## Sheet1
[20 empty] | Energie Electrique | [12 empty] | Additifs | [10 empty] | Echantillons |  | Analyses (Last EAF) | [6 empty] | Analyses (First LF) | [6 empty] | Recette PAF | [28 empty] | Températures |  |  |  | PPM O2 |  |  |  | FEM
Date | Sem. | Mois | Heure Début | Heure Fin | N° Coulée | N° Trait. | Grade | Tap to Tap | N° Poche | Poids Tare | Poids Tappé | Poids Acier CCM | Poids Brames | Power On | Oxy. | GPL | C Injecté | Temps Vidange | Débit EBT | Energie Elec. | Energie Eq. | Puissance Active | Préparation Durée | Préparation Eng. Elec. | Panier1 Durée | Panier1 Eng. Elec. | Panier2 Durée | Panier2 Eng. Elec. | Panier3 Durée | Panier3 Eng. Elec. | Refinning Durée | Refining Eng. Elec. | CaO | CaO Tapp. | MgO | MgO Tapp. | AL Ca | FeMn Hc | FeMn LC | FeSi | SiMn | C Chargé | Al MHS | °C Temp. (Final) | PPM O2 (Final) | C (EAF) | Mn (EAF) | Si (EAF) | P (EAF) | S (EAF) | Al (EAF) | Cu (EAF) | C (LF) | Mn (LF) | Si (LF) | P (LF) | S (LF) | Al (LF) | Cu (LF) | N° Recette | Total Ferrailles | Poids Panier 1 | Poids Panier 2 | Poids Panier 3 | BS2 BS2 | HBI HBI | HBI HBI CF | Imp. Auto | Imp. Bonus | Imp. Broyée | Imp. Mixte (HMS 1/2) | Imp. Neuve | MS MS | MS MS Broyée | Nat. Neuve | Nat. Bonus | Nat. Broyée | Nat. Mixte | Nat. Rails | Nat. Roue de train | Nat. Massive | Plaques Scories | Pig Iron | Scorie Blanche | Tundish | Cylindres STM Oxy. | Cylindre LAF Oxy. | Rails Train | Tempér. (1) | Tempér. (2) | Tempér. (3) | Tempér. (4) | PPMO2 (1) | PPMO2 (2) | PPMO2 (3) | PPMO2 (4) | FEM (1) | FEM (2) | FEM (3) | FEM (4)
2024-01-26 | 4 | Janvier | 2024-01-27 02:57 | 2024-01-27 04:01 | 40186 | 1 | DD13B | 64.25 | 4 | 61 | 129 | 129 | 116.916 | 43.433 | 3674 | 225 | 1619 | 3.517 | 36.682 | 53 | 71.58 | 73.22 | 0 | 0 | 12.467 | 15.5 | 11.333 | 14.375 | 15.134 | 19.125 | 4.5 | 3.875 | 2600 | 706 | 2400 | 223 | 151 | 0 | 125 | 0 | 0 | 400 | 435 | 1649 | 1096.5 | 0.0517 | 0.0639 | 0.001 | 0.0043 | 0.0262 | 0.607 | 0.175 | 0.0382 | 0.144 | 0.0081 | 0.0066 | 0.0175 | 0.0586 | 0.176 | 2401/26R1 | 141.1 | 57.4 | 50.4 | 33.3 | 22.1 | 0 | 0 | 33.3 | 0 | 0 | 0 | 0 | 30.7 | 0 | 0 | 27.4 | 13.8 | 0 | 0 | 0 | 0 | 0 | 0 | 13.8 | 0 | 0 | 0 | 0 | 1605 | 1631 | 1644 | 1649 | 760.1 | 958.2 | 1084.8 | 1096.5 | 227.83 | 230.71 | 232.76 | 230.83
2024-01-26 | 4 | Janvier | 2024-01-27 01:54 | 2024-01-27 02:57 | 40185 | 1 | DD13B | 63.58 | 3 | 63 | 125 | 127.1 | 126.873 | 42.567 | 3571 | 234 | 1603 | 3.067 | 40.761 | 51.875 | 70.11 | 73.12 | 0 | 0 | 13.917 | 16 | 11 | 14.375 | 14.75 | 18.125 | 2.9 | 3.125 | 2600 | 707 | 2400 | 221 | 151 | 0 | 125 | 0 | 0 | 400 | 393 | 1613 | 982.1 | 0.0583 | 0.0672 | 0.001 | 0.0036 | 0.0242 | 0.523 | 0.15 | 0.0521 | 0.131 | 0.009 | 0.0061 | 0.0281 | 0.111 | 0.178 | 2401/26R1 | 141.5 | 56.7 | 47.1 | 37.7 | 22.1 | 0 | 0 | 32.7 | 0 | 0 | 0 | 0 | 30.6 | 0 | 0 | 28.3 | 14.5 | 0 | 0 | 0 | 0 | 0 | 0 | 13.3 | 0 | 0 | 0 | 0 | 1598 | 1604 | 1613 |  | 739 | 848.6 | 982.1 |  | 229.56 | 236.47 | 242.31
2024-01-26 | 4 | Janvier | 2024-01-27 00:58 | 2024-01-27 01:54 | 40184 | 1 | DD13B | 55.33 | 8 | 59 | 125 | 124.8 | 126.827 | 38.95 | 3184 | 210 | 1493 | 2.883 | 43.353 | 49.75 | 66.28 | 76.64 | 0 | 0 | 12.267 | 16 | 11.217 | 14.375 | 13.8 | 17.5 | 1.667 | 1.875 | 2600 | 702 | 2400 | 219 | 151 | 0 | 123 | 0 | 0 | 400 | 400 | 1634 | 1011.6 | 0.0438 | 0.0622 | 0.001 | 0.003 | 0.0195 | 0.464 | 0.164 | 0.0427 | 0.131 | 0.005 | 0.0044 | 0.0207 | 0.075 | 0.171 | 2401/26R1 | 141.8 | 60.7 | 48.3 | 32.8 | 22.2 | 0 | 0 | 32.8 | 0 | 0 | 0 | 0 | 31.2 | 0 | 0 | 28.7 | 13.1 | 0 | 0 | 0 | 0 | 0 | 0 | 13.8 | 0 | 0 | 0 | 0 | 1577 | 1673 | 1634 |  | 734.6 | 1351.3 | 1011.6 |  | 240.55 | 233.14 | 233.06
2024-01-26 | 4 | Janvier | 2024-01-27 00:01 | 2024-01-27 00:58 | 40183 | 1 | DD13B | 57.4 | 5 | 60 | 127 | 127.4 | 108.381 | 41.683 | 3540 | 222 | 1538 | 3.267 | 38.878 | 52.75 | 70.58 | 75.93 | 0.65 | 0.375 | 11.233 | 15.25 | 11.7 | 14.5 | 15.183 | 19.25 | 2.917 | 3.375 | 2600 | 708 | 2400 | 220 | 151 | 0 | 124 | 0 | 0 | 400 | 400 | 1650 | 189.6 | 0.0493 | 0.0591 | 0.001 | 0.0034 | 0.0224 | 0.388 | 0.156 | 0.0326 | 0.131 | 0.0126 | 0.004 | 0.0159 | 0.081 | 0.162 | 2401/26R1 | 141.4 | 52 | 50.6 | 38.8 | 22.2 | 0 | 0 | 32.5 | 0 | 0 | 0 | 0 | 31.1 | 0 | 0 | 26.4 | 16 | 0 | 0 | 0 | 0 | 0 | 0 | 13.2 | 0 | 0 | 0 | 0 | 1602 | 1620 | 1629 | 1650 | 834.1 | 945.7 | 987 | 189.6 | 236.29 | 235.73 | 233.97 | 101.36
2024-01-26 | 4 | Janvier | 2024-01-26 18:11 | 2024-01-27 00:01 | 40182 | 1 | DD13B | 58.43667 | 4 | 63 | 126 | 125.4 | 126.419 | 46.95 | 4027 | 239 | 2069 | 3.517 | 35.829 | 57 | 78.54 | 72.84 | 0.433 | 0.25 | 12.8 | 15.75 | 11.45 | 14.375 | 14.95 | 19 | 7.317 | 7.5 | 2600 | 706 | 2400 | 0 | 151 | 0 | 121 | 0 | 0 | 400 | 430 | 1643 | 180.5 | 0.0495 | 0.0524 | 0.001 | 0.0043 | 0.0242 | 0.418 | 0.19 | 0.0275 | 0.113 | 0.0098 | 0.0041 | 0.0191 | 0.0758 | 0.177 | 2401/26R1 | 141.5 | 53.7 | 51.2 | 36.6 | 21.7 | 0 | 0 | 33.2 | 0 | 0 | 0 | 0 | 30.8 | 0 | 0 | 28.1 | 14.9 | 0 | 0 | 0 | 0 | 0 | 0 | 12.8 | 0 | 0 | 0 | 0 | 1650 | 1615 | 1633 | 1643 | 0 | 1014.5 | 1087.3 | 180.5 | 65535 | 243.61 | 238.91 | 101.54
2024-01-26 | 4 | Janvier | 2024-01-26 17:10 | 2024-01-26 18:11 | 40181 | 1 | DD13B | 60.85 | 3 | 62 | 129 | 131.1 | 112.928 | 41.717 | 3466 | 224 | 1740 | 2.4 | 53.75 | 52.25 | 70.7 | 75.15 | 0 | 0 | 12.1 | 15.875 | 12.15 | 14.625 | 15.017 | 19 | 2.45 | 2.625 | 2600 | 705 | 2400 | 220 | 152 | 0 | 123 | 0 | 0 | 400 | 415 | 1636 | 1056.6 | 0.034 | 0.0545 | 0.001 | 0.0024 | 0.0174 | 0.318 | 0.133 | 0.0319 | 0.125 | 0.0091 | 0.0038 | 0.0163 | 0.0482 | 0.135 | 2401/26R1 | 141.3 | 54.5 | 51.4 | 35.4 | 22 | 0 | 0 | 33 | 0 | 0 | 0 | 0 | 30.9 | 0 | 0 | 28.1 | 14.1 | 0 | 0 | 0 | 0 | 0 | 0 | 13.2 | 0 | 0 | 0 | 0 | 1535 | 1654 | 1636 |  | 15.9 | 1158.5 | 1056.6 |  | -18.79 | 232.15 | 235.18
2024-01-26 | 4 | Janvier | 2024-01-26 16:07 | 2024-01-26 17:10 | 40180 | 1 | DD13B | 62.45 | 8 | 60 | 127 | 127.7 | 120.314 | 43.417 | 3166 | 206 | 1488 | 3 | 42.333 | 56.125 | 72.56 | 77.56 | 0 | 0 | 12.1 | 16 | 11.433 | 14.75 | 13.95 | 18 | 5.933 | 7.25 | 2600 | 705 | 2400 | 224 | 151 | 0 | 124 | 0 | 0 | 400 | 455 | 1648 | 1154.6 | 0.0488 | 0.0579 | 0.0028 | 0.0025 | 0.0187 | 0.264 | 0.171 | 0.0339 | 0.147 | 0.0082 | 0.0048 | 0.0161 | 0.0546 | 0.179 | 2401/26R1 | 135.3 | 56.8 | 50.5 | 28 | 20 | 0 | 0 | 31.4 | 0 | 0 | 0 | 0 | 30 | 0 | 0 | 26.9 | 13.7 | 0 | 0 | 0 | 0 | 0 | 0 | 13.3 | 0 | 0 | 0 | 0 | 1590 | 1668 | 1653 | 1648 | 751.8 | 1226.6 | 1223.3 | 1154.6 | 235.18 | 228.74 | 236.7 | 235.17
2024-01-26 | 4 | Janvier | 2024-01-26 15:09 | 2024-01-26 16:07 | 40179 | 1 | DD13B | 58.12 | 5 | 60 | 128 | 127 | 144.499 | 40.667 | 3324 | 211 | 1245 | 2.883 | 44.393 | 52.625 | 68.56 | 77.64 | 0 | 0 | 12.117 | 16.125 | 11.6 | 14.75 | 14.4 | 18.75 | 2.55 | 2.875 | 2600 | 702 | 2400 | 224 | 151 | 0 | 128 | 0 | 0 | 400 | 448 | 1653 | 1131.9 | 0.0485 | 0.0576 | 0.001 | 0.0032 | 0.0215 | 0.486 | 0.158 | 0.0402 | 0.157 | 0.0081 | 0.0043 | 0.014 | 0.0712 | 0.171 | 2401/26R1 | 142.7 | 58.5 | 50.3 | 33.9 | 22.5 | 0 | 0 | 31.9 | 0 | 0 | 0 | 0 | 34.1 | 0 | 0 | 28.2 | 12.6 | 0 | 0 | 0 | 0 | 0 | 0 | 13.4 | 0 | 0 | 0 | 0 | 1592 | 1611 | 1653 |  | 779.7 | 906 | 1131.9 |  | 236.77 | 237.47 | 230.99
2024-01-26 | 4 | Janvier | 2024-01-26 14:08 | 2024-01-26 15:09 | 40178 | 1 | DD13B | 61.57 | 4 | 63 | 129 | 130.5 | 120.554 | 40.567 | 3315 | 219 | 1255 | 2.817 | 45.799 | 51.875 | 67.85 | 76.72 | 0 | 0 | 13.2 | 16.25 | 11.483 | 14.75 | 14.517 | 19.125 | 1.367 | 1.75 | 2600 | 702 | 2400 | 222 | 152 | 0 | 127 | 0 | 0 | 300 | 410 | 1621 | 990.7 | 0.0484 | 0.0544 | 0.001 | 0.0032 | 0.0174 | 0.74 | 0.151 | 0.0386 | 0.128 | 0.0096 | 0.0037 | 0.0151 | 0.0766 | 0.164 | 2401/22R4 | 141.3 | 58.5 | 49.4 | 33.4 | 22.1 | 0 | 0 | 33.9 | 0 | 0 | 0 | 0 | 28.2 | 0 | 0 | 28 | 14.1 | 0 | 0 | 0 | 0 | 0 | 0 | 15 | 0 | 0 | 0 | 0 | 1607 | 1646 | 1621 |  | 786.2 | 1214.4 | 990.7 |  | 229.22 | 239.97 | 238.6
2024-01-26 | 4 | Janvier | 2024-01-26 11:42 | 2024-01-26 14:08 | 40177 | 1 | DD13B | 145.48 | 3 | 63 | 127 | 128.9 | 120.436 | 38.983 | 3145 | 204 | 1373 | 2.85 | 44.561 | 50.5 | 66.39 | 77.73 | 0 | 0 | 12.2 | 15.75 | 11.417 | 14.625 | 14.617 | 18.875 | 0.75 | 1 | 2600 | 708 | 2400 | 217 | 151 | 0 | 122 | 0 | 0 | 100 | 445 | 1638 | 1234.5 | 0.0275 | 0.0417 | 0.001 | 0.0033 | 0.0188 | 0.478 | 0.155 | 0.0317 | 0.15 | 0.0128 | 0.0042 | 0.0163 | 0.0856 | 0.155 | 2401/22R4 | 140.9 | 59.8 | 49.6 | 31.5 | 22.2 | 0 | 0 | 34 | 0 | 0 | 0 | 0 | 27.2 | 0 | 0 | 28.1 | 14.1 | 0 | 0 | 0 | 0 | 0 | 0 | 0 | 0 | 0 | 0 | 0 | 1623 | 1652 | 1633 | 1638 | 1199.3 | 1365.4 | 1292.1 | 1234.5 | 251.56 | 245.31 | 251.59 | 245.52
2024-01-26 | 4 | Janvier | 2024-01-26 10:39 | 2024-01-26 11:42 | 40176 | 1 | S235JR | 63.33 | 5 | 59 | 126 | 128.1 | 123.739 | 42.35 | 3473 | 220 | 2131 | 2.8 | 45 | 53.375 | 73.43 | 75.62 | 0 | 0 | 12.183 | 15.875 | 11.533 | 14.625 | 14.984 | 18.875 | 3.65 | 4 | 2600 | 707 | 2400 | 216 | 151 | 937 | 0 | 0 | 0 | 400 | 313 | 1641 | 687.9 | 0.0869 | 0.0973 | 0.001 | 0.006 | 0.0341 | 0.446 | 0.191 | 0.0753 | 0.598 | 0.0037 | 0.0068 | 0.0208 | 0.0877 | 0.19 | 2401/22R3 | 140.5 | 57.6 | 50.8 | 32.1 | 7.1 | 0 | 0 | 30.1 | 0 | 0 | 0 | 0 | 32.3 | 0 | 0 | 41.1 | 14.1 | 0 | 0 | 0 | 0 | 0 | 0 | 0 | 0 | 0 | 0 | 0 | 1679 | 1595 | 1632 | 1641 | 696.3 | 511.5 | 410.3 | 687.9 | 181.2 | 204.14 | 167.84 | 200.92
2024-01-26 | 4 | Janvier | 2024-01-26 09:38 | 2024-01-26 10:39 | 40175 | 1 | S235JR | 60.7 | 4 | 63 | 125 | 123.9 | 106.176 | 44.733 | 3729 | 221 | 2218 | 2.733 | 45.732 | 57.375 | 78.56 | 76.96 | 0 | 0 | 12.833 | 16.625 | 10.967 | 14.375 | 15.183 | 19.25 | 5.75 | 7.125 | 2600 | 710 | 2400 | 223 | 151 | 930 | 0 | 0 | 0 | 400 | 305 | 1650 | 189.9 | 0.0738 | 0.125 | 0.001 | 0.0065 | 0.0369 | 0.583 | 0.193 | 0.116 | 0.567 | 0.0048 | 0.008 | 0.0255 | 0.0554 | 0.194 | 2401/22R3 | 144.4 | 57.7 | 52.7 | 34 | 7 | 0 | 0 | 32.1 | 0 | 0 | 0 | 0 | 32.6 | 0 | 0 | 43.2 | 14 | 0 | 0 | 0 | 0 | 0 | 0 | 0 | 0 | 0 | 0 | 0 | 1581 | 1626 | 1624 | 1650 | 140.2 | 554.3 | 642.9 | 189.9 | 116.54 | 193.2 | 205.19 | 101.48
2024-01-26 | 4 | Janvier | 2024-01-26 08:39 | 2024-01-26 09:38 | 40174 | 1 | S235JR | 59.13 | 3 | 62 | 125 | 128.1 | 127.144 | 41.217 | 3379 | 217 | 2114 | 2.85 | 43.86 | 52.875 | 72.57 | 76.97 | 0 | 0 | 12.1 | 15.75 | 11.617 | 14.625 | 14.817 | 19 | 2.683 | 3.375 | 2600 | 704 | 2400 | 222 | 151 | 931 | 0 | 0 | 0 | 400 | 365 | 1649 | 845.1 | 0.0764 | 0.0777 | 0.001 | 0.0049 | 0.0318 | 0.776 | 0.175 | 0.0956 | 0.544 | 0.01 | 0.0071 | 0.0177 | 0.102 | 0.177 | 2401/22R3 | 144.6 | 56.6 | 50.2 | 37.8 | 7.3 | 0 | 0 | 32.2 | 0 | 0 | 0 | 0 | 34.9 | 0 | 0 | 42.3 | 12.6 | 0 | 0 | 0 | 0 | 0 | 0 | 0 | 0 | 0 | 0 | 0 | 1609 | 1639 | 1660 | 1649 | 596.9 | 755.4 | 0 | 845.1 | 207.88 | 208.89 | 65535 | 211.7
2024-01-26 | 4 | Janvier | 2024-01-26 07:34 | 2024-01-26 08:39 | 40173 | 1 | S235JR | 64.88 | 8 | 62 | 126 | 129.1 | 126.972 | 41.533 | 3344 | 212 | 1930 | 2.583 | 48.774 | 53.625 | 72.44 | 77.47 | 0 | 0 | 12.267 | 15.625 | 11.317 | 14.75 | 14.8 | 19 | 3.15 | 4.125 | 2600 | 708 | 2400 | 222 | 151 | 931 | 0 | 0 | 0 | 400 | 388 | 1616 | 927.4 | 0.059 | 0.0562 | 0.001 | 0.0049 | 0.0271 | 0.301 | 0.164 | 0.07 | 0.382 | 0.0044 | 0.0066 | 0.0247 | 0.0291 | 0.163 | 2401/22R3 | 145 | 55.9 | 52.2 | 36.9 | 7.3 | 0 | 0 | 32.7 | 0 | 0 | 0 | 0 | 33.5 | 0 | 0 | 41.9 | 13.9 | 0 | 0 | 0 | 0 | 0 | 0 | 0 | 0 | 0 | 0 | 0 | 1604 | 1615 | 1624 | 1616 | 706 | 908.7 | 915.1 | 927.4 | 222.94 | 235.51 | 231.13 | 236.47
2024-01-26 | 4 | Janvier | 2024-01-26 05:26 | 2024-01-26 07:34 | 40172 | 1 | S235JR | 127.62 | 5 | 60 | 125 | 128.5 | 126.743 | 50.233 | 4262 | 236 | 3227 | 2.867 | 43.605 | 59.75 | 86.74 | 71.37 | 0 | 0 | 15.266 | 15.75 | 12.05 | 14.5 | 14.566 | 19.125 | 8.35 | 10.375 | 2600 | 704 | 2400 | 223 | 151 | 935 | 0 | 0 | 0 | 200 | 403 | 1619 | 963.1 | [7 empty] | 0.0839 | 0.402 | 0.0052 | 0.0069 | 0.0227 | 0.0635 | 0.157 | 2401/22R3 | 144.5 | 58.6 | 50.2 | 35.7 | 7.7 | 0 | 0 | 31.9 | 0 | 0 | 0 | 0 | 33.8 | 0 | 0 | 41.7 | 13.8 | 0 | 0 | 0 | 0 | 0 | 0 | 0 | 0 | 0 | 0 | 0 | 1595 | 1627 | 1633 | 1619 | 723.5 | 1029.3 | 1076.8 | 963.1 | 229.64 | 238.15 | 238.2 | 237.61
2024-01-25 | 4 | Janvier | 2024-01-26 04:21 | 2024-01-26 05:26 | 40171 | 1 | DD13B | 65.37 | 4 | 64 | 124 | 119.8 | 104.086 | 42.067 | 3564 | 218 | 1867 | 3.083 | 40.216 | 53.625 | 72.86 | 76.49 | 0 | 0 | 12.317 | 15.625 | 11.833 | 15.25 | 14 | 18.375 | 3.917 | 4.375 | 2600 | 707 | 2400 | 216 | 151 | 0 | 122 | 0 | 0 | 400 | 380 | 1658 | 1112.7 | 0.0526 | 0.0712 | 0.001 | 0.0031 | 0.0196 | 0.477 | 0.129 | 0.0353 | 0.145 | 0.012 | 0.004 | 0.0126 | 0.0845 | 0.134 | 2401/22R4 | 144.3 | 56.1 | 52.6 | 35.6 | 22 | 0 | 0 | 35.8 | 0 | 0 | 0 | 0 | 31.1 | 0 | 0 | 26 | 13.6 | 0 | 0 | 0 | 0 | 0 | 0 | 0 | 0 | 0 | 0 | 0 | 1560 | 1647 | 1675 | 1658 | 620.8 | 1106.4 | 1309.5 | 1112.7 | 237.43 | 232.58 | 229.74 | 227.02
2024-01-25 | 4 | Janvier | 2024-01-26 03:23 | 2024-01-26 04:21 | 40170 | 1 | DD13B | 58.1 | 3 | 63 | 129 | 130.2 | 122.84 | 40.367 | 3474 | 196 | 2052 | 3.883 | 33.219 | 51.125 | 70.76 | 75.99 | 0 | 0 | 11.283 | 15.25 | 10.75 | 14.125 | 14.733 | 18.5 | 3.6 | 3.25 | 2600 | 709 | 2400 | 222 | 151 | 0 | 122 | 0 | 0 | 400 | 408 | 1637 | 1033.2 | 0.0553 | 0.0623 | 0.001 | 0.0034 | 0.0233 | 0.499 | 0.138 | 0.0229 | 0.145 | 0.0178 | 0.0038 | 0.0102 | 0.107 | 0.147 | 2401/22R4 | 126.6 | 60.4 | 50.1 | 16.1 | 18.5 | 0 | 0 | 29.1 | 0 | 0 | 0 | 0 | 25.8 | 0 | 0 | 23.3 | 14.8 | 0 | 0 | 0 | 0 | 0 | 0 | 0 | 0 | 0 | 0 | 0 | 1618 | 1623 | 1630 | 1637 | 924.3 | 896.6 | 994.9 | 1033.2 | 235.13 | 230.18 | 234.02 | 232.99
2024-01-25 | 4 | Janvier | 2024-01-26 02:15 | 2024-01-26 03:23 | 40169 | 1 | DD13B | 68.12 | 8 | 59 | 126 | 126.3 | 147.496 | 43.317 | 3563 | 220 | 2219 | 4.25 | 29.647 | 54.5 | 75.19 | 75.49 | 0 | 0 | 13.267 | 16.875 | 10.617 | 13.875 | 15.516 | 19.25 | 3.917 | 4.375 | 2600 | 711 | 2400 | 219 | 151 | 0 | 124 | 0 | 0 | 400 | 445 | 1643 | 1187.3 | 0.0316 | 0.0525 | 0.001 | 0.0023 | 0.0162 | 0.573 | 0.123 | 0.0224 | 0.118 | 0.0122 | 0.003 | 0.0109 | 0.0982 | 0.129 | 2401/22R4 | 144.4 | 55.5 | 51.7 | 37.2 | 22.8 | 0 | 0 | 36.4 | 0 | 0 | 0 | 0 | 30.8 | 0 | 0 | 25.3 | 13.8 | 0 | 0 | 0 | 0 | 0 | 0 | 0 | 0 | 0 | 0 | 0 | 1630 | 1623 | 1663 | 1643 | 1237.3 | 1186.1 | 1410.3 | 1187.3 | 250.04 | 250.74 | 241.71 | 239.94
2024-01-25 | 4 | Janvier | 2024-01-26 01:00 | 2024-01-26 02:15 | 40168 | 1 | DD13B | 74.47 | 5 | 60 | 122 | 125.3 | 98.355 | 42.1 | 3576 | 214 | 2420 | 4.2 | 29.048 | 53.375 | 74.91 | 76.07 | 0 | 0 | 12.05 | 15.5 | 10.783 | 13.875 | 15.05 | 19.125 | 4.217 | 4.75 | 2600 | 710 | 2400 | 217 | 151 | 0 | 123 | 0 | 0 | 400 | 465 | 1634 | 1136 | 0.0436 | 0.0494 | 0.001 | 0.0022 | 0.02 | 0.461 | 0.129 | 0.0242 | 0.134 | 0.0067 | 0.0041 | 0.0205 | 0.0385 | 0.136 | 2401/22R4 | 145.2 | 58.2 | 50.9 | 36.1 | 21.8 | 0 | 0 | 36.6 | 0 | 0 | 0 | 0 | 30.8 | 0 | 0 | 25.8 | 14.4 | 0 | 0 | 0 | 0 | 0 | 0 | 0 | 0 | 0 | 0 | 0 | 1587 | 1626 | 1634 |  | 871 | 1007.2 | 1136 |  | 247.64 | 237.09 | 241.59
2024-01-25 | 4 | Janvier | 2024-01-25 23:57 | 2024-01-26 01:00 | 40167 | 1 | DD13B | 63.42 | 4 | 62 | 122 | 118 | 123.096 | 43.167 | 3776 | 224 | 1906 | 4.433 | 27.519 | 54.125 | 74.18 | 75.23 | 0 | 0 | 12.1 | 15.5 | 10.9 | 14.125 | 15.467 | 19.125 | 4.7 | 5.375 | 2600 | 710 | 2400 | 217 | 151 | 0 | 122 | 0 | 0 | 400 | 465 | 1622 | 1262.3 | 0.0249 | 0.0482 | 0.001 | 0.0042 | 0.0192 | 0.654 | 0.134 | 0.0253 | 0.118 | 0.0064 | 0.0051 | 0.0187 | 0.03 | 0.141 | 2401/22R4 | 144.6 | 57.1 | 50.4 | 37.1 | 22.3 | 0 | 0 | 35 | 0 | 0 | 0 | 0 | 30.8 | 0 | 0 | 27.2 | 13.7 | 0 | 0 | 0 | 0 | 0 | 0 | 0 | 0 | 0 | 0 | 0 | 1597 | 1638 | 1623 | 1622 | 1069 | 1376.9 | 1256.8 | 1262.3 | 257.26 | 253.54 | 255 | 255.87
2024-01-25 | 4 | Janvier | 2024-01-25 18:05 | 2024-01-25 23:57 | 40166 | 1 | DD13B | 60.57 | 3 | 62 | 123 | 127.2 | 122.937 | 44.417 | 3798 | 213 | 1599 | 4.567 | 26.934 | 54.5 | 73.32 | 73.62 | 0 | 0 | 13 | 15.625 | 11.633 | 14.375 | 15.25 | 19.125 | 4.533 | 5.125 | 2600 | 1412 | 2400 | 442 | 151 | 0 | 126 | 0 | 0 | 400 | 445 | 1621 | 1199.9 | [7 empty] | 0.0276 | 0.113 | 0.0082 | 0.0064 | 0.0217 | 0.0471 | 0.143 | 2401/22R4 | 144.2 | 59.6 | 50.3 | 34.3 | 21.6 | 0 | 0 | 36.6 | 0 | 0 | 0 | 0 | 31.8 | 0 | 0 | 26.1 | 14.3 | 0 | 0 | 0 | 0 | 0 | 0 | 0 | 0 | 0 | 0 | 0 | 1659 | 1625 | 1631 | 1621 | 199.1 | 1247.5 | 1273.4 | 1199.9 | 100.09 | 253.37 | 251.61 | 252.68
2024-01-25 | 4 | Janvier | 2024-01-25 16:49 | 2024-01-25 18:05 | 40165 | 1 | DD13B | 75.95 | 5 | 60 | 128 | 128.3 | 123.203 | 44.133 | 3828 | 218 | 1588 | 3.617 | 35.392 | 54.25 | 73.13 | 73.75 | 0 | 0 | 12.817 | 16 | 10.75 | 14.125 | 14.617 | 18.875 | 5.95 | 5.25 | 2600 | 710 | 2400 | 220 | 151 | 0 | 510 | 0 | 0 | 400 | 510 | 1646 | 1310.5 | 0.0801 | 0.072 | 0.001 | 0.0033 | 0.024 | 0.834 | 0.166 | 0.0314 | 0.126 | 0.0078 | 0.005 | 0.0174 | 0.0383 | 0.166 | 2401/22R4 | 135.4 | 55.6 | 51.3 | 28.5 | 21.2 | 0 | 0 | 34.5 | 0 | 0 | 0 | 0 | 27.1 | 0 | 0 | 26.2 | 12.8 | 0 | 0 | 0 | 0 | 0 | 0 | 0 | 0 | 0 | 0 | 0 | 1645 | 1660 | 1649 | 1646 | 818.8 | 1398.1 | 1366.7 | 1310.5 | 211.55 | 242.7 | 247.01 | 245.56
2024-01-25 | 4 | Janvier | 2024-01-25 15:54 | 2024-01-25 16:49 | 40164 | 1 | DD13B | 54.6 | 4 | 62 | 127 | 123.8 | 118.284 | 40.6 | 3384 | 208 | 1396 | 3.033 | 41.868 | 53.125 | 69.85 | 78.51 | 0 | 0 | 11.867 | 15.75 | 11.05 | 14.625 | 13.983 | 18.125 | 3.7 | 4.625 | 2600 | 709 | 2400 | 218 | 151 | 0 | 126 | 0 | 0 | 400 | 385 | 1628 | 1041.9 | 0.0499 | 0.0599 | 0.001 | 0.0029 | 0.027 | 0.681 | 0.166 | 0.0304 | 0.138 | 0.0075 | 0.0041 | 0.0135 | 0.0891 | 0.167 | 2401/22R4 | 144.5 | 60.3 | 50.3 | 33.9 | 21.6 | 0 | 0 | 35.8 | 0 | 0 | 0 | 0 | 30.5 | 0 | 0 | 26.4 | 15.1 | 0 | 0 | 0 | 0 | 0 | 0 | 0 | 0 | 0 | 0 | 0 | 1647 | 1595 | 1616 | 1628 | 185.3 | 748.8 | 970.5 | 1041.9 | 101.3 | 232.16 | 239.81 | 238.5
2024-01-25 | 4 | Janvier | 2024-01-25 14:51 | 2024-01-25 15:54 | 40163 | 1 | DD13B | 63.05 | 3 | 62 | 127 | 128.4 | 118.388 | 42.983 | 3569 | 214 | 1831 | 2.6 | 48.846 | 54.25 | 73.34 | 75.73 | 0 | 0 | 11.683 | 15.75 | 11.083 | 14.375 | 15.133 | 19.125 | 5.084 | 4.875 | 2600 | 706 | 2400 | 220 | 151 | 0 | 123 | 0 | 0 | 400 | 363 | 1597 | 251.2 | 0.051 | 0.0637 | 0.001 | 0.004 | 0.0217 | 0.454 | 0.152 | 0.0348 | 0.136 | 0.0069 | 0.0045 | 0.0147 | 0.0509 | 0.156 | 2401/22R4 | 144.9 | 57.6 | 51.2 | 36.1 | 22.2 | 0 | 0 | 35.9 | 0 | 0 | 0 | 0 | 30.4 | 0 | 0 | 27.3 | 14.8 | 0 | 0 | 0 | 0 | 0 | 0 | 0 | 0 | 0 | 0 | 0 | 1646 | 1607 | 1612 | 1597 | 1097.7 | 914.5 | 966.3 | 251.2 | 232.54 | 240.33 | 241.66 | 150.75
2024-01-25 | 4 | Janvier | 2024-01-25 13:54 | 2024-01-25 14:51 | 40162 | 1 | DD13B | 57.63 | 8 | 61 | 127 | 125.7 | 118.232 | 42.717 | 3547 | 224 | 1652 | 2.517 | 50.464 | 52.5 | 70.83 | 73.74 | 0 | 0 | 12.25 | 14.875 | 12.733 | 15.75 | 13.283 | 16.875 | 4.45 | 4.875 | 2600 | 1420 | 2400 | 438 | 151 | 0 | 128 | 0 | 0 | 400 | 430 | 1623 | 1093.5 | 0.0444 | 0.0675 | 0.001 | 0.004 | 0.0262 | 0.495 | 0.154 | 0.0367 | 0.145 | 0.0061 | 0.006 | 0.0183 | 0.0298 | 0.161 | 2401/22R4 | 141.1 | 57.6 | 51.4 | 32.1 | 21.6 | 0 | 0 | 36.4 | 0 | 0 | 0 | 0 | 30.4 | 0 | 0 | 20.9 | 16.3 | 0 | 0 | 0 | 0 | 0 | 0 | 0 | 0 | 0 | 0 | 0 | 1564 | 1622 | 1610 | 1623 | 666.7 | 994.6 | 976.1 | 1093.5 | 240.5 | 238.35 | 243.49 | 244.77
2024-01-25 | 4 | Janvier | 2024-01-25 12:47 | 2024-01-25 13:54 | 40161 | 1 | DD13B | 66.38 | 5 | 60 | 127 | 128.3 | 137.579 | 42.983 | 3535 | 222 | 1755 | 2.833 | 44.824 | 53.375 | 72.08 | 74.51 | 0 | 0 | 14.133 | 16.5 | 11.017 | 14.625 | 13.767 | 17.375 | 4.067 | 4.875 | 2600 | 702 | 2400 | 220 | 151 | 0 | 122 | 0 | 0 | 300 | 415 | 1630 | 1054.3 | 0.0525 | 0.0608 | 0.001 | 0.0049 | 0.0223 | 0.485 | 0.152 | 0.0375 | 0.126 | 0.011 | 0.0059 | 0.0131 | 0.111 | 0.154 | 2401/22R4 | 144.8 | 60 | 48.6 | 36.2 | 21.9 | 0 | 0 | 35.8 | 0 | 0 | 0 | 0 | 31.1 | 0 | 0 | 25.8 | 16 | 0 | 0 | 0 | 0 | 0 | 0 | 0 | 0 | 0 | 0 | 0 | 1570 | 1610 | 1616 | 1630 | 657.8 | 813 | 911 | 1054.3 | 236.24 | 230.05 | 235.16 | 238.28
2024-01-25 | 4 | Janvier | 2024-01-25 11:49 | 2024-01-25 12:47 | 40160 | 1 | DD13B | 58.28 | 4 | 61 | 127 | 121.9 | 118.195 | 40.65 | 3326 | 215 | 1527 | 58.233 | 2.181 | 50.75 | 67.86 | 74.91 | 0 | 0 | 12.3 | 15.375 | 11.183 | 14.5 | 15.066 | 19.125 | 2.1 | 1.75 | 2600 | 708 | 2400 | 215 | 151 | 0 | 123 | 0 | 0 | 300 | 423 | 1618 | 1062.3 | 0.0539 | 0.0597 | 0.001 | 0.0041 | 0.0201 | 0.381 | 0.149 | 0.0341 | 0.149 | 0.0085 | 0.0052 | 0.0133 | 0.0863 | 0.152 | 2401/22R4 | 140.3 | 53.8 | 51.2 | 35.3 | 22.6 | 0 | 0 | 33.2 | 0 | 0 | 0 | 0 | 30.4 | 0 | 0 | 26.2 | 12.8 | 0 | 0 | 0 | 0 | 0 | 0 | 0 | 0 | 0 | 0 | 0 | 1632 | 1648 | 1642 | 1618 | 992.9 | 1329.8 | 1238.1 | 1062.3 | 232.78 | 245.55 | 243.56 | 245.36
2024-01-25 | 4 | Janvier | 2024-01-25 10:45 | 2024-01-25 11:49 | 40159 | 1 | DD13B | 63.5 | 3 | 62 | 127 | 123.6 | 118.282 | 41.233 | 3403 | 221 | 1640 | 3.4 | 37.353 | 51.375 | 69.21 | 74.76 | 0 | 0 | 12.35 | 15.625 | 11.2 | 14.375 | 15.617 | 19.125 | 2.067 | 2.125 | 2600 | 1422 | 2400 | 434 | 151 | 0 | 124 | 0 | 0 | 300 | 378 | 1610 | 915 | 0.0473 | 0.0614 | 0.001 | 0.0037 | 0.0201 | 0.567 | 0.166 | 0.0367 | 0.147 | 0.008 | 0.0047 | 0.0123 | 0.0859 | 0.166 | 2401/22R4 | 144.4 | 59.6 | 48.4 | 36.4 | 22.1 | 0 | 0 | 36.4 | 0 | 0 | 0 | 0 | 31 | 0 | 0 | 26.1 | 14.2 | 0 | 0 | 0 | 0 | 0 | 0 | 0 | 0 | 0 | 0 | 0 | 1644 | 1621 | 1614 | 1610 | 1164.2 | 1045.4 | 944.7 | 915 | 237.95 | 242.55 | 238.91 | 238.74
2024-01-25 | 4 | Janvier | 2024-01-25 09:47 | 2024-01-25 10:45 | 40158 | 1 | DD13B | 58.72 | 8 | 60 | 127 | 124.5 | 118.103 | 41.15 | 3365 | 218 | 1728 | 3.383 | 37.537 | 51 | 69.07 | 74.36 | 0 | 0 | 12.217 | 16.125 | 11.883 | 14.375 | 14.616 | 18.375 | 2.433 | 2 | 2600 | 709 | 2400 | 218 | 151 | 0 | 124 | 0 | 0 | 200 | 445 | 1632 | 1191.4 | 0.0415 | 0.0594 | 0.001 | 0.0042 | 0.0208 | 0.513 | 0.153 | 0.0494 | 0.134 | 0.0137 | 0.0066 | 0.0174 | 0.102 | 0.158 | 2401/22R4 | 140.6 | 57.1 | 48.2 | 35.3 | 20.8 | 0 | 0 | 34.2 | 0 | 0 | 0 | 0 | 30.1 | 0 | 0 | 25 | 15.3 | 0 | 0 | 0 | 0 | 0 | 0 | 0 | 0 | 0 | 0 | 0 | 1614 | 1650 | 1672 | 1632 | 921.6 | 1206.1 | 1604.3 | 1191.4 | 237.09 | 237.29 | 246.28 | 246.17
2024-01-25 | 4 | Janvier | 2024-01-25 08:44 | 2024-01-25 09:47 | 40157 | 1 | DD13B | 62.8 | 5 | 60 | 126 | 128.3 | 118.247 | 42.467 | 3597 | 226 | 1803 | 3.217 | 39.171 | 51.875 | 70.98 | 73.29 | 0 | 0 | 12.517 | 15.75 | 11.15 | 14.5 | 13.283 | 15.75 | 5.517 | 5.875 | 2600 | 1422 | 2400 | 440 | 151 | 0 | 126 | 0 | 0 | 200 | 408 | 1600 | 1025.2 | 0.0284 | 0.0433 | 0.001 | 0.0063 | 0.0209 | 0.272 | 0.149 | 0.0347 | 0.127 | 0.0079 | 0.0061 | 0.0138 | 0.0777 | 0.149 | 2401/22R4 | 135.7 | 55.2 | 49.2 | 31.3 | 21.7 | 0 | 0 | 33.9 | 0 | 0 | 0 | 0 | 41 | 0 | 0 | 29.1 | 10 | 0 | 0 | 0 | 0 | 0 | 0 | 0 | 0 | 0 | 0 | 0 | 1542 | 1656 | 1623 | 1600 | 625.9 | 1521.5 | 1258.6 | 1025.2 | 247.84 | 251.09 | 255.1 | 252.55
2024-01-25 | 4 | Janvier | 2024-01-25 07:46 | 2024-01-25 08:44 | 40156 | 1 | DD13B | 58.03 | 4 | 62 | 127 | 120.8 | 137.948 | 42.45 | 3573 | 211 | 1649 | 3.133 | 40.532 | 53.375 | 71.72 | 75.44 | 0 | 0 | 12.333 | 15.625 | 10.433 | 13.875 | 15.516 | 19.25 | 4.167 | 4.5 | 2600 | 1422 | 2400 | 432 | 151 | 0 | 123 | 0 | 0 | 0 | 470 | 1644 | 1205.2 | 0.0366 | 0.0543 | 0.001 | 0.0047 | 0.0186 | 0.258 | 0.165 | 0.0365 | 0.129 | 0.0092 | 0.0055 | 0.0184 | 0.0582 | 0.168 | 2401/22R4 | 144.7 | 58.1 | 48.3 | 38.3 | 22.2 | 0 | 0 | 35.8 | 0 | 0 | 0 | 0 | 44.6 | 0 | 0 | 28.9 | 13.2 | 0 | 0 | 0 | 0 | 0 | 0 | 0 | 0 | 0 | 0 | 0 | 1573 | 1620 | 1648 | 1644 | 780.8 | 999.3 | 1215.3 | 1205.2 | 247.22 | 239.78 | 238.93 | 240.49
2024-01-25 | 4 | Janvier | 2024-01-25 06:27 | 2024-01-25 07:46 | 40155 | 1 | DD13B | 78.35 | 3 | 64 | 127 | 129.1 | 118.015 | 44.733 | 3704 | 236 | 1720 | 2.633 | 48.228 | 56.125 | 75.25 | 75.28 | 0 | 0 | 14.217 | 17 | 10.017 | 13.5 | 14.8 | 19.25 | 5.7 | 6.375 | 2600 | 704 | 2400 | 214 | 151 | 0 | 121 | 0 | 0 | 0 | 470 | 1632 | 1223 | 0.0378 | 0.05 | 0.001 | 0.0035 | 0.0159 | 0.355 | 0.154 | 0.0364 | 0.155 | 0.0085 | 0.0061 | 0.0127 | 0.13 | 0.16 | 2401/22R4 | 140.8 | 60.2 | 50.4 | 30.2 | 22.2 | 0 | 0 | 33.9 | 0 | 0 | 0 | 0 | 30.9 | 0 | 0 | 26.1 | 12.3 | 0 | 0 | 0 | 0 | 0 | 0 | 0 | 0 | 0 | 0 | 0 | 1651 | 1655 | 1648 | 1632 | 191.3 | 1339.7 | 1346.5 | 1223 | 101.48 | 242.29 | 246.46 | 248.1
2024-01-25 | 4 | Janvier | 2024-01-25 05:31 | 2024-01-25 06:27 | 40154 | 1 | DD13B | 56.73 | 8 | 60 | 128 | 122.3 | 118.113 | 40 | 3394 | 210 | 1360 | 2.55 | 50.196 | 52.125 | 68.74 | 78.19 | 0 | 0 | 12.05 | 16.25 | 11.083 | 14.5 | 14.9 | 19.125 | 1.967 | 2.25 | 2600 | 708 | 2400 | 218 | 151 | 0 | 126 | 0 | 0 | 0 | 430 | 1619 | 1114.4 | 0.0475 | 0.0439 | 0.001 | 0.0048 | 0.0201 | 0.501 | 0.153 | 0.0381 | 0.139 | 0.0056 | 0.0057 | 0.0194 | 0.0479 | 0.153 | 2401/22R4 | 145 | 57.6 | 50.6 | 36.8 | 21.5 | 0 | 0 | 37 | 0 | 0 | 0 | 0 | 30.7 | 0 | 0 | 26.2 | 13.5 | 0 | 0 | 0 | 0 | 0 | 0 | 0 | 0 | 0 | 0 | 0 | 1621 | 1638 | 1619 |  | 1194.9 | 1241.3 | 1114.4 |  | 252.38 | 245.93 | 248.34
2024-01-24 | 4 | Janvier | 2024-01-25 01:06 | 2024-01-25 05:31 | 40153 | 1 | DD13B | 65.75 | 5 | 58 | 121 | 112.8 | 118.071 | 50.717 | 4566 | 218 | 3766 | 2.933 | 41.25 | 60.875 | 90.92 | 72.02 | 0 | 0 | 11.383 | 15.5 | 10.75 | 14.25 | 16.433 | 19.25 | 12.15 | 11.875 | 2600 | 702 | 2400 | 220 | 151 | 0 | 124 | 0 | 0 | 0 | 465 | 1636 | 1238.6 | 0.0573 | 0.0642 | 0.001 | 0.0037 | 0.0183 | 0.265 | 0.147 | 0.03 | 0.098 | 0.0023 | 0.0047 | 0.0218 | 0.0063 | 0.152 | 2401/22R4 | 143.8 | 55.4 | 50.8 | 37.6 | 21.8 | 0 | 0 | 34.9 | 0 | 0 | 0 | 0 | 31.9 | 0 | 0 | 26.1 | 13.7 | 0 | 0 | 0 | 0 | 0 | 0 | 0 | 0 | 0 | 0 | 0 | 1580 | 1717 | 1683 | 1636 | 1048.9 | 2203.7 | 1766.4 | 1238.6 | 265.12 | 245.13 | 247.37 | 246.85
2024-01-24 | 4 | Janvier | 2024-01-25 00:10 | 2024-01-25 01:06 | 40152 | 1 | DD13B | 56.75 | 4 | 62 | 124 | 117 | 118.051 | 39.817 | 3430 | 211 | 1647 | 3.267 | 37.959 | 52 | 69.9 | 78.36 | 0 | 0 | 11.383 | 15.375 | 10.767 | 14.125 | 14.916 | 19.25 | 2.75 | 3.25 | 2600 | 701 | 2400 | 220 | 152 | 0 | 123 | 0 | 0 | 0 | 430 | 1625 | 1095.9 | 0.0553 | 0.0527 | 0.001 | 0.0079 | 0.0203 | 0.486 | 0.141 | 0.0272 | 0.138 | 0.0114 | 0.0058 | 0.0147 | 0.0395 | 0.153 | 2401/22R4 | 144.8 | 58.2 | 50.3 | 36.3 | 22.8 | 0 | 0 | 33.9 | 0 | 0 | 0 | 0 | 31.4 | 0 | 0 | 26.6 | 14.5 | 0 | 0 | 0 | 0 | 0 | 0 | 0 | 0 | 0 | 0 | 0 | 1640 | 1656 | 1625 |  | 1148.1 | 1259.9 | 1095.9 |  | 239.1 | 237.23 | 243.84
2024-01-24 | 4 | Janvier | 2024-01-24 18:18 | 2024-01-25 00:10 | 40151 | 1 | DD13B | 69.61333 | 3 | 64 | 122 | 122.6 | 117.627 | 42.5 | 3627 | 209 | 1500 | 3.367 | 36.238 | 54.125 | 72.01 | 76.41 | 0 | 0 | 12.717 | 16.375 | 10.3 | 13.5 | 14.9 | 19.25 | 4.583 | 5 | 2600 | 699 | 2400 | 224 | 152 | 0 | 122 | 0 | 0 | 0 | 445 | 1622 | 1171.8 | 0.0351 | 0.0639 | 0.001 | 0.0052 | 0.0203 | 0.412 | 0.146 | 0.0296 | 0.14 | 0.0181 | 0.0074 | 0.0123 | 0.0994 | 0.158 | 2401/22R4 | 144.1 | 60.5 | 51.4 | 32.2 | 22.4 | 0 | 0 | 35.7 | 0 | 0 | 0 | 0 | 28.9 | 0 | 0 | 29 | 13.6 | 0 | 0 | 0 | 0 | 0 | 0 | 0 | 0 | 0 | 0 | 0 | 1579 | 1551 | 1629 | 1622 | 110 | 758.2 | 1179.3 | 1171.8 | 99.77 | 257.05 | 247.06 | 250.4
2024-01-24 | 4 | Janvier | 2024-01-24 17:17 | 2024-01-24 18:18 | 40150 | 1 | S275J01 | 61.73 | 4 | 63 | 125 | 123.4 | 107.993 | 43.133 | 3727 | 220 | 2148 | 3.45 | 36.232 | 55.125 | 76.01 | 76.68 | 0 | 0 | 12.067 | 16 | 10.983 | 14.125 | 14.717 | 19 | 5.367 | 5.875 | 2600 | 702 | 2400 | 223 | 151 | 1180 | 0 | 0 | 0 | 400 | 310 | 1621 | 883.7 | 0.0707 | 0.0819 | 0.001 | 0.005 | 0.0272 | 0.291 | 0.193 | 0.0351 | 0.137 | 0.0216 | 0.0064 | 0.0094 | 0.0564 | 0.232 | 2401/22R3 | 144.7 | 57.8 | 51 | 35.9 | 6.9 | 0 | 0 | 31.9 | 0 | 0 | 0 | 0 | 31.8 | 0 | 0 | 42.8 | 15.6 | 0 | 0 | 0 | 0 | 0 | 0 | 0 | 0 | 0 | 0 | 0 | 1614 | 1642 | 1648 | 1621 | 720.4 | 1035.7 | 1071.4 | 883.7 | 218.99 | 230.45 | 229.67 | 230.2
2024-01-24 | 4 | Janvier | 2024-01-24 15:53 | 2024-01-24 17:17 | 40149 | 1 | S275J01 | 83.85 | 8 | 62 | 126 | 123.9 | 124.984 | 42.617 | 3494 | 210 | 1670 | 2.667 | 47.25 | 53.5 | 71.69 | 75.32 | 3 | 2.5 | 9.717 | 13.25 | 12.117 | 15.75 | 14.8 | 18.75 | 2.983 | 3.25 | 2600 | 700 | 2400 | 227 | 151 | 1180 | 0 | 0 | 0 | 400 | 318 | 1606 | 714.3 | 0.0628 | 0.0554 | 0.001 | 0.0043 | 0.0275 | 0.531 | 0.165 | 0.132 | 0.68 | 0.0052 | 0.0081 | 0.0207 | 0.0583 | 0.178 | 2401/22R3 | 144.4 | 59.1 | 50.4 | 34.9 | 7.3 | 0 | 0 | 31.7 | 0 | 0 | 0 | 0 | 32.4 | 0 | 0 | 43.2 | 14 | 0 | 0 | 0 | 0 | 0 | 0 | 0 | 0 | 0 | 0 | 0 | 1573 | 1610 | 1659 | 1606 | 695.2 | 711.5 | 1059.5 | 714.3 | 238.68 | 220.25 | 222.88 | 222.71
2024-01-24 | 4 | Janvier | 2024-01-24 14:35 | 2024-01-24 15:53 | 40148 | 1 | S275J01 | 77.93 | 5 | 63 | 127 | 131.1 | 125.359 | 42.75 | 3646 | 214 | 1823 | 3.583 | 35.442 | 55.625 | 74.91 | 78.07 | 0 | 0 | 12.317 | 15.875 | 11.883 | 16 | 14.55 | 19.25 | 4 | 4.5 | 2600 | 1392 | 2400 | 444 | 150 | 1180 | 0 | 0 | 0 | 400 | 363 | 1634 | 883.5 | 0.0582 | 0.0794 | 0.001 | 0.0032 | 0.0225 | 0.545 | 0.165 | 0.127 | 0.693 | 0.0101 | 0.0069 | 0.0165 | 0.0505 | 0.178 | 2401/22R3 | 144.6 | 60.7 | 48.8 | 35.1 | 7.1 | 0 | 0 | 32.4 | 0 | 0 | 0 | 0 | 33.4 | 0 | 0 | 43.2 | 14.1 | 0 | 0 | 0 | 0 | 0 | 0 | 0 | 0 | 0 | 0 | 0 | 1600 | 1612 | 1629 | 1634 | 682.1 | 781.8 | 886.3 | 883.5 | 222.58 | 226.09 | 226.07 | 223.11
2024-01-24 | 4 | Janvier | 2024-01-24 13:18 | 2024-01-24 14:35 | 40147 | 1 | S275J01 | 77.12 | 3 | 63 | 125 | 126.3 | 125.239 | 43.517 | 3627 | 222 | 2516 | 3.083 | 40.541 | 53.625 | 75.73 | 73.94 | 0 | 0 | 12.083 | 16 | 11.333 | 14.5 | 12.917 | 17 | 7.183 | 6.125 | 2600 | 702 | 2400 | 226 | 151 | 1180 | 0 | 0 | 0 | 400 | 370 | 1631 | 911.7 | 0.058 | 0.0709 | 0.001 | 0.003 | 0.018 | 0.354 | 0.131 | 0.11 | 0.646 | 0.0063 | 0.0053 | 0.0148 | 0.0459 | 0.133 | 2401/23R2 | 135.7 | 55.3 | 50.6 | 29.8 | 33.1 | 0 | 0 | 37.2 | 0 | 0 | 0 | 0 | 24.7 | 0 | 0 | 0 | 40.7 | 0 | 0 | 0 | 0 | 0 | 0 | 0 | 0 | 0 | 0 | 0 | 1607 | 1624 | 1769 | 1631 | 887.3 | 999.5 | 2513.4 | 911.7 | 238.11 | 237.62 | 226.56 | 227.05
2024-01-24 | 4 | Janvier | 2024-01-24 10:56 | 2024-01-24 13:18 | 40146 | 1 | S275J01 | 55.73 | 4 | 63 | 126 | 122.4 | 125.255 | 44.083 | 3719 | 231 | 2128 | 3.283 | 38.376 | 54.625 | 75.45 | 74.35 | 0 | 0 | 12.6 | 15.625 | 11.1 | 14.5 | 13.883 | 17.875 | 6.5 | 6.5 | 2600 | 702 | 2400 | 227 | 151 | 1488 | 0 | 0 | 0 | 400 | 363 | 1642 | 1030 | 0.0307 | 0.0646 | 0.0012 | 0.0035 | 0.0174 | 0.735 | 0.126 | 0.105 | 0.773 | 0.0131 | 0.0057 | 0.0122 | 0.116 | 0.131 | 2401/23R2 | 142.8 | 53.3 | 49.5 | 40 | 34.1 | 0 | 0 | 39.3 | 0 | 0 | 0 | 0 | 26.3 | 0 | 0 | 0 | 43.1 | 0 | 0 | 0 | 0 | 0 | 0 | 0 | 0 | 0 | 0 | 0 | 1592 | 1604 | 1612 | 1642 | 878.4 | 830.2 | 892.2 | 1030 | 245.54 | 234.86 | 235.8 | 230.04
2024-01-24 | 4 | Janvier | 2024-01-24 09:49 | 2024-01-24 10:56 | 40145 | 1 | S275J01 | 67.75 | 8 | 60 | 126 | 122.8 | 115.519 | 41.867 | 3452 | 221 | 1803 | 3.15 | 40 | 50.625 | 69.28 | 72.55 | 0 | 0 | 14.234 | 16 | 11.05 | 14.5 | 12.15 | 15.25 | 4.433 | 4.875 | 2600 | 702 | 2400 | 218 | 151 | 1381 | 0 | 0 | 0 | 300 | 378 | 1627 | 934.6 | 0.0358 | 0.0597 | 0.001 | 0.0033 | 0.0148 | 0.378 | 0.12 | 0.132 | 0.761 | 0.0041 | 0.0075 | 0.0164 | 0.0144 | 0.13 | 2401/23R2 | 135.7 | 58.3 | 51.7 | 25.7 | 33.6 | 0 | 0 | 35.2 | 0 | 0 | 0 | 0 | 29.5 | 0 | 0 | 0 | 37.4 | 0 | 0 | 0 | 0 | 0 | 0 | 0 | 0 | 0 | 0 | 0 | 1592 | 1625 | 1768 | 1627 | 755.5 | 927.5 | 2514.9 | 934.6 | 234.45 | 231.58 | 227.14 | 231.05
2024-01-24 | 4 | Janvier | 2024-01-24 08:50 | 2024-01-24 09:49 | 40144 | 1 | S355TA | 59.03 | 5 | 62 | 126 | 124.8 | 121.341 | 41.983 | 3683 | 260 | 1529 | 3.817 | 33.013 | 51.5 | 69.87 | 73.6 | 0 | 0 | 24.45 | 30.375 | 17.533 | 21.125 | 0 | 0 | 0 | 0 | 2600 | 704 | 2400 | 219 | 151 | 1650 | 0 | 200 | 0 | 0 | 423 | 1633 | 1069.4 | 0.0413 | 0.0573 | 0.001 | 0.0036 | 0.0167 | 0.255 | 0.122 | 0.135 | 0.972 | 0.108 | 0.0075 | 0.0107 | 0.0596 | 0.132 | 2401/23R1 | 140.2 | 58 | 50.7 | 31.5 | 22.1 | 0 | 0 | 54.2 | 0 | 0 | 0 | 0 | 36.2 | 0 | 0 | 0 | 27.7 | 0 | 0 | 0 | 0 | 0 | 0 | 0 | 0 | 0 | 0 | 0 | 1561 | 1590 | 1643 | 1633 | 747.9 | 825.1 | 1118.8 | 1069.4 | 250.59 | 242.02 | 235.57 | 237.69
2024-01-24 | 4 | Janvier | 2024-01-24 07:51 | 2024-01-24 08:50 | 40143 | 1 | S355TA | 58.12 | 4 | 62 | 119 | 113.4 | 112.433 | 40.983 | 3643 | 227 | 1059 | 3.083 | 38.595 | 50.875 | 67.06 | 74.48 | 0 | 0 | 13 | 16 | 11.5 | 14.5 | 13.883 | 17.5 | 2.6 | 2.875 | 2600 | 699 | 2400 | 228 | 152 | 1652 | 0 | 201 | 0 | 0 | 438 | 1650 | 1131.6 | 0.0435 | 0.0524 | 0.001 | 0.0035 | 0.0177 | 0.299 | 0.116 | 0.118 | 0.978 | 0.104 | 0.0072 | 0.0104 | 0.0678 | 0.127 | 2401/23R1 | 145.1 | 58.7 | 52.6 | 33.8 | 22.1 | 0 | 0 | 57.4 | 0 | 0 | 0 | 0 | 21.8 | 0 | 0 | 21.8 | 22 | 0 | 0 | 0 | 0 | 0 | 0 | 0 | 0 | 0 | 0 | 0 | 1590 | 1670 | 1690 | 1650 | 724.5 | 1485.1 | 1624.5 | 1131.6 | 232.46 | 241.7 | 237.42 | 232.6
2024-01-24 | 4 | Janvier | 2024-01-23 14:36 | 2024-01-24 07:51 | 40142 | 1 | S355TA | 116.2033 | 3 | 64 | 116 | 114.6 | 112.625 | 54.433 | 2084 | 70 | 1257 | 0 | 0 | 66.5 | 78.2 | 73.3 | 0 | 0 | 0.133 | 0.125 | 0 | 0 | 0 | 0 | 5.1 | 4.625 | 4000 | 701 | 2400 | 692 | 152 | 1662 | 0 | 200 | 0 | 0 | 423 | 1667 | 1073.8 | [7 empty] | 0.139 | 1.01 | 0.129 | 0.0064 | 0.0104 | 0.0946 | 0.158 | 2401/23R1 | 145.6 | 57.8 | 52.5 | 35.3 | 22.1 | 0 | 0 | 57.1 | 0 | 0 | 0 | 0 | 21.6 | 0 | 0 | 21.2 | 23.6 | 0 | 0 | 0 | 0 | 0 | 0 | 0 | 0 | 0 | 0 | 0 | 1653 | 1649 | 1667 | 1667 | 195.9 | 683.6 | 1038.6 | 1073.8 | 102.14 | 196.12 | 217.07 | 219.51
2024-01-23 | 4 | Janvier | 2024-01-23 13:43 | 2024-01-23 14:36 | 40141 | 1 | SAE1006 | 52.67 | 3 | 63 | 131 | 131.2 | 122.884 | 36.35 | 3440 | 174 | 1346 | 3.817 | 34.323 | 44.75 | 61.3 | 73.87 | 0 | 0 | 0.133 | 0 | 0 | 0 | 0 | 0 | 7.584 | 8 | 2600 | 702 | 2400 | 220 | 152 | 0 | 354 | 0 | 0 | 0 | 418 | 1657 | 1240.4 | 0.055 | 0.0609 | 0.001 | 0.0024 | 0.0198 | 0.611 | 0.155 | 0.0218 | 0.253 | 0.0038 | 0.005 | 0.0185 | 0.0797 | 0.161 | 2401/22R2 | 108.2 | 57.7 | 50.5 | 0 | 7.7 | 0 | 0 | 23 | 0 | 0 | 0 | 0 | 32.4 | 0 | 0 | 31.3 | 0 | 0 | 0 | 0 | 0 | 0 | 0 | 0 | 0 | 0 | 0 | 0 | 1545 | 1621 | 1700 | 1657 | 469.9 | 899.7 | 2046.2 | 1240.4 | 225.1 | 231.52 | 248.92 | 235.54
2024-01-23 | 4 | Janvier | 2024-01-23 12:03 | 2024-01-23 13:43 | 40140 | 1 | SAE1006 | 99.88 | 5 | 60 | 135 | 136.6 | 138.575 | 44.767 | 4405 | 220 | 2021 | 3.75 | 36 | 57 | 79.4 | 76.4 | 0 | 0 | 0.05 | 0 | 0 | 0 | 0 | 0 | 5.2 | 5.75 | 2600 | 707 | 2400 | 221 | 151 | 0 | 352 | 0 | 0 | 0 | 510 | 1652 | 1256.4 | 0.0663 | 0.0543 | 0.001 | 0.0041 | 0.0316 | 0.649 | 0.175 | 0.0437 | 0.251 | 0.0081 | 0.0057 | 0.0157 | 0.0496 | 0.176 | 2401/22R2 | 144.4 | 55.8 | 51.1 | 37.5 | 13.8 | 0 | 0 | 29.9 | 0 | 0 | 0 | 0 | 44 | 0 | 0 | 43 | 0 | 0 | 0 | 0 | 0 | 0 | 0 | 13.7 | 0 | 0 | 0 | 0 | 1577 | 1607 | 1604 | 1652 | 885.8 | 900.8 | 892.9 | 1256.4 | 254.32 | 239.22 | 240.21 | 239.2
2024-01-23 | 4 | Janvier | 2024-01-23 11:06 | 2024-01-23 12:03 | 40139 | 1 | SAE1006 | 56.92 | 4 | 61 | 124 | 118.2 | 99.339 | 41.133 | 3792 | 214 | 1035 | 3.333 | 37.2 | 52.5 | 68.99 | 76.58 | 0 | 0 | 0.117 | 0.125 | 0 | 0 | 0 | 0 | 3.95 | 4.25 | 2600 | 704 | 2400 | 0 | 150 | 0 | 354 | 0 | 0 | 0 | 415 | 1622 | 1028 | 0.0608 | 0.0529 | 0.001 | 0.0035 | 0.0173 | 0.766 | 0.162 | 0.0439 | 0.274 | 0.0081 | 0.0073 | 0.0111 | 0.119 | 0.169 | 2401/22R2 | 144.5 | 56 | 51.7 | 36.8 | 14.2 | 0 | 0 | 31 | 0 | 0 | 0 | 0 | 42.6 | 0 | 0 | 43.3 | 0 | 0 | 0 | 0 | 0 | 0 | 0 | 0 | 0 | 0 | 0 | 0 | 1594 | 1607 | 1622 |  | 672.1 | 890.9 | 1028 |  | 224.76 | 238.41 | 240.77
2024-01-23 | 4 | Janvier | 2024-01-23 09:54 | 2024-01-23 11:06 | 40138 | 1 | SAE1006 | 72.38 | 8 | 60 | 124 | 124.3 | 118.729 | 41.4 | 3699 | 216 | 1183 | 3.483 | 35.598 | 52.25 | 69.07 | 75.72 | 0 | 0 | 0.033 | 0 | 0 | 0 | 0 | 0 | 2.267 | 2.625 | 2600 | 1408 | 2400 | 440 | 152 | 0 | 356 | 0 | 0 | 0 | 430 | 1635 | 1092.6 | 0.072 | 0.0599 | 0.0021 | 0.0036 | 0.0334 | 0.72 | 0.16 | 0.0505 | 0.247 | 0.0054 | 0.006 | 0.0177 | 0.0377 | 0.175 | 2401/22R2 | 136.1 | 57.7 | 50.7 | 27.7 | 13.8 | 0 | 0 | 32.1 | 0 | 0 | 0 | 0 | 40.3 | 0 | 0 | 36.3 | 0 | 0 | 0 | 0 | 0 | 0 | 0 | 13.6 | 0 | 0 | 0 | 0 | 1594 | 1634 | 1638 | 1635 | 864.9 | 33 | 1256.9 | 1092.6 | 243.31 | -18.46 | 246.84 | 238.18
2024-01-23 | 4 | Janvier | 2024-01-23 08:50 | 2024-01-23 09:54 | 40137 | 1 | SAE1006 | 63.47 | 3 | 64 | 124 | 126.5 | 138.53 | 42.083 | 4000 | 213 | 1430 | 0 | 0 | 54.875 | 73.6 | 78.24 | 0 | 0 | 0.1 | 0 | 0 | 0 | 0 | 0 | 5.617 | 6.125 | 2600 | 704 | 2400 | 224 | 151 | 0 | 361 | 0 | 0 | 0 | 465 | 1642 | 1248.4 | 0.1 | 0.0616 | 0.0021 | 0.005 | 0.0457 | 0.253 | 0.164 | 0.0393 | 0.277 | 0.0093 | 0.0056 | 0.01 | 0.0743 | 0.175 | 2401/22R2 | 145.2 | 57.5 | 50.1 | 37.6 | 13.1 | 0 | 0 | 35.9 | 0 | 0 | 0 | 0 | 39.6 | 0 | 0 | 43.2 | 0 | 0 | 0 | 0 | 0 | 0 | 0 | 0 | 0 | 0 | 0 | 0 | 1714 | 1601 | 1644 | 1642 | 2444.6 | 796.2 | 1225.4 | 1248.4 | 254.37 | 233.41 | 241.72 | 244.17
2024-01-23 | 4 | Janvier | 2024-01-23 07:50 | 2024-01-23 08:50 | 40136 | 1 | SAE1006 | 60.62 | 5 | 62 | 124 | 125.3 | 118.87 | 41.6 | 3966 | 217 | 1295 | 3.5 | 35.429 | 54.625 | 72.71 | 78.79 | 0 | 0 | 0.133 | 0.125 | 0 | 0 | 0 | 0 | 3.867 | 4.625 | 2600 | 703 | 2400 | 223 | 152 | 0 | 350 | 0 | 0 | 0 | 423 | 1640 | 1074.4 | 0.0512 | 0.0541 | 0.001 | 0.0033 | 0.0186 | 0.606 | 0.158 | 0.0487 | 0.268 | 0.0062 | 0.0056 | 0.0114 | 0.0754 | 0.171 | 2401/22R2 | 145.7 | 56.4 | 51.6 | 37.7 | 14.1 | 0 | 0 | 33 | 0 | 0 | 0 | 0 | 41.8 | 0 | 0 | 42.9 | 0 | 0 | 0 | 0 | 0 | 0 | 0 | 13.9 | 0 | 0 | 0 | 0 | 1583 | 1599 | 1620 | 1640 | 844.7 | 792.3 | 852.9 | 1074.4 | 247.56 | 234.14 | 228.14 | 234.23
2024-01-23 | 4 | Janvier | 2024-01-23 06:47 | 2024-01-23 07:50 | 40135 | 1 | SAE1006 | 62.23 | 4 | 63 | 125 | 120.1 | 118.887 | 41.633 | 3859 | 213 | 1244 | 3.4 | 36.765 | 54.5 | 72.04 | 78.54 | 0 | 0 | 0.117 | 0 | 0 | 0 | 0 | 0 | 3.417 | 3.75 | 2600 | 706 | 2400 | 226 | 151 | 0 | 356 | 0 | 0 | 0 | 423 | 1624 | 1046 | 0.0564 | 0.0554 | 0.001 | 0.0036 | 0.0179 | 0.614 | 0.176 | 0.0383 | 0.267 | 0.0024 | 0.0054 | 0.0139 | 0.0547 | 0.18 | 2401/22R2 | 145.9 | 55.6 | 51.2 | 39.1 | 13.7 | 0 | 0 | 32.3 | 0 | 0 | 0 | 0 | 43.1 | 0 | 0 | 43.5 | 0 | 0 | 0 | 0 | 0 | 0 | 0 | 0 | 0 | 0 | 0 | 0 | 1692 | 1592 | 1621 | 1624 | 1683.2 | 747.3 | 1098.6 | 1046 | 238.94 | 233.65 | 246.2 | 240.96
2024-01-23 | 4 | Janvier | 2024-01-23 05:49 | 2024-01-23 06:47 | 40134 | 1 | SAE1006 | 58.82 | 8 | 61 | 121 | 119.5 | 118.748 | 41.767 | 4060 | 220 | 1111 | 3.317 | 36.482 | 54.875 | 72.5 | 78.83 | 0 | 0 | 0.133 | 0 | 0 | 0 | 0 | 0 | 4.75 | 5.625 | 2600 | 712 | 2400 | 221 | 151 | 0 | 354 | 0 | 0 | 0 | 408 | 1617 | 1035.1 | 0.0556 | 0.0642 | 0.0013 | 0.0036 | 0.03 | 0.524 | 0.185 | 0.0445 | 0.274 | 0.0054 | 0.0052 | 0.0166 | 0.0484 | 0.189 | 2401/22R2 | 144.7 | 58 | 50 | 36.7 | 14.2 | 0 | 0 | 31 | 0 | 0 | 0 | 0 | 41.1 | 0 | 0 | 44.8 | 0 | 0 | 0 | 0 | 0 | 0 | 0 | 13.6 | 0 | 0 | 0 | 0 | 1547 | 1748 | 1621 | 1617 | 303.7 | 2618.9 | 929.9 | 1035.1 | 191.88 | 240.96 | 233.95 | 244
2024-01-22 | 4 | Janvier | 2024-01-23 04:45 | 2024-01-23 05:49 | 40133 | 1 | SAE1006 | 63.33 | 3 | 63 | 124 | 125.3 | 118.801 | 39.967 | 3584 | 213 | 1313 | 3.767 | 32.92 | 51.875 | 68.88 | 77.88 | 0 | 0 | 0.017 | 0 | 0 | 0 | 0 | 0 | 1.85 | 2.375 | 2600 | 705 | 2400 | 220 | 150 | 0 | 351 | 0 | 0 | 0 | 418 | 1626 | 1022.6 | 0.0449 | 0.0655 | 0.001 | 0.0029 | 0.0152 | 0.404 | 0.16 | 0.0303 | 0.272 | 0.0112 | 0.0045 | 0.011 | 0.0786 | 0.176 | 2401/22R2 | 144.5 | 57.4 | 50.6 | 36.5 | 14 | 0 | 0 | 32.1 | 0 | 0 | 0 | 0 | 41.5 | 0 | 0 | 43.2 | 0 | 0 | 0 | 0 | 0 | 0 | 0 | 0 | 0 | 0 | 0 | 0 | 1611 | 1606 | 1635 | 1626 | 914.8 | 24.8 | 1110.9 | 1022.6 | 238.18 | -24.37 | 239.4 | 238.21
2024-01-22 | 4 | Janvier | 2024-01-23 03:46 | 2024-01-23 04:45 | 40132 | 1 | SAE1006 | 58.8 | 5 | 61 | 129 | 130.4 | 118.611 | 42.383 | 3961 | 218 | 1404 | 4 | 32.25 | 55 | 73.53 | 77.86 | 0 | 0 | 0.083 | 0 | 0 | 0 | 0 | 0 | 41.083 | 53.75 | 2600 | 704 | 2400 | 226 | 152 | 0 | 352 | 0 | 0 | 0 | 455 | 1641 | 1224.8 | 0.0303 | 0.0507 | 0.001 | 0.0038 | 0.0356 | 0.572 | 0.167 | 0.038 | 0.276 | 0.0131 | 0.0051 | 0.0084 | 0.0759 | 0.178 | 2401/22R2 | 144.3 | 55.9 | 49.6 | 38.8 | 14.1 | 0 | 0 | 31.9 | 0 | 0 | 0 | 0 | 42 | 0 | 0 | 43.2 | 0 | 0 | 0 | 0 | 0 | 0 | 0 | 13.1 | 0 | 0 | 0 | 0 | 1656 | 1599 | 1662 | 1641 | 200.7 | 867.4 | 1379.8 | 1224.8 | 102.3 | 240.8 | 240.65 | 243.31
2024-01-22 | 4 | Janvier | 2024-01-23 02:47 | 2024-01-23 03:46 | 40131 | 1 | SAE1006 | 59.1 | 4 | 62 | 127 | 122.4 | 118.538 | 41.567 | 3842 | 215 | 1266 | 3.85 | 32.987 | 53.5 | 71.09 | 77.22 | 0 | 0 | 0.117 | 0 | 0 | 0 | 0 | 0 | 2.217 | 2.5 | 2600 | 701 | 2400 | 224 | 151 | 0 | 360 | 0 | 0 | 0 | 455 | 1651 | 1279.7 | 0.0453 | 0.0467 | 0.001 | 0.0033 | 0.0183 | 0.191 | 0.163 | 0.0369 | 0.294 | 0.0115 | 0.0064 | 0.01 | 0.1 | 0.181 | 2401/22R2 | 144.4 | 55.3 | 50.4 | 38.7 | 14.1 | 0 | 0 | 32.1 | 0 | 0 | 0 | 0 | 41.7 | 0 | 0 | 43.1 | 0 | 0 | 0 | 0 | 0 | 0 | 0 | 0 | 0 | 0 | 0 | 0 | 1639 | 1654 | 1653 | 1651 | 1205.4 | 1330.9 | 1291.3 | 1279.7 | 243.23 | 242.34 | 240.67 | 241.09
2024-01-22 | 4 | Janvier | 2024-01-23 01:43 | 2024-01-23 02:47 | 40130 | 1 | SAE1006 | 64.5 | 8 | 59 | 123 | 119.8 | 118.563 | 41.867 | 3788 | 220 | 1281 | 3.833 | 32.087 | 54 | 71.51 | 77.39 | 0 | 0 | 0.083 | 0 | 0 | 0 | 0 | 0 | 3.3 | 4.375 | 2600 | 706 | 2400 | 224 | 151 | 0 | 354 | 0 | 0 | 0 | 410 | 1651 | 191.3 | 0.0544 | 0.0509 | 0.001 | 0.0026 | 0.0176 | 0.614 | 0.182 | 0.0494 | 0.247 | 0.0071 | 0.0053 | 0.0198 | 0.0588 | 0.175 | 2401/22R2 | 144.8 | 55.8 | 51 | 38 | 14.1 | 0 | 0 | 32 | 0 | 0 | 0 | 0 | 42.2 | 0 | 0 | 43 | 0 | 0 | 0 | 0 | 0 | 0 | 0 | 13.5 | 0 | 0 | 0 | 0 | 1607 | 1611 | 1627 | 1651 | 918.3 | 975.9 | 1009.6 | 191.3 | 240.64 | 242.94 | 236.73 | 101.48
2024-01-22 | 4 | Janvier | 2024-01-23 00:42 | 2024-01-23 01:43 | 40129 | 1 | SAE1006 | 60.57 | 3 | 62 | 121 | 121.9 | 118.31 | 43.85 | 4093 | 228 | 1423 | 5.417 | 22.338 | 56.625 | 75.66 | 77.48 | 0 | 0 | 0.067 | 0 | 0 | 0 | 0 | 0 | 5.133 | 6.25 | 2600 | 704 | 2400 | 223 | 150 | 0 | 357 | 0 | 0 | 0 | 418 | 1642 | 1013 | 0.0559 | 0.0567 | 0.001 | 0.0024 | 0.022 | 0.565 | 0.167 | 0.0414 | 0.282 | 0.0106 | 0.0062 | 0.0133 | 0.0612 | 0.182 | 2401/22R2 | 150 | 58.5 | 51.9 | 39.6 | 14.2 | 0 | 0 | 32.3 | 0 | 0 | 0 | 0 | 46.2 | 0 | 0 | 43.9 | 0 | 0 | 0 | 0 | 0 | 0 | 0 | 0 | 0 | 0 | 0 | 0 | 1566 | 1585 | 1604 | 1642 | 18.6 | 691.4 | 829.1 | 1013 | -23.97 | 231.74 | 234.76 | 228.82
2024-01-22 | 4 | Janvier | 2024-01-22 23:37 | 2024-01-23 00:42 | 40128 | 1 | SAE1006 | 65.17 | 5 | 60 | 121 | 122.8 | 118.365 | 44.117 | 4082 | 233 | 1313 | 4.967 | 24.362 | 55.75 | 74.32 | 75.82 | 0 | 0 | 0.117 | 0 | 0 | 0 | 0 | 0 | 3.117 | 3.5 | 2600 | 708 | 2400 | 217 | 150 | 0 | 356 | 0 | 0 | 0 | 425 | 1627 | 1043.6 | 0.0477 | 0.0471 | 0.001 | 0.0025 | 0.0219 | 0.37 | 0.181 | 0.0378 | 0.26 | 0.0093 | 0.0039 | 0.0177 | 0.0914 | 0.182 | 2401/22R2 | 150.2 | 55.6 | 50.6 | 44 | 15.1 | 0 | 0 | 32 | 0 | 0 | 0 | 0 | 47 | 0 | 0 | 43.1 | 0 | 0 | 0 | 0 | 0 | 0 | 0 | 13 | 0 | 0 | 0 | 0 | 1650 | 1608 | 1616 | 1627 | 189.9 | 805.7 | 835.3 | 1043.6 | 101.48 | 230.48 | 228.78 | 239.16
2024-01-22 | 4 | Janvier | 2024-01-22 18:31 | 2024-01-22 23:37 | 40127 | 1 | SAE1006 | 57.36333 | 4 | 64 | 64 | 115.5 | 109.835 | 41.783 | 3700 | 217 | 1241 | 0 | 0 | 53.625 | 70.69 | 77.01 | 0 | 0 | 12.933 | 16.375 | 11.483 | 15 | 14.716 | 18.875 | 2.65 | 3.375 | 2600 | 704 | 2400 | 356 | 152 | 0 | 353 | 0 | 0 | 0 | 425 | 1623 | 1049.2 | 0.031 | 0.0598 | 0.001 | 0.0034 | 0.0195 | 0.496 | 0.155 | 0.0367 | 0.181 | 0.0112 | 0.0043 | 0.0138 | 0.0692 | 0.17 | 2401/22R2 | 150.2 | 58.1 | 50.8 | 41.3 | 14.1 | 0 | 0 | 32 | 0 | 0 | 0 | 0 | 55.1 | 0 | 0 | 43.1 | 5.9 | 0 | 0 | 0 | 0 | 0 | 0 | 0 | 0 | 0 | 0 | 0 | 1650 | 1582 | 1638 | 1623 | 190.1 | 718 | 1255.1 | 1049.2 | 101.56 | 236.15 | 246.74 | 241.73
2024-01-22 | 4 | Janvier | 2024-01-22 17:26 | 2024-01-22 18:31 | 40126 | 1 | DD13A | 65.33 | 5 | 60 | 135 | 131.5 | 122.781 | 39.567 | 3657 | 210 | 1357 | 2.867 | 47.093 | 51.75 | 69.14 | 78.47 | 0 | 0 | 10.367 | 13.875 | 10.917 | 14.375 | 14.067 | 18.375 | 4.217 | 5.125 | 2600 | 706 | 2400 | 223 | 152 | 0 | 115 | 0 | 0 | 0 | 433 | 1648 | 1077.3 | 0.0706 | 0.059 | 0.0033 | 0.0096 | 0.0163 | 0.695 | 0.136 | 0.0433 | 0.119 | 0.0085 | 0.0052 | 0.0115 | 0.0844 | 0.143 | 2401/22R1 | 125.5 | 57.5 | 48.7 | 19.3 | 21.1 | 0 | 0 | 51.2 | 0 | 0 | 0 | 0 | 30.9 | 0 | 0 | 22.3 | 0 | 0 | 0 | 0 | 0 | 0 | 0 | 0 | 0 | 0 | 0 | 0 | 1586 | 1611 | 1648 | 1648 | 852.3 | 800.6 | 1118.4 | 1077.3 | 246.59 | 228.38 | 232.83 | 230.08
2024-01-22 | 4 | Janvier | 2024-01-22 16:20 | 2024-01-22 17:26 | 40125 | 1 | DD13A | 65.83 | 4 | 63 | 137 | 132.9 | 114.848 | 39.617 | 3650 | 203 | 1585 | 2.5 | 54.8 | 51.875 | 70.15 | 78.56 | 0 | 0 | 11.383 | 15.5 | 10.517 | 14.25 | 15.067 | 19.125 | 2.65 | 3 | 2600 | 1402 | 2400 | 438 | 150 | 0 | 117 | 0 | 0 | 0 | 450 | 1639 | 1282.8 | 0.0408 | 0.0472 | 0.001 | 0.0047 | 0.0163 | 0.32 | 0.128 | 0.0359 | 0.112 | 0.0047 | 0.004 | 0.013 | 0.131 | 0.13 | 2401/22R1 | 138 | 60 | 50.2 | 27.8 | 19.8 | 0 | 0 | 54.6 | 0 | 0 | 0 | 0 | 27 | 0 | 0 | 21.8 | 0 | 0 | 0 | 0 | 0 | 0 | 0 | 0 | 0 | 0 | 0 | 0 | 1767 | 1633 | 1639 |  | 3042.7 | 1253.5 | 1282.8 |  | 241.65 | 249.36 | 247.8
2024-01-22 | 4 | Janvier | 2024-01-22 15:19 | 2024-01-22 16:20 | 40124 | 1 | DD13A | 61.4 | 6 | 57 | 122 | 114.4 | 114.918 | 43.967 | 4312 | 218 | 1943 | 3.233 | 37.732 | 55.75 | 77.54 | 76.08 | 0 | 0 | 11.217 | 15 | 10.133 | 13.625 | 15.334 | 19.25 | 7.283 | 7.875 | 2600 | 702 | 2400 | 226 | 152 | 0 | 117 | 0 | 0 | 0 | 430 | 1619 | 1120.6 | 0.0381 | 0.0417 | 0.001 | 0.0044 | 0.0173 | 0.382 | 0.129 | 0.0332 | 0.126 | 0.0097 | 0.0044 | 0.0123 | 0.103 | 0.138 | 2401/22R1 | 150 | 58.2 | 51.7 | 40.1 | 19.6 | 0 | 0 | 65.9 | 0 | 0 | 0 | 0 | 27.7 | 0 | 0 | 23.1 | 0 | 0 | 0 | 0 | 0 | 0 | 0 | 13.7 | 0 | 0 | 0 | 0 | 1542 | 1561 | 1611 | 1619 | 632.7 | 735.8 | 1012.8 | 1120.6 | 248.63 | 249.39 | 245.66 | 248.75
2024-01-22 | 4 | Janvier | 2024-01-22 14:21 | 2024-01-22 15:19 | 40123 | 1 | DD13A | 58.05 | 8 | 59 | 119 | 115.4 | 114.874 | 42.283 | 4091 | 211 | 2063 | 3.467 | 34.327 | 54.5 | 76.1 | 77.34 | 0 | 0 | 9.7 | 13.125 | 10.833 | 14.5 | 14.733 | 19.25 | 7.017 | 7.625 | 2600 | 708 | 2400 | 218 | 152 | 0 | 115 | 0 | 0 | 0 | 445 | 1643 | 1120.3 | 0.046 | 0.0433 | 0.001 | 0.0032 | 0.0179 | 0.555 | 0.146 | 0.0279 | 0.118 | 0.012 | 0.0046 | 0.0138 | 0.0873 | 0.15 | 2401/22R1 | 141.6 | 58.6 | 49.5 | 33.5 | 9.8 | 0 | 0 | 53.7 | 0 | 0 | 0 | 0 | 34.6 | 0 | 0 | 30.9 | 0 | 0 | 0 | 0 | 0 | 0 | 0 | 0 | 0 | 0 | 0 | 0 | 1600 | 1606 | 1608 | 1643 | 1007.1 | 938.9 | 894.4 | 1120.3 | 251.24 | 242.81 | 238.16 | 235.67
2024-01-22 | 4 | Janvier | 2024-01-22 12:59 | 2024-01-22 14:21 | 40122 | 1 | DD13A | 82 | 5 | 60 | 116 | 113.8 | 114.574 | 47.317 | 4596 | 216 | 1853 | 3.85 | 30.13 | 59.625 | 81.89 | 75.61 | 0 | 0 | 12.134 | 15.625 | 10.25 | 14.125 | 15.15 | 19.25 | 9.784 | 10.375 | 2600 | 705 | 2400 | 216 | 151 | 0 | 115 | 0 | 0 | 0 | 400 | 1610 | 1095.6 | 0.0651 | 0.0593 | 0.001 | 0.0033 | 0.0183 | 0.255 | 0.155 | 0.0328 | 0.117 | 0.006 | 0.0037 | 0.0141 | 0.147 | 0.148 | 2401/22R1 | 150.6 | 59.9 | 49.2 | 41.5 | 10.3 | 0 | 0 | 56 | 0 | 0 | 0 | 0 | 39.5 | 0 | 0 | 31 | 0 | 0 | 0 | 0 | 0 | 0 | 0 | 13.8 | 0 | 0 | 0 | 0 | 1707 | 1578 | 1573 | 1610 | 2607.3 | 935.4 | 821.2 | 1095.6 | 262.9 | 257.79 | 250.93 | 251.99
2024-01-22 | 4 | Janvier | 2024-01-22 11:20 | 2024-01-22 12:59 | 40121 | 1 | DD13A | 99.02 | 4 | 64 | 119 | 118 | 114.695 | 49.45 | 4772 | 199 | 1934 | 4.983 | 23.88 | 63.375 | 86.44 | 76.9 | 0 | 0 | 11.6 | 15.75 | 10.733 | 14.75 | 14.35 | 19 | 12.767 | 13.625 | 2600 | 706 | 2400 | 221 | 151 | 0 | 116 | 0 | 0 | 0 | 450 | 1640 | 1289.5 | 0.0439 | 0.0458 | 0.001 | 0.0018 | 0.0155 | 0.469 | 0.133 | 0.0434 | 0.121 | 0.0027 | 0.0041 | 0.0168 | 0.0602 | 0.144 | 2401/22R1 | 150.6 | 56.7 | 50.9 | 43 | 10.6 | 0 | 0 | 59.9 | 0 | 0 | 0 | 0 | 34.3 | 0 | 0 | 32 | 0 | 0 | 0 | 0 | 0 | 0 | 0 | 13.8 | 0 | 0 | 0 | 0 | 1549 | 1648 | 1765 | 1640 | 18.2 | 186.8 | 0 | 1289.5 | -16.4 | 101.35 | 65535 | 247.64
2024-01-22 | 4 | Janvier | 2024-01-22 10:02 | 2024-01-22 11:20 | 40120 | 1 | DD13A | 77.32 | 6 | 58 | 118 | 111.7 | 114.772 | 42.283 | 3945 | 208 | 1301 | 5.767 | 20.462 | 54.75 | 72.76 | 77.69 | 0 | 0 | 11.8 | 16 | 10.417 | 13.5 | 15.017 | 19.125 | 5.05 | 6.125 | 2600 | 683 | 2400 | 219 | 151 | 0 | 113 | 0 | 0 | 0 | 510 | 1651 | 192.7 | 0.0704 | 0.0571 | 0.001 | 0.0048 | 0.0188 | 0.425 | 0.149 | 0.0467 | 0.12 | 0.0043 | 0.0055 | 0.0173 | 0.0302 | 0.153 | 2401/22R1 | 140.9 | 56.1 | 49.5 | 35.3 | 10.3 | 0 | 0 | 51.5 | 0 | 0 | 0 | 0 | 33 | 0 | 0 | 32.5 | 0 | 0 | 0 | 0 | 0 | 0 | 0 | 13.6 | 0 | 0 | 0 | 0 | 1594 | 1646 | 1663 | 1651 | 1027.9 | 183.9 | 1343.3 | 192.7 | 256.01 | 101.29 | 238.13 | 102.01
2024-01-22 | 4 | Janvier | 2024-01-22 08:33 | 2024-01-22 10:02 | 40119 | 1 | DD13A | 89.68 | 8 | 62 | 116 | 114.2 | 114.903 | 41.417 | 3797 | 209 | 1535 | 0 | 0 | 52.75 | 71.29 | 76.42 | 0 | 0 | 11.75 | 15.625 | 10.3 | 13.375 | 15.35 | 19.125 | 4.017 | 4.625 | 2600 | 698 | 2400 | 214 | 152 | 0 | 112 | 0 | 0 | 0 | 400 | 1654 | 1009.9 | 0.0795 | 0.0615 | 0.0012 | 0.004 | 0.0235 | 0.439 | 0.139 | 0.0413 | 0.118 | 0.0064 | 0.004 | 0.0184 | 0.047 | 0.142 | 2401/22R1 | 141.6 | 57.5 | 48.7 | 35.4 | 11.3 | 0 | 0 | 54.1 | 0 | 0 | 0 | 0 | 31.9 | 0 | 0 | 30 | 0 | 0 | 0 | 0 | 0 | 0 | 0 | 14.3 | 0 | 0 | 0 | 0 | 1552 | 1648 | 1630 | 1654 | 0 | 1083.3 | 29.3 | 1009.9 | 65535 | 230.49 | -25.05 | 222.07
2024-01-22 | 4 | Janvier | 2024-01-22 07:30 | 2024-01-22 08:33 | 40118 | 1 | DD13A | 62.72 | 5 | 62 | 130 | 127.5 | 114.578 | 41.65 | 3769 | 211 | 1568 | 3.1 | 41.935 | 54.25 | 72.85 | 78.15 | 0 | 0 | 0.017 | 0 | 0 | 0 | 0 | 0 | 6.133 | 7.125 | 2600 | 706 | 2400 | 214 | 151 | 0 | 114 | 0 | 0 | 0 | 430 | 1642 | 1103.8 | 0.0695 | 0.0499 | 0.001 | 0.0046 | 0.021 | 0.427 | 0.163 | 0.0393 | 0.11 | 0.0056 | 0.0044 | 0.0155 | 0.0712 | 0.186 | 2401/22R1 | 134.2 | 55.1 | 50.3 | 28.8 | 13.1 | 0 | 0 | 46.1 | 0 | 0 | 0 | 0 | 28.8 | 0 | 0 | 32.6 | 0 | 0 | 0 | 0 | 0 | 0 | 0 | 13.6 | 0 | 0 | 0 | 0 | 1587 | 1609 | 1656 | 1642 | 878.1 | 873.5 | 1138.6 | 1103.8 | 248.23 | 235.87 | 229.79 | 235.12
2024-01-22 | 4 | Janvier | 2024-01-22 06:24 | 2024-01-22 07:30 | 40117 | 1 | SAE1006 | 65.83 | 4 | 63 | 128 | 123.7 | 116.783 | 43.65 | 4106 | 215 | 1329 | 3.2 | 40 | 56 | 74.64 | 76.98 | 0 | 0 | 0.1 | 0.125 | 0 | 0 | 0 | 0 | 5.883 | 6.375 | 2600 | 707 | 2400 | 215 | 152 | 0 | 355 | 0 | 0 | 0 | 430 | 1644 | 1182 | 0.0506 | 0.0453 | 0.001 | 0.0072 | 0.0239 | 0.629 | 0.188 | 0.0401 | 0.249 | 0.0069 | 0.0065 | 0.0179 | 0.0557 | 0.189 | 2401/16R6 | 135 | 56.5 | 49.3 | 29.2 | 0 | 0 | 0 | 44.5 | 0 | 0 | 0 | 0 | 19.5 | 0 | 0 | 20.7 | 38 | 0 | 0 | 0 | 0 | 0 | 0 | 12.3 | 0 | 0 | 0 | 0 | 1577 | 1668 | 1660 | 1644 | 839.9 | 1141.1 | 1375 | 1182 | 250.41 | 223.44 | 241.48 | 239.07
2024-01-22 | 4 | Janvier | 2024-01-22 05:07 | 2024-01-22 06:24 | 40116 | 1 | SAE1006 | 76.63 | 6 | 58 | 122 | 116.3 | 98.058 | 44.517 | 4319 | 224 | 1527 | 2.867 | 42.558 | 58 | 78.13 | 78.17 | 0 | 0 | 0.067 | 0 | 0 | 0 | 0 | 0 | 8.683 | 10.75 | 2600 | 710 | 2400 | 223 | 151 | 0 | 352 | 0 | 0 | 0 | 400 | 1648 | 187 | 0.0542 | 0.0454 | 0.001 | 0.0044 | 0.0275 | 0.402 | 0.201 | 0.0352 | 0.252 | 0.0055 | 0.0059 | 0.0225 | 0.0734 | 0.197 | 2401/16R6 | 145.1 | 59.3 | 48.1 | 37.7 | 0 | 0 | 0 | 53.3 | 0 | 0 | 0 | 0 | 17.3 | 0 | 0 | 21.2 | 39.1 | 0 | 0 | 0 | 0 | 0 | 0 | 14.2 | 0 | 0 | 0 | 0 | 1526 | 1649 | 1629 | 1648 | 331.2 | 1362.9 | 1058.9 | 187 | 209.69 | 246.81 | 239.14 | 101.43
2024-01-21 | 3 | Janvier | 2024-01-22 04:09 | 2024-01-22 05:07 | 40115 | 1 | SAE1006 | 58.05 | 8 | 60 | 127 | 126.9 | 147.466 | 42.4 | 3746 | 213 | 1202 | 3.5 | 36.286 | 29.75 | 46.78 | 42.1 | 0 | 0 | 0.017 | 0 | 0 | 0 | 0 | 0 | 4.634 | 0 | 2600 | 706 | 2400 | 221 | 150 | 0 | 355 | 0 | 0 | 0 | 423 | 1641 | 1063.6 | 0.0444 | 0.0555 | 0.001 | 0.0052 | 0.0271 | 0.42 | 0.176 | 0.0318 | 0.231 | 0.005 | 0.007 | 0.0218 | 0.0619 | 0.197 | 2401/16R6 | 145.9 | 58 | 50.5 | 37.4 | 0 | 0 | 0 | 52.8 | 0 | 0 | 0 | 0 | 17.6 | 0 | 0 | 21.3 | 40.5 | 0 | 0 | 0 | 0 | 0 | 0 | 13.7 | 0 | 0 | 0 | 0 | 1567 | 1594 | 1617 | 1641 | 715.3 | 825.5 | 919.5 | 1063.6 | 244.04 | 239.88 | 235.29 | 232.94
2024-01-21 | 3 | Janvier | 2024-01-22 03:02 | 2024-01-22 04:09 | 40114 | 1 | SAE1006 | 67.65 | 5 | 61 | 123 | 122.4 | 98.249 | 45.267 | 4259 | 231 | 1516 | 3.333 | 36.9 | 57.875 | 77.81 | 76.71 | 0 | 0 | 0.033 | 0 | 0 | 0 | 0 | 0 | 6.833 | 7.75 | 2600 | 703 | 2400 | 218 | 150 | 0 | 352 | 0 | 0 | 0 | 400 | 1626 | 1007.2 | 0.0752 | 0.0615 | 0.001 | 0.0049 | 0.0275 | 0.274 | 0.187 | 0.0453 | 0.255 | 0.01 | 0.0068 | 0.0172 | 0.0606 | 0.187 | 2401/16R6 | 145.7 | 58.1 | 48.2 | 39.4 | 0 | 0 | 0 | 53.6 | 0 | 0 | 0 | 0 | 31.1 | 0 | 0 | 20.8 | 40.2 | 0 | 0 | 0 | 0 | 0 | 0 | 0 | 0 | 0 | 0 | 0 | 1612 | 1604 | 1616 | 1626 | 759.6 | 802.2 | 966.5 | 1007.2 | 223.97 | 232.33 | 239.5 | 237.09
2024-01-21 | 3 | Janvier | 2024-01-22 01:58 | 2024-01-22 03:02 | 40113 | 1 | SAE1006 | 63.8 | 4 | 61 | 122 | 114.5 | 122.898 | 42.533 | 3911 | 220 | 1438 | 3.433 | 35.534 | 55.625 | 74.15 | 78.47 | 0 | 0 | 0.05 | 0 | 0 | 0 | 0 | 0 | 4.467 | 5.125 | 2600 | 704 | 2400 | 225 | 151 | 0 | 354 | 0 | 0 | 0 | 400 | 1626 | 987.9 | 0.0638 | 0.0446 | 0.001 | 0.0038 | 0.0266 | 0.669 | 0.183 | 0.0426 | 0.203 | 0.012 | 0.0062 | 0.0175 | 0.0676 | 0.184 | 2401/16R6 | 145.6 | 57.2 | 49.6 | 38.8 | 0 | 0 | 0 | 53.2 | 0 | 0 | 0 | 0 | 18.7 | 0 | 0 | 21.3 | 40.3 | 0 | 0 | 0 | 0 | 0 | 0 | 12.1 | 0 | 0 | 0 | 0 | 1584 | 1613 | 1610 | 1626 | 632.8 | 959.4 | 890.2 | 987.9 | 225.77 | 240.59 | 236.72 | 235.67
2024-01-21 | 3 | Janvier | 2024-01-22 00:44 | 2024-01-22 01:58 | 40112 | 1 | SAE1006 | 73.88 | 6 | 56 | 123 | 113.8 | 122.801 | 42.683 | 3910 | 211 | 1370 | 3.65 | 33.699 | 56 | 74.2 | 78.72 | 0 | 0 | 0.017 | 0 | 0 | 0 | 0 | 0 | 4.5 | 5.625 | 2600 | 1408 | 2400 | 448 | 150 | 0 | 352 | 0 | 0 | 0 | 400 | 1635 | 998.8 | 0.0593 | 0.0405 | 0.001 | 0.0026 | 0.0253 | 0.164 | 0.17 | 0.0423 | 0.256 | 0.0034 | 0.0043 | 0.0213 | 0.0873 | 0.184 | 2401/16R6 | 145.3 | 58.7 | 50 | 36.6 | 0 | 0 | 0 | 53.3 | 0 | 0 | 0 | 0 | 15.3 | 0 | 0 | 21.4 | 39.9 | 0 | 0 | 0 | 0 | 0 | 0 | 15.4 | 0 | 0 | 0 | 0 | 1555 | 1571 | 1615 | 1635 | 493.7 | 526.5 | 891.4 | 998.8 | 223.29 | 219.31 | 234.1 | 231.59
2024-01-21 | 3 | Janvier | 2024-01-21 23:42 | 2024-01-22 00:44 | 40111 | 1 | SAE1006 | 61.93 | 8 | 62 | 121 | 121.4 | 122.824 | 43.483 | 4040 | 219 | 1368 | 4.683 | 25.836 | 56.375 | 74.99 | 77.79 | 0 | 0 | 0.067 | 0 | 0 | 0 | 0 | 0 | 4.967 | 5.75 | 2600 | 704 | 2400 | 220 | 150 | 0 | 354 | 0 | 0 | 0 | 385 | 1645 | 182.5 | 0.042 | 0.0547 | 0.001 | 0.0041 | 0.0246 | 0.511 | 0.158 | 0.0422 | 0.249 | 0.0081 | 0.0047 | 0.0177 | 0.039 | 0.188 | 2401/16R6 | 145 | 58.5 | 49.2 | 37.3 | 0 | 0 | 0 | 52.6 | 0 | 0 | 0 | 0 | 22.6 | 0 | 0 | 21.4 | 39.8 | 0 | 0 | 0 | 0 | 0 | 0 | 0 | 8.6 | 0 | 0 | 0 | 1559 | 1597 | 1634 | 1645 | 662.8 | 725.1 | 938.9 | 182.5 | 242.79 | 228.71 | 227.58 | 101.26
2024-01-21 | 3 | Janvier | 2024-01-21 22:42 | 2024-01-21 23:42 | 40110 | 1 | SAE1006 | 59.95 | 5 | 61 | 120 | 113.1 | 98.32 | 41.717 | 3769 | 209 | 1250 | 0 | 0 | 54.125 | 71.41 | 77.85 | 0 | 0 | 0.117 | 0 | 0 | 0 | 0 | 0 | 6.25 | 7 | 2600 | 705 | 2400 | 216 | 151 | 0 | 352 | 0 | 0 | 0 | 408 | 1650 | 189.9 | 0.0739 | 0.0573 | 0.001 | 0.0032 | 0.0317 | 0.228 | 0.196 | 0.0544 | 0.24 | 0.0118 | 0.0048 | 0.0184 | 0.0513 | 0.206 | 2401/16R6 | 131.4 | 57.9 | 48.7 | 24.8 | 0 | 0 | 0 | 46.1 | 0 | 0 | 0 | 0 | 15.4 | 0 | 0 | 35.3 | 24.2 | 0 | 0 | 0 | 0 | 0 | 0 | 10.4 | 0 | 0 | 0 | 0 | 1768 | 1571 | 1654 | 1650 | 2977 | 417 | 1014.1 | 189.9 | 239.5 | 202.16 | 222.38 | 101.48
2024-01-21 | 3 | Janvier | 2024-01-21 18:58 | 2024-01-21 22:42 | 40109 | 1 | SAE1006 | 38.63333 | 4 | 63 | 122 | 118.7 | 122.991 | 21.467 | 2448 | 44 | 1394 | 4.767 | 25.594 | 17.625 | 30.87 | 49.26 | 0 | 0 | 0.183 | 0.125 | 0.066 | 0 | 7.166 | 5.875 | 14.05 | 11.625 | 3000 | 706 | 1200 | 219 | 151 | 0 | 182 | 0 | 0 | 0 | 445 | 1650 | 189.9 | 0.0435 | 0.0422 | 0.001 | 0.0042 | 0.0545 | 0.413 | 0.221 | 0.0344 | 0.149 | 0.0058 | 0.0035 | 0.0405 | 0.0761 | 0.219 | 2401/16R5 | 13.2 | 13.2 | 0 | 0 | 0 | 0 | 0 | 7.6 | 0 | 0 | 0 | 0 | 0 | 0 | 0 | 5.6 | 0 | 0 | 0 | 0 | 0 | 0 | 0 | 0 | 0 | 0 | 0 | 0 | 1648 | 1666 | 1675 | 1650 | 186.8 | 878.1 | 1201.2 | 189.9 | 101.35 | 205.28 | 223.4 | 101.48
2024-01-21 | 3 | Janvier | 2024-01-21 17:59 | 2024-01-21 18:58 | 40108 | 1 | DD13C | 58.53 | 6 | 60 | 123 |  |  | 39.633 | 3508 | 208 | 1273 | 2.45 | 50.204 | 52.125 | 68.71 | 78.91 | 0 | 0 | 11.95 | 15.625 | 10.767 | 14.25 | 13.817 | 18.375 | 3.1 | 3.625 | 2600 | 701 | 2400 | 223 | 152 | 0 | 134 | 0 | 0 | 0 | 445 | 1660 | 1196.7 | 0.0474 | 0.0507 | 0.001 | 0.004 | 0.12 | 0.473 | 0.21 | 0.0294 | 0.118 | 0.0034 | 0.006 | 0.0852 | 0.0422 | 0.21 | 2401/16R5 | 145.5 | 58.4 | 51.1 | 36 | 0 | 0 | 0 | 26.8 | 0 | 0 | 0 | 0 | 20.4 | 0 | 0 | 47.2 | 41 | 0 | 0 | 0 | 0 | 0 | 0 | 0 | 10.1 | 0 | 0 | 0 | 1602 | 1687 | 1660 | 1660 | 864.4 | 1341.5 | 1289.9 | 1196.7 | 238.91 | 225 | 236.78 | 231.28
2024-01-21 | 3 | Janvier | 2024-01-21 16:56 | 2024-01-21 17:59 | 40107 | 1 | DD13C | 63.22 | 4 | 62 | 125 | 120.3 | 115.031 | 42.05 | 4227 | 226 | 1364 | 2.8 | 44.643 | 55 | 74.19 | 78.48 | 0 | 0 | 12.033 | 15.875 | 11.383 | 14.75 | 14.383 | 19 | 4.25 | 5.25 | 2600 | 703 | 2400 | 220 | 151 | 0 | 137 | 0 | 0 | 0 | 423 | 1644 | 1067 | 0.107 | 0.0638 | 0.0024 | 0.0059 | 0.037 | 0.636 | 0.318 | 0.0319 | 0.13 | 0.005 | 0.0068 | 0.0246 | 0.0614 | 0.264 | 2401/16R5 | 140.03 | 52.53 | 51.6 | 35.9 | 0 | 0 | 0 | 27 | 0 | 0 | 0 | 0 | 18.7 | 0 | 0 | 47 | 38 | 0 | 0 | 0 | 0 | 0 | 0 | 9.33 | 0 | 0 | 0 | 0 | 1563 | 1629 | 1637 | 1644 | 392 | 932.7 | 996.7 | 1067 | 201.96 | 229.82 | 230.34 | 231.55
2024-01-21 | 3 | Janvier | 2024-01-21 15:50 | 2024-01-21 16:56 | 40106 | 1 | DD13C | 65.98 | 8 | 61 | 124 | 122.1 | 115.292 | 41.717 | 3785 | 217 | 1379 | 2.733 | 45.366 | 54.625 | 72.52 | 78.57 | 0 | 0 | 12.117 | 15.75 | 11.183 | 14.75 | 14.483 | 19 | 3.933 | 5 | 2600 | 705 | 2400 | 217 | 152 | 0 | 132 | 0 | 0 | 0 | 410 | 1647 | 1007 | 0.0607 | 0.0498 | 0.001 | 0.0062 | 0.0369 | 0.412 | 0.245 | 0.0536 | 0.127 | 0.0052 | 0.0075 | 0.0327 | 0.0326 | 0.244 | 2401/16R5 | 131.9 | 52.7 | 50.9 | 28.3 | 0 | 0 | 0 | 27.1 | 0 | 0 | 0 | 0 | 21.1 | 0 | 0 | 47.1 | 30.1 | 0 | 0 | 0 | 0 | 0 | 0 | 0 | 6.5 | 0 | 0 | 0 | 1572 | 1644 | 1647 |  | 352.9 | 965.8 | 1007 |  | 189.33 | 224.22 | 225.66
2024-01-21 | 3 | Janvier | 2024-01-21 14:43 | 2024-01-21 15:50 | 40105 | 1 | DD13C | 66.95 | 5 | 61 | 122 | 119.8 | 115.205 | 43.55 | 3959 | 218 | 1258 | 2.85 | 42.807 | 55.5 | 73.42 | 76.46 | 0 | 0 | 12.317 | 15.875 | 11.55 | 14.625 | 14.917 | 19.25 | 4.767 | 5.75 | 2600 | 701 | 2400 | 220 | 152 | 0 | 134 | 0 | 0 | 0 | 455 | 1657 | 1231.8 | 0.0488 | 0.0386 | 0.001 | 0.0053 | 0.0297 | 0.383 | 0.22 | 0.0489 | 0.121 | 0.0154 | 0.007 | 0.02 | 0.064 | 0.234 | 2401/16R5 | 140.5 | 58.4 | 52.1 | 30 | 0 | 0 | 0 | 27.4 | 0 | 0 | 0 | 0 | 21.1 | 0 | 0 | 47 | 30.3 | 0 | 0 | 0 | 0 | 0 | 0 | 14.7 | 0 | 0 | 0 | 0 | 1589 | 1658 | 1670 | 1657 | 839 | 857.2 | 1286.8 | 1231.8 | 243.8 | 207.86 | 231.17 | 235.03
2024-01-21 | 3 | Janvier | 2024-01-21 13:40 | 2024-01-21 14:43 | 40104 | 1 | DD13C | 63.5 | 6 | 60 | 124 | 120.7 | 115.165 | 39.333 | 3771 | 208 | 1184 | 2.717 | 45.644 | 52.875 | 69.89 | 80.66 | 0 | 0 | 11.75 | 15.75 | 11 | 14.625 | 13.8 | 19 | 2.783 | 3.5 | 2600 | 698 | 2400 | 218 | 152 | 0 | 137 | 0 | 0 | 0 | 433 | 1641 | 1066.6 | 0.0603 | 0.0633 | 0.001 | 0.0044 | 0.0377 | 0.843 | 0.217 | 0.0404 | 0.124 | 0.0068 | 0.0069 | 0.0305 | 0.09 | 0.228 | 2401/16R5 | 140.2 | 55.9 | 49.9 | 34.4 | 0 | 0 | 0 | 31.8 | 0 | 0 | 0 | 0 | 21.1 | 0 | 0 | 47.1 | 30.9 | 0 | 0 | 0 | 0 | 0 | 0 | 0 | 9.3 | 0 | 0 | 0 | 1616 | 1640 | 1641 | 1641 | 650.2 | 992.9 | 1009.2 | 1066.6 | 210.36 | 228.43 | 229.08 | 233.15
2024-01-21 | 3 | Janvier | 2024-01-21 12:26 | 2024-01-21 13:40 | 40103 | 1 | DD13C | 73.57 | 4 | 61 | 123 | 115.8 | 115.08 | 41.5 | 4050 | 209 | 1398 | 2.967 | 41.461 | 56.25 | 74.98 | 81.33 | 11.533 | 15.75 | 11.05 | 14.75 | 18.917 | 25.5 | 0 | 0 | 0 | 0 | 2600 | 706 | 2400 | 220 | 152 | 0 | 132 | 0 | 0 | 0 | 403 | 1621 | 975.8 | 0.0785 | 0.0608 | 0.001 | 0.0037 | 0.0279 | 0.214 | 0.242 | 0.031 | 0.114 | 0.0075 | 0.0053 | 0.0193 | 0.0655 | 0.258 | 2401/16R5 | 135.4 | 57.2 | 51.2 | 27 | 0 | 0 | 0 | 27.1 | 0 | 0 | 0 | 0 | 18.8 | 0 | 0 | 47.1 | 30.1 | 0 | 0 | 0 | 0 | 0 | 0 | 12.3 | 0 | 0 | 0 | 0 | 1581 | 1619 | 1628 | 1621 | 582.6 | 891.6 | 972.4 | 975.8 | 221.32 | 231.94 | 233.42 | 237.49
2024-01-21 | 3 | Janvier | 2024-01-21 11:28 | 2024-01-21 12:26 | 40102 | 1 | DD13C | 58 | 8 | 62 | 119 | 118.4 | 115.169 | 39.167 | 3409 | 202 | 1085 | 3.367 | 35.347 | 51.75 | 67.24 | 79.28 | 0 | 0 | 11.583 | 15.75 | 10.783 | 14.5 | 12.367 | 16.5 | 4.433 | 4.875 | 2600 | 703 | 2420 | 213 | 151 | 0 | 135 | 0 | 0 | 0 | 455 | 1660 | 1220.2 | 0.0792 | 0.063 | 0.001 | 0.0049 | 0.026 | 0.679 | 0.218 | 0.0318 | 0.136 | 0.0062 | 0.0063 | 0.0191 | 0.0955 | 0.215 | 2401/16R5 | 134.08 | 52.52 | 51.3 | 30.26 | 0 | 0 | 0 | 27.4 | 0 | 0 | 0 | 0 | 21.7 | 0 | 0 | 38.16 | 38.92 | 0 | 0 | 0 | 0 | 0 | 0 | 0 | 7.9 | 0 | 0 | 0 | 1574 | 1673 | 1668 | 1660 | 393.9 | 1170.8 | 1282.5 | 1220.2 | 196.33 | 222.61 | 232.01 | 232.7
2024-01-21 | 3 | Janvier | 2024-01-21 10:27 | 2024-01-21 11:28 | 40101 | 1 | DD13C | 60.75 | 5 | 61 | 126 | 122.8 | 115.177 | 40.867 | 3637 | 213 | 1184 | 3.667 | 34.364 | 53.875 | 70.5 | 79.1 | 0 | 0 | 11.617 | 15.75 | 11.167 | 14.75 | 14.584 | 19.25 | 3.5 | 4.125 | 2600 | 701 | 2400 | 219 | 151 | 0 | 137 | 0 | 0 | 0 | 455 | 1661 | 1257.6 | 0.0714 | 0.0592 | 0.0019 | 0.0058 | 0.0344 | 0.507 | 0.227 | 0.0314 | 0.119 | 0.0136 | 0.0072 | 0.0186 | 0.0977 | 0.235 | 2401/16R5 | 135.1 | 56.9 | 51.7 | 26.5 | 0 | 0 | 0 | 27 | 0 | 0 | 0 | 0 | 18.1 | 0 | 0 | 37.1 | 40 | 0 | 0 | 0 | 0 | 0 | 0 | 12.9 | 0 | 0 | 0 | 0 | 1596 | 1665 | 1679 | 1661 | 621.2 | 1372.5 | 1443.3 | 1257.6 | 217.88 | 238.63 | 234.71 | 234.38
2024-01-21 | 3 | Janvier | 2024-01-21 09:23 | 2024-01-21 10:27 | 40100 | 1 | DD13C | 64.02 | 6 | 60 | 123 | 118.2 | 114.979 | 42.2 | 3823 | 215 | 1179 | 3.533 | 34.811 | 55.625 | 72.8 | 79.09 | 0 | 0 | 12.117 | 15.75 | 11.083 | 14.75 | 14.467 | 19.25 | 4.533 | 5.875 | 2600 | 704 | 2400 | 216 | 151 | 0 | 130 | 0 | 0 | 0 | 433 | 1629 | 1076.6 | 0.0432 | 0.0612 | 0.001 | 0.0054 | 0.0341 | 0.386 | 0.262 | 0.0392 | 0.113 | 0.0064 | 0.0071 | 0.022 | 0.0707 | 0.255 | 2401/16R5 | 135.4 | 57.1 | 51.3 | 27 | 0 | 0 | 0 | 27.1 | 0 | 0 | 0 | 0 | 31.1 | 0 | 0 | 37.1 | 40.1 | 0 | 0 | 0 | 0 | 0 | 0 | 0 | 0 | 0 | 0 | 0 | 1564 | 1653 | 1648 | 1629 | 673.1 | 1291.3 | 1258.1 | 1076.6 | 241.2 | 240.67 | 241.47 | 240.36
2024-01-21 | 3 | Janvier | 2024-01-21 08:17 | 2024-01-21 09:23 | 40099 | 1 | DD13C | 66.75 | 4 | 63 | 123 | 119.6 | 115.001 | 41.767 | 3767 | 214 | 1173 | 3.45 | 35.652 | 54.75 | 71.73 | 78.65 | 0 | 0 | 11.933 | 15.75 | 11.133 | 14.75 | 14.733 | 19.125 | 3.967 | 5 | 2600 | 703 | 2400 | 216 | 151 | 0 | 134 | 0 | 0 | 0 | 433 | 1648 | 1064 | 0.0563 | 0.0494 | 0.001 | 0.0062 | 0.0265 | 0.414 | 0.222 | 0.0312 | 0.123 | 0.0118 | 0.0068 | 0.0185 | 0.0881 | 0.224 | 2401/16R5 | 135.8 | 57.6 | 51 | 27.2 | 0 | 0 | 0 | 27 | 0 | 0 | 0 | 0 | 20 | 0 | 0 | 37 | 39.5 | 0 | 0 | 0 | 0 | 0 | 0 | 12.3 | 0 | 0 | 0 | 0 | 1569 | 1591 | 1636 | 1648 | 685.4 | 698 | 999.8 | 1064 | 239.81 | 229.17 | 231.12 | 229.16
2024-01-21 | 3 | Janvier | 2024-01-21 06:36 | 2024-01-21 08:17 | 40098 | 1 | DD13C | 100.75 | 8 | 62 | 121 | 121.6 | 115.272 | 44.633 | 4050 | 219 | 1194 | 3.967 | 30.504 | 57.625 | 75.56 | 77.47 | 0 | 0 | 12.934 | 16 | 11.05 | 14.625 | 14.684 | 19.25 | 5.967 | 7.625 | 2600 | 700 | 2400 | 220 | 152 | 0 | 134 | 0 | 0 | 0 | 455 | 1637 | 1288.9 | 0.0698 | 0.0422 | 0.001 | 0.0057 | 0.0274 | 0.439 | 0.217 | 0.0227 | 0.117 | 0.0078 | 0.0079 | 0.0218 | 0.0372 | 0.216 | 2401/16R5 | 134.8 | 54.2 | 51.2 | 29.4 | 0 | 0 | 0 | 27.2 | 0 | 0 | 0 | 0 | 21 | 0 | 0 | 37.3 | 40.8 | 0 | 0 | 0 | 0 | 0 | 0 | 0 | 8.5 | 0 | 0 | 0 | 1574 | 1665 | 1649 | 1637 | 803.3 | 1697.7 | 1499.7 | 1288.9 | 248.77 | 254.24 | 253.84 | 249.23
2024-01-21 | 3 | Janvier | 2024-01-21 05:34 | 2024-01-21 06:36 | 40097 | 1 | DD13C | 61.82 | 5 | 60 | 122 | 118.9 | 115.359 | 43.333 | 3973 | 216 | 1147 | 4.783 | 25.505 | 55.625 | 73.12 | 77.02 | 0 | 0 | 11.667 | 15.25 | 11.433 | 14.875 | 15.117 | 19.25 | 5.117 | 6.25 | 2600 | 702 | 2420 | 220 | 151 | 0 | 136 | 0 | 0 | 0 | 425 | 1623 | 1066.7 | 0.0466 | 0.0439 | 0.001 | 0.0052 | 0.0319 | 0.526 | 0.241 | 0.0278 | 0.0675 | 0.0063 | 0.0069 | 0.0196 | 0.0723 | 0.251 | 2401/16R5 | 137.03 | 59.4 | 45.4 | 32.23 | 0 | 0 | 0 | 19.03 | 0 | 0 | 0 | 0 | 17.9 | 0 | 0 | 47.4 | 38.9 | 0 | 0 | 0 | 0 | 0 | 0 | 13.8 | 0 | 0 | 0 | 0 | 1565 | 1599 | 1616 | 1623 | 791.5 | 756.2 | 962.6 | 1066.7 | 252.58 | 230.71 | 239.21 | 242.95
2024-01-20 | 3 | Janvier | 2024-01-21 04:28 | 2024-01-21 05:34 | 40096 | 1 | DD13C | 66.28 | 6 | 59 | 122 | 117.9 | 115.471 | 44.433 | 4007 | 233 | 1124 | 4.717 | 25.866 | 55.625 | 73.2 | 75.11 | 0 | 0 | 12.367 | 15.5 | 11.467 | 14.5 | 15.117 | 19.25 | 5.483 | 6.25 | 2600 | 702 | 2400 | 217 | 152 | 0 | 135 | 0 | 0 | 0 | 378 | 1629 | 907.3 | 0.0813 | 0.0554 | 0.001 | 0.0059 | 0.0276 | 0.745 | 0.24 | 0.0421 | 0.145 | 0.0073 | 0.0071 | 0.0181 | 0.0991 | 0.245 | 2401/16R5 | 125 | 45.1 | 39.3 | 40.6 | 0 | 0 | 0 | 6.6 | 0 | 0 | 0 | 0 | 23 | 0 | 0 | 47.3 | 40.2 | 0 | 0 | 0 | 0 | 0 | 0 | 0 | 7.9 | 0 | 0 | 0 | 1641 | 1626 | 1644 | 1629 | 853.6 | 815.6 | 943.3 | 907.3 | 216.78 | 221.59 | 222.49 | 227.79
2024-01-20 | 3 | Janvier | 2024-01-21 03:46 | 2024-01-21 04:28 | 40095 | 1 | DD13C | 41.48 | 4 | 0 | 124 | 120.5 | 115.45 | 11.083 | 1335 | 20 | 694 | 2.533 | 48.947 | 8.5 | 15.44 | 46.02 | 0 | 0 | 0 | 0 | 0 | 0 | 6.15 | 5 | 4.933 | 3.5 | 1000 | 698 | 590 | 216 | 152 | 0 | 69 | 0 | 0 | 0 | 445 | 1655 | 1140.6 | 0.0495 | 0.0431 | 0.001 | 0.0052 | 0.0288 | 0.557 | 0.233 | 0.0353 | 0.0897 | 0.0105 | 0.0047 | 0.0178 | 0.0745 | 0.231 | 2401/16R5 | 10.4 | 10.4 | 0 | 0 | 0 | 0 | 0 | 10.4 | 0 | 0 | 0 | 0 | 0 | 0 | 0 | 0 | 0 | 0 | 0 | 0 | 0 | 0 | 0 | 0 | 0 | 0 | 0 | 0 | 1586 | 1690 | 1667 | 1655 | 759.7 | 2746.5 | 1247.8 | 1140.6 | 238.13 | 275.96 | 230.54 | 230.47
2024-01-20 | 3 | Janvier | 2024-01-21 01:34 | 2024-01-21 03:46 | 40094 | 1 | DD13C | 132.2 | 8 | 61 | 123 | 121.4 | 134.47 | 44.017 | 3889 | 260 | 928 | 132.183 | 0.931 | 55.375 | 71.9 | 75.48 | 0 | 0 | 12.267 | 14.5 | 19.817 | 25.625 | 6.35 | 8.375 | 5.583 | 6.875 | 2600 | 1404 | 2400 | 430 | 152 | 0 | 132 | 0 | 0 | 0 | 430 | 1632 | 1086.1 | 0.0415 | 0.0379 | 0.001 | 0.0076 | 0.0356 | 0.781 | 0.261 | 0.0367 | 0.115 | 0.006 | 0.0076 | 0.0284 | 0.0777 | 0.26 | 2401/16R5 | 145.8 | 54 | 49.6 | 42.2 | 0 | 0 | 0 | 27.3 | 0 | 0 | 0 | 0 | 31.2 | 0 | 0 | 47.8 | 39.5 | 0 | 0 | 0 | 0 | 0 | 0 | 0 | 0 | 0 | 0 | 0 | 1539 | 1632 | 1628 | 1632 | 490.6 | 1050.7 | 1010.7 | 1086.1 | 231.54 | 236.94 | 236.26 | 239.37
2024-01-20 | 3 | Janvier | 2024-01-21 | 2024-01-21 01:34 | 40093 | 1 | DD13C | 94.17 | 5 | 61 | 123 | 121.2 | 115.062 | 43.083 | 3869 | 218 | 1134 | 2.65 | 46.415 | 55.5 | 72.64 | 77.29 | 0 | 0 | 12.15 | 15.875 | 11.3 | 14.5 | 14.467 | 19 | 5.167 | 6.125 | 2600 | 701 | 2400 | 219 | 151 | 0 | 131 | 0 | 0 | 0 | 445 | 1641 | 1252.2 | 0.112 | 0.0562 | 0.0019 | 0.006 | 0.0367 | 0.483 | 0.243 | 0.0382 | 0.115 | 0.0047 | 0.0066 | 0.0306 | 0.0258 | 0.241 | 2401/16R5 | 144.5 | 54.1 | 50 | 40.4 | 0 | 0 | 0 | 27.2 | 0 | 0 | 0 | 0 | 23.1 | 0 | 0 | 46.9 | 39.6 | 0 | 0 | 0 | 0 | 0 | 0 | 0 | 7.7 | 0 | 0 | 0 | 1548 | 1646 | 1659 | 1641 | 597.2 | 1204.4 | 1652.1 | 1252.2 | 241.11 | 239.36 | 255.51 | 244.94
2024-01-20 | 3 | Janvier | 2024-01-20 18:37 | 2024-01-21 | 40092 | 1 | DD13C | 57.64667 | 4 | 63 | 121 |  |  | 44.733 | 4054 | 231 | 1124 | 4.117 | 29.393 | 56.375 | 74.08 | 75.62 | 0 | 0 | 0.1 | 0 | 0 | 0 | 0 | 0 | 5.517 | 6.75 | 2600 | 702 | 2400 | 218 | 151 | 0 | 133 | 0 | 0 | 0 | 445 | 1636 | 1163.9 | 0.0559 | 0.0434 | 0.001 | 0.0038 | 0.0385 | 0.626 | 0.248 | 0.0555 | 0.0909 | 0.0067 | 0.0053 | 0.0295 | 0.0917 | 0.242 | 2401/16R5 | 145.5 | 54.2 | 51.1 | 40.2 | 0 | 0 | 0 | 27.2 | 0 | 0 | 0 | 0 | 20.9 | 0 | 0 | 47.1 | 39.9 | 0 | 0 | 0 | 0 | 0 | 0 | 10.4 | 0 | 0 | 0 | 0 | 1651 | 1622 | 1616 | 1636 | 191.3 | 947.7 | 886.2 | 1163.9 | 101.48 | 234.8 | 233.13 | 242.28
2024-01-20 | 3 | Janvier | 2024-01-20 17:38 | 2024-01-20 18:37 | 40091 | 1 | SAE1006 | 59.4 | 8 | 61 | 126 | 125.8 | 116.282 | 40.483 | 3728 | 213 | 1186 | 3.233 | 38.969 | 53.75 | 70.66 | 79.66 | 0 | 0 | 0.033 | 0 | 0 | 0 | 0 | 0 | 2.583 | 2.75 | 2600 | 703 | 2410 | 222 | 152 | 0 | 355 | 0 | 0 | 0 | 408 | 1638 | 1021.5 | 0.0806 | 0.0462 | 0.001 | 0.0038 | 0.0339 | 0.725 | 0.227 | 0.045 | 0.247 | 0.0105 | 0.0064 | 0.0267 | 0.0805 | 0.228 | 2401/16R6 | 122.81 | 58.31 | 40.3 | 24.2 | 0 | 0 | 0 | 25.9 | 0 | 0 | 0 | 0 | 20.51 | 0 | 0 | 47.1 | 17 | 0 | 0 | 0 | 0 | 0 | 0 | 12.3 | 0 | 0 | 0 | 0 | 1615 | 1623 | 1617 | 1638 | 972.1 | 964.6 | 898.3 | 1021.5 | 240.47 | 235.55 | 233.58 | 231.61
2024-01-20 | 3 | Janvier | 2024-01-20 16:36 | 2024-01-20 17:38 | 40090 | 1 | SAE1006 | 61.93 | 5 | 62 | 124 | 122.6 | 122.918 | 40.283 | 3630 | 209 | 1344 | 4 | 31 | 53.75 | 71 | 80.06 | 0 | 0 | 0.033 | 0 | 0 | 0 | 0 | 0 | 3.05 | 3.5 | 2600 | 706 | 2400 | 214 | 151 | 0 | 355 | 0 | 0 | 0 | 425 | 1634 | 1057.3 | 0.0453 | 0.0592 | 0.001 | 0.0058 | 0.0353 | 0.779 | 0.206 | 0.0359 | 0.241 | 0.0106 | 0.007 | 0.0255 | 0.0641 | 0.208 | 2401/16R6 | 137.85 | 54.6 | 49.55 | 33.7 | 0 | 0 | 0 | 18.15 | 0 | 0 | 0 | 0 | 21.6 | 0 | 0 | 47.8 | 41.5 | 0 | 0 | 0 | 0 | 0 | 0 | 0 | 8.8 | 0 | 0 | 0 | 1656 | 1606 | 1610 | 1634 | 1157.7 | 888.7 | 864.9 | 1057.3 | 231.02 | 238.77 | 234.6 | 236.31
2024-01-20 | 3 | Janvier | 2024-01-20 15:25 | 2024-01-20 16:36 | 40089 | 1 | SAE1006 | 71.18 | 4 | 63 | 120 | 116.2 | 98.181 | 43 | 3961 | 213 | 1372 | 4.3 | 27.907 | 57.125 | 75.5 | 79.71 | 0 | 0 | 0.033 | 0 | 0 | 0 | 0 | 0 | 5.233 | 6.625 | 2600 | 702 | 2400 | 218 | 152 | 0 | 350 | 0 | 0 | 0 | 418 | 1637 | 1031.7 | 0.0673 | 0.0491 | 0.001 | 0.0044 | 0.0414 | 0.654 | 0.22 | 0.05 | 0.278 | 0.0083 | 0.0054 | 0.0221 | 0.119 | 0.221 | 2401/16R6 | 130.69 | 51.64 | 50.35 | 28.7 | 0 | 0 | 0 | 19.45 | 0 | 0 | 0 | 0 | 19.7 | 0 | 0 | 46 | 40 | 0 | 0 | 0 | 0 | 0 | 0 | 5.54 | 0 | 0 | 0 | 0 | 1567 | 1599 | 1610 | 1637 | 724.1 | 711.9 | 818.6 | 1031.7 | 244.94 | 226.27 | 230.56 | 232.88
2024-01-20 | 3 | Janvier | 2024-01-20 14:27 | 2024-01-20 15:25 | 40088 | 1 | SAE1006 | 57.82 | 6 | 60 | 121 | 119.6 | 122.719 | 42.267 | 3884 | 215 | 1344 | 2.85 | 42.456 | 55.625 | 73.66 | 78.96 | 0 | 0 | 0.117 | 0.125 | 0 | 0 | 0 | 0 | 4.367 | 5.125 | 2600 | 700 | 2400 | 217 | 151 | 0 | 352 | 0 | 0 | 0 | 455 | 1685 | 1153.3 | 0.1 | 0.0701 | 0.001 | 0.005 | 0.0285 | 0.664 | 0.211 | 0.0374 | 0.285 | 0.0124 | 0.007 | 0.0158 | 0.161 | 0.214 | 2401/16R6 | 129.8 | 54.6 | 40.4 | 34.8 | 0 | 0 | 0 | 31.9 | 0 | 0 | 0 | 0 | 21.4 | 0 | 0 | 47.4 | 20.5 | 0 | 0 | 0 | 0 | 0 | 0 | 0 | 8.6 | 0 | 0 | 0 | 1649 | 1620 | 1635 | 1685 | 188.4 | 713 | 796.2 | 1153.3 | 101.44 | 214.97 | 214.93 | 214.99
2024-01-20 | 3 | Janvier | 2024-01-20 13:26 | 2024-01-20 14:27 | 40087 | 1 | SAE1006 | 61.2 | 8 | 60 | 121 | 117.9 | 122.83 | 42.267 | 3853 | 207 | 1243 | 3 | 40.333 | 55.625 | 73.12 | 78.96 | 0 | 0 | 0.083 | 0 | 0 | 0 | 0 | 0 | 3.917 | 4.125 | 2600 | 702 | 2400 | 216 | 151 | 0 | 354 | 0 | 0 | 0 | 455 | 1652 | 194.4 | 0.0952 | 0.0584 | 0.001 | 0.0048 | 0.037 | 0.499 | 0.219 | 0.036 | 0.255 | 0.001 | 0.0074 | 0.0372 | 0.0062 | 0.22 | 2401/16R6 | 138.25 | 59.2 | 49.15 | 29.9 | 0 | 0 | 0 | 17.65 | 0 | 0 | 0 | 0 | 21 | 0 | 0 | 47 | 40 | 0 | 0 | 0 | 0 | 0 | 0 | 12.6 | 0 | 0 | 0 | 0 | 1612 | 1660 | 1646 | 1652 | 736.9 | 1232.2 | 183.7 | 194.4 | 221.74 | 233.42 | 101.21 | 102.12
2024-01-20 | 3 | Janvier | 2024-01-20 12:28 | 2024-01-20 13:26 | 40086 | 1 | SAE1006 | 58.08 | 5 | 61 | 121 | 118.6 | 122.932 | 41.383 | 3770 | 214 | 1251 | 2.75 | 44 | 54.5 | 71.81 | 79.02 | 0 | 0 | 0.05 | 0 | 0 | 0 | 0 | 0 | 3.65 | 4.25 | 2600 | 700 | 2400 | 223 | 152 | 0 | 354 | 0 | 0 | 0 | 425 | 1665 | 1040.9 | 0.0987 | 0.0658 | 0.0038 | 0.0065 | 0.0421 | 0.611 | 0.216 | 0.0323 | 0.287 | 0.0097 | 0.0081 | 0.0199 | 0.116 | 0.219 | 2401/16R6 | 143.82 | 49.42 | 51.4 | 43 | 0 | 0 | 0 | 31.6 | 0 | 0 | 0 | 0 | 21.5 | 0 | 0 | 47.1 | 40.2 | 0 | 0 | 0 | 0 | 0 | 0 | 0 | 3.42 | 0 | 0 | 0 | 1597 | 1594 | 1635 | 1665 | 610.1 | 654.8 | 815.2 | 1040.9 | 216.01 | 222.84 | 216.66 | 218.32
2024-01-20 | 3 | Janvier | 2024-01-20 11:27 | 2024-01-20 12:28 | 40085 | 1 | SAE1006 | 60.97 | 4 | 64 | 121 | 117 | 98.351 | 43.7 | 3695 | 213 | 1421 | 2.933 | 41.25 | 54.125 | 71.9 | 74.31 | 0 | 0 | 0.117 | 0 | 0 | 0 | 0 | 0 | 2.867 | 3.625 | 2600 | 702 | 2400 | 226 | 150 | 0 | 354 | 0 | 0 | 0 | 410 | 1634 | 1008.8 | 0.0775 | 0.0637 | 0.001 | 0.0033 | 0.0278 | 0.285 | 0.223 | 0.0351 | 0.275 | 0.0067 | 0.0056 | 0.019 | 0.113 | 0.219 | 2401/16R6 | 137.21 | 58.4 | 48.61 | 30.2 | 0 | 0 | 0 | 27.5 | 0 | 0 | 0 | 0 | 21.5 | 0 | 0 | 35.11 | 40.8 | 0 | 0 | 0 | 0 | 0 | 0 | 12.3 | 0 | 0 | 0 | 0 | 1564 | 1603 | 1663 | 1634 | 523.9 | 631 | 1133.9 | 1008.8 | 222.76 | 215.23 | 225.69 | 232.86
2024-01-20 | 3 | Janvier | 2024-01-20 10:21 | 2024-01-20 11:27 | 40084 | 1 | SAE1006 | 66.15 | 6 | 60 | 121 | 120.3 | 123.117 | 42.25 | 3807 | 209 | 1414 | 2.7 | 44.815 | 54.375 | 72.44 | 77.22 | 0 | 0 | 0.017 | 0 | 0 | 0 | 0 | 0 | 3.85 | 4.125 | 2600 | 700 | 2400 | 223 | 151 | 0 | 353 | 0 | 0 | 0 | 433 | 1640 | 1080.3 | 0.0478 | 0.0621 | 0.001 | 0.0043 | 0.02 | 0.433 | 0.196 | 0.0339 | 0.238 | 0.0073 | 0.0064 | 0.0208 | 0.0487 | 0.202 | 2401/16R6 | 138.09 | 54.7 | 51.89 | 31.5 | 0 | 0 | 0 | 27.4 | 0 | 0 | 0 | 0 | 22.3 | 0 | 0 | 48.3 | 31.79 | 0 | 0 | 0 | 0 | 0 | 0 | 0 | 8.3 | 0 | 0 | 0 | 1624 | 1591 | 1609 | 1640 | 756.5 | 752.6 | 886.8 | 1080.3 | 217.14 | 234.71 | 236.98 | 234.63
2024-01-20 | 3 | Janvier | 2024-01-20 09:10 | 2024-01-20 10:21 | 40083 | 1 | SAE1006 | 70.42 | 8 | 60 | 118 | 117.1 | 98.525 | 41.783 | 3906 | 211 | 1192 | 3.017 | 39.116 | 55.5 | 72.96 | 79.7 | 0 | 0 | 0.05 | 0 | 0 | 0 | 0 | 0 | 4.733 | 5.625 | 2600 | 704 | 2400 | 222 | 150 | 0 | 351 | 0 | 0 | 0 | 455 | 1677 | 1430.4 | 0.104 | 0.0833 | 0.0022 | 0.0045 | 0.0263 | 0.512 | 0.218 | 0.032 | 0.24 | 0.0028 | 0.0072 | 0.0243 | 0.0109 | 0.21 | 2401/16R6 | 135.35 | 55.25 | 44.3 | 35.8 | 0 | 0 | 0 | 28.1 | 0 | 0 | 0 | 0 | 7.45 | 0 | 0 | 47.9 | 39.5 | 0 | 0 | 0 | 0 | 0 | 0 | 12.4 | 0 | 0 | 0 | 0 | 1628 | 1684 | 1648 | 1677 | 634 | 1438.3 | 187 | 1430.4 | 201.99 | 231.74 | 101.43 | 235.14
2024-01-20 | 3 | Janvier | 2024-01-20 08:12 | 2024-01-20 09:10 | 40082 | 1 | SAE1006 | 58 | 5 | 62 | 116 | 110.2 | 123.185 | 38.15 | 3295 | 203 | 976 | 2.717 | 42.699 | 50.25 | 64.96 | 79.03 | 0 | 0 | 0.017 | 0 | 0 | 0 | 0 | 0 | 0.033 | 0 | 2600 | 697 | 2410 | 223 | 150 | 0 | 354 | 0 | 0 | 0 | 425 | 1635 | 1041 | 0.0528 | 0.0469 | 0.001 | 0.0043 | 0.0234 | 0.747 | 0.197 | 0.044 | 0.178 | 0.001 | 0.0049 | 0.0256 | 0.0041 | 0.201 | 2401/16R6 | 130.65 | 52.15 | 43.9 | 34.6 | 0 | 0 | 0 | 27.2 | 0 | 0 | 0 | 0 | 7.05 | 0 | 0 | 47.5 | 40.9 | 0 | 0 | 0 | 0 | 0 | 0 | 0 | 8 | 0 | 0 | 0 | 1666 | 1635 |  |  | 1355 | 1041 |  |  | 237.14 | 234.63
2024-01-20 | 3 | Janvier | 2024-01-20 07:04 | 2024-01-20 08:12 | 40081 | 1 | SAE1006 | 67.88 | 4 | 63 | 125 | 120 | 123.078 | 39.467 | 3598 | 197 | 1104 | 3.267 | 38.265 | 53 | 69.12 | 80.57 | 0 | 0 | 0.05 | 0 | 0 | 0 | 0 | 0 | 2.133 | 2.625 | 2600 | 701 | 2410 | 225 | 151 | 0 | 353 | 0 | 0 | 0 | 455 | 1646 | 183.9 | 0.0708 | 0.0555 | 0.001 | 0.0055 | 0.0246 | 0.796 | 0.215 | 0.0304 | 0.209 | 0.001 | 0.0073 | 0.0267 | 0.004 | 0.223 | 2401/16R6 | 135.4 | 57 | 50.9 | 27.5 | 0 | 0 | 0 | 26.9 | 0 | 0 | 0 | 0 | 20.9 | 0 | 0 | 37.1 | 40.1 | 0 | 0 | 0 | 0 | 0 | 0 | 10.4 | 0 | 0 | 0 | 0 | 1578 | 1659 | 1658 | 1646 | 701.2 | 1319.4 | 1323.5 | 183.9 | 236.59 | 238.99 | 239.76 | 101.29
2024-01-20 | 3 | Janvier | 2024-01-20 06:08 | 2024-01-20 07:04 | 40080 | 1 | SAE1006 | 56.5 | 6 | 60 | 127 | 123.4 | 122.912 | 38.95 | 3524 | 202 | 940 | 3.2 | 39.688 | 51.875 | 67.12 | 79.91 | 0 | 0 | 0.133 | 0 | 0 | 0 | 0 | 0 | 1.533 | 1.625 | 2600 | 702 | 2400 | 227 | 151 | 0 | 351 | 0 | 0 | 0 | 448 | 1651 | 1132.8 | 0.0451 | 0.0566 | 0.001 | 0.0052 | 0.0208 | 0.59 | 0.195 | 0.0397 | 0.313 | 0.0088 | 0.0072 | 0.0184 | 0.0438 | 0.198 | 2401/16R6 | 125.2 | 55.5 | 41.7 | 28 | 0 | 0 | 0 | 24.2 | 0 | 0 | 0 | 0 | 19 | 0 | 0 | 35.3 | 38 | 0 | 0 | 0 | 0 | 0 | 0 | 0 | 8.7 | 0 | 0 | 0 | 1647 | 1650 | 1682 | 1651 | 1129.7 | 1141.1 | 1461.8 | 1132.8 | 234.11 | 233.22 | 234.02 | 232.14
2024-01-20 | 3 | Janvier | 2024-01-20 05:05 | 2024-01-20 06:08 | 40079 | 1 | SAE1006 | 62.33 | 8 | 61 | 126 | 125.6 | 98.375 | 43.567 | 4217 | 213 | 1633 | 3.5 | 36 | 56.5 | 76.71 | 77.81 | 0 | 0 | 0.017 | 0 | 0 | 0 | 0 | 0 | 7.033 | 7.75 | 2600 | 700 | 2400 | 220 | 151 | 0 | 356 | 0 | 0 | 0 | 448 | 1641 | 1124.2 | 0.103 | 0.0658 | 0.0069 | 0.0071 | 0.0387 | 1.01 | 0.222 | 0.0359 | 0.266 | 0.0104 | 0.0087 | 0.0136 | 0.0457 | 0.2 | 2401/16R6 | 135.7 | 55.9 | 39.5 | 40.3 | 0 | 0 | 0 | 28 | 0 | 0 | 0 | 0 | 21.6 | 0 | 0 | 37.9 | 38.3 | 0 | 0 | 0 | 0 | 0 | 0 | 9.9 | 0 | 0 | 0 | 0 | 1516 | 1656 | 1633 | 1641 | 187.5 | 200.7 | 1110 | 1124.2 | 173.22 | 102.3 | 240.43 | 237.01
2024-01-19 | 3 | Janvier | 2024-01-20 04:04 | 2024-01-20 05:05 | 40078 | 1 | SAE1006 | 61.75 | 5 | 62 | 127 | 123.2 | 122.911 | 40.717 | 3763 | 216 | 758 | 3.65 | 34.795 | 53.375 | 68.64 | 78.65 | 0 | 0 | 0.133 | 0 | 0 | 0 | 0 | 0 | 2.667 | 3.25 | 2600 | 698 | 2400 | 222 | 152 | 0 | 353 | 0 | 0 | 0 | 435 | 1633 | 1136.4 | 0.129 | 0.0412 | 0.001 | 0.0045 | 0.0312 | 0.556 | 0.238 | 0.0419 | 0.142 | 0.0185 | 0.0082 | 0.0094 | 0.0499 | 0.243 | 2401/16R6 | 135.6 | 60.1 | 38.9 | 36.6 | 0 | 0 | 0 | 27.5 | 0 | 0 | 0 | 0 | 21.5 | 0 | 0 | 37.3 | 41.7 | 0 | 0 | 0 | 0 | 0 | 0 | 0 | 7.6 | 0 | 0 | 0 | 1578 | 1608 | 1638 | 1633 | 565.8 | 699.3 | 1024.3 | 1136.4 | 220.8 | 220.06 | 231.81 | 242.16
2024-01-19 | 3 | Janvier | 2024-01-20 02:57 | 2024-01-20 04:04 | 40077 | 1 | SAE1006 | 66.23 | 4 | 63 | 125 | 121.7 | 122.917 | 41.65 | 3865 | 214 | 1004 | 3.7 | 33.784 | 53.25 | 69.83 | 76.71 | 0 | 0 | 0.033 | 0 | 0 | 0 | 0 | 0 | 4.483 | 5 | 2600 | 698 | 2400 | 224 | 151 | 0 | 351 | 0 | 0 | 0 | 400 | 1620 | 1000.6 | 0.0959 | 0.0555 | 0.0031 | 0.005 | 0.0305 | 0.297 | 0.23 | 0.044 | 0.258 | 0.0103 | 0.0061 | 0.0126 | 0.0838 | 0.223 | 2401/16R6 | 135.9 | 55.8 | 40.8 | 39.3 | 0 | 0 | 0 | 25.9 | 0 | 0 | 0 | 0 | 20.8 | 0 | 0 | 37.6 | 40.7 | 0 | 0 | 0 | 0 | 0 | 0 | 10.9 | 0 | 0 | 0 | 0 | 1689 | 1593 | 1610 | 1620 | 2770.5 | 22.2 | 896.4 | 1000.6 | 277.15 | -25.51 | 237.23 | 239.88
2024-01-19 | 3 | Janvier | 2024-01-20 01:52 | 2024-01-20 02:57 | 40076 | 1 | SAE1006 | 65.77 | 6 | 60 | 122 | 117.2 | 122.79 | 39.517 | 3657 | 209 | 968 | 3.5 | 34.857 | 51.75 | 67.54 | 78.57 | 0 | 0 | 0.067 | 0 | 0 | 0 | 0 | 0 | 2.983 | 3.125 | 2600 | 695 | 2400 | 221 | 152 | 0 | 351 | 0 | 0 | 0 | 430 | 1649 | 1170.3 | 0.0575 | 0.0592 | 0.001 | 0.0063 | 0.0234 | 0.457 | 0.213 | 0.0579 | 0.278 | 0.0092 | 0.0075 | 0.0164 | 0.0917 | 0.215 | 2401/16R6 | 145.5 | 56.1 | 50 | 39.4 | 0 | 0 | 0 | 28.6 | 0 | 0 | 0 | 0 | 22.1 | 0 | 0 | 48.1 | 38.3 | 0 | 0 | 0 | 0 | 0 | 0 | 0 | 8.4 | 0 | 0 | 0 | 1747 | 1623 | 1629 | 1649 | 2665 | 957.9 | 1033 | 1170.3 | 242.78 | 235.04 | 237.32 | 235.62
2024-01-19 | 3 | Janvier | 2024-01-20 00:51 | 2024-01-20 01:52 | 40075 | 1 | SAE1006 | 60.68 | 8 | 61 | 122 | 119.8 | 123.067 | 39.833 | 3821 | 215 | 727 | 4.583 | 26.618 | 52.5 | 67.81 | 79.08 | 0 | 0 | 0.133 | 0 | 0 | 0 | 0 | 0 | 2.05 | 2.625 | 2600 | 698 | 2400 | 220 | 152 | 0 | 353 | 0 | 0 | 0 | 359 | 1634 | 1076.5 | 0.0915 | 0.0596 | 0.001 | 0.005 | 0.0267 | 1.01 | 0.221 | 0.0597 | 0.25 | 0.0087 | 0.0078 | 0.0187 | 0.0822 | 0.221 | 2401/16R6 | 145.3 | 56.2 | 50.5 | 38.6 | 0 | 0 | 0 | 27.4 | 0 | 0 | 0 | 0 | 21.5 | 0 | 0 | 47.2 | 36.4 | 0 | 0 | 0 | 0 | 0 | 0 | 12.8 | 0 | 0 | 0 | 0 | 1607 | 1624 | 1632 | 1634 | 946.5 | 821.8 | 946 | 1076.5 | 242.86 | 223.23 | 229.23 | 237.63
2024-01-19 | 3 | Janvier | 2024-01-19 23:54 | 2024-01-20 00:51 | 40074 | 1 | SAE1006 | 57 | 5 | 63 | 119 | 115.3 | 123.107 | 40.583 | 3794 | 216 | 772 | 4.733 | 25.141 | 53 | 68.42 | 78.36 | 0 | 0 | 0.017 | 0 | 0 | 0 | 0 | 0 | 1.433 | 1.5 | 2600 | 694 | 2400 | 224 | 151 | 0 | 357 | 0 | 0 | 0 | 445 | 1647 | 1139.1 | 0.0883 | 0.0957 | 0.0084 | 0.0059 | 0.0226 | 0.186 | 0.182 | 0.0499 | 0.257 | 0.013 | 0.0068 | 0.0138 | 0.0923 | 0.198 | 2401/16R6 | 146.3 | 55.7 | 50 | 40.6 | 0 | 0 | 0 | 28.6 | 0 | 0 | 0 | 0 | 21.5 | 0 | 0 | 47.6 | 40.3 | 0 | 0 | 0 | 0 | 0 | 0 | 0 | 8.3 | 0 | 0 | 0 | 1652 | 1647 | 1647 |  | 1119.9 | 1120.3 | 1139.1 |  | 230.75 | 233.5 | 234.72
2024-01-19 | 3 | Janvier | 2024-01-19 17:51 | 2024-01-19 23:54 | 40073 | 1 | SAE1006 | 53.57 | 4 | 62 | 117 | 110.3 | 98.258 | 40.9 | 3604 | 196 | 665 | 5.083 | 23.016 | 53 | 67.33 | 77.75 | 0 | 0 | 13.25 | 16.5 | 10.717 | 14.5 | 12.95 | 16.625 | 3.983 | 5.375 | 2600 | 698 | 2400 | 221 | 151 | 0 | 354 | 0 | 0 | 0 | 430 | 1648 | 1101.5 | [7 empty] | 0.0543 | 0.258 | 0.0063 | 0.0066 | 0.0233 | 0.137 | 0.215 | 2401/16R6 | 143.7 | 55.9 | 50.2 | 37.6 | 0 | 0 | 0 | 28.1 | 0 | 0 | 0 | 0 | 31.1 | 0 | 0 | 44.9 | 39.6 | 0 | 0 | 0 | 0 | 0 | 0 | 0 | 0 | 0 | 0 | 0 | 1650 | 1576 | 1661 | 1648 | 189.9 | 634 | 1079.5 | 1101.5 | 101.48 | 230.26 | 223.16 | 231.71
2024-01-19 | 3 | Janvier | 2024-01-19 16:54 | 2024-01-19 17:51 | 40072 | 1 | DD13C | 56.53 | 5 | 61 | 125 | 123.6 | 118.732 | 39.683 | 3759 | 217 | 669 | 3.667 | 34.091 | 53.375 | 68.27 | 80.7 | 0 | 0 | 11.333 | 15.25 | 10.633 | 14.375 | 14.017 | 19.25 | 3.7 | 4.5 | 2600 | 1396 | 2400 | 446 | 151 | 0 | 131 | 0 | 0 | 0 | 393 | 1659 | 980.3 | 0.121 | 0.0776 | 0.0034 | 0.0061 | 0.0367 | 0.24 | 0.241 | 0.0348 | 0.131 | 0.009 | 0.0079 | 0.0273 | 0.0711 | 0.24 | 2401/16R5 | 145.3 | 55.9 | 49.2 | 40.2 | 0 | 0 | 0 | 27.3 | 0 | 0 | 0 | 0 | 17.1 | 0 | 0 | 47.2 | 39.6 | 0 | 0 | 0 | 0 | 0 | 0 | 14.1 | 0 | 0 | 0 | 0 | 1574 | 1658 | 1646 | 1659 | 624.9 | 982 | 850.8 | 980.3 | 230.29 | 217.84 | 213.82 | 217.17
2024-01-19 | 3 | Janvier | 2024-01-19 15:57 | 2024-01-19 16:54 | 40071 | 1 | DD13C | 57.33 | 4 | 62 | 125 | 126.6 | 120.626 | 41.2 | 3730 | 221 | 684 | 3.167 | 39.474 | 53.25 | 68.14 | 77.55 | 0 | 0 | 12.417 | 15.75 | 11.483 | 14.5 | 14.016 | 19 | 3.283 | 3.875 | 2600 | 695 | 2400 | 216 | 152 | 0 | 135 | 0 | 0 | 0 | 408 | 1648 | 1024.9 | 0.0918 | 0.0635 | 0.0013 | 0.0059 | 0.0363 | 0.469 | 0.235 | 0.057 | 0.141 | 0.0093 | 0.0091 | 0.0283 | 0.0472 | 0.232 | 2401/19R1 | 144.6 | 54.5 | 50.9 | 39.2 | 0 | 0 | 0 | 27.9 | 0 | 0 | 0 | 0 | 24.5 | 0 | 0 | 47.5 | 38 | 0 | 0 | 0 | 0 | 0 | 0 | 0 | 6.7 | 0 | 0 | 0 | 1602 | 1644 | 1648 |  | 443.6 | 984.7 | 1024.9 |  | 189.86 | 225.65 | 226.41
2024-01-19 | 3 | Janvier | 2024-01-19 14:55 | 2024-01-19 15:57 | 40070 | 1 | DD13C | 61.78 | 6 | 59 | 123 | 117.2 | 120.697 | 45.417 | 4190 | 231 | 765 | 4.217 | 29.17 | 54.5 | 71.14 | 72 | 0 | 0 | 12.217 | 15.75 | 11.25 | 14.5 | 14.45 | 19.375 | 7.5 | 4.875 | 2600 | 702 | 2400 | 221 | 152 | 0 | 130 | 0 | 0 | 0 | 430 | 1646 | 1111.4 | 0.0799 | 0.0681 | 0.001 | 0.0055 | 0.0375 | 0.505 | 0.222 | 0.0451 | 0.125 | 0.0114 | 0.0078 | 0.0276 | 0.0764 | 0.221 | 2401/16R5 | 145.4 | 56.9 | 48.7 | 39.8 | 0 | 0 | 0 | 26.8 | 0 | 0 | 0 | 0 | 15.2 | 0 | 0 | 47.2 | 40.5 | 0 | 0 | 0 | 0 | 0 | 0 | 15.7 | 0 | 0 | 0 | 0 | 1600 | 1636 | 1637 | 1646 | 521.9 | 884.1 | 968.2 | 1111.4 | 202.9 | 222.08 | 228.21 | 233.45
2024-01-19 | 3 | Janvier | 2024-01-19 13:46 | 2024-01-19 14:55 | 40069 | 1 | DD13C | 69.55 | 8 | 60 | 122 | 121.9 | 120.397 | 43.433 | 4008 | 223 | 1104 | 4.167 | 29.28 | 55.625 | 73.08 | 76.84 | 0 | 0 | 12.667 | 16 | 10.917 | 14.375 | 14.466 | 19.25 | 5.383 | 6 | 2600 | 697 | 2400 | 224 | 151 | 0 | 132 | 0 | 0 | 0 | 423 | 1643 | 1064.4 | 0.0753 | 0.0684 | 0.001 | 0.0046 | 0.0441 | 0.527 | 0.25 | 0.0425 | 0.143 | 0.0099 | 0.007 | 0.0223 | 0.105 | 0.24 | 2401/16R5 | 147.2 | 58.7 | 49.9 | 38.6 | 0 | 0 | 0 | 26.8 | 0 | 0 | 0 | 0 | 23.9 | 0 | 0 | 48.2 | 40.6 | 0 | 0 | 0 | 0 | 0 | 0 | 0 | 7.7 | 0 | 0 | 0 | 1601 | 1672 | 1650 | 1643 | 506.2 | 823.7 | 978.4 | 1064.4 | 200.11 | 197.33 | 221.92 | 231.91
2024-01-19 | 3 | Janvier | 2024-01-19 12:41 | 2024-01-19 13:46 | 40068 | 1 | DD13C | 64.32 | 5 | 61 | 120 | 118.3 | 120.406 | 42.15 | 4097 | 225 | 1138 | 5.117 | 23.453 | 54 | 71.87 | 76.87 | 0 | 0 | 12.05 | 15.75 | 10.95 | 14.5 | 14.067 | 18.375 | 5.083 | 5.375 | 2600 | 701 | 2400 | 224 | 152 | 0 | 137 | 0 | 0 | 0 | 400 | 1648 | 186.8 | 0.1 | 0.0929 | 0.001 | 0.0034 | 0.0381 | 0.463 | 0.205 | 0.0353 | 0.125 | 0.0049 | 0.0046 | 0.0312 | 0.111 | 0.197 | 2401/16R5 | 142.7 | 58.6 | 50.4 | 33.7 | 0 | 0 | 0 | 24.2 | 0 | 0 | 0 | 0 | 16.2 | 0 | 0 | 47.5 | 39.7 | 0 | 0 | 0 | 0 | 0 | 0 | 15.1 | 0 | 0 | 0 | 0 | 1622 | 1634 | 1647 | 1648 | 602.2 | 652 | 1000 | 186.8 | 201.46 | 200.79 | 225.15 | 101.35
2024-01-19 | 3 | Janvier | 2024-01-19 11:34 | 2024-01-19 12:41 | 40067 | 1 | DD13C | 66.93 | 4 | 63 | 124 | 122 | 120.557 | 41.083 | 3653 | 211 | 1088 | 5.817 | 21.318 | 53.5 | 69.77 | 78.13 | 0 | 0 | 11.767 | 15.5 | 10.8 | 14.375 | 14.567 | 19.125 | 3.95 | 4.5 | 2600 | 700 | 2400 | 223 | 151 | 0 | 134 | 0 | 0 | 0 | 438 | 1664 | 1116.3 | 0.115 | 0.0703 | 0.0038 | 0.0024 | 0.0284 | 0.57 | 0.238 | 0.0325 | 0.134 | 0.0114 | 0.0051 | 0.0123 | 0.0782 | 0.232 | 2401/16R5 | 143 | 54.6 | 50.6 | 37.8 | 0 | 0 | 0 | 23.8 | 0 | 0 | 0 | 0 | 23.9 | 0 | 0 | 47.4 | 40.6 | 0 | 0 | 0 | 0 | 0 | 0 | 0 | 7.3 | 0 | 0 | 0 | 1576 | 1689 | 1675 | 1664 | 430.8 | 1255.2 | 1235.1 | 1116.3 | 201.83 | 219.03 | 225.45 | 224
2024-01-19 | 3 | Janvier | 2024-01-19 10:14 | 2024-01-19 11:34 | 40066 | 1 | DD13C | 80.67 | 6 | 59 | 124 | 121.8 | 96.484 | 42.683 | 3726 | 219 | 1204 | 3.65 | 33.973 | 53.25 | 70.25 | 74.85 | 0 | 0 | 13.45 | 16.25 | 10.883 | 14.25 | 14.566 | 19.125 | 3.784 | 3.5 | 2600 | 700 | 2400 | 226 | 151 | 0 | 135 | 0 | 0 | 0 | 415 | 1666 | 1037.6 | 0.0746 | 0.0846 | 0.001 | 0.0031 | 0.0268 | 0.861 | 0.204 | 0.0458 | 0.137 | 0.0062 | 0.004 | 0.0219 | 0.0899 | 0.211 | 2401/16R5 | 141.5 | 56.2 | 51.2 | 34.1 | 0 | 0 | 0 | 24.2 | 0 | 0 | 0 | 0 | 15.6 | 0 | 0 | 47.9 | 39.2 | 0 | 0 | 0 | 0 | 0 | 0 | 14.6 | 0 | 0 | 0 | 0 | 1728 | 1769 | 1652 | 1666 | 2905.1 | 0 | 964.1 | 1037.6 | 259.43 | 65535 | 219.75 | 217.54
2024-01-19 | 3 | Janvier | 2024-01-19 09:13 | 2024-01-19 10:14 | 40065 | 1 | DD13C | 61.03 | 8 | 62 | 127 | 127.7 | 144.624 | 40.433 | 3539 | 211 | 1174 | 3.333 | 38.1 | 52.875 | 69.16 | 78.46 | 0 | 0 | 11.917 | 15.75 | 10.817 | 14.5 | 14.083 | 18.625 | 3.617 | 3.875 | 2600 | 700 | 2400 | 225 | 152 | 0 | 132 | 0 | 0 | 0 | 438 | 1684 | 1029.1 | 0.127 | 0.0985 | 0.0073 | 0.0038 | 0.0253 | 0.582 | 0.213 | 0.0533 | 0.145 | 0.0049 | 0.0045 | 0.0223 | 0.0686 | 0.226 | 2401/16R5 | 140.3 | 57.6 | 48.8 | 33.9 | 0 | 0 | 0 | 23.4 | 0 | 0 | 0 | 0 | 21.2 | 0 | 0 | 47.5 | 40.6 | 0 | 0 | 0 | 0 | 0 | 0 | 0 | 7.6 | 0 | 0 | 0 | 1635 | 1632 | 1645 | 1684 | 771.3 | 822.9 | 752.5 | 1029.1 | 212.59 | 218.98 | 205.35 | 207.16
2024-01-19 | 3 | Janvier | 2024-01-19 08:16 | 2024-01-19 09:13 | 40064 | 1 | DD13C | 56.88 | 5 | 61 | 127 | 128.6 | 120.649 | 40.033 | 3604 | 207 | 1237 | 3.517 | 36.114 | 53.5 | 70.22 | 80.18 | 0 | 0 | 11.9 | 15.875 | 10.733 | 14.5 | 14.284 | 19.125 | 3.117 | 3.75 | 2600 | 700 | 2400 | 222 | 152 | 0 | 132 | 0 | 0 | 0 | 400 | 1663 | 1003.4 | 0.0975 | 0.0956 | 0.0066 | 0.0039 | 0.0395 | 0.507 | 0.283 | 0.0369 | 0.136 | 0.0086 | 0.0046 | 0.0195 | 0.0517 | 0.268 | 2401/16R5 | 142.2 | 57.6 | 49.5 | 35.1 | 0 | 0 | 0 | 23.3 | 0 | 0 | 0 | 0 | 15.9 | 0 | 0 | 47.2 | 40.5 | 0 | 0 | 0 | 0 | 0 | 0 | 15.3 | 0 | 0 | 0 | 0 | 1769 | 1733 | 1663 | 1663 | 0 | 2553.8 | 978.6 | 1003.4 | 65535 | 247.26 | 214.87 | 216.71
2024-01-19 | 3 | Janvier | 2024-01-19 07:21 | 2024-01-19 08:16 | 40063 | 1 | DD13C | 55.22 | 4 | 63 | 127 | 125.4 | 120.508 | 39.667 | 3465 | 204 | 1130 | 2.25 | 56.444 | 52.625 | 68.48 | 79.6 | 0 | 0 | 11.667 | 15.5 | 10.783 | 14.5 | 14.566 | 19.25 | 2.65 | 3.25 | 2600 | 699 | 2400 | 226 | 151 | 0 | 133 | 0 | 0 | 0 | 445 | 1647 | 1022.5 | 0.0679 | 0.0676 | 0.001 | 0.004 | 0.0241 | 0.625 | 0.196 | 0.033 | 0.14 | 0.005 | 0.0053 | 0.0202 | 0.0672 | 0.201 | 2401/16R5 | 135.2 | 55.2 | 51.2 | 28.8 | 0 | 0 | 0 | 22.3 | 0 | 0 | 0 | 0 | 20 | 0 | 0 | 45.9 | 39 | 0 | 0 | 0 | 0 | 0 | 0 | 0 | 8 | 0 | 0 | 0 | 1603 | 1674 | 1647 |  | 734.9 | 1213.5 | 1022.5 |  | 226.43 | 224.69 | 226.79
2024-01-19 | 3 | Janvier | 2024-01-19 06:18 | 2024-01-19 07:21 | 40062 | 1 | DD13C | 62.55 | 6 | 59 | 127 | 127.1 | 120.614 | 41.15 | 3767 | 215 | 1230 | 2.2 | 57.727 | 53.5 | 70.72 | 78.01 | 0 | 0 | 12.167 | 16 | 10.383 | 14.5 | 14.517 | 18.75 | 4.083 | 4.25 | 2600 | 1394 | 2400 | 448 | 152 | 0 | 133 | 0 | 0 | 0 | 445 | 1659 | 1145.2 | 0.0676 | 0.0765 | 0.001 | 0.004 | 0.0334 | 0.566 | 0.196 | 0.0323 | 0.124 | 0.0061 | 0.0055 | 0.0204 | 0.0664 | 0.206 | 2401/16R5 | 142.5 | 59.2 | 49.6 | 33.7 | 0 | 0 | 0 | 24 | 0 | 0 | 0 | 0 | 18.1 | 0 | 0 | 47.2 | 39.9 | 0 | 0 | 0 | 0 | 0 | 0 | 13.3 | 0 | 0 | 0 | 0 | 1585 | 1610 | 1627 | 1659 | 460.6 | 701.8 | 849.7 | 1145.2 | 201.86 | 219.24 | 224.05 | 228.59
2024-01-19 | 3 | Janvier | 2024-01-19 05:18 | 2024-01-19 06:18 | 40061 | 1 | DD13C | 59.9 | 8 | 62 | 127 | 128.8 | 120.555 | 42 | 3696 | 217 | 1061 | 2.333 | 54.429 | 53.875 | 70.19 | 76.96 | 0 | 0 | 12.15 | 15.875 | 10.667 | 13.75 | 14.917 | 19 | 4.267 | 5.25 | 2600 | 702 | 2400 | 227 | 152 | 0 | 132 | 0 | 0 | 0 | 400 | 1626 | 986.5 | 0.0676 | 0.0495 | 0.001 | 0.0051 | 0.0255 | 0.311 | 0.217 | 0.0377 | 0.114 | 0.0039 | 0.0075 | 0.0241 | 0.0462 | 0.213 | 2401/16R5 | 141.9 | 60.3 | 50.4 | 31.2 | 0 | 0 | 0 | 23.9 | 0 | 0 | 0 | 0 | 21.6 | 0 | 0 | 47.3 | 41.2 | 0 | 0 | 0 | 0 | 0 | 0 | 0 | 7.9 | 0 | 0 | 0 | 1576 | 1571 | 1623 | 1626 | 538.2 | 574.6 | 1053.5 | 986.5 | 218.21 | 225.75 | 242.03 | 235.57
2024-01-18 | 3 | Janvier | 2024-01-19 04:04 | 2024-01-19 05:18 | 40060 | 1 | DD13C | 73.92 | 5 | 61 | 124 | 125.6 | 120.586 | 43.6 | 3801 | 200 | 1267 | 3.317 | 37.387 | 56.75 | 74.16 | 78.1 | 0 | 0 | 12.267 | 16.875 | 10.267 | 14.125 | 14.816 | 19.125 | 6.25 | 6.625 | 2600 | 700 | 2410 | 224 | 152 | 0 | 134 | 0 | 0 | 0 | 445 | 1653 | 1162.2 | 0.0777 | 0.0622 | 0.001 | 0.0038 | 0.0276 | 0.574 | 0.193 | 0.0449 | 0.128 | 0.0169 | 0.0054 | 0.0063 | 0.0457 | 0.198 | 2401/16R5 | 143 | 56.9 | 51 | 35.1 | 0 | 0 | 0 | 25.2 | 0 | 0 | 0 | 0 | 21.7 | 0 | 0 | 47.4 | 38.4 | 0 | 0 | 0 | 0 | 0 | 0 | 10.3 | 0 | 0 | 0 | 0 | 1582 | 1661 | 1670 | 1653 | 651.5 | 1248.9 | 1294 | 1162.2 | 229 | 233.87 | 231.58 | 232.93
2024-01-18 | 3 | Janvier | 2024-01-19 02:49 | 2024-01-19 04:04 | 40059 | 1 | DD13C | 75.58 | 4 | 62 | 125 | 119.7 | 120.493 | 42.983 | 3358 | 176 | 1133 | 3.183 | 39.267 | 54.625 | 70.06 | 76.25 | 0 | 0 | 12.033 | 15.5 | 11.35 | 14.375 | 14.25 | 18.5 | 5.35 | 6.125 | 2600 | 1398 | 2400 | 432 | 151 | 0 | 132 | 0 | 0 | 0 | 415 | 1624 | 1040.2 | 0.0615 | 0.0591 | 0.001 | 0.0034 | 0.0233 | 0.223 | 0.186 | 0.0325 | 0.15 | 0.0099 | 0.0057 | 0.014 | 0.0748 | 0.192 | 2401/16R5 | 142.4 | 57.7 | 51.3 | 33.4 | 0 | 0 | 0 | 23.5 | 0 | 0 | 0 | 0 | 21.3 | 0 | 0 | 47.4 | 42.5 | 0 | 0 | 0 | 0 | 0 | 0 | 0 | 7.7 | 0 | 0 | 0 | 1648 | 1600 | 1628 | 1624 | 186.8 | 824.3 | 1056.3 | 1040.2 | 101.35 | 236.51 | 239.51 | 240.55
2024-01-18 | 3 | Janvier | 2024-01-19 01:52 | 2024-01-19 02:49 | 40058 | 1 | DD13C | 56.35 | 6 | 59 | 122 | 118.7 | 120.318 | 40.983 | 3754 | 208 | 1019 | 3.217 | 37.927 | 52.5 | 68.78 | 76.86 | 0 | 0 | 11.7 | 15.25 | 11.017 | 14.25 | 14.616 | 19.125 | 3.65 | 3.875 | 2600 | 700 | 2400 | 216 | 151 | 0 | 134 | 0 | 0 | 0 | 393 | 1630 | 974.5 | 0.0589 | 0.0557 | 0.001 | 0.0037 | 0.0288 | 0.73 | 0.195 | 0.052 | 0.15 | 0.0052 | 0.0067 | 0.0195 | 0.0501 | 0.212 | 2401/16R5 | 142.7 | 55.4 | 51.2 | 36.1 | 0 | 0 | 0 | 24.4 | 0 | 0 | 0 | 0 | 21.1 | 0 | 0 | 47.4 | 39.3 | 0 | 0 | 0 | 0 | 0 | 0 | 10.5 | 0 | 0 | 0 | 0 | 1595 | 1629 | 1641 | 1630 | 705.9 | 885 | 1002.2 | 974.5 | 227.83 | 225.96 | 228.57 | 232.49
2024-01-18 | 3 | Janvier | 2024-01-19 00:54 | 2024-01-19 01:52 | 40057 | 1 | DD13C | 58.52 | 8 | 62 | 121 | 121 | 120.309 | 41.7 | 3667 | 197 | 1292 | 3.05 | 39.672 | 53.375 | 70.47 | 76.8 | 0 | 0 | 10.8 | 14.5 | 12.733 | 15.625 | 16.101 | 20.75 | 2.066 | 2.5 | 2600 | 702 | 2400 | 220 | 151 | 0 | 131 | 0 | 0 | 300 | 445 | 1645 | 1135.2 | 0.0952 | 0.0911 | 0.0025 | 0.0038 | 0.0251 | 0.637 | 0.206 | 0.033 | 0.139 | 0.0099 | 0.0063 | 0.0146 | 0.0766 | 0.2 | 2401/16R5 | 142.5 | 57.2 | 50.8 | 34.5 | 0 | 0 | 0 | 24.1 | 0 | 0 | 0 | 0 | 21.4 | 0 | 0 | 48.2 | 41 | 0 | 0 | 0 | 0 | 0 | 0 | 0 | 7.8 | 0 | 0 | 0 | 1661 | 1637 | 1654 | 1645 | 1242 | 936.6 | 1290.9 | 1135.2 | 233.46 | 225.77 | 240.1 | 235.55
2024-01-18 | 3 | Janvier | 2024-01-18 23:54 | 2024-01-19 00:54 | 40056 | 1 | DD13C | 59.72 | 5 | 60 | 120 | 118.5 | 120.362 | 42.55 | 3990 | 215 | 1245 | 3.317 | 36.181 | 55 | 72.95 | 77.56 | 0 | 0 | 11.8 | 15.5 | 10.567 | 14.125 | 14.483 | 19.125 | 5.701 | 6.25 | 2600 | 704 | 2400 | 227 | 151 | 0 | 131 | 0 | 0 | 0 | 465 | 1656 | 1177.1 | 0.0602 | 0.0603 | 0.001 | 0.0036 | 0.0247 | 0.626 | 0.201 | 0.0336 | 0.124 | 0.0096 | 0.0088 | 0.0165 | 0.102 | 0.206 | 2401/16R5 | 142.9 | 56.2 | 51.8 | 34.9 | 0 | 0 | 0 | 24.6 | 0 | 0 | 0 | 0 | 20.9 | 0 | 0 | 48.1 | 38.7 | 0 | 0 | 0 | 0 | 0 | 0 | 10.6 | 0 | 0 | 0 | 0 | 1582 | 1605 | 1635 | 1656 | 619.4 | 886.5 | 1059.9 | 1177.1 | 225.28 | 239.14 | 235.95 | 232.24
2024-01-18 | 3 | Janvier | 2024-01-18 18:02 | 2024-01-18 23:54 | 40055 | 1 | DD13C | 52.22 | 4 | 61 | 122 | 120.6 | 120.648 | 42.167 | 3483 | 203 | 1021 | 0 | 0 | 53.375 | 68.83 | 75.95 | 0 | 0 | 13.867 | 17.125 | 10.283 | 13.25 | 14.833 | 19.25 | 3.183 | 3.625 | 2600 | 700 | 2400 | 222 | 151 | 0 | 136 | 0 | 0 | 0 | 445 | 1658 | 1156.8 | 0.046 | 0.0601 | 0.001 | 0.0036 | 0.0217 | 0.4 | 0.181 | 0.0279 | 0.114 | 0.0056 | 0.0035 | 0.0179 | 0.0686 | 0.187 | 2401/16R5 | 141.9 | 55.6 | 49.4 | 36.9 | 0 | 0 | 0 | 24 | 0 | 0 | 0 | 0 | 31.4 | 0 | 0 | 46.8 | 39.7 | 0 | 0 | 0 | 0 | 0 | 0 | 0 | 0 | 0 | 0 | 0 | 1650 | 1592 | 1633 | 1658 | 189.9 | 775.4 | 1033.1 | 1156.8 | 101.48 | 236.36 | 235.15 | 229.87
2024-01-18 | 3 | Janvier | 2024-01-18 17:02 | 2024-01-18 18:02 | 40054 | 1 | DD13C | 60.42 | 5 | 64 | 123 | 119.1 | 117.327 | 41.483 | 3659 | 212 | 1259 | 3.567 | 34.486 | 51.5 | 68.5 | 74.49 | 0 | 0 | 12.033 | 15.375 | 11.15 | 14.5 | 15.267 | 18.25 | 3.033 | 3 | 2600 | 700 | 2400 | 219 | 304 | 0 | 264 | 0 | 0 | 0 | 400 | 1630 | 1017.1 | 0.0889 | 0.13 | 0.0018 | 0.0034 | 0.0203 | 0.318 | 0.204 | 0.0336 | 0.141 | 0.0081 | 0.0034 | 0.0134 | 0.0823 | 0.208 | 2401/16R5 | 135.5 | 58.1 | 49.4 | 28 | 0 | 0 | 0 | 20.1 | 0 | 0 | 0 | 0 | 17.3 | 0 | 0 | 44.3 | 39.5 | 0 | 0 | 0 | 0 | 0 | 0 | 14.3 | 0 | 0 | 0 | 0 | 1518 | 1635 | 1633 | 1630 | 183.6 | 896.7 | 993.9 | 1017.1 | 170.59 | 223.66 | 232.31 | 235.64
2024-01-18 | 3 | Janvier | 2024-01-18 16:08 | 2024-01-18 17:02 | 40053 | 1 | DD13C | 54.02 | 4 | 61 | 122 | 122.1 | 115.727 | 37.717 | 3188 | 180 | 1082 | 3.183 | 38.325 | 49.5 | 64.23 | 78.74 | 0 | 0 | 10.867 | 15.125 | 10.983 | 14.375 | 6.267 | 8 | 9.6 | 11.875 | 2600 | 701 | 2400 | 224 | 151 | 0 | 133 | 0 | 0 | 0 | 445 | 1661 | 1139.5 | 0.0394 | 0.0426 | 0.001 | 0.0029 | 0.0187 | 0.261 | 0.198 | 0.0369 | 0.133 | 0.0084 | 0.0048 | 0.0167 | 0.0703 | 0.203 | 2401/16R5 | 125 | 54.5 | 49.7 | 20.8 | 0 | 0 | 0 | 22 | 0 | 0 | 0 | 0 | 18.8 | 0 | 0 | 42.9 | 32.9 | 0 | 0 | 0 | 0 | 0 | 0 | 0 | 8.4 | 0 | 0 | 0 | 1498 | 1644 | 1684 | 1661 | 448.3 | 1026.4 | 1334 | 1139.5 | 247.25 | 228.7 | 226.21 | 227.14
2024-01-18 | 3 | Janvier | 2024-01-18 15:11 | 2024-01-18 16:08 | 40052 | 1 | DD13C | 56.75 | 6 | 58 | 125 | 118.7 | 115.713 | 41.183 | 3588 | 209 | 1348 | 2.483 | 50.336 | 51.5 | 68.64 | 75.03 | 12.083 | 15.875 | 11.65 | 14.375 | 17.45 | 21.125 | 0 | 0 | 0 | 0 | 2600 | 702 | 2400 | 221 | 151 | 0 | 130 | 0 | 0 | 0 | 393 | 1647 | 185.1 | 0.0515 | 0.072 | 0.001 | 0.0036 | 0.0259 | 0.485 | 0.192 | 0.0551 | 0.132 | 0.0091 | 0.005 | 0.0241 | 0.0812 | 0.201 | 2401/16R5 | 135.2 | 57.6 | 48.1 | 29.5 | 0 | 0 | 0 | 23.2 | 0 | 0 | 0 | 0 | 15.9 | 0 | 0 | 45.5 | 36.9 | 0 | 0 | 0 | 0 | 0 | 0 | 13.7 | 0 | 0 | 0 | 0 | 1769 | 1646 | 0 | 1647 | 2823.3 | 0 | 0 | 0 | 235.08 | 65535 | 65535 | 65535
2024-01-18 | 3 | Janvier | 2024-01-18 14:14 | 2024-01-18 15:11 | 40051 | 1 | DD13C | 56.52 | 8 | 62 | 127 | 123.4 | 115.779 | 40.367 | 3473 | 196 | 1116 | 3.233 | 39.278 | 52.75 | 68.54 | 78.41 | 0 | 0 | 11.883 | 15.5 | 10.733 | 14.5 | 14.584 | 18.875 | 3.167 | 3.75 | 2600 | 702 | 2400 | 229 | 152 | 0 | 132 | 0 | 0 | 0 | 405 | 1658 | 1018.1 | 0.0543 | 0.0569 | 0.001 | 0.0033 | 0.022 | 0.653 | 0.211 | 0.0431 | 0.125 | 0.0165 | 0.0054 | 0.0031 | 0.0347 | 0.194 | 2401/16R5 | 142.4 | 57.4 | 51.6 | 33.4 | 0 | 0 | 0 | 23.8 | 0 | 0 | 0 | 0 | 22.6 | 0 | 0 | 47.3 | 40.4 | 0 | 0 | 0 | 0 | 0 | 0 | 0 | 8.3 | 0 | 0 | 0 | 1629 | 1642 | 1672 | 1658 | 1020.2 | 1050.1 | 1293 | 1018.1 | 236.41 | 231.46 | 230.44 | 220.49
2024-01-18 | 3 | Janvier | 2024-01-18 13:10 | 2024-01-18 14:14 | 40050 | 1 | DD13C | 64.02 | 5 | 62 | 127 | 123.9 | 134.87 | 42.083 | 3765 | 219 | 1185 | 2.883 | 44.046 | 54.5 | 71.54 | 77.7 | 0 | 0 | 12.1 | 15.875 | 10.6 | 14.5 | 14.967 | 19 | 4.417 | 5.125 | 2600 | 704 | 2400 | 231 | 151 | 0 | 134 | 0 | 0 | 0 | 415 | 1648 | 1045 | 0.0814 | 0.0569 | 0.001 | 0.0039 | 0.0298 | 0.366 | 0.211 | 0.0421 | 0.128 | 0.0095 | 0.0066 | 0.0209 | 0.0627 | 0.211 | 2401/16R5 | 142.8 | 60.5 | 50.5 | 31.8 | 0 | 0 | 0 | 24.2 | 0 | 0 | 0 | 0 | 16.5 | 0 | 0 | 46.7 | 40.6 | 0 | 0 | 0 | 0 | 0 | 0 | 14.8 | 0 | 0 | 0 | 0 | 1612 | 1608 | 1624 | 1648 | 719.9 | 783.8 | 834.3 | 1045 | 220.02 | 228.45 | 224.34 | 227.84
2024-01-18 | 3 | Janvier | 2024-01-18 11:45 | 2024-01-18 13:10 | 40049 | 1 | DD13C | 85.43 | 4 | 61 | 126 | 127.6 | 115.773 | 43.817 | 4024 | 221 | 1823 | 3.583 | 35.163 | 56.125 | 76.57 | 76.85 | 0 | 0 | 11.733 | 15.625 | 10.933 | 14.5 | 14.833 | 19.25 | 6.316 | 6.625 | 2600 | 706 | 2400 | 222 | 151 | 0 | 135 | 0 | 0 | 0 | 435 | 1639 | 1295.3 | 0.0381 | 0.0456 | 0.001 | 0.0032 | 0.0214 | 0.711 | 0.196 | 0.0221 | 0.121 | 0.0052 | 0.005 | 0.0148 | 0.0615 | 0.193 | 2401/16R5 | 142.6 | 54.4 | 49.5 | 38.7 | 0 | 0 | 0 | 24.2 | 0 | 0 | 0 | 0 | 23.8 | 0 | 0 | 47.2 | 40.5 | 0 | 0 | 0 | 0 | 0 | 0 | 0 | 6.9 | 0 | 0 | 0 | 1570 | 1645 | 1644 | 1639 | 667.8 | 1307.3 | 1329.6 | 1295.3 | 237.35 | 245.92 | 247.71 | 248.51
2024-01-18 | 3 | Janvier | 2024-01-18 10:29 | 2024-01-18 11:45 | 40048 | 1 | DD13C | 75.8 | 6 | 58 | 58 | 127.6 | 135.035 | 44.55 | 3952 | 227 | 1561 | 0 | 0 | 54.75 | 73.93 | 73.74 | 0 | 0 | 12.95 | 15.625 | 11.3 | 14.375 | 15.083 | 18.875 | 5.217 | 5.625 | 2600 | 702 | 2400 | 225 | 151 | 0 | 134 | 0 | 0 | 0 | 385 | 1605 | 954.8 | 0.0415 | 0.0588 | 0.001 | 0.0038 | 0.0276 | 0.285 | 0.176 | 0.0442 | 0.116 | 0.0063 | 0.0042 | 0.0161 | 0.0611 | 0.188 | 2401/16R5 | 145.5 | 58.3 | 49.6 | 37.6 | 0 | 0 | 0 | 27 | 0 | 0 | 0 | 0 | 19.8 | 0 | 0 | 47.2 | 40 | 0 | 0 | 0 | 0 | 0 | 0 | 11.5 | 0 | 0 | 0 | 0 | 1533 | 1618 | 1600 | 1605 | 337.5 | 956.7 | 903.6 | 954.8 | 207.26 | 237.67 | 243.26 | 244.59
2024-01-18 | 3 | Janvier | 2024-01-18 09:18 | 2024-01-18 10:29 | 40047 | 1 | DD13C | 70.95 | 8 | 60 | 129 | 128.5 | 115.608 | 43.783 | 3595 | 222 | 1327 | 0 | 0 | 54.875 | 72 | 75.2 | 0 | 0 | 13.3 | 15.625 | 10.917 | 14.75 | 14.417 | 19.125 | 5.15 | 5.375 | 2600 | 703 | 2400 | 220 | 152 | 0 | 133 | 0 | 0 | 0 | 438 | 1643 | 1115.7 | 0.0455 | 0.0526 | 0.001 | 0.0048 | 0.0253 | 0.546 | 0.191 | 0.0253 | 0.127 | 0.0071 | 0.0056 | 0.0167 | 0.057 | 0.194 | 2401/16R5 | 144.9 | 58.6 | 49.6 | 36.7 | 0 | 0 | 0 | 27.2 | 0 | 0 | 0 | 0 | 23.1 | 0 | 0 | 47.4 | 39.6 | 0 | 0 | 0 | 0 | 0 | 0 | 0 | 7.6 | 0 | 0 | 0 | 1586 | 1607 | 1627 | 1643 | 743.3 | 772.3 | 928.2 | 1115.7 | 236.52 | 227.91 | 230.55 | 235.37
2024-01-18 | 3 | Janvier | 2024-01-18 08:18 | 2024-01-18 09:18 | 40046 | 1 | DD13C | 60.48 | 5 | 61 | 129 | 131.3 | 134.885 | 43.967 | 3839 | 213 | 1453 | 3 | 43 | 57.125 | 75.47 | 77.96 | 0 | 0 | 11.867 | 15.5 | 11.183 | 14.75 | 14.966 | 19.375 | 5.95 | 7.125 | 2600 | 701 | 2400 | 225 | 152 | 0 | 131 | 0 | 0 | 0 | 400 | 1620 | 997.9 | 0.0784 | 0.051 | 0.001 | 0.0032 | 0.0239 | 0.42 | 0.193 | 0.0357 | 0.119 | 0.0075 | 0.005 | 0.014 | 0.0703 | 0.198 | 2401/16R5 | 145.8 | 57.4 | 49.2 | 39.2 | 0 | 0 | 0 | 26.7 | 0 | 0 | 0 | 0 | 22.2 | 0 | 0 | 49.4 | 37.3 | 0 | 0 | 0 | 0 | 0 | 0 | 10.2 | 0 | 0 | 0 | 0 | 1567 | 1640 | 1616 | 1620 | 604 | 940.8 | 879 | 997.9 | 231.6 | 224.47 | 232.53 | 239.68
2024-01-18 | 3 | Janvier | 2024-01-18 07:14 | 2024-01-18 08:18 | 40045 | 1 | DD13C | 63.98 | 4 | 61 | 129 | 123.5 | 115.374 | 46.3 | 4049 | 223 | 1510 | 2.817 | 45.799 | 58.375 | 77.62 | 75.65 | 0 | 0 | 12.217 | 15.5 | 11.067 | 14.5 | 14.667 | 19 | 8.35 | 9.25 | 2600 | 705 | 2400 | 223 | 151 | 0 | 132 | 0 | 0 | 0 | 445 | 1639 | 1134.3 | 0.051 | 0.0523 | 0.001 | 0.0038 | 0.0213 | 0.479 | 0.195 | 0.0387 | 0.127 | 0.0089 | 0.0067 | 0.0154 | 0.0676 | 0.195 | 2401/16R5 | 146.2 | 59 | 50.4 | 36.8 | 0 | 0 | 0 | 27.4 | 0 | 0 | 0 | 0 | 23.8 | 0 | 0 | 47.5 | 39.8 | 0 | 0 | 0 | 0 | 0 | 0 | 0 | 7.7 | 0 | 0 | 0 | 1545 | 1694 | 1649 | 1639 | 536 | 1904.6 | 188.2 | 1134.3 | 234.79 | 246.92 | 101.36 | 238.76
2024-01-18 | 3 | Janvier | 2024-01-18 06:14 | 2024-01-18 07:14 | 40044 | 1 | DD13C | 60.22 | 6 | 58 | 129 | 126 | 134.456 | 43.083 | 3650 | 216 | 1308 | 3.3 | 39.091 | 53.3 | 70.49 | 74.23 | 0 | 0 | 11.717 | 15.375 | 10.983 | 14.75 | 14.817 | 19.125 | 5.58 | 0 | 2600 | 0 | 2400 | 0 | 151 | 0 | 135 | 0 | 0 | 0 | 430 | 1655 | 1110.9 | 0.0566 | 0.0659 | 0.001 | 0.0032 | 0.0251 | 0.491 | 0.177 | 0.053 | 0.136 | 0.006 | 0.0053 | 0.0178 | 0.085 | 0.185 | 2401/16R5 | 145.6 | 55.7 | 51.6 | 38.3 | 0 | 0 | 0 | 27.3 | 0 | 0 | 0 | 0 | 20.9 | 0 | 0 | 46.9 | 40.2 | 0 | 0 | 0 | 0 | 0 | 0 | 10.3 | 0 | 0 | 0 | 0 | 1558 | 1617 | 1662 | 1655 | 457.8 | 794.7 | 1126.5 | 1110.9 | 216.1 | 224.57 | 225.75 | 228.53
2024-01-18 | 3 | Janvier | 2024-01-18 05:08 | 2024-01-18 06:14 | 40043 | 1 | DD13C | 66 | 8 | 60 | 131 | 128.5 | 134.462 | 44.55 | 3871 | 221 | 1495 | 2.85 | 45.965 | 55.375 | 74.02 | 74.58 | 0 | 0 | 12.1 | 16 | 11.217 | 15 | 14.166 | 17.75 | 7.067 | 6.625 | 2600 | 704 | 2400 | 219 | 152 | 0 | 132 | 0 | 0 | 0 | 408 | 1653 | 1028.7 | 0.0608 | 0.0619 | 0.0049 | 0.005 | 0.0276 | 0.452 | 0.19 | 0.0255 | 0.133 | 0.0057 | 0.0053 | 0.0193 | 0.0438 | 0.188 | 2401/16R5 | 145 | 53.7 | 50 | 41.3 | 0 | 0 | 0 | 27.7 | 0 | 0 | 0 | 0 | 21.9 | 0 | 0 | 47.6 | 40.8 | 0 | 0 | 0 | 0 | 0 | 0 | 0 | 7 | 0 | 0 | 0 | 1579 | 1619 | 1572 | 1653 | 598.2 | 874.5 | 677.6 | 1028.7 | 224.35 | 230.52 | 237.33 | 223.97
2024-01-17 | 3 | Janvier | 2024-01-18 04:05 | 2024-01-18 05:08 | 40042 | 1 | DD13C | 62.05 | 5 | 60 | 129 | 132 | 115.388 | 41.8 | 3596 | 211 | 1345 | 3.283 | 39.289 | 54.5 | 71.66 | 78.23 | 0 | 0 | 11.917 | 15.75 | 11.2 | 14.75 | 14.834 | 19 | 3.85 | 4.875 | 2600 | 702 | 2400 | 221 | 151 | 0 | 133 | 0 | 0 | 0 | 455 | 1660 | 1144.7 | 0.0608 | 0.0619 | 0.0049 | 0.005 | 0.0276 | 0.452 | 0.19 | 0.0328 | 0.129 | 0.0068 | 0.0047 | 0.0159 | 0.0623 | 0.194 | 2401/16R5 | 145.8 | 57.1 | 52.8 | 35.9 | 0 | 0 | 0 | 26.9 | 0 | 0 | 0 | 0 | 20.9 | 0 | 0 | 47.1 | 40.1 | 0 | 0 | 0 | 0 | 0 | 0 | 10.8 | 0 | 0 | 0 | 0 | 1595 | 1642 | 1660 |  | 708.8 | 961.1 | 1144.7 |  | 228.13 | 224.95 | 228.01
2024-01-17 | 3 | Janvier | 2024-01-18 02:59 | 2024-01-18 04:05 | 40041 | 1 | DD13C | 66.58 | 4 | 62 | 131 | 127.7 | 134.657 | 43.617 | 3742 | 217 | 1387 | 3.033 | 43.187 | 56.25 | 74.04 | 77.38 | 0 | 0 | 12.667 | 16 | 10.833 | 14.5 | 15 | 19.25 | 5.117 | 6.5 | 2600 | 700 | 2400 | 223 | 152 | 0 | 131 | 0 | 0 | 0 | 448 | 1644 | 1119.9 | 0.0583 | 0.047 | 0.001 | 0.0045 | 0.0268 | 0.44 | 0.207 | 0.0263 | 0.112 | 0.0087 | 0.0056 | 0.0124 | 0.0479 | 0.205 | 2401/16R5 | 145.1 | 54.7 | 50 | 40.4 | 0 | 0 | 0 | 27.4 | 0 | 0 | 0 | 0 | 21.5 | 0 | 0 | 47.6 | 40.9 | 0 | 0 | 0 | 0 | 0 | 0 | 0 | 7.7 | 0 | 0 | 0 | 1581 | 1613 | 1635 | 1644 | 796.8 | 861.8 | 993.2 | 1119.9 | 244.36 | 232.71 | 231.17 | 235.1
2024-01-17 | 3 | Janvier | 2024-01-18 01:57 | 2024-01-18 02:59 | 40040 | 1 | DD13C | 61.5 | 6 | 59 | 129 | 128.6 | 115.48 | 43.65 | 3780 | 211 | 1677 | 0 | 0 | 56.5 | 75.58 | 77.66 | 0 | 0 | 11.883 | 16.25 | 11.2 | 14.5 | 15.217 | 19.375 | 5.35 | 6.25 | 2600 | 704 | 2400 | 225 | 152 | 0 | 131 | 0 | 0 | 0 | 448 | 1646 | 183.7 | 0.0345 | 0.0538 | 0.001 | 0.0045 | 0.0258 | 0.516 | 0.193 | 0.0306 | 0.131 | 0.0042 | 0.0056 | 0.0198 | 0.0401 | 0.198 | 2401/16R5 | 145.7 | 56.9 | 52.5 | 36.3 | 0 | 0 | 0 | 26.9 | 0 | 0 | 0 | 0 | 20.9 | 0 | 0 | 47.1 | 40.1 | 0 | 0 | 0 | 0 | 0 | 0 | 10.7 | 0 | 0 | 0 | 0 | 1768 | 1654 | 1645 | 1646 | 2722.7 | 197.7 | 1135.2 | 183.7 | 232.96 | 102.27 | 235.55 | 101.21
2024-01-17 | 3 | Janvier | 2024-01-18 00:58 | 2024-01-18 01:57 | 40039 | 1 | DD13C | 59.05 | 8 | 60 | 129 | 128 | 134.604 | 41.667 | 3567 | 217 | 1434 | 2.967 | 43.483 | 53.75 | 71.21 | 77.4 | 0 | 0 | 12.017 | 15.75 | 11.45 | 14.625 | 14.733 | 19 | 3.467 | 4.25 | 2600 | 702 | 2400 | 226 | 151 | 0 | 135 | 0 | 0 | 0 | 433 | 1627 | 1086.2 | 0.0393 | 0.0638 | 0.001 | 0.0045 | 0.0238 | 0.556 | 0.184 | 0.0302 | 0.121 | 0.0059 | 0.0055 | 0.0196 | 0.0691 | 0.192 | 2401/16R5 | 145.5 | 53.7 | 50.4 | 41.4 | 0 | 0 | 0 | 27.5 | 0 | 0 | 0 | 0 | 21.9 | 0 | 0 | 47.9 | 40.9 | 0 | 0 | 0 | 0 | 0 | 0 | 0 | 7.3 | 0 | 0 | 0 | 1649 | 1615 | 1652 | 1627 | 188.2 | 982.9 | 1220.4 | 1086.2 | 101.36 | 241.28 | 237.07 | 242.1
2024-01-17 | 3 | Janvier | 2024-01-18 | 2024-01-18 00:58 | 40038 | 1 | DD13C | 58.73 | 5 | 60 | 127 | 125.7 | 115.319 | 42.167 | 3599 | 217 | 1474 | 2.917 | 43.543 | 54.625 | 72.35 | 77.73 | 0 | 0 | 12.35 | 15.75 | 11.45 | 14.75 | 14.683 | 19.375 | 3.683 | 4.625 | 2600 | 703 | 2410 | 221 | 151 | 0 | 134 | 0 | 0 | 0 | 433 | 1631 | 1086.4 | 0.0303 | 0.0491 | 0.001 | 0.0044 | 0.0256 | 0.749 | 0.186 | 0.0327 | 0.0859 | 0.0118 | 0.0059 | 0.024 | 0.084 | 0.187 | 2401/16R5 | 145.4 | 57.1 | 51.4 | 36.9 | 0 | 0 | 0 | 27 | 0 | 0 | 0 | 0 | 21 | 0 | 0 | 47 | 40 | 0 | 0 | 0 | 0 | 0 | 0 | 10.4 | 0 | 0 | 0 | 0 | 1580 | 1649 | 1667 | 1631 | 756.6 | 1247.3 | 1499.1 | 1086.4 | 241.09 | 240.3 | 244.02 | 239.94
2024-01-17 | 3 | Janvier | 2024-01-17 18:18 | 2024-01-18 | 40037 | 1 | DD13C | 58.36667 | 4 | 60 | 130 | 125.9 | 134.253 | 45.35 | 3819 | 245 | 1448 | 2.883 | 45.087 | 54.25 | 72.64 | 71.78 | 0 | 0 | 14.933 | 15.75 | 11.483 | 14.625 | 15.167 | 18.875 | 3.767 | 4.75 | 2600 | 705 | 2400 | 222 | 152 | 0 | 135 | 0 | 0 | 0 | 448 | 1614 | 1118.9 | [7 empty] | 0.025 | 0.111 | 0.0058 | 0.0063 | 0.026 | 0.0808 | 0.198 | 2401/16R5 | 145.1 | 53.8 | 50.2 | 41.1 | 0 | 0 | 0 | 27 | 0 | 0 | 0 | 0 | 30.8 | 0 | 0 | 47.2 | 40.1 | 0 | 0 | 0 | 0 | 0 | 0 | 0 | 0 | 0 | 0 | 0 | 1651 | 1573 | 1613 | 1614 | 191.3 | 799.1 | 1053.5 | 1118.9 | 101.48 | 248.92 | 247.47 | 251.36
2024-01-17 | 3 | Janvier | 2024-01-17 17:13 | 2024-01-17 18:18 | 40036 | 1 | S235JR | 64.38 | 5 | 63 | 129 | 131.3 | 101.526 | 45.933 | 3893 | 220 | 1764 | 3.333 | 38.7 | 58.625 | 78.43 | 76.58 | 0 | 0 | 11.933 | 15.5 | 10.817 | 14 | 15.35 | 19.375 | 7.833 | 9.75 | 2600 | 704 | 2400 | 222 | 151 | 932 | 0 | 0 | 0 | 400 | 373 | 1630 | 864.2 | 0.0714 | 0.0684 | 0.001 | 0.0056 | 0.0397 | 0.502 | 0.196 | 0.097 | 0.536 | 0.004 | 0.0098 | 0.0242 | 0.0485 | 0.202 | 2401/16R5 | 145.3 | 56.6 | 49.1 | 39.6 | 0 | 0 | 0 | 28 | 0 | 0 | 0 | 0 | 20.9 | 0 | 0 | 47.7 | 38.2 | 0 | 0 | 0 | 0 | 0 | 0 | 10.5 | 0 | 0 | 0 | 0 | 1572 | 1603 | 1600 | 1630 | 504.6 | 581.9 | 615.4 | 864.2 | 215.64 | 209.27 | 215.02 | 223.67
2024-01-17 | 3 | Janvier | 2024-01-17 16:12 | 2024-01-17 17:13 | 40035 | 1 | S235JR | 60.88 | 1 | 65 | 128 | 127.2 | 142.36 | 43.1 | 3787 | 221 | 1127 | 2.9 | 44.138 | 54.75 | 71.63 | 76.22 | 0 | 0 | 11.683 | 15.625 | 10.967 | 14.125 | 14.884 | 19.25 | 5.567 | 5.75 | 2600 | 1400 | 2400 | 450 | 152 | 934 | 0 | 0 | 0 | 400 | 363 | 1629 | 881.4 | 0.0685 | 0.0661 | 0.0022 | 0.0048 | 0.0495 | 0.288 | 0.213 | 0.104 | 0.552 | 0.0037 | 0.0077 | 0.0296 | 0.0897 | 0.224 | 2401/16R5 | 143.3 | 57.3 | 50.3 | 35.7 | 0 | 0 | 0 | 23.2 | 0 | 0 | 0 | 0 | 24.1 | 0 | 0 | 48.8 | 38.3 | 0 | 0 | 0 | 0 | 0 | 0 | 0 | 8.9 | 0 | 0 | 0 | 1599 | 1627 | 1640 | 1629 | 636.2 | 809.7 | 956.5 | 881.4 | 218 | 220.51 | 225.69 | 225.66
2024-01-17 | 3 | Janvier | 2024-01-17 15:02 | 2024-01-17 16:12 | 40034 | 1 | S235JR | 70.67 | 6 | 59 | 129 | 129.8 | 122.093 | 46.2 | 4155 | 226 | 1965 | 3.083 | 41.838 | 58.125 | 79.57 | 75.49 | 12.333 | 16.5 | 10.367 | 13.25 | 23.5 | 28.375 | 0 | 0 | 0 | 0 | 2600 | 698 | 2400 | 224 | 150 | 936 | 0 | 0 | 0 | 400 | 310 | 1647 | 185.3 | 0.0789 | 0.0683 | 0.001 | 0.0028 | 0.0334 | 0.534 | 0.202 | 0.112 | 0.575 | 0.0096 | 0.0083 | 0.0217 | 0.0992 | 0.218 | 2401/16R5 | 147.7 | 59.3 | 51.1 | 37.3 | 0 | 0 | 0 | 29.9 | 0 | 0 | 0 | 0 | 22.7 | 0 | 0 | 47.3 | 34.5 | 0 | 0 | 0 | 0 | 0 | 0 | 13.3 | 0 | 0 | 0 | 0 | 1555 | 1662 | 1611 | 1647 | 365.1 | 1016.5 | 771.4 | 185.3 | 201.08 | 218.2 | 225.65 | 101.3
2024-01-17 | 3 | Janvier | 2024-01-17 13:57 | 2024-01-17 15:02 | 40033 | 1 | S235JR | 64.42 | 8 | 0 | 130 | 133.1 | 122.08 | 44 | 3999 | 226 | 2044 | 2.983 | 43.575 | 55.375 | 76.68 | 75.51 | 0 | 0 | 11.883 | 15.375 | 10.883 | 13.875 | 15.333 | 19.25 | 5.9 | 6.625 | 2600 | 704 | 2400 | 224 | 152 | 961 | 0 | 0 | 0 | 400 | 358 | 1630 | 848.8 | 0.082 | 0.0669 | 0.001 | 0.0053 | 0.037 | 0.328 | 0.211 | 0.0891 | 0.513 | 0.0075 | 0.0079 | 0.0146 | 0.0566 | 0.214 | 2401/16R5 | 147.7 | 60.2 | 49 | 38.5 | 0 | 0 | 0 | 30.4 | 0 | 0 | 0 | 0 | 21.6 | 0 | 0 | 49.2 | 40.4 | 0 | 0 | 0 | 0 | 0 | 0 | 0 | 6.1 | 0 | 0 | 0 | 1595 | 1625 | 1636 | 1630 | 518.5 | 810.2 | 869.5 | 848.8 | 205.13 | 221.64 | 220.85 | 222.34
2024-01-17 | 3 | Janvier | 2024-01-17 12:58 | 2024-01-17 13:57 | 40032 | 1 | S235JR | 59.25 | 5 | 62 | 128 | 135.5 | 121.966 | 43.533 | 3920 | 222 | 1840 | 3.133 | 40.851 | 55.75 | 75.96 | 76.84 | 0 | 0 | 11.783 | 15.625 | 9.65 | 12.75 | 15.567 | 19.375 | 6.533 | 7.875 | 2600 | 698 | 2400 | 220 | 151 | 0 | 0 | 0 | 0 | 300 | 350 | 1630 | 817.8 | 0.112 | 0.0893 | 0.014 | 0.0053 | 0.0415 | 0.503 | 0.262 | 0.109 | 0.601 | 0.0092 | 0.0079 | 0.02 | 0.065 | 0.23 | 2401/16R5 | 146.8 | 56.3 | 49.6 | 40.9 | 0 | 0 | 0 | 24.7 | 0 | 0 | 0 | 0 | 24.2 | 0 | 0 | 46.3 | 41.3 | 0 | 0 | 0 | 0 | 0 | 0 | 10.3 | 0 | 0 | 0 | 0 | 1546 | 1601 | 1656 | 1630 | 397.5 | 689.4 | 1016.1 | 817.8 | 212.23 | 222.82 | 221.43 | 219.61
2024-01-17 | 3 | Janvier | 2024-01-17 11:59 | 2024-01-17 12:58 | 40031 | 1 | S235JR | 58.83 | 4 | 64 | 64 | 127.4 | 142.325 | 44 | 3998 | 225 | 1760 | 0 | 0 | 56.5 | 76.63 | 77.05 | 0 | 0 | 11.533 | 15.375 | 10.95 | 14.25 | 15.083 | 19 | 6.433 | 7.875 | 2600 | 697 | 2400 | 221 | 152 | 944 | 0 | 0 | 0 | 300 | 385 | 1627 | 937.2 | 0.0655 | 0.0742 | 0.0019 | 0.0043 | 0.0297 | 0.511 | 0.176 | 0.104 | 0.602 | 0.0054 | 0.0088 | 0.0188 | 0.0574 | 0.198 | 2401/16R5 | 147.2 | 55.6 | 53 | 38.6 | 0 | 0 | 0 | 28.2 | 0 | 0 | 0 | 0 | 22.7 | 0 | 0 | 48.8 | 38.9 | 0 | 0 | 0 | 0 | 0 | 0 | 0 | 8.6 | 0 | 0 | 0 | 1576 | 1623 | 1636 | 1627 | 377.3 | 888 | 1019.3 | 937.2 | 192.08 | 229.47 | 232.53 | 231.26
2024-01-17 | 3 | Janvier | 2024-01-17 10:48 | 2024-01-17 11:59 | 40030 | 1 | S235JR | 70.88 | 6 | 58 | 127 | 127.1 | 122.035 | 43.4 | 3845 | 225 | 1833 | 3.083 | 41.189 | 55 | 74.97 | 76.04 | 0 | 0 | 12.517 | 15.625 | 10.75 | 13.875 | 14.984 | 19.25 | 5.15 | 6.125 | 2600 | 704 | 2400 | 218 | 151 | 931 | 0 | 0 | 0 | 300 | 340 | 1619 | 804.1 | 0.0715 | 0.0695 | 0.0011 | 0.0048 | 0.031 | 0.635 | 0.188 | 0.106 | 0.583 | 0.0071 | 0.01 | 0.0199 | 0.0751 | 0.197 | 2401/16R5 | 146.6 | 57.2 | 52.3 | 37.1 | 0 | 0 | 0 | 25.3 | 0 | 0 | 0 | 0 | 23.9 | 0 | 0 | 50.2 | 37 | 0 | 0 | 0 | 0 | 0 | 0 | 10.2 | 0 | 0 | 0 | 0 | 1573 | 1596 | 1619 | 1619 | 516.3 | 669.9 | 849.6 | 804.1 | 216.79 | 223.43 | 228.39 | 224.35
2024-01-17 | 3 | Janvier | 2024-01-17 09:46 | 2024-01-17 10:48 | 40029 | 1 | S235JR | 62.33 | 8 | 63 | 131 | 131.5 | 122.054 | 41.767 | 3686 | 217 | 1493 | 3.05 | 42.951 | 53 | 71.06 | 76.14 | 0 | 0 | 11.917 | 15.375 | 10.75 | 14.125 | 13.3 | 17.125 | 5.8 | 6.25 | 2600 | 699 | 2400 | 222 | 152 | 0 | 0 | 0 | 0 | 300 | 310 | 1617 | 716.7 | 0.0543 | 0.0589 | 0.001 | 0.0046 | 0.0298 | 0.495 | 0.186 | 0.103 | 0.484 | 0.0066 | 0.0087 | 0.0191 | 0.0573 | 0.197 | 2401/16R5 | 145.1 | 56.5 | 52.5 | 36.1 | 0 | 0 | 0 | 32.7 | 0 | 0 | 0 | 0 | 21 | 0 | 0 | 45.4 | 39.7 | 0 | 0 | 0 | 0 | 0 | 0 | 0 | 6.3 | 0 | 0 | 0 | 1599 | 1590 | 1635 | 1617 | 744.9 | 602.2 | 817.4 | 716.7 | 229.6 | 218.86 | 216.86 | 216.98
2024-01-17 | 3 | Janvier | 2024-01-17 08:46 | 2024-01-17 09:46 | 40028 | 1 | S235JR | 59.8 | 5 | 61 | 128 | 127.7 | 122.007 | 43.117 | 3860 | 215 | 1798 | 3.133 | 40.851 | 56.375 | 76.2 | 78.45 | 0 | 0 | 11.75 | 15.5 | 11.233 | 14.625 | 13.667 | 17.875 | 6.467 | 8.25 | 2600 | 699 | 2400 | 219 | 151 | 942 | 0 | 0 | 0 | 300 | 303 | 1647 | 185.6 | 0.0543 | 0.0589 | 0.001 | 0.0046 | 0.0298 | 0.495 | 0.186 | 0.105 | 0.566 | 0.0058 | 0.008 | 0.02 | 0.0638 | 0.203 | 2401/16R5 | 146.5 | 57.8 | 52.6 | 36.1 | 0 | 0 | 0 | 26.9 | 0 | 0 | 0 | 0 | 19.4 | 0 | 0 | 47.4 | 41 | 0 | 0 | 0 | 0 | 0 | 0 | 11.8 | 0 | 0 | 0 | 0 | 1528 | 1635 | 1610 | 1647 | 14.5 | 801.8 | 667.9 | 185.6 | -21.8 | 215.44 | 215.6 | 101.42
2024-01-17 | 3 | Janvier | 2024-01-17 07:45 | 2024-01-17 08:46 | 40027 | 1 | S235JR | 61.27 | 4 | 63 | 124 | 120.9 | 122.085 | 43.25 | 3769 | 225 | 1760 | 3.2 | 38.75 | 54.5 | 73.94 | 75.61 | 0 | 0 | 11.817 | 15.5 | 10.75 | 14 | 15.566 | 19.25 | 5.117 | 5.625 | 2600 | 697 | 2400 | 218 | 151 | 937 | 0 | 0 | 0 | 400 | 318 | 1638 | 720 | 0.0704 | 0.0765 | 0.001 | 0.0045 | 0.0366 | 0.835 | 0.209 | 0.101 | 0.581 | 0.0041 | 0.0092 | 0.0258 | 0.0508 | 0.208 | 2401/16R5 | 146.4 | 56.7 | 50.8 | 38.9 | 0 | 0 | 0 | 27.3 | 0 | 0 | 0 | 0 | 20.5 | 0 | 0 | 48.3 | 40.3 | 0 | 0 | 0 | 0 | 0 | 0 | 10 | 0 | 0 | 0 | 0 | 1590 | 1618 | 1611 | 1638 | 474.5 | 605.7 | 566.1 | 720 | 201.33 | 204.06 | 202.9 | 205.9
2024-01-17 | 3 | Janvier | 2024-01-17 06:38 | 2024-01-17 07:45 | 40026 | 1 | S235JR | 66.8 | 6 | 60 | 121 | 120.9 | 122.039 | 42.4 | 3726 | 212 | 1493 | 3.1 | 39.032 | 54.875 | 73.04 | 77.65 | 0 | 0 | 11.8 | 15.5 | 10.75 | 14.25 | 14.9 | 19.125 | 4.95 | 5.875 | 2600 | 700 | 2400 | 220 | 152 | 935 | 0 | 0 | 0 | 400 | 295 | 1618 | 620.9 | 0.0769 | 0.0698 | 0.0011 | 0.0062 | 0.0356 | 0.863 | 0.187 | 0.119 | 0.616 | 0.0071 | 0.0118 | 0.02 | 0.0537 | 0.193 | 2401/16R5 | 145.7 | 57.6 | 51.1 | 37 | 0 | 0 | 0 | 26.2 | 0 | 0 | 0 | 0 | 20.5 | 0 | 0 | 47.6 | 41.1 | 0 | 0 | 0 | 0 | 0 | 0 | 10.3 | 0 | 0 | 0 | 0 | 1613 | 1624 | 1618 |  | 594.4 | 762.8 | 620.9 |  | 205.4 | 217.75 | 205.89
2024-01-17 | 3 | Janvier | 2024-01-17 05:32 | 2024-01-17 06:38 | 40025 | 1 | S235JR | 66.37 | 8 | 62 | 124 | 124.1 | 122.064 | 42.05 | 3612 | 219 | 1423 | 3.683 | 33.665 | 53.75 | 71.31 | 76.69 | 0 | 0 | 12.483 | 15.875 | 11.216 | 14.25 | 13.767 | 17.75 | 4.583 | 5.875 | 2600 | 700 | 2410 | 219 | 151 | 930 | 0 | 0 | 0 | 400 | 333 | 1643 | 710.6 | 0.0776 | 0.0771 | 0.001 | 0.0051 | 0.0379 | 0.511 | 0.191 | 0.117 | 0.594 | 0.0035 | 0.0081 | 0.0199 | 0.0451 | 0.2 | 2401/16R5 | 145.3 | 57.1 | 50.1 | 38.1 | 0 | 0 | 0 | 27 | 0 | 0 | 0 | 0 | 20.8 | 0 | 0 | 47.1 | 40.1 | 0 | 0 | 0 | 0 | 0 | 0 | 10.3 | 0 | 0 | 0 | 0 | 1570 | 1585 | 1634 | 1643 | 442.9 | 407.2 | 652.9 | 710.6 | 207.14 | 192.8 | 200.89 | 202.22
2024-01-16 | 3 | Janvier | 2024-01-17 04:20 | 2024-01-17 05:32 | 40024 | 1 | S235JR | 71.7 | 5 | 63 | 128 | 129 | 122.044 | 44.65 | 3557 | 217 | 1796 | 3.733 | 34.286 | 58.625 | 77.55 | 78.78 | 0 | 0 | 12.033 | 15.75 | 11.617 | 15 | 14.466 | 19.125 | 6.533 | 8.75 | 2600 | 698 | 2410 | 220 | 152 | 931 | 0 | 0 | 0 | 400 | 328 | 1637 | 732.3 | 0.0636 | 0.0705 | 0.001 | 0.0061 | 0.0362 | 0.562 | 0.188 | 0.0913 | 0.578 | 0.0081 | 0.0082 | 0.0169 | 0.0614 | 0.206 | 2401/16R5 | 145.8 | 57.1 | 51.4 | 37.3 | 0 | 0 | 0 | 27.5 | 0 | 0 | 0 | 0 | 21.6 | 0 | 0 | 47.2 | 40.4 | 0 | 0 | 0 | 0 | 0 | 0 | 9.1 | 0 | 0 | 0 | 0 | 1561 | 1613 | 1642 | 1637 | 318 | 568.8 | 824.3 | 732.3 | 187.65 | 202.16 | 213.67 | 207.69
2024-01-16 | 3 | Janvier | 2024-01-17 03:19 | 2024-01-17 04:20 | 40023 | 1 | S235JR | 61.5 | 4 | 64 | 127 | 123.8 | 142.476 | 42.05 | 3541 | 214 | 1761 | 3.517 | 36.114 | 55.875 | 74.59 | 79.73 | 0 | 0 | 11.683 | 16 | 11.233 | 14.625 | 14.733 | 19.25 | 4.4 | 5.875 | 2600 | 701 | 2400 | 216 | 151 | 930 | 0 | 0 | 0 | 400 | 343 | 1631 | 776.8 | 0.0629 | 0.0785 | 0.001 | 0.005 | 0.038 | 0.464 | 0.188 | 0.105 | 0.602 | 0.0062 | 0.0076 | 0.0186 | 0.0732 | 0.19 | 2401/16R5 | 144.7 | 56.6 | 49.2 | 38.9 | 0 | 0 | 0 | 27.2 | 0 | 0 | 0 | 0 | 22 | 0 | 0 | 42.4 | 43.1 | 0 | 0 | 0 | 0 | 0 | 0 | 10 | 0 | 0 | 0 | 0 | 1591 | 1590 | 1608 | 1631 | 364.6 | 561.6 | 596.3 | 776.8 | 181.41 | 213.73 | 208.35 | 215.29
2024-01-16 | 3 | Janvier | 2024-01-17 02:13 | 2024-01-17 03:19 | 40022 | 1 | S235JR | 65.15 | 6 | 59 | 126 | 125.1 | 121.963 | 42.6 | 3451 | 221 | 1863 | 3.5 | 36 | 55.625 | 74.52 | 78.35 | 0 | 0 | 12.267 | 16.125 | 11.317 | 14.625 | 14.583 | 19 | 4.433 | 5.875 | 2600 | 698 | 2400 | 219 | 151 | 933 | 0 | 0 | 0 | 400 | 313 | 1635 | 678.3 | 0.0769 | 0.0775 | 0.001 | 0.0042 | 0.0334 | 0.774 | 0.188 | 0.101 | 0.592 | 0.0054 | 0.008 | 0.0223 | 0.0523 | 0.198 | 2401/16R5 | 145.4 | 56.4 | 51.4 | 37.6 | 0 | 0 | 0 | 27 | 0 | 0 | 0 | 0 | 21.1 | 0 | 0 | 47.2 | 40.1 | 0 | 0 | 0 | 0 | 0 | 0 | 10 | 0 | 0 | 0 | 0 | 1564 | 1633 | 1674 | 1635 | 287.6 | 647.7 | 937.9 | 678.3 | 178.63 | 200.84 | 205.78 | 203.15
2024-01-16 | 3 | Janvier | 2024-01-17 01:06 | 2024-01-17 02:13 | 40021 | 1 | S235JR | 67.47 | 8 | 62 | 126 | 124.4 | 122.057 | 42.417 | 3531 | 215 | 1763 | 3.717 | 33.901 | 56.125 | 74.82 | 79.39 | 0 | 0 | 12.416 | 16 | 10.833 | 14.625 | 14.434 | 19.375 | 4.733 | 6.125 | 2600 | 701 | 2400 | 221 | 151 | 930 | 0 | 0 | 0 | 400 | 328 | 1644 | 711.2 | 0.0696 | 0.0775 | 0.001 | 0.0045 | 0.0368 | 0.485 | 0.2 | 0.0858 | 0.555 | 0.0023 | 0.0071 | 0.0275 | 0.0367 | 0.203 | 2401/16R5 | 145.6 | 56 | 53.3 | 36.3 | 0 | 0 | 0 | 27 | 0 | 0 | 0 | 0 | 21 | 0 | 0 | 47 | 40 | 0 | 0 | 0 | 0 | 0 | 0 | 10.6 | 0 | 0 | 0 | 0 | 1564 | 1604 | 1644 |  | 317.3 | 619.6 | 711.2 |  | 185.86 | 213.34 | 201.74
2024-01-16 | 3 | Janvier | 2024-01-17 00:07 | 2024-01-17 01:06 | 40020 | 1 | S235JR | 58.98 | 5 | 64 | 127 | 128.8 | 122.055 | 41.85 | 3463 | 219 | 1781 | 3.433 | 36.99 | 54.875 | 73.46 | 78.67 | 0 | 0 | 12.3 | 15.75 | 11.2 | 14.75 | 14.517 | 19.125 | 3.833 | 5.125 | 2600 | 698 | 2400 | 213 | 152 | 930 | 0 | 0 | 0 | 400 | 313 | 1626 | 684.5 | 0.0747 | 0.0665 | 0.001 | 0.0053 | 0.0318 | 0.422 | 0.194 | 0.0886 | 0.475 | 0.0057 | 0.0085 | 0.0262 | 0.0397 | 0.192 | 2401/16R5 | 145.3 | 55 | 52.5 | 37.8 | 0 | 0 | 0 | 27.1 | 0 | 0 | 0 | 0 | 21 | 0 | 0 | 47.3 | 40.1 | 0 | 0 | 0 | 0 | 0 | 0 | 9.8 | 0 | 0 | 0 | 0 | 1550 | 1604 | 1617 | 1626 | 279.3 | 535 | 651.8 | 684.5 | 184.08 | 202.55 | 210 | 208.71
2024-01-16 | 3 | Janvier | 2024-01-16 18:18 | 2024-01-17 00:07 | 40019 | 1 | S235JR | 65.54667 | 4 | 62 | 125 | 118.2 | 121.926 | 44.467 | 3702 | 227 | 2270 | 2.967 | 42.135 | 56 | 77.34 | 75.56 | 0 | 0 | 12.783 | 15.75 | 11.367 | 14.625 | 15.066 | 19.375 | 5.25 | 6.25 | 2600 | 699 | 2400 | 217 | 152 | 931 | 0 | 0 | 0 | 0 | 425 | 1650 | 190.1 | [7 empty] | 0.0529 | 0.312 | 0.0015 | 0.0058 | 0.0282 | 0.0508 | 0.192 | 2401/16R5 | 145.2 | 55.4 | 49.9 | 39.9 | 0 | 0 | 0 | 27.1 | 0 | 0 | 0 | 0 | 31.1 | 0 | 0 | 47.1 | 39.9 | 0 | 0 | 0 | 0 | 0 | 0 | 0 | 0 | 0 | 0 | 0 | 1650 | 1610 | 1604 | 1650 | 189.9 | 1079.2 | 1042.8 | 190.1 | 101.48 | 250.88 | 251.62 | 101.56
2024-01-16 | 3 | Janvier | 2024-01-16 17:17 | 2024-01-16 18:18 | 40018 | 1 | DD13B | 60.93 | 8 | 63 | 123 | 129.4 | 119.313 | 42.567 | 3800 | 216 | 1653 | 3.217 | 38.238 | 56 | 75.06 | 78.93 | 0 | 0 | 11.883 | 15.875 | 11.717 | 15.75 | 14.7 | 19 | 4.267 | 5.375 | 2600 | 696 | 2400 | 218 | 152 | 0 | 122 | 0 | 0 | 0 | 440 | 1642 | 1106.8 | 0.0443 | 0.0584 | 0.001 | 0.0044 | 0.0334 | 0.493 | 0.188 | 0.0287 | 0.113 | 0.0067 | 0.0086 | 0.0256 | 0.0369 | 0.184 | 2401/16R4 | 142.5 | 58.7 | 49.6 | 34.2 | 0 | 0 | 0 | 38.7 | 0 | 0 | 0 | 0 | 17.9 | 0 | 0 | 42.9 | 32.3 | 0 | 0 | 0 | 0 | 0 | 0 | 10.7 | 0 | 0 | 0 | 0 | 1565 | 1604 | 1639 | 1642 | 580.1 | 981.6 | 1237.5 | 1106.8 | 229.71 | 247.17 | 245.16 | 235.32
2024-01-16 | 3 | Janvier | 2024-01-16 16:15 | 2024-01-16 17:17 | 40017 | 1 | DD13B | 62.2 | 6 | 64 | 123 | 126.9 | 119.75 | 43.617 | 3809 | 220 | 1273 | 3.217 | 38.238 | 55.25 | 72.79 | 76 | 0 | 0 | 11.883 | 15.625 | 10.683 | 13.75 | 14.067 | 18.125 | 6.983 | 7.625 | 2600 | 700 | 2400 | 214 | 151 | 0 | 122 | 0 | 0 | 0 | 445 | 1627 | 1189.8 | 0.0401 | 0.0498 | 0.0018 | 0.0037 | 0.0334 | 0.554 | 0.192 | 0.0228 | 0.102 | 0.005 | 0.0056 | 0.0296 | 0.0211 | 0.194 | 2401/16R4 | 141.7 | 55.8 | 50.7 | 35.2 | 0 | 0 | 0 | 38.8 | 0 | 0 | 0 | 0 | 17.8 | 0 | 0 | 42 | 32.5 | 0 | 0 | 0 | 0 | 0 | 0 | 10.6 | 0 | 0 | 0 | 0 | 1450 | 1654 | 1639 | 1627 | 470.4 | 1381.6 | 1322.4 | 1189.8 | 277.01 | 245.09 | 250.03 | 248.8
2024-01-16 | 3 | Janvier | 2024-01-16 15:06 | 2024-01-16 16:15 | 40016 | 1 | DD13B | 68.83 | 5 | 65 | 123 | 121.8 | 119.811 | 42.317 | 3763 | 219 | 1444 | 3.667 | 33.545 | 54.5 | 72.6 | 77.27 | 0 | 0 | 11.833 | 15.625 | 10.733 | 13.875 | 13.3 | 17.125 | 6.45 | 7.625 | 2600 | 695 | 2400 | 217 | 152 | 0 | 123 | 0 | 0 | 0 | 438 | 1636 | 1126 | 0.0536 | 0.0528 | 0.0056 | 0.0045 | 0.0327 | 0.708 | 0.186 | 0.015 | 0.114 | 0.0073 | 0.0049 | 0.0218 | 0.0492 | 0.191 | 2312/28R1 | 146.5 | 55.6 | 51.4 | 39.5 | 0 | 0 | 0 | 43 | 0 | 0 | 0 | 0 | 17.9 | 0 | 0 | 43.1 | 32.4 | 0 | 0 | 0 | 0 | 0 | 0 | 10.1 | 0 | 0 | 0 | 0 | 1575 | 1603 | 1609 | 1636 | 654.4 | 973.8 | 1073.5 | 1126 | 233.14 | 247.13 | 251.03 | 239.85
2024-01-16 | 3 | Janvier | 2024-01-16 13:09 | 2024-01-16 15:06 | 40015 | 1 | DD13B | 116.73 | 4 | 66 | 125 | 132.4 | 119.757 | 44.133 | 3722 | 221 | 1428 | 4.25 | 29.412 | 55.625 | 73.54 | 75.62 | 0 | 0 | 13.55 | 16 | 10.484 | 14.25 | 14.967 | 19 | 5.133 | 6.375 | 2800 | 694 | 2400 | 214 | 151 | 0 | 122 | 0 | 0 | 0 | 438 | 1619 | 1116 | 0.0318 | 0.108 | 0.001 | 0.0072 | 0.0259 | 0.58 | 0.182 | 0.0248 | 0.089 | 0.0104 | 0.006 | 0.0183 | 0.0809 | 0.186 | 2312/28R1 | 147.1 | 55.6 | 51.3 | 40.2 | 0 | 0 | 0 | 42 | 0 | 0 | 0 | 0 | 17.9 | 0 | 0 | 45.5 | 31.4 | 0 | 0 | 0 | 0 | 0 | 0 | 10.3 | 0 | 0 | 0 | 0 | 1567 | 1675 | 1642 | 1619 | 751.3 | 1756.8 | 1319.4 | 1116 | 247.65 | 251.32 | 248.23 | 248.44
2024-01-16 | 3 | Janvier | 2024-01-16 11:56 | 2024-01-16 13:09 | 40014 | 1 | DD13B | 72.78 | 8 | 64 | 122 | 119.4 | 119.544 | 44.517 | 3982 | 230 | 1652 | 4.233 | 28.819 | 56 | 75.66 | 75.48 | 0 | 0 | 11.917 | 15.375 | 11.233 | 14.25 | 14.983 | 18.5 | 6.383 | 7.5 | 2800 | 698 | 2400 | 214 | 151 | 0 | 123 | 0 | 0 | 0 | 408 | 1616 | 1012.8 | 0.0395 | 0.0478 | 0.001 | 0.0048 | 0.0253 | 0.319 | 0.195 | 0.0304 | 0.119 | 0.0092 | 0.0072 | 0.017 | 0.0466 | 0.191 | 2401/15R1 | 150.1 | 59.7 | 48.1 | 42.3 | 0 | 0 | 0 | 50 | 0 | 0 | 0 | 0 | 16.9 | 0 | 0 | 41.7 | 41.5 | 0 | 0 | 0 | 0 | 0 | 0 | 0 | 0 | 0 | 0 | 0 | 1565 | 1618 | 1651 | 1616 | 685 | 1063.7 | 1441.7 | 1012.8 | 241.95 | 245.46 | 249.85 | 242.94
2024-01-16 | 3 | Janvier | 2024-01-16 10:52 | 2024-01-16 11:56 | 40013 | 1 | DD13B | 64 | 6 | 62 | 118 | 117.3 | 119.437 | 42.917 | 3822 | 224 | 1315 | 4.183 | 28.207 | 54.375 | 72.14 | 76.02 | 0 | 0 | 11.767 | 15.5 | 11.117 | 14.375 | 13.484 | 17.5 | 6.55 | 7 | 2800 | 699 | 2400 | 224 | 153 | 0 | 123 | 0 | 0 | 200 | 423 | 1635 | 1071.7 | 0.0406 | 0.0515 | 0.0016 | 0.0049 | 0.0286 | 0.904 | 0.195 | 0.0297 | 0.126 | 0.0132 | 0.007 | 0.0139 | 0.0528 | 0.199 | 2401/15R1 | 146.4 | 60.5 | 48.6 | 37.3 | 0 | 0 | 0 | 44.9 | 0 | 0 | 0 | 0 | 15.2 | 0 | 0 | 25.9 | 60.4 | 0 | 0 | 0 | 0 | 0 | 0 | 0 | 0 | 0 | 0 | 0 | 1595 | 1610 | 1625 | 1635 | 789.9 | 910 | 1038.5 | 1071.7 | 236.09 | 238.34 | 239.89 | 236.76
2024-01-16 | 3 | Janvier | 2024-01-16 09:36 | 2024-01-16 10:52 | 40012 | 1 | DD13B | 76.78 | 5 | 67 | 119 | 119.6 | 119.457 | 44.7 | 4070 | 229 | 1517 | 4.8 | 24.792 | 56.5 | 75.86 | 75.84 | 0 | 0 | 12.333 | 15.625 | 11.017 | 14 | 13.45 | 17.875 | 7.9 | 8.75 | 3000 | 701 | 2400 | 217 | 151 | 0 | 123 | 0 | 0 | 200 | 435 | 1645 | 1083 | 0.0505 | 0.0554 | 0.0036 | 0.0034 | 0.0249 | 0.421 | 0.176 | 0.0207 | 0.116 | 0.0071 | 0.0048 | 0.0223 | 0.0137 | 0.175 | 2401/15R1 | 145.5 | 61.6 | 50.5 | 33.4 | 0 | 0 | 0 | 44.9 | 0 | 0 | 0 | 0 | 14 | 0 | 0 | 42.8 | 43.8 | 0 | 0 | 0 | 0 | 0 | 0 | 0 | 0 | 0 | 0 | 0 | 1575 | 1609 | 1618 | 1645 | 517.4 | 778.2 | 918 | 1083 | 215.86 | 227.38 | 234.63 | 232.1
2024-01-16 | 3 | Janvier | 2024-01-01 17:47 | 2024-01-16 09:36 | 40011 | 1 | DD13B | 119.65 | 4 | 66 | 119 | 113.3 | 119.597 | 58.867 | 2472 | 80 | 1453 | 0 | 0 | 72.375 | 86.08 | 73.77 | 0 | 0 | 18.2 | 21.875 | 14.583 | 18.875 | 9.55 | 11.875 | 16.534 | 19.5 | 5000 | 842 | 2400 | 1059 | 152 | 601 | 125 | 0 | 0 | 300 | 430 | 1666 | 1104.5 | 0.0395 | 0.0478 | 0.001 | 0.0048 | 0.0253 | 0.319 | 0.195 | 0.0197 | 0.114 | 0.0148 | 0.0033 | 0.0142 | 0.0893 | 0.177 | 2401/15R1 | 146.3 | 55.9 | 49.7 | 40.7 | 0 | 0 | 0 | 44.5 | 0 | 0 | 0 | 0 | 15.3 | 0 | 0 | 42.9 | 43.6 | 0 | 0 | 0 | 0 | 0 | 0 | 0 | 0 | 0 | 0 | 0 | 1650 | 1627 | 1672 | 1666 | 190.1 | 943.6 | 1266.3 | 1104.5 | 101.56 | 231.76 | 228.91 | 222.13
2024-01-01 | 1 | Janvier | 2024-01-01 16:11 | 2024-01-01 17:47 | 40010 | 1 | S275J01 | 96.55 | 4 | 65 | 104 | 106.4 | 99.446 | 44.4 | 3729 | 216 | 1527 | 2.15 | 48.372 | 52.75 | 71.08 | 71.28 | 0 | 0 | 13.3 | 16.875 | 9.983 | 13 | 12.234 | 15.375 | 8.883 | 7.375 | 2600 | 700 | 2410 | 220 | 154 | 1256 | 0 | 0 | 0 | 400 | 333 | 1638 | 775.8 | 0.06 | 0.0711 | 0.0005 | 0.0061 | 0.0383 | 0.2481 | 0.2181 | 0.1603 | 0.8209 | 0.0005 | 0.0132 | 0.0392 | 0.0092 | 0.2344 | 2312/28R1 | 126.3 | 58.9 | 47.6 | 19.8 | 0 | 10 | 0 | 14 | 0 | 0 | 0 | 0 | 39 | 0 | 0 | 51.5 | 0 | 0 | 0 | 0 | 0 | 0 | 0 | 11.8 | 0 | 0 | 0 | 0 | 1584 | 1656 | 1676 | 1638 | 366.1 | 922.1 | 1030.1 | 775.8 | 185.51 | 214.3 | 211.58 | 211.39
2024-01-01 | 1 | Janvier | 2024-01-01 15:15 | 2024-01-01 16:11 | 40009 | 1 | S275J01 | 55.83 | 6 | 60 | 126 | 124.3 | 114.528 | 41.898 | 3270 | 206 | 1292 | 2.6 | 48.462 | 30.125 | 46.07 | 43.14 | 0 | 0 | 11.667 | 15.75 | 10.933 | 14.375 | 14.2 | 19.125 | 5.098 | 0 | 2600 | 702 | 2400 | 222 | 153 | 1236 | 0 | 0 | 0 | 400 | 325 | 1645 | 754.5 | 0.0663 | 0.0596 | 0.0005 | 0.0065 | 0.0292 | 0.6203 | 0.1932 | 0.0982 | 0.6644 | 0.0061 | 0.0088 | 0.0198 | 0.0875 | 0.1896 | 2312/28R1 | 135.3 | 57.6 | 48.4 | 29.3 | 0 | 6.8 | 0 | 12.8 | 0 | 0 | 0 | 0 | 50.2 | 0 | 0 | 57.2 | 0 | 0 | 0 | 0 | 0 | 0 | 0 | 0 | 8.3 | 0 | 0 | 0 | 1648 | 1620 | 1630 | 1645 | 186.8 | 604.4 | 686.3 | 754.5 | 101.35 | 202.82 | 206.73 | 205.54
2024-01-01 | 1 | Janvier | 2024-01-01 14:04 | 2024-01-01 15:15 | 40008 | 1 | S275J01 | 70.93 | 8 | 62 | 127 | 121.4 | 124.786 | 45.75 | 4024 | 233 | 1821 | 2.65 | 47.925 | 57.625 | 78.11 | 75.57 | 0 | 0 | 12.5 | 15.875 | 11.117 | 14.5 | 15.167 | 19.375 | 6.967 | 7.875 | 2600 | 700 | 2400 | 221 | 154 | 1248 | 0 | 0 | 0 | 400 | 393 | 1650 | 960.9 | 0.0758 | 0.074 | 0.0005 | 0.0056 | 0.0307 | 0.368 | 0.1706 | 0.0645 | 0.1446 | 0.0187 | 0.0077 | 0.0064 | 0.0507 | 0.1684 | 2312/28R1 | 143.1 | 55 | 49.2 | 38.9 | 0 | 10.3 | 0 | 14.8 | 0 | 0 | 0 | 0 | 50.7 | 0 | 0 | 55.2 | 0 | 0 | 0 | 0 | 0 | 0 | 0 | 12.1 | 0 | 0 | 0 | 0 | 1526 | 1654 | 1652 | 1650 | 112.7 | 1008.5 | 1013.5 | 960.9 | 130.3 | 221.97 | 223.42 | 220.59
2024-01-01 | 1 | Janvier | 2024-01-01 12:46 | 2024-01-01 14:04 | 40007 | 1 | DD13B | 77.82 | 5 | 64 | 193 | 130.7 | 132.865 | 44.017 | 3804 | 225 | 1240 | 3.233 | 59.691 | 55.375 | 72.78 | 75.48 | 0 | 0 | 13.1 | 15.875 | 11.433 | 14.5 | 14.883 | 19.25 | 4.6 | 5.625 | 2600 | 700 | 2400 | 230 | 152 | 0 | 124 | 0 | 0 | 0 | 400 | 1651 | 998.5 | 0.0597 | 0.0701 | 0.0005 | 0.0059 | 0.0235 | 0.5333 | 0.1656 | 0.0461 | 0.1322 | 0.0085 | 0.0077 | 0.0151 | 0.1009 | 0.1672 | 2312/28R3 | 143.6 | 57.1 | 49.2 | 37.3 | 0 | 10.1 | 0 | 32.1 | 0 | 0 | 0 | 0 | 39.7 | 0 | 0 | 54.4 | 0 | 0 | 0 | 0 | 0 | 0 | 0 | 0 | 7.3 | 0 | 0 | 0 | 1545 | 1610 | 1634 | 1651 | 467.9 | 748.6 | 986.7 | 998.5 | 224.78 | 223.98 | 231.23 | 222.87
2024-01-01 | 1 | Janvier | 2024-01-01 11:29 | 2024-01-01 12:46 | 40006 | 1 | DD13B | 77.45 | 4 | 65 | 128 | 126.7 | 120.754 | 45.25 | 3884 | 226 | 1374 | 3.117 | 41.07 | 55.125 | 73.33 | 73.09 | 0 | 0 | 13.167 | 15.75 | 11.317 | 14.625 | 15.467 | 19.25 | 5.3 | 5.5 | 2600 | 705 | 2400 | 225 | 154 | 0 | 123 | 0 | 0 | 0 | 365 | 1657 | 1157.2 | 0.0706 | 0.0681 | 0.0073 | 0.0077 | 0.0212 | 0.6602 | 0.1857 | 0.0448 | 0.119 | 0.012 | 0.009 | 0.015 | 0.0852 | 0.1903 | 2312/28R3 | 143 | 58.2 | 49.5 | 35.3 | 0 | 10 | 0 | 31.2 | 0 | 0 | 0 | 0 | 37.2 | 0 | 0 | 51.3 | 0 | 0 | 0 | 0 | 0 | 0 | 0 | 13.3 | 0 | 0 | 0 | 0 | 1547 | 1616 | 1642 | 1657 | 392.6 | 829.6 | 988.1 | 1157.2 | 210.78 | 228.27 | 226.99 | 230.44
2024-01-01 | 1 | Janvier | 2024-01-01 10:17 | 2024-01-01 11:29 | 40005 | 1 | DD13B | 72.02 | 6 | 60 | 126 | 121.3 | 120.707 | 44.017 | 3829 | 230 | 1255 | 3.2 | 39.375 | 56.5 | 74.07 | 77.02 | 0 | 0 | 12.367 | 15.625 | 11.15 | 14.625 | 14.6 | 19.25 | 5.9 | 7 | 2600 | 704 | 2400 | 223 | 155 | 0 | 123 | 0 | 0 | 0 | 335 | 1646 | 1097.7 | 0.0514 | 0.0508 | 0.0005 | 0.0088 | 0.0238 | 0.5908 | 0.2027 | 0.0351 | 0.1215 | 0.0086 | 0.0089 | 0.0144 | 0.1216 | 0.201 | 2312/28R3 | 143.1 | 58.3 | 50.6 | 34.2 | 0 | 10.4 | 0 | 31.2 | 0 | 0 | 0 | 0 | 40.2 | 0 | 0 | 53.6 | 0 | 0 | 0 | 0 | 0 | 0 | 0 | 0 | 7.7 | 0 | 0 | 0 | 1569 | 1616 | 1668 | 1646 | 521.1 | 874.1 | 1304 | 1097.7 | 219.64 | 232.12 | 233.24 | 232.54
2024-01-01 | 1 | Janvier | 2024-01-01 09:12 | 2024-01-01 10:17 | 40004 | 1 | DD13B | 64.6 | 8 | 63 | 127 | 124.1 | 120.65 | 45.4 | 4032 | 237 | 1522 | 3.583 | 35.442 | 56.375 | 75.67 | 74.5 | 0 | 0 | 12.9 | 15.875 | 11.2 | 14.5 | 14.684 | 18.875 | 6.617 | 7.125 | 3200 | 702 | 2400 | 223 | 152 | 0 | 423 | 0 | 0 | 0 | 430 | 1662 | 1082 | 0.0514 | 0.0508 | 0.0005 | 0.0088 | 0.0238 | 0.5908 | 0.2027 | 0.0351 | 0.13 | 0.0124 | 0.0089 | 0.0142 | 0.0851 | 0.1822 | 2312/28R3 | 143.2 | 57.4 | 52.4 | 33.4 | 0 | 10.8 | 0 | 29.7 | 0 | 0 | 0 | 0 | 36.9 | 0 | 0 | 52.4 | 0 | 0 | 0 | 0 | 0 | 0 | 0 | 13.4 | 0 | 0 | 0 | 0 | 1598 | 1624 | 1635 | 1662 | 555.5 | 610.1 | 804 | 1082 | 208.57 | 201.34 | 215.64 | 222.79
2024-01-01 | 1 | Janvier | 2024-01-01 08:14 | 2024-01-01 09:12 | 40003 | 1 | S235JR | 58.37 | 5 | 62 | 127 | 129.1 | 118.201 | 39.867 | 3432 | 219 | 1126 | 4.85 | 26.186 | 51.625 | 67.42 | 77.7 | 0 | 0 | 12.7 | 16.5 | 11.067 | 14.375 | 14.584 | 18.875 | 1.517 | 1.875 | 3000 | 703 | 2400 | 227 | 153 | 984 | 0 | 0 | 0 | 400 | 318 | 1650 | 715.3 | 0.0999 | 0.0833 | 0.0005 | 0.0103 | 0.0247 | 0.7978 | 0.2022 | 0.1058 | 0.2911 | 0.0073 | 0.0097 | 0.0207 | 0.0786 | 0.2116 | 2312/28R1 | 143.2 | 56.6 | 49.8 | 36.8 | 0 | 9.4 | 0 | 14.2 | 0 | 0 | 0 | 0 | 36.2 | 0 | 0 | 43.6 | 32.4 | 0 | 0 | 0 | 0 | 0 | 0 | 0 | 7.4 | 0 | 0 | 0 | 1607 | 1650 | 1650 |  | 427.7 | 754 | 715.3 |  | 184.46 | 202.78 | 198.91
2024-01-01 | 1 | Janvier | 2024-01-01 07:06 | 2024-01-01 08:14 | 40002 | 1 | S235JR | 67.7 | 4 | 65 | 124 | 124 | 126.36 | 40.383 | 3483 | 216 | 1271 | 4.3 | 28.837 | 52.75 | 69.29 | 78.37 | 0 | 0 | 12.1 | 15.75 | 11.067 | 14.875 | 13.8 | 17.75 | 3.417 | 4.25 | 3000 | 708 | 2400 | 226 | 306 | 1968 | 0 | 0 | 0 | 400 | 326 | 1655 | 739.9 | 0.0795 | 0.0876 | 0.0005 | 0.0112 | 0.032 | 0.4749 | 0.1993 | 0.1167 | 0.5341 | 0.0087 | 0.0161 | 0.0206 | 0.066 | 0.2026 | 2312/28R1 | 142.8 | 57.1 | 49 | 36.7 | 0 | 9.9 | 0 | 14.3 | 0 | 0 | 0 | 0 | 32.9 | 0 | 0 | 39.8 | 33.8 | 0 | 0 | 0 | 0 | 0 | 0 | 12.1 | 0 | 0 | 0 | 0 | 1560 | 1641 | 1655 |  | 17.7 | 542.3 | 739.9 |  | -24.38 | 183.45 | 198.68
2024-01-01 | 1 | Janvier | 2024-01-01 06:01 | 2024-01-01 07:06 | 40001 | 1 | S235JR | 65.05 | 6 | 59 | 59 | 123.5 | 126.248 | 42.433 | 3551 | 230 | 1369 | 0 | 0 | 52.125 | 69.32 | 73.7 | 0 | 0 | 12.9 | 16.375 | 11.683 | 14.625 | 14.967 | 18.75 | 2.883 | 2.375 | 3400 | 706 | 2400 | 226 | 152 | 985 | 0 | 0 | 0 | 400 | 325 | 1667 | 751.2 | 0.094 | 0.1167 | 0.0036 | 0.0112 | 0.027 | 0.4771 | 0.2003 | 0.1422 | 0.6249 | 0.012 | 0.0174 | 0.0244 | 0.1217 | 0.2128 | 2312/28R1 | 142.7 | 55.3 | 56.4 | 31 | 0 | 0 | 0 | 39.5 | 0 | 0 | 0 | 0 | 27.4 | 0 | 0 | 40.7 | 27.8 | 0 | 0 | 0 | 0 | 0 | 0 | 0 | 7.3 | 0 | 0 | 0 | 1613 | 1649 | 1667 |  | 359.7 | 587 | 751.2 |  | 168.47 | 184.93 | 193.28
2024-01-01 | 1 | Janvier | 2024-01-01 05:02 | 2024-01-01 06:01 | 33287 | 1 | S235JR | 58.95 | 8 | 64 | 128 | 125.6 | 126.112 | 43.2 | 3735 | 218 | 1613 | 1.55 | 82.581 | 55.25 | 73.96 | 76.74 | 0 | 0 | 12.15 | 15.375 | 11.35 | 15.25 | 14.8 | 19 | 4.9 | 5.625 | 3200 | 700 | 2400 | 221 | 154 | 983 | 0 | 0 | 0 | 400 | 280 | 1642 | 567.3 | 0.1028 | 0.0772 | 0.0061 | 0.0115 | 0.0364 | 0.7551 | 0.2168 | 0.1217 | 0.5324 | 0.0095 | 0.0172 | 0.0275 | 0.1064 | 0.2216 | 2312/28R1 | 143.4 | 55.1 | 49.9 | 38.4 | 0 | 10 | 0 | 13.6 | 0 | 0 | 0 | 0 | 32.2 | 0 | 0 | 39.7 | 35.1 | 0 | 0 | 0 | 0 | 0 | 0 | 12.8 | 0 | 0 | 0 | 0 | 1541 | 1646 | 1678 | 1642 | 257.1 | 522.6 | 995.3 | 567.3 | 182.88 | 178.02 | 207.97 | 186.22
2023-12-31 | 53 | Décembre | 2024-01-01 04:03 | 2024-01-01 05:02 | 33286 | 1 | S235JR | 59.17 | 5 | 63 | 122 | 121.4 | 126.364 | 44.617 | 3850 | 221 | 1783 | 1.95 | 62.564 | 56.75 | 76.51 | 76.32 | 0 | 0 | 11.567 | 15.25 | 10.667 | 14.25 | 15.133 | 19.125 | 7.25 | 8 | 3200 | 1398 | 2400 | 448 | 153 | 977 | 0 | 0 | 0 | 400 | 325 | 1641 | 740.3 | 0.093 | 0.0721 | 0.0005 | 0.0105 | 0.0315 | 0.4693 | 0.2082 | 0.1022 | 0.5932 | 0.0039 | 0.012 | 0.0232 | 0.0344 | 0.2083 | 2312/28R1 | 143.4 | 55.2 | 49.6 | 38.6 | 0 | 10.6 | 0 | 14.7 | 0 | 0 | 0 | 0 | 35.8 | 0 | 0 | 42.8 | 32.5 | 0 | 0 | 0 | 0 | 0 | 0 | 0 | 7 | 0 | 0 | 0 | 1575 | 1601 | 1617 | 1641 | 421.6 | 513.9 | 643.7 | 740.3 | 200.79 | 201.22 | 209.08 | 206.32