## Sheet1
[20 empty] | Energie Electrique | [12 empty] | Additifs | [10 empty] | Echantillons |  | Analyses (Last EAF) | [6 empty] | Analyses (First LF) | [6 empty] | Recette PAF | [28 empty] | Températures |  |  |  | PPM O2 |  |  |  | FEM
Date | Sem. | Mois | Heure Début | Heure Fin | N° Coulée | N° Trait. | Grade | Tap to Tap | N° Poche | Poids Tare | Poids Tappé | Poids Acier CCM | Poids Brames | Power On | Oxy. | GPL | C Injecté | Temps Vidange | Débit EBT | Energie Elec. | Energie Eq. | Puissance Active | Préparation Durée | Préparation Eng. Elec. | Panier1 Durée | Panier1 Eng. Elec. | Panier2 Durée | Panier2 Eng. Elec. | Panier3 Durée | Panier3 Eng. Elec. | Refinning Durée | Refining Eng. Elec. | CaO | CaO Tapp. | MgO | MgO Tapp. | AL Ca | FeMn Hc | FeMn LC | FeSi | SiMn | C Chargé | Al MHS | °C Temp. (Final) | PPM O2 (Final) | C (EAF) | Mn (EAF) | Si (EAF) | P (EAF) | S (EAF) | Al (EAF) | Cu (EAF) | C (LF) | Mn (LF) | Si (LF) | P (LF) | S (LF) | Al (LF) | Cu (LF) | N° Recette | Total Ferrailles | Poids Panier 1 | Poids Panier 2 | Poids Panier 3 | BS2 BS2 | HBI HBI | HBI HBI CF | Imp. Auto | Imp. Bonus | Imp. Broyée | Imp. Mixte (HMS 1/2) | Imp. Neuve | MS MS | MS MS Broyée | Nat. Neuve | Nat. Bonus | Nat. Broyée | Nat. Mixte | Nat. Rails | Nat. Roue de train | Nat. Massive | Plaques Scories | Pig Iron | Scorie Blanche | Tundish | Cylindres STM Oxy. | Cylindre LAF Oxy. | Rails Train | Tempér. (1) | Tempér. (2) | Tempér. (3) | Tempér. (4) | PPMO2 (1) | PPMO2 (2) | PPMO2 (3) | PPMO2 (4) | FEM (1) | FEM (2) | FEM (3) | FEM (4)
2024-10-31 | 44 | Octobre | 2024-11-01 02:08 | 2024-11-01 03:14 | 41917 | 1 | S275JR1 | 66.52 | 8 | 62 | 126 | 127.2 | 121.571 | 43.2 | 3485 | 249 | 1588 | 2.783 | 45.269 | 54.75 | 72.73 | 76.04 | 0 | 0 | 12.2 | 15.75 | 10.6 | 13.375 | 15.417 | 19.25 | 4.983 | 6.25 | 2400 | 627 | 2400 | 184 | 153 | 1195 | 0 | 0 | 0 | 500 | 315 | 1636 | 752.1 | 0.0564 | 0.0685 | 0.001 | 0.0067 | 0.0319 | 0.723 | 0.16 | 0.085 | 0.691 | 0.0046 | 0.0088 | 0.0256 | 0.0223 | 0.157 | 2410/31R3 | 130.5 | 55.3 | 46.7 | 28.5 | 0 | 0 | 0 | 0 | 0 | 0 | 0 | 0 | 43.8 | 0 | 0 | 19.5 | 42.8 | 0 | 0 | 0 | 0 | 0 | 0 | 0 | 0 | 0 | 0 | 13.9 | 1652 | 1603 | 1621 | 1636 | 193.3 | 666.6 | 783.8 | 752.1 | 101.7 | 219.26 | 221.38 | 210.2
2024-10-31 | 44 | Octobre | 2024-11-01 01:06 | 2024-11-01 02:08 | 41916 | 1 | S275JR1 | 61.57 | 7 | 59 | 126 | 124.7 | 121.72 | 39.833 | 3226 | 234 | 1310 | 2.617 | 48.153 | 52.375 | 68.37 | 78.89 | 0 | 0 | 11.783 | 15.75 | 10.183 | 13.375 | 13.85 | 18 | 4.017 | 5.125 | 2400 | 627 | 2400 | 185 | 152 | 1202 | 0 | 0 | 0 | 500 | 315 | 1620 | 745.1 | 0.0868 | 0.1 | 0.0015 | 0.0075 | 0.0364 | 0.42 | 0.175 | 0.127 | 0.756 | 0.0031 | 0.0108 | 0.0316 | 0.033 | 0.169 | 2410/31R3 | 130.2 | 55.2 | 46.7 | 28.3 | 0 | 0 | 0 | 0 | 0 | 0 | 0 | 0 | 43.3 | 0 | 0 | 19.9 | 45.8 | 0 | 0 | 0 | 0 | 0 | 0 | 7.8 | 0 | 0 | 0 | 13.4 | 1598 | 1615 | 1620 | 1620 | 497.8 | 655.8 | 568 | 745.1 | 200.51 | 211.54 | 198.25 | 218.2
2024-10-31 | 44 | Octobre | 2024-10-31 23:54 | 2024-11-01 01:06 | 41915 | 1 | S275JR1 | 72.23 | 5 | 62 | 125 | 124.4 | 121.58 | 46.4 | 4158 | 258 | 1538 | 2.367 | 52.817 | 59 | 78.83 | 76.29 | 0 | 0 | 11.783 | 15.875 | 10.367 | 13.375 | 14.75 | 19 | 9.5 | 10.625 | 2400 | 627 | 2400 | 185 | 153 | 1199 | 0 | 0 | 0 | 500 | 348 | 1631 | 824.3 | 0.171 | 0.166 | 0.0013 | 0.0114 | 0.029 | 0.369 | 0.15 | 0.0923 | 0.744 | 0.005 | 0.0099 | 0.0261 | 0.0766 | 0.161 | 2410/31R3 | 138.6 | 56 | 46.7 | 35.9 | 0 | 0 | 0 | 0 | 0 | 0 | 0 | 0 | 47.8 | 0 | 0 | 21.2 | 45.2 | 0 | 0 | 0 | 0 | 0 | 0 | 0 | 0 | 0 | 0 | 13.9 | 1577 | 1607 | 1604 | 1631 | 134.5 | 651.3 | 637.8 | 824.3 | 115.65 | 215.38 | 215.47 | 219.65
2024-10-31 | 44 | Octobre | 2024-10-31 17:47 | 2024-10-31 23:54 | 41914 | 1 | S275JR1 | 52.70333 | 4 | 62 | 125 | 123.6 | 121.655 | 40.683 | 3220 | 227 | 1542 | 2.817 | 44.379 | 52.5 | 69.41 | 77.43 | 0 | 0 | 12.067 | 15.875 | 10.25 | 13.5 | 15.067 | 19.125 | 3.3 | 4 | 2400 | 626 | 2400 | 183 | 154 | 1198 | 0 | 0 | 0 | 400 | 348 | 1636 | 812.6 | [7 empty] | 0.0969 | 0.722 | 0.0059 | 0.0071 | 0.026 | 0.0502 | 0.135 | 2410/31R3 | 138.4 | 56.5 | 46.7 | 35.2 | 0 | 0 | 0 | 0 | 0 | 0 | 0 | 0 | 57.3 | 0 | 0 | 13.7 | 53.1 | 0 | 0 | 0 | 0 | 0 | 0 | 0 | 0 | 0 | 0 | 14.3 | 1653 | 1627 | 1637 | 1636 | 195.9 | 637.8 | 742.5 | 812.6 | 102.14 | 202.97 | 208.71 | 215.88
2024-10-31 | 44 | Octobre | 2024-10-31 13:57 | 2024-10-31 17:47 | 41913 | 1 | S355TA | 230.58 | 8 | 62 | 126 | 127.5 | 112.072 | 49.933 | 4385 | 289 | 3614 | 2.6 | 48.462 | 60.625 | 89.79 | 72.85 | 0 | 0 | 11.283 | 15.375 | 10.717 | 14.125 | 15.617 | 19 | 12.317 | 12.125 | 2400 | 524 | 2400 | 255 | 205 | 1665 | 0 | 202 | 0 | 500 | 313 | 1644 | 793.4 | 0.0565 | 0.0775 | 0.001 | 0.0082 | 0.0321 | 0.525 | 0.173 | 0.149 | 1.03 | 0.128 | 0.0116 | 0.0285 | 0.0884 | 0.172 | 2410/31R1 | 139.1 | 56.2 | 49.9 | 33 | 0 | 0 | 0 | 0 | 0 | 0 | 0 | 0 | 45.7 | 0 | 0 | 29.2 | 40.5 | 0 | 0 | 0 | 0 | 0 | 0 | 0 | 0 | 0 | 0 | 14.6 | 1601 | 1666 | 1641 | 1644 | 665.2 | 957.2 | 829.2 | 793.4 | 220.19 | 211.62 | 214.65 | 209.78
2024-10-31 | 44 | Octobre | 2024-10-31 12:54 | 2024-10-31 13:57 | 41912 | 1 | S275JR1 | 62.9 | 4 | 64 | 127 | 127.9 | 115.702 | 42.2 | 3513 | 236 | 1957 | 2.733 | 46.463 | 55.375 | 74.9 | 78.73 | 0 | 0 | 11.4 | 15.5 | 10.617 | 14.5 | 14.683 | 19.25 | 5.5 | 6 | 2400 | 626 | 2390 | 183 | 153 | 1191 | 0 | 0 | 0 | 500 | 313 | 1634 | 786.7 | 0.0652 | 0.102 | 0.0103 | 0.0078 | 0.0395 | 0.645 | 0.164 | 0.122 | 0.805 | 0.0154 | 0.01 | 0.0127 | 0.0641 | 0.173 | 2410/31R1 | 138.3 | 57.3 | 46.9 | 34.1 | 0 | 0 | 0 | 0 | 0 | 0 | 0 | 0 | 43.5 | 0 | 0 | 29.4 | 40.2 | 0 | 0 | 0 | 0 | 0 | 0 | 0 | 0 | 0 | 0 | 14.4 | 1650 | 1588 | 1610 | 1634 | 879.3 | 703.3 | 763.2 | 786.7 | 214.07 | 231.36 | 225.4 | 214.59
2024-10-31 | 44 | Octobre | 2024-10-31 11:54 | 2024-10-31 12:54 | 41911 | 1 | S275JR1 | 60.15 | 5 | 63 | 129 | 131.5 | 129.763 | 43.517 | 3729 | 250 | 1817 | 2.65 | 48.679 | 56.75 | 76.4 | 78.25 | 0 | 0 | 12.8 | 16.875 | 9.533 | 12.75 | 14.883 | 19.25 | 6.3 | 7.75 | 2400 | 627 | 2400 | 184 | 152 | 1190 | 0 | 0 | 0 | 400 | 320 | 1630 | 865.4 | 0.05 | 0.0829 | 0.001 | 0.0091 | 0.0316 | 0.602 | 0.178 | 0.111 | 0.749 | 0.0167 | 0.0123 | 0.0153 | 0.071 | 0.172 | 2410/25R3 | 138.4 | 56.9 | 47.4 | 34.1 | 0 | 0 | 0 | 0 | 0 | 0 | 0 | 0 | 45.4 | 0 | 0 | 28.6 | 40.3 | 0 | 0 | 0 | 0 | 0 | 0 | 0 | 0 | 0 | 0 | 14.4 | 1588 | 1609 | 1599 | 1630 | 596 | 683 | 661.1 | 865.4 | 219.19 | 217.79 | 220.83 | 223.77
2024-10-31 | 44 | Octobre | 2024-10-31 10:57 | 2024-10-31 11:54 | 41910 | 1 | S275JR1 | 56.45 | 4 | 59 | 128 | 126.6 | 124.827 | 39.667 | 3359 | 232 | 1371 | 2.733 | 46.829 | 52.125 | 68.76 | 78.84 | 0 | 0 | 11.333 | 15.25 | 9.4 | 12.75 | 14.617 | 19.25 | 4.317 | 4.875 | 2400 | 627 | 2400 | 184 | 152 | 1198 | 0 | 0 | 0 | 400 | 330 | 1621 | 790.4 | 0.0895 | 0.0864 | 0.0081 | 0.0117 | 0.0348 | 0.617 | 0.183 | 0.127 | 0.764 | 0.0136 | 0.0137 | 0.0211 | 0.0863 | 0.185 | 2410/25R3 | 138.3 | 55.4 | 48.1 | 34.8 | 0 | 0 | 0 | 0 | 0 | 0 | 0 | 0 | 34.8 | 0 | 0 | 35.4 | 42.8 | 0 | 0 | 0 | 0 | 0 | 0 | 0 | 0 | 0 | 0 | 14.8 | 1604 | 1604 | 1613 | 1621 | 708.9 | 576.1 | 667.2 | 790.4 | 223.24 | 207.99 | 213.89 | 222
2024-10-31 | 44 | Octobre | 2024-10-31 10:00 | 2024-10-31 10:57 | 41909 | 1 | S275JR1 | 56.77 | 8 | 62 | 120 | 125.3 | 101.196 | 38.133 | 3127 | 235 | 883 | 2.65 | 45.283 | 51 | 64.95 | 80.25 | 0 | 0 | 11.35 | 15.5 | 10.9 | 14.25 | 14.417 | 19.375 | 1.467 | 1.875 | 2400 | 629 | 2400 | 184 | 153 | 1196 | 0 | 0 | 0 | 400 | 289 | 1623 | 810.8 | 0.0535 | 0.0753 | 0.001 | 0.007 | 0.0277 | 0.507 | 0.165 | 0.14 | 0.815 | 0.0095 | 0.0089 | 0.0191 | 0.0881 | 0.175 | 2410/30R1 | 144.9 | 55.1 | 50.9 | 38.9 | 15.5 | 0 | 0 | 0 | 0 | 0 | 0 | 0 | 38.9 | 0 | 0 | 16.3 | 58.7 | 0 | 0 | 0 | 0 | 0 | 0 | 0 | 0 | 0 | 0 | 15.5 | 1614 | 1630 | 1623 |  | 764.3 | 793.3 | 810.8 |  | 223.34 | 217.37 | 222.78
2024-10-31 | 44 | Octobre | 2024-10-31 09:01 | 2024-10-31 10:00 | 41908 | 1 | S275JR1 | 59.57 | 4 | 63 | 122 | 120.6 | 121.68 | 41.133 | 3399 | 247 | 1151 | 2.667 | 45.75 | 52.25 | 68.17 | 76.22 | 0 | 0 | 11.683 | 15.375 | 10.633 | 13.625 | 4.983 | 6.25 | 13.834 | 17 | 2400 | 629 | 2400 | 184 | 152 | 1196 | 0 | 0 | 0 | 400 | 330 | 1623 | 799.7 | 0.0745 | 0.0904 | 0.0019 | 0.007 | 0.0271 | 0.558 | 0.156 | 0.102 | 0.701 | 0.0089 | 0.0079 | 0.021 | 0.0718 | 0.155 | 2410/30R1 | 144.2 | 56 | 49.4 | 38.8 | 14.8 | 0 | 0 | 0 | 0 | 0 | 0 | 0 | 37.9 | 0 | 0 | 17 | 60 | 0 | 0 | 0 | 0 | 0 | 0 | 0 | 0 | 0 | 0 | 14.5 | 1652 | 1593 | 1639 | 1623 | 193.1 | 668.6 | 930.8 | 799.7 | 101.63 | 224.92 | 224.23 | 221.77
2024-10-31 | 44 | Octobre | 2024-10-29 03:40 | 2024-10-31 09:01 | 41907 | 1 | S275JR1 | 119.38 | 5 | 62 | 117 | 119.7 | 121.992 | 59.383 | 2575 | 116 | 2581 | 2.617 | 44.713 | 74.75 | 93.55 | 75.53 | 0 | 0 | 17.5 | 21.625 | 13.7 | 17.125 | 14.6 | 19.125 | 13.583 | 16.75 | 3400 | 626 | 3400 | 183 | 152 | 1205 | 0 | 0 | 0 | 1000 | 268 | 1643 | 647.6 | [7 empty] | 0.114 | 0.79 | 0.0069 | 0.0093 | 0.0414 | 0.101 | 0.16 | 2410/30R1 | 144.6 | 56.7 | 51.9 | 36 | 15.6 | 0 | 0 | 0 | 0 | 0 | 0 | 0 | 38 | 0 | 0 | 16.3 | 59.6 | 0 | 0 | 0 | 0 | 0 | 0 | 0 | 0 | 0 | 0 | 15.1 | 1652 | 1665 | 1652 | 1643 | 193.3 | 553.8 | 713.7 | 647.6 | 101.7 | 171.97 | 197.66 | 195.4
2024-10-28 | 44 | Octobre | 2024-10-29 02:46 | 2024-10-29 03:40 | 41906 | 1 | S235JR | 53.9 | 4 | 62 | 126 | 123 | 125.315 | 35.717 | 2975 | 203 | 669 | 2.933 | 42.955 | 48 | 60.49 | 80.63 | 0 | 0 | 11.033 | 15 | 9.583 | 12.75 | 14.317 | 19.25 | 0.783 | 0.875 | 2400 | 677 | 2400 | 184 | 153 | 954 | 0 | 0 | 0 | 500 | 300 | 1660 | 685.8 | 0.0887 | 0.0977 | 0.0015 | 0.0061 | 0.0308 | 0.67 | 0.214 | 0.144 | 0.667 | 0.0055 | 0.0079 | 0.0246 | 0.0467 | 0.2 | 2410/25R3 | 130.2 | 54.5 | 47.9 | 27.8 | 0 | 0 | 0 | 0 | 0 | 0 | 0 | 0 | 42.8 | 0 | 0 | 33.4 | 42.2 | 0 | 0 | 0 | 0 | 0 | 0 | 0 | 0 | 0 | 0 | 11.8 | 1674 | 1665 | 1660 |  | 784.8 | 687.9 | 685.8 |  | 192.69 | 187.9 | 190.39
2024-10-28 | 44 | Octobre | 2024-10-29 01:50 | 2024-10-29 02:46 | 41905 | 1 | S235JR | 56.12 | 7 | 57 | 123 | 121.1 | 113.905 | 39.533 | 3169 | 251 | 928 | 3.133 | 39.255 | 50.625 | 64.95 | 76.83 | 0 | 0 | 11.133 | 15 | 9.983 | 13 | 14.916 | 18.875 | 3.5 | 3.75 | 2400 | 677 | 2400 | 678 | 153 | 945 | 0 | 0 | 0 | 500 | 285 | 1663 | 543.7 | 0.0781 | 0.146 | 0.0013 | 0.0081 | 0.0245 | 0.797 | 0.164 | 0.114 | 0.674 | 0.0084 | 0.0076 | 0.02 | 0.06 | 0.163 | 2410/25R3 | 138.7 | 56.6 | 47.7 | 34.4 | 0 | 0 | 0 | 0 | 0 | 0 | 0 | 0 | 37.9 | 0 | 0 | 35.2 | 44 | 0 | 0 | 0 | 0 | 0 | 0 | 0 | 0 | 0 | 0 | 14.1 | 1627 | 1647 | 1656 | 1663 | 307 | 488.7 | 662.8 | 543.7 | 149.23 | 172.55 | 190.05 | 171.7
2024-10-28 | 44 | Octobre | 2024-10-28 11:05 | 2024-10-29 01:50 | 41904 | 1 | S235JR | 167.08 | 8 | 61 | 123 | 120.8 | 112.518 | 61.233 | 4933 | 283 | 4336 | 3.333 | 36.9 | 69.75 | 103.5 | 68.35 | 0 | 0 | 13.483 | 17 | 9.067 | 12.125 | 14.85 | 19.25 | 23.834 | 21.25 | 2400 | 679 | 2400 | 183 | 153 | 949 | 0 | 0 | 0 | 500 | 280 | 1643 | 656.7 | [7 empty] | 0.101 | 0.658 | 0.0058 | 0.0061 | 0.0224 | 0.0976 | 0.149 | 2410/25R3 | 138.6 | 57.8 | 45.8 | 35 | 0 | 0 | 0 | 0 | 0 | 0 | 0 | 0 | 38.3 | 0 | 0 | 35.1 | 44.1 | 0 | 0 | 0 | 0 | 0 | 0 | 0 | 0 | 0 | 0 | 14 | 1653 | 1641 | 1644 | 1643 | 194.8 | 738.2 | 563.7 | 656.7 | 101.73 | 206.11 | 184.66 | 196.43
2024-10-28 | 44 | Octobre | 2024-10-28 10:10 | 2024-10-28 11:05 | 41903 | 1 | S275J01 | 55.47 | 7 | 58 | 132 | 131.1 | 118.885 | 37.017 | 3110 | 218 | 1123 | 3.117 | 42.353 | 48.75 | 63.57 | 79.02 | 0 | 0 | 11.467 | 15.875 | 10.45 | 14.125 | 12.25 | 16.125 | 2.85 | 2.5 | 2400 | 679 | 2400 | 185 | 154 | 1200 | 0 | 0 | 0 | 500 | 315 | 1647 | 759.1 | 0.0931 | 0.103 | 0.001 | 0.0059 | 0.0263 | 0.545 | 0.232 | 0.125 | 0.733 | 0.0059 | 0.0081 | 0.0226 | 0.0081 | 0.225 | 2410/25R3 | 123.3 | 57.2 | 45.8 | 20.3 | 0 | 0 | 0 | 0 | 0 | 0 | 0 | 0 | 32.7 | 0 | 0 | 30.9 | 38.8 | 0 | 0 | 0 | 0 | 0 | 0 | 0 | 0 | 0 | 0 | 13.3 | 1709 | 1647 | 1645 | 1647 | 1098.6 | 738.4 | 32.4 | 759.1 | 198.4 | 202.87 | -25.73 | 204.9
2024-10-28 | 44 | Octobre | 2024-10-28 08:09 | 2024-10-28 10:10 | 41902 | 1 | S275J01 | 120.38 | 8 | 62 | 129 | 125.8 | 130.139 | 39.5 | 3791 | 238 | 1327 | 3.15 | 40.952 | 51.375 | 69.15 | 78.04 | 0 | 0 | 12.15 | 15.75 | 10.017 | 13.5 | 13.484 | 17.875 | 3.85 | 4.125 | 2400 | 682 | 2400 | 185 | 153 | 1188 | 0 | 0 | 0 | 500 | 308 | 1633 | 724.4 | 0.0972 | 0.103 | 0.0029 | 0.006 | 0.0287 | 0.43 | 0.191 | 0.125 | 0.671 | 0.0038 | 0.0079 | 0.0244 | 0.0071 | 0.229 | 2410/25R3 | 138.2 | 55.8 | 46.5 | 35.9 | 0 | 0 | 0 | 0 | 0 | 0 | 0 | 0 | 34.7 | 0 | 0 | 34.7 | 46.4 | 0 | 0 | 0 | 0 | 0 | 0 | 0 | 0 | 0 | 0 | 13.9 | 1625 | 1620 | 1609 | 1633 | 556.8 | 555.7 | 531.1 | 724.4 | 194.07 | 196.64 | 199.29 | 209.07
2024-10-28 | 44 | Octobre | 2024-10-28 07:13 | 2024-10-28 08:09 | 41901 | 1 | S275J01 | 55.87 | 4 | 63 | 125 | 127.3 | 119.121 | 41.333 | 3583 | 236 | 1268 | 2.9 | 43.103 | 54.125 | 71.03 | 78.57 | 0 | 0 | 11.85 | 15.875 | 10.167 | 13.5 | 14.6 | 19.375 | 4.717 | 5.375 | 2400 | 678 | 2400 | 184 | 154 | 1197 | 0 | 0 | 0 | 500 | 300 | 1656 | 691.9 | 0.0878 | 0.125 | 0.0022 | 0.0054 | 0.0279 | 0.679 | 0.18 | 0.16 | 0.836 | 0.0162 | 0.0082 | 0.0115 | 0.0544 | 0.232 | 2410/25R3 | 138.5 | 55.9 | 46.1 | 36.5 | 0 | 0 | 0 | 0 | 0 | 0 | 0 | 0 | 37 | 0 | 0 | 35.4 | 43.7 | 0 | 0 | 0 | 0 | 0 | 0 | 0 | 0 | 0 | 0 | 13.8 | 1590 | 1626 | 1635 | 1656 | 424.1 | 555 | 580.3 | 691.9 | 193.07 | 193.29 | 191.68 | 193.21
2024-10-28 | 44 | Octobre | 2024-10-28 06:12 | 2024-10-28 07:13 | 41900 | 1 | S275J01 | 61.83 | 5 | 61 | 125 | 120.1 | 119.493 | 42.083 | 3690 | 236 | 1666 | 3.067 | 40.761 | 54 | 72.86 | 76.99 | 0 | 0 | 12.5 | 16 | 10.033 | 13.125 | 14.55 | 18.875 | 5 | 5.875 | 2400 | 678 | 2400 | 185 | 153 | 1202 | 0 | 0 | 0 | 500 | 300 | 1667 | 701.7 | 0.0966 | 0.107 | 0.0017 | 0.0054 | 0.0316 | 0.645 | 0.245 | 0.147 | 0.824 | 0.0144 | 0.0085 | 0.0197 | 0.0717 | 0.234 | 2410/25R3 | 138.5 | 54.9 | 48.5 | 35.1 | 0 | 0 | 0 | 0 | 0 | 0 | 0 | 0 | 37.4 | 0 | 0 | 34.6 | 43.8 | 0 | 0 | 0 | 0 | 0 | 0 | 0 | 0 | 0 | 0 | 13.9 | 1570 | 1638 | 1644 | 1667 | 267.4 | 556.7 | 573.1 | 701.7 | 170.01 | 187 | 185.88 | 188.27
2024-10-28 | 44 | Octobre | 2024-10-28 04:57 | 2024-10-28 06:12 | 41899 | 1 | A51671T | 74.98 | 7 | 59 | 125 | 125 | 106.414 | 38.8 | 3571 | 228 | 1474 | 4.317 | 28.958 | 51.25 | 68.93 | 79.25 | 0 | 0 | 11.55 | 15.625 | 10.233 | 13.625 | 14.233 | 19 | 2.783 | 3 | 2400 | 678 | 2400 | 186 | 153 | 1196 | 0 | 204 | 0 | 500 | 300 | 1656 | 683.3 | 0.0732 | 0.0986 | 0.001 | 0.0052 | 0.0288 | 0.701 | 0.171 | 0.166 | 0.836 | 0.108 | 0.0101 | 0.0147 | 0.0472 | 0.185 | 2410/25R3 | 138.4 | 54.6 | 48.3 | 35.5 | 0 | 0 | 0 | 0 | 0 | 0 | 0 | 0 | 44.4 | 0 | 0 | 35.4 | 44.5 | 0 | 0 | 0 | 0 | 0 | 0 | 0 | 0 | 0 | 0 | 14.1 | 1608 | 1662 | 1676 | 1656 | 490.6 | 679.4 | 818.6 | 683.3 | 194 | 188.61 | 194.7 | 192.29
2024-10-27 | 43 | Octobre | 2024-10-28 03:49 | 2024-10-28 04:57 | 41898 | 1 | A51671T | 67.18 | 8 | 63 | 127 | 125.6 | 129.692 | 40.267 | 3380 | 256 | 1521 | 3.283 | 38.68 | 53.625 | 71.04 | 79.9 | 0 | 0 | 11.85 | 16.125 | 9.817 | 13.125 | 14.4 | 19.375 | 4.2 | 5 | 2400 | 676 | 2400 | 184 | 154 | 1194 | 0 | 203 | 0 | 500 | 320 | 1687 | 755.9 | 0.0961 | 0.107 | 0.001 | 0.0052 | 0.0315 | 0.609 | 0.185 | 0.135 | 0.845 | 0.113 | 0.0089 | 0.0137 | 0.0676 | 0.178 | 2410/25R3 | 133.2 | 56.8 | 42.8 | 33.6 | 0 | 0 | 0 | 0 | 0 | 0 | 0 | 0 | 34.3 | 0 | 0 | 35.5 | 38.8 | 0 | 0 | 0 | 0 | 0 | 0 | 0 | 0 | 0 | 0 | 14.3 | 1607 | 1642 | 1691 | 1687 | 469 | 591.4 | 1063.5 | 755.9 | 191.24 | 189.27 | 205.78 | 182.89
2024-10-27 | 43 | Octobre | 2024-10-28 02:52 | 2024-10-28 03:49 | 41897 | 1 | S275J02 | 57.67 | 4 | 63 | 134 | 132.6 | 126.016 | 37.433 | 3394 | 232 | 1396 | 3.483 | 38.469 | 49.25 | 66.1 | 78.94 | 0 | 0 | 11.45 | 15.75 | 9.35 | 12 | 14.85 | 19.25 | 1.783 | 2.25 | 2400 | 677 | 2400 | 185 | 153 | 1269 | 0 | 0 | 0 | 500 | 320 | 1667 | 702.7 | 0.0961 | 0.107 | 0.001 | 0.0052 | 0.0315 | 0.609 | 0.185 | 0.119 | 0.609 | 0.0082 | 0.0073 | 0.0237 | 0.0588 | 0.196 | 2410/25R3 | 137.7 | 55.9 | 47.6 | 34.2 | 0 | 0 | 0 | 0 | 0 | 0 | 0 | 0 | 34.1 | 0 | 0 | 35.4 | 43.3 | 0 | 0 | 0 | 0 | 0 | 0 | 0 | 0 | 0 | 0 | 13.8 | 1660 | 1667 |  |  | 748.5 | 702.7 |  |  | 196.81 | 188.38
2024-10-27 | 43 | Octobre | 2024-10-28 01:54 | 2024-10-28 02:52 | 41896 | 1 | S275J02 | 57.83 | 5 | 63 | 133 | 129.6 | 130.255 | 42.4 | 4001 | 239 | 1703 | 3.65 | 36.438 | 54.125 | 74.08 | 76.59 | 0 | 0 | 11.1 | 15.125 | 9.567 | 12.5 | 14.666 | 19 | 7.067 | 7.125 | 2400 | 678 | 2400 | 186 | 153 | 1264 | 0 | 0 | 0 | 500 | 350 | 1655 | 768.1 | 0.16 | 0.126 | 0.0024 | 0.0086 | 0.0492 | 0.473 | 0.194 | 0.118 | 0.799 | 0.0053 | 0.0093 | 0.0248 | 0.0339 | 0.189 | 2410/25R3 | 138.5 | 58 | 46.2 | 34.3 | 0 | 0 | 0 | 0 | 0 | 0 | 0 | 0 | 34.9 | 0 | 0 | 35.8 | 43.6 | 0 | 0 | 0 | 0 | 0 | 0 | 0 | 0 | 0 | 0 | 13.8 | 1595 | 1651 | 1641 | 1655 | 166.4 | 619 | 520.9 | 768.1 | 121.55 | 187.74 | 180.49 | 201.42
2024-10-27 | 43 | Octobre | 2024-10-28 01:01 | 2024-10-28 01:54 | 41895 | 1 | S275J01 | 53 | 7 | 59 | 126 | 125.5 | 124.417 | 38.233 | 3323 | 219 | 1456 | 4.017 | 31.369 | 51.125 | 67.95 | 80.23 | 0 | 0 | 11.367 | 15.5 | 11 | 14.75 | 14.65 | 19.375 | 1.217 | 1.5 | 2400 | 678 | 2400 | 185 | 154 | 1200 | 0 | 0 | 0 | 500 | 320 | 1683 | 632.8 | 0.0955 | 0.116 | 0.0025 | 0.0067 | 0.0332 | 0.601 | 0.185 | 0.149 | 0.842 | 0.0033 | 0.0102 | 0.0219 | 0.0444 | 0.194 | 2410/25R3 | 138.1 | 56.4 | 47.6 | 34.1 | 0 | 0 | 0 | 0 | 0 | 0 | 0 | 0 | 34.1 | 0 | 0 | 35.2 | 44.4 | 0 | 0 | 0 | 0 | 0 | 0 | 0 | 0 | 0 | 0 | 13.7 | 1654 | 1683 |  |  | 497.2 | 632.8 |  |  | 170.02 | 172.01
2024-10-27 | 43 | Octobre | 2024-10-28 00:03 | 2024-10-28 01:01 | 41894 | 1 | S275J01 | 57.4 | 8 | 62 | 124 | 124.6 | 117.109 | 41.75 | 3610 | 233 | 1257 | 4.833 | 25.655 | 55.25 | 72.18 | 79.4 | 0 | 0 | 12.5 | 16.625 | 10.517 | 14 | 14.2 | 19.25 | 4.533 | 5.375 | 2400 | 679 | 2400 | 185 | 153 | 1200 | 0 | 0 | 0 | 500 | 320 | 1654 | 717 | 0.0896 | 0.0944 | 0.0012 | 0.0052 | 0.035 | 0.663 | 0.19 | 0.129 | 0.797 | 0.0022 | 0.0097 | 0.0254 | 0.029 | 0.194 | 2410/25R3 | 138.7 | 58.8 | 48.6 | 31.3 | 0 | 0 | 0 | 0 | 0 | 0 | 0 | 0 | 35.6 | 0 | 0 | 35.2 | 44.3 | 0 | 0 | 0 | 0 | 0 | 0 | 0 | 0 | 0 | 0 | 14.4 | 1604 | 1678 | 1641 | 1654 | 459.3 | 910.4 | 597.4 | 717 | 191.33 | 201.42 | 190.56 | 196.91
2024-10-27 | 43 | Octobre | 2024-10-27 23:07 | 2024-10-28 00:03 | 41893 | 1 | S275J01 | 56.15 | 4 | 62 | 124 | 123.2 | 129.202 | 39.9 | 3598 | 235 | 1274 | 4.583 | 27.055 | 52.25 | 69.22 | 78.57 | 0 | 0 | 11.067 | 15.25 | 10.083 | 12.875 | 14.466 | 19.125 | 4.283 | 4.875 | 2400 | 676 | 2400 | 184 | 153 | 1198 | 0 | 0 | 0 | 500 | 320 | 1636 | 725.6 | 0.086 | 0.0942 | 0.0024 | 0.0058 | 0.0319 | 0.478 | 0.167 | 0.114 | 0.67 | 0.0059 | 0.0083 | 0.0287 | 0.0703 | 0.171 | 2410/25R3 | 138.2 | 55.8 | 46.5 | 35.9 | 0 | 0 | 0 | 0 | 0 | 0 | 0 | 0 | 35 | 0 | 0 | 35.3 | 43.3 | 0 | 0 | 0 | 0 | 0 | 0 | 0 | 0 | 0 | 0 | 14.4 | 1619 | 1624 | 1618 | 1636 | 551.3 | 572.6 | 529.9 | 725.6 | 196.6 | 196.67 | 194.24 | 207.56
2024-10-27 | 43 | Octobre | 2024-10-27 17:42 | 2024-10-27 23:07 | 41892 | 1 | S275J01 | 60.11333 | 5 | 61 | 124 | 120 | 119.384 | 43.15 | 3731 | 239 | 1492 | 5.617 | 22.077 | 55 | 73.28 | 76.48 | 0 | 0 | 14.067 | 17.5 | 9.7 | 12.625 | 14.033 | 18 | 5.35 | 6.75 | 2400 | 676 | 2400 | 184 | 153 | 1202 | 0 | 0 | 0 | 500 | 350 | 1668 | 812.7 | 0.104 | 0.0879 | 0.001 | 0.0076 | 0.0479 | 0.559 | 0.192 | 0.109 | 0.647 | 0.0056 | 0.0096 | 0.0291 | 0.101 | 0.193 | 2410/25R3 | 138.4 | 55.8 | 48.6 | 34 | 0 | 0 | 0 | 0 | 0 | 0 | 0 | 0 | 34.2 | 0 | 0 | 35.4 | 44.3 | 0 | 0 | 0 | 0 | 0 | 0 | 0 | 0 | 0 | 0 | 14.1 | 1661 | 1609 | 1626 | 1668 | 206.7 | 646.4 | 518.8 | 812.7 | 101.76 | 213.74 | 188.34 | 198.51
2024-10-27 | 43 | Octobre | 2024-10-27 16:10 | 2024-10-27 17:42 | 41891 | 1 | A51671T | 66.66333 | 5 | 62 | 131 | 127.8 | 119.864 | 51.233 | 4733 | 256 | 2070 | 2.433 | 53.836 | 62.75 | 86.48 | 73.49 | 0 | 0 | 11.2 | 14.875 | 10.267 | 13.125 | 14.766 | 19 | 15 | 15.75 | 2000 | 678 | 2400 | 185 | 0 | 0 | 0 | 0 | 0 | 500 | 340 | 1650 | 911.6 | 0.0845 | 0.0998 | 0.0027 | 0.0068 | 0.0329 | 0.646 | 0.193 | 0.102 | 0.768 | 0.113 | 0.0117 | 0.0179 | 0.0371 | 0.19 | 2410/25R3 | 138.4 | 56 | 47.8 | 34.6 | 0 | 0 | 0 | 0 | 0 | 0 | 0 | 0 | 45.2 | 0 | 0 | 32.7 | 44 | 0 | 0 | 0 | 0 | 0 | 0 | 0 | 0 | 0 | 0 | 9.3 | 1560 | 1659 | 1655 | 1650 | 17.7 | 962.7 | 937.9 | 911.6 | -24.38 | 215.84 | 216.09 | 216.72
2024-10-27 | 43 | Octobre | 2024-10-27 15:05 | 2024-10-27 16:10 | 41890 | 1 | S275J01 | 65.42 | 7 | 62 | 131 | 132.9 | 135.632 | 41.933 | 3711 | 233 | 1177 | 2.2 | 59.545 | 53.625 | 70.53 | 76.73 | 0 | 0 | 11.6 | 15.625 | 9.867 | 12.75 | 15.567 | 19.25 | 4.9 | 6 | 2000 | 678 | 2400 | 183 | 306 | 2401 | 0 | 201 | 0 | 500 | 304 | 1652 | 192.8 | 0.0655 | 0.0824 | 0.001 | 0.004 | 0.0243 | 0.5 | 0.181 | 0.134 | 0.767 | 0.0078 | 0.0082 | 0.0229 | 0.04 | 0.179 | 2410/25R3 | 138.7 | 56.4 | 48.1 | 34.2 | 0 | 0 | 0 | 0 | 0 | 0 | 0 | 0 | 42 | 0 | 0 | 36.2 | 44.2 | 0 | 0 | 0 | 0 | 0 | 0 | 0 | 0 | 0 | 0 | 9.5 | 1618 | 1657 | 1642 | 1652 | 27 | 685.8 | 656.1 | 192.8 | -24.59 | 192.01 | 196.9 | 101.51
2024-10-27 | 43 | Octobre | 2024-10-27 14:03 | 2024-10-27 15:05 | 41889 | 1 | S275J02 | 61.65 | 8 | 59 | 125 | 118.6 | 116.358 | 22.05 | 2067 | 132 | 744 | 2.25 | 55.556 | 23.625 | 33.41 | 64.29 | 0 | 0 | 7.05 | 9.125 | 0 | 0 | 7.983 | 8.125 | 7.017 | 6.375 | 1900 | 676 | 1730 | 184 | 152 | 921 | 0 | 0 | 0 | 100 | 310 | 1680 | 708.7 | 0.0731 | 0.276 | 0.001 | 0.0087 | 0.0258 | 0.527 | 0.109 | 0.118 | 0.769 | 0.0233 | 0.0096 | 0.0071 | 0.0328 | 0.112 | 2410/25R3 | 40.6 | 40.6 | 0 | 0 | 0 | 0 | 0 | 0 | 0 | 0 | 0 | 0 | 12.4 | 0 | 0 | 12.8 | 9.7 | 0 | 0 | 0 | 0 | 0 | 0 | 0 | 0 | 0 | 0 | 5.7 | 1586 | 1673 | 1670 | 1680 | 146.4 | 578.1 | 608.8 | 708.7 | 117.01 | 170.79 | 176.21 | 181.95
2024-10-27 | 43 | Octobre | 2024-10-27 13:07 | 2024-10-27 14:03 | 41888 | 1 | S275J02 | 56.08 | 4 | 63 | 126 | 122.6 | 116.395 | 40.683 | 3520 | 235 | 1273 | 2.167 | 58.154 | 52.625 | 69.36 | 77.61 | 0 | 0 | 11.483 | 15.375 | 10.333 | 12.625 | 14.6 | 19.375 | 4.267 | 5.25 | 2000 | 678 | 2400 | 185 | 153 | 1266 | 0 | 0 | 0 | 500 | 308 | 1675 | 645.5 | 0.086 | 0.108 | 0.0078 | 0.0067 | 0.0401 | 0.466 | 0.181 | 0.119 | 0.876 | 0.0157 | 0.0102 | 0.0196 | 0.066 | 0.169 | 2410/25R3 | 138.4 | 55.3 | 47.8 | 35.3 | 0 | 0 | 0 | 0 | 0 | 0 | 0 | 0 | 35 | 0 | 0 | 35.2 | 44.2 | 0 | 0 | 0 | 0 | 0 | 0 | 0 | 0 | 0 | 0 | 13.9 | 1609 | 1627 | 1675 |  | 452.2 | 466.3 | 645.5 |  | 187.47 | 179.95 | 177.8
2024-10-27 | 43 | Octobre | 2024-10-27 12:03 | 2024-10-27 13:07 | 41887 | 1 | S275J02 | 63.77 | 5 | 63 | 135 | 120 | 124.716 | 43.767 | 3879 | 252 | 2140 | 2.133 | 63.281 | 55.625 | 77.07 | 76.26 | 0 | 0 | 12.183 | 15.875 | 9.683 | 12.375 | 15 | 19.125 | 6.9 | 8.25 | 2000 | 678 | 2400 | 184 | 153 | 1274 | 0 | 0 | 0 | 500 | 308 | 1652 | 732.7 | 0.0984 | 0.114 | 0.001 | 0.0074 | 0.0384 | 0.459 | 0.155 | 0.0993 | 0.72 | 0.0117 | 0.0114 | 0.0383 | 0.0535 | 0.145 | 2410/25R3 | 143.2 | 57 | 47.7 | 38.5 | 0 | 0 | 0 | 0 | 0 | 0 | 0 | 0 | 39.3 | 0 | 0 | 33.5 | 46 | 0 | 0 | 0 | 0 | 0 | 0 | 0 | 0 | 0 | 0 | 14 | 1548 | 1643 | 1656 | 1652 | 16.2 | 639.6 | 752 | 732.7 | -24.43 | 194.49 | 199.32 | 199.59
2024-10-27 | 43 | Octobre | 2024-10-27 11:05 | 2024-10-27 12:03 | 41886 | 1 | S355TA | 57.78 | 7 | 59 | 99 |  |  | 38.067 | 2965 | 221 | 2007 | 1.667 | 59.4 | 51 | 69.03 | 80.38 | 0 | 0 | 11.567 | 16.125 | 9.05 | 12.5 | 14.616 | 19.25 | 2.833 | 3.125 | 2000 | 677 | 2400 | 186 | 153 | 1819 | 0 | 123 | 0 | 500 | 312 | 1625 | 722.6 | 0.0395 | 0.0474 | 0.001 | 0.0068 | 0.0248 | 0.531 | 0.0884 | 0.197 | 1.04 | 0.0299 | 0.0199 | 0.0264 | 0.0186 | 0.0823 | 2410/25R4 | 138.3 | 55.8 | 45.6 | 36.9 | 0 | 23.3 | 0 | 47.6 | 0 | 0 | 0 | 0 | 10.6 | 0 | 0 | 0 | 28.3 | 0 | 0 | 0 | 0 | 0 | 0 | 0 | 0 | 0 | 0 | 18 | 1624 | 1630 | 1625 |  | 702.2 | 754.9 | 722.6 |  | 211.67 | 213.73 | 213.23
2024-10-27 | 43 | Octobre | 2024-10-27 10:00 | 2024-10-27 11:05 | 41885 | 1 | S355TA | 65.7 | 8 | 61 | 118 | 117.5 | 75.028 | 43.383 | 3525 | 233 | 3236 | 2.233 | 52.836 | 58.625 | 83.43 | 81.08 | 0 | 0 | 12.167 | 16.5 | 8.567 | 11.625 | 13.983 | 19.125 | 8.666 | 11.125 | 2000 | 677 | 2400 | 184 | 153 | 1673 | 0 | 202 | 0 | 500 | 254 | 1620 | 792.8 | 0.0362 | 0.0386 | 0.0017 | 0.0115 | 0.0304 | 0.405 | 0.09 | 0.149 | 1.11 | 0.0919 | 0.0132 | 0.021 | 0.038 | 0.0796 | 2410/25R4 | 138.8 | 57.2 | 46 | 35.6 | 0 | 23.3 | 0 | 55.9 | 0 | 0 | 0 | 0 | 10.3 | 0 | 0 | 0 | 20.9 | 0 | 0 | 0 | 0 | 0 | 0 | 0 | 0 | 0 | 0 | 18.1 | 1617 | 1631 | 1655 | 1620 | 794.7 | 862.7 | 197.8 | 792.8 | 224.57 | 222.99 | 101.77 | 222.76
2024-10-27 | 43 | Octobre | 2024-10-27 08:52 | 2024-10-27 10:00 | 41884 | 1 | S355TA | 68.23 | 4 | 63 | 126 | 125.3 | 129.372 | 43.217 | 3649 | 233 | 2567 | 2.4 | 52.5 | 57.625 | 80.05 | 80 | 0 | 0 | 12.334 | 15.75 | 9.367 | 12.75 | 14.25 | 19.375 | 7.267 | 9.625 | 2000 | 625 | 2400 | 185 | 153 | 1664 | 0 | 203 | 0 | 500 | 316 | 1619 | 810.7 | 0.034 | 0.0559 | 0.0019 | 0.0078 | 0.029 | 0.535 | 0.103 | 0.144 | 1.18 | 0.133 | 0.0137 | 0.0263 | 0.049 | 0.0981 | 2410/25R4 | 138.7 | 57.5 | 46.3 | 34.9 | 0 | 23.7 | 0 | 55.6 | 0 | 0 | 0 | 0 | 10.8 | 0 | 0 | 0 | 20.6 | 0 | 0 | 0 | 0 | 0 | 0 | 0 | 0 | 0 | 0 | 17.5 | 1585 | 1637 | 1628 | 1619 | 705.8 | 916.1 | 870.8 | 810.7 | 233.26 | 224.15 | 225.31 | 224.95
2024-10-27 | 43 | Octobre | 2024-10-27 07:46 | 2024-10-27 08:52 | 41883 | 1 | S355TA | 65.32 | 5 | 62 | 127 | 127.4 | 116.328 | 44.25 | 3604 | 225 | 2732 | 2.45 | 51.837 | 56.75 | 79.69 | 76.95 | 0 | 0 | 12.183 | 15.5 | 9.883 | 13.125 | 14 | 18.125 | 8.183 | 10 | 2000 | 625 | 2200 | 184 | 153 | 1673 | 0 | 205 | 0 | 0 | 312 | 1639 | 747.1 | 0.0361 | 0.0469 | 0.001 | 0.0086 | 0.027 | 0.628 | 0.0895 | 0.158 | 1.08 | 0.0936 | 0.0139 | 0.0196 | 0.0245 | 0.0991 | 2410/25R4 | 138.5 | 56.9 | 46.6 | 35 | 0 | 24.3 | 0 | 55.4 | 0 | 0 | 0 | 0 | 11.1 | 0 | 0 | 0 | 21.1 | 0 | 0 | 0 | 0 | 0 | 0 | 0 | 0 | 0 | 0 | 16.9 | 1611 | 1648 | 1642 | 1639 | 741.2 | 760.9 | 835.8 | 747.1 | 222.71 | 204.53 | 214.69 | 208.08
2024-10-27 | 43 | Octobre | 2024-10-27 06:37 | 2024-10-27 07:46 | 41882 | 1 | S355TA | 69.72 | 7 | 59 | 127 | 124.6 | 126.16 | 39.65 | 3170 | 219 | 2040 | 2.4 | 52.917 | 53 | 71.77 | 80.2 | 0 | 0 | 10.867 | 14.75 | 9.767 | 13.375 | 14.483 | 19.125 | 4.533 | 5.75 | 2000 | 625 | 2400 | 184 | 153 | 1672 | 0 | 204 | 0 | 500 | 315 | 1629 | 747.9 | 0.0477 | 0.0539 | 0.001 | 0.0086 | 0.0286 | 0.583 | 0.114 | 0.172 | 1.08 | 0.103 | 0.0177 | 0.0198 | 0.0284 | 0.111 | 2410/25R4 | 138.5 | 56.5 | 45.2 | 36.8 | 0 | 23.4 | 0 | 55.8 | 0 | 0 | 0 | 0 | 10.8 | 0 | 0 | 0 | 20.8 | 0 | 0 | 0 | 0 | 0 | 0 | 0 | 0 | 0 | 0 | 18 | 1617 | 1656 | 1645 | 1629 | 794.7 | 844.9 | 846.4 | 747.9 | 224.57 | 207.88 | 213.99 | 213.59
2024-10-27 | 43 | Octobre | 2024-10-27 05:16 | 2024-10-27 06:37 | 41881 | 1 | S355TA | 80.9 | 8 | 62 | 130 | 130.2 | 128.944 | 49.45 | 4214 | 251 | 2979 | 2.45 | 53.061 | 62.75 | 88.64 | 76.14 | 0 | 0 | 12.933 | 16.75 | 10.017 | 13.125 | 14 | 17.875 | 12.5 | 14.625 | 2000 | 625 | 2400 | 184 | 152 | 1667 | 0 | 204 | 0 | 500 | 330 | 1654 | 938.3 | 0.0307 | 0.0471 | 0.001 | 0.0075 | 0.0239 | 0.564 | 0.0773 | 0.124 | 1 | 0.101 | 0.0134 | 0.022 | 0.0134 | 0.0749 | 2410/25R4 | 138.3 | 58.4 | 46.6 | 33.3 | 0 | 22.8 | 0 | 56.2 | 0 | 0 | 0 | 0 | 13.8 | 0 | 0 | 0 | 20.9 | 0 | 0 | 0 | 0 | 0 | 0 | 0 | 0 | 0 | 0 | 17.7 | 1588 | 1655 | 1651 | 1654 | 860.1 | 967 | 901.2 | 938.3 | 246.17 | 218.34 | 215.33 | 216.67
2024-10-26 | 43 | Octobre | 2024-10-27 04:16 | 2024-10-27 05:16 | 41880 | 1 | S355TA | 60.08 | 4 | 62 | 127 | 126.5 | 116.586 | 43.3 | 3735 | 231 | 3183 | 2.317 | 54.82 | 57.875 | 83.09 | 80.2 | 0 | 0 | 10.95 | 15.25 | 9.5 | 13 | 14.6 | 19.25 | 8.25 | 10.375 | 2000 | 625 | 2400 | 184 | 153 | 1669 | 0 | 201 | 0 | 500 | 340 | 1638 | 794.2 | 0.0442 | 0.0513 | 0.001 | 0.0096 | 0.0294 | 0.619 | 0.0799 | 0.0495 | 0.0524 | 0.001 | 0.0097 | 0.0285 | 0.676 | 0.0809 | 2410/25R4 | 138.8 | 56.7 | 45.9 | 36.2 | 0 | 22.7 | 0 | 56.8 | 0 | 0 | 0 | 0 | 13.4 | 0 | 0 | 0 | 20.5 | 0 | 0 | 0 | 0 | 0 | 0 | 0 | 0 | 0 | 0 | 17.9 | 1603 | 1567 | 1591 | 1638 | 746.1 | 510.8 | 604.5 | 794.2 | 227.55 | 219.26 | 218.6 | 213.11
2024-10-26 | 43 | Octobre | 2024-10-27 03:04 | 2024-10-27 04:16 | 41879 | 1 | S355TA | 71.72 | 5 | 62 | 127 | 127.3 | 126.499 | 45.567 | 3621 | 233 | 3505 | 2.8 | 45.357 | 59.125 | 85.33 | 77.85 | 0 | 0 | 11.217 | 15.375 | 9.5 | 12.75 | 14.25 | 19.125 | 10.6 | 11.75 | 2000 | 625 | 2400 | 184 | 153 | 1674 | 0 | 206 | 0 | 500 | 320 | 1624 | 879.2 | 0.0281 | 0.0297 | 0.001 | 0.0081 | 0.0215 | 0.402 | 0.0854 | 0.137 | 1.03 | 0.103 | 0.0113 | 0.019 | 0.0234 | 0.0778 | 2410/25R4 | 130.7 | 54.6 | 46.7 | 29.4 | 0 | 23.1 | 0 | 55.8 | 0 | 0 | 0 | 0 | 9.9 | 0 | 0 | 0 | 19.8 | 0 | 0 | 0 | 0 | 0 | 0 | 0 | 0 | 0 | 0 | 15.3 | 1630 | 1596 | 1619 | 1624 | 1054.3 | 852.7 | 907.7 | 879.2 | 238.28 | 241.18 | 233.26 | 228.19
2024-10-26 | 43 | Octobre | 2024-10-27 01:56 | 2024-10-27 03:04 | 41878 | 1 | S355TA | 68.12 | 7 | 59 | 137 | 134.7 | 133.1 | 48.9 | 3941 | 239 | 3395 | 3.1 | 44.194 | 64.5 | 91.23 | 79.14 | 0 | 0 | 11.167 | 15.25 | 9.667 | 13.125 | 14.416 | 19.125 | 13.65 | 17 | 2000 | 625 | 2400 | 185 | 153 | 1666 | 0 | 204 | 0 | 500 | 420 | 1600 | 652.8 | 0.0455 | 0.0457 | 0.0034 | 0.0095 | 0.0232 | 0.227 | 0.0788 | 0.137 | 0.989 | 0.107 | 0.0125 | 0.0213 | 0.0358 | 0.0768 | 2410/25R4 | 138.5 | 57 | 45.5 | 36 | 0 | 22 | 0 | 56.4 | 0 | 0 | 0 | 0 | 13.9 | 0 | 0 | 0 | 20.9 | 0 | 0 | 0 | 0 | 0 | 0 | 0 | 0 | 0 | 0 | 17.7 | 1571 | 1605 | 1602 | 1600 | 19.2 | 701.9 | 677 | 652.8 | -24.33 | 221.97 | 220.94 | 219.35
2024-10-26 | 43 | Octobre | 2024-10-27 01:01 | 2024-10-27 01:56 | 41877 | 1 | S355TA | 54.88 | 8 | 61 | 126 | 130.4 | 124.775 | 40.217 | 3392 | 216 | 2274 | 3.65 | 34.521 | 54 | 74.39 | 80.56 | 0 | 0 | 11.2 | 15.375 | 9.283 | 12.875 | 14.533 | 19.25 | 5.2 | 6.5 | 2000 | 624 | 2400 | 184 | 153 | 1666 | 0 | 204 | 0 | 500 | 370 | 1640 | 877.9 | 0.0483 | 0.051 | 0.0019 | 0.007 | 0.0267 | 0.422 | 0.0862 | 0.133 | 0.966 | 0.0955 | 0.0108 | 0.0214 | 0.0248 | 0.0875 | 2410/25R4 | 138.6 | 54.5 | 48.6 | 35.5 | 0 | 22.5 | 0 | 56.6 | 0 | 0 | 0 | 0 | 14.8 | 0 | 0 | 0 | 20.7 | 0 | 0 | 0 | 0 | 0 | 0 | 0 | 0 | 0 | 0 | 17.6 | 1654 | 1617 | 1655 | 1640 | 197.1 | 838.5 | 197.5 | 877.9 | 102.05 | 228.52 | 101.66 | 219.39
2024-10-26 | 43 | Octobre | 2024-10-26 23:28 | 2024-10-27 01:01 | 41876 | 1 | S355TA | 92.35 | 4 | 64 | 129 | 128.6 | 122.227 | 42.783 | 3261 | 178 | 2848 | 3.683 | 35.023 | 55.75 | 77.95 | 78.19 | 0 | 0 | 10 | 13.875 | 10.033 | 13.5 | 14.667 | 18.875 | 8.084 | 9.375 | 2000 | 624 | 2400 | 184 | 153 | 1670 | 0 | 202 | 0 | 500 | 350 | 1607 | 736 | 0.0268 | 0.0438 | 0.001 | 0.0086 | 0.0367 | 0.564 | 0.0829 | 0.135 | 0.881 | 0.104 | 0.0095 | 0.0251 | 0.039 | 0.0805 | 2410/25R4 | 125.2 | 57.3 | 46.7 | 21.2 | 0 | 21.6 | 0 | 51.9 | 0 | 0 | 0 | 0 | 8.8 | 0 | 0 | 0 | 17 | 0 | 0 | 0 | 0 | 0 | 0 | 0 | 0 | 0 | 0 | 15.4 | 1639 | 1571 | 1601 | 1607 | 911.7 | 677.7 | 735.3 | 736 | 222.71 | 237.89 | 227.56 | 224.37
2024-10-26 | 43 | Octobre | 2024-10-26 07:25 | 2024-10-26 23:28 | 41875 | 1 | S355TA | 690.73 | 5 | 62 | 122 | 121.8 | 120.669 | 80.933 | 7649 | 366 | 7603 | 4.133 | 29.516 | 85.625 | 141.28 | 63.48 | 0 | 0 | 11.767 | 16.375 | 9.567 | 13.125 | 12.7 | 16.75 | 42.751 | 36.25 | 2000 | 626 | 2400 | 186 | 153 | 1670 | 0 | 201 | 0 | 800 | 400 | 1668 | 1064.4 | 0.0126 | 0.0349 | 0.001 | 0.0117 | 0.0425 | 0.579 | 0.0894 | 0.144 | 1.01 | 0.122 | 0.0113 | 0.0292 | 0.069 | 0.0822 | 2410/25R4 | 138.6 | 56.3 | 46.3 | 36 | 0 | 24.1 | 0 | 53.9 | 0 | 0 | 0 | 0 | 11 | 0 | 0 | 0 | 21.3 | 0 | 0 | 0 | 0 | 0 | 0 | 0 | 0 | 0 | 0 | 18 | 1621 | 1687 | 1642 | 1668 | 819.2 | 1221.8 | 864 | 1064.4 | 224.63 | 218.14 | 217.13 | 218.33
2024-10-26 | 43 | Octobre | 2024-10-26 06:23 | 2024-10-26 07:25 | 41874 | 1 | S355TA | 62.4 | 7 | 58 | 129 | 127.9 | 119.194 | 46.917 | 3937 | 226 | 3141 | 2.15 | 60 | 60.125 | 85.75 | 76.89 | 0 | 0 | 11.983 | 16.25 | 9.717 | 13.125 | 14.7 | 19.25 | 10.517 | 11.375 | 2000 | 625 | 2400 | 185 | 459 | 1671 | 0 | 203 | 0 | 500 | 300 | 1661 | 697.9 | 0.0312 | 0.0362 | 0.0011 | 0.0108 | 0.0259 | 0.359 | 0.0797 | 0.167 | 1.09 | 0.135 | 0.0147 | 0.0099 | 0.0406 | 0.0776 | 2410/25R4 | 129.7 | 56.7 | 47.2 | 25.8 | 0 | 20.5 | 0 | 56.1 | 0 | 0 | 0 | 0 | 10.1 | 0 | 0 | 0 | 17 | 0 | 0 | 0 | 0 | 0 | 0 | 0 | 0 | 0 | 0 | 15.5 | 1651 | 1600 | 1699 | 1661 | 191.3 | 23.6 | 968.4 | 697.9 | 101.48 | -24.79 | 194.56 | 191.13
2024-10-26 | 43 | Octobre | 2024-10-26 05:15 | 2024-10-26 06:23 | 41873 | 1 | S355TA | 68.28 | 8 | 62 | 131 | 128.6 | 137.067 | 46.733 | 4167 | 248 | 3222 | 2.017 | 64.959 | 61 | 87.74 | 78.32 | 0 | 0 | 11.867 | 15.875 | 10.55 | 14 | 14.7 | 19.125 | 9.617 | 12 | 2000 | 625 | 2400 | 184 | 152 | 1673 | 0 | 204 | 0 | 500 | 315 | 1628 | 748.2 | 0.0536 | 0.0512 | 0.0019 | 0.0104 | 0.0296 | 0.457 | 0.0801 | 0.152 | 1.02 | 0.117 | 0.0167 | 0.0216 | 0.0558 | 0.081 | 2410/25R4 | 138.5 | 56.4 | 46.5 | 35.6 | 0 | 23.2 | 0 | 55.5 | 0 | 0 | 0 | 0 | 10.5 | 0 | 0 | 0 | 21.3 | 0 | 0 | 0 | 0 | 0 | 0 | 0 | 0 | 0 | 0 | 17.7 | 1589 | 1618 | 1639 | 1628 | 710.9 | 738.5 | 823 | 748.2 | 231.61 | 218.64 | 215.19 | 214.16
2024-10-25 | 43 | Octobre | 2024-10-26 04:15 | 2024-10-26 05:15 | 41872 | 1 | S355TA | 59.93 | 5 | 62 | 123 | 120.8 | 113.309 | 42.583 | 3554 | 236 | 2209 | 2.317 | 53.094 | 56.625 | 77.31 | 79.79 | 0 | 0 | 11.517 | 15.75 | 9.9 | 13.375 | 14.883 | 19.125 | 6.283 | 8.25 | 2000 | 626 | 2400 | 184 | 154 | 1670 | 0 | 204 | 0 | 500 | 323 | 1648 | 786.7 | 0.0564 | 0.0522 | 0.0014 | 0.0079 | 0.028 | 0.547 | 0.075 | 0.142 | 1.08 | 0.116 | 0.0107 | 0.0215 | 0.058 | 0.0769 | 2410/25R4 | 138.5 | 56.5 | 45.3 | 36.7 | 0 | 22.9 | 0 | 55.6 | 0 | 0 | 0 | 0 | 10.5 | 0 | 0 | 0 | 20.8 | 0 | 0 | 0 | 0 | 0 | 0 | 0 | 0 | 0 | 0 | 17.8 | 1555 | 1596 | 1645 | 1648 | 564.9 | 590.5 | 807.5 | 786.7 | 233.21 | 214.15 | 210.53 | 206.98
2024-10-25 | 43 | Octobre | 2024-10-26 03:14 | 2024-10-26 04:15 | 41871 | 1 | S355TA | 60.18 | 4 | 63 | 127 | 125.6 | 128.423 | 44.883 | 3734 | 243 | 2572 | 2.067 | 61.452 | 59.375 | 82.12 | 79.37 | 0 | 0 | 11.6 | 15.875 | 10.25 | 13.875 | 14.217 | 18.625 | 8.817 | 11 | 2000 | 624 | 2400 | 184 | 153 | 1672 | 0 | 202 | 0 | 500 | 340 | 1624 | 799.4 | 0.0767 | 0.0746 | 0.0011 | 0.0073 | 0.0292 | 0.425 | 0.0881 | 0.144 | 0.965 | 0.12 | 0.0118 | 0.0216 | 0.0895 | 0.0829 | 2410/25R4 | 138.9 | 55.8 | 45.8 | 37.3 | 0 | 23.4 | 0 | 55.2 | 0 | 0 | 0 | 0 | 8.9 | 0 | 0 | 0 | 21.3 | 0 | 0 | 0 | 0 | 0 | 0 | 0 | 0 | 0 | 0 | 19.4 | 1590 | 1589 | 1610 | 1624 | 501.2 | 683.2 | 755.9 | 799.4 | 205.36 | 228.69 | 224.7 | 221.2
2024-10-25 | 43 | Octobre | 2024-10-26 02:20 | 2024-10-26 03:14 | 41870 | 1 | S355TA | 54.15 | 7 | 58 | 125 | 125.7 | 112.479 | 41.767 | 3473 | 234 | 2332 | 2.35 | 53.191 | 55.625 | 76.56 | 79.91 | 0 | 0 | 11.75 | 15.875 | 9.733 | 13.375 | 14.267 | 18.875 | 6.017 | 7.5 | 2000 | 623 | 2400 | 185 | 153 | 1669 | 0 | 203 | 0 | 500 | 340 | 1644 | 792.3 | 0.047 | 0.0595 | 0.0014 | 0.008 | 0.0271 | 0.257 | 0.0887 | 0.15 | 1.06 | 0.121 | 0.0116 | 0.0193 | 0.0566 | 0.0883 | 2410/25R4 | 138.8 | 55.8 | 46.8 | 36.2 | 0 | 22.8 | 0 | 55.6 | 0 | 0 | 0 | 0 | 11.5 | 0 | 0 | 0 | 20.9 | 0 | 0 | 0 | 0 | 0 | 0 | 0 | 0 | 0 | 0 | 17.7 | 1582 | 1605 | 1616 | 1644 | 593.7 | 611.8 | 613.7 | 792.3 | 222.17 | 211.87 | 206.12 | 209.68
2024-10-25 | 43 | Octobre | 2024-10-26 01:14 | 2024-10-26 02:20 | 41869 | 1 | S355TA | 66.33 | 8 | 62 | 122 | 120.8 | 112.644 | 47.35 | 4034 | 245 | 2961 | 2.667 | 45.75 | 62.25 | 87.5 | 78.88 | 0 | 0 | 11.983 | 15.875 | 9.5 | 13 | 14.067 | 18.375 | 11.8 | 15 | 2000 | 626 | 2400 | 184 | 153 | 1666 | 0 | 202 | 0 | 500 | 300 | 1622 | 703.7 | 0.0479 | 0.0565 | 0.0017 | 0.0072 | 0.026 | 0.526 | 0.0978 | 0.149 | 1.09 | 0.119 | 0.0128 | 0.0174 | 0.0477 | 0.0883 | 2410/25R4 | 138.2 | 56.8 | 45 | 36.4 | 0 | 21.7 | 0 | 55.8 | 0 | 0 | 0 | 0 | 10.5 | 0 | 0 | 0 | 21.3 | 0 | 0 | 0 | 0 | 0 | 0 | 0 | 0 | 0 | 0 | 18.3 | 1576 | 1604 | 1613 | 1622 | 530.9 | 760.3 | 734.7 | 703.7 | 217.21 | 228.39 | 220.98 | 212.91
2024-10-25 | 43 | Octobre | 2024-10-26 00:18 | 2024-10-26 01:14 | 41868 | 1 | S355TA | 56.43 | 5 | 63 | 124 | 126.3 | 135.122 | 41.367 | 3421 | 231 | 2137 | 3.033 | 40.879 | 54.5 | 74.47 | 79.05 | 0 | 0 | 11.7 | 15.875 | 9.8 | 13 | 14.433 | 18.5 | 5.433 | 7 | 2000 | 624 | 2400 | 185 | 153 | 1669 | 0 | 202 | 0 | 500 | 303 | 1630 | 727.3 | 0.0515 | 0.0643 | 0.001 | 0.0079 | 0.0266 | 0.387 | 0.105 | 0.121 | 0.794 | 0.105 | 0.0101 | 0.0227 | 0.0933 | 0.0976 | 2410/25R4 | 138.6 | 55.6 | 45.8 | 37.2 | 0 | 24.1 | 0 | 55.8 | 0 | 0 | 0 | 0 | 8.6 | 0 | 0 | 0 | 21.4 | 0 | 0 | 0 | 0 | 0 | 0 | 0 | 0 | 0 | 0 | 18.1 | 1564 | 1612 | 1588 | 1630 | 475.6 | 674.8 | 605 | 727.3 | 215.64 | 215.27 | 220.29 | 210.99
2024-10-25 | 43 | Octobre | 2024-10-25 18:41 | 2024-10-26 00:18 | 41867 | 1 | S355TA | 75.90333 | 4 | 61 | 122 | 119.1 | 113.036 | 49.033 | 4258 | 267 | 3370 | 3.5 | 34.857 | 61.75 | 89.44 | 75.56 | 0 | 0 | 12.783 | 15.75 | 10.017 | 13 | 15.267 | 19.5 | 10.967 | 13.375 | 2000 | 625 | 2400 | 185 | 153 | 1662 | 0 | 203 | 0 | 500 | 340 | 1625 | 794.7 | [7 empty] | 0.147 | 1.04 | 0.119 | 0.0103 | 0.0216 | 0.106 | 0.0828 | 2410/25R4 | 138.5 | 58.6 | 45.6 | 34.3 | 0 | 22.7 | 0 | 55.3 | 0 | 0 | 0 | 0 | 21.4 | 0 | 0 | 0 | 21.1 | 0 | 0 | 0 | 0 | 0 | 0 | 0 | 0 | 0 | 0 | 18 | 1652 | 1628 | 1631 | 1625 | 193.3 | 867.2 | 889.3 | 794.7 | 101.7 | 225.01 | 225.23 | 220.22
2024-10-25 | 43 | Octobre | 2024-10-25 17:36 | 2024-10-25 18:41 | 41866 | 1 | S355TA | 64.65 | 8 | 62 | 126 | 125.6 | 118.703 | 42.117 | 3605 | 233 | 2655 | 3.917 | 32.17 | 55.375 | 78.03 | 78.89 | 0 | 0 | 11.217 | 15.375 | 9.65 | 12.875 | 11.9 | 15.375 | 9.35 | 11.625 | 2000 | 628 | 2400 | 183 | 153 | 1665 | 0 | 239 | 0 | 500 | 363 | 1650 | 881.8 | 0.0326 | 0.0486 | 0.001 | 0.0065 | 0.024 | 0.396 | 0.0758 | 0.104 | 0.895 | 0.001 | 0.0097 | 0.0251 | 0.0062 | 0.0788 | 2410/25R4 | 121.1 | 58 | 47.9 | 15.2 | 0 | 21.6 | 0 | 48.8 | 0 | 0 | 0 | 0 | 9.9 | 0 | 0 | 0 | 17.8 | 0 | 0 | 0 | 0 | 0 | 0 | 7.3 | 0 | 0 | 0 | 15.7 | 1652 | 1664 | 1651 | 1650 | 193.1 | 970.1 | 903.7 | 881.8 | 101.63 | 213.69 | 215.54 | 214.28
2024-10-25 | 43 | Octobre | 2024-10-25 16:23 | 2024-10-25 17:36 | 41865 | 1 | S355TA | 72.63 | 4 | 66 | 126 | 129.4 | 111.876 | 49.583 | 4314 | 255 | 3294 | 4.283 | 29.416 | 62.375 | 89.88 | 75.48 | 0 | 0 | 11 | 15.125 | 11.017 | 15.125 | 15.067 | 19 | 12.5 | 13.125 | 2000 | 626 | 2400 | 183 | 153 | 1672 | 0 | 203 | 0 | 500 | 350 | 1652 | 192.8 | 0.04 | 0.0519 | 0.001 | 0.0079 | 0.0251 | 0.681 | 0.0853 | 0.153 | 1.03 | 0.101 | 0.0136 | 0.0201 | 0.0244 | 0.0898 | 2410/25R4 | 138.4 | 56.5 | 47 | 34.9 | 0 | 21.5 | 0 | 56.7 | 0 | 0 | 0 | 0 | 14.6 | 0 | 0 | 0 | 20.8 | 0 | 0 | 0 | 0 | 0 | 0 | 6.5 | 0 | 0 | 0 | 18.3 | 1569 | 1586 | 1630 | 1652 | 635.9 | 609.5 | 641.4 | 192.8 | 234.29 | 221.92 | 201.75 | 101.51
2024-10-25 | 43 | Octobre | 2024-10-25 15:30 | 2024-10-25 16:23 | 41864 | 1 | S355TA | 53.83 | 7 | 59 | 126 | 121.2 | 128.101 | 42.167 | 3485 | 225 | 2476 | 3.467 | 36.346 | 56 | 77.53 | 79.68 | 0 | 0 | 11.033 | 15.125 | 10.6 | 14.5 | 14.617 | 19.125 | 5.917 | 7.25 | 2000 | 626 | 2400 | 184 | 154 | 1662 | 0 | 202 | 0 | 500 | 300 | 1641 | 621 | 0.0509 | 0.0535 | 0.001 | 0.0065 | 0.031 | 0.52 | 0.109 | 0.148 | 0.851 | 0.0861 | 0.0119 | 0.0255 | 0.0262 | 0.108 | 2410/25R4 | 139.1 | 57.9 | 47.8 | 33.4 | 0 | 22.5 | 0 | 56.6 | 0 | 0 | 0 | 0 | 13.4 | 0 | 0 | 0 | 21.2 | 0 | 0 | 0 | 0 | 0 | 0 | 7.6 | 0 | 0 | 0 | 17.8 | 1606 | 1607 | 1631 | 1641 | 629.5 | 570 | 629.7 | 621 | 213.42 | 205.58 | 199.86 | 193.41
2024-10-25 | 43 | Octobre | 2024-10-25 14:11 | 2024-10-25 15:30 | 41863 | 1 | S355TA | 78.43 | 5 | 63 | 123 | 125.5 | 128.231 | 46.15 | 3893 | 251 | 3042 | 4.767 | 25.804 | 61 | 86.19 | 79.31 | 0 | 0 | 12.217 | 16.75 | 9.166 | 12 | 14.567 | 19 | 10.2 | 12.875 | 2000 | 626 | 2400 | 184 | 152 | 1676 | 0 | 202 | 0 | 500 | 320 | 1655 | 807.4 | 0.0423 | 0.0507 | 0.001 | 0.0079 | 0.0247 | 0.416 | 0.0949 | 0.164 | 1.07 | 0.126 | 0.0147 | 0.0121 | 0.0757 | 0.0938 | 2410/25R4 | 138.4 | 58.7 | 44.8 | 34.9 | 0 | 22.6 | 0 | 57.2 | 0 | 0 | 0 | 0 | 13.2 | 0 | 0 | 0 | 20.9 | 0 | 0 | 0 | 0 | 0 | 0 | 7.5 | 0 | 0 | 0 | 17 | 1570 | 1567 | 1619 | 1655 | 612.8 | 552.1 | 711.3 | 807.4 | 231.03 | 224.98 | 215.33 | 205.09
2024-10-25 | 43 | Octobre | 2024-10-25 13:08 | 2024-10-25 14:11 | 41862 | 1 | S355TA | 63.48 | 8 | 64 | 127 | 128.2 | 128.16 | 39.367 | 3109 | 215 | 1861 | 3.833 | 33.13 | 51.5 | 69.34 | 78.49 | 0 | 0 | 11.517 | 15.5 | 9.35 | 12.5 | 15.567 | 19.75 | 2.933 | 3.5 | 2000 | 626 | 2400 | 184 | 153 | 1670 | 0 | 201 | 0 | 500 | 305 | 1627 | 774.7 | 0.0581 | 0.051 | 0.001 | 0.0067 | 0.0267 | 0.645 | 0.0903 | 0.117 | 0.674 | 0.0838 | 0.0089 | 0.0231 | 0.0671 | 0.092 | 2410/25R4 | 138.9 | 58.8 | 44.5 | 35.6 | 0 | 22.6 | 0 | 56.7 | 0 | 0 | 0 | 0 | 11.9 | 0 | 0 | 0 | 22.9 | 0 | 0 | 0 | 0 | 0 | 0 | 7.2 | 0 | 0 | 0 | 17.6 | 1605 | 1632 | 1627 |  | 707.7 | 755.3 | 774.7 |  | 222.57 | 212.68 | 217.26
2024-10-25 | 43 | Octobre | 2024-10-25 11:55 | 2024-10-25 13:08 | 41861 | 1 | S355TA | 73 | 4 | 64 | 121 | 126 | 110.435 | 44.733 | 4006 | 239 | 3311 | 4.667 | 25.929 | 58.125 | 84.71 | 77.96 | 0 | 0 | 11.65 | 15.5 | 9.367 | 12.625 | 14.45 | 19.25 | 9.267 | 10.75 | 2000 | 625 | 2400 | 182 | 153 | 1672 | 0 | 201 | 0 | 500 | 320 | 1615 | 664.9 | 0.0504 | 0.0464 | 0.001 | 0.0051 | 0.026 | 0.549 | 0.093 | 0.153 | 1.13 | 0.133 | 0.0107 | 0.0224 | 0.0924 | 0.106 | 2410/25R4 | 139.2 | 59.1 | 45.3 | 34.8 | 0 | 22.8 | 0 | 56.8 | 0 | 0 | 0 | 0 | 14.4 | 0 | 0 | 0 | 20.1 | 0 | 0 | 0 | 0 | 0 | 0 | 6.9 | 0 | 0 | 0 | 18.2 | 1583 | 1613 | 1613 | 1615 | 687.1 | 801.2 | 784.8 | 664.9 | 232.37 | 227.35 | 225.83 | 212.55
2024-10-25 | 43 | Octobre | 2024-10-25 10:48 | 2024-10-25 11:55 | 41860 | 1 | S275JR1 | 66.13 | 7 | 60 | 126 | 128.8 | 128.416 | 43.117 | 3883 | 229 | 1998 | 4.95 | 25.455 | 56.25 | 77.03 | 78.28 | 11.467 | 15.125 | 9.883 | 13 | 21.767 | 28 | 0 | 0 | 0 | 0 | 2000 | 626 | 2400 | 185 | 155 | 1197 | 0 | 0 | 0 | 400 | 420 | 1664 | 980.9 | 0.0815 | 0.0826 | 0.0032 | 0.0049 | 0.0301 | 0.353 | 0.202 | 0.135 | 0.715 | 0.0096 | 0.0086 | 0.0274 | 0.0523 | 0.202 | 2410/25R3 | 138.7 | 55.8 | 48.5 | 34.4 | 0 | 0 | 0 | 0 | 0 | 0 | 0 | 0 | 36.1 | 0 | 0 | 34.6 | 44.3 | 0 | 0 | 0 | 0 | 0 | 0 | 9.5 | 0 | 0 | 0 | 14.2 | 1552 | 1627 | 1647 | 1664 | 475.6 | 705.3 | 907.6 | 980.9 | 222.17 | 210.36 | 218.03 | 214.5
2024-10-25 | 43 | Octobre | 2024-10-25 09:16 | 2024-10-25 10:48 | 41859 | 1 | S275JR1 | 92.67 | 5 | 64 | 125 | 121.9 | 103.915 | 43.567 | 4113 | 241 | 1706 | 2.367 | 52.817 | 56 | 76.31 | 77.12 | 0 | 0 | 11.45 | 14.875 | 10.133 | 13.875 | 14.533 | 19.25 | 7.45 | 7.875 | 2000 | 627 | 2400 | 183 | 152 | 1203 | 0 | 0 | 0 | 400 | 350 | 1631 | 958.2 | 0.105 | 0.0898 | 0.001 | 0.0058 | 0.0401 | 0.627 | 0.237 | 0.101 | 0.71 | 0.0042 | 0.0095 | 0.0307 | 0.0335 | 0.205 | 2410/25R3 | 138.3 | 58.2 | 46.5 | 33.6 | 0 | 0 | 0 | 0 | 0 | 0 | 0 | 0 | 34 | 0 | 0 | 35.2 | 43.1 | 0 | 0 | 0 | 0 | 0 | 0 | 11.3 | 0 | 0 | 0 | 14.7 | 1595 | 1640 | 1639 | 1631 | 469.2 | 918.9 | 907.9 | 958.2 | 197.79 | 222.74 | 222.4 | 230.71
2024-10-25 | 43 | Octobre | 2024-10-25 08:23 | 2024-10-25 09:16 | 41858 | 1 | S275JR1 | 52.53 | 8 | 63 | 129 | 130.4 | 130.374 | 38.05 | 3284 | 211 | 1523 | 2.233 | 57.761 | 50.375 | 67.33 | 79.43 | 0 | 0 | 11.333 | 15.25 | 9.4 | 12.875 | 14.417 | 19.25 | 2.9 | 3 | 2000 | 625 | 2400 | 184 | 152 | 1201 | 0 | 0 | 0 | 400 | 350 | 1647 | 751.8 | 0.103 | 0.099 | 0.0017 | 0.0055 | 0.0276 | 0.173 | 0.193 | 0.154 | 0.768 | 0.0075 | 0.0083 | 0.0241 | 0.0905 | 0.224 | 2410/25R3 | 137.9 | 54.8 | 46.8 | 36.3 | 0 | 0 | 0 | 0 | 0 | 0 | 0 | 0 | 34.3 | 0 | 0 | 35.3 | 43.4 | 0 | 0 | 0 | 0 | 0 | 0 | 10.6 | 0 | 0 | 0 | 14.3 | 1647 | 1635 | 1647 |  | 738.4 | 584.3 | 751.8 |  | 202.87 | 192.19 | 204.19
2024-10-25 | 43 | Octobre | 2024-10-25 06:15 | 2024-10-25 08:23 | 41857 | 1 | S275JR1 | 127.83 | 4 | 63 | 127 | 128 | 130.22 | 44.183 | 3943 | 231 | 1789 | 2.3 | 55.217 | 55.625 | 75.73 | 75.54 | 0 | 0 | 11.767 | 15.5 | 11.1 | 14.75 | 14.95 | 19 | 6.366 | 6.375 | 2000 | 626 | 2400 | 185 | 152 | 1200 | 0 | 0 | 0 | 400 | 420 | 1655 | 980.5 | 0.067 | 0.0805 | 0.001 | 0.0051 | 0.0263 | 0.549 | 0.232 | 0.12 | 0.726 | 0.0076 | 0.0079 | 0.021 | 0.0832 | 0.226 | 2410/25R3 | 138.5 | 57.4 | 47.1 | 34 | 0 | 0 | 0 | 0 | 0 | 0 | 0 | 0 | 34.3 | 0 | 0 | 34.7 | 45 | 0 | 0 | 0 | 0 | 0 | 0 | 10.5 | 0 | 0 | 0 | 14 | 1609 | 1621 | 1614 | 1655 | 609.3 | 689.6 | 674.4 | 980.5 | 209.39 | 211.97 | 214.14 | 219.36
2024-10-25 | 43 | Octobre | 2024-10-25 05:11 | 2024-10-25 06:15 | 41856 | 1 | S275JR1 | 64.92 | 7 | 60 | 125 | 124.3 | 103.973 | 40.117 | 3513 | 234 | 1646 | 2.067 | 60.484 | 52.25 | 70.49 | 78.15 | 0 | 0 | 11.9 | 15.875 | 10.417 | 13.375 | 14.483 | 19.125 | 3.317 | 3.875 | 2000 | 625 | 2400 | 184 | 153 | 1201 | 0 | 0 | 0 | 400 | 350 | 1634 | 857.1 | 0.0504 | 0.0635 | 0.001 | 0.0044 | 0.0295 | 0.538 | 0.225 | 0.101 | 0.724 | 0.0052 | 0.0059 | 0.0213 | 0.0633 | 0.218 | 2410/25R3 | 138.5 | 55.3 | 46.7 | 36.5 | 0 | 0 | 0 | 0 | 0 | 0 | 0 | 0 | 35.4 | 0 | 0 | 35.5 | 43.7 | 0 | 0 | 0 | 0 | 0 | 0 | 9.7 | 0 | 0 | 0 | 14.2 | 1609 | 1634 |  |  | 698.1 | 857.1 |  |  | 219.39 | 220.89
2024-10-24 | 43 | Octobre | 2024-10-25 04:17 | 2024-10-25 05:11 | 41855 | 1 | S275JR1 | 53.12 | 5 | 66 | 121 | 121.1 | 130.128 | 38.75 | 3361 | 223 | 1385 | 2.417 | 50.069 | 51.875 | 68.54 | 80.32 | 0 | 0 | 11.467 | 15.75 | 9.85 | 13.375 | 14.45 | 19 | 2.983 | 3.625 | 2000 | 625 | 2400 | 185 | 153 | 1206 | 0 | 0 | 0 | 400 | 348 | 1628 | 826.3 | 0.0739 | 0.0699 | 0.001 | 0.0057 | 0.0313 | 0.65 | 0.182 | 0.122 | 0.819 | 0.005 | 0.0074 | 0.021 | 0.0332 | 0.181 | 2410/25R3 | 138.6 | 56.2 | 44.6 | 37.8 | 0 | 0 | 0 | 0 | 0 | 0 | 0 | 0 | 35.7 | 0 | 0 | 35.7 | 42.3 | 0 | 0 | 0 | 0 | 0 | 0 | 10.8 | 0 | 0 | 0 | 14.1 | 1573 | 1618 | 1610 | 1628 | 522.7 | 755 | 733.3 | 826.3 | 217.69 | 220.26 | 222.47 | 221.46
2024-10-24 | 43 | Octobre | 2024-10-25 03:25 | 2024-10-25 04:17 | 41854 | 1 | S235JR | 52.22 | 8 | 64 | 122 | 124.4 | 117.957 | 39.467 | 3450 | 231 | 1469 | 1.95 | 62.564 | 52.25 | 69.56 | 79.43 | 0 | 0 | 11.433 | 15.875 | 10.133 | 13.25 | 13.883 | 17.875 | 4.017 | 5.25 | 2000 | 624 | 2400 | 184 | 153 | 947 | 0 | 0 | 0 | 400 | 323 | 1619 | 764.1 | 0.0521 | 0.0628 | 0.001 | 0.0042 | 0.0264 | 0.648 | 0.175 | 0.111 | 0.602 | 0.0084 | 0.0076 | 0.024 | 0.0708 | 0.173 | 2410/25R3 | 138 | 55.3 | 46.1 | 36.6 | 0 | 0 | 0 | 0 | 0 | 0 | 0 | 0 | 32.7 | 0 | 0 | 35.9 | 44.2 | 0 | 0 | 0 | 0 | 0 | 0 | 10.7 | 0 | 0 | 0 | 14.5 | 1581 | 1590 | 1604 | 1619 | 548.6 | 613 | 678.4 | 764.1 | 216.9 | 220.17 | 220.01 | 220.6
2024-10-24 | 43 | Octobre | 2024-10-25 02:32 | 2024-10-25 03:25 | 41853 | 1 | S235JR | 53.47 | 4 | 64 | 122 | 121.6 | 114.307 | 40.583 | 3613 | 233 | 1298 | 2.117 | 57.638 | 53.5 | 70.61 | 79.1 | 0 | 0 | 11.867 | 15.875 | 10.067 | 13.25 | 13.8 | 18.125 | 4.85 | 6.125 | 2000 | 627 | 2400 | 183 | 154 | 955 | 0 | 0 | 0 | 400 | 315 | 1623 | 756.8 | 0.0982 | 0.0705 | 0.001 | 0.0058 | 0.034 | 0.18 | 0.184 | 0.113 | 0.634 | 0.006 | 0.0083 | 0.0257 | 0.0313 | 0.184 | 2410/25R3 | 138.6 | 55.9 | 45.9 | 36.8 | 0 | 0 | 0 | 0 | 0 | 0 | 0 | 0 | 35.5 | 0 | 0 | 35 | 43 | 0 | 0 | 0 | 0 | 0 | 0 | 10.8 | 0 | 0 | 0 | 14.3 | 1564 | 1593 | 1606 | 1623 | 394.6 | 511.8 | 606.6 | 756.8 | 201.9 | 205.27 | 210.69 | 217.72
2024-10-24 | 43 | Octobre | 2024-10-25 01:40 | 2024-10-25 02:32 | 41852 | 1 | S235JR | 51.33 | 7 | 59 | 122 | 120.9 | 114.02 | 37.95 | 3246 | 225 | 1186 | 2.083 | 58.56 | 49.875 | 65.39 | 78.85 | 0 | 0 | 12.133 | 15.75 | 10.35 | 13.25 | 13.35 | 17.75 | 2.117 | 2.875 | 2000 | 628 | 2400 | 183 | 154 | 944 | 0 | 0 | 0 | 400 | 340 | 1642 | 809.6 | 0.0711 | 0.0647 | 0.001 | 0.0049 | 0.0295 | 0.291 | 0.171 | 0.112 | 0.619 | 0.0099 | 0.0073 | 0.0279 | 0.0775 | 0.177 | 2410/25R3 | 138.5 | 56.7 | 45.6 | 36.2 | 0 | 0 | 0 | 0 | 0 | 0 | 0 | 0 | 35.4 | 0 | 0 | 35 | 43.1 | 0 | 0 | 0 | 0 | 0 | 0 | 10.5 | 0 | 0 | 0 | 14.5 | 1595 | 1618 | 1642 |  | 517.8 | 31.7 | 809.6 |  | 205.04 | -12.79 | 212.35
2024-10-24 | 43 | Octobre | 2024-10-25 00:48 | 2024-10-25 01:40 | 41851 | 1 | S235JR | 52.67 | 5 | 64 | 121 | 120.3 | 113.983 | 38.683 | 3383 | 228 | 1255 | 2.733 | 44.268 | 51.25 | 67.47 | 79.49 | 0 | 0 | 12.333 | 15.875 | 9.933 | 13.25 | 13.55 | 18.25 | 2.867 | 3.875 | 2000 | 627 | 2400 | 183 | 154 | 944 | 0 | 0 | 0 | 400 | 348 | 1637 | 825.9 | 0.0808 | 0.0735 | 0.001 | 0.0039 | 0.029 | 0.458 | 0.154 | 0.104 | 0.607 | 0.0054 | 0.0073 | 0.0238 | 0.0515 | 0.159 | 2410/25R3 | 138.4 | 57.6 | 46.2 | 34.6 | 0 | 0 | 0 | 0 | 0 | 0 | 0 | 0 | 35.3 | 0 | 0 | 35.1 | 43.6 | 0 | 0 | 0 | 0 | 0 | 0 | 10.5 | 0 | 0 | 0 | 13.9 | 1568 | 1620 | 1637 |  | 424.8 | 732.9 | 825.9 |  | 205.15 | 216.99 | 216.53
2024-10-24 | 43 | Octobre | 2024-10-24 23:54 | 2024-10-25 00:48 | 41850 | 1 | S235JR | 53.37 | 8 | 64 | 123 | 126.3 | 133.007 | 39.95 | 3521 | 231 | 1388 | 2.633 | 46.709 | 52.875 | 70.07 | 79.41 | 0 | 0 | 11.817 | 15.875 | 9.983 | 13.25 | 14.85 | 19.125 | 3.3 | 4.5 | 2000 | 627 | 2400 | 183 | 154 | 956 | 0 | 0 | 0 | 400 | 355 | 1634 | 846.5 | 0.0553 | 0.0913 | 0.001 | 0.0056 | 0.0311 | 0.461 | 0.181 | 0.103 | 0.592 | 0.0063 | 0.0076 | 0.0275 | 0.0733 | 0.175 | 2410/25R3 | 138.6 | 55.7 | 46.2 | 36.7 | 0 | 0 | 0 | 0 | 0 | 0 | 0 | 0 | 35.4 | 0 | 0 | 35.3 | 43.4 | 0 | 0 | 0 | 0 | 0 | 0 | 10.3 | 0 | 0 | 0 | 14.2 | 1585 | 1654 | 1612 | 1634 | 601.4 | 196 | 803.6 | 846.5 | 221.48 | 101.64 | 228.11 | 219.97
2024-10-24 | 43 | Octobre | 2024-10-24 17:41 | 2024-10-24 23:54 | 41849 | 1 | S235JR | 53.13333 | 4 | 63 | 122 | 123.7 | 113.844 | 42 | 3717 | 244 | 1342 | 2.867 | 42.558 | 54 | 71.64 | 77.14 | 0 | 0 | 12.383 | 15.875 | 10.233 | 13.375 | 14.833 | 19.25 | 4.55 | 5.5 | 2000 | 738 | 2400 | 286 | 153 | 956 | 0 | 0 | 0 | 400 | 400 | 1622 | 1011.1 | [7 empty] | 0.072 | 0.416 | 0.0051 | 0.006 | 0.0314 | 0.106 | 0.229 | 2410/25R3 | 138.9 | 57.1 | 46.4 | 35.4 | 0 | 0 | 0 | 0 | 0 | 0 | 0 | 0 | 46.6 | 0 | 0 | 35.3 | 44 | 0 | 0 | 0 | 0 | 0 | 0 | 0 | 0 | 0 | 0 | 13 | 1658 | 1614 | 1596 | 1622 | 202.1 | 916.5 | 912 | 1011.1 | 101.73 | 236.69 | 246.12 | 239.55
2024-10-24 | 43 | Octobre | 2024-10-24 16:35 | 2024-10-24 17:41 | 41848 | 1 | DD13B | 65.97 | 4 | 64 | 125 | 129 | 110.923 | 39.883 | 3496 | 223 | 864 | 3.033 | 41.209 | 51.5 | 66.43 | 77.48 | 0 | 0 | 11.567 | 15.25 | 9.9 | 13.125 | 14.416 | 18.625 | 4 | 4.5 | 2200 | 627 | 2400 | 183 | 155 | 0 | 126 | 0 | 0 | 400 | 420 | 1651 | 1065.7 | 0.0586 | 0.0701 | 0.001 | 0.0051 | 0.0261 | 0.496 | 0.196 | 0.0586 | 0.0701 | 0.001 | 0.0051 | 0.0261 | 0.496 | 0.196 | 2410/24R1 | 138.7 | 55.9 | 45.4 | 37.4 | 0 | 16.6 | 0 | 0 | 0 | 0 | 0 | 0 | 25.4 | 0 | 0 | 30.7 | 42.3 | 0 | 0 | 0 | 0 | 0 | 0 | 6.7 | 0 | 0 | 0 | 17 | 1586 | 1605 | 1647 | 1651 | 774.4 | 849.6 | 1059.9 | 1065.7 | 239.54 | 236.01 | 229.42 | 227.65
2024-10-24 | 43 | Octobre | 2024-10-24 15:39 | 2024-10-24 16:35 | 41847 | 1 | DD13B | 56.13 | 7 | 59 | 124 | 119.7 | 125.328 | 40.833 | 3675 | 223 | 981 | 3.217 | 38.549 | 53.5 | 69.45 | 78.61 | 0 | 0 | 11.1 | 15.125 | 9.667 | 13.5 | 14.283 | 19.125 | 5.783 | 5.75 | 2200 | 626 | 2400 | 183 | 154 | 0 | 125 | 0 | 0 | 400 | 420 | 1661 | 1130.1 | 0.0499 | 0.0585 | 0.0071 | 0.005 | 0.0274 | 0.357 | 0.171 | 0.0316 | 0.116 | 0.0146 | 0.0091 | 0.0227 | 0.0952 | 0.172 | 2410/24R1 | 138.4 | 55.5 | 47.8 | 35.1 | 0 | 15.9 | 0 | 0 | 0 | 0 | 0 | 0 | 25.1 | 0 | 0 | 31.7 | 40.9 | 0 | 0 | 0 | 0 | 0 | 0 | 7.2 | 0 | 0 | 0 | 17.6 | 1599 | 1617 | 1661 |  | 744.9 | 727.6 | 1130.1 |  | 229.6 | 218.09 | 226.53
2024-10-24 | 43 | Octobre | 2024-10-24 14:31 | 2024-10-24 15:39 | 41846 | 1 | DD13B | 67.92 | 8 | 65 | 125 | 129.6 | 125.003 | 41.567 | 3837 | 238 | 1220 | 3.267 | 38.265 | 53.375 | 70.85 | 77.04 | 0 | 0 | 12.383 | 16.375 | 9.633 | 12.5 | 14.367 | 19.125 | 5.183 | 5.375 | 2000 | 627 | 2400 | 183 | 153 | 0 | 124 | 0 | 0 | 500 | 413 | 1646 | 1084.1 | 0.06 | 0.0647 | 0.001 | 0.006 | 0.0299 | 0.443 | 0.176 | 0.0336 | 0.116 | 0.0044 | 0.0077 | 0.03 | 0.0191 | 0.181 | 2410/24R1 | 138.8 | 56 | 47.2 | 35.6 | 0 | 16.7 | 0 | 0 | 0 | 0 | 0 | 0 | 25.3 | 0 | 0 | 32.3 | 40.5 | 0 | 0 | 0 | 0 | 0 | 0 | 6.9 | 0 | 0 | 0 | 17.1 | 1594 | 1632 | 1635 | 1646 | 621.6 | 920.2 | 941.1 | 1084.1 | 219.02 | 227.19 | 227.21 | 231.63
2024-10-24 | 43 | Octobre | 2024-10-24 13:34 | 2024-10-24 14:31 | 41845 | 1 | DD13B | 57.23 | 5 | 65 | 130 | 130.7 | 124.939 | 41.05 | 3672 | 235 | 1470 | 3.767 | 34.513 | 53 | 71 | 77.47 | 0 | 0 | 11.45 | 15.25 | 11.75 | 15.625 | 14.75 | 19.25 | 3.1 | 2.875 | 2400 | 628 | 2400 | 184 | 153 | 0 | 127 | 0 | 0 | 500 | 450 | 1648 | 1037.8 | 0.0443 | 0.0616 | 0.001 | 0.0072 | 0.0315 | 0.51 | 0.194 | 0.0343 | 0.125 | 0.0061 | 0.0096 | 0.0304 | 0.015 | 0.199 | 2410/24R1 | 138.4 | 56.4 | 46.9 | 35.1 | 0 | 16.1 | 0 | 0 | 0 | 0 | 0 | 0 | 25.2 | 0 | 0 | 31.7 | 41.6 | 0 | 0 | 0 | 0 | 0 | 0 | 7 | 0 | 0 | 0 | 16.8 | 1633 | 1646 | 1648 |  | 918.7 | 1051.5 | 1037.8 |  | 226.53 | 229.38 | 227.33
2024-10-24 | 43 | Octobre | 2024-10-24 12:21 | 2024-10-24 13:34 | 41844 | 1 | DD13B | 72.55 | 4 | 66 | 128 | 131.8 | 125.104 | 37.767 | 3369 | 212 | 1036 | 4.333 | 29.538 | 50.875 | 66.09 | 80.82 | 0 | 0 | 11.25 | 15.625 | 9.217 | 12.625 | 14.216 | 19.125 | 3.083 | 3.5 | 2200 | 628 | 2400 | 182 | 153 | 0 | 124 | 0 | 0 | 500 | 450 | 1675 | 1152 | 0.0477 | 0.0527 | 0.001 | 0.0073 | 0.0353 | 0.566 | 0.215 | 0.0233 | 0.119 | 0.0066 | 0.0082 | 0.0259 | 0.0709 | 0.214 | 2410/24R1 | 128.7 | 56.2 | 46 | 26.5 | 0 | 12.8 | 0 | 0 | 12.8 | 0 | 0 | 0 | 20.9 | 0 | 0 | 32.2 | 26.2 | 0 | 0 | 0 | 0 | 0 | 0 | 7 | 0 | 0 | 0 | 16.8 | 1634 | 1653 | 1675 |  | 859.4 | 949.2 | 1152 |  | 221.08 | 218.06 | 220.33
2024-10-24 | 43 | Octobre | 2024-10-24 11:06 | 2024-10-24 12:21 | 41843 | 1 | DD13B | 75.02 | 7 | 61 | 128 | 128.2 | 126.304 | 44.567 | 4054 | 237 | 1769 | 2.483 | 51.544 | 56.625 | 77.01 | 76.23 | 0 | 0 | 11 | 15.25 | 9.917 | 13.875 | 2.067 | 2.5 | 21.583 | 25 | 2200 | 629 | 2400 | 182 | 154 | 0 | 128 | 0 | 0 | 500 | 450 | 1692 | 1683.2 | 0.03 | 0.0417 | 0.001 | 0.0083 | 0.039 | 0.613 | 0.247 | 0.028 | 0.112 | 0.0078 | 0.0091 | 0.0302 | 0.0687 | 0.235 | 2410/24R1 | 130.8 | 56.3 | 46.8 | 27.7 | 0 | 0 | 10 | 4.8 | 11.4 | 0 | 0 | 0 | 24.9 | 0 | 0 | 32 | 36.4 | 0 | 0 | 0 | 0 | 0 | 0 | 7.5 | 0 | 0 | 0 | 13.8 | 1653 | 1691 | 1698 | 1692 | 194.5 | 1590.2 | 1655.6 | 1683.2 | 101.62 | 235.31 | 234.46 | 238.94
2024-10-24 | 43 | Octobre | 2024-10-24 10:10 | 2024-10-24 11:06 | 41842 | 1 | DD13A | 56.22 | 8 | 65 | 127 | 132.2 | 118.543 | 42.267 | 3899 | 241 | 1556 | 2.25 | 56.444 | 54.875 | 73.93 | 77.9 | 0 | 0 | 11.183 | 15.25 | 9.617 | 12.875 | 14.533 | 19 | 6.933 | 7.625 | 2000 | 626 | 2400 | 184 | 155 | 0 | 117 | 0 | 0 | 500 | 450 | 1651 | 1279.7 | 0.0369 | 0.0479 | 0.001 | 0.006 | 0.0226 | 0.462 | 0.129 | 0.0276 | 0.104 | 0.0038 | 0.0088 | 0.0241 | 0.0322 | 0.134 | 2410/24R4 | 139.5 | 54.5 | 47.8 | 37.2 | 19.7 | 21.8 | 0 | 12.3 | 14.4 | 0 | 0 | 0 | 18 | 0 | 0 | 13.3 | 15.7 | 0 | 0 | 0 | 0 | 0 | 0 | 7.4 | 0 | 0 | 0 | 16.9 | 1595 | 1604 | 1616 | 1651 | 966.2 | 912.7 | 1032.6 | 1279.7 | 250.91 | 241.82 | 244.37 | 241.09
2024-10-24 | 43 | Octobre | 2024-10-24 09:06 | 2024-10-24 10:10 | 41841 | 1 | DD13A | 64.08 | 5 | 66 | 126 | 128 | 113.917 | 42.433 | 3976 | 235 | 2064 | 2.533 | 49.737 | 55 | 76.35 | 77.77 | 0 | 0 | 10.817 | 14.875 | 10.117 | 13.25 | 14.417 | 19 | 7.083 | 7.875 | 2100 | 627 | 2390 | 184 | 154 | 0 | 117 | 0 | 0 | 200 | 420 | 1628 | 1133.4 | 0.0312 | 0.0461 | 0.001 | 0.0087 | 0.0262 | 0.372 | 0.187 | 0.0194 | 0.101 | 0.0067 | 0.0084 | 0.0226 | 0.0989 | 0.183 | 2410/24R4 | 139.6 | 56.5 | 46.9 | 36.2 | 19.8 | 23.3 | 0 | 7.6 | 14.6 | 0 | 0 | 0 | 15.5 | 0 | 0 | 19.8 | 15 | 0 | 0 | 0 | 0 | 0 | 0 | 7.2 | 0 | 0 | 0 | 16.8 | 1597 | 1637 | 1606 | 1628 | 881 | 1121 | 962.5 | 1133.4 | 243.03 | 238.98 | 244.64 | 244.68
2024-10-24 | 43 | Octobre | 2024-10-24 07:49 | 2024-10-24 09:06 | 41840 | 1 | DD13A | 77.58 | 4 | 65 | 126 | 127.8 | 137.003 | 47.383 | 4500 | 240 | 2158 | 2.8 | 45 | 60 | 83.33 | 75.98 | 0 | 0 | 11.3 | 15.375 | 10.283 | 13.75 | 14.833 | 19.25 | 10.966 | 11.625 | 2000 | 628 | 2400 | 183 | 154 | 0 | 117 | 0 | 0 | 0 | 450 | 1666 | 1276.3 | 0.0184 | 0.0269 | 0.001 | 0.006 | 0.0228 | 0.621 | 0.196 | 0.0205 | 0.0924 | 0.01 | 0.0083 | 0.022 | 0.0945 | 0.193 | 2410/24R4 | 139.8 | 57 | 47.3 | 35.5 | 20.3 | 23.3 | 3 | 0 | 14.2 | 0 | 0 | 0 | 18.7 | 0 | 0 | 21.3 | 17.5 | 0 | 0 | 0 | 0 | 0 | 0 | 7.3 | 0 | 0 | 0 | 17.2 | 1561 | 1695 | 1654 | 1666 | 679 | 1823.1 | 196 | 1276.3 | 243.48 | 243.17 | 101.64 | 232.75
2024-10-24 | 43 | Octobre | 2024-10-24 06:40 | 2024-10-24 07:49 | 41839 | 1 | DD14A | 68.47 | 7 | 61 | 122 | 121.6 | 114.029 | 47.933 | 4301 | 256 | 2958 | 3.117 | 39.144 | 61.25 | 87.33 | 76.67 | 0 | 0 | 13.15 | 17.75 | 11.45 | 14.75 | 12.816 | 16.5 | 10.517 | 12 | 3000 | 629 | 2400 | 183 | 0 | 0 | 0 | 0 | 0 | 800 | 520 | 1666 | 1387.4 | 0.0197 | 0.0343 | 0.001 | 0.0042 | 0.0162 | 0.179 | 0.0326 | 0.0181 | 0.0321 | 0.0114 | 0.0043 | 0.0158 | 0.0896 | 0.0295 | 2410/22R6 | 150.4 | 55.6 | 48 | 46.8 | 0 | 35.5 | 0 | 114.9 | 0 | 0 | 0 | 0 | 0 | 0 | 0 | 0 | 0 | 0 | 0 | 0 | 0 | 0 | 0 | 0 | 0 | 0 | 0 | 0 | 1580 | 1645 | 1659 | 1666 | 20.8 | 1213.1 | 1301.2 | 1387.4 | -23.29 | 240.43 | 237.97 | 238.88
2024-10-24 | 43 | Octobre | 2024-10-24 05:42 | 2024-10-24 06:40 | 41838 | 1 | DD14A | 57.6 | 8 | 64 | 114 | 111.3 | 114.113 | 43 | 3816 | 239 | 2584 | 2.683 | 42.484 | 54.875 | 77.9 | 76.57 | 0 | 0 | 12.017 | 16.375 | 10.483 | 13.75 | 14.334 | 18.375 | 6.167 | 6.375 | 3000 | 628 | 2400 | 185 | 0 | 0 | 0 | 0 | 0 | 800 | 505 | 1656 | 1354.2 | 0.022 | 0.0386 | 0.001 | 0.0035 | 0.0152 | 0.423 | 0.0263 | 0.0107 | 0.0296 | 0.0029 | 0.0039 | 0.0161 | 0.0697 | 0.0272 | 2410/22R6 | 140.8 | 55.6 | 48.4 | 36.8 | 0 | 35.3 | 0 | 105.5 | 0 | 0 | 0 | 0 | 0 | 0 | 0 | 0 | 0 | 0 | 0 | 0 | 0 | 0 | 0 | 0 | 0 | 0 | 0 | 0 | 1593 | 1629 | 1657 | 1656 | 889.1 | 1082.6 | 1327.6 | 1354.2 | 245.88 | 240.77 | 240.53 | 242.53
2024-10-23 | 43 | Octobre | 2024-10-24 04:42 | 2024-10-24 05:42 | 41837 | 1 | DD14A | 60.93 | 5 | 64 | 117 | 115.8 | 113.856 | 43.533 | 3583 | 231 | 2168 | 2.717 | 43.067 | 53.875 | 74.46 | 74.25 | 0 | 0 | 12.183 | 16.75 | 11.75 | 14.75 | 15.25 | 17.875 | 4.35 | 4.5 | 3000 | 627 | 2400 | 182 | 0 | 0 | 0 | 0 | 0 | 800 | 505 | 1646 | 1352.9 | 0.0213 | 0.0304 | 0.001 | 0.0057 | 0.0172 | 0.406 | 0.0315 | 0.021 | 0.0284 | 0.0065 | 0.0057 | 0.0178 | 0.0213 | 0.0333 | 2410/22R6 | 130.8 | 54.3 | 47.8 | 28.7 | 0 | 30.6 | 0 | 100.2 | 0 | 0 | 0 | 0 | 0 | 0 | 0 | 0 | 0 | 0 | 0 | 0 | 0 | 0 | 0 | 0 | 0 | 0 | 0 | 0 | 1621 | 1640 | 1671 | 1646 | 27.6 | 1137 | 1443.8 | 1352.9 | -24.59 | 238.39 | 239.08 | 247.9
2024-10-23 | 43 | Octobre | 2024-10-24 03:13 | 2024-10-24 04:42 | 41836 | 1 | DD14A | 88.87 | 4 | 64 | 125 | 126.9 | 114.179 | 49.833 | 4794 | 261 | 2651 | 5.7 | 21.93 | 62.375 | 88.7 | 75.1 | 0 | 0 | 12.15 | 16.75 | 10.667 | 14.25 | 14.183 | 18.625 | 12.834 | 12.5 | 3000 | 627 | 2400 | 184 | 0 | 0 | 0 | 0 | 0 | 800 | 460 | 1628 | 1246.6 | 0.0179 | 0.0266 | 0.001 | 0.0059 | 0.0166 | 0.533 | 0.0273 | 0.0298 | 0.129 | 0.0142 | 0.007 | 0.0039 | 0.0273 | 0.055 | 2410/22R5 | 140.2 | 55.2 | 47.5 | 37.5 | 0 | 48 | 0 | 92.2 | 0 | 0 | 0 | 0 | 0 | 0 | 0 | 0 | 0 | 0 | 0 | 0 | 0 | 0 | 0 | 0 | 0 | 0 | 0 | 0 | 1584 | 1651 | 1600 | 1628 | 955.1 | 191.3 | 1012.6 | 1246.6 | 256.05 | 101.48 | 251.64 | 251.68
2024-10-23 | 43 | Octobre | 2024-10-24 02:05 | 2024-10-24 03:13 | 41835 | 1 | DD13A | 67.48 | 7 | 60 | 129 | 123.9 | 136.9 | 40.133 | 3564 | 237 | 2209 | 1.85 | 69.73 | 51.25 | 71.97 | 76.62 | 0 | 0 | 14.05 | 17 | 9.717 | 13.25 | 13.733 | 17.875 | 2.633 | 3.125 | 2000 | 628 | 2400 | 183 | 153 | 0 | 117 | 0 | 0 | 0 | 505 | 1651 | 1379.2 | 0.0219 | 0.0463 | 0.001 | 0.0047 | 0.0152 | 0.289 | 0.0489 | 0.0262 | 0.114 | 0.0148 | 0.0101 | 0.0196 | 0.075 | 0.0582 | 2410/13R1 | 140.3 | 56 | 49.4 | 34.9 | 0 | 0 | 0 | 140.3 | 0 | 0 | 0 | 0 | 0 | 0 | 0 | 0 | 0 | 0 | 0 | 0 | 0 | 0 | 0 | 0 | 0 | 0 | 0 | 0 | 1595 | 1661 | 1652 | 1651 | 1023.5 | 1378.3 | 1376.8 | 1379.2 | 255.15 | 241.11 | 245.92 | 246.59
2024-10-23 | 43 | Octobre | 2024-10-24 01:05 | 2024-10-24 02:05 | 41834 | 1 | DD13A | 60 | 8 | 64 | 126 | 127.9 | 113.855 | 43.717 | 4132 | 227 | 1707 | 1.6 | 78.75 | 56.875 | 77.19 | 78.06 | 0 | 0 | 11.783 | 15.875 | 9.883 | 13.375 | 14.933 | 19.25 | 7.117 | 8.375 | 2000 | 626 | 2400 | 183 | 153 | 0 | 116 | 0 | 0 | 0 | 460 | 1653 | 1291.3 | 0.0447 | 0.0435 | 0.001 | 0.006 | 0.0279 | 0.492 | 0.143 | 0.0293 | 0.0998 | 0.0089 | 0.0095 | 0.0257 | 0.0401 | 0.14 | 2410/24R4 | 130.4 | 56.7 | 47.9 | 25.8 | 19.3 | 20 | 0 | 0 | 14.1 | 0 | 0 | 0 | 18 | 0 | 0 | 18.9 | 17.1 | 0 | 0 | 0 | 0 | 0 | 0 | 7.3 | 0 | 0 | 0 | 15.7 | 1609 | 1683 | 1679 | 1653 | 896.6 | 1729.8 | 1591.2 | 1291.3 | 237.79 | 245.83 | 241.87 | 240.67
2024-10-23 | 43 | Octobre | 2024-10-24 00:02 | 2024-10-24 01:05 | 41833 | 1 | DD13A | 62.93 | 5 | 64 | 127 | 125.3 | 136.711 | 43.233 | 4169 | 248 | 1983 | 2.1 | 60.476 | 55.375 | 77.02 | 76.85 | 0 | 0 | 12 | 15.875 | 9.883 | 13.25 | 14.983 | 19 | 6.367 | 7.25 | 2000 | 627 | 2400 | 186 | 154 | 0 | 115 | 0 | 0 | 0 | 430 | 1616 | 1107.6 | 0.0246 | 0.0372 | 0.001 | 0.0077 | 0.0236 | 0.284 | 0.115 | 0.02 | 0.0891 | 0.0053 | 0.0095 | 0.0245 | 0.0342 | 0.12 | 2410/24R4 | 139.7 | 55.7 | 47.6 | 36.4 | 20.3 | 21.2 | 0 | 0 | 13.9 | 0 | 0 | 0 | 18.2 | 0 | 0 | 21.2 | 21.1 | 0 | 0 | 0 | 0 | 0 | 0 | 6.4 | 0 | 0 | 0 | 17.4 | 1578 | 1575 | 1627 | 1616 | 971.9 | 916.9 | 1194.7 | 1107.6 | 260.6 | 257.95 | 249.1 | 249.52
2024-10-23 | 43 | Octobre | 2024-10-23 17:34 | 2024-10-24 00:02 | 41832 | 1 | DD13A | 60.35333 | 4 | 63 | 126 | 127 | 113.614 | 48.3 | 4717 | 269 | 2113 | 1.933 | 65.172 | 59.625 | 83.54 | 74.07 | 0 | 0 | 13.15 | 15.875 | 10.15 | 13.375 | 14.733 | 19.25 | 10.267 | 11 | 2000 | 628 | 2400 | 184 | 154 | 0 | 118 | 0 | 0 | 0 | 460 | 1635 | 1273.7 | 0.0457 | 0.0317 | 0.001 | 0.0071 | 0.0235 | 0.206 | 0.112 | 0.0216 | 0.102 | 0.0052 | 0.0083 | 0.0217 | 0.0628 | 0.11 | 2410/24R4 | 139.5 | 58 | 48.5 | 33 | 20.2 | 21.5 | 0 | 0 | 14.3 | 0 | 0 | 0 | 23.3 | 0 | 0 | 21 | 21.1 | 0 | 0 | 0 | 0 | 0 | 0 | 0 | 0 | 0 | 0 | 18.1 | 1652 | 1630 | 1668 | 1635 | 193.1 | 1217 | 1597.6 | 1273.7 | 101.63 | 248.83 | 248.15 | 249.45
2024-10-23 | 43 | Octobre | 2024-10-23 16:31 | 2024-10-23 17:34 | 41831 | 1 | DD14A | 62.85 | 5 | 64 | 123 | 120.6 | 112.905 | 40.65 | 3509 | 238 | 1545 | 2.583 | 47.613 | 52.75 | 70.58 | 77.86 | 0 | 0 | 12.55 | 16.5 | 28.1 | 36.125 | 0 | 0 | 0 | 0 | 2400 | 626 | 2400 | 184 | 0 | 0 | 0 | 0 | 0 | 0 | 505 | 1677 | 1408.7 | 0.0288 | 0.0334 | 0.001 | 0.0067 | 0.0161 | 0.51 | 0.026 | 0.0175 | 0.0387 | 0.0061 | 0.007 | 0.0154 | 0.036 | 0.0254 | 2410/23R1 | 125.6 | 73.3 | 52.3 | 0 | 0 | 25.7 | 0 | 81.4 | 0 | 0 | 0 | 0 | 0 | 0 | 0 | 0 | 0 | 0 | 0 | 0 | 0 | 0 | 18.5 | 0 | 0 | 0 | 0 | 0 | 1654 | 1693 | 1693 | 1677 | 197.4 | 1487.8 | 1560.2 | 1408.7 | 102.16 | 229.34 | 232.82 | 234.02
2024-10-23 | 43 | Octobre | 2024-10-23 15:31 | 2024-10-23 16:31 | 41830 | 1 | DD14A | 59.4 | 4 | 63 | 125 | 123.3 | 122.37 | 47.305 | 4271 | 254 | 1980 | 2.6 | 48.077 | 17.375 | 39.34 | 22.04 | 0 | 0 | 12.983 | 17.375 | 34.321 | 18 | 0 | 0 | 0 | 0 | 2400 | 626 | 2400 | 184 | 0 | 0 | 0 | 0 | 0 | 0 | 505 | 1656 | 200.4 | 0.048 | 0.0316 | 0.001 | 0.0042 | 0.0132 | 0.493 | 0.0278 | 0.026 | 0.032 | 0.0104 | 0.0085 | 0.012 | 0.0791 | 0.0301 | 2410/23R1 | 140.3 | 79.5 | 60.8 | 0 | 0 | 7.5 | 0 | 111.5 | 0 | 0 | 0 | 0 | 0 | 0 | 0 | 0 | 0 | 0 | 0 | 0 | 0 | 0 | 21.3 | 0 | 0 | 0 | 0 | 0 | 1523 | 1657 | 1657 | 1656 | 598.1 | 201.9 | 201.9 | 200.4 | 254.85 | 102.19 | 102.19 | 102.19
2024-10-23 | 43 | Octobre | 2024-10-23 14:32 | 2024-10-23 15:31 | 41829 | 1 | DD14A | 59.45 | 7 | 61 | 130 | 127.1 | 122.656 | 41.65 | 3861 | 246 | 1274 | 2.6 | 50 | 53 | 70.8 | 76.35 | 0 | 0 | 15.8 | 21.25 | 25.85 | 31.75 | 0 | 0 | 0 | 0 | 2400 | 627 | 2400 | 185 | 0 | 0 | 0 | 0 | 0 | 0 | 505 | 1642 | 1439.6 | 0.0395 | 0.0478 | 0.001 | 0.0049 | 0.0123 | 0.411 | 0.0322 | 0.0206 | 0.0394 | 0.0072 | 0.0074 | 0.0156 | 0.05 | 0.0345 | 2410/23R1 | 140.2 | 79.5 | 60.7 | 0 | 0 | 7.1 | 0 | 112.4 | 0 | 0 | 0 | 0 | 0 | 0 | 0 | 0 | 0 | 0 | 0 | 0 | 0 | 0 | 20.7 | 0 | 0 | 0 | 0 | 0 | 1565 | 1640 | 1629 | 1642 | 713.6 | 1015.1 | 1204 | 1439.6 | 244.96 | 230.06 | 248.58 | 254.64
2024-10-23 | 43 | Octobre | 2024-10-23 13:35 | 2024-10-23 14:32 | 41828 | 1 | DD14A | 57.02 | 8 | 64 | 125 | 123.3 | 111.942 | 42.017 | 3779 | 255 | 1441 | 2.583 | 48.387 | 53.25 | 71.53 | 76.04 | 0 | 0 | 17.183 | 23.25 | 24.833 | 30 | 0 | 0 | 0 | 0 | 2400 | 628 | 2400 | 184 | 0 | 0 | 0 | 0 | 0 | 0 | 445 | 1648 | 1279.2 | 0.0354 | 0.0659 | 0.001 | 0.0049 | 0.0139 | 0.533 | 0.0357 | 0.0261 | 0.0388 | 0.0047 | 0.0066 | 0.0144 | 0.046 | 0.0366 | 2410/23R1 | 140.7 | 79.5 | 61.2 | 0 | 0 | 7.5 | 0 | 104.9 | 0 | 0 | 0 | 0 | 0 | 0 | 0 | 0 | 0 | 0 | 0 | 0 | 0 | 0 | 28.3 | 0 | 0 | 0 | 0 | 0 | 1579 | 1628 | 1638 | 1648 | 635.3 | 985.9 | 1161.6 | 1279.2 | 228.78 | 234.44 | 241.05 | 242.7
2024-10-23 | 43 | Octobre | 2024-10-23 12:34 | 2024-10-23 13:35 | 41827 | 1 | DD14A | 60.63 | 5 | 65 | 125 | 123.6 | 96.554 | 41.633 | 3632 | 220 | 1481 | 3.867 | 32.328 | 51.875 | 69.74 | 74.76 | 0 | 0 | 15.15 | 20.375 | 26.483 | 31.5 | 0 | 0 | 0 | 0 | 2400 | 625 | 2400 | 183 | 0 | 0 | 0 | 0 | 0 | 0 | 505 | 1652 | 1433.3 | 0.0315 | 0.0304 | 0.001 | 0.0062 | 0.0154 | 0.6 | 0.0356 | 0.0276 | 0.0297 | 0.0175 | 0.0082 | 0.0107 | 0.0893 | 0.0376 | 2410/23R1 | 130.4 | 70.6 | 59.8 | 0 | 0 | 26.6 | 0 | 77.6 | 0 | 0 | 0 | 0 | 0 | 0 | 0 | 0 | 0 | 0 | 0 | 0 | 0 | 0 | 26.2 | 0 | 0 | 0 | 0 | 0 | 1600 | 1659 | 1660 | 1652 | 819.7 | 1222.4 | 1573.2 | 1433.3 | 236.1 | 233.38 | 251.37 | 248.88
2024-10-23 | 43 | Octobre | 2024-10-23 11:37 | 2024-10-23 12:34 | 41826 | 1 | DD14A | 56.83 | 4 | 65 | 126 | 126.2 | 135.882 | 42.2 | 3722 | 244 | 1496 | 3.033 | 41.538 | 54.5 | 72.79 | 77.49 | 0 | 0 | 15.35 | 21.25 | 26.85 | 33.25 | 0 | 0 | 0 | 0 | 2400 | 627 | 2400 | 183 | 0 | 0 | 0 | 0 | 0 | 0 | 445 | 1633 | 1297.5 | 0.0353 | 0.0427 | 0.001 | 0.0045 | 0.0158 | 0.359 | 0.0357 | 0.0208 | 0.0388 | 0.0121 | 0.0066 | 0.01 | 0.0734 | 0.0366 | 2410/23R1 | 141.1 | 79.6 | 61.5 | 0 | 0 | 7.3 | 0 | 105.2 | 0 | 0 | 0 | 0 | 0 | 0 | 0 | 0 | 0 | 0 | 0 | 0 | 0 | 0 | 28.6 | 0 | 0 | 0 | 0 | 0 | 1579 | 1657 | 1642 | 1633 | 644.1 | 1333.2 | 1181.2 | 1297.5 | 229.79 | 240.84 | 240.1 | 251.9
2024-10-23 | 43 | Octobre | 2024-10-23 10:30 | 2024-10-23 11:37 | 41825 | 1 | DD14A | 67.6 | 7 | 61 | 125 | 120.9 | 116.652 | 45.1 | 4030 | 259 | 1856 | 3.45 | 36.232 | 56.125 | 76.88 | 74.67 | 0 | 0 | 15.2 | 20.5 | 29.9 | 35.625 | 0 | 0 | 0 | 0 | 2400 | 627 | 2400 | 182 | 0 | 0 | 0 | 0 | 0 | 0 | 505 | 1661 | 1331.3 | 0.0457 | 0.0434 | 0.001 | 0.0054 | 0.015 | 0.676 | 0.0362 | 0.033 | 0.0451 | 0.0107 | 0.0074 | 0.0158 | 0.0495 | 0.0373 | 2410/23R1 | 141 | 79.4 | 61.6 | 0 | 0 | 11.7 | 0 | 100.6 | 0 | 0 | 0 | 0 | 0 | 0 | 0 | 0 | 0 | 0 | 0 | 0 | 0 | 0 | 28.7 | 0 | 0 | 0 | 0 | 0 | 1593 | 1631 | 1661 | 1661 | 853.3 | 1095.5 | 1264.6 | 1331.3 | 242.86 | 240.55 | 234.79 | 238.56
2024-10-23 | 43 | Octobre | 2024-10-23 09:30 | 2024-10-23 10:30 | 41824 | 1 | DD14A | 59.87 | 8 | 64 | 126 | 124.8 | 116.945 | 45.3 | 4013 | 255 | 1769 | 3.683 | 34.208 | 58.375 | 78.7 | 77.32 | 0 | 0 | 14.767 | 20.25 | 30.534 | 37.875 | 0 | 0 | 0 | 0 | 2400 | 627 | 2400 | 184 | 0 | 0 | 0 | 0 | 0 | 0 | 505 | 1653 | 1368.7 | 0.042 | 0.0283 | 0.001 | 0.0059 | 0.0203 | 0.516 | 0.027 | 0.0393 | 0.115 | 0.0127 | 0.0077 | 0.0066 | 0.0409 | 0.035 | 2410/23R1 | 140.3 | 79.2 | 61.1 | 0 | 0 | 28.2 | 0 | 84.7 | 0 | 0 | 0 | 0 | 0 | 0 | 0 | 0 | 0 | 0 | 0 | 0 | 0 | 0 | 27.4 | 0 | 0 | 0 | 0 | 0 | 1579 | 1645 | 1647 | 1653 | 821.4 | 1230.1 | 1255.1 | 1368.7 | 247.68 | 241.45 | 241.84 | 244.95
2024-10-23 | 43 | Octobre | 2024-10-23 07:43 | 2024-10-23 09:30 | 41823 | 1 | DD14A | 107.05 | 5 | 64 | 122 | 120.3 | 97.486 | 50.45 | 4509 | 274 | 1790 | 3.9 | 31.282 | 62 | 83.98 | 73.74 | 0 | 0 | 16.567 | 22.5 | 33.883 | 39.25 | 0 | 0 | 0 | 0 | 2400 | 627 | 2400 | 183 | 0 | 0 | 0 | 0 | 0 | 0 | 505 | 1645 | 1444.3 | 0.0504 | 0.0279 | 0.001 | 0.006 | 0.0164 | 0.581 | 0.0252 | 0.023 | 0.0256 | 0.0078 | 0.01 | 0.014 | 0.0932 | 0.027 | 2410/23R1 | 140.4 | 79.6 | 60.8 | 0 | 0 | 28.5 | 0 | 83.6 | 0 | 0 | 0 | 0 | 0 | 0 | 0 | 0 | 0 | 0 | 0 | 0 | 0 | 0 | 28.3 | 0 | 0 | 0 | 0 | 0 | 1561 | 1668 | 1647 | 1645 | 17.9 | 1642.7 | 1506.8 | 1444.3 | -24.1 | 250.19 | 255.27 | 253.25
2024-10-23 | 43 | Octobre | 2024-10-23 06:34 | 2024-10-23 07:43 | 41822 | 1 | DD14A | 68.83 | 4 | 64 | 119 | 119.5 | 117.123 | 49.783 | 3657 | 249 | 1051 | 3.433 | 34.66 | 55.75 | 72.04 | 67.19 | 0 | 0 | 24.883 | 23.75 | 24.9 | 32 | 0 | 0 | 0 | 0 | 2400 | 626 | 2400 | 460 | 0 | 0 | 0 | 0 | 0 | 0 | 460 | 1639 | 1256.5 | 0.0357 | 0.0294 | 0.001 | 0.0061 | 0.0187 | 0.563 | 0.0251 | 0.0233 | 0.029 | 0.0066 | 0.0077 | 0.015 | 0.0933 | 0.0255 | 2410/23R1 | 139.3 | 78.2 | 61.1 | 0 | 0 | 28.8 | 0 | 82.9 | 0 | 0 | 0 | 0 | 0 | 0 | 0 | 0 | 0 | 0 | 0 | 0 | 0 | 0 | 27.6 | 0 | 0 | 0 | 0 | 0 | 1592 | 1635 | 1653 | 1639 | 777.6 | 1088.1 | 1282.4 | 1256.5 | 236.57 | 237.88 | 240.16 | 246.28
2024-10-23 | 43 | Octobre | 2024-10-23 05:31 | 2024-10-23 06:34 | 41821 | 1 | DD14A | 62.97 | 7 | 61 | 124 | 120.9 | 117.517 | 43.783 | 3898 | 256 | 1394 | 4.083 | 30.367 | 56.5 | 74.95 | 77.43 | 18.083 | 24.5 | 25.7 | 31.75 | 0 | 0 | 0 | 0 | 0 | 0 | 2400 | 627 | 2400 | 185 | 0 | 0 | 0 | 0 | 0 | 400 | 460 | 1648 | 1277.4 | 0.0383 | 0.04 | 0.001 | 0.0065 | 0.0217 | 0.432 | 0.0319 | 0.0354 | 0.0564 | 0.0072 | 0.0075 | 0.016 | 0.0791 | 0.0346 | 2410/23R1 | 140.7 | 79.2 | 61.5 | 0 | 0 | 28.7 | 0 | 83.8 | 0 | 0 | 0 | 0 | 0 | 0 | 0 | 0 | 0 | 0 | 0 | 0 | 0 | 0 | 28.2 | 0 | 0 | 0 | 0 | 0 | 1574 | 1659 | 1643 | 1648 | 664.5 | 1138.8 | 1200.6 | 1277.4 | 234.81 | 228.18 | 240.76 | 242.59
2024-10-22 | 43 | Octobre | 2024-10-23 04:20 | 2024-10-23 05:31 | 41820 | 1 | S235JR | 70.87 | 8 | 64 | 128 | 126.4 | 111.463 | 45.917 | 4169 | 237 | 2292 | 3.417 | 37.463 | 58.75 | 81.63 | 76.77 | 0 | 0 | 13.083 | 16.875 | 10.367 | 13.875 | 13.917 | 17.5 | 8.55 | 10.125 | 2000 | 627 | 2400 | 184 | 153 | 955 | 0 | 0 | 0 | 200 | 393 | 1652 | 193.1 | 0.047 | 0.0464 | 0.001 | 0.0062 | 0.0179 | 0.414 | 0.0458 | 0.0786 | 0.569 | 0.008 | 0.0092 | 0.0175 | 0.0387 | 0.0538 | 2410/21R2 | 140.7 | 54.8 | 50.4 | 35.5 | 0 | 0 | 0 | 140.7 | 0 | 0 | 0 | 0 | 0 | 0 | 0 | 0 | 0 | 0 | 0 | 0 | 0 | 0 | 0 | 0 | 0 | 0 | 0 | 0 | 1583 | 1752 | 1632 | 1652 | 19.5 | 2294.9 | 975.2 | 193.1 | -29.66 | 229.11 | 231.46 | 101.63
2024-10-22 | 43 | Octobre | 2024-10-23 03:22 | 2024-10-23 04:20 | 41819 | 1 | S235JR | 58.55 | 5 | 64 | 123 | 119.4 | 114.122 | 35.633 | 3045 | 215 | 1156 | 3.767 | 32.655 | 48.125 | 62.87 | 81.03 | 0 | 0 | 11.567 | 15.625 | 9.65 | 13.5 | 12.533 | 17.125 | 1.884 | 1.75 | 2000 | 628 | 2400 | 183 | 154 | 948 | 0 | 0 | 0 | 0 | 370 | 1654 | 196.3 | 0.0516 | 0.0643 | 0.001 | 0.0077 | 0.024 | 0.41 | 0.196 | 0.069 | 0.504 | 0.0064 | 0.0091 | 0.0259 | 0.0296 | 0.192 | 2410/22R3 | 137.4 | 55.9 | 46.6 | 34.9 | 0 | 0 | 0 | 0 | 25.3 | 0 | 0 | 0 | 21.2 | 0 | 0 | 43.3 | 31.5 | 0 | 0 | 0 | 0 | 0 | 0 | 7.1 | 0 | 0 | 0 | 9 | 1671 | 1635 | 1623 | 1654 | 1184.9 | 777.8 | 896.6 | 196.3 | 224.57 | 213.21 | 230.18 | 101.75
2024-10-22 | 43 | Octobre | 2024-10-23 02:27 | 2024-10-23 03:22 | 41818 | 1 | S235JR | 54.47 | 4 | 63 | 124 | 123.5 | 133.162 | 37.25 | 3237 | 222 | 925 | 3.7 | 33.514 | 49.75 | 64.15 | 80.13 | 0 | 0 | 11.417 | 15.875 | 10.183 | 13.625 | 14.15 | 18.75 | 1.5 | 1.5 | 2000 | 629 | 2200 | 183 | 153 | 949 | 0 | 0 | 0 | 0 | 378 | 1649 | 923.4 | 0.0653 | 0.0624 | 0.001 | 0.0069 | 0.0308 | 0.471 | 0.234 | 0.0988 | 0.615 | 0.0103 | 0.0101 | 0.0235 | 0.0426 | 0.235 | 2410/22R3 | 137.7 | 56.3 | 47.1 | 34.3 | 0 | 0 | 0 | 0 | 25.5 | 0 | 0 | 0 | 21.3 | 0 | 0 | 20.2 | 54.2 | 0 | 0 | 0 | 0 | 0 | 0 | 7.2 | 0 | 0 | 0 | 9.3 | 1656 | 1664 | 1649 |  | 1021.8 | 1107 | 923.4 |  | 221.84 | 223.38 | 218.21
2024-10-22 | 43 | Octobre | 2024-10-23 01:29 | 2024-10-23 02:27 | 41817 | 1 | S235JR | 58.1 | 7 | 60 | 125 | 122.2 | 113.904 | 36.867 | 3114 | 222 | 942 | 4.833 | 25.862 | 48.875 | 62.98 | 79.54 | 0 | 0 | 11.65 | 15.75 | 10.083 | 13.5 | 13.316 | 17.625 | 1.817 | 1.75 | 2000 | 627 | 2400 | 183 | 153 | 958 | 0 | 0 | 0 | 0 | 415 | 1659 | 1050.7 | 0.045 | 0.0706 | 0.001 | 0.0099 | 0.0375 | 0.671 | 0.238 | 0.0984 | 0.626 | 0.0129 | 0.0115 | 0.0211 | 0.0599 | 0.242 | 2410/22R3 | 130.3 | 57 | 47.3 | 26 | 0 | 0 | 0 | 0 | 24.5 | 0 | 0 | 0 | 20.1 | 0 | 0 | 19.6 | 50.2 | 0 | 0 | 0 | 0 | 0 | 0 | 6.8 | 0 | 0 | 0 | 9.1 | 1648 | 1641 | 1657 | 1659 | 1059.6 | 870.3 | 943.7 | 1050.7 | 228.86 | 218.2 | 215.46 | 222.26
2024-10-22 | 43 | Octobre | 2024-10-23 00:35 | 2024-10-23 01:29 | 41816 | 1 | S235JR | 53.73 | 8 | 64 | 126 | 128.3 | 132.601 | 38.617 | 3405 | 232 | 941 | 3.35 | 37.612 | 51.625 | 66.64 | 80.21 | 0 | 0 | 12 | 16 | 10.2 | 14 | 10.416 | 14 | 6 | 7.625 | 2000 | 628 | 2400 | 184 | 154 | 950 | 0 | 0 | 0 | 0 | 378 | 1655 | 921.2 | 0.0773 | 0.0836 | 0.001 | 0.0078 | 0.0352 | 0.534 | 0.272 | 0.11 | 0.59 | 0.0074 | 0.0104 | 0.0281 | 0.0636 | 0.267 | 2410/22R3 | 137.4 | 56.6 | 46.5 | 34.3 | 0 | 0 | 0 | 0 | 25 | 0 | 0 | 0 | 21.5 | 0 | 0 | 20.2 | 55.3 | 0 | 0 | 0 | 0 | 0 | 0 | 6.5 | 0 | 0 | 0 | 8.9 | 1579 | 1601 | 1599 | 1655 | 464.6 | 616.9 | 663.8 | 921.2 | 205.76 | 214.65 | 221.13 | 214.77
2024-10-22 | 43 | Octobre | 2024-10-22 23:34 | 2024-10-23 00:35 | 41815 | 1 | S235JR | 60.9 | 5 | 64 | 122 | 120.2 | 113.894 | 40.3 | 3582 | 226 | 973 | 3.883 | 31.416 | 53.625 | 69.27 | 79.84 | 0 | 0 | 11.883 | 16 | 10.717 | 14.625 | 12.817 | 17.125 | 4.883 | 5.875 | 2000 | 627 | 2400 | 183 | 152 | 946 | 0 | 0 | 0 | 0 | 378 | 1647 | 926.7 | 0.104 | 0.0681 | 0.0065 | 0.0051 | 0.0421 | 0.28 | 0.219 | 0.112 | 0.598 | 0.009 | 0.0076 | 0.0288 | 0.0437 | 0.223 | 2410/22R3 | 137.6 | 57.4 | 48.2 | 32 | 0 | 0 | 0 | 0 | 25.1 | 0 | 0 | 0 | 28.3 | 0 | 0 | 19.5 | 55 | 0 | 0 | 0 | 0 | 0 | 0 | 0 | 0 | 0 | 0 | 9.7 | 1557 | 1611 | 1636 | 1647 | 367.3 | 538.7 | 30.5 | 926.7 | 200.43 | 199.25 | -25.33 | 219.56
2024-10-22 | 43 | Octobre | 2024-10-22 18:11 | 2024-10-22 23:34 | 41814 | 1 | S235JR | 32.41333 | 4 | 63 | 120 | 119 | 114.048 | 25.4 | 2356 | 110 | 1192 | 3.817 | 31.441 | 30 | 42.41 | 70.87 | 0 | 0 | 10.666 | 13.375 | 0 | 0 | 5.85 | 7.125 | 8.883 | 9.5 | 2000 | 625 | 2400 | 184 | 154 | 622 | 0 | 0 | 0 | 0 | 445 | 1676 | 1143.5 | [7 empty] | 0.0653 | 0.419 | 0.0145 | 0.0062 | 0.0215 | 0.0743 | 0.191 | 2410/22R3 | 43.8 | 43.8 | 0 | 0 | 0 | 0 | 0 | 0 | 8.7 | 0 | 0 | 0 | 4.8 | 0 | 0 | 7.4 | 20.1 | 0 | 0 | 0 | 0 | 0 | 0 | 0 | 0 | 0 | 0 | 2.8 | 1654 | 1673 | 1677 | 1676 | 198.2 | 1065.1 | 1177 | 1143.5 | 102.46 | 215.66 | 220.82 | 219.25
2024-10-22 | 43 | Octobre | 2024-10-22 17:15 | 2024-10-22 18:11 | 41813 | 1 | DD13A | 55.62 | 5 | 65 | 123 | 125.6 | 127.277 | 36.8 | 3328 | 210 | 1245 | 3.1 | 39.677 | 48.5 | 64.44 | 79.08 | 0 | 0 | 11.367 | 15.375 | 10.417 | 13.875 | 14.066 | 18.125 | 0.95 | 1.125 | 2000 | 626 | 2400 | 183 | 153 | 0 | 120 | 0 | 0 | 0 | 445 | 1649 | 1154.2 | 0.0606 | 0.0632 | 0.001 | 0.0064 | 0.0302 | 0.684 | 0.15 | 0.0413 | 0.124 | 0.0092 | 0.0077 | 0.0232 | 0.0615 | 0.153 | 2410/22R6 | 125.6 | 57.5 | 45.3 | 22.8 | 26.2 | 0 | 0 | 18.1 | 9.5 | 0 | 0 | 0 | 7.9 | 0 | 0 | 23.5 | 18.5 | 0 | 0 | 0 | 0 | 0 | 0 | 6.8 | 0 | 0 | 0 | 15.1 | 1616 | 1664 | 1649 |  | 935.1 | 1189.9 | 1154.2 |  | 237.07 | 228.68 | 234.6
2024-10-22 | 43 | Octobre | 2024-10-22 16:09 | 2024-10-22 17:15 | 41812 | 1 | DD13A | 66.02 | 4 | 64 | 125 | 123.3 | 26.42 | 38.5 | 3420 | 236 | 1265 | 2.8 | 44.643 | 48.5 | 64.9 | 75.58 | 0 | 0 | 12.183 | 15.5 | 9.317 | 12.5 | 14.183 | 17.875 | 2.817 | 2.625 | 2000 | 627 | 2400 | 183 | 153 | 0 | 115 | 0 | 0 | 0 | 445 | 1651 | 1155 | 0.0431 | 0.0542 | 0.001 | 0.0054 | 0.031 | 0.608 | 0.143 | 0.0548 | 0.128 | 0.0127 | 0.0071 | 0.0158 | 0.072 | 0.155 | 2410/22R5 | 136.9 | 55.5 | 46.6 | 34.8 | 24.4 | 0 | 0 | 20 | 17.4 | 0 | 0 | 0 | 14 | 0 | 0 | 18 | 20.2 | 0 | 0 | 0 | 0 | 0 | 0 | 6.8 | 0 | 0 | 0 | 16.1 | 1607 | 1636 | 1651 |  | 785.1 | 983.4 | 1155 |  | 229.12 | 229.9 | 233.56
2024-10-22 | 43 | Octobre | 2024-10-22 15:14 | 2024-10-22 16:09 | 41811 | 1 | DD13A | 54.42 | 7 | 60 | 126 | 120.8 | 114.301 | 40.887 | 3556 | 230 | 1372 | 2.8 | 45 | 28.125 | 45.35 | 41.27 | 0 | 0 | 11.133 | 14.75 | 10.05 | 13.25 | 14.166 | 18.25 | 5.537 | 0 | 2000 | 624 | 2400 | 183 | 153 | 0 | 117 | 0 | 0 | 0 | 393 | 1622 | 979.6 | 0.0395 | 0.0433 | 0.001 | 0.0066 | 0.0342 | 1.07 | 0.19 | 0.0424 | 0.131 | 0.006 | 0.0075 | 0.0148 | 0.0461 | 0.187 | 2410/22R5 | 136.6 | 54.6 | 46.8 | 35.2 | 14.1 | 0 | 0 | 20.1 | 18.1 | 0 | 0 | 0 | 13.7 | 0 | 0 | 18.5 | 28.6 | 0 | 0 | 0 | 0 | 0 | 0 | 7.3 | 0 | 0 | 0 | 16.2 | 1580 | 1643 | 1648 | 1622 | 760.7 | 1159.7 | 1211.9 | 979.6 | 241.49 | 238.21 | 238.73 | 237.23
2024-10-22 | 43 | Octobre | 2024-10-22 14:19 | 2024-10-22 15:14 | 41810 | 1 | DD13A | 55.62 | 8 | 64 | 124 | 125 | 114.232 | 38.167 | 3327 | 219 | 1396 | 2.717 | 45.644 | 48.75 | 65.34 | 76.64 | 0 | 0 | 11.15 | 15 | 9.8 | 13 | 14.434 | 18.375 | 2.783 | 2.375 | 2000 | 626 | 2400 | 183 | 153 | 0 | 117 | 0 | 0 | 0 | 398 | 1647 | 1019.6 | 0.0409 | 0.0545 | 0.001 | 0.0053 | 0.0302 | 0.512 | 0.161 | 0.0441 | 0.133 | 0.0169 | 0.0073 | 0.0145 | 0.106 | 0.165 | 2410/11R6 | 136.4 | 55.4 | 46.4 | 34.6 | 14.1 | 0 | 0 | 20.1 | 18.1 | 0 | 0 | 0 | 14.5 | 0 | 0 | 18.3 | 28.4 | 0 | 0 | 0 | 0 | 0 | 0 | 7.2 | 0 | 0 | 0 | 15.7 | 1638 | 1636 | 1647 |  | 954.6 | 1098.3 | 1019.6 |  | 226.63 | 238.02 | 226.58
2024-10-22 | 43 | Octobre | 2024-10-22 13:03 | 2024-10-22 14:19 | 41809 | 1 | DD13A | 75.78 | 5 | 64 | 122 | 120.8 | 133.114 | 42.45 | 3938 | 237 | 1726 | 2.983 | 40.894 | 53 | 72.86 | 74.91 | 0 | 0 | 11.067 | 15.125 | 9.283 | 12.375 | 14.767 | 19.375 | 7.333 | 6 | 2000 | 623 | 2400 | 184 | 153 | 0 | 119 | 0 | 0 | 0 | 445 | 1656 | 1160.9 | 0.0713 | 0.0601 | 0.001 | 0.0056 | 0.0266 | 0.4 | 0.131 | 0.0322 | 0.125 | 0.0126 | 0.0083 | 0.015 | 0.105 | 0.135 | 2410/11R6 | 136.7 | 58.5 | 45.6 | 32.6 | 14 | 0 | 0 | 20.6 | 18.6 | 0 | 0 | 0 | 14.3 | 0 | 0 | 18.9 | 17 | 0 | 0 | 0 | 0 | 0 | 9.5 | 7.6 | 0 | 0 | 0 | 16.2 | 1643 | 1608 | 1664 | 1656 | 985 | 855.9 | 1213.3 | 1160.9 | 226.21 | 234.92 | 230.11 | 231.22
2024-10-22 | 43 | Octobre | 2024-10-22 11:52 | 2024-10-22 13:03 | 41808 | 1 | DD13A | 70.58 | 4 | 65 | 121 | 123.6 | 114.254 | 39.2 | 3417 | 218 | 1134 | 3.017 | 40.11 | 50.625 | 66.41 | 77.49 | 0 | 0 | 12.6 | 16.625 | 9.233 | 12.375 | 13.434 | 17.375 | 3.933 | 4.125 | 2000 | 624 | 2400 | 184 | 155 | 0 | 114 | 0 | 0 | 0 | 445 | 1654 | 1144.1 | 0.0778 | 0.0673 | 0.001 | 0.0056 | 0.0287 | 0.673 | 0.171 | 0.0392 | 0.127 | 0.0136 | 0.0089 | 0.0129 | 0.0369 | 0.174 | 2410/22R2 | 137.3 | 54.6 | 47.9 | 34.8 | 0 | 0 | 0 | 0 | 0 | 0 | 0 | 0 | 20 | 0 | 0 | 37 | 65.9 | 0 | 0 | 0 | 0 | 0 | 0 | 6.5 | 0 | 0 | 0 | 7.9 | 1573 | 1591 | 1638 | 1654 | 689.6 | 618.7 | 1076.6 | 1144.1 | 238.08 | 220.3 | 235.47 | 231.24
2024-10-22 | 43 | Octobre | 2024-10-22 10:56 | 2024-10-22 11:52 | 41807 | 1 | DD13A | 56.62 | 7 | 61 | 123 | 120.2 | 114.508 | 41.933 | 3430 | 235 | 1098 | 2.983 | 41.229 | 54 | 69.74 | 77.27 | 0 | 0 | 15.1 | 20.25 | 26.833 | 33.75 | 0 | 0 | 0 | 0 | 2000 | 625 | 2400 | 183 | 153 | 0 | 128 | 0 | 0 | 0 | 445 | 1642 | 1169.8 | 0.0387 | 0.0302 | 0.001 | 0.0053 | 0.0154 | 0.578 | 0.0537 | 0.0266 | 0.111 | 0.0095 | 0.0087 | 0.0108 | 0.0899 | 0.053 | 2410/21R1 | 138.3 | 80.7 | 57.6 | 0 | 0 | 18.2 | 0 | 81.9 | 0 | 0 | 0 | 0 | 9.8 | 0 | 0 | 10.8 | 0 | 0 | 0 | 0 | 0 | 0 | 17.6 | 0 | 0 | 0 | 0 | 0 | 1623 | 1624 | 1654 | 1642 | 1147.5 | 1000.8 | 1296.3 | 1169.8 | 248.31 | 237.71 | 240.41 | 239.39
2024-10-22 | 43 | Octobre | 2024-10-22 09:57 | 2024-10-22 10:56 | 41806 | 1 | DD13A | 59.32 | 8 | 64 | 120 | 120.4 | 115.232 | 40.817 | 3366 | 230 | 1116 | 4.667 | 25.714 | 53.5 | 69.1 | 78.64 | 0 | 0 | 18.2 | 24.875 | 22.617 | 28.625 | 0 | 0 | 0 | 0 | 2400 | 626 | 2400 | 184 | 0 | 0 | 0 | 0 | 0 | 0 | 435 | 1644 | 1143.4 | 0.034 | 0.0333 | 0.0019 | 0.0086 | 0.03 | 0.703 | 0.0455 | 0.023 | 0.0329 | 0.0085 | 0.0064 | 0.0098 | 0.143 | 0.0476 | 2410/21R3 | 130.8 | 80.6 | 50.2 | 0 | 0 | 28.5 | 0 | 74.7 | 0 | 0 | 0 | 0 | 0 | 0 | 0 | 0 | 0 | 0 | 0 | 0 | 0 | 0 | 27.6 | 0 | 0 | 0 | 0 | 0 | 1595 | 1644 | 1657 | 1644 | 785.6 | 1239 | 1240.4 | 1143.4 | 235.69 | 242.53 | 235.54 | 236.63
2024-10-22 | 43 | Octobre | 2024-10-22 08:51 | 2024-10-22 09:57 | 41805 | 1 | DD14A | 65.35 | 5 | 63 | 127 | 127.4 | 110.866 | 43 | 3829 | 238 | 1102 | 3.433 | 36.99 | 56.25 | 73.22 | 78.49 | 0 | 0 | 15.967 | 21.5 | 27.034 | 34.625 | 0 | 0 | 0 | 0 | 2400 | 624 | 2400 | 185 | 0 | 0 | 0 | 0 | 0 | 0 | 445 | 1677 | 1830.4 | 0.0229 | 0.0279 | 0.001 | 0.0106 | 0.0163 | 0.283 | 0.0272 | 0.0125 | 0.0297 | 0.0258 | 0.0112 | 0.017 | 0.0574 | 0.0289 | 2410/21R3 | 130.8 | 77.6 | 53.2 | 0 | 0 | 28.1 | 0 | 73.7 | 0 | 0 | 0 | 0 | 0 | 0 | 0 | 0 | 0 | 0 | 0 | 0 | 0 | 0 | 29 | 0 | 0 | 0 | 0 | 0 | 1585 | 1677 | 1679 | 1677 | 29.6 | 1736.1 | 1811.4 | 1830.4 | -0.04 | 249.36 | 251.39 | 253.24
2024-10-22 | 43 | Octobre | 2024-10-22 07:33 | 2024-10-22 08:51 | 41804 | 1 | DD14A | 78.12 | 4 | 63 | 129 | 126.5 | 122.907 | 44.1 | 3926 | 252 | 1396 | 4.483 | 28.773 | 55.625 | 74.15 | 75.68 | 0 | 0 | 17.85 | 23.5 | 26.25 | 32.125 | 0 | 0 | 0 | 0 | 2400 | 624 | 2400 | 183 | 0 | 0 | 0 | 0 | 0 | 0 | 450 | 1626 | 1235.2 | 0.0275 | 0.0208 | 0.001 | 0.0068 | 0.0146 | 0.479 | 0.0279 | 0.0298 | 0.021 | 0.001 | 0.0069 | 0.0154 | 0.304 | 0.0279 | 2410/21R3 | 141.3 | 79.5 | 61.8 | 0 | 0 | 28.3 | 0 | 84.7 | 0 | 0 | 0 | 0 | 0 | 0 | 0 | 0 | 0 | 0 | 0 | 0 | 0 | 0 | 28.3 | 0 | 0 | 0 | 0 | 0 | 1565 | 1667 | 1621 | 1626 | 18.3 | 1569.5 | 1151.3 | 1235.2 | -24.63 | 247.39 | 249.64 | 252.09
2024-10-22 | 43 | Octobre | 2024-10-22 06:03 | 2024-10-22 07:33 | 41803 | 1 | DD14A | 90.27 | 7 | 60 | 129 | 128.6 | 122.652 | 52.433 | 4898 | 288 | 1867 | 4.017 | 32.116 | 62.25 | 85.77 | 71.23 | 0 | 0 | 17.217 | 24 | 35.216 | 38.25 | 0 | 0 | 0 | 0 | 2700 | 624 | 2400 | 183 | 0 | 0 | 0 | 0 | 0 | 0 | 495 | 1657 | 1561.7 | 0.0212 | 0.0144 | 0.001 | 0.0087 | 0.0159 | 0.273 | 0.0385 | 0.0273 | 0.032 | 0.0124 | 0.0091 | 0.0076 | 0.0587 | 0.0373 | 2410/21R3 | 140.2 | 79.7 | 60.5 | 0 | 0 | 13.9 | 16 | 97.4 | 0 | 0 | 0 | 0 | 0 | 0 | 0 | 0 | 0 | 0 | 0 | 0 | 0 | 0 | 28.9 | 0 | 0 | 0 | 0 | 0 | 1725 | 1667 | 1673 | 1657 | 331.3 | 1622.8 | 1644.4 | 1561.7 | 101.79 | 249.84 | 247.55 | 252.46
2024-10-22 | 43 | Octobre | 2024-10-22 04:48 | 2024-10-22 06:03 | 41802 | 1 | DD14A | 74.78 | 8 | 65 | 123 | 122.1 | 122.37 | 44.4 | 3945 | 253 | 904 | 5.1 | 24.118 | 55.75 | 72.31 | 75.34 | 0 | 0 | 17.083 | 23.5 | 27.317 | 32.25 | 0 | 0 | 0 | 0 | 2400 | 623 | 2400 | 184 | 0 | 0 | 0 | 0 | 0 | 0 | 445 | 1719 | 275.4 | 0.0175 | 0.0139 | 0.001 | 0.0077 | 0.0156 | 0.582 | 0.0384 | 0.0289 | 0.0295 | 0.0131 | 0.0094 | 0.0095 | 0.0761 | 0.0384 | 2410/21R3 | 140.9 | 80.2 | 60.7 | 0 | 0 | 0 | 0 | 112.1 | 0 | 0 | 0 | 0 | 0 | 0 | 0 | 0 | 0 | 0 | 0 | 0 | 0 | 0 | 28.8 | 0 | 0 | 0 | 0 | 0 | 1599 | 1658 | 1746 | 1719 | 920.1 | 1274.8 | 199.6 | 275.4 | 245.14 | 237.01 | 53.3 | 91.48
2024-10-21 | 43 | Octobre | 2024-10-22 03:38 | 2024-10-22 04:48 | 41801 | 1 | DD14A | 69.68 | 5 | 64 | 123 | 124.8 | 122.383 | 42.5 | 4060 | 255 | 842 | 2.783 | 44.192 | 54.375 | 71.04 | 76.76 | 0 | 0 | 18.034 | 24 | 24.466 | 30.375 | 0 | 0 | 0 | 0 | 3000 | 626 | 2400 | 185 | 0 | 0 | 0 | 0 | 0 | 0 | 520 | 1644 | 1387.9 | 0.0397 | 0.0418 | 0.001 | 0.0025 | 0.0124 | 0.5 | 0.0385 | 0.0301 | 0.0344 | 0.0045 | 0.0071 | 0.014 | 0.127 | 0.0432 | 2410/21R3 | 140.6 | 80.8 | 59.8 | 0 | 0 | 0 | 0 | 111.6 | 0 | 0 | 0 | 0 | 0 | 0 | 0 | 0 | 0 | 0 | 0 | 0 | 0 | 0 | 29 | 0 | 0 | 0 | 0 | 0 | 1588 | 1623 | 1632 | 1644 | 810.9 | 1163.5 | 1198 | 1387.9 | 241.83 | 249.33 | 246.58 | 250.86
2024-10-21 | 43 | Octobre | 2024-10-22 02:34 | 2024-10-22 03:38 | 41800 | 1 | SAE1006 | 64.13 | 4 | 65 | 126 | 119.9 | 122.754 | 38.367 | 3397 | 231 | 1620 | 2.733 | 46.098 | 50.25 | 68.02 | 78.58 | 0 | 0 | 0.033 | 0 | 0 | 0 | 0 | 0 | 0.117 | 0.25 | 2000 | 625 | 2400 | 184 | 153 | 0 | 378 | 0 | 0 | 0 | 450 | 1626 | 1074.6 | 0.0259 | 0.0696 | 0.0238 | 0.0137 | 0.0708 | 0.57 | 0.0634 | 0.0295 | 0.273 | 0.0078 | 0.0067 | 0.013 | 0.0714 | 0.069 | 2410/21R2 | 140.4 | 58 | 49.7 | 32.7 | 0 | 0 | 0 | 140.4 | 0 | 0 | 0 | 0 | 0 | 0 | 0 | 0 | 0 | 0 | 0 | 0 | 0 | 0 | 0 | 0 | 0 | 0 | 0 | 0 | 1663 | 1748 | 1677 | 1626 | 1356.5 | 2286.8 | 1468.8 | 1074.6 | 238.85 | 231.02 | 237.08 | 241.86
2024-10-21 | 43 | Octobre | 2024-10-22 01:41 | 2024-10-22 02:34 | 41799 | 1 | SAE1006 | 53.12 | 7 | 60 | 126 | 123.7 | 122.695 | 37.717 | 3462 | 225 | 936 | 2.75 | 45.818 | 50.125 | 65.26 | 79.74 | 0 | 0 | 0.017 | 0 | 0 | 0 | 0 | 0 | 3.767 | 4 | 2000 | 624 | 2400 | 183 | 153 | 0 | 387 | 0 | 0 | 0 | 450 | 1621 | 942.8 | 0.0768 | 0.0674 | 0.001 | 0.0073 | 0.0349 | 0.426 | 0.212 | 0.0432 | 0.268 | 0.0052 | 0.0091 | 0.0295 | 0.0498 | 0.218 | 2410/12R2 | 137.6 | 57.9 | 47.2 | 32.5 | 0 | 0 | 0 | 0 | 24.7 | 0 | 0 | 0 | 22.8 | 0 | 0 | 19.7 | 54 | 0 | 0 | 0 | 0 | 0 | 0 | 7.7 | 0 | 0 | 0 | 8.7 | 1594 | 1645 | 1630 | 1621 | 642.4 | 1003.6 | 898.3 | 942.8 | 221.44 | 226.5 | 226.51 | 234.96
2024-10-21 | 43 | Octobre | 2024-10-22 00:47 | 2024-10-22 01:41 | 41798 | 1 | SAE1006 | 53.75 | 8 | 65 | 126 | 124.7 | 122.253 | 36.433 | 3177 | 213 | 776 | 2.783 | 45.269 | 48.75 | 62.32 | 80.28 | 0 | 0 | 11.483 | 15.5 | 10.233 | 14.125 | 12.933 | 17.125 | 1.783 | 2 | 2200 | 626 | 2400 | 183 | 153 | 0 | 380 | 0 | 0 | 0 | 450 | 1642 | 1133.2 | 0.0573 | 0.0789 | 0.0038 | 0.0073 | 0.0359 | 0.528 | 0.233 | 0.0546 | 0.279 | 0.0056 | 0.0093 | 0.0271 | 0.119 | 0.215 | 2410/12R2 | 137.5 | 57.1 | 47 | 33.4 | 0 | 0 | 0 | 0 | 25.9 | 0 | 0 | 0 | 21.3 | 0 | 0 | 19.6 | 55.1 | 0 | 0 | 0 | 0 | 0 | 0 | 6.8 | 0 | 0 | 0 | 8.8 | 1636 | 1649 | 1642 |  | 955.2 | 1087.4 | 1133.2 |  | 227.76 | 230.22 | 237.06
2024-10-21 | 43 | Octobre | 2024-10-21 23:53 | 2024-10-22 00:47 | 41797 | 1 | SAE1006 | 54.48 | 5 | 64 | 123 | 122.1 | 122.137 | 38.767 | 3528 | 226 | 914 | 3.817 | 32.227 | 51.625 | 66.87 | 79.9 | 0 | 0 | 10.767 | 14.875 | 10.583 | 14.375 | 14.55 | 19.125 | 2.867 | 3.125 | 2000 | 624 | 2400 | 184 | 153 | 0 | 376 | 0 | 0 | 0 | 450 | 1657 | 1152.4 | 0.0611 | 0.0672 | 0.001 | 0.0072 | 0.0307 | 0.414 | 0.179 | 0.043 | 0.297 | 0.0157 | 0.0139 | 0.0241 | 0.0836 | 0.191 | 2410/12R2 | 137.3 | 55.7 | 45.8 | 35.8 | 0 | 0 | 0 | 0 | 25.5 | 0 | 0 | 0 | 21.6 | 0 | 0 | 20 | 54.1 | 0 | 0 | 0 | 0 | 0 | 0 | 7.2 | 0 | 0 | 0 | 8.9 | 1614 | 1681 | 1696 | 1657 | 899.1 | 1322.7 | 2295.2 | 1152.4 | 235.28 | 227.22 | 259.53 | 230.14
2024-10-21 | 43 | Octobre | 2024-10-21 18:24 | 2024-10-21 23:53 | 41796 | 1 | SAE1006 | 51.54667 | 4 | 64 | 127 | 120.3 | 122.443 | 41.717 | 3760 | 231 | 1222 | 2.9 | 43.793 | 53.625 | 70.85 | 77.13 | 0 | 0 | 12.8 | 16.375 | 10.2 | 13.5 | 12.617 | 16.25 | 6.1 | 7.5 | 2000 | 626 | 2400 | 183 | 154 | 0 | 383 | 0 | 0 | 0 | 450 | 1634 | 1185.8 | [7 empty] | 0.0334 | 0.234 | 0.0097 | 0.01 | 0.0313 | 0.0788 | 0.237 | 2410/12R2 | 137.7 | 54.4 | 49.2 | 34.1 | 0 | 0 | 0 | 0 | 24.9 | 0 | 0 | 0 | 28.3 | 0 | 0 | 20 | 54.9 | 0 | 0 | 0 | 0 | 0 | 0 | 0 | 0 | 0 | 0 | 9.6 | 1651 | 1607 | 1651 | 1634 | 191.3 | 1059.4 | 1290.4 | 1185.8 | 101.48 | 251.15 | 241.71 | 244.74
2024-10-21 | 43 | Octobre | 2024-10-21 17:26 | 2024-10-21 18:24 | 41795 | 1 | DD13C | 57.7 | 5 | 65 | 124 | 122 | 121.321 | 38 | 3459 | 221 | 874 | 3.567 | 34.766 | 50.375 | 65.23 | 79.54 | 0 | 0 | 10.85 | 15 | 9.6 | 12.75 | 13.05 | 17.25 | 4.5 | 5.125 | 2000 | 625 | 2400 | 183 | 153 | 0 | 135 | 0 | 0 | 0 | 485 | 1660 | 1300.7 | 0.0653 | 0.0708 | 0.001 | 0.0056 | 0.0298 | 0.213 | 0.234 | 0.028 | 0.15 | 0.011 | 0.0088 | 0.0232 | 0.0952 | 0.227 | 2410/12R3 | 137.3 | 55.4 | 46.3 | 35.6 | 0 | 0 | 0 | 0 | 25.3 | 0 | 0 | 0 | 21.9 | 0 | 0 | 19.1 | 54.1 | 0 | 0 | 0 | 0 | 0 | 0 | 7.1 | 0 | 0 | 0 | 9.8 | 1583 | 1682 | 1671 | 1660 | 614.2 | 1419.6 | 1369.4 | 1300.7 | 224.12 | 231.87 | 235.2 | 237.4
2024-10-21 | 43 | Octobre | 2024-10-21 16:31 | 2024-10-21 17:26 | 41794 | 1 | DD13C | 55.07 | 7 | 61 | 127 | 127 | 118.402 | 37.417 | 3442 | 225 | 747 | 3.117 | 40.749 | 49.125 | 63.42 | 78.77 | 0 | 0 | 11.083 | 15 | 9.666 | 12.125 | 14.3 | 19 | 2.367 | 2.875 | 2000 | 624 | 2400 | 183 | 153 | 0 | 136 | 0 | 0 | 0 | 383 | 1637 | 978.9 | 0.0647 | 0.0751 | 0.001 | 0.0081 | 0.035 | 0.293 | 0.248 | 0.0376 | 0.154 | 0.0077 | 0.01 | 0.026 | 0.0613 | 0.243 | 2410/12R3 | 138.3 | 55.7 | 46.2 | 36.4 | 0 | 0 | 0 | 0 | 24.5 | 0 | 0 | 0 | 20.6 | 0 | 0 | 20.1 | 58 | 0 | 0 | 0 | 0 | 0 | 0 | 6.2 | 0 | 0 | 0 | 8.9 | 1616 | 1652 | 1656 | 1637 | 789.5 | 1030.5 | 1215.3 | 978.9 | 224.63 | 224.64 | 234.58 | 229.02
2024-10-21 | 43 | Octobre | 2024-10-21 15:35 | 2024-10-21 16:31 | 41793 | 1 | DD13C | 55.65 | 4 | 65 | 120 | 118.5 | 118.685 | 38.55 | 3693 | 224 | 766 | 3.333 | 36 | 51.125 | 66.25 | 79.57 | 0 | 0 | 10.5 | 14.375 | 9.333 | 13.125 | 14.817 | 19.125 | 3.9 | 4.375 | 2000 | 626 | 2400 | 183 | 154 | 0 | 135 | 0 | 0 | 0 | 413 | 1665 | 1035.1 | 0.0752 | 0.0831 | 0.001 | 0.0057 | 0.0381 | 0.747 | 0.189 | 0.0327 | 0.153 | 0.0143 | 0.0088 | 0.0186 | 0.0412 | 0.184 | 2410/12R3 | 138 | 56.7 | 47.9 | 33.4 | 0 | 0 | 0 | 0 | 24.7 | 0 | 0 | 0 | 21.9 | 0 | 0 | 20.7 | 39.1 | 0 | 0 | 0 | 0 | 0 | 14.4 | 7.6 | 0 | 0 | 0 | 9.6 | 1612 | 1628 | 1642 | 1665 | 576.1 | 672.8 | 833.5 | 1035.1 | 203.64 | 206.35 | 214.49 | 217.91
2024-10-21 | 43 | Octobre | 2024-10-21 14:41 | 2024-10-21 15:35 | 41792 | 1 | DD13C | 54.28 | 8 | 65 | 125 | 124.8 | 119.135 | 38.7 | 3438 | 224 | 852 | 3.283 | 38.071 | 50.375 | 65.09 | 78.1 | 0 | 0 | 11.25 | 14.875 | 9.667 | 13 | 13.25 | 17.375 | 4.533 | 4.875 | 2000 | 625 | 2400 | 182 | 154 | 0 | 134 | 0 | 0 | 0 | 435 | 1673 | 1118.3 | 0.0621 | 0.0637 | 0.001 | 0.005 | 0.0364 | 0.556 | 0.197 | 0.0327 | 0.142 | 0.0141 | 0.0084 | 0.018 | 0.0593 | 0.194 | 2410/12R3 | 137.5 | 58 | 46.5 | 33 | 0 | 0 | 0 | 0 | 25.1 | 0 | 0 | 0 | 21.1 | 0 | 0 | 20.2 | 40.4 | 0 | 0 | 0 | 0 | 0 | 14.3 | 7.2 | 0 | 0 | 0 | 9.2 | 1571 | 1682 | 1689 | 1673 | 19.2 | 1179.3 | 1237.8 | 1118.3 | -24.33 | 218.25 | 218 | 219.24
2024-10-21 | 43 | Octobre | 2024-10-21 13:46 | 2024-10-21 14:41 | 41791 | 1 | DD13C | 55.15 | 5 | 64 | 124 | 121.6 | 119.077 | 39.717 | 3542 | 224 | 928 | 3.1 | 40 | 51.125 | 66.46 | 77.23 | 0 | 0 | 10.917 | 14.75 | 11.017 | 14.125 | 14.466 | 19.25 | 3.317 | 3 | 2000 | 625 | 2400 | 184 | 153 | 0 | 134 | 0 | 0 | 0 | 345 | 1669 | 1147 | 0.0486 | 0.0659 | 0.001 | 0.0074 | 0.0364 | 0.785 | 0.206 | 0.028 | 0.162 | 0.0184 | 0.0126 | 0.0144 | 0.108 | 0.205 | 2410/12R3 | 137.8 | 56.4 | 48.6 | 32.8 | 0 | 0 | 0 | 0 | 25.1 | 0 | 0 | 0 | 21.2 | 0 | 0 | 20.1 | 41.4 | 0 | 0 | 0 | 0 | 0 | 13.3 | 7.5 | 0 | 0 | 0 | 9.2 | 1626 | 1631 | 1669 |  | 869 | 819.8 | 1147 |  | 226.25 | 219.25 | 223.27
2024-10-21 | 43 | Octobre | 2024-10-21 12:52 | 2024-10-21 13:46 | 41790 | 1 | DD13C | 54.18 | 7 | 62 | 124 | 120.7 | 119.101 | 38.583 | 3463 | 219 | 860 | 2.033 | 60.984 | 50.375 | 65.17 | 78.34 | 0 | 0 | 10.967 | 14.625 | 10.167 | 13.75 | 14.767 | 18.875 | 2.683 | 3.125 | 2000 | 627 | 2400 | 184 | 154 | 0 | 136 | 0 | 0 | 0 | 413 | 1655 | 1076 | 0.0779 | 0.058 | 0.0014 | 0.0071 | 0.0389 | 1.21 | 0.201 | 0.0298 | 0.137 | 0.0146 | 0.0073 | 0.0174 | 0.111 | 0.195 | 2410/12R3 | 137.3 | 57.2 | 47.3 | 32.8 | 0 | 0 | 0 | 0 | 25 | 0 | 0 | 0 | 21 | 0 | 0 | 20.4 | 41.1 | 0 | 0 | 0 | 0 | 0 | 13.5 | 7.3 | 0 | 0 | 0 | 9 | 1576 | 1636 | 1655 |  | 549.3 | 994.3 | 1076 |  | 219.71 | 230.71 | 226.18
2024-10-21 | 43 | Octobre | 2024-10-21 11:55 | 2024-10-21 12:52 | 41789 | 1 | DD13C | 56.2 | 4 | 64 | 120 | 117.3 | 119.111 | 42.067 | 3749 | 247 | 983 | 2.533 | 47.368 | 52.75 | 69.03 | 75.24 | 0 | 0 | 12.333 | 15.375 | 11.25 | 14.125 | 12.884 | 16.875 | 5.6 | 6.25 | 2000 | 625 | 2400 | 183 | 154 | 0 | 134 | 0 | 0 | 0 | 336 | 1641 | 1096.5 | 0.0487 | 0.0567 | 0.001 | 0.0053 | 0.0252 | 0.527 | 0.167 | 0.0261 | 0.135 | 0.0189 | 0.0151 | 0.015 | 0.106 | 0.162 | 2410/21R1 | 145.2 | 56.9 | 52.3 | 36 | 11.4 | 0 | 0 | 23.5 | 20 | 0 | 0 | 0 | 13.1 | 0 | 0 | 17.9 | 45.7 | 0 | 0 | 0 | 0 | 0 | 13.6 | 0 | 0 | 0 | 0 | 0 | 1581 | 1563 | 1643 | 1641 | 701.6 | 622.9 | 1645.9 | 1096.5 | 234.99 | 236.04 | 263.94 | 235.18
2024-10-21 | 43 | Octobre | 2024-10-21 10:59 | 2024-10-21 11:55 | 41788 | 1 | DD13C | 56.62 | 8 | 65 | 123 | 121 | 119.591 | 42.483 | 3832 | 247 | 793 | 2.55 | 48.235 | 55 | 70.74 | 77.68 | 0 | 0 | 11.8 | 15.75 | 10.533 | 14.25 | 13.267 | 17.25 | 6.883 | 7.625 | 2000 | 626 | 2400 | 183 | 153 | 0 | 134 | 0 | 0 | 0 | 363 | 1662 | 1219.3 | 0.0542 | 0.0428 | 0.001 | 0.0034 | 0.0247 | 0.509 | 0.181 | 0.0249 | 0.128 | 0.0125 | 0.0077 | 0.0158 | 0.0361 | 0.177 | 2410/21R1 | 145.3 | 57.3 | 50.9 | 37.1 | 11.1 | 0 | 0 | 22 | 20.7 | 0 | 0 | 0 | 14 | 0 | 0 | 18.1 | 45.2 | 0 | 0 | 0 | 0 | 0 | 14.2 | 0 | 0 | 0 | 0 | 0 | 1558 | 1635 | 1634 | 1662 | 701.9 | 1074.6 | 29.9 | 1219.3 | 247.55 | 236.96 | -25.71 | 231.56
2024-10-21 | 43 | Octobre | 2024-10-17 03:54 | 2024-10-21 10:59 | 41787 | 1 | DD13C | 118.4867 | 5 | 63 | 117 | 113.9 | 119.732 | 57.683 | 2754 | 105 | 795 | 0 | 0 | 70.5 | 82.45 | 73.33 | 0 | 0 | 0.033 | 0 | 0 | 0 | 0 | 0 | 9.134 | 10.375 | 3200 | 624 | 4490 | 182 | 152 | 0 | 134 | 0 | 0 | 0 | 445 | 1685 | 1275.2 | 0.066 | 0.107 | 0.001 | 0.0047 | 0.0248 | 0.567 | 0.149 | 0.0299 | 0.146 | 0.0139 | 0.0074 | 0.0209 | 0.0792 | 0.155 | 2410/21R1 | 145.6 | 58.4 | 49.6 | 37.6 | 10.9 | 0 | 0 | 23.2 | 19.6 | 0 | 0 | 0 | 14.1 | 0 | 0 | 18.2 | 45.9 | 0 | 0 | 0 | 0 | 0 | 13.7 | 0 | 0 | 0 | 0 | 0 | 1730 | 1704 | 1693 | 1685 | 318 | 1961.6 | 1366.3 | 1275.2 | 96.09 | 243.65 | 223.08 | 222.36
2024-10-16 | 42 | Octobre | 2024-10-17 02:39 | 2024-10-17 03:54 | 41786 | 1 | SAE1006 | 56.33333 | 7 | 61 | 126 | 120.6 | 115.581 | 42.367 | 3909 | 229 | 1373 | 2.867 | 43.953 | 53.25 | 71.54 | 75.41 | 0 | 0 | 0.133 | 0 | 0 | 0 | 0 | 0 | 7.883 | 7.75 | 2200 | 626 | 2400 | 184 | 153 | 0 | 380 | 0 | 0 | 300 | 428 | 1686 | 1154.4 | 0.0988 | 0.0815 | 0.001 | 0.0074 | 0.0328 | 0.97 | 0.161 | 0.0357 | 0.293 | 0.0143 | 0.0117 | 0.0229 | 0.0319 | 0.159 | 2410/12R2 | 127.5 | 56.7 | 47.4 | 23.4 | 0 | 0 | 0 | 0 | 23.1 | 0 | 0 | 0 | 19.8 | 0 | 0 | 18.8 | 35.3 | 0 | 0 | 0 | 0 | 0 | 21.3 | 0 | 0 | 0 | 0 | 9.2 | 1585 | 1681 | 1668 | 1686 | 454.3 | 1050.9 | 1023.8 | 1154.4 | 200.85 | 210.33 | 215.47 | 214.51
2024-10-16 | 42 | Octobre | 2024-10-16 17:06 | 2024-10-17 02:39 | 41785 | 1 | SAE1006 | 62.39667 | 5 | 66 | 115 | 115.2 | 97.434 | 54.133 | 5356 | 280 | 1994 | 0 | 0 | 60.625 | 86.01 | 67.2 | 0 | 0 | 14.433 | 17.125 | 10.967 | 14.5 | 15.6 | 18.25 | 13.133 | 10.625 | 2000 | 627 | 2400 | 387 | 153 | 0 | 383 | 0 | 0 | 300 | 445 | 1676 | 1264.2 | 0.02 | 0.0322 | 0.001 | 0.0058 | 0.0166 | 0.527 | 0.0271 | 0.0229 | 0.273 | 0.0106 | 0.0106 | 0.0201 | 0.105 | 0.13 | 2410/12R2 | 137.3 | 57.5 | 47.2 | 32.6 | 0 | 0 | 0 | 0 | 24.9 | 0 | 0 | 0 | 21.2 | 0 | 0 | 20 | 41.6 | 0 | 0 | 0 | 0 | 0 | 20.7 | 0 | 0 | 0 | 0 | 8.9 | 1652 | 1659 | 1681 | 1676 | 193.1 | 1052.2 | 1373.5 | 1264.2 | 101.63 | 222.37 | 229.99 | 226.61
2024-10-16 | 42 | Octobre | 2024-10-16 12:18 | 2024-10-16 17:06 | 41784 | 1 | DD14A | 287.95 | 5 | 64 | 126 | 124 | 109.289 | 58.067 | 5294 | 293 | 4747 | 2.55 | 49.412 | 68.375 | 104.94 | 70.65 | 0 | 0 | 12.4 | 16.5 | 11 | 14.625 | 14.85 | 19.125 | 19.816 | 18.125 | 3000 | 626 | 2400 | 184 | 0 | 0 | 0 | 0 | 0 | 800 | 485 | 1670 | 1408.6 | 0.0186 | 0.0251 | 0.001 | 0.0057 | 0.0196 | 0.53 | 0.027 | 0.0162 | 0.0286 | 0.0124 | 0.0065 | 0.0173 | 0.0918 | 0.0274 | 2410/13R3 | 125.2 | 57 | 50.5 | 17.7 | 0 | 30.2 | 0 | 95 | 0 | 0 | 0 | 0 | 0 | 0 | 0 | 0 | 0 | 0 | 0 | 0 | 0 | 0 | 0 | 0 | 0 | 0 | 0 | 0 | 1621 | 1695 | 1668 | 1670 | 1094.1 | 1760.5 | 1517.5 | 1408.6 | 245.9 | 240.6 | 244.37 | 237.81
2024-10-16 | 42 | Octobre | 2024-10-16 11:13 | 2024-10-16 12:18 | 41783 | 1 | DD14A | 64.85 | 8 | 63 | 125 | 120.3 | 117.856 | 44.1 | 3915 | 249 | 2061 | 2.983 | 41.899 | 57.125 | 78.34 | 77.72 | 0 | 0 | 0.067 | 0.125 | 0 | 0 | 0 | 0 | 4.983 | 6.25 | 3000 | 627 | 2400 | 184 | 0 | 0 | 0 | 0 | 0 | 800 | 485 | 1643 | 1317.2 | 0.0152 | 0.0277 | 0.001 | 0.0063 | 0.0165 | 0.353 | 0.0268 | 0.0194 | 0.0322 | 0.0094 | 0.0065 | 0.0164 | 0.0727 | 0.0285 | 2410/13R3 | 140.6 | 55.6 | 49.8 | 35.2 | 0 | 40 | 0 | 100.6 | 0 | 0 | 0 | 0 | 0 | 0 | 0 | 0 | 0 | 0 | 0 | 0 | 0 | 0 | 0 | 0 | 0 | 0 | 0 | 0 | 1576 | 1623 | 1683 | 1643 | 869.2 | 1090.5 | 1588.7 | 1317.2 | 253.48 | 244.57 | 239.59 | 247.57
2024-10-16 | 42 | Octobre | 2024-10-16 07:53 | 2024-10-16 11:13 | 41782 | 1 | DD14A | 79.03 | 7 | 60 | 60 | 114.3 | 117.744 | 50.833 | 4984 | 275 | 2971 | 0 | 0 | 62.5 | 90.76 | 73.77 | 0 | 0 | 13.134 | 16.5 | 11.6 | 15.25 | 13.884 | 17.375 | 12.217 | 13.375 | 3000 | 624 | 2400 | 388 | 0 | 0 | 0 | 0 | 0 | 800 | 485 | 1652 | 193.1 | 0.0232 | 0.026 | 0.001 | 0.0065 | 0.0197 | 0.725 | 0.0213 | 0.015 | 0.0287 | 0.0071 | 0.0084 | 0.0164 | 0.0644 | 0.0246 | 2410/13R3 | 145.9 | 57.1 | 50.4 | 38.4 | 0 | 51.2 | 0 | 94.7 | 0 | 0 | 0 | 0 | 0 | 0 | 0 | 0 | 0 | 0 | 0 | 0 | 0 | 0 | 0 | 0 | 0 | 0 | 0 | 0 | 1599 | 1647 | 1648 | 1652 | 906.3 | 1404 | 1367.2 | 193.1 | 244.03 | 250.08 | 247.58 | 101.63
2024-10-16 | 42 | Octobre | 2024-10-16 06:44 | 2024-10-16 07:53 | 41781 | 1 | DD14A | 69.35 | 1 | 59 | 125 | 128.8 | 118.318 | 43.083 | 3833 | 240 | 2362 | 3.083 | 40.541 | 56.625 | 78.79 | 78.86 | 0 | 0 | 12.167 | 16.5 | 10.5 | 14.375 | 12.784 | 16.5 | 7.633 | 8.75 | 3000 | 626 | 2400 | 183 | 0 | 0 | 0 | 0 | 0 | 800 | 485 | 1651 | 1341.5 | 0.0191 | 0.0308 | 0.001 | 0.0057 | 0.0207 | 0.554 | 0.0243 | 0.0191 | 0.0314 | 0.003 | 0.0073 | 0.0199 | 0.0612 | 0.026 | 2410/13R3 | 126.2 | 58.5 | 51.2 | 16.5 | 0 | 37 | 0 | 89.2 | 0 | 0 | 0 | 0 | 0 | 0 | 0 | 0 | 0 | 0 | 0 | 0 | 0 | 0 | 0 | 0 | 0 | 0 | 0 | 0 | 1615 | 1606 | 1753 | 1651 | 974.8 | 1045.1 | 2399.7 | 1341.5 | 240.68 | 250.69 | 231.84 | 244.56
2024-10-16 | 42 | Octobre | 2024-10-16 05:31 | 2024-10-16 06:44 | 41780 | 1 | DD14A | 72.78 | 5 | 65 | 120 | 122.6 | 117.892 | 46.917 | 4255 | 252 | 2691 | 2.567 | 46.753 | 60 | 84.83 | 76.73 | 0 | 0 | 12.633 | 17 | 10.967 | 15 | 14.067 | 18 | 9.25 | 10 | 3000 | 625 | 2400 | 183 | 0 | 0 | 0 | 0 | 0 | 800 | 485 | 1663 | 1499.2 | 0.0225 | 0.028 | 0.001 | 0.0064 | 0.0168 | 0.413 | 0.0254 | 0.018 | 0.028 | 0.0079 | 0.0084 | 0.0227 | 0.087 | 0.0295 | 2410/13R3 | 140.4 | 57.6 | 50.2 | 32.6 | 0 | 46.3 | 0 | 94.1 | 0 | 0 | 0 | 0 | 0 | 0 | 0 | 0 | 0 | 0 | 0 | 0 | 0 | 0 | 0 | 0 | 0 | 0 | 0 | 0 | 1624 | 1653 | 1658 | 1663 | 28.2 | 194.5 | 36.7 | 1499.2 | -24.63 | 101.62 | -23.58 | 246.2
2024-10-15 | 42 | Octobre | 2024-10-16 03:45 | 2024-10-16 05:31 | 41779 | 1 | DD14A | 105.98 | 7 | 61 | 121 | 118.7 | 117.932 | 54.467 | 5332 | 278 | 4379 | 2.783 | 43.473 | 66.5 | 101.61 | 73.26 | 0 | 0 | 12.117 | 16.25 | 11.133 | 15.375 | 14.584 | 19.125 | 16.633 | 15.5 | 3000 | 626 | 2400 | 184 | 0 | 0 | 0 | 0 | 0 | 800 | 450 | 1648 | 1376.7 | 0.0383 | 0.038 | 0.0026 | 0.0076 | 0.0307 | 0.504 | 0.0272 | 0.0201 | 0.0325 | 0.0037 | 0.0089 | 0.0155 | 0.0857 | 0.0409 | 2410/13R2 | 125.7 | 56.8 | 48.8 | 20.1 | 0 | 44.1 | 0 | 81.6 | 0 | 0 | 0 | 0 | 0 | 0 | 0 | 0 | 0 | 0 | 0 | 0 | 0 | 0 | 0 | 0 | 0 | 0 | 0 | 0 | 1642 | 1665 | 1653 | 1648 | 1205.9 | 1566.3 | 1333.2 | 1376.7 | 241.62 | 248.33 | 243.02 | 248.09
2024-10-15 | 42 | Octobre | 2024-10-16 02:45 | 2024-10-16 03:45 | 41778 | 1 | DD13B | 59.78 | 6 | 66 | 126 | 127.2 | 119.864 | 39.483 | 3390 | 224 | 1380 | 2.783 | 45.269 | 50.875 | 67.61 | 77.31 | 0 | 0 | 11.7 | 15.375 | 11.7 | 15.5 | 12.734 | 16.375 | 3.35 | 3.375 | 2000 | 626 | 2200 | 183 | 154 | 0 | 123 | 0 | 0 | 0 | 420 | 1634 | 1187.4 | 0.0197 | 0.0525 | 0.001 | 0.0068 | 0.0126 | 0.449 | 0.0654 | 0.0182 | 0.11 | 0.0032 | 0.0077 | 0.0134 | 0.0396 | 0.0718 | 2410/13 R1 | 140.1 | 56.9 | 49 | 34.2 | 0 | 0 | 0 | 140.1 | 0 | 0 | 0 | 0 | 0 | 0 | 0 | 0 | 0 | 0 | 0 | 0 | 0 | 0 | 0 | 0 | 0 | 0 | 0 | 0 | 1611 | 1615 | 1634 |  | 1059.8 | 1044.3 | 1187.4 |  | 249 | 245.74 | 244.84
2024-10-15 | 42 | Octobre | 2024-10-16 01:46 | 2024-10-16 02:45 | 41777 | 1 | DD13B | 59.63 | 1 | 59 | 127 | 128 | 126.318 | 37.533 | 3365 | 216 | 545 | 3.35 | 37.91 | 50.625 | 63.82 | 80.93 | 0 | 0 | 11.183 | 15.25 | 9.283 | 12.875 | 14.25 | 19.25 | 2.817 | 3.25 | 2000 | 627 | 2200 | 183 | 154 | 0 | 125 | 0 | 0 | 0 | 420 | 1660 | 1138.4 | 0.0305 | 0.05 | 0.001 | 0.0105 | 0.024 | 0.456 | 0.23 | 0.027 | 0.12 | 0.005 | 0.0109 | 0.0223 | 0.0272 | 0.23 | 2410/12 R4 | 137.3 | 54 | 47.5 | 35.8 | 0 | 0 | 0 | 0 | 24.5 | 0 | 0 | 0 | 20.8 | 0 | 0 | 19.8 | 42.5 | 0 | 0 | 0 | 0 | 0 | 13.5 | 7.3 | 0 | 0 | 0 | 8.9 | 1661 | 1683 | 1672 | 1660 | 1061.6 | 1260.4 | 1161.6 | 1138.4 | 221.93 | 222.59 | 222.57 | 227.61
2024-10-15 | 42 | Octobre | 2024-10-16 00:51 | 2024-10-16 01:46 | 41776 | 1 | DD13B | 54.97 | 5 | 64 | 120 | 119.4 | 101.099 | 38.3 | 3484 | 224 | 557 | 3.367 | 35.644 | 51.25 | 64.89 | 80.29 | 0 | 0 | 11.733 | 16 | 10.267 | 14 | 14.334 | 19.25 | 1.967 | 1.875 | 2000 | 626 | 2200 | 183 | 155 | 0 | 123 | 0 | 0 | 0 | 420 | 1661 | 1160.3 | 0.0649 | 0.0628 | 0.001 | 0.0066 | 0.0223 | 0.459 | 0.17 | 0.0303 | 0.133 | 0.0096 | 0.0122 | 0.0185 | 0.066 | 0.179 | 2410/12 R4 | 137.8 | 56.7 | 48.9 | 32.2 | 0 | 0 | 0 | 0 | 24.8 | 0 | 0 | 0 | 21.3 | 0 | 0 | 20.2 | 41.1 | 0 | 0 | 0 | 0 | 0 | 14.6 | 7.2 | 0 | 0 | 0 | 8.6 | 1630 | 1649 | 1655 | 1661 | 907 | 904.4 | 1104.7 | 1160.3 | 227.22 | 216.68 | 228.12 | 228.46
2024-10-15 | 42 | Octobre | 2024-10-15 23:55 | 2024-10-16 00:51 | 41775 | 1 | DD13B | 55.4 | 7 | 61 | 125 | 123.3 | 126.496 | 39.967 | 3625 | 219 | 675 | 3.833 | 32.609 | 53.75 | 68.28 | 80.69 | 0 | 0 | 11.417 | 15.375 | 9.983 | 13.625 | 14.283 | 19.125 | 4.283 | 5.5 | 2000 | 626 | 2200 | 184 | 154 | 0 | 124 | 0 | 0 | 0 | 450 | 1681 | 1228.5 | 0.0646 | 0.0589 | 0.001 | 0.0094 | 0.035 | 0.716 | 0.189 | 0.0392 | 0.124 | 0.0064 | 0.0166 | 0.0245 | 0.05 | 0.187 | 2410/12 R4 | 137.6 | 56.3 | 47.8 | 33.5 | 0 | 0 | 0 | 0 | 25.5 | 0 | 0 | 0 | 21 | 0 | 0 | 20.3 | 40.7 | 0 | 0 | 0 | 0 | 0 | 13.8 | 7.5 | 0 | 0 | 0 | 8.8 | 1590 | 1617 | 1675 | 1681 | 728.5 | 723.6 | 1140.9 | 1228.5 | 232.86 | 217.68 | 219.62 | 221.79
2024-10-15 | 42 | Octobre | 2024-10-15 18:01 | 2024-10-15 23:55 | 41774 | 1 | DD13B | 53.25333 | 8 | 65 | 124 | 119.3 | 126.535 | 41.883 | 3730 | 229 | 787 | 3.85 | 32.208 | 54.125 | 69.47 | 77.54 | 0 | 0 | 0.05 | 0 | 0 | 0 | 0 | 0 | 4.95 | 5.5 | 2000 | 627 | 2200 | 184 | 154 | 0 | 123 | 0 | 0 | 0 | 400 | 1635 | 1097.1 | 0.0447 | 0.0504 | 0.001 | 0.0085 | 0.0323 | 0.465 | 0.228 | 0.0381 | 0.112 | 0.0136 | 0.009 | 0.0239 | 0.0725 | 0.211 | 2410/12 R4 | 137.3 | 57.5 | 47.2 | 32.6 | 0 | 0 | 0 | 0 | 25.5 | 0 | 0 | 0 | 20.8 | 0 | 0 | 20.3 | 39.6 | 0 | 0 | 0 | 0 | 0 | 14.6 | 7.1 | 0 | 0 | 0 | 9.4 | 1653 | 1619 | 1625 | 1635 | 195.1 | 1084.2 | 1042.8 | 1097.1 | 101.84 | 246.32 | 240.19 | 238.48
2024-10-15 | 42 | Octobre | 2024-10-15 14:46 | 2024-10-15 18:01 | 41773 | 1 | SAE1006 | 194.0667 | 7 | 60 | 125 | 121.4 | 109.973 | 45.233 | 4417 | 244 | 908 | 3.233 | 38.66 | 55.375 | 73.33 | 73.45 | 0 | 0 | 0.033 | 0 | 0 | 0 | 0 | 0 | 8.616 | 6.875 | 2500 | 629 | 2520 | 182 | 153 | 0 | 380 | 0 | 0 | 0 | 420 | 1658 | 202.4 | 0.0616 | 0.058 | 0.001 | 0.0073 | 0.0295 | 0.577 | 0.213 | 0.04 | 0.262 | 0.0081 | 0.0115 | 0.0202 | 0.0803 | 0.203 | 2410/12 R2 | 137.8 | 56.6 | 47.7 | 33.5 | 0 | 0 | 0 | 0 | 25 | 0 | 0 | 0 | 20 | 0 | 0 | 20 | 41.4 | 0 | 0 | 0 | 0 | 0 | 13.6 | 7.7 | 0 | 0 | 0 | 10.1 | 1590 | 1643 | 1675 | 1658 | 582.7 | 1120.3 | 230 | 202.4 | 216.44 | 235.67 | 102.03 | 101.84
2024-10-15 | 42 | Octobre | 2024-10-15 13:42 | 2024-10-15 14:46 | 41772 | 1 | SAE1006 | 64.12 | 1 | 57 | 130 | 116.2 | 122.477 | 41.333 | 3819 | 237 | 793 | 4 | 32.5 | 53 | 68.66 | 76.94 | 0 | 0 | 0.133 | 0.125 | 0 | 0 | 0 | 0 | 4.917 | 5.25 | 2300 | 628 | 2400 | 182 | 154 | 0 | 375 | 0 | 0 | 0 | 420 | 1643 | 1082.2 | 0.062 | 0.077 | 0.001 | 0.0109 | 0.0319 | 0.289 | 0.186 | 0.0319 | 0.274 | 0.011 | 0.0122 | 0.0149 | 0.0704 | 0.189 | 2410/12 R2 | 137.3 | 56.8 | 47.5 | 33 | 0 | 0 | 0 | 0 | 24.9 | 0 | 0 | 0 | 21.1 | 0 | 0 | 19.9 | 41.2 | 0 | 0 | 0 | 0 | 0 | 13.6 | 7.4 | 0 | 0 | 0 | 9.2 | 1622 | 1671 | 1668 | 1643 | 609.7 | 1233.7 | 1126.9 | 1082.2 | 202.37 | 227.54 | 222.52 | 233.13
2024-10-15 | 42 | Octobre | 2024-10-15 09:59 | 2024-10-15 13:42 | 41771 | 1 | SAE1006 | 223.27 | 6 | 57 | 125 | 123.7 | 117.368 | 53.4 | 5216 | 283 | 1532 | 2.95 | 42.373 | 61.625 | 84.7 | 69.24 | 0 | 0 | 0.117 | 0 | 0 | 0 | 0 | 0 | 11.734 | 10.25 | 2000 | 625 | 2400 | 184 | 153 | 0 | 377 | 0 | 0 | 0 | 450 | 1647 | 1215.7 | 0.128 | 0.0971 | 0.0012 | 0.0134 | 0.0363 | 0.549 | 0.188 | 0.0286 | 0.256 | 0.009 | 0.0175 | 0.0158 | 0.0569 | 0.184 | 2410/12 R2 | 142.1 | 56.5 | 47.6 | 38 | 0 | 0 | 0 | 0 | 24.9 | 0 | 0 | 0 | 21.1 | 0 | 0 | 20 | 46 | 0 | 0 | 0 | 0 | 0 | 14.2 | 6.8 | 0 | 0 | 0 | 9.1 | 1580 | 1650 | 1682 | 1647 | 328.2 | 1161.8 | 1472 | 1215.7 | 179.65 | 234.54 | 234.53 | 239.5
2024-10-15 | 42 | Octobre | 2024-10-15 09:02 | 2024-10-15 09:59 | 41770 | 1 | DD13B | 56.53 | 7 | 60 | 127 | 125.6 | 123.166 | 40.017 | 3626 | 225 | 857 | 3.717 | 34.17 | 50.375 | 65.68 | 75.53 | 0 | 0 | 11.883 | 15.75 | 10.817 | 13.75 | 13.434 | 16.625 | 3.883 | 4.125 | 2000 | 625 | 2400 | 184 | 154 | 0 | 128 | 0 | 0 | 0 | 336 | 1676 | 1035.9 | 0.101 | 0.0951 | 0.001 | 0.011 | 0.0375 | 0.624 | 0.198 | 0.0301 | 0.14 | 0.0117 | 0.0118 | 0.0123 | 0.0612 | 0.188 | 2410/12 R4 | 129.1 | 57.3 | 44.8 | 27 | 0 | 0 | 0 | 0 | 23.1 | 0 | 0 | 0 | 19.3 | 0 | 0 | 18.6 | 37.9 | 0 | 0 | 0 | 0 | 0 | 13.7 | 7.4 | 0 | 0 | 0 | 9.1 | 1591 | 1645 | 1680 | 1676 | 446.6 | 718.9 | 1005.5 | 1035.9 | 196.33 | 201.99 | 207.63 | 211.99
2024-10-15 | 42 | Octobre | 2024-10-15 07:59 | 2024-10-15 09:02 | 41769 | 1 | DD13B | 63.5 | 8 | 59 | 129 | 130.7 | 116.842 | 42.088 | 3703 | 217 | 780 | 3.967 | 32.521 | 43.75 | 58.93 | 62.37 | 0 | 0 | 10.6 | 14.5 | 9.333 | 12.375 | 11.317 | 13.625 | 10.839 | 2.75 | 2000 | 627 | 2400 | 183 | 153 | 0 | 125 | 0 | 0 | 0 | 365 | 1647 | 1085.2 | 0.0996 | 0.0813 | 0.001 | 0.0067 | 0.0248 | 0.56 | 0.18 | 0.0399 | 0.113 | 0.0033 | 0.009 | 0.0231 | 0.0112 | 0.189 | 2410/12 R4 | 125.6 | 57.6 | 46.4 | 21.6 | 0 | 0 | 0 | 0 | 22.2 | 0 | 0 | 0 | 18.3 | 0 | 0 | 19 | 35.4 | 0 | 0 | 0 | 0 | 0 | 14.3 | 7.3 | 0 | 0 | 0 | 9.1 | 1586 | 1621 | 1649 | 1647 | 421.8 | 860.8 | 981.5 | 1085.2 | 194.85 | 228.27 | 222.69 | 231.16
2024-10-15 | 42 | Octobre | 2024-10-15 06:59 | 2024-10-15 07:59 | 41768 | 1 | DD13B | 59.5 | 1 | 65 | 124 | 123.4 | 122.535 | 23.2 | 2573 | 123 | 804 | 3.267 | 37.959 | 23.125 | 34.64 | 59.81 | 0 | 0 | 10.333 | 13.5 | 0 | 0 | 6.983 | 5.25 | 5.884 | 4.375 | 1300 | 626 | 1290 | 183 | 155 | 0 | 61 | 0 | 0 | 0 | 335 | 1647 | 990.4 | 0.0577 | 0.0911 | 0.001 | 0.0103 | 0.0287 | 0.472 | 0.199 | 0.0348 | 0.0993 | 0.0058 | 0.0098 | 0.0235 | 0.039 | 0.193 | 2410/12 R4 | 55.4 | 55.4 | 0 | 0 | 0 | 0 | 0 | 0 | 9.2 | 0 | 0 | 0 | 5.3 | 0 | 0 | 8.4 | 7.8 | 0 | 0 | 0 | 0 | 0 | 13.6 | 7.5 | 0 | 0 | 0 | 3.6 | 1581 | 1654 | 1652 | 1647 | 609.5 | 197.4 | 1016.3 | 990.4 | 224.64 | 102.16 | 223.62 | 224.44
2024-10-15 | 42 | Octobre | 2024-10-15 05:50 | 2024-10-15 06:59 | 41767 | 1 | DD13B | 68.93 | 6 | 57 | 128 | 125.9 | 122.742 | 44.383 | 4181 | 243 | 1644 | 4.617 | 27.726 | 54.625 | 74.9 | 73.85 | 11.35 | 14.875 | 10.767 | 14 | 22.267 | 25.375 | 0 | 0 | 0 | 0 | 2000 | 627 | 2400 | 184 | 153 | 0 | 124 | 0 | 0 | 0 | 363 | 1653 | 1144.6 | 0.0833 | 0.0756 | 0.001 | 0.0095 | 0.0373 | 0.68 | 0.187 | 0.0261 | 0.111 | 0.0023 | 0.0131 | 0.0298 | 0.0068 | 0.168 | 2410/12 R4 | 125.5 | 58.3 | 46.8 | 20.4 | 0 | 0 | 0 | 0 | 21 | 0 | 0 | 0 | 18.4 | 0 | 0 | 19 | 38 | 0 | 0 | 0 | 0 | 0 | 13.8 | 7.2 | 0 | 0 | 0 | 8.1 | 1556 | 1674 | 1659 | 1653 | 17.2 | 1284.7 | 1202.2 | 1144.6 | -24.33 | 228.88 | 232.16 | 231.81
2024-10-14 | 42 | Octobre | 2024-10-15 04:11 | 2024-10-15 05:50 | 41766 | 1 | DD13B | 99.22 | 1 | 60 | 119 | 118.2 | 122.955 | 48.75 | 4644 | 259 | 1712 | 5.333 | 22.312 | 60.25 | 82.25 | 74.15 | 0 | 0 | 12.017 | 15.25 | 10.867 | 14.5 | 14.233 | 18.125 | 11.633 | 12.25 | 2000 | 629 | 2200 | 183 | 152 | 0 | 124 | 0 | 0 | 0 | 445 | 1645 | 1240.3 | 0.0643 | 0.0868 | 0.0062 | 0.0075 | 0.0337 | 0.776 | 0.165 | 0.0238 | 0.0972 | 0.0082 | 0.0092 | 0.0249 | 0.0173 | 0.133 | 2410/12 R4 | 137.8 | 55.4 | 48 | 34.4 | 0 | 0 | 0 | 0 | 26 | 0 | 0 | 0 | 20.6 | 0 | 0 | 20.4 | 40.7 | 0 | 0 | 0 | 0 | 0 | 14.4 | 6.8 | 0 | 0 | 0 | 8.9 | 1586 | 1655 | 1652 | 1645 | 588.2 | 1369.7 | 1298.9 | 1240.3 | 219.31 | 243.91 | 241.64 | 242.06
2024-10-14 | 42 | Octobre | 2024-10-14 12:47 | 2024-10-15 04:11 | 41765 | 1 | DD13A | 623.8 | 8 | 63 | 95 |  |  | 50.35 | 4768 | 269 | 2444 | 5.283 | 17.981 | 59.75 | 85.17 | 71.2 | 0 | 0 | 11.933 | 16 | 11.75 | 14.125 | 15.267 | 18.875 | 11.4 | 10.625 | 2500 | 630 | 2200 | 184 | 154 | 0 | 123 | 0 | 0 | 400 | 420 | 1630 | 1111 | 0.0309 | 0.0652 | 0.001 | 0.0074 | 0.0278 | 0.638 | 0.193 | 0.0203 | 0.1 | 0.001 | 0.0067 | 0.0239 | 0.0091 | 0.168 | 2410/12 R4 | 137.8 | 51.5 | 46.1 | 40.2 | 0 | 20.8 | 0 | 30.7 | 18.3 | 0 | 0 | 0 | 19 | 0 | 0 | 15.2 | 33.8 | 0 | 0 | 0 | 0 | 0 | 0 | 0 | 0 | 0 | 0 | 0 | 1652 | 1662 | 1652 | 1630 | 193.3 | 1053.8 | 1357.9 | 1111 | 101.7 | 220.85 | 244.91 | 242.13
2024-10-14 | 42 | Octobre | 2024-10-14 07:04 | 2024-10-14 12:47 | 41764 | 1 | DD14A | 342.82 | 7 | 64 | 125 | 130.3 | 113.898 | 47.15 | 4577 | 230 | 4332 | 6.483 | 19.28 | 49.375 | 81.83 | 62.83 | 0 | 0 | 14.1 | 16.75 | 0 | 0 | 13.333 | 16.25 | 19.717 | 16.25 | 3000 | 634 | 2480 | 183 | 0 | 0 | 0 | 0 | 0 | 800 | 445 | 1690 | 1458.9 | 0.0136 | 0.0285 | 0.001 | 0.0039 | 0.0171 | 0.429 | 0.034 | 0.016 | 0.0365 | 0.0088 | 0.0048 | 0.0145 | 0.0717 | 0.0382 | 2410/13 R3 | 83.5 | 56 | 0 | 27.5 | 0 | 20.2 | 0 | 63.3 | 0 | 0 | 0 | 0 | 0 | 0 | 0 | 0 | 0 | 0 | 0 | 0 | 0 | 0 | 0 | 0 | 0 | 0 | 0 | 0 | 1652 | 1703 | 1690 | 1690 | 193.9 | 1546.7 | 1454.8 | 1458.9 | 101.93 | 226.76 | 229.32 | 229.53
2024-10-14 | 42 | Octobre | 2024-10-14 04:59 | 2024-10-14 07:04 | 41763 | 1 | DD14A | 125.08 | 6 | 58 | 121 | 113.4 | 122.038 | 57.8 | 5710 | 280 | 3487 | 7.667 | 15.783 | 68.25 | 100.83 | 70.85 | 0 | 0 | 12.5 | 16.75 | 10.483 | 14.125 | 14.7 | 19 | 20.116 | 17.875 | 3000 | 634 | 2400 | 184 | 0 | 0 | 0 | 0 | 0 | 1200 | 495 | 1647 | 1358.1 | 0.0319 | 0.0305 | 0.001 | 0.0064 | 0.0183 | 0.422 | 0.0211 | 0.0224 | 0.0305 | 0.012 | 0.0062 | 0.014 | 0.0829 | 0.0327 | 2410/13 R2 | 140.4 | 56.2 | 48.4 | 35.8 | 0 | 54.8 | 0 | 85.6 | 0 | 0 | 0 | 0 | 0 | 0 | 0 | 0 | 0 | 0 | 0 | 0 | 0 | 0 | 0 | 0 | 0 | 0 | 0 | 0 | 1593 | 1669 | 1604 | 1647 | 913.8 | 1446.9 | 755.1 | 1358.1 | 247.9 | 240.33 | 227.88 | 247.64
2024-10-13 | 41 | Octobre | 2024-10-14 03:43 | 2024-10-14 04:59 | 41762 | 1 | DD13A | 76.02 | 7 | 61 | 129 | 131.7 | 30.916 | 41.033 | 3551 | 239 | 1480 | 5.8 | 22.241 | 51.375 | 69.07 | 75.12 | 0 | 0 | 12.483 | 15.75 | 10.55 | 13.25 | 15 | 18.375 | 3 | 3.75 | 2000 | 635 | 2400 | 183 | 153 | 0 | 114 | 0 | 0 | 0 | 380 | 1630 | 994.9 | 0.0146 | 0.0473 | 0.001 | 0.0049 | 0.0116 | 0.537 | 0.0426 | 0.0219 | 0.107 | 0.0038 | 0.0054 | 0.0145 | 0.0775 | 0.0519 | 2410/13 R1 | 140.2 | 55.3 | 50.1 | 34.8 | 0 | 0 | 0 | 140.2 | 0 | 0 | 0 | 0 | 0 | 0 | 0 | 0 | 0 | 0 | 0 | 0 | 0 | 0 | 0 | 0 | 0 | 0 | 0 | 0 | 1597 | 1630 | 1630 |  | 901.8 | 1104.9 | 994.9 |  | 244.75 | 241.72 | 234.02
2024-10-13 | 41 | Octobre | 2024-10-14 02:42 | 2024-10-14 03:43 | 41761 | 1 | DD13A | 60.92 | 8 | 64 | 124 | 124.6 | 129.089 | 37.033 | 3557 | 234 | 804 | 2.883 | 43.006 | 48.125 | 63.04 | 77.97 | 0 | 0 | 12.05 | 15.875 | 9.883 | 13.375 | 12.35 | 16.125 | 2.75 | 2.75 | 2000 | 636 | 2400 | 185 | 153 | 0 | 112 | 0 | 0 | 0 | 398 | 1627 | 1015.2 | 0.0689 | 0.0784 | 0.001 | 0.005 | 0.0213 | 0.427 | 0.124 | 0.0299 | 0.113 | 0.0106 | 0.0074 | 0.0145 | 0.102 | 0.125 | 2410/11R6 | 125.6 | 56.6 | 45.5 | 23.5 | 15 | 0 | 0 | 16.1 | 17.9 | 0 | 0 | 0 | 12.1 | 0 | 0 | 18.4 | 15.9 | 0 | 0 | 0 | 0 | 0 | 8.9 | 7.5 | 0 | 0 | 0 | 13.8 | 1651 | 1631 | 1621 | 1627 | 192.1 | 772.5 | 942.8 | 1015.2 | 101.79 | 214.88 | 234.96 | 237.13
2024-10-13 | 41 | Octobre | 2024-10-14 01:46 | 2024-10-14 02:42 | 41760 | 1 | DD13A | 56.1 | 1 | 58 | 131 | 129.5 | 136.228 | 40.05 | 3608 | 231 | 926 | 3.033 | 43.187 | 52.125 | 67.68 | 78.09 | 0 | 0 | 11.883 | 15.875 | 10.15 | 13.375 | 13.317 | 17.25 | 4.7 | 5.625 | 2000 | 634 | 2400 | 185 | 153 | 0 | 114 | 0 | 0 | 0 | 435 | 1641 | 177.6 | 0.059 | 0.0625 | 0.001 | 0.0061 | 0.0257 | 0.603 | 0.137 | 0.0213 | 0.107 | 0.0045 | 0.0075 | 0.0231 | 0.0162 | 0.133 | 2410/11R6 | 136.4 | 57.2 | 46.1 | 33.1 | 14.5 | 0 | 0 | 20.2 | 18.7 | 0 | 0 | 0 | 14.4 | 0 | 0 | 18.4 | 16.5 | 0 | 0 | 0 | 0 | 0 | 9.8 | 7.8 | 0 | 0 | 0 | 16.1 | 1583 | 1651 | 1651 | 1641 | 725.7 | 191.9 | 191.9 | 177.6 | 236.39 | 101.71 | 101.71 | 101.43
2024-10-13 | 41 | Octobre | 2024-10-14 00:53 | 2024-10-14 01:46 | 41759 | 1 | DD13A | 53.32 | 6 | 59 | 126 | 125.9 | 113.911 | 36.833 | 3205 | 212 | 763 | 3.083 | 40.865 | 48.75 | 62.35 | 79.41 | 0 | 0 | 11.817 | 15.875 | 10 | 13.375 | 13.016 | 17.25 | 2 | 2.25 | 2000 | 635 | 2400 | 184 | 153 | 0 | 113 | 0 | 0 | 0 | 395 | 1644 | 1017.9 | 0.0733 | 0.0702 | 0.001 | 0.0057 | 0.0245 | 0.412 | 0.125 | 0.0155 | 0.131 | 0.0079 | 0.0073 | 0.022 | 0.0515 | 0.124 | 2410/11R6 | 125.3 | 55.3 | 46.5 | 23.5 | 14.3 | 0 | 0 | 19 | 15.7 | 0 | 0 | 0 | 12.9 | 0 | 0 | 16 | 16.5 | 0 | 0 | 0 | 0 | 0 | 9.7 | 7.7 | 0 | 0 | 0 | 13.5 | 1610 | 1648 | 1665 | 1644 | 820.9 | 1030.6 | 1252.2 | 1017.9 | 230.76 | 226.82 | 231.89 | 228.08
2024-10-13 | 41 | Octobre | 2024-10-13 23:55 | 2024-10-14 00:53 | 41758 | 1 | DD13A | 58.18 | 7 | 61 | 127 | 126.1 | 136.658 | 40.55 | 3625 | 234 | 995 | 2.867 | 44.302 | 53 | 68.9 | 78.42 | 0 | 0 | 11.867 | 15.75 | 10.15 | 13.375 | 13.1 | 17 | 5.433 | 6.75 | 2000 | 636 | 2400 | 182 | 152 | 0 | 114 | 0 | 0 | 0 | 435 | 1622 | 1143.1 | 0.0755 | 0.0648 | 0.001 | 0.0072 | 0.03 | 0.254 | 0.137 | 0.0227 | 0.11 | 0.0132 | 0.0087 | 0.0233 | 0.0366 | 0.131 | 2410/11R6 | 130.6 | 57.8 | 45.3 | 27.5 | 13.2 | 0 | 0 | 20.5 | 10.7 | 0 | 0 | 0 | 10.8 | 0 | 0 | 23.4 | 20.1 | 0 | 0 | 0 | 0 | 0 | 10.5 | 7.1 | 0 | 0 | 0 | 14.3 | 1565 | 1603 | 1615 | 1622 | 702 | 792.5 | 1077.8 | 1143.1 | 243.75 | 231.98 | 248.06 | 248.57
2024-10-13 | 41 | Octobre | 2024-10-13 18:45 | 2024-10-13 23:55 | 41757 | 1 | DD13A | 52.88 | 8 | 64 | 126 | 125.4 | 114.228 | 39.95 | 3475 | 229 | 935 | 3.15 | 40 | 52.125 | 67.31 | 78.29 | 0 | 0 | 0.117 | 0.125 | 0 | 0 | 0 | 0 | 3.9 | 5 | 2000 | 637 | 2400 | 184 | 153 | 0 | 115 | 0 | 0 | 0 | 413 | 1624 | 1072.3 | 0.0466 | 0.0619 | 0.001 | 0.0071 | 0.0318 | 0.359 | 0.145 | 0.0269 | 0.136 | 0.0082 | 0.0084 | 0.0259 | 0.0823 | 0.144 | 2410/11R6 | 136.9 | 55.9 | 46.7 | 34.3 | 13.3 | 0 | 0 | 20.5 | 12.2 | 0 | 0 | 0 | 22.9 | 0 | 0 | 23.6 | 19.6 | 0 | 0 | 0 | 0 | 0 | 8.7 | 0 | 0 | 0 | 0 | 16.1 | 1651 | 1605 | 1614 | 1624 | 191.9 | 882.9 | 1038.8 | 1072.3 | 101.71 | 238.84 | 245.89 | 242.79
2024-10-13 | 41 | Octobre | 2024-10-13 17:41 | 2024-10-13 18:45 | 41756 | 1 | S355TA | 64.53 | 6 | 58 | 122 | 121.2 | 121.759 | 44.233 | 4100 | 242 | 1781 | 2.917 | 41.829 | 57.375 | 77.96 | 77.83 | 0 | 0 | 11.767 | 15.75 | 10.833 | 14.5 | 12.466 | 16.25 | 9.166 | 10.875 | 2000 | 635 | 2200 | 184 | 153 | 819 | 891 | 202 | 0 | 300 | 315 | 1651 | 192.9 | 0.0739 | 0.0999 | 0.001 | 0.0071 | 0.0305 | 0.608 | 0.112 | 0.135 | 1.12 | 0.124 | 0.0133 | 0.019 | 0.0626 | 0.114 | 2410/12R1 | 138.4 | 56.2 | 48.6 | 33.6 | 11.6 | 0 | 0 | 19.7 | 17.9 | 0 | 0 | 0 | 12.4 | 0 | 0 | 17.8 | 18.5 | 0 | 0 | 0 | 0 | 0 | 17.5 | 7.2 | 0 | 0 | 0 | 15.8 | 1549 | 1619 | 1652 | 1651 | 303.6 | 755.7 | 193.3 | 192.9 | 190.77 | 219.79 | 101.7 | 102.09
2024-10-13 | 41 | Octobre | 2024-10-13 16:44 | 2024-10-13 17:41 | 41755 | 1 | S355TA | 57.07 | 7 | 61 | 122 | 121.8 | 120.177 | 41.833 | 3756 | 232 | 1558 | 2.767 | 44.096 | 54.25 | 72.85 | 77.81 | 0 | 0 | 11.617 | 15.125 | 10.133 | 13.5 | 14.684 | 19.25 | 5.4 | 6.25 | 2000 | 636 | 2200 | 184 | 152 | 820 | 885 | 203 | 0 | 300 | 350 | 1644 | 755.9 | 0.0562 | 0.0816 | 0.001 | 0.0091 | 0.0287 | 0.573 | 0.1 | 0.113 | 1.05 | 0.112 | 0.012 | 0.021 | 0.0584 | 0.103 | 2410/12R1 | 142.5 | 56.4 | 50.1 | 36 | 12.7 | 0 | 0 | 20.2 | 17.7 | 0 | 0 | 0 | 20.4 | 0 | 0 | 18.2 | 20.3 | 0 | 0 | 0 | 0 | 0 | 16.4 | 0 | 0 | 0 | 0 | 16.6 | 1618 | 1607 | 1618 | 1644 | 708.6 | 622.4 | 617.4 | 755.9 | 215.6 | 212.04 | 205.47 | 206.22
2024-10-13 | 41 | Octobre | 2024-10-11 17:27 | 2024-10-13 16:44 | 41754 | 1 | S355TA | 88.55 | 1 | 64 | 115 | 113.6 | 103.504 | 51.233 | 5014 | 273 | 2862 | 2.583 | 44.516 | 62.75 | 90.65 | 73.49 | 0 | 0 | 12.9 | 16.75 | 10.267 | 13.75 | 14.9 | 19 | 13.166 | 12.875 | 3000 | 635 | 2200 | 183 | 152 | 1663 | 0 | 203 | 0 | 300 | 350 | 1653 | 764.5 | 0.0207 | 0.0422 | 0.001 | 0.0118 | 0.0266 | 0.557 | 0.0931 | 0.0207 | 0.0422 | 0.001 | 0.0118 | 0.0266 | 0.557 | 0.0931 | 2410/12R1 | 138.7 | 57.6 | 48.8 | 32.3 | 12.3 | 0 | 0 | 20.8 | 16.9 | 0 | 0 | 0 | 19.3 | 0 | 0 | 18.2 | 18.2 | 0 | 0 | 0 | 0 | 0 | 17.2 | 0 | 0 | 0 | 0 | 15.8 | 1656 | 1662 | 1651 | 1653 | 200.4 | 514.6 | 557.1 | 764.5 | 102.19 | 168.21 | 180 | 202.16
2024-10-11 | 41 | Octobre | 2024-10-11 16:27 | 2024-10-11 17:27 | 41753 | 1 | DD13B | 59.6 | 1 | 61 | 127 | 127.3 | 124.344 | 38.633 | 3640 | 222 | 705 | 3.8 | 33.421 | 51.5 | 66.21 | 79.98 | 0 | 0 | 11.517 | 15.75 | 10.917 | 14.5 | 12.95 | 17.25 | 3.25 | 4 | 2000 | 634 | 2400 | 185 | 152 | 0 | 126 | 0 | 0 | 0 | 435 | 1713 | 309.2 | 0.0949 | 0.0802 | 0.001 | 0.0115 | 0.0323 | 0.757 | 0.157 | 0.0949 | 0.0802 | 0.001 | 0.0115 | 0.0323 | 0.757 | 0.157 | 2410/11R2 | 137.9 | 57.6 | 45.8 | 34.5 | 0 | 0 | 0 | 0 | 25.3 | 0 | 0 | 0 | 16.2 | 0 | 0 | 19.9 | 40.5 | 0 | 0 | 0 | 0 | 0 | 14.6 | 7.2 | 0 | 0 | 0 | 14.2 | 1581 | 1650 | 1670 | 1713 | 550.8 | 189.9 | 222.6 | 309.2 | 217.19 | 101.48 | 102.33 | 103.21
2024-10-11 | 41 | Octobre | 2024-10-11 15:31 | 2024-10-11 16:27 | 41752 | 1 | DD13B | 56.72 | 8 | 66 | 124 | 131.2 | 122.079 | 39.2 | 3685 | 228 | 672 | 3.733 | 33.214 | 52.375 | 67.1 | 80.17 | 0 | 0 | 11.633 | 15.875 | 10.283 | 13.875 | 12.934 | 17.125 | 4.35 | 5.5 | 2000 | 632 | 2400 | 184 | 153 | 0 | 126 | 0 | 0 | 0 | 405 | 1662 | 1040.7 | 0.083 | 0.0662 | 0.001 | 0.009 | 0.0421 | 0.668 | 0.167 | 0.0312 | 0.131 | 0.0153 | 0.0176 | 0.0149 | 0.0638 | 0.165 | 2410/11R2 | 137.4 | 56.3 | 45.8 | 35.3 | 0 | 0 | 0 | 0 | 25.1 | 0 | 0 | 0 | 16.2 | 0 | 0 | 20 | 40.9 | 0 | 0 | 0 | 0 | 0 | 14.3 | 7.6 | 0 | 0 | 0 | 13.3 | 1580 | 1681 | 1659 | 1662 | 668.1 | 1213.2 | 989.8 | 1040.7 | 231.94 | 220.87 | 217.88 | 219.93
2024-10-11 | 41 | Octobre | 2024-10-11 14:36 | 2024-10-11 15:31 | 41751 | 1 | DD13B | 54.7 | 6 | 64 | 125 | 124 | 122.034 | 39.867 | 3633 | 224 | 675 | 3.7 | 33.784 | 51.375 | 65.94 | 77.32 | 0 | 0 | 16.25 | 21 | 23.616 | 30.375 | 0 | 0 | 0 | 0 | 2000 | 633 | 2400 | 183 | 153 | 0 | 125 | 0 | 0 | 0 | 390 | 1666 | 1002.1 | 0.07 | 0.0774 | 0.001 | 0.0094 | 0.0365 | 0.446 | 0.182 | 0.0307 | 0.146 | 0.0159 | 0.0118 | 0.0123 | 0.0581 | 0.177 | 2410/11R4 | 136.9 | 80.3 | 56.6 | 0 | 0 | 0 | 0 | 0 | 25.4 | 0 | 0 | 0 | 17 | 0 | 0 | 20.1 | 37.2 | 0 | 0 | 0 | 0 | 0 | 14.7 | 7.5 | 0 | 0 | 0 | 15 | 1593 | 1639 | 1645 | 1666 | 398.8 | 678.1 | 826.7 | 1002.1 | 186.92 | 200.96 | 212.26 | 214.98
2024-10-11 | 41 | Octobre | 2024-10-11 13:33 | 2024-10-11 14:36 | 41750 | 1 | DD13B | 62.97 | 6 | 62 | 125 | 125.7 | 122.186 | 40.583 | 3558 | 239 | 694 | 3.317 | 37.688 | 51.75 | 66.23 | 76.51 | 0 | 0 | 17.383 | 22.375 | 23.2 | 29.375 | 0 | 0 | 0 | 0 | 2000 | 634 | 2400 | 185 | 152 | 0 | 124 | 0 | 0 | 0 | 435 | 1675 | 1152 | 0.0856 | 0.0643 | 0.001 | 0.0068 | 0.0239 | 0.658 | 0.153 | 0.0303 | 0.13 | 0.0091 | 0.0132 | 0.015 | 0.0466 | 0.157 | 2410/11R4 | 136.8 | 78.5 | 58.3 | 0 | 0 | 0 | 0 | 0 | 24.2 | 0 | 0 | 0 | 15.2 | 0 | 0 | 21.1 | 38.9 | 0 | 0 | 0 | 0 | 0 | 14.8 | 7.6 | 0 | 0 | 0 | 15 | 1612 | 1652 | 1659 | 1675 | 631.7 | 731.7 | 900.7 | 1152 | 210.41 | 199.49 | 210.95 | 220.33
2024-10-11 | 41 | Octobre | 2024-10-11 12:39 | 2024-10-11 13:33 | 41749 | 1 | DD13B | 53.63 | 1 | 60 | 126 | 123.6 | 122.229 | 39.367 | 3448 | 231 | 630 | 3.4 | 37.059 | 53.5 | 67.36 | 81.54 | 0 | 0 | 11.767 | 15.75 | 10.6 | 15.25 | 13.434 | 18.125 | 3.567 | 4.375 | 2000 | 636 | 2400 | 183 | 154 | 0 | 124 | 0 | 0 | 0 | 420 | 1663 | 1098.2 | 0.0633 | 0.0567 | 0.001 | 0.0074 | 0.0241 | 0.294 | 0.137 | 0.023 | 0.127 | 0.0143 | 0.0085 | 0.0114 | 0.0637 | 0.137 | 2410/11R1 | 144.2 | 57.3 | 49.1 | 37.8 | 10.2 | 0 | 0 | 28.5 | 19.9 | 0 | 0 | 0 | 14.3 | 0 | 0 | 18 | 38.1 | 0 | 0 | 0 | 0 | 0 | 15.2 | 0 | 0 | 0 | 0 | 0 | 1577 | 1612 | 1630 | 1663 | 652.3 | 815.9 | 907 | 1098.2 | 231.81 | 229.23 | 227.22 | 223.34
2024-10-11 | 41 | Octobre | 2024-10-11 10:19 | 2024-10-11 12:39 | 41748 | 1 | DD13B | 140.37 | 8 | 65 | 120 | 122.6 | 97.652 | 45.267 | 4212 | 251 | 1377 | 2.95 | 40.678 | 58.375 | 77.67 | 77.37 | 0 | 0 | 11.733 | 15.875 | 10.283 | 13.875 | 14.484 | 19.125 | 8.766 | 9.5 | 2000 | 633 | 2400 | 183 | 152 | 0 | 126 | 0 | 0 | 0 | 435 | 1654 | 197.1 | 0.0523 | 0.0508 | 0.001 | 0.0068 | 0.0198 | 0.215 | 0.139 | 0.0156 | 0.109 | 0.0087 | 0.0072 | 0.0124 | 0.0741 | 0.139 | 2410/11R1 | 140.6 | 57.6 | 48.3 | 34.7 | 9.8 | 0 | 0 | 32.1 | 19.9 | 0 | 0 | 0 | 14.2 | 0 | 0 | 17.9 | 32.2 | 0 | 0 | 0 | 0 | 0 | 14.5 | 0 | 0 | 0 | 0 | 0 | 1652 | 1648 | 1653 | 1654 | 193.1 | 1223.7 | 194.5 | 197.1 | 101.63 | 239.44 | 101.62 | 102.05
2024-10-11 | 41 | Octobre | 2024-10-11 09:05 | 2024-10-11 10:19 | 41747 | 1 | DD13B | 74.1 | 6 | 60 | 126 | 122 | 122.879 | 38.683 | 3548 | 239 | 743 | 4.3 | 29.302 | 51.25 | 65.9 | 79.49 | 11.833 | 15.75 | 10.5 | 13.875 | 16.35 | 21.5 | 0 | 0 | 0 | 0 | 2000 | 635 | 2400 | 182 | 153 | 0 | 124 | 0 | 0 | 0 | 435 | 1656 | 1180.4 | 0.0429 | 0.0562 | 0.001 | 0.0047 | 0.0182 | 0.364 | 0.135 | 0.0297 | 0.112 | 0.0083 | 0.006 | 0.016 | 0.0979 | 0.14 | 2410/11R1 | 135.7 | 56.4 | 49.3 | 30 | 10.4 | 0 | 0 | 33.9 | 18.7 | 0 | 0 | 0 | 12.6 | 0 | 0 | 15.8 | 28.9 | 0 | 0 | 0 | 0 | 0 | 15.4 | 0 | 0 | 0 | 0 | 0 | 1604 | 1632 | 1686 | 1656 | 584.9 | 787.3 | 1624.9 | 1180.4 | 209.1 | 215.73 | 239.61 | 232.44
2024-10-11 | 41 | Octobre | 2024-10-06 11:40 | 2024-10-11 09:05 | 41746 | 1 | DD13B | 122.9167 | 7 | 63 | 116 | 112 | 122.671 | 57.483 | 3051 | 113 | 1053 | 0 | 0 | 72.25 | 86.18 | 75.41 | 0 | 0 | 17.65 | 22 | 14.183 | 18.375 | 10.15 | 12.875 | 15.5 | 18.875 | 3800 | 800 | 3800 | 537 | 152 | 0 | 339 | 0 | 0 | 0 | 375 | 1672 | 958.6 | 0.0847 | 0.0966 | 0.001 | 0.0111 | 0.034 | 0.392 | 0.198 | 0.0147 | 0.118 | 0.0066 | 0.006 | 0.0189 | 0.0427 | 0.187 | 2410/11R1 | 144.9 | 54.6 | 49.8 | 40.5 | 10.3 | 0 | 0 | 35.8 | 19.7 | 0 | 0 | 0 | 13.8 | 0 | 0 | 18.4 | 33.5 | 0 | 0 | 0 | 0 | 0 | 13.4 | 0 | 0 | 0 | 0 | 0 | 1502 | 1687 | 1633 | 1672 | 459.2 | 1198.1 | 745.7 | 958.6 | 246.84 | 216.7 | 211.2 | 208.47
2024-10-06 | 40 | Octobre | 2024-10-06 10:49 | 2024-10-06 11:40 | 41745 | 1 | P355N2 | 51.2 | 1 | 58 | 130 | 128.3 | 125.331 | 39.533 | 3355 | 209 | 1137 | 3.117 | 41.711 | 52.5 | 68.07 | 79.68 | 0 | 0 | 15 | 20.25 | 24.533 | 32.25 | 0 | 0 | 0 | 0 | 2000 | 687 | 2400 | 185 | 153 | 1821 | 0 | 120 | 0 | 0 | 350 | 1646 | 784 | 0.228 | 0.106 | 0.0099 | 0.0067 | 0.027 | 0.492 | 0.195 | 0.144 | 1.1 | 0.0654 | 0.0109 | 0.02 | 0.0443 | 0.163 | 2410/04R1 | 137.8 | 80 | 57.8 | 0 | 0 | 0 | 0 | 27.3 | 26.6 | 0 | 0 | 0 | 19.9 | 0 | 0 | 7.7 | 25.1 | 0 | 0 | 0 | 0 | 0 | 14.3 | 7.1 | 0 | 0 | 0 | 9.8 | 1652 | 1570 | 1624 | 1646 | 193.3 | 360.9 | 648.3 | 784 | 101.7 | 192.07 | 205.8 | 207.82
2024-10-06 | 40 | Octobre | 2024-10-06 08:41 | 2024-10-06 10:49 | 41744 | 1 | P355N2 | 50.85 | 6 | 59 | 127 | 125.6 | 119.59 | 40.083 | 3378 | 212 | 1139 | 3.217 | 39.482 | 52.75 | 68.41 | 78.96 | 0 | 0 | 16.233 | 21.25 | 23.85 | 31.5 | 0 | 0 | 0 | 0 | 2000 | 684 | 2400 | 185 | 154 | 1821 | 0 | 124 | 0 | 0 | 350 | 1640 | 896.3 | 0.0984 | 0.0903 | 0.001 | 0.006 | 0.0304 | 0.515 | 0.143 | 0.135 | 0.984 | 0.0724 | 0.0099 | 0.022 | 0.0497 | 0.148 | 2410/04R1 | 137.2 | 78.4 | 58.8 | 0 | 0 | 0 | 0 | 27.3 | 26.7 | 0 | 0 | 0 | 20.1 | 0 | 0 | 6.8 | 24.7 | 0 | 0 | 0 | 0 | 0 | 13.5 | 7.6 | 0 | 0 | 0 | 10.5 | 1571 | 1604 | 1619 | 1640 | 513.1 | 596.3 | 696.8 | 896.3 | 217.42 | 210.52 | 213.82 | 220.91
2024-10-06 | 40 | Octobre | 2024-10-06 06:12 | 2024-10-06 08:41 | 41743 | 1 | A51671T | 54.30333 | 2 | 64 | 121 | 120.2 | 120.372 | 40.65 | 3448 | 216 | 857 | 3.433 | 35.243 | 51.75 | 66.48 | 76.38 | 0 | 0 | 16.25 | 21.125 | 24.4 | 30.625 | 0 | 0 | 0 | 0 | 2000 | 686 | 2400 | 183 | 154 | 1202 | 0 | 205 | 0 | 0 | 350 | 1642 | 840.4 | 0.0544 | 0.0715 | 0.001 | 0.0059 | 0.0304 | 0.254 | 0.159 | 0.101 | 0.78 | 0.121 | 0.009 | 0.0165 | 0.0503 | 0.158 | 2410/04R3 | 137.4 | 79 | 58.4 | 0 | 0 | 0 | 0 | 12.7 | 28.3 | 0 | 0 | 0 | 21.5 | 0 | 0 | 17.1 | 27.1 | 0 | 0 | 0 | 0 | 0 | 13.1 | 7.4 | 0 | 0 | 0 | 10.2 | 1651 | 1653 | 1642 |  | 191.6 | 195.6 | 840.4 |  | 101.59 | 102.03 | 215.09
2024-10-06 | 40 | Octobre | 2024-10-06 04:47 | 2024-10-06 06:12 | 41742 | 1 | A51671T | 50.96667 | 1 | 59 | 122 | 120.4 | 111.408 | 37.867 | 3238 | 212 | 1103 | 3.367 | 36.238 | 49.5 | 64.6 | 78.43 | 0 | 0 | 14.683 | 19.5 | 23.183 | 29.5 | 0 | 0 | 0 | 0 | 2000 | 685 | 2390 | 184 | 153 | 1202 | 0 | 205 | 0 | 0 | 350 | 1640 | 693 | 0.11 | 0.0897 | 0.0024 | 0.0071 | 0.026 | 0.393 | 0.171 | 0.119 | 0.804 | 0.115 | 0.0099 | 0.0117 | 0.0539 | 0.168 | 2410/04R3 | 137.8 | 80.3 | 57.5 | 0 | 0 | 0 | 0 | 14.2 | 27.7 | 0 | 0 | 0 | 19.5 | 0 | 0 | 17.7 | 27.5 | 0 | 0 | 0 | 0 | 0 | 14.6 | 6.3 | 0 | 0 | 0 | 10.3 | 1585 | 1617 | 1640 |  | 328 | 575 | 693 |  | 176.89 | 200.78 | 202.01
2024-10-05 | 40 | Octobre | 2024-10-06 03:40 | 2024-10-06 04:47 | 41741 | 1 | P355N2 | 67.13 | 6 | 59 | 122 | 121.7 | 116.796 | 38.25 | 3013 | 219 | 836 | 2.7 | 45.185 | 47.125 | 60.48 | 73.92 | 0 | 0 | 16.683 | 19.625 | 21.567 | 27.5 | 0 | 0 | 0 | 0 | 2000 | 686 | 2400 | 184 | 153 | 1822 | 0 | 121 | 0 | 0 | 344 | 1643 | 805.9 | 0.0928 | 0.0903 | 0.001 | 0.007 | 0.0222 | 0.364 | 0.128 | 0.148 | 1.05 | 0.0682 | 0.0086 | 0.0133 | 0.0648 | 0.129 | 2410/04R1 | 137.7 | 82.7 | 55 | 0 | 0 | 0 | 0 | 28 | 27.7 | 0 | 0 | 0 | 18.4 | 0 | 0 | 7.3 | 25.6 | 0 | 0 | 0 | 0 | 0 | 13.8 | 6.8 | 0 | 0 | 0 | 10.1 | 1625 | 1666 | 1643 |  | 722.6 | 1037.6 | 805.9 |  | 213.23 | 217.54 | 211.47
2024-10-05 | 40 | Octobre | 2024-10-06 02:27 | 2024-10-06 03:40 | 41740 | 1 | P355N2 | 72.53 | 7 | 64 | 122 | 125.3 | 117.743 | 39.217 | 3450 | 219 | 1058 | 3.2 | 38.125 | 49.5 | 65.07 | 75.73 | 0 | 0 | 16.066 | 20.125 | 23.15 | 29.375 | 0 | 0 | 0 | 0 | 2000 | 685 | 2400 | 184 | 154 | 1814 | 0 | 124 | 0 | 0 | 299 | 1650 | 594.1 | 0.1 | 0.103 | 0.001 | 0.005 | 0.0237 | 0.484 | 0.138 | 0.18 | 1.15 | 0.078 | 0.0104 | 0.0175 | 0.0676 | 0.138 | 2410/04R1 | 132.5 | 81.8 | 50.7 | 0 | 0 | 0 | 0 | 28.4 | 27.3 | 0 | 0 | 0 | 20.5 | 0 | 0 | 6.5 | 18.3 | 0 | 0 | 0 | 0 | 0 | 14.3 | 7.2 | 0 | 0 | 0 | 10 | 1585 | 1645 | 1658 | 1650 | 523.8 | 32.8 | 549.8 | 594.1 | 211.32 | -24.83 | 175.24 | 185.27
2024-10-05 | 40 | Octobre | 2024-10-06 01:35 | 2024-10-06 02:27 | 41739 | 1 | A51671T | 52.6 | 2 | 59 | 120 | 116.7 | 116.499 | 39.483 | 3248 | 216 | 990 | 3.517 | 34.123 | 50.5 | 65.18 | 76.74 | 0 | 0 | 15.517 | 20.625 | 23.967 | 29.875 | 0 | 0 | 0 | 0 | 2000 | 687 | 2400 | 185 | 154 | 1197 | 0 | 203 | 0 | 0 | 353 | 1652 | 638.7 | 0.0984 | 0.107 | 0.001 | 0.0064 | 0.0211 | 0.978 | 0.152 | 0.108 | 0.817 | 0.113 | 0.0105 | 0.0109 | 0.0307 | 0.145 | 2410/04R3 | 142.6 | 80.8 | 61.8 | 0 | 0 | 0 | 0 | 14 | 28.1 | 0 | 0 | 0 | 21 | 0 | 0 | 17.3 | 30.9 | 0 | 0 | 0 | 0 | 0 | 13.7 | 7.4 | 0 | 0 | 0 | 10.2 | 1637 | 1602 | 1582 | 1652 | 547.8 | 459.1 | 16.4 | 638.7 | 186.36 | 192.38 | -41.86 | 189.5
2024-10-05 | 40 | Octobre | 2024-10-06 00:42 | 2024-10-06 01:35 | 41738 | 1 | A51671T | 52.45 | 1 | 59 | 119 | 117.7 | 101.21 | 38.217 | 3049 | 204 | 1027 | 2.833 | 42 | 48 | 62.18 | 75.36 | 0 | 0 | 14.117 | 18.75 | 24.1 | 29.25 | 0 | 0 | 0 | 0 | 2000 | 687 | 2400 | 185 | 155 | 1200 | 0 | 203 | 0 | 0 | 363 | 1677 | 867.5 | 0.135 | 0.105 | 0.0054 | 0.0063 | 0.0189 | 0.392 | 0.169 | 0.148 | 0.821 | 0.141 | 0.0115 | 0.0092 | 0.0802 | 0.193 | 2410/04R3 | 137.5 | 79.7 | 57.8 | 0 | 0 | 0 | 0 | 13.9 | 28.1 | 0 | 0 | 0 | 18.6 | 0 | 0 | 17.9 | 27.5 | 0 | 0 | 0 | 0 | 0 | 14.3 | 7.1 | 0 | 0 | 0 | 10.1 | 1640 | 1622 | 1636 | 1677 | 648.5 | 484.4 | 568.1 | 867.5 | 197.13 | 185.46 | 189.58 | 198.42
2024-10-05 | 40 | Octobre | 2024-10-05 23:51 | 2024-10-06 00:42 | 41737 | 1 | A51671T | 51.1 | 6 | 59 | 125 | 126 | 126.512 | 37.75 | 3089 | 205 | 791 | 3.233 | 38.66 | 47.75 | 61.09 | 75.89 | 0 | 0 | 16.067 | 20.5 | 21.683 | 27.25 | 0 | 0 | 0 | 0 | 2000 | 685 | 2400 | 184 | 154 | 1200 | 0 | 202 | 0 | 0 | 357 | 1663 | 923.2 | 0.128 | 0.108 | 0.0118 | 0.0076 | 0.0305 | 0.503 | 0.168 | 0.0957 | 0.778 | 0.113 | 0.0097 | 0.0118 | 0.0507 | 0.165 | 2410/04R3 | 137.4 | 80.4 | 57 | 0 | 0 | 0 | 0 | 13.7 | 28 | 0 | 0 | 0 | 20.9 | 0 | 0 | 17 | 27.2 | 0 | 0 | 0 | 0 | 0 | 13.4 | 7.2 | 0 | 0 | 0 | 10 | 1628 | 1700 | 1725 | 1663 | 701.2 | 1164.2 | 1419.9 | 923.2 | 209.39 | 207.54 | 208.54 | 210.59
2024-10-05 | 40 | Octobre | 2024-10-05 17:39 | 2024-10-05 23:51 | 41736 | 1 | A51671T | 51.80333 | 7 | 63 | 123 | 123.8 | 109.376 | 36.917 | 2953 | 198 | 733 | 2.85 | 43.158 | 47.75 | 60.41 | 77.61 | 0 | 0 | 16.567 | 21.625 | 20.35 | 26 | 0 | 0 | 0 | 0 | 2000 | 688 | 2400 | 185 | 154 | 1197 | 0 | 207 | 0 | 0 | 375 | 1662 | 915.9 | [7 empty] | 0.118 | 0.687 | 0.117 | 0.0096 | 0.0139 | 0.0912 | 0.161 | 2410/04R3 | 137.5 | 80.1 | 57.4 | 0 | 0 | 0 | 0 | 13.8 | 27.9 | 0 | 0 | 0 | 20.9 | 0 | 0 | 17.1 | 27.4 | 0 | 0 | 0 | 0 | 0 | 13.6 | 6.8 | 0 | 0 | 0 | 10 | 1652 | 1611 | 1661 | 1662 | 193.1 | 639.8 | 888.7 | 915.9 | 101.63 | 211.89 | 208.88 | 210.55
2024-10-05 | 40 | Octobre | 2024-10-05 16:47 | 2024-10-05 17:39 | 41735 | 1 | A51671T | 51.7 | 1 | 0 | 128 | 127.7 | 116.431 | 35.917 | 2996 | 202 | 656 | 3.267 | 39.184 | 47.125 | 59.62 | 78.72 | 0 | 0 | 14.667 | 20 | 21.25 | 27.125 | 0 | 0 | 0 | 0 | 2000 | 686 | 2400 | 183 | 154 | 1196 | 0 | 203 | 0 | 0 | 368 | 1651 | 885.1 | 0.0636 | 0.107 | 0.001 | 0.0058 | 0.018 | 0.747 | 0.158 | 0.131 | 0.812 | 0.122 | 0.0109 | 0.0093 | 0.0366 | 0.171 | 2410/04R3 | 125.7 | 75.6 | 50.1 | 0 | 0 | 0 | 0 | 12.5 | 25.8 | 0 | 0 | 0 | 19.9 | 0 | 0 | 16.7 | 22.3 | 0 | 0 | 0 | 0 | 0 | 12.4 | 6.8 | 0 | 0 | 0 | 9.3 | 1621 | 1649 | 1651 |  | 679.2 | 831.1 | 885.1 |  | 210.85 | 210.47 | 214.01
2024-10-05 | 40 | Octobre | 2024-10-05 15:44 | 2024-10-05 16:47 | 41734 | 1 | A51671T | 63.05 | 1 | 59 | 126 | 127.8 | 125.033 | 38.317 | 3273 | 208 | 726 | 3.067 | 41.087 | 49.875 | 63.51 | 78.1 | 0 | 0 | 14.934 | 19.625 | 23.383 | 30.125 | 0 | 0 | 0 | 0 | 2000 | 687 | 2400 | 184 | 154 | 1200 | 0 | 203 | 0 | 0 | 270 | 1634 | 605.9 | 0.0854 | 0.102 | 0.001 | 0.0086 | 0.0275 | 0.525 | 0.153 | 0.125 | 0.818 | 0.123 | 0.012 | 0.0106 | 0.0488 | 0.165 | 2410/04R3 | 137.8 | 81.7 | 56.1 | 0 | 0 | 0 | 0 | 13.7 | 28.8 | 0 | 0 | 0 | 21.5 | 0 | 0 | 16.7 | 24.3 | 0 | 0 | 0 | 0 | 0 | 14.7 | 7.3 | 0 | 0 | 0 | 10.8 | 1609 | 1607 | 1634 |  | 644.6 | 626.7 | 605.9 |  | 213.53 | 212.55 | 195.4
2024-10-05 | 40 | Octobre | 2024-10-05 14:46 | 2024-10-05 15:44 | 41733 | 1 | S275J01 | 57.83 | 7 | 63 | 126 | 126.2 | 125.929 | 38.133 | 3223 | 209 | 719 | 3.267 | 38.571 | 50.25 | 63.71 | 79.07 | 0 | 0 | 14.983 | 20 | 23.15 | 30.25 | 0 | 0 | 0 | 0 | 2000 | 688 | 2400 | 183 | 153 | 1197 | 0 | 0 | 0 | 0 | 338 | 1641 | 813.3 | 0.0799 | 0.1 | 0.001 | 0.0069 | 0.0259 | 0.657 | 0.154 | 0.11 | 0.788 | 0.0122 | 0.0095 | 0.0117 | 0.0687 | 0.16 | 2410/04R2 | 137.2 | 80.5 | 56.7 | 0 | 0 | 0 | 0 | 13.4 | 28.1 | 0 | 0 | 0 | 21.1 | 0 | 0 | 17.2 | 25.6 | 0 | 0 | 0 | 0 | 0 | 14.7 | 7.1 | 0 | 0 | 0 | 10 | 1584 | 1624 | 1641 |  | 585.3 | 730.9 | 813.3 |  | 220.03 | 214.61 | 213.23
2024-10-05 | 40 | Octobre | 2024-10-05 13:52 | 2024-10-05 14:46 | 41732 | 1 | S275J01 | 54.6 | 2 | 58 | 125 | 124.9 | 116.705 | 39.533 | 3435 | 211 | 1029 | 3.267 | 38.265 | 51.25 | 66.63 | 77.78 | 0 | 0 | 14.367 | 19 | 25.167 | 32.125 | 0 | 0 | 0 | 0 | 2000 | 686 | 2400 | 184 | 155 | 1191 | 0 | 0 | 0 | 0 | 300 | 1642 | 687.7 | 0.0962 | 0.0974 | 0.001 | 0.0072 | 0.0269 | 0.466 | 0.169 | 0.122 | 0.811 | 0.0126 | 0.0129 | 0.0116 | 0.0385 | 0.172 | 2410/04R2 | 140.3 | 82 | 58.3 | 0 | 0 | 0 | 0 | 12.6 | 27.9 | 0 | 0 | 0 | 22.2 | 0 | 0 | 16.7 | 28.8 | 0 | 0 | 0 | 0 | 0 | 14.2 | 7.5 | 0 | 0 | 0 | 10.4 | 1603 | 1653 | 1620 | 0 | 483.5 | 194.3 | 572 | 0 | 195.65 | 101.54 | 198.77 | 65535
2024-10-05 | 40 | Octobre | 2024-10-05 12:19 | 2024-10-05 13:52 | 41731 | 1 | S275J01 | 92.47 | 6 | 59 | 126 | 126.5 | 130.329 | 39.45 | 3414 | 212 | 959 | 3.5 | 36 | 50.875 | 65.91 | 77.38 | 0 | 0 | 14.8 | 19.875 | 24.651 | 31 | 0 | 0 | 0 | 0 | 2000 | 689 | 2400 | 184 | 155 | 1195 | 0 | 0 | 0 | 0 | 353 | 1652 | 193.1 | 0.139 | 0.133 | 0.0061 | 0.008 | 0.0396 | 0.845 | 0.156 | 0.147 | 0.807 | 0.0138 | 0.0099 | 0.0124 | 0.0784 | 0.165 | 2410/04R2 | 137.3 | 77.9 | 59.4 | 0 | 0 | 0 | 0 | 13.6 | 27.1 | 0 | 0 | 0 | 21.4 | 0 | 0 | 17.4 | 25.8 | 0 | 0 | 0 | 0 | 0 | 14.3 | 7.2 | 0 | 0 | 0 | 10.5 | 1557 | 1637 | 1662 | 1652 | 17.5 | 746.6 | 870 | 193.1 | -23.6 | 209.11 | 206.77 | 101.63
2024-10-05 | 40 | Octobre | 2024-10-05 11:22 | 2024-10-05 12:19 | 41730 | 1 | S275J01 | 57.33 | 1 | 59 | 127 | 128.3 | 119.615 | 39.717 | 3363 | 226 | 733 | 3.25 | 39.077 | 49.875 | 63.88 | 75.35 | 0 | 0 | 15.833 | 19.875 | 23.883 | 30 | 0 | 0 | 0 | 0 | 2000 | 687 | 2400 | 184 | 153 | 1192 | 0 | 0 | 0 | 0 | 308 | 1620 | 729.9 | 0.116 | 0.109 | 0.0034 | 0.0086 | 0.0242 | 0.465 | 0.141 | 0.121 | 0.763 | 0.0051 | 0.011 | 0.0175 | 0.0461 | 0.155 | 2410/04R2 | 137.8 | 80.5 | 57.3 | 0 | 0 | 0 | 0 | 14.5 | 28.3 | 0 | 0 | 0 | 21.3 | 0 | 0 | 17 | 24.1 | 0 | 0 | 0 | 0 | 0 | 14.6 | 7.3 | 0 | 0 | 0 | 10.7 | 1616 | 1590 | 1603 | 1620 | 633.4 | 504.7 | 629.3 | 729.9 | 208.44 | 205.87 | 215.03 | 216.69
2024-10-05 | 40 | Octobre | 2024-10-05 10:32 | 2024-10-05 11:22 | 41729 | 1 | S275J01 | 50.03 | 7 | 63 | 124 | 123.9 | 119.782 | 38.5 | 3276 | 212 | 736 | 3.167 | 39.158 | 50.5 | 64.2 | 78.7 | 0 | 0 | 14.867 | 19.875 | 23.633 | 30.5 | 0 | 0 | 0 | 0 | 2000 | 688 | 2400 | 183 | 154 | 1200 | 0 | 0 | 0 | 0 | 330 | 1647 | 791.4 | 0.0991 | 0.104 | 0.0023 | 0.0072 | 0.0285 | 0.727 | 0.16 | 0.153 | 0.788 | 0.114 | 0.0112 | 0.0079 | 0.0555 | 0.153 | 2410/04R2 | 138.2 | 79.8 | 58.4 | 0 | 0 | 0 | 0 | 15.1 | 27.8 | 0 | 0 | 0 | 20 | 0 | 0 | 18.1 | 25.4 | 0 | 0 | 0 | 0 | 0 | 14.7 | 7.2 | 0 | 0 | 0 | 9.9 | 1599 | 1592 | 1600 | 1647 | 565.4 | 573.7 | 536.5 | 791.4 | 209.33 | 214.21 | 204.93 | 207.96
2024-10-05 | 40 | Octobre | 2024-10-05 09:41 | 2024-10-05 10:32 | 41728 | 1 | A51671T | 50.73 | 2 | 60 | 127 | 127.2 | 116.083 | 37 | 3130 | 212 | 724 | 3.2 | 39.688 | 48.875 | 62.09 | 79.26 | 0 | 0 | 14.983 | 20.125 | 22.017 | 28.625 | 0 | 0 | 0 | 0 | 2000 | 685 | 2400 | 184 | 153 | 1203 | 0 | 202 | 0 | 0 | 300 | 1643 | 705.7 | 0.0947 | 0.109 | 0.001 | 0.0069 | 0.0258 | 0.85 | 0.143 | 0.133 | 0.794 | 0.121 | 0.0115 | 0.0158 | 0.0816 | 0.156 | 2410/04R3 | 137.3 | 79.5 | 57.8 | 0 | 0 | 0 | 0 | 13.6 | 28.8 | 0 | 0 | 0 | 19.9 | 0 | 0 | 17.1 | 25 | 0 | 0 | 0 | 0 | 0 | 14.8 | 7.6 | 0 | 0 | 0 | 10.5 | 1622 | 1627 | 1643 |  | 658.7 | 636.9 | 705.7 |  | 208.06 | 202.87 | 201.71
2024-10-05 | 40 | Octobre | 2024-10-05 08:33 | 2024-10-05 09:41 | 41727 | 1 | A51671T | 68.07 | 6 | 59 | 126 | 126.7 | 125.257 | 38.55 | 3267 | 213 | 686 | 3.333 | 37.8 | 49.5 | 62.97 | 77.04 | 0 | 0 | 15.7 | 19.625 | 22.85 | 29.875 | 0 | 0 | 0 | 0 | 2000 | 687 | 2400 | 183 | 154 | 1193 | 0 | 202 | 0 | 0 | 345 | 1640 | 852.8 | 0.0898 | 0.1 | 0.001 | 0.0074 | 0.029 | 0.367 | 0.156 | 0.129 | 0.806 | 0.123 | 0.011 | 0.0169 | 0.11 | 0.163 | 2410/04R3 | 137.5 | 79.3 | 58.2 | 0 | 0 | 0 | 0 | 14.4 | 28.1 | 0 | 0 | 0 | 21.3 | 0 | 0 | 18.3 | 22.1 | 0 | 0 | 0 | 0 | 0 | 14.5 | 7.8 | 0 | 0 | 0 | 11 | 1610 | 1619 | 1619 | 1640 | 439.7 | 683.4 | 615.5 | 852.8 | 184.86 | 212.39 | 204.7 | 217.26
2024-10-05 | 40 | Octobre | 2024-10-05 07:40 | 2024-10-05 08:33 | 41726 | 1 | A51671T | 52.5 | 1 | 60 | 125 | 128.5 | 119.633 | 36.783 | 3174 | 198 | 680 | 3.517 | 35.545 | 48.5 | 61.61 | 79.11 | 0 | 0 | 15.367 | 21.25 | 21.417 | 27.25 | 0 | 0 | 0 | 0 | 2000 | 687 | 2400 | 183 | 153 | 1201 | 0 | 206 | 0 | 0 | 300 | 1654 | 695.4 | 0.0777 | 0.107 | 0.001 | 0.0073 | 0.0316 | 0.288 | 0.162 | 0.147 | 0.818 | 0.121 | 0.0102 | 0.0162 | 0.091 | 0.165 | 2410/04R3 | 137.5 | 81.3 | 56.2 | 0 | 0 | 0 | 0 | 13.6 | 28.5 | 0 | 0 | 0 | 21.3 | 0 | 0 | 18.4 | 23.1 | 0 | 0 | 0 | 0 | 0 | 14.6 | 7.5 | 0 | 0 | 0 | 10.5 | 1628 | 1633 | 1650 | 1654 | 657.2 | 488 | 542.9 | 695.4 | 204.63 | 180.04 | 178.65 | 194.66
2024-10-05 | 40 | Octobre | 2024-10-05 06:49 | 2024-10-05 07:40 | 41725 | 1 | S275J02 | 51.37 | 7 | 64 | 129 | 130.6 | 123.35 | 38.917 | 3290 | 209 | 682 | 3.433 | 37.573 | 50.5 | 64.01 | 77.86 | 0 | 0 | 15.383 | 20.625 | 23.533 | 29.875 | 0 | 0 | 0 | 0 | 2000 | 687 | 2400 | 184 | 153 | 1267 | 0 | 0 | 0 | 0 | 293 | 1635 | 670.9 | 0.0954 | 0.103 | 0.001 | 0.0061 | 0.0295 | 0.367 | 0.161 | 0.118 | 0.764 | 0.0049 | 0.0117 | 0.0195 | 0.0481 | 0.164 | 2410/04R2 | 137.5 | 80.2 | 57.3 | 0 | 0 | 0 | 0 | 14.6 | 28.3 | 0 | 0 | 0 | 20.1 | 0 | 0 | 17.3 | 25.6 | 0 | 0 | 0 | 0 | 0 | 13.6 | 7.6 | 0 | 0 | 0 | 10.4 | 1621 | 1615 | 1622 | 1635 | 561.6 | 523.3 | 586.7 | 670.9 | 196.88 | 194.94 | 199.55 | 202.34
2024-10-05 | 40 | Octobre | 2024-10-05 05:55 | 2024-10-05 06:49 | 41724 | 1 | S275J02 | 53.87 | 2 | 61 | 125 | 127.1 | 132.411 | 37.15 | 3146 | 202 | 713 | 4.383 | 28.517 | 49.25 | 62.43 | 79.54 | 0 | 0 | 15.65 | 20.625 | 21.5 | 28.625 | 0 | 0 | 0 | 0 | 2000 | 686 | 2400 | 184 | 155 | 1262 | 0 | 0 | 0 | 0 | 315 | 1673 | 762.6 | 0.0866 | 0.0969 | 0.001 | 0.0056 | 0.0215 | 0.578 | 0.137 | 0.119 | 0.829 | 0.0116 | 0.0099 | 0.0123 | 0.0754 | 0.142 | 2410/04R2 | 137.2 | 79.8 | 57.4 | 0 | 0 | 0 | 0 | 14.2 | 28.2 | 0 | 0 | 0 | 21.6 | 0 | 0 | 16.5 | 24.9 | 0 | 0 | 0 | 0 | 0 | 14.3 | 7.7 | 0 | 0 | 0 | 9.8 | 1627 | 1608 | 1631 | 1673 | 568.8 | 22.5 | 465.4 | 762.6 | 194.56 | -32.61 | 177.64 | 191.13
2024-10-04 | 40 | Octobre | 2024-10-05 05:05 | 2024-10-05 05:55 | 41723 | 1 | S275J01 | 50.37 | 6 | 61 | 124 | 126 | 111.189 | 37.517 | 3182 | 200 | 706 | 3.683 | 33.665 | 49.125 | 62.37 | 78.56 | 0 | 0 | 13.983 | 18.125 | 23.533 | 31 | 0 | 0 | 0 | 0 | 2000 | 685 | 2400 | 185 | 154 | 1204 | 0 | 0 | 0 | 0 | 330 | 1670 | 798.5 | 0.0849 | 0.105 | 0.0019 | 0.0063 | 0.0297 | 0.672 | 0.149 | 0.111 | 0.801 | 0.0073 | 0.0096 | 0.0171 | 0.0499 | 0.162 | 2410/04R2 | 137.6 | 80.6 | 57 | 0 | 0 | 0 | 0 | 13 | 28 | 0 | 0 | 0 | 22.2 | 0 | 0 | 17.2 | 27.2 | 0 | 0 | 0 | 0 | 0 | 13.4 | 7.4 | 0 | 0 | 0 | 9.2 | 1597 | 1632 | 1670 |  | 463.7 | 640.9 | 798.5 |  | 195.83 | 200.61 | 196.13
2024-10-04 | 40 | Octobre | 2024-10-05 04:15 | 2024-10-05 05:05 | 41722 | 1 | S275J01 | 49.35 | 1 | 59 | 122 | 123.3 | 122.19 | 35.55 | 2879 | 195 | 647 | 3.667 | 33.273 | 47.25 | 59.33 | 79.75 | 0 | 0 | 15.05 | 20.5 | 20.5 | 26.75 | 0 | 0 | 0 | 0 | 2000 | 1356 | 2400 | 184 | 154 | 1204 | 0 | 0 | 0 | 0 | 295 | 1654 | 612.1 | 0.0935 | 0.111 | 0.001 | 0.0065 | 0.0311 | 0.529 | 0.128 | 0.144 | 0.824 | 0.0099 | 0.0098 | 0.0181 | 0.0778 | 0.131 | 2410/04R2 | 137.6 | 80 | 57.6 | 0 | 0 | 0 | 0 | 12.9 | 28.1 | 0 | 0 | 0 | 21 | 0 | 0 | 17 | 27.3 | 0 | 0 | 0 | 0 | 0 | 13.7 | 7.2 | 0 | 0 | 0 | 10.4 | 1634 | 1660 | 1654 |  | 524.8 | 607.8 | 612.1 |  | 184.84 | 181.52 | 185.29
2024-10-04 | 40 | Octobre | 2024-10-05 03:19 | 2024-10-05 04:15 | 41721 | 1 | S275J01 | 56.5 | 7 | 64 | 122 | 122.6 | 117.102 | 36.6 | 2774 | 189 | 743 | 2.8 | 43.571 | 46.875 | 59.01 | 76.84 | 0 | 0 | 17.667 | 22 | 18.933 | 24.75 | 0 | 0 | 0 | 0 | 2000 | 687 | 2400 | 184 | 154 | 1207 | 0 | 0 | 0 | 0 | 295 | 1681 | 686.9 | 0.0801 | 0.117 | 0.001 | 0.0067 | 0.0289 | 0.678 | 0.134 | 0.146 | 0.805 | 0.0107 | 0.0112 | 0.0145 | 0.0738 | 0.139 | 2410/04R2 | 137.2 | 78.3 | 58.9 | 0 | 0 | 0 | 0 | 13.2 | 28.4 | 0 | 0 | 0 | 20.2 | 0 | 0 | 17.2 | 27.5 | 0 | 0 | 0 | 0 | 0 | 14.2 | 6.4 | 0 | 0 | 0 | 10.1 | 1644 | 1665 | 1681 |  | 704.4 | 652.5 | 686.9 |  | 201.04 | 184.02 | 179.11
2024-10-04 | 40 | Octobre | 2024-10-05 02:25 | 2024-10-05 03:19 | 41720 | 1 | S275J01 | 54.17 | 2 | 61 | 124 | 126.4 | 126.395 | 38.117 | 3191 | 205 | 743 | 3.233 | 38.351 | 49.25 | 62.7 | 77.52 | 0 | 0 | 15.2 | 20.25 | 22.917 | 29 | 0 | 0 | 0 | 0 | 2000 | 686 | 2400 | 186 | 153 | 1199 | 0 | 0 | 0 | 0 | 346 | 1656 | 698.6 | 0.0795 | 0.107 | 0.001 | 0.0083 | 0.0372 | 1.07 | 0.14 | 0.13 | 0.818 | 0.0097 | 0.0117 | 0.0278 | 0.0716 | 0.145 | 2410/04R2 | 137.7 | 81.4 | 56.3 | 0 | 0 | 0 | 0 | 13.3 | 28.1 | 0 | 0 | 0 | 21.8 | 0 | 0 | 16.3 | 27.3 | 0 | 0 | 0 | 0 | 0 | 13.6 | 7.2 | 0 | 0 | 0 | 10.1 | 1620 | 1650 | 1656 |  | 528.8 | 610.8 | 698.6 |  | 193 | 187.3 | 193.91
2024-10-04 | 40 | Octobre | 2024-10-05 01:25 | 2024-10-05 02:25 | 41719 | 1 | S275J01 | 59.6 | 6 | 60 | 129 | 130.8 | 124.283 | 42.233 | 3633 | 218 | 1000 | 2.95 | 43.729 | 53.625 | 69.51 | 76.18 | 0 | 0 | 16.033 | 20.375 | 26.2 | 33.25 | 0 | 0 | 0 | 0 | 2000 | 686 | 2400 | 185 | 154 | 1199 | 0 | 0 | 0 | 0 | 363 | 1632 | 896.4 | 0.0831 | 0.112 | 0.001 | 0.0075 | 0.0349 | 0.566 | 0.158 | 0.0925 | 0.76 | 0.0058 | 0.0111 | 0.0206 | 0.0475 | 0.147 | 2410/04R2 | 137.8 | 81.8 | 56 | 0 | 0 | 0 | 0 | 13.4 | 27 | 0 | 0 | 0 | 22 | 0 | 0 | 17 | 25.6 | 0 | 0 | 0 | 0 | 0 | 14.3 | 7.4 | 0 | 0 | 0 | 11.1 | 1552 | 1543 | 1607 | 1632 | 378 | 546.4 | 760.7 | 896.4 | 205.27 | 237.29 | 226.8 | 225.27
2024-10-04 | 40 | Octobre | 2024-10-05 00:27 | 2024-10-05 01:25 | 41718 | 1 | S275J01 | 57.78 | 1 | 59 | 129 | 131.2 | 131.222 | 39.633 | 3299 | 205 | 1127 | 3.2 | 40.312 | 48.875 | 64.22 | 73.99 | 0 | 0 | 16.133 | 20.375 | 23.5 | 28.375 | 0 | 0 | 0 | 0 | 2000 | 687 | 2400 | 184 | 154 | 1195 | 0 | 0 | 0 | 0 | 398 | 1636 | 1023.6 | 0.0583 | 0.102 | 0.001 | 0.0061 | 0.0232 | 0.424 | 0.133 | 0.0895 | 0.536 | 0.0081 | 0.0117 | 0.0179 | 0.0768 | 0.134 | 2410/04R2 | 130.2 | 82.2 | 48 | 0 | 0 | 0 | 0 | 12.8 | 27.6 | 0 | 0 | 0 | 20.5 | 0 | 0 | 16.5 | 22.1 | 0 | 0 | 0 | 0 | 0 | 14.3 | 6.5 | 0 | 0 | 0 | 9.9 | 1583 | 1620 | 1493 | 1636 | 569.7 | 912.4 | 10.9 | 1023.6 | 218.59 | 233.09 | -23.92 | 232.84
2024-10-04 | 40 | Octobre | 2024-10-04 18:33 | 2024-10-05 00:27 | 41717 | 1 | S275J01 | 87.40333 | 7 | 64 | 124 | 125 | 125.378 | 18.233 | 1952 | 58 | 1019 | 3.15 | 39.365 | 15.25 | 25.53 | 50.18 | 0 | 0 | 0 | 0 | 2.833 | 1.75 | 6.1 | 5.75 | 9.3 | 7.75 | 1500 | 686 | 1100 | 186 | 154 | 521 | 0 | 0 | 0 | 0 | 357 | 1647 | 995.9 | 0.0639 | 0.291 | 0.001 | 0.0089 | 0.0167 | 0.535 | 0.141 | 0.0512 | 0.446 | 0.0075 | 0.0095 | 0.0142 | 0.0525 | 0.139 | 2410/04R1 | 10.4 | 10.4 | 0 | 0 | 0 | 0 | 0 | 0 | 0 | 0 | 0 | 0 | 0 | 0 | 0 | 0 | 10.4 | 0 | 0 | 0 | 0 | 0 | 0 | 0 | 0 | 0 | 0 | 0 | 1653 | 1630 | 1649 | 1647 | 195.9 | 743.5 | 917 | 995.9 | 102.14 | 212.61 | 217.7 | 224.85
2024-10-04 | 40 | Octobre | 2024-10-04 17:40 | 2024-10-04 18:33 | 41716 | 1 | P355N2 | 53.53 | 1 | 60 | 134 |  |  | 40.833 | 3614 | 196 | 1429 | 3.283 | 40.812 | 50.875 | 68.37 | 74.76 | 0 | 0 | 15.35 | 20.25 | 25.484 | 30.375 | 0 | 0 | 0 | 0 | 2000 | 684 | 2400 | 185 | 153 | 1820 | 0 | 122 | 0 | 200 | 375 | 1637 | 948.3 | 0.0966 | 0.117 | 0.002 | 0.0079 | 0.0277 | 0.374 | 0.135 | 0.145 | 1.11 | 0.0792 | 0.0153 | 0.0132 | 0.0698 | 0.138 | 2410/04R1 | 125.1 | 77.8 | 47.3 | 0 | 0 | 0 | 0 | 24.5 | 23.6 | 0 | 0 | 0 | 19.8 | 0 | 0 | 6.8 | 19.2 | 0 | 0 | 0 | 0 | 0 | 14.7 | 6.7 | 0 | 0 | 0 | 9.8 | 1587 | 1624 | 1601 | 1637 | 341.5 | 786.3 | 23.7 | 948.3 | 178.77 | 219.98 | -25.01 | 226.69
2024-10-04 | 40 | Octobre | 2024-10-04 13:42 | 2024-10-04 17:40 | 41715 | 1 | P355N2 | 56.59667 | 2 | 63 | 129 | 130.1 | 114.304 | 44.9 | 3406 | 192 | 1438 | 3.483 | 37.033 | 56.25 | 73.15 | 75.17 | 0 | 0 | 19.65 | 23.375 | 25.25 | 32.75 | 0 | 0 | 0 | 0 | 2000 | 685 | 2300 | 184 | 154 | 1821 | 0 | 129 | 0 | 0 | 368 | 1630 | 910.8 | 0.0494 | 0.0934 | 0.001 | 0.0059 | 0.0264 | 0.502 | 0.13 | 0.136 | 0.972 | 0.0721 | 0.0138 | 0.0126 | 0.0705 | 0.14 | 2410/04R1 | 137.2 | 80.3 | 56.9 | 0 | 0 | 0 | 0 | 27.2 | 27.7 | 0 | 0 | 0 | 20.6 | 0 | 0 | 7.7 | 22.6 | 0 | 0 | 0 | 0 | 0 | 14.2 | 7.1 | 0 | 0 | 0 | 10.1 | 1579 | 1590 | 1623 | 1630 | 572.6 | 742.6 | 895.4 | 910.8 | 221.14 | 234.27 | 230.08 | 227.53
2024-10-04 | 40 | Octobre | 2024-10-04 12:48 | 2024-10-04 13:42 | 41714 | 1 | S355TA | 54.6 | 7 | 65 | 126 | 128 | 131.139 | 43.167 | 3567 | 183 | 1719 | 3.467 | 36.346 | 55.5 | 74 | 77.14 | 0 | 0 | 15.233 | 19.875 | 27.934 | 35.375 | 0 | 0 | 0 | 0 | 2000 | 684 | 2400 | 184 | 153 | 1678 | 0 | 208 | 0 | 200 | 375 | 1632 | 959.2 | 0.0883 | 0.114 | 0.001 | 0.0076 | 0.0254 | 0.737 | 0.116 | 0.145 | 1.06 | 0.148 | 0.0135 | 0.0043 | 0.0663 | 0.124 | 2410/04R1 | 137.4 | 79.8 | 57.6 | 0 | 0 | 0 | 0 | 27.1 | 26.8 | 0 | 0 | 0 | 20 | 0 | 0 | 6.9 | 24.4 | 0 | 0 | 0 | 0 | 0 | 14.5 | 7.6 | 0 | 0 | 0 | 10.1 | 1569 | 1584 | 1599 | 1632 | 428.8 | 592.6 | 640.5 | 959.2 | 205.3 | 220.94 | 218.5 | 230.24
2024-10-04 | 40 | Octobre | 2024-10-04 11:48 | 2024-10-04 12:48 | 41713 | 1 | S355TA | 59.92 | 6 | 61 | 127 | 128.8 | 117.899 | 42.367 | 3482 | 189 | 1262 | 3.35 | 37.91 | 53.75 | 70.14 | 76.12 | 0 | 0 | 15.983 | 20.75 | 26.383 | 32.75 | 0 | 0 | 0 | 0 | 2000 | 685 | 2400 | 184 | 153 | 1674 | 0 | 202 | 0 | 200 | 360 | 1646 | 906.7 | 0.0906 | 0.0938 | 0.001 | 0.0077 | 0.0293 | 0.628 | 0.151 | 0.155 | 1.05 | 0.124 | 0.0125 | 0.0128 | 0.0742 | 0.14 | 2410/04R1 | 137.8 | 79.5 | 58.3 | 0 | 0 | 0 | 0 | 28 | 27.7 | 0 | 0 | 0 | 16 | 0 | 0 | 6.8 | 26.7 | 0 | 0 | 0 | 0 | 0 | 14.7 | 7.2 | 0 | 0 | 0 | 10.7 | 1594 | 1589 | 1612 | 1646 | 574.9 | 558.7 | 668.4 | 906.7 | 213.27 | 213.89 | 214.57 | 218.5
2024-10-04 | 40 | Octobre | 2024-10-04 10:41 | 2024-10-04 11:48 | 41712 | 1 | S355TA | 66.87 | 1 | 62 | 124 | 127.8 | 129.88 | 43.867 | 3714 | 185 | 1925 | 3.317 | 37.387 | 54.375 | 74.17 | 74.37 | 0 | 0 | 15.166 | 19.375 | 28.7 | 35 | 0 | 0 | 0 | 0 | 2000 | 685 | 2400 | 185 | 151 | 1666 | 0 | 202 | 0 | 200 | 278 | 1652 | 193.3 | 0.0893 | 0.118 | 0.0011 | 0.0082 | 0.0249 | 0.585 | 0.123 | 0.155 | 1.04 | 0.0712 | 0.0169 | 0.0231 | 0.0157 | 0.127 | 2410/04R1 | 137.5 | 79.3 | 58.2 | 0 | 0 | 0 | 0 | 27.9 | 27.8 | 0 | 0 | 0 | 18.8 | 0 | 0 | 7.3 | 23.9 | 0 | 0 | 0 | 0 | 0 | 14.6 | 7.1 | 0 | 0 | 0 | 10.1 | 1578 | 1651 | 1628 | 1652 | 548.3 | 191.6 | 613.3 | 193.3 | 218.49 | 101.59 | 199.55 | 101.7
2024-10-04 | 40 | Octobre | 2024-10-04 09:43 | 2024-10-04 10:41 | 41711 | 1 | S355TA | 57.9 | 2 | 61 | 124 | 124.6 | 63.523 | 42.683 | 3476 | 182 | 1670 | 3.667 | 33.818 | 56.625 | 74.64 | 79.6 | 0 | 0 | 11.75 | 15.875 | 10.817 | 14.5 | 13.383 | 17.75 | 6.733 | 8.5 | 2000 | 685 | 2400 | 184 | 151 | 1668 | 0 | 200 | 0 | 300 | 300 | 1626 | 687.3 | 0.0901 | 0.1 | 0.001 | 0.0068 | 0.0226 | 0.685 | 0.133 | 0.163 | 1.09 | 0.114 | 0.0113 | 0.0111 | 0.0286 | 0.143 | 2410/03R1 | 145.6 | 55.8 | 48.5 | 41.3 | 0 | 0 | 0 | 29.2 | 34.5 | 0 | 0 | 0 | 29.8 | 0 | 0 | 0 | 36.4 | 0 | 0 | 0 | 0 | 0 | 15.7 | 0 | 0 | 0 | 0 | 0 | 1566 | 1614 | 1604 | 1626 | 414.7 | 627.8 | 588.1 | 687.3 | 204.47 | 208.87 | 209.5 | 209.01
2024-10-04 | 40 | Octobre | 2024-10-04 08:41 | 2024-10-04 09:43 | 41710 | 1 | S355TA | 62.4 | 6 | 61 | 120 | 121.9 | 117.368 | 43.85 | 3741 | 184 | 1398 | 4.067 | 29.508 | 57.25 | 74.95 | 78.34 | 0 | 0 | 11.917 | 15.875 | 10.917 | 14.375 | 13.5 | 17.875 | 7.517 | 9.125 | 2000 | 686 | 2400 | 183 | 152 | 1669 | 0 | 205 | 0 | 0 | 383 | 1631 | 990.4 | 0.0548 | 0.0803 | 0.001 | 0.0064 | 0.0209 | 0.277 | 0.144 | 0.134 | 1.01 | 0.128 | 0.0106 | 0.0133 | 0.0942 | 0.139 | 2410/03R1 | 145.4 | 55.4 | 50.6 | 39.4 | 0 | 0 | 0 | 29.4 | 34.9 | 0 | 0 | 0 | 30.2 | 0 | 0 | 0 | 35.3 | 0 | 0 | 0 | 0 | 0 | 15.6 | 0 | 0 | 0 | 0 | 0 | 1593 | 1596 | 1599 | 1631 | 774.2 | 809.4 | 860.3 | 990.4 | 235.71 | 237.34 | 240.2 | 233.14
2024-10-04 | 40 | Octobre | 2024-09-29 12:49 | 2024-10-04 08:41 | 41709 | 1 | S355TA | 98.53 | 7 | 64 | 119 | 119.7 | 117.56 | 48.783 | 4183 | 189 | 1507 | 0 | 0 | 62.375 | 81.87 | 76.72 | 0 | 0 | 12.183 | 15.875 | 11.267 | 14.5 | 14.817 | 19.25 | 10.517 | 12.5 | 3000 | 683 | 5400 | 491 | 101 | 237 | 103 | 102 | 0 | 0 | 450 | 1632 | 1167 | 0.0384 | 0.0508 | 0.001 | 0.0093 | 0.028 | 0.885 | 0.148 | 0.121 | 1.03 | 0.12 | 0.0096 | 0.0124 | 0.0591 | 0.139 | 2410/03R1 | 145.5 | 57.1 | 47.9 | 40.5 | 0 | 0 | 0 | 30.2 | 35.6 | 0 | 0 | 0 | 29.2 | 0 | 0 | 0 | 34.9 | 0 | 0 | 0 | 0 | 0 | 15.6 | 0 | 0 | 0 | 0 | 0 | 1653 | 1617 | 1626 | 1632 | 194.8 | 1056.7 | 1157.7 | 1167 | 101.73 | 245.52 | 247.33 | 244.65