## Sheet1
[20 empty] | Energie Electrique | [12 empty] | Additifs | [10 empty] | Echantillons |  | Analyses (Last EAF) | [6 empty] | Analyses (First LF) | [6 empty] | Recette PAF | [28 empty] | Températures |  |  |  | PPM O2 |  |  |  | FEM
Date | Sem. | Mois | Heure Début | Heure Fin | N° Coulée | N° Trait. | Grade | Tap to Tap | N° Poche | Poids Tare | Poids Tappé | Poids Acier CCM | Poids Brames | Power On | Oxy. | GPL | C Injecté | Temps Vidange | Débit EBT | Energie Elec. | Energie Eq. | Puissance Active | Préparation Durée | Préparation Eng. Elec. | Panier1 Durée | Panier1 Eng. Elec. | Panier2 Durée | Panier2 Eng. Elec. | Panier3 Durée | Panier3 Eng. Elec. | Refinning Durée | Refining Eng. Elec. | CaO | CaO Tapp. | MgO | MgO Tapp. | AL Ca | FeMn Hc | FeMn LC | FeSi | SiMn | C Chargé | Al MHS | °C Temp. (Final) | PPM O2 (Final) | C (EAF) | Mn (EAF) | Si (EAF) | P (EAF) | S (EAF) | Al (EAF) | Cu (EAF) | C (LF) | Mn (LF) | Si (LF) | P (LF) | S (LF) | Al (LF) | Cu (LF) | N° Recette | Total Ferrailles | Poids Panier 1 | Poids Panier 2 | Poids Panier 3 | BS2 BS2 | HBI HBI | HBI HBI CF | Imp. Auto | Imp. Bonus | Imp. Broyée | Imp. Mixte (HMS 1/2) | Imp. Neuve | MS MS | MS MS Broyée | Nat. Neuve | Nat. Bonus | Nat. Broyée | Nat. Mixte | Nat. Rails | Nat. Roue de train | Nat. Massive | Plaques Scories | Pig Iron | Scorie Blanche | Tundish | Cylindres STM Oxy. | Cylindre LAF Oxy. | Rails Train | Tempér. (1) | Tempér. (2) | Tempér. (3) | Tempér. (4) | PPMO2 (1) | PPMO2 (2) | PPMO2 (3) | PPMO2 (4) | FEM (1) | FEM (2) | FEM (3) | FEM (4)
2024-11-26 | 48 | Novembre | 2024-11-27 04:05 | 2024-11-27 05:51 | 42203 | 1 | P265GH | 105.83 | 1 | 63 | 122 | 121.5 | 111.881 | 41.7 | 3361 | 280 | 2530 | 2.15 | 56.744 | 53.375 | 74.98 | 76.8 | 0 | 0 | 11.483 | 15.375 | 10.533 | 14 | 12.416 | 15.375 | 7.267 | 8.5 | 2400 | 682 | 2400 | 184 | 156 | 1039 | 0 | 213 | 0 | 800 | 320 | 1658 | 653 | 0.0586 | 0.106 | 0.001 | 0.0039 | 0.0234 | 0.66 | 0.144 | 0.143 | 0.769 | 0.112 | 0.0066 | 0.0131 | 0.0761 | 0.142 | 2411/27R2 | 125.6 | 57.2 | 46.6 | 21.8 | 0 | 0 | 0 | 0 | 0 | 0 | 0 | 0 | 97 | 0 | 0 | 0 | 28.6 | 0 | 0 | 0 | 0 | 0 | 0 | 0 | 0 | 0 | 0 | 0 | 1631 | 1652 | 1637 | 1658 | 1004.2 | 580.5 | 547.1 | 653 | 234.16 | 182.48 | 186.27 | 187.87
2024-11-26 | 48 | Novembre | 2024-11-27 03:06 | 2024-11-27 04:05 | 42202 | 1 | P265GH | 59.12 | 4 | 63 | 127 | 121 | 126.231 | 40.983 | 3512 | 284 | 1756 | 2.283 | 55.62 | 53.5 | 72.39 | 78.33 | 0 | 0 | 11.583 | 15.375 | 9.8 | 13 | 15.083 | 19.375 | 4.517 | 5.75 | 2400 | 682 | 2400 | 186 | 156 | 1039 | 0 | 213 | 0 | 800 | 320 | 1630 | 752.8 | 0.0547 | 0.111 | 0.0062 | 0.003 | 0.0201 | 0.506 | 0.124 | 0.111 | 0.726 | 0.111 | 0.0049 | 0.012 | 0.0798 | 0.124 | 2411/27R2 | 138.4 | 54.2 | 46.5 | 37.7 | 0 | 0 | 0 | 0 | 0 | 0 | 0 | 0 | 108.4 | 0 | 0 | 0 | 30 | 0 | 0 | 0 | 0 | 0 | 0 | 0 | 0 | 0 | 0 | 0 | 1605 | 1617 | 1646 | 1630 | 637.6 | 706.9 | 799.4 | 752.8 | 214.9 | 215.97 | 209.24 | 213.52
2024-11-26 | 48 | Novembre | 2024-11-27 01:59 | 2024-11-27 03:06 | 42201 | 1 | P265GH | 67.33 | 2 | 62 | 121 | 122.3 | 115.742 | 43.133 | 3655 | 297 | 2163 | 2.25 | 53.778 | 54.25 | 75.29 | 75.46 | 0 | 0 | 13.45 | 16.25 | 9.25 | 12.25 | 15.033 | 18.875 | 5.4 | 6.875 | 2400 | 683 | 2400 | 184 | 156 | 1039 | 0 | 214 | 0 | 800 | 350 | 1630 | 745.5 | 0.0792 | 0.117 | 0.001 | 0.0027 | 0.0192 | 0.384 | 0.13 | 0.192 | 1.34 | 0.065 | 0.0063 | 0.0033 | 0.061 | 0.131 | 2411/27R2 | 138.5 | 55.3 | 47.2 | 36 | 0 | 0 | 0 | 0 | 0 | 0 | 0 | 0 | 109.5 | 0 | 0 | 0 | 29 | 0 | 0 | 0 | 0 | 0 | 0 | 0 | 0 | 0 | 0 | 0 | 1559 | 1616 | 1632 | 1630 | 454 | 709.1 | 786.2 | 745.5 | 214.94 | 216.74 | 215.63 | 212.81
2024-11-26 | 48 | Novembre | 2024-11-27 01:04 | 2024-11-27 01:59 | 42200 | 1 | S355TA | 54.42 | 7 | 62 | 122 | 122.7 | 113.3 | 39.683 | 3433 | 277 | 1573 | 2.483 | 49.128 | 52.25 | 70.12 | 79 | 0 | 0 | 11.367 | 15.375 | 9.867 | 13.125 | 7.1 | 9.375 | 11.35 | 14.375 | 2400 | 527 | 2400 | 255 | 209 | 1473 | 0 | 212 | 0 | 800 | 350 | 1680 | 769.4 | 0.0758 | 0.1 | 0.001 | 0.0046 | 0.0208 | 0.514 | 0.115 | 0.156 | 0.885 | 0.0964 | 0.0068 | 0.0161 | 0.08 | 0.119 | 2411/27R1 | 138.6 | 57.8 | 46 | 34.8 | 0 | 0 | 0 | 6.5 | 0 | 0 | 0 | 0 | 104.9 | 0 | 0 | 0 | 27.2 | 0 | 0 | 0 | 0 | 0 | 0 | 0 | 0 | 0 | 0 | 0 | 1651 | 1583 | 1665 | 1680 | 191.1 | 417.1 | 656.2 | 769.4 | 101.4 | 195.65 | 184.43 | 187.98
2024-11-26 | 48 | Novembre | 2024-11-27 00:05 | 2024-11-27 01:04 | 42199 | 1 | P355N2 | 59.77 | 1 | 63 | 121 | 118.2 | 117.234 | 41.65 | 3775 | 294 | 2118 | 2.6 | 46.538 | 53.5 | 74.71 | 77.07 | 0 | 0 | 11.867 | 15.375 | 10.017 | 13 | 14.867 | 19 | 4.9 | 6.125 | 2400 | 683 | 2400 | 185 | 312 | 3386 | 0 | 260 | 0 | 800 | 320 | 1670 | 843 | 0.087 | 0.107 | 0.001 | 0.0028 | 0.0186 | 0.624 | 0.129 | 0.162 | 1.11 | 0.0449 | 0.0056 | 0.0154 | 0.149 | 0.128 | 2411/27R1 | 137.4 | 55.3 | 45.5 | 36.6 | 0 | 0 | 0 | 4.9 | 0 | 0 | 0 | 0 | 105.8 | 0 | 0 | 0 | 26.7 | 0 | 0 | 0 | 0 | 0 | 0 | 0 | 0 | 0 | 0 | 0 | 1609 | 1657 | 1646 | 1670 | 415.8 | 567.1 | 578.1 | 843 | 181.3 | 178.05 | 185.43 | 200.12
2024-11-26 | 48 | Novembre | 2024-11-26 17:50 | 2024-11-27 00:05 | 42198 | 1 | P355N2 | 63.00333 | 4 | 62 | 121 | 122 | 120.144 | 46.633 | 3920 | 294 | 1845 | 2.533 | 47.763 | 59.25 | 79.77 | 76.23 | 0 | 0 | 11.55 | 14.625 | 10.067 | 13.25 | 15.05 | 19 | 9.967 | 12.125 | 2400 | 684 | 2400 | 184 | 312 | 3388 | 0 | 260 | 0 | 800 | 320 | 1631 | 856.8 | [7 empty] | 0.148 | 1.07 | 0.0439 | 0.0053 | 0.0148 | 0.0818 | 0.14 | 2411/27R1 | 138.7 | 56.6 | 43.5 | 38.6 | 0 | 0 | 0 | 7.7 | 0 | 0 | 0 | 0 | 102.8 | 0 | 0 | 0 | 28.2 | 0 | 0 | 0 | 0 | 0 | 0 | 0 | 0 | 0 | 0 | 0 | 1650 | 1607 | 1638 | 1631 | 189.1 | 807 | 978.6 | 856.8 | 101.17 | 231.14 | 228.45 | 222.49
2024-11-26 | 48 | Novembre | 2024-11-26 16:04 | 2024-11-26 17:50 | 42197 | 1 | P265GH | 62.77 | 7 | 64 | 125 | 120.2 | 117.191 | 44.867 | 3551 | 292 | 1681 | 3.067 | 40.761 | 55.5 | 74.23 | 74.22 | 0 | 0 | 12.25 | 15.75 | 9.983 | 13 | 15.05 | 19.25 | 7.583 | 7.375 | 2400 | 682 | 2400 | 185 | 156 | 1039 | 0 | 212 | 0 | 800 | 363 | 1659 | 835.6 | 0.0589 | 0.0748 | 0.001 | 0.0024 | 0.0197 | 0.666 | 0.139 | 0.115 | 0.722 | 0.111 | 0.0045 | 0.0094 | 0.0904 | 0.134 | 2411/25R3 | 137.4 | 56.6 | 44.4 | 36.4 | 0 | 0 | 0 | 0 | 0 | 0 | 0 | 0 | 108.1 | 0 | 0 | 0 | 29.3 | 0 | 0 | 0 | 0 | 0 | 0 | 0 | 0 | 0 | 0 | 0 | 1593 | 1710 | 1656 | 1659 | 728.9 | 958.4 | 865.1 | 835.6 | 231.27 | 187.84 | 209.62 | 205.44
2024-11-26 | 48 | Novembre | 2024-11-26 15:02 | 2024-11-26 16:04 | 42196 | 1 | P265GH | 61.97 | 2 | 62 | 121 | 123.1 | 117.346 | 42.75 | 3598 | 284 | 1621 | 3.517 | 34.408 | 57.125 | 75.72 | 80.18 | 0 | 0 | 11.15 | 15.5 | 9.367 | 12.5 | 12.8 | 17.25 | 9.433 | 11.875 | 2400 | 683 | 2400 | 184 | 156 | 1043 | 0 | 213 | 0 | 800 | 363 | 1673 | 862 | 0.0723 | 0.0743 | 0.001 | 0.0036 | 0.0229 | 0.649 | 0.159 | 0.116 | 0.73 | 0.121 | 0.0053 | 0.01 | 0.0764 | 0.145 | 2411/25R3 | 137.1 | 55.6 | 43.7 | 37.8 | 0 | 0 | 0 | 0 | 0 | 0 | 0 | 0 | 108.1 | 0 | 0 | 0 | 29 | 0 | 0 | 0 | 0 | 0 | 0 | 0 | 0 | 0 | 0 | 0 | 1530 | 1634 | 1692 | 1673 | 435.5 | 744.4 | 1054.1 | 862 | 227.67 | 210.53 | 204.58 | 200.12
2024-11-26 | 48 | Novembre | 2024-11-26 13:54 | 2024-11-26 15:02 | 42195 | 1 | P265GH | 67.95 | 1 | 63 | 120 | 115.1 | 114.573 | 44.2 | 3740 | 290 | 2174 | 3.783 | 31.718 | 57.125 | 78.44 | 77.55 | 0 | 0 | 11.767 | 15.875 | 9.65 | 12.375 | 13.766 | 18.125 | 9.017 | 10.625 | 2400 | 682 | 2400 | 185 | 312 | 2082 | 0 | 426 | 0 | 800 | 378 | 1664 | 917.6 | 0.0478 | 0.0875 | 0.001 | 0.0028 | 0.0174 | 0.46 | 0.151 | 0.123 | 0.737 | 0.129 | 0.0055 | 0.0075 | 0.0896 | 0.15 | 2411/25R3 | 137.4 | 54.3 | 44.8 | 38.3 | 0 | 0 | 0 | 0 | 0 | 0 | 0 | 0 | 100.9 | 0 | 0 | 0 | 29.6 | 0 | 0 | 0 | 0 | 0 | 0 | 0 | 6.9 | 0 | 0 | 0 | 1621 | 1680 | 1682 | 1664 | 837.4 | 1028.2 | 1075.6 | 917.6 | 226.24 | 209.27 | 211.49 | 209.6
2024-11-26 | 48 | Novembre | 2024-11-26 12:51 | 2024-11-26 13:54 | 42194 | 1 | DD13A | 62.82 | 4 | 62 | 122 | 122.3 | 113.853 | 40.983 | 3721 | 277 | 1466 | 3.833 | 31.826 | 53.5 | 71.8 | 78.33 | 0 | 0 | 11.583 | 15.75 | 8.067 | 11.125 | 14.2 | 18.875 | 7.133 | 7.625 | 2400 | 683 | 2400 | 188 | 156 | 0 | 112 | 0 | 0 | 400 | 445 | 1659 | 1190.6 | 0.0511 | 0.0707 | 0.001 | 0.0025 | 0.0175 | 0.482 | 0.124 | 0.04 | 0.138 | 0.023 | 0.0038 | 0.0061 | 0.0731 | 0.12 | 2411/25R5 | 137.2 | 56.3 | 47.5 | 33.4 | 0 | 0 | 0 | 8.1 | 0 | 0 | 0 | 0 | 93.7 | 0 | 0 | 0 | 22.9 | 0 | 0 | 0 | 0 | 0 | 0 | 12.5 | 0 | 0 | 0 | 0 | 1673 | 1669 | 1656 | 1659 | 1669.7 | 1271.3 | 1115.1 | 1190.6 | 248.67 | 230.83 | 228.26 | 231.44
2024-11-26 | 48 | Novembre | 2024-11-26 11:50 | 2024-11-26 12:51 | 42193 | 1 | DD13A | 61.63 | 7 | 65 | 120 | 113 | 114.209 | 41.533 | 3675 | 273 | 1644 | 3.633 | 33.028 | 54.375 | 73.25 | 78.55 | 0 | 0 | 11.483 | 15.75 | 9.617 | 13 | 13.467 | 17.75 | 6.967 | 7.875 | 2400 | 683 | 2400 | 184 | 156 | 0 | 112 | 0 | 0 | 400 | 450 | 1639 | 1270.5 | 0.0527 | 0.132 | 0.0318 | 0.0029 | 0.0235 | 0.72 | 0.122 | 0.0368 | 0.14 | 0.024 | 0.0037 | 0.0032 | 0.076 | 0.121 | 2411/25R5 | 137.2 | 55.2 | 46.9 | 35.1 | 0 | 0 | 0 | 8.1 | 0 | 0 | 0 | 0 | 100.6 | 0 | 0 | 0 | 22.8 | 0 | 0 | 0 | 0 | 0 | 0 | 0 | 5.7 | 0 | 0 | 0 | 1564 | 1664 | 1668 | 1639 | 700.2 | 1297 | 0 | 1270.5 | 244.11 | 235.01 | 65535 | 247.09
2024-11-26 | 48 | Novembre | 2024-11-26 10:33 | 2024-11-26 11:50 | 42192 | 1 | DD13A | 76.93 | 2 | 63 | 120 | 121.5 | 114.256 | 46.017 | 4361 | 300 | 1570 | 4.083 | 29.388 | 57 | 77.74 | 74.32 | 0 | 0 | 11.3 | 15 | 9.717 | 13.125 | 15.183 | 19.125 | 9.817 | 9.75 | 2400 | 685 | 2400 | 185 | 156 | 0 | 0 | 0 | 0 | 400 | 450 | 1651 | 191.6 | 0.0491 | 0.0936 | 0.001 | 0.0026 | 0.013 | 0.471 | 0.122 | 0.0354 | 0.0671 | 0.0088 | 0.0037 | 0.0119 | 0.0649 | 0.121 | 2411/25R5 | 140.7 | 57.1 | 46.3 | 37.3 | 0 | 0 | 0 | 9.3 | 0 | 0 | 0 | 0 | 94 | 0 | 0 | 0 | 24.3 | 0 | 0 | 0 | 0 | 0 | 0 | 13.1 | 0 | 0 | 0 | 0 | 1651 | 1671 | 1654 | 1651 | 190.8 | 1270.3 | 196.8 | 191.6 | 101.29 | 229.68 | 101.94 | 101.59
2024-11-26 | 48 | Novembre | 2024-11-26 08:58 | 2024-11-26 10:33 | 42191 | 1 | DD13A | 95.03 | 1 | 64 | 121 | 124.7 | 114.341 | 41.117 | 3964 | 285 | 1216 | 4.267 | 28.359 | 52.625 | 70.65 | 76.79 | 0 | 0 | 11.5 | 15.375 | 9.817 | 12.875 | 14.4 | 19.25 | 5.4 | 5.125 | 2400 | 685 | 2400 | 186 | 312 | 0 | 228 | 0 | 0 | 800 | 450 | 1648 | 1138.7 | 0.0602 | 0.105 | 0.001 | 0.0025 | 0.0189 | 0.543 | 0.149 | 0.0423 | 0.161 | 0.0115 | 0.0034 | 0.012 | 0.0747 | 0.147 | 2411/25R5 | 118.4 | 56.6 | 44.7 | 17.1 | 0 | 0 | 0 | 6.5 | 0 | 0 | 0 | 0 | 82.9 | 0 | 0 | 0 | 22.3 | 0 | 0 | 0 | 0 | 0 | 0 | 0 | 6.7 | 0 | 0 | 0 | 1638 | 1650 | 1651 | 1648 | 813.1 | 1021.3 | 192.1 | 1138.7 | 214.84 | 225.07 | 101.79 | 234.15
2024-11-26 | 48 | Novembre | 2024-11-26 07:46 | 2024-11-26 08:58 | 42190 | 1 | DD13A | 71.47 | 4 | 63 | 110 | 104.2 | 114.108 | 40.933 | 3856 | 275 | 1518 | 4.483 | 24.535 | 53.625 | 72.53 | 78.6 | 0 | 0 | 0.017 | 0 | 0 | 0 | 0 | 0 | 5.333 | 5.25 | 2400 | 683 | 2400 | 184 | 156 | 0 | 0 | 0 | 0 | 200 | 450 | 1666 | 1215.7 | 0.0691 | 0.0815 | 0.001 | 0.0027 | 0.0169 | 0.579 | 0.17 | 0.0431 | 0.108 | 0.0096 | 0.0034 | 0.016 | 0.12 | 0.166 | 2411/25R4 | 132.6 | 55.4 | 43.2 | 34 | 0 | 0 | 0 | 0 | 0 | 0 | 0 | 0 | 93.8 | 0 | 0 | 0 | 26.2 | 0 | 0 | 0 | 0 | 0 | 0 | 12.6 | 0 | 0 | 0 | 0 | 1610 | 1659 | 1661 | 1666 | 648.9 | 1140.4 | 1243.7 | 1215.7 | 213.48 | 228.28 | 233.56 | 229.17
2024-11-26 | 48 | Novembre | 2024-11-26 06:29 | 2024-11-26 07:46 | 42189 | 1 | SAE1006 | 76.78 | 7 | 65 | 119 | 112.1 | 114.747 | 41.45 | 3865 | 274 | 1608 | 4.817 | 24.706 | 53.625 | 72.92 | 77.62 | 0 | 0 | 0.033 | 0 | 0 | 0 | 0 | 0 | 4.4 | 4.625 | 2400 | 681 | 2400 | 185 | 156 | 0 | 383 | 0 | 0 | 400 | 363 | 1673 | 938.4 | 0.0583 | 0.101 | 0.0019 | 0.0023 | 0.0124 | 0.546 | 0.137 | 0.0475 | 0.306 | 0.0107 | 0.0036 | 0.0119 | 0.0679 | 0.139 | 2411/25R4 | 135.1 | 56 | 43.2 | 35.9 | 0 | 0 | 0 | 0 | 0 | 0 | 0 | 0 | 101.6 | 0 | 0 | 0 | 27.8 | 0 | 0 | 0 | 0 | 0 | 0 | 0 | 5.7 | 0 | 0 | 0 | 1616 | 1669 | 1677 | 1673 | 756.5 | 959.9 | 1188.5 | 938.4 | 221.49 | 210.19 | 221.54 | 206.36
2024-11-26 | 48 | Novembre | 2024-11-26 05:25 | 2024-11-26 06:29 | 42188 | 1 | SAE1006 | 64.1 | 2 | 62 | 119 | 118.9 | 98.253 | 40.217 | 3896 | 281 | 1419 | 5.733 | 20.756 | 51.5 | 70.14 | 76.83 | 0 | 0 | 0.067 | 0 | 0 | 0 | 0 | 0 | 7.367 | 7.625 | 2400 | 682 | 2400 | 186 | 156 | 0 | 382 | 0 | 0 | 400 | 385 | 1663 | 954.5 | 0.0778 | 0.112 | 0.0015 | 0.0027 | 0.0181 | 0.447 | 0.132 | 0.0485 | 0.306 | 0.0112 | 0.0029 | 0.0121 | 0.0873 | 0.139 | 2411/25R4 | 132.4 | 56.6 | 45.2 | 30.6 | 0 | 0 | 0 | 0 | 0 | 0 | 0 | 0 | 93.3 | 0 | 0 | 0 | 25.6 | 0 | 0 | 0 | 0 | 0 | 0 | 13.5 | 0 | 0 | 0 | 0 | 1578 | 1709 | 1668 | 1663 | 487.5 | 1021.4 | 1147.4 | 954.5 | 209.84 | 193.05 | 223.84 | 213.04
2024-11-25 | 48 | Novembre | 2024-11-26 04:17 | 2024-11-26 05:25 | 42187 | 1 | SAE1006 | 67.95 | 1 | 64 | 123 | 121.9 | 98.213 | 39.883 | 3526 | 274 | 1320 | 6.733 | 18.267 | 52.25 | 69.35 | 78.6 | 0 | 0 | 0.017 | 0 | 0 | 0 | 0 | 0 | 13.267 | 17.375 | 2400 | 681 | 2400 | 184 | 156 | 0 | 378 | 0 | 0 | 400 | 370 | 1657 | 956.9 | 0.0537 | 0.0742 | 0.001 | 0.0021 | 0.0161 | 0.693 | 0.136 | 0.0435 | 0.276 | 0.0164 | 0.0035 | 0.0121 | 0.0783 | 0.137 | 2411/25R4 | 124.2 | 52.2 | 44.7 | 27.3 | 0 | 0 | 0 | 0 | 0 | 0 | 0 | 0 | 94.8 | 0 | 0 | 0 | 23 | 0 | 0 | 0 | 0 | 0 | 0 | 0 | 6.4 | 0 | 0 | 0 | 1651 | 1653 | 1666 | 1657 | 190.8 | 849.5 | 1123.1 | 956.9 | 101.29 | 209.91 | 223.35 | 216.48
2024-11-25 | 48 | Novembre | 2024-11-26 03:10 | 2024-11-26 04:17 | 42186 | 1 | SAE1006 | 67.77 | 4 | 63 | 121 | 122.2 | 122.345 | 42.583 | 3974 | 285 | 1456 | 2.6 | 46.538 | 54.5 | 73.55 | 76.79 | 0 | 0 | 0.117 | 0.125 | 0 | 0 | 0 | 0 | 8.35 | 8.375 | 2400 | 682 | 2400 | 186 | 155 | 0 | 380 | 0 | 0 | 400 | 300 | 1663 | 1075.6 | 0.0774 | 0.0992 | 0.0012 | 0.0024 | 0.021 | 0.843 | 0.165 | 0.0445 | 0.278 | 0.0099 | 0.0028 | 0.0146 | 0.0908 | 0.15 | 2411/25R4 | 132.6 | 54.4 | 43.6 | 34.6 | 0 | 0 | 0 | 0 | 0 | 0 | 0 | 0 | 94.5 | 0 | 0 | 0 | 25.6 | 0 | 0 | 0 | 0 | 0 | 0 | 12.5 | 0 | 0 | 0 | 0 | 1582 | 1651 | 1684 | 1663 | 21.3 | 939.5 | 1434.3 | 1075.6 | -22.62 | 218.39 | 231.54 | 221.81
2024-11-25 | 48 | Novembre | 2024-11-26 02:03 | 2024-11-26 03:10 | 42185 | 1 | SAE1006 | 66.28 | 7 | 64 | 127 | 120 | 122.355 | 42.55 | 3771 | 290 | 1468 | 2.317 | 54.82 | 54.25 | 72.76 | 76.5 | 0 | 0 | 0.017 | 0 | 0 | 0 | 0 | 0 | 5.416 | 5.375 | 2400 | 683 | 2400 | 185 | 312 | 0 | 760 | 0 | 0 | 400 | 400 | 1645 | 969.4 | 0.0611 | 0.113 | 0.0023 | 0.0022 | 0.0144 | 0.623 | 0.13 | 0.0448 | 0.293 | 0.0095 | 0.0034 | 0.0126 | 0.0879 | 0.133 | 2411/25R4 | 133.1 | 53.6 | 44.1 | 35.4 | 0 | 0 | 0 | 0 | 0 | 0 | 0 | 0 | 101 | 0 | 0 | 0 | 25.9 | 0 | 0 | 0 | 0 | 0 | 0 | 0 | 6.2 | 0 | 0 | 0 | 1612 | 1628 | 1666 | 1645 | 714 | 851.8 | 1028.9 | 969.4 | 219.42 | 223.69 | 216.92 | 223.95
2024-11-25 | 48 | Novembre | 2024-11-26 01:08 | 2024-11-26 02:03 | 42184 | 1 | SAE1006 | 55.22 | 2 | 62 | 127 | 128.1 | 122.516 | 39.483 | 3479 | 272 | 1423 | 2.633 | 48.228 | 51.75 | 69.12 | 78.64 | 0 | 0 | 0.133 | 0.125 | 0 | 0 | 0 | 0 | 4.717 | 5 | 2400 | 682 | 2400 | 185 | 156 | 0 | 386 | 0 | 0 | 400 | 370 | 1656 | 945.4 | 0.0732 | 0.0968 | 0.001 | 0.002 | 0.0183 | 0.529 | 0.143 | 0.0588 | 0.294 | 0.0076 | 0.0029 | 0.0179 | 0.0957 | 0.141 | 2411/25R4 | 132.3 | 54.7 | 44.2 | 33.4 | 0 | 0 | 0 | 0 | 0 | 0 | 0 | 0 | 93.3 | 0 | 0 | 0 | 26.3 | 0 | 0 | 0 | 0 | 0 | 0 | 12.7 | 0 | 0 | 0 | 0 | 1590 | 1620 | 1661 | 1656 | 550.9 | 651 | 925.2 | 945.4 | 212.31 | 208.28 | 211.83 | 216.14
2024-11-25 | 48 | Novembre | 2024-11-26 | 2024-11-26 01:08 | 42183 | 1 | SAE1006 | 68.52 | 1 | 64 | 124 | 124.7 | 122.767 | 42.35 | 4211 | 299 | 1383 | 2.633 | 47.089 | 53.125 | 72.64 | 75.27 | 0 | 0 | 0.067 | 0.125 | 0 | 0 | 0 | 0 | 7.251 | 6.75 | 2400 | 682 | 2400 | 186 | 156 | 0 | 386 | 0 | 0 | 800 | 370 | 1648 | 902.3 | 0.0694 | 0.102 | 0.001 | 0.0021 | 0.0178 | 0.421 | 0.128 | 0.0463 | 0.299 | 0.014 | 0.0035 | 0.0137 | 0.0951 | 0.132 | 2411/25R4 | 132.7 | 52.7 | 43.8 | 36.2 | 0 | 0 | 0 | 0 | 0 | 0 | 0 | 0 | 100.6 | 0 | 0 | 0 | 26.2 | 0 | 0 | 0 | 0 | 0 | 0 | 0 | 5.9 | 0 | 0 | 0 | 1609 | 1631 | 1644 | 1648 | 579.1 | 855.6 | 964.4 | 902.3 | 205.65 | 222.39 | 224.12 | 217.05
2024-11-25 | 48 | Novembre | 2024-11-25 17:39 | 2024-11-26 | 42182 | 1 | SAE1006 | 57.95 | 4 | 61 | 121 | 119.8 | 122.19 | 43.383 | 3785 | 286 | 1507 | 2.567 | 47.143 | 53.5 | 72.19 | 73.99 | 0 | 0 | 12.7 | 16 | 10.083 | 12.875 | 15.283 | 19.375 | 5.317 | 5.125 | 2400 | 683 | 2400 | 184 | 156 | 0 | 383 | 0 | 0 | 800 | 320 | 1670 | 1027.2 | 0.0566 | 0.0972 | 0.001 | 0.0017 | 0.0182 | 0.354 | 0.114 | 0.036 | 0.308 | 0.014 | 0.0027 | 0.0127 | 0.131 | 0.116 | 2411/25R4 | 132.8 | 55.6 | 44 | 33.2 | 0 | 0 | 0 | 0 | 0 | 0 | 0 | 0 | 106.4 | 0 | 0 | 0 | 26.4 | 0 | 0 | 0 | 0 | 0 | 0 | 0 | 0 | 0 | 0 | 0 | 1651 | 1654 | 1679 | 1670 | 191.1 | 964.7 | 1096.8 | 1027.2 | 101.4 | 218.71 | 214.56 | 214.63
2024-11-25 | 48 | Novembre | 2024-11-25 16:35 | 2024-11-25 17:39 | 42181 | 1 | S275J01 | 63.62 | 2 | 64 | 121 | 121.9 | 114.796 | 33.7 | 3019 | 232 | 1405 | 3.1 | 39.032 | 42.25 | 58.01 | 75.22 | 0 | 0 | 8.95 | 12 | 8.15 | 10.75 | 12.383 | 15.5 | 4.217 | 4 | 2400 | 681 | 2400 | 186 | 156 | 1018 | 0 | 0 | 0 | 800 | 363 | 1669 | 885.5 | 0.0643 | 0.147 | 0.001 | 0.0027 | 0.02 | 0.502 | 0.129 | 0.125 | 0.749 | 0.0118 | 0.0053 | 0.0101 | 0.08 | 0.132 | 2411/25R3 | 99.2 | 54.8 | 44.4 | 0 | 0 | 0 | 0 | 0 | 0 | 0 | 0 | 0 | 66.9 | 0 | 0 | 0 | 19.3 | 0 | 0 | 0 | 0 | 0 | 0 | 13 | 0 | 0 | 0 | 0 | 1652 | 1669 | 1676 | 1669 | 37.7 | 810.1 | 876.4 | 885.5 | -18.37 | 197.73 | 199.71 | 204.27
2024-11-25 | 48 | Novembre | 2024-11-25 15:29 | 2024-11-25 16:35 | 42180 | 1 | S355TA | 66.27 | 4 | 64 | 125 | 126.7 | 122.951 | 41.7 | 3365 | 287 | 1714 | 3.05 | 40.984 | 52.5 | 70.79 | 75.54 | 0 | 0 | 13.217 | 15.875 | 9.883 | 13.375 | 13.583 | 18 | 5.017 | 5.25 | 2400 | 526 | 2400 | 256 | 416 | 2932 | 0 | 426 | 0 | 800 | 308 | 1666 | 727.9 | 0.0591 | 0.118 | 0.0013 | 0.0035 | 0.0196 | 0.27 | 0.121 | 0.138 | 1.02 | 0.108 | 0.0055 | 0.0083 | 0.107 | 0.124 | 2411/25R5 | 132.6 | 55.2 | 44.4 | 33 | 0 | 0 | 0 | 7.1 | 0 | 0 | 0 | 0 | 99.6 | 0 | 0 | 0 | 19.5 | 0 | 0 | 0 | 0 | 0 | 0 | 0 | 6.4 | 0 | 0 | 0 | 1668 | 1671 | 1650 | 1666 | 839.2 | 727.1 | 189.1 | 727.9 | 200.87 | 188.71 | 101.17 | 191.51
2024-11-25 | 48 | Novembre | 2024-11-25 14:25 | 2024-11-25 15:29 | 42179 | 1 | S275J02 | 64.53 | 1 | 63 | 124 | 121.7 | 114.349 | 41.917 | 3470 | 288 | 1786 | 3.267 | 37.959 | 54.875 | 73.78 | 78.55 | 0 | 0 | 11.717 | 15.875 | 11.317 | 13.5 | 12.283 | 16.875 | 6.6 | 8.625 | 2400 | 629 | 2400 | 185 | 312 | 2070 | 0 | 0 | 0 | 800 | 308 | 1651 | 736.1 | 0.102 | 0.256 | 0.0085 | 0.0045 | 0.0143 | 1.2 | 0.137 | 0.118 | 0.731 | 0.013 | 0.0053 | 0.0097 | 0.0879 | 0.127 | 2411/25R3 | 132.3 | 56.3 | 45.2 | 30.8 | 0 | 0 | 0 | 0 | 0 | 0 | 0 | 0 | 93.4 | 0 | 0 | 0 | 26.2 | 0 | 0 | 0 | 0 | 0 | 0 | 12.7 | 0 | 0 | 0 | 0 | 1592 | 1656 | 1654 | 1651 | 571.3 | 671.1 | 190.9 | 736.1 | 213.9 | 190.96 | 99.7 | 200.47
2024-11-25 | 48 | Novembre | 2024-11-25 12:41 | 2024-11-25 14:25 | 42178 | 1 | S275J02 | 103.57 | 2 | 61 | 124 | 122.1 | 70.797 | 42.333 | 3497 | 254 | 1910 | 3.483 | 35.598 | 54.25 | 73.61 | 76.89 | 0 | 0 | 5.617 | 6.875 | 13 | 16.25 | 14.483 | 19.125 | 9.233 | 11.875 | 2400 | 630 | 2400 | 185 | 155 | 1034 | 0 | 0 | 0 | 800 | 355 | 1690 | 854.5 | 0.0413 | 0.125 | 0.0025 | 0.0022 | 0.016 | 1.07 | 0.12 | 0.111 | 0.702 | 0.0139 | 0.0057 | 0.0142 | 0.072 | 0.123 | 2411/25R1 | 131.9 | 56.7 | 43.9 | 31.3 | 0 | 0 | 0 | 0 | 0 | 0 | 0 | 0 | 107.3 | 0 | 0 | 5.6 | 6.4 | 0 | 0 | 0 | 0 | 0 | 0 | 12.6 | 0 | 0 | 0 | 0 | 1652 | 1708 | 1701 | 1690 | 192.5 | 1221.1 | 900.7 | 854.5 | 101.4 | 206.7 | 188.16 | 190.26
2024-11-25 | 48 | Novembre | 2024-11-25 11:35 | 2024-11-25 12:41 | 42177 | 1 | S275J02 | 66.17 | 7 | 63 | 126 | 125.8 | 116.581 | 41.533 | 3362 | 265 | 1929 | 3.3 | 38.182 | 53.75 | 72.82 | 77.65 | 0 | 0 | 11.7 | 15.875 | 10.983 | 14.5 | 11.817 | 15.125 | 7.033 | 7.875 | 2400 | 628 | 2400 | 187 | 155 | 1032 | 0 | 0 | 0 | 800 | 320 | 1635 | 640.1 | 0.0559 | 0.119 | 0.0021 | 0.0022 | 0.0152 | 0.462 | 0.111 | 0.118 | 0.71 | 0.0163 | 0.0047 | 0.0089 | 0.0699 | 0.112 | 2411/25R1 | 125.2 | 55.2 | 43.9 | 26.1 | 0 | 0 | 0 | 0 | 0 | 0 | 0 | 0 | 106.8 | 0 | 0 | 5.3 | 6.1 | 0 | 0 | 0 | 0 | 0 | 0 | 0 | 7 | 0 | 0 | 0 | 1605 | 1651 | 1649 | 1635 | 583.1 | 0 | 741.9 | 640.1 | 208.33 | 65535 | 202.13 | 198.89
2024-11-25 | 48 | Novembre | 2024-11-25 10:13 | 2024-11-25 11:35 | 42176 | 1 | S275J02 | 81.52 | 4 | 64 | 128 | 125.4 | 136.033 | 43.017 | 3548 | 266 | 2576 | 3.5 | 36.571 | 56.125 | 78.42 | 78.28 | 0 | 0 | 10.583 | 14.5 | 9.483 | 12.625 | 12.083 | 15.75 | 10.867 | 13.125 | 2400 | 630 | 2400 | 185 | 155 | 1038 | 0 | 0 | 0 | 800 | 325 | 1653 | 778.5 | 0.0441 | 0.0936 | 0.001 | 0.002 | 0.0171 | 0.521 | 0.111 | 0.113 | 0.658 | 0.0137 | 0.0044 | 0.0129 | 0.0453 | 0.111 | 2411/21R2 | 129.5 | 55.8 | 45.2 | 28.5 | 0 | 0 | 0 | 0 | 0 | 0 | 0 | 0 | 104.4 | 0 | 0 | 5.4 | 6.3 | 0 | 0 | 0 | 0 | 0 | 0 | 13.4 | 0 | 0 | 0 | 0 | 1651 | 1672 | 1661 | 1653 | 190.8 | 879.4 | 812 | 778.5 | 101.29 | 202.13 | 202.25 | 203.5
2024-11-25 | 48 | Novembre | 2024-11-25 08:46 | 2024-11-25 10:13 | 42175 | 1 | S275J02 | 87.75 | 1 | 62 | 124 | 122.6 | 116.212 | 46.317 | 3877 | 286 | 2872 | 3.667 | 33.818 | 59.875 | 84.45 | 77.56 | 0 | 0 | 11.95 | 16.125 | 9.483 | 12.625 | 14.617 | 19.25 | 10.266 | 11.75 | 2400 | 629 | 2400 | 186 | 154 | 1058 | 0 | 0 | 0 | 800 | 340 | 1662 | 815 | 0.0789 | 0.0926 | 0.0042 | 0.0029 | 0.033 | 0.586 | 0.107 | 0.107 | 0.701 | 0.0097 | 0.0039 | 0.0135 | 0.0613 | 0.106 | 2411/21R2 | 135.1 | 53.1 | 45.3 | 36.7 | 0 | 0 | 0 | 0 | 0 | 0 | 0 | 0 | 118 | 0 | 0 | 5.2 | 6.2 | 0 | 0 | 0 | 0 | 0 | 0 | 0 | 5.7 | 0 | 0 | 0 | 1562 | 1666 | 1656 | 1662 | 469.4 | 803.4 | 198.2 | 815 | 215.76 | 198.75 | 101.38 | 201.98
2024-11-25 | 48 | Novembre | 2024-11-25 07:36 | 2024-11-25 08:46 | 42174 | 1 | S355TA | 70 | 2 | 61 | 124 | 120.6 | 117.229 | 41.15 | 3296 | 279 | 2080 | 3.733 | 33.214 | 52.875 | 72.43 | 77.1 | 0 | 0 | 11.65 | 15.125 | 10.067 | 13.375 | 14.4 | 18.25 | 5.033 | 6 | 2400 | 525 | 2400 | 206 | 207 | 1455 | 0 | 211 | 0 | 800 | 340 | 1658 | 813.1 | 0.0392 | 0.0716 | 0.0017 | 0.0017 | 0.015 | 0.276 | 0.102 | 0.142 | 0.963 | 0.117 | 0.0047 | 0.0067 | 0.0667 | 0.106 | 2411/21R3 | 135.2 | 56.1 | 45.5 | 33.6 | 0 | 0 | 0 | 7.3 | 0 | 0 | 0 | 0 | 110 | 0 | 0 | 5.1 | 5.9 | 0 | 0 | 0 | 0 | 0 | 0 | 0 | 6.9 | 0 | 0 | 0 | 1591 | 1660 | 1650 | 1658 | 748.5 | 929.5 | 831.9 | 813.1 | 234.31 | 212.72 | 210 | 203.98
2024-11-25 | 48 | Novembre | 2024-11-25 06:36 | 2024-11-25 07:36 | 42173 | 1 | S355TA | 59.28 | 4 | 65 | 126 | 128 | 128.126 | 41.833 | 3322 | 277 | 1810 | 2.483 | 50.738 | 55 | 73.51 | 78.89 | 0 | 0 | 11.367 | 15.25 | 10.5 | 14 | 12.733 | 16.625 | 7.233 | 8.875 | 2400 | 526 | 2400 | 205 | 207 | 1454 | 0 | 212 | 0 | 800 | 340 | 1678 | 797.5 | 0.0413 | 0.0853 | 0.001 | 0.0019 | 0.0146 | 0.46 | 0.11 | 0.149 | 0.949 | 0.116 | 0.005 | 0.0067 | 0.0532 | 0.112 | 2411/21R3 | 135.3 | 54.6 | 47.4 | 33.3 | 0 | 0 | 0 | 7.2 | 0 | 0 | 0 | 0 | 104 | 0 | 0 | 5.3 | 6.3 | 0 | 0 | 0 | 0 | 0 | 0 | 12.5 | 0 | 0 | 0 | 0 | 1624 | 1700 | 1698 | 1678 | 891.4 | 935.9 | 837.8 | 797.5 | 229.21 | 191.52 | 184.47 | 191.7
2024-11-25 | 48 | Novembre | 2024-11-25 05:34 | 2024-11-25 06:36 | 42172 | 1 | S355TA | 62.72 | 7 | 64 | 126 | 122.1 | 125.126 | 41.733 | 3380 | 279 | 2038 | 2.433 | 51.781 | 53.875 | 73.51 | 77.46 | 0 | 0 | 12.117 | 15.75 | 10.733 | 13.875 | 13.317 | 17.25 | 5.567 | 6.75 | 2400 | 526 | 2300 | 256 | 208 | 1455 | 0 | 215 | 0 | 800 | 323 | 1657 | 767.4 | 0.0719 | 0.114 | 0.001 | 0.0034 | 0.0396 | 0.701 | 0.125 | 0.102 | 0.938 | 0.102 | 0.006 | 0.0162 | 0.0758 | 0.128 | 2411/21R3 | 125.3 | 55.6 | 47.1 | 22.6 | 0 | 0 | 0 | 8.3 | 0 | 0 | 0 | 0 | 98.6 | 0 | 0 | 5.1 | 6.5 | 0 | 0 | 0 | 0 | 0 | 0 | 0 | 6.8 | 0 | 0 | 0 | 1556 | 1672 | 1676 | 1657 | 475.8 | 776.9 | 768.9 | 767.4 | 220.03 | 193.03 | 190.1 | 200.27
2024-11-24 | 47 | Novembre | 2024-11-25 04:18 | 2024-11-25 05:34 | 42171 | 1 | S355TA | 75.27 | 1 | 63 | 127 | 127.1 | 118.786 | 41.8 | 3402 | 282 | 1924 | 2.583 | 49.161 | 53.75 | 72.99 | 77.15 | 0 | 0 | 11.717 | 15.75 | 10.2 | 13 | 14.484 | 18.875 | 5.4 | 6.125 | 2400 | 527 | 2400 | 255 | 414 | 2904 | 0 | 422 | 0 | 800 | 330 | 1657 | 806.7 | 0.0656 | 0.0974 | 0.0027 | 0.0024 | 0.024 | 0.547 | 0.117 | 0.13 | 0.891 | 0.111 | 0.0053 | 0.0104 | 0.0674 | 0.121 | 2411/21R3 | 130.5 | 58.3 | 46.6 | 25.6 | 0 | 0 | 0 | 8.3 | 0 | 0 | 0 | 0 | 95.7 | 0 | 0 | 5.6 | 8 | 0 | 0 | 0 | 0 | 0 | 0 | 12.9 | 0 | 0 | 0 | 0 | 1572 | 1644 | 1642 | 1657 | 544.7 | 738.3 | 828.9 | 806.7 | 221.27 | 204.49 | 214.08 | 203.94
2024-11-24 | 47 | Novembre | 2024-11-25 03:15 | 2024-11-25 04:18 | 42170 | 1 | S355TA | 63.75 | 4 | 63 | 127 | 127.4 | 120.443 | 42.933 | 3409 | 285 | 1960 | 2.8 | 45.357 | 53.625 | 73.05 | 74.94 | 0 | 0 | 13.15 | 15.75 | 9.833 | 13 | 2.217 | 2.25 | 17.734 | 22.625 | 2400 | 527 | 2400 | 204 | 208 | 1455 | 0 | 214 | 0 | 800 | 330 | 1647 | 800.2 | 0.0431 | 0.106 | 0.0012 | 0.0024 | 0.0166 | 0.934 | 0.131 | 0.13 | 0.924 | 0.113 | 0.0051 | 0.0097 | 0.0724 | 0.128 | 2411/21R3 | 135.3 | 57.7 | 47.2 | 30.4 | 0 | 0 | 0 | 8.4 | 0 | 0 | 0 | 0 | 107.5 | 0 | 0 | 5.8 | 7.1 | 0 | 0 | 0 | 0 | 0 | 0 | 0 | 6.5 | 0 | 0 | 0 | 1562 | 1632 | 1654 | 1647 | 0 | 710.8 | 722 | 800.2 | 65535 | 208.22 | 197.42 | 208.78
2024-11-24 | 47 | Novembre | 2024-11-25 02:12 | 2024-11-25 03:15 | 42169 | 1 | S355TA | 62.58 | 2 | 61 | 128 | 128.8 | 128.553 | 42.95 | 3569 | 284 | 1946 | 2.533 | 50.526 | 55.75 | 75.59 | 77.88 | 0 | 0 | 11.867 | 15.375 | 9.617 | 12.75 | 14.95 | 19.25 | 6.517 | 8.375 | 2400 | 526 | 2400 | 205 | 208 | 1460 | 0 | 210 | 0 | 800 | 330 | 1653 | 807 | 0.035 | 0.134 | 0.001 | 0.0008 | 0.0095 | 0.736 | 0.102 | 0.146 | 0.938 | 0.113 | 0.0051 | 0.0072 | 0.0583 | 0.114 | 2411/21R3 | 135.7 | 55.7 | 46.3 | 33.7 | 0 | 0 | 0 | 7.7 | 0 | 0 | 0 | 0 | 103 | 0 | 0 | 5.3 | 7.1 | 0 | 0 | 0 | 0 | 0 | 0 | 12.6 | 0 | 0 | 0 | 0 | 1652 | 1621 | 1629 | 1653 | 192.3 | 565.5 | 722.5 | 807 | 101.32 | 197.39 | 211.05 | 206.14
2024-11-24 | 47 | Novembre | 2024-11-25 01:13 | 2024-11-25 02:12 | 42168 | 1 | S355TA | 58.63 | 7 | 64 | 128 | 124.3 | 128.932 | 42.033 | 3350 | 278 | 2095 | 3.067 | 41.739 | 54.125 | 73.9 | 77.26 | 0 | 0 | 11.95 | 15.75 | 10.167 | 13 | 15.167 | 19 | 4.75 | 6.125 | 2400 | 526 | 2400 | 200 | 208 | 1463 | 0 | 212 | 0 | 800 | 303 | 1653 | 194.8 | 0.0728 | 0.118 | 0.0011 | 0.0025 | 0.0158 | 0.505 | 0.104 | 0.129 | 0.9 | 0.104 | 0.0047 | 0.0076 | 0.0442 | 0.106 | 2411/21R3 | 135.1 | 55.1 | 46.8 | 33.2 | 0 | 0 | 0 | 8.3 | 0 | 0 | 0 | 0 | 107.2 | 0 | 0 | 5.8 | 7 | 0 | 0 | 0 | 0 | 0 | 0 | 0 | 6.8 | 0 | 0 | 0 | 1636 | 1667 | 1660 | 1653 | 663.2 | 898.7 | 752.7 | 194.8 | 200.95 | 206.44 | 197.22 | 101.73
2024-11-24 | 47 | Novembre | 2024-11-25 00:02 | 2024-11-25 01:13 | 42167 | 1 | S355TA | 71.07 | 1 | 63 | 123 | 123.2 | 116.642 | 42.8 | 3475 | 283 | 2169 | 3.283 | 37.462 | 54.25 | 74.72 | 76.05 | 0 | 0 | 12.2 | 15.875 | 10.1 | 13 | 15.167 | 19.25 | 5.333 | 6.125 | 2400 | 529 | 2400 | 257 | 414 | 2918 | 0 | 422 | 0 | 800 | 298 | 1654 | 721 | 0.0498 | 0.0899 | 0.001 | 0.0019 | 0.0168 | 0.696 | 0.104 | 0.14 | 0.956 | 0.118 | 0.0046 | 0.006 | 0.0446 | 0.107 | 2411/21R3 | 135.6 | 55.4 | 45.6 | 34.6 | 0 | 0 | 0 | 7.8 | 0 | 0 | 0 | 0 | 103.7 | 0 | 0 | 4.5 | 6.9 | 0 | 0 | 0 | 0 | 0 | 0 | 12.7 | 0 | 0 | 0 | 0 | 1586 | 1652 | 1654 | 1654 | 555.3 | 779.9 | 841 | 721 | 215.07 | 204.17 | 208.63 | 197.32
2024-11-24 | 47 | Novembre | 2024-11-24 18:06 | 2024-11-25 00:02 | 42166 | 1 | S355TA | 60.88667 | 4 | 62 | 122 | 119.5 | 117.18 | 42.867 | 3462 | 296 | 2082 | 3.467 | 35.192 | 52.75 | 72.88 | 73.83 | 0 | 0 | 13.283 | 15.875 | 10.517 | 13 | 14.934 | 19.25 | 4.133 | 4.625 | 2400 | 529 | 2400 | 257 | 208 | 2941 | 0 | 210 | 0 | 800 | 353 | 1653 | 193.5 | 0.0548 | 0.0982 | 0.001 | 0.0025 | 0.0161 | 0.429 | 0.102 | 0.134 | 0.968 | 0.108 | 0.0049 | 0.0094 | 0.0833 | 0.102 | 2411/21R3 | 135.7 | 58.4 | 47.8 | 29.5 | 0 | 0 | 0 | 7.9 | 0 | 0 | 0 | 0 | 116.2 | 0 | 0 | 5.2 | 6.4 | 0 | 0 | 0 | 0 | 0 | 0 | 0 | 0 | 0 | 0 | 0 | 1652 | 1655 | 1669 | 1653 | 192.3 | 197.8 | 869.6 | 193.5 | 101.32 | 101.77 | 202.94 | 101.24
2024-11-24 | 47 | Novembre | 2024-11-24 16:56 | 2024-11-24 18:06 | 42165 | 1 | S355TA | 69.78 | 1 | 64 | 128 | 131 | 123.344 | 41.55 | 3601 | 278 | 2575 | 2.683 | 47.702 | 54.25 | 76.75 | 78.34 | 0 | 0 | 11.383 | 15.25 | 9 | 12.125 | 14.85 | 19.125 | 6.317 | 7.625 | 2400 | 525 | 2400 | 255 | 207 | 1482 | 0 | 212 | 0 | 800 | 305 | 1668 | 763.4 | 0.0479 | 0.0974 | 0.001 | 0.0033 | 0.0168 | 0.502 | 0.105 | 0.133 | 1.02 | 0.0979 | 0.0061 | 0.009 | 0.0503 | 0.104 | 2411/21R3 | 134.9 | 56.2 | 45 | 33.7 | 0 | 0 | 0 | 8.1 | 0 | 0 | 0 | 0 | 103.5 | 0 | 0 | 4.7 | 5.4 | 0 | 0 | 0 | 0 | 0 | 0 | 13.2 | 0 | 0 | 0 | 0 | 1619 | 1678 | 1663 | 1668 | 743.4 | 1014.9 | 760 | 763.4 | 218.58 | 209.4 | 196.3 | 193.92
2024-11-24 | 47 | Novembre | 2024-11-24 16:02 | 2024-11-24 16:56 | 42164 | 1 | S355TA | 54.28 | 2 | 61 | 122 | 116.6 | 113.215 | 39.567 | 3411 | 272 | 1546 | 2.05 | 59.512 | 52.375 | 70.05 | 79.42 | 0 | 0 | 11.117 | 15 | 9.95 | 13.25 | 14.6 | 19 | 3.9 | 5 | 2400 | 525 | 2400 | 257 | 207 | 1485 | 0 | 209 | 0 | 800 | 320 | 1642 | 603 | 0.0772 | 0.122 | 0.001 | 0.0032 | 0.0162 | 0.563 | 0.102 | 0.15 | 1.1 | 0.11 | 0.0058 | 0.0069 | 0.0915 | 0.102 | 2411/21R3 | 135.7 | 56 | 46.6 | 33.1 | 0 | 0 | 0 | 6.7 | 0 | 0 | 0 | 0 | 111.4 | 0 | 0 | 5.2 | 6.7 | 0 | 0 | 0 | 0 | 0 | 0 | 0 | 5.7 | 0 | 0 | 0 | 1600 | 1635 | 1652 | 1642 | 423.1 | 626.1 | 657.6 | 603 | 187.46 | 197.26 | 191.64 | 190.7
2024-11-24 | 47 | Novembre | 2024-11-24 15:09 | 2024-11-24 16:02 | 42163 | 1 | S275J02 | 52.75 | 7 | 63 | 124 | 124.6 | 118.925 | 38.967 | 3263 | 268 | 1498 | 2.25 | 55.111 | 51.125 | 68.14 | 78.72 | 0 | 0 | 11.233 | 15.25 | 9.817 | 13.25 | 14.934 | 19.125 | 2.983 | 3.25 | 2400 | 631 | 2400 | 186 | 153 | 1110 | 0 | 0 | 0 | 800 | 320 | 1655 | 699.9 | 0.0689 | 0.116 | 0.001 | 0.0028 | 0.0164 | 0.395 | 0.124 | 0.144 | 0.801 | 0.0175 | 0.0052 | 0.0084 | 0.0918 | 0.127 | 2411/21R2 | 134.8 | 55.6 | 45.7 | 33.5 | 0 | 0 | 0 | 0 | 0 | 0 | 0 | 0 | 112.2 | 0 | 0 | 4.3 | 6.7 | 0 | 0 | 0 | 0 | 0 | 0 | 11.6 | 0 | 0 | 0 | 0 | 1600 | 1645 | 1716 | 1655 | 429.5 | 733.9 | 994.7 | 699.9 | 188.57 | 203.51 | 187.31 | 194.59
2024-11-24 | 47 | Novembre | 2024-11-24 14:14 | 2024-11-24 15:09 | 42162 | 1 | S275J02 | 54.98 | 1 | 62 | 127 | 124.2 | 117.796 | 40.267 | 3423 | 276 | 1914 | 2.417 | 52.552 | 52.125 | 71.36 | 77.67 | 0 | 0 | 11.717 | 15.5 | 9.717 | 12.75 | 14.867 | 19 | 3.967 | 4.625 | 2400 | 1260 | 2400 | 370 | 154 | 1108 | 0 | 0 | 0 | 800 | 320 | 1690 | 725.7 | 0.0813 | 0.142 | 0.001 | 0.003 | 0.0144 | 0.454 | 0.113 | 0.128 | 0.798 | 0.0125 | 0.005 | 0.0089 | 0.0841 | 0.114 | 2411/21R2 | 135.6 | 57.2 | 45.9 | 32.5 | 0 | 0 | 0 | 0 | 0 | 0 | 0 | 0 | 118.3 | 0 | 0 | 5.5 | 6.1 | 0 | 0 | 0 | 0 | 0 | 0 | 0 | 5.7 | 0 | 0 | 0 | 1649 | 1655 | 1690 |  | 574.1 | 494.1 | 725.7 |  | 183.29 | 169.02 | 178.27
2024-11-24 | 47 | Novembre | 2024-11-24 11:50 | 2024-11-24 14:14 | 42161 | 1 | S275J02 | 144.22 | 4 | 64 | 126 | 128 | 118.345 | 49.333 | 4365 | 307 | 3632 | 2.633 | 47.848 | 59 | 88.25 | 71.76 | 0 | 0 | 11.633 | 15.625 | 10.566 | 12.625 | 15.617 | 19.25 | 11.517 | 11.25 | 2400 | 629 | 2400 | 184 | 154 | 1106 | 0 | 0 | 0 | 800 | 320 | 1668 | 873.7 | 0.0545 | 0.0946 | 0.001 | 0.0034 | 0.0168 | 0.446 | 0.117 | 0.109 | 0.769 | 0.0118 | 0.0048 | 0.0091 | 0.0851 | 0.12 | 2411/21R2 | 135.2 | 56.5 | 46.4 | 32.3 | 0 | 0 | 0 | 0 | 0 | 0 | 0 | 0 | 111.5 | 0 | 0 | 5.1 | 6.3 | 0 | 0 | 0 | 0 | 0 | 0 | 12.3 | 0 | 0 | 0 | 0 | 1676 | 1681 | 1679 | 1668 | 935.7 | 942.6 | 935.7 | 873.7 | 204.52 | 202.35 | 202.89 | 203.83
2024-11-24 | 47 | Novembre | 2024-11-24 10:45 | 2024-11-24 11:50 | 42160 | 1 | S275J02 | 64.67 | 2 | 59 | 127 | 122.2 | 122.542 | 39.483 | 3222 | 267 | 1868 | 2.667 | 47.625 | 51.375 | 69.79 | 78.07 | 0 | 0 | 11.884 | 15.5 | 9.617 | 12.75 | 15.017 | 19.25 | 2.967 | 3.5 | 2400 | 632 | 2400 | 186 | 310 | 2210 | 0 | 0 | 0 | 800 | 320 | 1641 | 874 | 0.175 | 1.01 | 0.0203 | 0.0061 | 0.0037 | 0.0302 | 0.106 | 0.112 | 0.765 | 0.011 | 0.0048 | 0.0118 | 0.0952 | 0.107 | 2411/21R2 | 135.6 | 55.6 | 46.7 | 33.3 | 0 | 0 | 0 | 0 | 0 | 0 | 0 | 0 | 117.5 | 0 | 0 | 5.4 | 6.7 | 0 | 0 | 0 | 0 | 0 | 0 | 0 | 6 | 0 | 0 | 0 | 1632 | 1649 | 1655 | 1641 | 875.6 | 898.2 | 927.6 | 874 | 223.54 | 216.18 | 215.28 | 218.52
2024-11-24 | 47 | Novembre | 2024-11-24 09:48 | 2024-11-24 10:45 | 42159 | 1 | S275J02 | 57.42 | 7 | 64 | 125 | 125.5 | 116.445 | 41.95 | 3635 | 274 | 2208 | 3.15 | 39.683 | 55.875 | 76.95 | 79.92 | 0 | 0 | 11.383 | 15.5 | 9.65 | 13 | 14.417 | 19.125 | 6.5 | 8.125 | 2400 | 631 | 2400 | 186 | 154 | 1106 | 0 | 0 | 0 | 800 | 320 | 1670 | 775.5 | 0.0218 | 0.0818 | 0.001 | 0.0025 | 0.015 | 0.369 | 0.11 | 0.109 | 0.728 | 0.0118 | 0.0044 | 0.0096 | 0.0882 | 0.104 | 2411/21R2 | 135.8 | 56.3 | 46.5 | 33 | 0 | 0 | 0 | 0 | 0 | 0 | 0 | 0 | 111.8 | 0 | 0 | 4.4 | 6.4 | 0 | 0 | 0 | 0 | 0 | 0 | 13.2 | 0 | 0 | 0 | 0 | 1586 | 1674 | 1684 | 1670 | 426.4 | 555.7 | 939.9 | 775.5 | 195.64 | 167.34 | 200.51 | 193.99
2024-11-24 | 47 | Novembre | 2024-11-24 08:38 | 2024-11-24 09:48 | 42158 | 1 | S275J01 | 70 | 1 | 63 | 127 | 125 | 115.231 | 38.433 | 3193 | 265 | 1718 | 3.917 | 32.426 | 51 | 68.7 | 79.62 | 0 | 0 | 11.35 | 15.375 | 9.667 | 12.875 | 14.6 | 19 | 2.817 | 3.5 | 2400 | 630 | 2400 | 183 | 155 | 1108 | 0 | 0 | 0 | 800 | 320 | 1673 | 807.4 | 0.0702 | 0.105 | 0.001 | 0.003 | 0.0166 | 0.418 | 0.113 | 0.0702 | 0.105 | 0.001 | 0.003 | 0.0166 | 0.418 | 0.113 | 2411/21R2 | 134.7 | 57.1 | 46 | 31.6 | 0 | 0 | 0 | 0 | 0 | 0 | 0 | 0 | 117.3 | 0 | 0 | 5.2 | 6.7 | 0 | 0 | 0 | 0 | 0 | 0 | 0 | 5.5 | 0 | 0 | 0 | 1657 | 1631 | 1689 | 1673 | 915.3 | 616.8 | 973.5 | 807.4 | 213.22 | 198.34 | 200.37 | 195.32
2024-11-24 | 47 | Novembre | 2024-11-24 07:36 | 2024-11-24 08:38 | 42157 | 1 | S275J02 | 62.13 | 4 | 64 | 126 | 124.5 | 112.057 | 40.183 | 3320 | 275 | 1847 | 2.6 | 48.462 | 52.625 | 71.28 | 78.58 | 0 | 0 | 12.533 | 16 | 9.7 | 13.125 | 14.617 | 19.125 | 3.333 | 4.375 | 2400 | 630 | 2400 | 184 | 155 | 1106 | 0 | 0 | 0 | 800 | 320 | 1652 | 192.3 | 0.0655 | 0.119 | 0.001 | 0.0034 | 0.0165 | 0.276 | 0.129 | 0.114 | 0.747 | 0.006 | 0.0052 | 0.0148 | 0.072 | 0.131 | 2411/21R2 | 135.3 | 54.8 | 44.7 | 35.8 | 0 | 0 | 0 | 0 | 0 | 0 | 0 | 0 | 111.3 | 0 | 0 | 4.6 | 6.7 | 0 | 0 | 0 | 0 | 0 | 0 | 12.7 | 0 | 0 | 0 | 0 | 1653 | 1641 | 1636 | 1652 | 193.7 | 806.6 | 685.6 | 192.3 | 101.31 | 212.62 | 203.39 | 101.32
2024-11-24 | 47 | Novembre | 2024-11-24 06:35 | 2024-11-24 07:36 | 42156 | 1 | S275J02 | 60.63 | 2 | 61 | 122 | 119.6 | 127.624 | 42.8 | 3818 | 279 | 2619 | 2.667 | 45.75 | 57.625 | 80.96 | 80.78 | 0 | 0 | 11.167 | 15.25 | 9.3 | 12.75 | 13.167 | 17.625 | 9.167 | 11.875 | 2400 | 629 | 2400 | 185 | 310 | 2214 | 0 | 0 | 0 | 800 | 320 | 1668 | 809.4 | 0.0703 | 0.105 | 0.001 | 0.0035 | 0.0179 | 0.529 | 0.144 | 0.114 | 0.803 | 0.0093 | 0.0054 | 0.0113 | 0.0772 | 0.14 | 2411/21R2 | 134.8 | 55.6 | 46.6 | 32.6 | 0 | 0 | 0 | 0 | 0 | 0 | 0 | 0 | 116.9 | 0 | 0 | 5.4 | 6.7 | 0 | 0 | 0 | 0 | 0 | 0 | 0 | 5.8 | 0 | 0 | 0 | 1590 | 1668 | 1663 | 1668 | 518.7 | 981.9 | 958.4 | 809.4 | 207.88 | 212.4 | 213.34 | 198.21
2024-11-24 | 47 | Novembre | 2024-11-24 05:03 | 2024-11-24 06:35 | 42155 | 1 | S275J02 | 91.77 | 7 | 63 | 127 | 126.1 | 127.773 | 42.667 | 3349 | 303 | 1984 | 2.75 | 46.182 | 52.5 | 71.91 | 73.83 | 0 | 0 | 12.15 | 15.875 | 12.917 | 14.125 | 14.433 | 19.125 | 3.167 | 3.25 | 2400 | 628 | 2400 | 185 | 155 | 1105 | 0 | 0 | 0 | 800 | 320 | 1656 | 769.9 | 0.0506 | 0.0903 | 0.001 | 0.0034 | 0.0204 | 0.541 | 0.149 | 0.108 | 0.748 | 0.0125 | 0.0051 | 0.013 | 0.0876 | 0.142 | 2411/21R2 | 135.4 | 58.2 | 45.4 | 31.8 | 0 | 0 | 0 | 0 | 0 | 0 | 0 | 0 | 110 | 0 | 0 | 5.6 | 7.4 | 0 | 0 | 0 | 0 | 0 | 0 | 12.4 | 0 | 0 | 0 | 0 | 1644 | 1598 | 1638 | 1656 | 921.4 | 456 | 788.8 | 769.9 | 220.77 | 194.06 | 212.61 | 201.05
2024-11-23 | 47 | Novembre | 2024-11-24 04:01 | 2024-11-24 05:03 | 42154 | 1 | S275J01 | 62.9 | 1 | 63 | 127 | 124.2 | 112.242 | 37.617 | 2995 | 257 | 1513 | 2.683 | 47.329 | 50.125 | 66.36 | 79.95 | 0 | 0 | 11.467 | 15.75 | 9.767 | 13.125 | 14.517 | 19 | 1.867 | 2.25 | 2400 | 631 | 2400 | 184 | 155 | 1107 | 0 | 0 | 0 | 800 | 345 | 1632 | 858.9 | 0.049 | 0.0723 | 0.001 | 0.0033 | 0.0183 | 0.228 | 0.126 | 0.123 | 0.748 | 0.0103 | 0.0054 | 0.0123 | 0.0818 | 0.131 | 2411/21R2 | 130.9 | 55.9 | 46.2 | 28.8 | 0 | 0 | 0 | 0 | 0 | 0 | 0 | 0 | 105 | 0 | 0 | 5.3 | 6.9 | 0 | 0 | 0 | 0 | 0 | 0 | 13.7 | 0 | 0 | 0 | 0 | 1651 | 1643 | 1642 | 1632 | 0 | 889.1 | 946.6 | 858.9 | 65535 | 218.69 | 223.84 | 222.13
2024-11-23 | 47 | Novembre | 2024-11-24 03:03 | 2024-11-24 04:01 | 42153 | 1 | S275J01 | 57.9 | 4 | 64 | 124 | 124.9 | 119.853 | 40.8 | 3334 | 256 | 1832 | 2.8 | 44.286 | 53.5 | 72.06 | 78.68 | 0 | 0 | 11.867 | 15.875 | 9.717 | 13 | 14.7 | 19.25 | 4.517 | 5.375 | 2400 | 631 | 2400 | 185 | 155 | 1105 | 0 | 0 | 0 | 800 | 313 | 1656 |  | 0.0777 | 0.105 | 0.001 | 0.0043 | 0.0225 | 0.195 | 0.127 | 0.107 | 0.797 | 0.0121 | 0.0063 | 0.0095 | 0.0788 | 0.126 | 2411/21R2 | 135.7 | 57.8 | 46.5 | 31.4 | 0 | 0 | 0 | 0 | 0 | 0 | 0 | 0 | 116.7 | 0 | 0 | 5.7 | 7.4 | 0 | 0 | 0 | 0 | 0 | 0 | 0 | 5.9 | 0 | 0 | 0 | 1620 | 1676 | 1650 | 1656 | 560.3 | 763.5 | 0 | 0 | 197.25 | 189.59 | 65535 | 65535
2024-11-23 | 47 | Novembre | 2024-11-24 02:05 | 2024-11-24 03:03 | 42152 | 1 | S275J01 | 57.82 | 2 | 62 | 127 | 122.8 | 125.909 | 43.417 | 3720 | 288 | 2363 | 3.233 | 39.278 | 56.375 | 78.4 | 77.91 | 0 | 0 | 11.783 | 15.875 | 9.75 | 13 | 14.917 | 19.125 | 6.967 | 8.375 | 2400 | 629 | 2400 | 185 | 154 | 1108 | 0 | 0 | 0 | 800 | 298 | 1675 | 731.7 | 0.0875 | 0.109 | 0.001 | 0.0041 | 0.0196 | 0.641 | 0.121 | 0.121 | 0.796 | 0.0141 | 0.0081 | 0.0104 | 0.0641 | 0.123 | 2411/21R2 | 135.3 | 56.2 | 46 | 33.1 | 0 | 0 | 0 | 0 | 0 | 0 | 0 | 0 | 109.9 | 0 | 0 | 5.4 | 7.2 | 0 | 0 | 0 | 0 | 0 | 0 | 12.8 | 0 | 0 | 0 | 0 | 1575 | 1679 | 1651 | 1675 | 441.6 | 690.5 | 576.7 | 731.7 | 204.2 | 180.58 | 182.54 | 187.01
2024-11-23 | 47 | Novembre | 2024-11-24 00:58 | 2024-11-24 02:05 | 42151 | 1 | S275J01 | 66.48 | 7 | 64 | 126 | 126.2 | 124.928 | 44.25 | 3682 | 285 | 2370 | 2.817 | 44.734 | 57.75 | 79.68 | 78.31 | 0 | 0 | 11.483 | 15.875 | 9.833 | 13.125 | 14.917 | 19.25 | 8.017 | 9.125 | 2400 | 630 | 2400 | 185 | 155 | 1107 | 0 | 0 | 0 | 800 | 313 | 1632 | 770.1 | 0.0594 | 0.103 | 0.001 | 0.0038 | 0.0191 | 0.379 | 0.122 | 0.116 | 0.757 | 0.0087 | 0.0058 | 0.0111 | 0.0615 | 0.121 | 2411/21R2 | 130.4 | 56.6 | 45.2 | 28.6 | 0 | 0 | 0 | 0 | 0 | 0 | 0 | 0 | 111.7 | 0 | 0 | 5.8 | 7.3 | 0 | 0 | 0 | 0 | 0 | 0 | 0 | 5.6 | 0 | 0 | 0 | 1642 | 1645 | 1651 | 1632 | 978.6 | 847.6 | 190.5 | 770.1 | 226.28 | 214.09 | 101.17 | 214.11
2024-11-23 | 47 | Novembre | 2024-11-24 00:01 | 2024-11-24 00:58 | 42150 | 1 | S275J01 | 57.6 | 1 | 63 | 122 | 119.8 | 123.198 | 43.083 | 3640 | 284 | 2247 | 2.933 | 41.591 | 55.5 | 76.79 | 77.29 | 0 | 0 | 11.9 | 15.875 | 9.867 | 13 | 14.717 | 18.875 | 6.6 | 7.75 | 2400 | 630 | 2400 | 183 | 154 | 1042 | 0 | 0 | 0 | 800 | 330 | 1641 | 798.8 | 0.049 | 0.0952 | 0.001 | 0.0044 | 0.0208 | 0.583 | 0.109 | 0.105 | 0.634 | 0.0126 | 0.0048 | 0.0127 | 0.0849 | 0.11 | 2411/21R2 | 135.5 | 55.3 | 47.6 | 32.6 | 0 | 0 | 0 | 0 | 0 | 0 | 0 | 0 | 111.3 | 0 | 0 | 4.8 | 6.8 | 0 | 0 | 0 | 0 | 0 | 0 | 12.6 | 0 | 0 | 0 | 0 | 1607 | 1652 | 1632 | 1641 | 664.9 | 956.2 | 852.9 | 798.8 | 216.9 | 219.14 | 221.61 | 211.91
2024-11-23 | 47 | Novembre | 2024-11-23 17:27 | 2024-11-24 00:01 | 42149 | 1 | S275J01 | 59.26333 | 4 | 64 | 123 | 123.4 | 117.715 | 44.667 | 3577 | 277 | 2228 | 4.167 | 29.52 | 55.625 | 76.62 | 74.72 | 0 | 0 | 12.55 | 15.875 | 11.933 | 15.125 | 13.8 | 17.625 | 6.383 | 7 | 3400 | 631 | 3400 | 186 | 155 | 6859 | 0 | 0 | 0 | 800 | 313 | 1654 | 789 | [7 empty] | 0.0908 | 0.603 | 0.0099 | 0.0039 | 0.0115 | 0.0643 | 0.11 | 2411/21R2 | 135.2 | 55.6 | 47.7 | 31.9 | 0 | 0 | 0 | 0 | 0 | 0 | 0 | 0 | 123.1 | 0 | 0 | 5.1 | 7 | 0 | 0 | 0 | 0 | 0 | 0 | 0 | 0 | 0 | 0 | 0 | 1652 | 1654 | 1666 | 1654 | 193.1 | 721 | 820.3 | 789 | 101.63 | 197.32 | 200.28 | 203.94
2024-11-23 | 47 | Novembre | 2024-11-23 16:23 | 2024-11-23 17:27 | 42148 | 1 | S275J01 | 63.78 | 1 | 64 | 127 | 134 | 120.295 | 43.483 | 3721 | 280 | 2466 | 2.667 | 47.625 | 56.75 | 79.17 | 78.31 | 0 | 0 | 11.433 | 15.625 | 9.833 | 12.625 | 14.8 | 19.125 | 7.417 | 9.25 | 2400 | 629 | 2400 | 184 | 154 | 1013 | 0 | 0 | 0 | 800 | 320 | 1684 | 810.7 | 0.0764 | 0.0978 | 0.001 | 0.0023 | 0.0166 | 0.657 | 0.107 | 0.111 | 0.685 | 0.0092 | 0.0049 | 0.0131 | 0.0837 | 0.108 | 2411/21R2 | 135.5 | 58.1 | 44.8 | 32.6 | 0 | 0 | 0 | 0 | 0 | 0 | 0 | 0 | 111.7 | 0 | 0 | 4.6 | 6.4 | 0 | 0 | 0 | 0 | 0 | 0 | 12.8 | 0 | 0 | 0 | 0 | 1569 | 1625 | 1667 | 1684 | 465.3 | 640 | 793 | 810.7 | 211.31 | 204.31 | 197.25 | 189.65
2024-11-23 | 47 | Novembre | 2024-11-23 15:21 | 2024-11-23 16:23 | 42147 | 1 | S275J01 | 62.77 | 4 | 62 | 121 | 125.5 | 119.51 | 41.2 | 3303 | 240 | 1783 | 2.317 | 52.23 | 54 | 72.2 | 78.64 | 0 | 0 | 11.95 | 15.375 | 9.517 | 12.875 | 14.733 | 19.125 | 5 | 6.375 | 2400 | 630 | 2400 | 185 | 154 | 1014 | 0 | 0 | 0 | 800 | 320 | 1640 | 739.6 | 0.0606 | 0.105 | 0.001 | 0.0026 | 0.0149 | 0.676 | 0.111 | 0.125 | 0.741 | 0.0096 | 0.0042 | 0.0124 | 0.107 | 0.109 | 2411/21R2 | 135.2 | 55.3 | 45.7 | 34.2 | 0 | 0 | 0 | 0 | 0 | 0 | 0 | 0 | 118.3 | 0 | 0 | 5.4 | 5.5 | 0 | 0 | 0 | 0 | 0 | 0 | 0 | 6 | 0 | 0 | 0 | 1574 | 1650 | 1630 | 1640 | 482.8 | 744.6 | 600.3 | 739.6 | 211.31 | 201.86 | 196.89 | 206.79
2024-11-23 | 47 | Novembre | 2024-11-23 14:11 | 2024-11-23 15:21 | 42146 | 1 | S275J01 | 69.9 | 2 | 60 | 126 | 126.7 | 122.094 | 38.667 | 2976 | 245 | 1572 | 2.483 | 50.738 | 50.625 | 66.99 | 78.56 | 0 | 0 | 12 | 15.5 | 10.317 | 13.625 | 14.716 | 19.125 | 1.633 | 2.25 | 2400 | 631 | 2400 | 184 | 154 | 1017 | 0 | 0 | 0 | 800 | 320 | 1654 | 781.4 | 0.0572 | 0.112 | 0.001 | 0.0031 | 0.015 | 0.511 | 0.112 | 0.146 | 0.743 | 0.01 | 0.0058 | 0.0126 | 0.0726 | 0.117 | 2411/21R2 | 134.8 | 57.4 | 47.2 | 30.2 | 0 | 0 | 0 | 0 | 0 | 0 | 0 | 0 | 115.8 | 0 | 0 | 4.5 | 6.8 | 0 | 0 | 0 | 0 | 0 | 0 | 0 | 7.7 | 0 | 0 | 0 | 1666 | 1657 | 1654 |  | 797.8 | 726 | 781.4 |  | 198.24 | 196.2 | 203.23
2024-11-23 | 47 | Novembre | 2024-11-23 12:26 | 2024-11-23 14:11 | 42145 | 1 | S275J01 | 104.37 | 1 | 62 | 124 | 119 | 122.147 | 44.85 | 3913 | 298 | 2984 | 2.65 | 46.792 | 58.625 | 83.82 | 78.43 | 0 | 0 | 11.533 | 15.5 | 9.966 | 13.125 | 14.6 | 19.125 | 8.75 | 10.75 | 2400 | 629 | 2400 | 185 | 306 | 2022 | 0 | 0 | 0 | 800 | 320 | 1657 | 794.5 | 0.048 | 0.0936 | 0.001 | 0.0028 | 0.014 | 0.282 | 0.11 | 0.048 | 0.0936 | 0.001 | 0.0028 | 0.014 | 0.282 | 0.11 | 2411/21R2 | 135.6 | 57.6 | 46.4 | 31.6 | 0 | 0 | 0 | 0 | 0 | 0 | 0 | 0 | 116.5 | 0 | 0 | 5.3 | 6.6 | 0 | 0 | 0 | 0 | 0 | 0 | 0 | 7.2 | 0 | 0 | 0 | 1614 | 1664 | 1671 | 1657 | 819.9 | 887.5 | 990.2 | 794.5 | 228.5 | 207.15 | 211.39 | 202.82
2024-11-23 | 47 | Novembre | 2024-11-23 11:30 | 2024-11-23 12:26 | 42144 | 1 | S275J01 | 55.83 | 3 | 61 | 126 | 127.9 | 122.173 | 41.417 | 3596 | 278 | 1820 | 2.55 | 49.412 | 54.75 | 74.13 | 79.32 | 0 | 0 | 11.367 | 15.25 | 10.25 | 13.5 | 14.433 | 19 | 5.367 | 6.875 | 2400 | 629 | 2400 | 184 | 154 | 1012 | 0 | 0 | 0 | 800 | 320 | 1644 | 657.3 | 0.0783 | 0.107 | 0.0024 | 0.0036 | 0.017 | 0.617 | 0.119 | 0.143 | 0.741 | 0.0103 | 0.0058 | 0.0129 | 0.0949 | 0.121 | 2411/21R2 | 135.5 | 56.1 | 46.8 | 32.6 | 0 | 0 | 0 | 30.9 | 0 | 0 | 0 | 0 | 86 | 0 | 0 | 15.5 | 3.1 | 0 | 0 | 0 | 0 | 0 | 0 | 0 | 0 | 0 | 0 | 0 | 1600 | 1609 | 1641 | 1644 | 549.9 | 610.2 | 768.5 | 657.3 | 206.74 | 209.5 | 209.06 | 195.95
2024-11-23 | 47 | Novembre | 2024-11-23 10:36 | 2024-11-23 11:30 | 42143 | 1 | S275J01 | 54.67 | 1 | 64 | 125 | 122.2 | 122.379 | 39.083 | 3261 | 266 | 1657 | 2.583 | 48.387 | 52.5 | 70.16 | 80.6 | 0 | 0 | 11.133 | 15.375 | 11.3 | 15.25 | 14.5 | 19.25 | 2.15 | 2.625 | 2400 | 629 | 2400 | 184 | 306 | 2092 | 0 | 0 | 0 | 800 | 320 | 1686 | 745.8 | 0.0812 | 0.141 | 0.0018 | 0.0035 | 0.0182 | 0.634 | 0.124 | 0.117 | 0.716 | 0.0089 | 0.0049 | 0.0127 | 0.0674 | 0.121 | 2411/21R2 | 132.3 | 57.2 | 46.7 | 28.4 | 0 | 0 | 0 | 0 | 0 | 0 | 0 | 0 | 106.9 | 0 | 0 | 5.3 | 6.1 | 0 | 0 | 0 | 0 | 0 | 0 | 14 | 0 | 0 | 0 | 0 | 1632 | 1705 | 1686 |  | 692.4 | 987.1 | 745.8 |  | 206.29 | 192.71 | 182.44
2024-11-23 | 47 | Novembre | 2024-11-23 09:41 | 2024-11-23 10:36 | 42142 | 1 | S355TA | 55.05 | 2 | 61 | 126 | 127.9 | 83.231 | 40.767 | 3411 | 275 | 1913 | 2.7 | 46.667 | 53.875 | 73.07 | 79.29 | 0 | 0 | 11.333 | 15.5 | 9.317 | 12.625 | 14.816 | 19.375 | 5.3 | 6.25 | 2400 | 527 | 2400 | 204 | 208 | 1626 | 0 | 211 | 0 | 800 | 320 | 1649 | 758.5 | 0.064 | 0.12 | 0.001 | 0.0035 | 0.0255 | 0.685 | 0.121 | 0.16 | 1.2 | 0.0451 | 0.0059 | 0.0104 | 0.072 | 0.12 | 2411/21R3 | 132.7 | 53.8 | 45.7 | 33.2 | 0 | 0 | 0 | 5.3 | 0 | 0 | 0 | 0 | 103.8 | 0 | 0 | 4.8 | 5.3 | 0 | 0 | 0 | 0 | 0 | 0 | 13.5 | 0 | 0 | 0 | 0 | 1586 | 1624 | 1663 | 1649 | 480.4 | 702.2 | 886.7 | 758.5 | 204.41 | 211.67 | 207.63 | 203.76
2024-11-23 | 47 | Novembre | 2024-11-23 08:38 | 2024-11-23 09:41 | 42141 | 1 | S355TA | 62.73 | 7 | 64 | 128 | 124.2 | 128.275 | 41.083 | 3474 | 278 | 1804 | 2.733 | 46.829 | 53.625 | 72.57 | 78.32 | 0 | 0 | 12 | 15.75 | 9.517 | 12.875 | 14.6 | 19 | 4.967 | 6 | 2400 | 527 | 2400 | 205 | 207 | 1624 | 0 | 212 | 0 | 800 | 320 | 1648 | 839.6 | 0.0642 | 0.117 | 0.001 | 0.0034 | 0.0163 | 0.509 | 0.119 | 0.175 | 1.2 | 0.0473 | 0.0065 | 0.0114 | 0.0797 | 0.125 | 2411/21R3 | 128.1 | 56.5 | 44.8 | 26.8 | 0 | 0 | 0 | 5 | 0 | 0 | 0 | 0 | 105.4 | 0 | 0 | 5.3 | 4.9 | 0 | 0 | 0 | 0 | 0 | 0 | 0 | 7.5 | 0 | 0 | 0 | 1652 | 1634 | 1651 | 1648 | 193.1 | 798.7 | 859.7 | 839.6 | 101.63 | 215.7 | 211.87 | 211.76
2024-11-23 | 47 | Novembre | 2024-11-23 07:17 | 2024-11-23 08:38 | 42140 | 1 | S355TA | 80.85 | 3 | 61 | 127 | 128.1 | 128.672 | 41.95 | 3602 | 285 | 2385 | 2.517 | 50.464 | 55.125 | 76.87 | 78.84 | 0 | 0 | 11.5 | 15.5 | 10.167 | 13.625 | 13.1 | 17 | 7.183 | 8.75 | 2400 | 525 | 2400 | 205 | 207 | 1628 | 0 | 214 | 0 | 800 | 320 | 1661 | 756.5 | 0.0611 | 0.0885 | 0.001 | 0.0027 | 0.0269 | 0.4 | 0.133 | 0.17 | 1.2 | 0.0328 | 0.0064 | 0.0136 | 0.0607 | 0.13 | 2411/21R3 | 132.4 | 58.8 | 46.3 | 27.3 | 0 | 0 | 0 | 5.5 | 0 | 0 | 0 | 0 | 102.5 | 0 | 0 | 5.2 | 5.6 | 0 | 0 | 0 | 0 | 0 | 0 | 13.6 | 0 | 0 | 0 | 0 | 1570 | 1617 | 1651 | 1661 | 597.1 | 639.3 | 851.4 | 756.5 | 229.12 | 208.58 | 211.16 | 197.05
2024-11-23 | 47 | Novembre | 2024-11-23 06:21 | 2024-11-23 07:17 | 42139 | 1 | S355TA | 56.17 | 1 | 64 | 122 | 121.8 | 115.786 | 41.117 | 3573 | 275 | 2256 | 2.617 | 46.624 | 55.5 | 76.59 | 80.99 | 0 | 0 | 11.433 | 15.625 | 9.517 | 13.125 | 13.717 | 18.375 | 6.45 | 8.375 | 2400 | 527 | 2400 | 256 | 206 | 1620 | 0 | 213 | 0 | 800 | 320 | 1681 | 844.3 | 0.0506 | 0.11 | 0.001 | 0.0029 | 0.0161 | 0.588 | 0.112 | 0.191 | 1.23 | 0.0419 | 0.0066 | 0.0129 | 0.0739 | 0.12 | 2411/21R3 | 132.3 | 57.6 | 46.3 | 28.4 | 0 | 0 | 0 | 5.9 | 0 | 0 | 0 | 0 | 108.4 | 0 | 0 | 5.2 | 5.5 | 0 | 0 | 0 | 0 | 0 | 0 | 0 | 7.3 | 0 | 0 | 0 | 1583 | 1657 | 1687 | 1681 | 552 | 715 | 864.3 | 844.3 | 216.27 | 195.08 | 192.72 | 194.26
2024-11-23 | 47 | Novembre | 2024-11-23 05:13 | 2024-11-23 06:21 | 42138 | 1 | S355TA | 68.38 | 7 | 62 | 122 | 123.6 | 116.762 | 43.3 | 3604 | 278 | 2541 | 2.883 | 42.312 | 55.125 | 77.49 | 76.39 | 0 | 0 | 13.967 | 16.625 | 9.333 | 12.5 | 14.433 | 19 | 5.567 | 7 | 2400 | 525 | 2400 | 206 | 208 | 1627 | 0 | 215 | 0 | 800 | 320 | 1650 | 632.3 | 0.0638 | 0.0974 | 0.001 | 0.0028 | 0.0193 | 0.399 | 0.113 | 0.189 | 1.16 | 0.0438 | 0.0065 | 0.0148 | 0.0809 | 0.118 | 2411/21R3 | 132.3 | 56.2 | 46.8 | 29.3 | 0 | 0 | 0 | 7 | 0 | 0 | 0 | 0 | 100.4 | 0 | 0 | 5.6 | 6.2 | 0 | 0 | 0 | 0 | 0 | 0 | 13.1 | 0 | 0 | 0 | 0 | 1594 | 1636 | 1667 | 1650 | 758.2 | 816 | 948.8 | 632.3 | 233.63 | 216.19 | 210.43 | 189.85
2024-11-22 | 47 | Novembre | 2024-11-23 04:01 | 2024-11-23 05:13 | 42137 | 1 | S355TA | 71.67 | 1 | 63 | 122 | 118.1 | 118.229 | 41.85 | 3570 | 274 | 2311 | 2.833 | 43.059 | 53.5 | 74.8 | 76.7 | 0 | 0 | 11.283 | 15.125 | 9.933 | 13.125 | 14.484 | 18.75 | 6.15 | 6.375 | 2400 | 527 | 2400 | 205 | 206 | 1629 | 0 | 215 | 0 | 800 | 340 | 1641 | 785.6 | 0.04 | 0.0901 | 0.001 | 0.0024 | 0.0161 | 0.645 | 0.111 | 0.161 | 1.22 | 0.0394 | 0.0057 | 0.012 | 0.0883 | 0.115 | 2411/21R3 | 132 | 56.9 | 46.8 | 28.3 | 0 | 0 | 0 | 7.3 | 0 | 0 | 0 | 0 | 106 | 0 | 0 | 5.2 | 6.3 | 0 | 0 | 0 | 0 | 0 | 0 | 0 | 7.2 | 0 | 0 | 0 | 1583 | 1660 | 1647 | 1641 | 597.6 | 835.3 | 824.9 | 785.6 | 222.1 | 204.87 | 211.01 | 210.68
2024-11-22 | 47 | Novembre | 2024-11-23 03:05 | 2024-11-23 04:01 | 42136 | 1 | S355TA | 56.07 | 3 | 62 | 123 | 124.1 | 116.091 | 39.567 | 3324 | 272 | 1811 | 2.95 | 41.695 | 51.875 | 70.38 | 78.66 | 0 | 0 | 11.217 | 15.25 | 10.517 | 14 | 12.233 | 15.875 | 5.6 | 6.75 | 2400 | 528 | 2400 | 206 | 206 | 1624 | 0 | 212 | 0 | 800 | 340 | 1698 | 811.2 | 0.0599 | 0.126 | 0.0083 | 0.0027 | 0.0199 | 0.447 | 0.105 | 0.17 | 1.26 | 0.0307 | 0.006 | 0.013 | 0.0371 | 0.11 | 2411/21R3 | 132.2 | 56.9 | 46.2 | 29.1 | 0 | 0 | 0 | 7.2 | 0 | 0 | 0 | 0 | 99.6 | 0 | 0 | 5.7 | 6.3 | 0 | 0 | 0 | 0 | 0 | 0 | 13.4 | 0 | 0 | 0 | 0 | 1531 | 1685 | 1708 | 1698 | 311.3 | 794.6 | 899.6 | 811.2 | 202.4 | 187.64 | 184.28 | 182.11
2024-11-22 | 47 | Novembre | 2024-11-23 01:01 | 2024-11-23 03:05 | 42135 | 1 | S355TA | 123.73 | 7 | 63 | 122 | 116.7 | 115.979 | 51.567 | 4335 | 311 | 3603 | 2.7 | 45.185 | 61.125 | 90.18 | 71.12 | 0 | 0 | 11.967 | 16 | 10.433 | 13.75 | 12.516 | 16 | 16.65 | 15.25 | 2400 | 527 | 2400 | 206 | 209 | 1426 | 0 | 210 | 0 | 800 | 278 | 1655 | 620.4 | 0.0441 | 0.106 | 0.001 | 0.0023 | 0.0157 | 0.665 | 0.101 | 0.166 | 1.07 | 0.0855 | 0.0056 | 0.0098 | 0.0997 | 0.105 | 2411/21R3 | 131.8 | 54.5 | 45.9 | 31.4 | 0 | 0 | 0 | 7.1 | 0 | 0 | 0 | 0 | 106.4 | 0 | 0 | 4.7 | 6.1 | 0 | 0 | 0 | 0 | 0 | 0 | 0 | 7.5 | 0 | 0 | 0 | 1591 | 1661 | 1675 | 1655 | 601.2 | 739.9 | 715.5 | 620.4 | 218.19 | 195.42 | 185.36 | 185.74
2024-11-22 | 47 | Novembre | 2024-11-23 00:03 | 2024-11-23 01:01 | 42134 | 1 | S355TA | 57.98 | 7 | 64 | 123 | 120.8 | 116.212 | 41.55 | 3390 | 268 | 2242 | 2.917 | 42.171 | 53.625 | 74.08 | 77.44 | 0 | 0 | 11.483 | 15.25 | 9.7 | 12.875 | 14.067 | 17.75 | 6.3 | 7.625 | 2400 | 526 | 2400 | 258 | 414 | 1836 | 0 | 420 | 0 | 800 | 340 | 1641 | 807.7 | 0.0389 | 0.0869 | 0.001 | 0.0024 | 0.0184 | 0.624 | 0.0997 | 0.111 | 0.709 | 0.129 | 0.0044 | 0.0095 | 0.081 | 0.0993 | 2411/21R3 | 132.3 | 56.1 | 45.9 | 30.3 | 0 | 0 | 0 | 7.3 | 0 | 0 | 0 | 0 | 101.3 | 0 | 0 | 4.8 | 6.2 | 0 | 0 | 0 | 0 | 0 | 0 | 12.7 | 0 | 0 | 0 | 0 | 1585 | 1646 | 1666 | 1641 | 624 | 759.5 | 812.4 | 807.7 | 224.2 | 205.48 | 199.57 | 212.72
2024-11-22 | 47 | Novembre | 2024-11-22 17:52 | 2024-11-23 00:03 | 42133 | 1 | S355TA | 60.83333 | 1 | 63 | 120 | 119.6 | 116.925 | 46.033 | 3978 | 296 | 2221 | 2.9 | 41.379 | 58.75 | 81 | 76.58 | 0.183 | 0 | 12.3 | 15.75 | 10 | 13 | 13.15 | 16.875 | 10.4 | 13.125 | 3400 | 525 | 3400 | 256 | 311 | 1869 | 0 | 318 | 0 | 800 | 308 | 1637 | 732.3 | [7 empty] | 0.152 | 1.2 | 0.0449 | 0.0052 | 0.0113 | 0.0691 | 0.109 | 2411/21R3 | 137.2 | 58.4 | 47.1 | 31.7 | 0 | 0 | 0 | 7.5 | 0 | 0 | 0 | 0 | 118.7 | 0 | 0 | 5.3 | 5.7 | 0 | 0 | 0 | 0 | 0 | 0 | 0 | 0 | 0 | 0 | 0 | 1651 | 1646 | 1639 | 1637 | 191.6 | 774.3 | 861.4 | 732.3 | 101.59 | 206.9 | 218.54 | 207.69
2024-11-22 | 47 | Novembre | 2024-11-22 16:59 | 2024-11-22 17:52 | 42132 | 1 | S275J01 | 52.6 | 7 | 64 | 128 | 126.3 | 118.55 | 38.6 | 3207 | 264 | 1724 | 2.767 | 46.265 | 50.625 | 68.39 | 78.69 | 0 | 0 | 11.533 | 15.75 | 9.583 | 12.875 | 14.216 | 18.5 | 3.267 | 3.375 | 2400 | 630 | 2400 | 185 | 154 | 1286 | 0 | 0 | 0 | 800 | 338 | 1671 | 831 | 0.0697 | 0.119 | 0.001 | 0.0029 | 0.0164 | 0.517 | 0.105 | 0.151 | 0.944 | 0.0096 | 0.006 | 0.0087 | 0.0624 | 0.108 | 2411/21R2 | 125.6 | 57.3 | 45.1 | 23.2 | 0 | 0 | 0 | 0 | 0 | 0 | 0 | 0 | 107.6 | 0 | 0 | 5.6 | 6.6 | 0 | 0 | 0 | 0 | 0 | 0 | 0 | 5.8 | 0 | 0 | 0 | 1625 | 1635 | 1676 | 1671 | 548.4 | 593.2 | 803.9 | 831 | 192.96 | 193.3 | 193.37 | 198.52
2024-11-22 | 47 | Novembre | 2024-11-22 16:04 | 2024-11-22 16:59 | 42131 | 1 | S275J01 | 55.73 | 1 | 64 | 123 | 123.4 | 118.194 | 40.983 | 3446 | 275 | 1930 | 2.733 | 45 | 54.625 | 74 | 79.97 | 0 | 0 | 0.133 | 0 | 0 | 0 | 0 | 0 | 4.9 | 5.875 | 2400 | 629 | 2400 | 183 | 154 | 1291 | 0 | 0 | 0 | 800 | 313 | 1667 | 786.4 | 0.0567 | 0.0988 | 0.0013 | 0.0024 | 0.0188 | 0.441 | 0.117 | 0.154 | 0.946 | 0.006 | 0.0053 | 0.0112 | 0.0663 | 0.111 | 2411/21R2 | 133.2 | 55.6 | 47.2 | 30.4 | 0 | 0 | 0 | 0 | 0 | 0 | 0 | 0 | 107.5 | 0 | 0 | 5.2 | 6.8 | 0 | 0 | 0 | 0 | 0 | 0 | 13.7 | 0 | 0 | 0 | 0 | 1572 | 1613 | 1716 | 1667 | 470.7 | 553.4 | 1074.5 | 786.4 | 210.53 | 200.14 | 192.98 | 196.64
2024-11-22 | 47 | Novembre | 2024-11-22 14:44 | 2024-11-22 16:04 | 42130 | 1 | S275J01 | 79.83 | 2 | 62 | 126 | 122.2 | 119.194 | 44.8 | 3796 | 286 | 2308 | 3.6 | 35 | 57.75 | 79.77 | 77.34 | 0 | 0 | 0.017 | 0 | 0 | 0 | 0 | 0 | 7.284 | 7.625 | 2400 | 631 | 2400 | 184 | 155 | 1295 | 0 | 0 | 0 | 800 | 290 | 1664 | 708.6 | 0.0625 | 0.118 | 0.001 | 0.0034 | 0.0163 | 0.216 | 0.111 | 0.157 | 0.955 | 0.0064 | 0.0058 | 0.0094 | 0.059 | 0.116 | 2411/21R2 | 133.6 | 55.8 | 45.9 | 31.9 | 0 | 0 | 0 | 0 | 0 | 0 | 0 | 0 | 116.9 | 0 | 0 | 4.7 | 6.8 | 0 | 0 | 0 | 0 | 0 | 0 | 0 | 5.2 | 0 | 0 | 0 | 1610 | 1650 | 1636 | 1664 | 536.7 | 765.6 | 640.7 | 708.6 | 199.52 | 203.9 | 198.42 | 190.62
2024-11-22 | 47 | Novembre | 2024-11-22 13:48 | 2024-11-22 14:44 | 42129 | 1 | S275J01 | 55.92 | 3 | 62 | 121 | 122.6 | 118.976 | 40.767 | 3395 | 276 | 1876 | 3.117 | 38.824 | 53.125 | 72.12 | 78.19 | 0 | 0 | 11.817 | 15.875 | 9.85 | 13 | 14.8 | 19.25 | 4.3 | 5 | 2400 | 630 | 2400 | 183 | 155 | 1287 | 0 | 0 | 0 | 800 | 330 | 1653 | 194.5 | 0.0857 | 0.11 | 0.001 | 0.0034 | 0.0201 | 0.517 | 0.107 | 0.162 | 0.932 | 0.007 | 0.0063 | 0.0168 | 0.102 | 0.117 | 2411/21R2 | 132.8 | 58.2 | 46.9 | 27.7 | 0 | 0 | 0 | 0 | 0 | 0 | 0 | 0 | 105.8 | 0 | 0 | 6.8 | 7 | 0 | 0 | 0 | 0 | 0 | 0 | 13.2 | 0 | 0 | 0 | 0 | 1573 | 1677 | 1666 | 1653 | 553.5 | 953.7 | 791.2 | 194.5 | 221.91 | 205.38 | 197.63 | 101.62
2024-11-22 | 47 | Novembre | 2024-11-22 12:20 | 2024-11-22 13:48 | 42128 | 1 | S275J01 | 88.5 | 7 | 64 | 124 | 122.8 | 119.789 | 39.35 | 3509 | 274 | 2172 | 3.133 | 39.574 | 55.375 | 75.92 | 84.43 | 0 | 0 | 0.1 | 0 | 0 | 0 | 0 | 0 | 5.883 | 7.25 | 2400 | 630 | 2400 | 185 | 155 | 1292 | 0 | 0 | 0 | 800 | 268 | 1648 | 608 | 0.0688 | 0.0778 | 0.001 | 0.0023 | 0.0187 | 0.703 | 0.122 | 0.148 | 0.893 | 0.0047 | 0.0052 | 0.0154 | 0.0388 | 0.123 | 2411/21R2 | 133.4 | 56.5 | 46.6 | 30.3 | 0 | 0 | 0 | 0 | 0 | 0 | 0 | 0 | 113.6 | 0 | 0 | 6.2 | 7.3 | 0 | 0 | 0 | 0 | 0 | 0 | 0 | 6.3 | 0 | 0 | 0 | 1587 | 1654 | 1666 | 1648 | 525.6 | 196.3 | 1002.1 | 608 | 210.48 | 101.75 | 214.98 | 188.05
2024-11-22 | 47 | Novembre | 2024-11-22 10:49 | 2024-11-22 12:20 | 42127 | 1 | SAE1006 | 90.98 | 1 | 0 | 124 | 121.5 | 108.649 | 45.5 | 612 | 97 | 35 | 0 | 0 | 55.4 | 57.77 | 73.05 | 0 | 0 | 0.083 | 0 | 0 | 0 | 0 | 0 | 0 | 0 | 800 | 0 | 800 | 0 | 0 | 0 | 0 | 0 | 0 | 400 | 345 |  |  | 0.0587 | 0.0843 | 0.001 | 0.0026 | 0.016 | 0.514 | 0.109 | 0.0401 | 0.289 | 0.0091 | 0.0036 | 0.0117 | 0.1 | 0.112 | 2411/21R1 | 133.7 | 56.4 | 44.7 | 32.6 | 0 | 0 | 0 | 0 | 0 | 0 | 0 | 0 | 107.8 | 0 | 0 | 5.9 | 6.7 | 0 | 0 | 0 | 0 | 0 | 0 | 13.3 | 0 | 0 | 0 | 0
2024-11-22 | 47 | Novembre | 2024-11-22 09:34 | 2024-11-22 10:49 | 42126 | 1 | SAE1006 | 74.87 | 2 | 64 | 126 | 128.5 | 122.068 | 43.383 | 3778 | 277 | 2257 | 3.183 | 39.581 | 55.375 | 77.09 | 76.59 | 0 | 0 | 0.117 | 0.25 | 0 | 0 | 0 | 0 | 7.733 | 6.5 | 2400 | 632 | 2400 | 184 | 310 | 0 | 764 | 0 | 0 | 600 | 435 | 1666 | 1197.3 | 0.0499 | 0.0987 | 0.001 | 0.0027 | 0.0125 | 0.5 | 0.109 | 0.0396 | 0.312 | 0.0113 | 0.0044 | 0.0097 | 0.0518 | 0.115 | 2411/21R1 | 130.7 | 58.2 | 45.3 | 27.2 | 0 | 0 | 0 | 0 | 0 | 0 | 0 | 0 | 111.7 | 0 | 0 | 6.2 | 7.2 | 0 | 0 | 0 | 0 | 0 | 0 | 0 | 5.6 | 0 | 0 | 0 | 1621 | 1650 | 1664 | 1666 | 889.8 | 1108.3 | 1245.8 | 1197.3 | 230.71 | 231.07 | 232.06 | 228.05
2024-11-22 | 47 | Novembre | 2024-11-22 08:23 | 2024-11-22 09:34 | 42125 | 1 | SAE1006 | 70.47 | 7 | 64 | 125 | 125.7 | 122.397 | 40.783 | 3802 | 283 | 1738 | 2.983 | 41.899 | 54.375 | 74.06 | 80 | 0 | 0 | 0.033 | 0.125 | 0 | 0 | 0 | 0 | 39.083 | 51.875 | 2400 | 633 | 2400 | 184 | 155 | 0 | 377 | 0 | 0 | 600 | 428 | 1670 | 1124.4 | 0.0492 | 0.104 | 0.001 | 0.003 | 0.014 | 0.594 | 0.12 | 0.037 | 0.295 | 0.0128 | 0.0041 | 0.0124 | 0.0653 | 0.123 | 2411/21R1 | 133.4 | 58.4 | 46.5 | 28.5 | 0 | 0 | 0 | 0 | 0 | 0 | 0 | 0 | 109.2 | 0 | 0 | 4.9 | 6.7 | 0 | 0 | 0 | 0 | 0 | 0 | 12.6 | 0 | 0 | 0 | 0 | 1650 | 1674 | 1651 | 1670 | 75.8 | 1235.6 | 191.9 | 1124.4 | 34.01 | 226.02 | 101.71 | 221.27
2024-11-22 | 47 | Novembre | 2024-11-22 07:21 | 2024-11-22 08:23 | 42124 | 1 | SAE1006 | 62.47 | 1 | 64 | 124 | 124.3 | 122.543 | 40.467 | 3539 | 277 | 1467 | 2.95 | 42.034 | 53.375 | 71.13 | 79.14 | 0 | 0 | 0.017 | 0 | 0 | 0 | 0 | 0 | 4.167 | 4.625 | 2400 | 633 | 2400 | 184 | 155 | 0 | 379 | 0 | 0 | 600 | 398 | 1656 | 1033.2 | 0.0522 | 0.11 | 0.001 | 0.003 | 0.0143 | 0.713 | 0.129 | 0.02 | 0.322 | 0.0105 | 0.0037 | 0.0125 | 0.0886 | 0.135 | 2411/21R1 | 133.6 | 58.2 | 44.6 | 30.8 | 0 | 0 | 0 | 0 | 0 | 0 | 0 | 0 | 115.9 | 0 | 0 | 4.6 | 6 | 0 | 0 | 0 | 0 | 0 | 0 | 0 | 7.1 | 0 | 0 | 0 | 1652 | 1614 | 1654 | 1656 | 1044.9 | 840.4 | 1009.9 | 1033.2 | 225.66 | 230.31 | 222.07 | 222.66
2024-11-22 | 47 | Novembre | 2024-11-22 06:23 | 2024-11-22 07:21 | 42123 | 1 | SAE1006 | 57.43 | 3 | 62 | 126 | 125.2 | 109.853 | 39.767 | 3454 | 275 | 1411 | 2.767 | 45.542 | 53 | 70.26 | 79.97 | 0 | 0 | 0.083 | 0.125 | 0 | 0 | 0 | 0 | 3.583 | 3.875 | 2400 | 633 | 2400 | 183 | 310 | 0 | 762 | 0 | 0 | 600 | 420 | 1651 | 1082.1 | 0.0762 | 0.0977 | 0.001 | 0.0034 | 0.0172 | 0.894 | 0.117 | 0.0337 | 0.26 | 0.009 | 0.0036 | 0.0138 | 0.0973 | 0.119 | 2411/21R1 | 133.3 | 58.4 | 46.2 | 28.7 | 0 | 0 | 0 | 0 | 0 | 0 | 0 | 0 | 108.5 | 0 | 0 | 5.2 | 6.9 | 0 | 0 | 0 | 0 | 0 | 0 | 12.7 | 0 | 0 | 0 | 0 | 1624 | 1691 | 1672 | 1651 | 888.9 | 1356.1 | 1214.5 | 1082.1 | 229 | 223.62 | 225.84 | 228.77
2024-11-22 | 47 | Novembre | 2024-11-22 05:27 | 2024-11-22 06:23 | 42122 | 1 | SAE1006 | 56.67 | 2 | 64 | 125 | 127.6 | 115.55 | 40.183 | 3509 | 274 | 1597 | 2.667 | 46.875 | 52.875 | 71.06 | 78.95 | 0 | 0 | 0.017 | 0 | 0 | 0 | 0 | 0 | 4.15 | 4.625 | 2400 | 633 | 2400 | 184 | 310 | 0 | 756 | 0 | 0 | 600 | 435 | 1658 | 1174.6 | 0.0368 | 0.0766 | 0.001 | 0.0018 | 0.0117 | 0.291 | 0.104 | 0.0349 | 0.296 | 0.0137 | 0.0044 | 0.0117 | 0.076 | 0.11 | 2411/21R1 | 133.4 | 57.1 | 45.7 | 30.6 | 0 | 0 | 0 | 0 | 0 | 0 | 0 | 0 | 114.3 | 0 | 0 | 5.5 | 6.4 | 0 | 0 | 0 | 0 | 0 | 0 | 0 | 7.2 | 0 | 0 | 0 | 1618 | 1632 | 1641 | 1658 | 903 | 946 | 1053.4 | 1174.6 | 233.42 | 229.23 | 232.23 | 230.99
2024-11-21 | 47 | Novembre | 2024-11-22 04:17 | 2024-11-22 05:27 | 42121 | 1 | SAE1006 | 69.9 | 7 | 64 | 124 | 121.4 | 136.303 | 39.617 | 3412 | 276 | 1150 | 3.133 | 39.574 | 51.625 | 67.69 | 78.19 | 0 | 0 | 0.067 | 0 | 0 | 0 | 0 | 0 | 5.25 | 6.375 | 2400 | 633 | 2400 | 184 | 155 | 0 | 377 | 0 | 0 | 600 | 445 | 1652 | 1112.1 | 0.0256 | 0.0742 | 0.0023 | 0.0017 | 0.0183 | 0.868 | 0.104 | 0.0338 | 0.285 | 0.0062 | 0.003 | 0.0124 | 0.0532 | 0.112 | 2411/21R1 | 132.6 | 59 | 42.9 | 30.7 | 0 | 0 | 0 | 0 | 0 | 0 | 0 | 0 | 108.3 | 0 | 0 | 5.1 | 6.3 | 0 | 0 | 0 | 0 | 0 | 0 | 12.9 | 0 | 0 | 0 | 0 | 1532 | 1632 | 1654 | 1652 | 626.6 | 1039.1 | 1144.1 | 1112.1 | 253.37 | 236.12 | 231.24 | 230.24
2024-11-21 | 47 | Novembre | 2024-11-22 03:20 | 2024-11-22 04:17 | 42120 | 1 | SAE1006 | 56.47 | 1 | 64 | 123 | 121.7 | 116.396 | 39.55 | 3431 | 268 | 1431 | 3.5 | 35.143 | 52.5 | 69.75 | 79.65 | 0 | 0 | 0.017 | 0 | 0 | 0 | 0 | 0 | 4.7 | 5.125 | 2400 | 633 | 2400 | 183 | 155 | 0 | 374 | 0 | 0 | 600 | 430 | 1666 | 1093.8 | 0.0532 | 0.104 | 0.001 | 0.0022 | 0.0135 | 0.56 | 0.114 | 0.0414 | 0.323 | 0.0214 | 0.0042 | 0.0049 | 0.0622 | 0.12 | 2411/21R1 | 133.2 | 58.2 | 46.3 | 28.7 | 0 | 0 | 0 | 0 | 0 | 0 | 0 | 0 | 114.8 | 0 | 0 | 5.4 | 6.2 | 0 | 0 | 0 | 0 | 0 | 0 | 0 | 6.8 | 0 | 0 | 0 | 1581 | 1642 | 1655 | 1666 | 671.6 | 909.4 | 1153.3 | 1093.8 | 231.78 | 220.89 | 231.28 | 221.41
2024-11-21 | 47 | Novembre | 2024-11-22 02:26 | 2024-11-22 03:20 | 42119 | 1 | SAE1006 | 54.53 | 3 | 62 | 123 | 122.2 | 116.189 | 37.7 | 3207 | 266 | 1206 | 3.3 | 37.273 | 50.125 | 65.77 | 79.77 | 0 | 0 | 0.017 | 0 | 0 | 0 | 0 | 0 | 7.417 | 8.875 | 2400 | 632 | 2400 | 186 | 310 | 0 | 752 | 0 | 0 | 600 | 445 | 1654 | 197.4 | 0.0338 | 0.0777 | 0.001 | 0.0016 | 0.0147 | 0.615 | 0.111 | 0.0461 | 0.296 | 0.0066 | 0.0032 | 0.0142 | 0.0732 | 0.113 | 2411/21R1 | 132.7 | 58.4 | 44.6 | 29.7 | 0 | 0 | 0 | 0 | 0 | 0 | 0 | 0 | 108.2 | 0 | 0 | 0 | 11.2 | 0 | 0 | 0 | 0 | 0 | 0 | 13.3 | 0 | 0 | 0 | 0 | 1652 | 1638 | 1657 | 1654 | 192.8 | 1004.7 | 1130.3 | 197.4 | 101.51 | 230.39 | 228.71 | 102.16
2024-11-21 | 47 | Novembre | 2024-11-22 01:24 | 2024-11-22 02:26 | 42118 | 1 | SAE1006 | 61.4 | 2 | 64 | 122 | 124.9 | 116.876 | 39.433 | 3564 | 275 | 1353 | 3.217 | 37.927 | 51.5 | 68.85 | 78.36 | 0 | 0 | 0.017 | 0 | 0 | 0 | 0 | 0 | 5.567 | 5.875 | 2400 | 631 | 2400 | 184 | 310 | 0 | 744 | 0 | 0 | 600 | 445 | 1643 | 1142.2 | 0.0435 | 0.12 | 0.001 | 0.0019 | 0.0121 | 0.5 | 0.0964 | 0.0393 | 0.286 | 0.0088 | 0.0032 | 0.0118 | 0.0738 | 0.108 | 2411/21R1 | 133.1 | 54.9 | 45.6 | 32.6 | 0 | 0 | 0 | 0 | 0 | 0 | 0 | 0 | 114.7 | 0 | 0 | 4.8 | 6.3 | 0 | 0 | 0 | 0 | 0 | 0 | 0 | 7.3 | 0 | 0 | 0 | 1622 | 1629 | 1640 | 1643 | 1000.1 | 976.1 | 911.3 | 1142.2 | 238.75 | 233.16 | 222.13 | 237.09
2024-11-21 | 47 | Novembre | 2024-11-22 00:28 | 2024-11-22 01:24 | 42117 | 1 | SAE1006 | 56.62 | 7 | 64 | 121 | 117 | 117.463 | 39.767 | 3449 | 272 | 1246 | 3.317 | 36.482 | 52.125 | 68.68 | 78.65 | 0 | 0 | 0.117 | 0.125 | 0 | 0 | 0 | 0 | 37.683 | 49.75 | 2400 | 633 | 2400 | 2400 | 155 | 0 | 374 | 0 | 0 | 600 | 408 | 1654 | 1024 | 0.0531 | 0.0654 | 0.001 | 0.0018 | 0.0182 | 0.368 | 0.109 | 0.0334 | 0.275 | 0.0099 | 0.0034 | 0.0133 | 0.0718 | 0.112 | 2411/21R1 | 132.8 | 57.1 | 45.9 | 29.8 | 0 | 0 | 0 | 0 | 0 | 0 | 0 | 0 | 108.6 | 0 | 0 | 5.2 | 6.2 | 0 | 0 | 0 | 0 | 0 | 0 | 12.8 | 0 | 0 | 0 | 0 | 1557 | 1621 | 1667 | 1654 | 93.7 | 868 | 1210.2 | 1024 | 99.89 | 228.88 | 228.3 | 223.09
2024-11-21 | 47 | Novembre | 2024-11-21 17:34 | 2024-11-22 00:28 | 42116 | 1 | SAE1006 | 85.48333 | 1 | 64 | 121 | 120.7 | 117.462 | 43.733 | 3657 | 295 | 1413 | 3.317 | 36.482 | 54.25 | 72.21 | 74.43 | 0 | 0 | 0.133 | 0.125 | 0 | 0 | 0 | 0 | 5.667 | 5.875 | 3400 | 630 | 2460 | 184 | 155 | 0 | 370 | 0 | 0 | 600 | 450 | 1644 | 1188.6 | 0.0326 | 0.0726 | 0.001 | 0.0021 | 0.0125 | 0.566 | 0.105 | 0.0254 | 0.266 | 0.0086 | 0.0033 | 0.0113 | 0.0856 | 0.108 | 2411/21R1 | 135.4 | 54.9 | 46.3 | 34.2 | 0 | 0 | 0 | 0 | 0 | 0 | 0 | 0 | 124.1 | 0 | 0 | 5.3 | 6 | 0 | 0 | 0 | 0 | 0 | 0 | 0 | 0 | 0 | 0 | 0 | 1653 | 1640 | 1641 | 1644 | 195.9 | 1210.1 | 1330.8 | 1188.6 | 102.14 | 242.97 | 249.41 | 239.48
2024-11-21 | 47 | Novembre | 2024-11-21 16:22 | 2024-11-21 17:34 | 42115 | 1 | SAE1006 | 72.47 | 2 | 64 | 131 | 132.7 | 110.219 | 43.033 | 3622 | 276 | 2140 | 3.7 | 35.405 | 55.375 | 76.14 | 77.21 | 0 | 0 | 0.017 | 0 | 0 | 0 | 0 | 0 | 7.584 | 7.875 | 2400 | 631 | 2400 | 184 | 160 | 0 | 377 | 0 | 0 | 500 | 420 | 1633 | 1085.8 | 0.0646 | 0.0616 | 0.001 | 0.0027 | 0.0198 | 0.446 | 0.121 | 0.0392 | 0.292 | 0.0067 | 0.0044 | 0.0123 | 0.0376 | 0.118 | 2411/21R1 | 130.2 | 56.3 | 45.6 | 28.3 | 0 | 0 | 0 | 0 | 0 | 0 | 0 | 0 | 108.8 | 0 | 0 | 6.8 | 7.2 | 0 | 0 | 0 | 0 | 0 | 0 | 0 | 7.4 | 0 | 0 | 0 | 1594 | 1638 | 1634 | 1633 | 918.6 | 1202.5 | 1225.7 | 1085.8 | 247.74 | 243.59 | 247.17 | 238.81
2024-11-21 | 47 | Novembre | 2024-11-21 15:23 | 2024-11-21 16:22 | 42114 | 1 | SAE1006 | 58.6 | 7 | 66 | 128 | 126.6 | 123.107 | 40.833 | 3582 | 282 | 1255 | 3.117 | 41.07 | 53.375 | 70.41 | 78.43 | 0 | 0 | 0.067 | 0 | 0 | 0 | 0 | 0 | 5.5 | 5.875 | 2400 | 634 | 2400 | 185 | 320 | 0 | 756 | 0 | 0 | 500 | 435 | 1644 | 1149.8 | 0.0428 | 0.0798 | 0.001 | 0.0021 | 0.0175 | 0.676 | 0.0989 | 0.0373 | 0.289 | 0.007 | 0.004 | 0.0137 | 0.0633 | 0.108 | 2411/21R1 | 135.6 | 57.7 | 47.3 | 30.6 | 0 | 0 | 0 | 0 | 0 | 0 | 0 | 0 | 112.8 | 0 | 0 | 5.2 | 5.1 | 0 | 0 | 0 | 0 | 0 | 0 | 12.5 | 0 | 0 | 0 | 0 | 1593 | 1627 | 1637 | 1644 | 796.8 | 1121.2 | 1057.7 | 1149.8 | 237.82 | 244.43 | 234.71 | 237.04
2024-11-21 | 47 | Novembre | 2024-11-21 14:28 | 2024-11-21 15:23 | 42113 | 1 | SAE1006 | 55.57 | 3 | 63 | 128 | 127.2 | 122.917 | 33.517 | 2938 | 224 | 1375 | 3.633 | 35.229 | 43.125 | 58.49 | 77.2 | 0 | 0 | 0.117 | 0 | 0 | 0 | 0 | 0 | 6.683 | 7.5 | 2400 | 631 | 2200 | 184 | 160 | 0 | 325 | 0 | 0 | 400 | 390 | 1654 | 1008.5 | 0.0454 | 0.0849 | 0.001 | 0.0027 | 0.0226 | 0.5 | 0.125 | 0.05 | 0.275 | 0.0085 | 0.0037 | 0.0133 | 0.0753 | 0.128 | 2411/21R1 | 101.2 | 55.8 | 45.4 | 0 | 0 | 0 | 0 | 0 | 0 | 0 | 0 | 0 | 76 | 0 | 0 | 5.4 | 6 | 0 | 0 | 0 | 0 | 0 | 0 | 13.8 | 0 | 0 | 0 | 0 | 1581 | 1663 | 1672 | 1654 | 577.1 | 1105.9 | 1233.2 | 1008.5 | 220.62 | 223.85 | 226.96 | 221.97
2024-11-21 | 47 | Novembre | 2024-11-21 13:34 | 2024-11-21 14:28 | 42112 | 1 | SAE1006 | 54.27 | 1 | 65 | 123 | 121.9 | 122.882 | 37.633 | 3244 | 264 | 1549 | 3.717 | 33.094 | 50.875 | 68.03 | 81.11 | 0 | 0 | 0.017 | 0 | 0 | 0 | 0 | 0 | 1.1 | 1.125 | 2400 | 631 | 2400 | 185 | 160 | 0 | 377 | 0 | 0 | 400 | 405 | 1642 | 1042.9 | 0.0334 | 0.0802 | 0.001 | 0.0022 | 0.0153 | 0.383 | 0.108 | 0.0406 | 0.301 | 0.0122 | 0.0041 | 0.0094 | 0.092 | 0.112 | 2411/21R1 | 135.6 | 55.7 | 45.3 | 34.6 | 0 | 0 | 0 | 0 | 0 | 0 | 0 | 0 | 115.4 | 0 | 0 | 5.6 | 6.8 | 0 | 0 | 0 | 0 | 0 | 0 | 0 | 7.8 | 0 | 0 | 0 | 1656 | 1665 | 1642 |  | 1322.6 | 1224.7 | 1042.9 |  | 240.8 | 230.26 | 230.95
2024-11-21 | 47 | Novembre | 2024-11-21 12:39 | 2024-11-21 13:34 | 42111 | 1 | SAE1006 | 54.33 | 2 | 64 | 127 | 125.9 | 122.663 | 37.517 | 3242 | 266 | 1435 | 3.333 | 38.1 | 50.25 | 66.94 | 80.36 | 0 | 0 | 0.017 | 0 | 0 | 0 | 0 | 0 | 1.583 | 1.75 | 2400 | 631 | 2400 | 184 | 160 | 0 | 377 | 0 | 0 | 400 | 459 | 1643 | 1148.6 | 0.0382 | 0.0836 | 0.0011 | 0.0024 | 0.0174 | 0.776 | 0.101 | 0.0321 | 0.284 | 0.0119 | 0.0033 | 0.0105 | 0.0935 | 0.103 | 2411/14R4 | 135.6 | 55.2 | 45.1 | 35.3 | 0 | 0 | 0 | 0 | 0 | 0 | 0 | 0 | 115.5 | 0 | 0 | 7.6 | 0 | 0 | 0 | 0 | 0 | 0 | 0 | 12.5 | 0 | 0 | 0 | 0 | 1618 | 1650 | 1659 | 1643 | 942.3 | 1233.1 | 1244.6 | 1148.6 | 236.55 | 238.91 | 234.7 | 237.5
2024-11-21 | 47 | Novembre | 2024-11-21 11:33 | 2024-11-21 12:39 | 42110 | 1 | SAE1006 | 66.2 | 7 | 66 | 126 | 123.9 | 98.033 | 40.883 | 3506 | 269 | 1582 | 4.333 | 29.077 | 52.625 | 70.72 | 77.23 | 0 | 0 | 0.083 | 0 | 0 | 0 | 0 | 0 | 5.233 | 5.625 | 2400 | 631 | 2400 | 187 | 160 | 0 | 376 | 0 | 0 | 400 | 435 | 1645 | 1163.8 | 0.0403 | 0.0611 | 0.001 | 0.0021 | 0.0157 | 0.692 | 0.109 | 0.0349 | 0.291 | 0.0105 | 0.0041 | 0.0124 | 0.0584 | 0.115 | 2411/14R4 | 130.6 | 56.9 | 46.5 | 27.2 | 0 | 0 | 0 | 0 | 0 | 0 | 0 | 0 | 115.6 | 0 | 0 | 7.7 | 0 | 0 | 0 | 0 | 0 | 0 | 0 | 0 | 7.3 | 0 | 0 | 0 | 1604 | 1637 | 1658 | 1645 | 992.5 | 1076.9 | 1347.6 | 1163.8 | 247.99 | 236.03 | 241.09 | 237.38
2024-11-21 | 47 | Novembre | 2024-11-21 10:34 | 2024-11-21 11:33 | 42109 | 1 | SAE1006 | 59.43 | 3 | 63 | 127 | 125.3 | 123.182 | 40.567 | 3618 | 280 | 1657 | 4.233 | 30 | 53.625 | 72.41 | 79.31 | 0 | 0 | 0.05 | 0 | 0 | 0 | 0 | 0 | 5.367 | 6.125 | 2400 | 631 | 2400 | 184 | 160 | 0 | 373 | 0 | 0 | 400 | 428 | 1641 | 1127.3 | 0.0367 | 0.0651 | 0.001 | 0.0032 | 0.0157 | 0.48 | 0.116 | 0.0332 | 0.293 | 0.0145 | 0.0043 | 0.0101 | 0.0824 | 0.119 | 2411/14R4 | 135.6 | 55.5 | 45.6 | 34.5 | 0 | 0 | 0 | 0 | 0 | 0 | 0 | 0 | 114.1 | 0 | 0 | 8 | 0 | 0 | 0 | 0 | 0 | 0 | 0 | 13.5 | 0 | 0 | 0 | 0 | 1602 | 1629 | 1656 | 1641 | 828.4 | 1140.9 | 1252.9 | 1127.3 | 235.78 | 244.62 | 236.82 | 237.22
2024-11-21 | 47 | Novembre | 2024-11-21 09:35 | 2024-11-21 10:34 | 42108 | 1 | SAE1006 | 58.93 | 1 | 64 | 119 | 116.8 | 122.364 | 41.95 | 3698 | 284 | 1370 | 4.583 | 25.964 | 55.125 | 72.99 | 78.84 | 0 | 0 | 0.033 | 0 | 0 | 0 | 0 | 0 | 7.067 | 8.375 | 2400 | 630 | 2400 | 185 | 318 | 0 | 738 | 0 | 0 | 400 | 405 | 1640 | 1045 | 0.0614 | 0.0698 | 0.001 | 0.0035 | 0.0196 | 0.213 | 0.162 | 0.0311 | 0.296 | 0.0129 | 0.0064 | 0.0141 | 0.0506 | 0.154 | 2411/14R1 | 135.4 | 55.4 | 47.8 | 32.2 | 0 | 0 | 0 | 13.3 | 0 | 0 | 0 | 0 | 62.1 | 0 | 0 | 21.2 | 38.8 | 0 | 0 | 0 | 0 | 0 | 0 | 0 | 0 | 0 | 0 | 0 | 1565 | 1655 | 1636 | 1640 | 656.7 | 1129.5 | 1119.8 | 1045 | 238.84 | 229.75 | 239.44 | 232.19
2024-11-21 | 47 | Novembre | 2024-11-21 08:28 | 2024-11-21 09:35 | 42107 | 1 | SAE1006 | 66.33 | 2 | 64 | 118 | 117.7 | 97.594 | 46.15 | 4130 | 307 | 1729 | 6.583 | 17.924 | 59.875 | 80.6 | 77.84 | 0 | 0 | 0.067 | 0 | 0 | 0 | 0 | 0 | 7.533 | 9.5 | 2400 | 630 | 2400 | 184 | 159 | 0 | 367 | 0 | 0 | 400 | 445 | 1658 | 1201 | 0.0896 | 0.101 | 0.0084 | 0.004 | 0.0217 | 0.44 | 0.142 | 0.0366 | 0.286 | 0.0158 | 0.0057 | 0.0132 | 0.0763 | 0.141 | 2411/14R1 | 142.2 | 55.2 | 47.5 | 39.5 | 0 | 0 | 0 | 14.2 | 0 | 0 | 0 | 0 | 64.8 | 0 | 0 | 21.2 | 42 | 0 | 0 | 0 | 0 | 0 | 0 | 0 | 0 | 0 | 0 | 0 | 1562 | 1649 | 1657 | 1658 | 635.1 | 1051.9 | 1117.8 | 1201 | 238.01 | 227.78 | 227.9 | 232.63
2024-11-21 | 47 | Novembre | 2024-11-19 09:44 | 2024-11-21 08:28 | 42106 | 1 | SAE1006 | 85.41333 | 7 | 66 | 118 | 115.5 | 122.083 | 51.717 | 4586 | 323 | 2141 | 6.983 | 16.897 | 62 | 85.85 | 71.93 | 0 | 0 | 14.467 | 17.625 | 10.1 | 13.375 | 15.5 | 19.375 | 11.65 | 11.625 | 5400 | 741 | 3400 | 288 | 480 | 101 | 443 | 222 | 0 | 900 | 420 | 1654 | 1105.2 | 0.0737 | 0.0987 | 0.001 | 0.0043 | 0.0213 | 0.566 | 0.142 | 0.0352 | 0.293 | 0.0079 | 0.0055 | 0.0149 | 0.0662 | 0.147 | 2411/14R1 | 142.6 | 55.2 | 47.8 | 39.6 | 0 | 0 | 0 | 14.4 | 0 | 0 | 0 | 0 | 64 | 0 | 0 | 22 | 42.2 | 0 | 0 | 0 | 0 | 0 | 0 | 0 | 0 | 0 | 0 | 0 | 1652 | 1694 | 1668 | 1654 | 193.1 | 1408.3 | 1088.4 | 1105.2 | 101.63 | 224.76 | 219.96 | 228.69
2024-11-19 | 47 | Novembre | 2024-11-19 08:01 | 2024-11-19 09:44 | 42105 | 1 | S275J02 | 103.7 | 2 | 64 | 132 | 123.5 | 112.418 | 46.283 | 3758 | 294 | 2961 | 2.083 | 63.36 | 55.25 | 79.87 | 71.62 | 0 | 0 | 11.017 | 14.75 | 11.7 | 15.125 | 15.5 | 18.875 | 8.067 | 6.25 | 2400 | 627 | 2400 | 185 | 318 | 2566 | 0 | 0 | 0 | 500 | 340 | 1654 | 196 | 0.0596 | 0.105 | 0.001 | 0.0025 | 0.0148 | 0.439 | 0.11 | 0.147 | 0.894 | 0.0108 | 0.0054 | 0.0121 | 0.0643 | 0.113 | 2411/14R5 | 130.6 | 56 | 48.3 | 26.3 | 0 | 0 | 0 | 0 | 0 | 0 | 0 | 0 | 110.5 | 0 | 0 | 7.3 | 0 | 0 | 0 | 0 | 0 | 0 | 0 | 12.8 | 0 | 0 | 0 | 0 | 1626 | 1674 | 1674 | 1654 | 721.3 | 790.3 | 804.7 | 196 | 212.56 | 193.2 | 194.53 | 101.64
2024-11-19 | 47 | Novembre | 2024-11-19 07:05 | 2024-11-19 08:01 | 42104 | 1 | S275J01 | 56.25 | 8 | 57 | 122 | 115.4 | 115.597 | 39.183 | 3243 | 273 | 1996 | 1.467 | 83.182 | 51.875 | 70.9 | 79.43 | 0 | 0 | 11.117 | 15.375 | 9.95 | 13.5 | 12.533 | 16.5 | 5.583 | 6.5 | 2400 | 626 | 2400 | 184 | 160 | 1290 | 0 | 0 | 0 | 500 | 320 | 1664 | 817.7 | 0.0604 | 0.145 | 0.0016 | 0.0029 | 0.0134 | 0.611 | 0.102 | 0.146 | 0.961 | 0.0119 | 0.0056 | 0.011 | 0.0704 | 0.109 | 2411/14R5 | 135.2 | 55.8 | 45 | 34.4 | 0 | 0 | 0 | 0 | 0 | 0 | 0 | 0 | 120.7 | 0 | 0 | 7.3 | 0 | 0 | 0 | 0 | 0 | 0 | 0 | 0 | 7.2 | 0 | 0 | 0 | 1629 | 1643 | 1682 | 1664 | 752 | 726.5 | 847.4 | 817.7 | 213.99 | 203.85 | 193.99 | 201.13
2024-11-19 | 47 | Novembre | 2024-11-19 04:51 | 2024-11-19 07:05 | 42103 | 1 | S275J01 | 58.41667 | 3 | 63 | 127 | 124.7 | 131.89 | 42.717 | 3459 | 283 | 2555 | 0.867 | 146.538 | 53.375 | 75.39 | 74.97 | 0 | 0 | 11.683 | 15.875 | 9.35 | 13 | 13.866 | 17.75 | 7.817 | 6.75 | 2400 | 637 | 2400 | 186 | 320 | 2572 | 0 | 0 | 0 | 500 | 308 | 1635 | 737 | 0.0412 | 0.0876 | 0.001 | 0.0033 | 0.0179 | 0.358 | 0.107 | 0.0685 | 0.144 | 0.0011 | 0.0032 | 0.0143 | 0.581 | 0.104 | 2411/14R5 | 135.7 | 56.6 | 44.3 | 34.8 | 0 | 0 | 0 | 0 | 0 | 0 | 0 | 0 | 114.4 | 0 | 0 | 7.8 | 0 | 0 | 0 | 0 | 0 | 0 | 0 | 13.5 | 0 | 0 | 0 | 0 | 1655 | 1628 | 1635 | 1635 | 1083.5 | 760.7 | 843.8 | 737 | 226.69 | 215.38 | 219.19 | 209.25
2024-11-18 | 47 | Novembre | 2024-11-19 03:54 | 2024-11-19 04:51 | 42102 | 1 | S275J01 | 56.97 | 2 | 64 | 125 | 122.8 | 125.458 | 39.783 | 3331 | 274 | 2233 | 2.3 | 54.348 | 53 | 73.27 | 79.93 | 0 | 0 | 11.55 | 15.875 | 9.667 | 13 | 14.783 | 19.375 | 3.783 | 4.75 | 2400 | 636 | 2400 | 185 | 159 | 1286 | 0 | 0 | 0 | 500 | 305 | 1652 | 751.2 | 0.0752 | 0.17 | 0.004 | 0.0032 | 0.0166 | 0.543 | 0.11 | 0.133 | 0.939 | 0.0082 | 0.0051 | 0.0115 | 0.0778 | 0.111 | 2411/14R5 | 135.5 | 55.6 | 45.5 | 34.4 | 0 | 0 | 0 | 0 | 0 | 0 | 0 | 0 | 120.1 | 0 | 0 | 8 | 0 | 0 | 0 | 0 | 0 | 0 | 0 | 0 | 7.4 | 0 | 0 | 0 | 1608 | 1656 | 1673 | 1652 | 741.9 | 704.5 | 781.9 | 751.2 | 224.41 | 194.53 | 192.96 | 201.42
2024-11-18 | 47 | Novembre | 2024-11-19 02:58 | 2024-11-19 03:54 | 42101 | 1 | S275J01 | 55.88 | 7 | 65 | 121 | 118.6 | 109.962 | 40.983 | 3448 | 281 | 2324 | 2.25 | 53.778 | 53.875 | 74.89 | 78.87 | 0 | 0 | 11.917 | 15.875 | 9.467 | 13 | 14.617 | 18.875 | 4.983 | 6.125 | 2400 | 639 | 2400 | 187 | 320 | 2554 | 0 | 0 | 0 | 500 | 330 | 1650 | 799.2 | 0.0462 | 0.127 | 0.0036 | 0.003 | 0.0177 | 0.742 | 0.114 | 0.126 | 0.858 | 0.0086 | 0.005 | 0.0122 | 0.0814 | 0.124 | 2411/14R5 | 135.3 | 56.8 | 45.7 | 32.8 | 0 | 0 | 0 | 0 | 0 | 0 | 0 | 0 | 113.4 | 0 | 0 | 8.1 | 0 | 0 | 0 | 0 | 0 | 0 | 0 | 13.8 | 0 | 0 | 0 | 0 | 1614 | 1647 | 1642 | 1650 | 649.8 | 864.7 | 1100.7 | 799.2 | 211.4 | 214.47 | 234.92 | 207.05
2024-11-18 | 47 | Novembre | 2024-11-19 02:03 | 2024-11-19 02:58 | 42100 | 1 | DD13B | 54.35 | 8 | 59 | 131 | 130.2 | 119.897 | 38.817 | 3409 | 270 | 1833 | 2.967 | 44.157 | 52.25 | 71.09 | 80.76 | 0 | 0 | 11.35 | 15.75 | 9.517 | 13 | 14.684 | 19.375 | 3.267 | 4 | 2400 | 640 | 2400 | 186 | 160 | 0 | 134 | 0 | 0 | 400 | 428 | 1663 | 1115.2 | 0.0504 | 0.102 | 0.001 | 0.0025 | 0.015 | 0.601 | 0.116 | 0.0407 | 0.169 | 0.01 | 0.004 | 0.0162 | 0.0565 | 0.115 | 2411/14R3 | 135.7 | 55.6 | 46.3 | 33.8 | 0 | 0 | 0 | 0 | 0 | 0 | 0 | 0 | 120.2 | 0 | 0 | 8.1 | 0 | 0 | 0 | 0 | 0 | 0 | 0 | 0 | 7.4 | 0 | 0 | 0 | 1603 | 1627 | 1655 | 1663 | 748.1 | 909.1 | 1033.6 | 1115.2 | 227.74 | 229.02 | 223.23 | 224.47
2024-11-18 | 47 | Novembre | 2024-11-19 01:00 | 2024-11-19 02:03 | 42099 | 1 | DD13B | 63.7 | 3 | 61 | 127 | 124.2 | 125.019 | 41.2 | 3511 | 278 | 1934 | 3.1 | 40.968 | 53.75 | 73.34 | 78.28 | 0 | 0 | 12 | 15.875 | 9.35 | 13 | 14.916 | 19.375 | 4.933 | 5.5 | 2400 | 640 | 2400 | 187 | 320 | 0 | 266 | 0 | 0 | 400 | 428 | 1671 | 1122.3 | 0.055 | 0.116 | 0.001 | 0.0031 | 0.0149 | 0.503 | 0.104 | 0.0358 | 0.163 | 0.0127 | 0.0031 | 0.0133 | 0.0952 | 0.116 | 2411/14R3 | 135.7 | 55.9 | 47.5 | 32.3 | 0 | 0 | 0 | 0 | 0 | 0 | 0 | 0 | 115.2 | 0 | 0 | 7.3 | 0 | 0 | 0 | 0 | 0 | 0 | 0 | 13.2 | 0 | 0 | 0 | 0 | 1652 | 1631 | 1668 | 1671 | 985.8 | 955.5 | 1130 | 1122.3 | 221.38 | 230.5 | 222.72 | 220.59
2024-11-18 | 47 | Novembre | 2024-11-18 23:58 | 2024-11-19 01:00 | 42098 | 1 | DD13B | 62.17 | 2 | 63 | 124 | 121.8 | 107.675 | 38.483 | 3187 | 269 | 1695 | 2.867 | 43.256 | 50.875 | 68.48 | 79.32 | 0 | 0 | 11.934 | 15.75 | 9.75 | 13 | 14.633 | 19.25 | 2.167 | 2.875 | 2400 | 641 | 2400 | 186 | 161 | 0 | 128 | 0 | 0 | 400 | 405 | 1644 | 1064 | 0.0394 | 0.0956 | 0.001 | 0.0025 | 0.0112 | 0.49 | 0.0991 | 0.0481 | 0.164 | 0.0081 | 0.0037 | 0.0134 | 0.0955 | 0.105 | 2411/14R3 | 130.2 | 55.5 | 46.2 | 28.5 | 0 | 0 | 0 | 0 | 0 | 0 | 0 | 0 | 115.1 | 0 | 0 | 7.5 | 0 | 0 | 0 | 0 | 0 | 0 | 0 | 0 | 7.6 | 0 | 0 | 0 | 1600 | 1646 | 1644 |  | 798.7 | 1144.2 | 1064 |  | 234.19 | 235.59 | 231.34
2024-11-18 | 47 | Novembre | 2024-11-18 16:44 | 2024-11-18 23:58 | 42097 | 1 | DD13B | 131.8 | 7 | 65 | 121 | 120.1 | 126.09 | 42.483 | 3694 | 283 | 1914 | 2.983 | 40.559 | 55.375 | 75.46 | 78.21 | 0 | 0 | 0.033 | 0 | 0 | 0 | 0 | 0 | 5.117 | 6.25 | 2400 | 640 | 2400 | 187 | 160 | 0 | 126 | 0 | 0 | 400 | 435 | 1643 | 1161.3 | [7 empty] | 0.0322 | 0.133 | 0.0101 | 0.0027 | 0.0122 | 0.12 | 0.0999 | 2411/14R3 | 135 | 54.7 | 46.4 | 33.9 | 0 | 0 | 0 | 0 | 0 | 0 | 0 | 0 | 127.9 | 0 | 0 | 7.1 | 0 | 0 | 0 | 0 | 0 | 0 | 0 | 0 | 0 | 0 | 0 | 0 | 1653 | 1651 | 1668 | 1643 | 194.5 | 1029.5 | 1277.1 | 1161.3 | 101.62 | 225.11 | 231.7 | 238.31
2024-11-18 | 47 | Novembre | 2024-11-18 15:40 | 2024-11-18 16:44 | 42096 | 1 | SAE1006 | 63.82 | 3 | 62 | 131 | 136.8 | 120.342 | 39.017 | 3497 | 273 | 1490 | 3.583 | 36.558 | 51.25 | 68.96 | 78.81 | 0 | 0 | 0.033 | 0 | 0 | 0 | 0 | 0 | 0 | 0 | 2400 | 638 | 2400 | 185 | 320 | 0 | 774 | 0 | 0 | 400 | 370 | 1648 | 935.4 | 0.059 | 0.103 | 0.001 | 0.002 | 0.0106 | 0.239 | 0.104 | 0.0548 | 0.3 | 0.0128 | 0.0047 | 0.0102 | 0.0886 | 0.105 | 2411/14R4 | 130.7 | 54.8 | 46.2 | 29.7 | 0 | 0 | 0 | 0 | 0 | 0 | 0 | 0 | 116.4 | 0 | 0 | 7.5 | 0 | 0 | 0 | 0 | 0 | 0 | 0 | 0 | 6.8 | 0 | 0 | 0 | 1636 | 1644 | 1653 | 1648 | 963.2 | 801.2 | 925.8 | 935.4 | 228.37 | 210.5 | 216.23 | 219.7
2024-11-18 | 47 | Novembre | 2024-11-18 14:41 | 2024-11-18 15:40 | 42095 | 1 | SAE1006 | 59.17 | 2 | 62 | 132 | 132.3 | 137.492 | 40.183 | 3478 | 271 | 1676 | 3.433 | 38.447 | 53.125 | 71.53 | 79.32 | 0 | 0 | 0.083 | 0 | 0 | 0 | 0 | 0 | 0 | 0 | 2400 | 637 | 2400 | 185 | 160 | 0 | 388 | 0 | 0 | 400 | 400 | 1666 | 1101.5 | 0.0419 | 0.0947 | 0.001 | 0.0022 | 0.0125 | 0.514 | 0.101 | 0.0329 | 0.3 | 0.0125 | 0.0037 | 0.0124 | 0.0551 | 0.102 | 2411/14R4 | 131.2 | 56.7 | 44.7 | 29.8 | 0 | 0 | 0 | 0 | 0 | 0 | 0 | 0 | 110.5 | 0 | 0 | 7.3 | 0 | 0 | 0 | 0 | 0 | 0 | 0 | 13.4 | 0 | 0 | 0 | 0 | 1591 | 1672 | 1671 | 1666 | 752.6 | 1140.8 | 1206.6 | 1101.5 | 234.71 | 221.24 | 225.9 | 221.93
2024-11-18 | 47 | Novembre | 2024-11-18 13:41 | 2024-11-18 14:41 | 42094 | 1 | SAE1006 | 60.38 | 8 | 57 | 129 | 131.3 | 118.156 | 41.717 | 3639 | 291 | 1838 | 3.433 | 37.573 | 54.125 | 73.76 | 77.85 | 0 | 0 | 0.033 | 0 | 0 | 0 | 0 | 0 | 3.167 | 4 | 2400 | 638 | 2400 | 185 | 160 | 0 | 384 | 0 | 0 | 400 | 400 | 1633 | 1091.8 | 0.0317 | 0.0908 | 0.001 | 0.0022 | 0.0111 | 0.851 | 0.1 | 0.0324 | 0.314 | 0.0146 | 0.0037 | 0.009 | 0.0674 | 0.0972 | 2411/14R4 | 135.6 | 55.1 | 45.9 | 34.6 | 0 | 0 | 0 | 0 | 0 | 0 | 0 | 0 | 121.8 | 0 | 0 | 6.7 | 0 | 0 | 0 | 0 | 0 | 0 | 0 | 0 | 7.1 | 0 | 0 | 0 | 1602 | 1603 | 1636 | 1633 | 825 | 911.7 | 1099.8 | 1091.8 | 235.48 | 242.29 | 238.12 | 239.22
2024-11-18 | 47 | Novembre | 2024-11-18 12:34 | 2024-11-18 13:41 | 42093 | 1 | SAE1006 | 66.92 | 7 | 66 | 122 | 127.3 | 118.127 | 40.867 | 3565 | 279 | 2100 | 3.367 | 36.238 | 54.5 | 74.94 | 80.02 | 0 | 0 | 0.067 | 0.125 | 0 | 0 | 0 | 0 | 4.417 | 5.75 | 2400 | 638 | 2400 | 185 | 160 | 0 | 391 | 0 | 0 | 400 | 400 | 1658 | 1148.8 | 0.0576 | 0.101 | 0.0064 | 0.003 | 0.0164 | 0.505 | 0.0882 | 0.0373 | 0.316 | 0.008 | 0.0039 | 0.012 | 0.0869 | 0.0888 | 2411/14R4 | 135.2 | 54.9 | 45.7 | 34.6 | 0 | 0 | 0 | 0 | 0 | 0 | 0 | 0 | 114.2 | 0 | 0 | 7.3 | 0 | 0 | 0 | 0 | 0 | 0 | 0 | 13.7 | 0 | 0 | 0 | 0 | 1582 | 1631 | 1651 | 1658 | 779.4 | 997.3 | 1077.6 | 1148.8 | 242.19 | 233.65 | 228.47 | 229.36
2024-11-18 | 47 | Novembre | 2024-11-18 11:28 | 2024-11-18 12:34 | 42092 | 1 | SAE1006 | 65.73 | 3 | 63 | 125 | 125.5 | 117.799 | 39.917 | 3514 | 279 | 1562 | 3.467 | 36.058 | 52.125 | 70.2 | 78.35 | 0 | 0 | 0.067 | 0 | 0 | 0 | 0 | 0 | 3.967 | 4 | 2400 | 638 | 2400 | 187 | 160 | 0 | 382 | 0 | 0 | 400 | 400 | 1624 | 1060.5 | 0.0353 | 0.0882 | 0.001 | 0.0038 | 0.0131 | 0.83 | 0.0878 | 0.0371 | 0.322 | 0.0104 | 0.005 | 0.0111 | 0.0971 | 0.085 | 2411/14R4 | 135.7 | 57.4 | 46.3 | 32 | 0 | 0 | 0 | 0 | 0 | 0 | 0 | 0 | 120.4 | 0 | 0 | 7.7 | 0 | 0 | 0 | 0 | 0 | 0 | 0 | 0 | 7.6 | 0 | 0 | 0 | 1622 | 1653 | 1641 | 1624 | 27.5 | 194.3 | 1267.9 | 1060.5 | -25.4 | 101.54 | 245.85 | 241.97
2024-11-18 | 47 | Novembre | 2024-11-18 10:26 | 2024-11-18 11:28 | 42091 | 1 | DD14A | 62.1 | 2 | 63 | 122 | 121.1 | 117.925 | 42.583 | 3835 | 297 | 1840 | 2.15 | 56.744 | 56 | 76.26 | 78.9 | 0 | 0 | 11.467 | 15.75 | 10.433 | 14 | 14.717 | 19.25 | 5.966 | 7 | 3000 | 638 | 2400 | 186 | 0 | 0 | 0 | 0 | 0 | 1000 | 520 | 1631 | 1264.6 | 0.026 | 0.0391 | 0.001 | 0.0035 | 0.0145 | 0.49 | 0.0217 | 0.0185 | 0.0363 | 0.0062 | 0.0044 | 0.0136 | 0.105 | 0.0228 | 2411/09R3 | 140.3 | 57 | 47.2 | 36.1 | 0 | 26.2 | 0 | 114.1 | 0 | 0 | 0 | 0 | 0 | 0 | 0 | 0 | 0 | 0 | 0 | 0 | 0 | 0 | 0 | 0 | 0 | 0 | 0 | 0 | 1638 | 1643 | 1616 | 1631 | 1375 | 1373 | 1149.6 | 1264.6 | 253.44 | 250.62 | 252.26 | 251.1
2024-11-18 | 47 | Novembre | 2024-11-18 09:29 | 2024-11-18 10:26 | 42090 | 1 | DD14A | 56.9 | 8 | 59 | 123 | 123.8 | 118.103 | 43.683 | 3804 | 297 | 1799 | 2.45 | 50.204 | 56.75 | 76.74 | 77.95 | 0 | 0 | 11.833 | 15.75 | 10.483 | 13.875 | 14.217 | 18.25 | 7.15 | 8.875 | 3000 | 638 | 2400 | 186 | 0 | 0 | 0 | 0 | 0 | 1000 | 520 | 1641 | 1294.5 | 0.0277 | 0.0465 | 0.001 | 0.0046 | 0.0193 | 0.656 | 0.0242 | 0.026 | 0.0441 | 0.0121 | 0.0049 | 0.0165 | 0.0999 | 0.0251 | 2411/09R3 | 140.5 | 55.2 | 44.8 | 40.5 | 0 | 27.6 | 0 | 112.9 | 0 | 0 | 0 | 0 | 0 | 0 | 0 | 0 | 0 | 0 | 0 | 0 | 0 | 0 | 0 | 0 | 0 | 0 | 0 | 0 | 1592 | 1614 | 1683 | 1641 | 900.3 | 1044.5 | 1496.2 | 1294.5 | 247.35 | 246.3 | 235.18 | 247.38
2024-11-18 | 47 | Novembre | 2024-11-18 08:17 | 2024-11-18 09:29 | 42089 | 1 | DD14A | 72.47 | 7 | 64 | 121 | 122.7 | 118.138 | 43.217 | 3860 | 292 | 2030 | 2.767 | 43.735 | 56.25 | 77.34 | 78.09 | 0 | 0 | 11.683 | 15.5 | 10.5 | 14.125 | 14.85 | 19.375 | 6.183 | 7.125 | 3000 | 639 | 2400 | 186 | 0 | 0 | 0 | 0 | 0 | 800 | 520 | 1631 | 1287.5 | 0.0179 | 0.034 | 0.001 | 0.0046 | 0.0162 | 0.53 | 0.0205 | 0.0142 | 0.0382 | 0.007 | 0.0054 | 0.0145 | 0.149 | 0.0225 | 2411/09R3 | 140.9 | 56.4 | 46.3 | 38.2 | 0 | 27.6 | 0 | 113.3 | 0 | 0 | 0 | 0 | 0 | 0 | 0 | 0 | 0 | 0 | 0 | 0 | 0 | 0 | 0 | 0 | 0 | 0 | 0 | 0 | 1623 | 1671 | 1663 | 1631 | 1136.5 | 1558.6 | 1567.3 | 1287.5 | 247.6 | 244.7 | 249.46 | 252.42
2024-11-18 | 47 | Novembre | 2024-11-18 07:17 | 2024-11-18 08:17 | 42088 | 1 | DD14A | 59.37 | 3 | 62 | 121 | 120.4 | 117.612 | 42.467 | 3702 | 290 | 1945 | 3.1 | 39.032 | 55.875 | 76.13 | 78.94 | 0 | 0 | 11.5 | 15.375 | 11.117 | 14.625 | 14.734 | 19.375 | 5.117 | 6.5 | 3000 | 639 | 2400 | 186 | 0 | 0 | 0 | 0 | 0 | 1000 | 520 | 1655 | 1385 | 0.018 | 0.0404 | 0.001 | 0.0042 | 0.0176 | 0.467 | 0.0228 | 0.0168 | 0.0303 | 0.0092 | 0.0057 | 0.0188 | 0.0753 | 0.0261 | 2411/09R3 | 141.2 | 54 | 47.6 | 39.6 | 0 | 27.4 | 0 | 113.8 | 0 | 0 | 0 | 0 | 0 | 0 | 0 | 0 | 0 | 0 | 0 | 0 | 0 | 0 | 0 | 0 | 0 | 0 | 0 | 0 | 1635 | 1636 | 1651 | 1655 | 1211.9 | 1235.2 | 1437.7 | 1385 | 245.8 | 246.65 | 249.65 | 244.73
2024-11-18 | 47 | Novembre | 2024-11-18 03:49 | 2024-11-18 07:17 | 42087 | 1 | DD14A | 207.78 | 2 | 62 | 120 | 121.1 | 117.095 | 50.367 | 4406 | 305 | 3590 | 3.233 | 37.113 | 64.625 | 93.82 | 76.98 | 0 | 0 | 12.817 | 16.625 | 10.067 | 13.625 | 14.584 | 19.25 | 12.9 | 14.875 | 3000 | 640 | 2450 | 185 | 0 | 0 | 0 | 0 | 0 | 800 | 520 | 1639 | 1399.6 | 0.0175 | 0.0329 | 0.0037 | 0.0054 | 0.019 | 0.758 | 0.0216 | 0.0192 | 0.0345 | 0.0078 | 0.007 | 0.0175 | 0.0914 | 0.0264 | 2411/09R3 | 140.3 | 56.4 | 45.6 | 38.3 | 0 | 35.2 | 0 | 105.1 | 0 | 0 | 0 | 0 | 0 | 0 | 0 | 0 | 0 | 0 | 0 | 0 | 0 | 0 | 0 | 0 | 0 | 0 | 0 | 0 | 1579 | 1657 | 1656 | 1639 | 0 | 1493.9 | 1425.5 | 1399.6 | 65535 | 249.2 | 246.3 | 254.2
2024-11-17 | 46 | Novembre | 2024-11-18 02:43 | 2024-11-18 03:49 | 42086 | 1 | DD14A | 66.58 | 5 | 59 | 121 | 121.1 | 100.594 | 45.383 | 4015 | 296 | 2742 | 2.95 | 41.017 | 61 | 85.5 | 80.65 | 0 | 0 | 11.533 | 15.875 | 9.383 | 13.25 | 14.4 | 19.25 | 10.067 | 12.5 | 3000 | 641 | 2400 | 185 | 0 | 0 | 0 | 0 | 0 | 800 | 495 | 1630 | 1291.4 | 0.025 | 0.0389 | 0.001 | 0.0044 | 0.0165 | 0.361 | 0.022 | 0.0086 | 0.0321 | 0.0044 | 0.0047 | 0.0192 | 0.11 | 0.0239 | 2411/09R3 | 140.5 | 55.8 | 45.6 | 39.1 | 0 | 35.5 | 0 | 105 | 0 | 0 | 0 | 0 | 0 | 0 | 0 | 0 | 0 | 0 | 0 | 0 | 0 | 0 | 0 | 0 | 0 | 0 | 0 | 0 | 1593 | 1656 | 1637 | 1630 | 981.3 | 1396.1 | 1176.5 | 1291.4 | 253.14 | 244.77 | 242.53 | 253.19
2024-11-17 | 46 | Novembre | 2024-11-18 01:36 | 2024-11-18 02:43 | 42085 | 1 | DD14A | 67.1 | 8 | 58 | 120 | 116.4 | 117.939 | 42.517 | 3623 | 284 | 2100 | 3.45 | 34.783 | 56.25 | 76.89 | 79.38 | 0 | 0 | 12.333 | 15.875 | 9.567 | 13.125 | 14.45 | 19.375 | 6.167 | 7.875 | 3000 | 641 | 2400 | 187 | 0 | 0 | 0 | 0 | 0 | 800 | 495 | 1645 | 1247.2 | 0.0228 | 0.0678 | 0.001 | 0.0032 | 0.0152 | 0.757 | 0.0219 | 0.0109 | 0.0386 | 0.0041 | 0.0038 | 0.0166 | 0.106 | 0.024 | 2411/09R3 | 140.7 | 55.8 | 45.6 | 39.3 | 0 | 35.6 | 0 | 105.1 | 0 | 0 | 0 | 0 | 0 | 0 | 0 | 0 | 0 | 0 | 0 | 0 | 0 | 0 | 0 | 0 | 0 | 0 | 0 | 0 | 1652 | 1677 | 1660 | 1645 | 0 | 1555.1 | 1447.5 | 1247.2 | 65535 | 241.28 | 245.25 | 242.47
2024-11-17 | 46 | Novembre | 2024-11-18 00:17 | 2024-11-18 01:36 | 42084 | 1 | DD14A | 79.02 | 3 | 62 | 120 | 118.4 | 118.002 | 48.967 | 4482 | 303 | 2961 | 3.583 | 33.488 | 62.125 | 88.95 | 76.12 | 0 | 0 | 10.767 | 14.375 | 9.983 | 13.375 | 14.75 | 19.25 | 13.466 | 14.5 | 3000 | 640 | 2400 | 187 | 0 | 0 | 0 | 0 | 0 | 800 | 495 | 1654 | 197.4 | 0.022 | 0.0354 | 0.001 | 0.0035 | 0.0152 | 0.574 | 0.018 | 0.024 | 0.0415 | 0.0045 | 0.0042 | 0.0159 | 0.101 | 0.0216 | 2411/09R2 | 140.2 | 56.5 | 46.2 | 37.5 | 0 | 49.8 | 0 | 90.4 | 0 | 0 | 0 | 0 | 0 | 0 | 0 | 0 | 0 | 0 | 0 | 0 | 0 | 0 | 0 | 0 | 0 | 0 | 0 | 0 | 1651 | 1652 | 1652 | 1654 | 48 | 0 | 193.3 | 197.4 | -0.09 | 65535 | 101.7 | 102.16
2024-11-17 | 46 | Novembre | 2024-11-17 17:32 | 2024-11-18 00:17 | 42083 | 1 | DD14A | 75.05333 | 2 | 62 | 119 | 117.6 | 117.623 | 46.617 | 4654 | 309 | 2370 | 3.5 | 34 | 58.875 | 83.81 | 75.78 | 0 | 0 | 12.217 | 15.875 | 10.683 | 14 | 15.167 | 19.125 | 8.55 | 9.75 | 3000 | 640 | 2400 | 186 | 0 | 0 | 0 | 0 | 0 | 800 | 495 | 1640 | 1342.3 | 0.0294 | 0.0481 | 0.001 | 0.0035 | 0.0154 | 0.632 | 0.0323 | 0.028 | 0.0488 | 0.0057 | 0.0035 | 0.0143 | 0.113 | 0.0334 | 2411/09R1 | 140.5 | 55.6 | 50.2 | 34.7 | 0 | 0 | 0 | 140.5 | 0 | 0 | 0 | 0 | 0 | 0 | 0 | 0 | 0 | 0 | 0 | 0 | 0 | 0 | 0 | 0 | 0 | 0 | 0 | 0 | 1652 | 1630 | 1644 | 1640 | 193.1 | 1239 | 1409.2 | 1342.3 | 101.63 | 250.14 | 251.98 | 250.59
2024-11-17 | 46 | Novembre | 2024-11-17 16:25 | 2024-11-17 17:32 | 42082 | 1 | DD13A | 67.38 | 5 | 58 | 126 | 117.5 | 118.662 | 40.117 | 3892 | 284 | 1334 | 3.633 | 34.679 | 52.375 | 70.67 | 78.33 | 0 | 0 | 11.75 | 15.375 | 10.3 | 13.625 | 14.717 | 19.375 | 3.35 | 4 | 2400 | 638 | 2400 | 185 | 161 | 0 | 113 | 0 | 0 | 400 | 450 | 1668 | 1280.7 | 0.0472 | 0.0974 | 0.001 | 0.0029 | 0.0115 | 1.18 | 0.108 | 0.0299 | 0.128 | 0.0094 | 0.0032 | 0.0118 | 0.0304 | 0.111 | 2411/14R2 | 129.7 | 56.3 | 46.2 | 27.2 | 0 | 0 | 0 | 5.6 | 0 | 0 | 0 | 0 | 112.4 | 0 | 0 | 4.2 | 0 | 0 | 0 | 0 | 0 | 0 | 0 | 0 | 7.5 | 0 | 0 | 0 | 1635 | 1668 | 1666 | 1668 | 68.2 | 1149 | 1104.5 | 1280.7 | 34.34 | 223.94 | 222.13 | 231.91
2024-11-17 | 46 | Novembre | 2024-11-17 15:22 | 2024-11-17 16:25 | 42081 | 1 | DD13A | 62.82 | 2 | 62 | 125 | 123.9 | 99.088 | 40.583 | 3593 | 275 | 1753 | 3.867 | 32.328 | 53.375 | 72.46 | 78.91 | 0 | 0 | 11.283 | 15.375 | 9.65 | 13 | 14.65 | 19 | 5 | 6 | 2400 | 637 | 2400 | 186 | 161 | 0 | 115 | 0 | 0 | 400 | 400 | 1652 | 193.1 | 0.0583 | 0.11 | 0.001 | 0.0026 | 0.012 | 0.292 | 0.102 | 0.047 | 0.158 | 0.0117 | 0.0033 | 0.0122 | 0.0634 | 0.102 | 2411/14R2 | 130.8 | 57.4 | 44.8 | 28.6 | 0 | 0 | 0 | 6.4 | 0 | 0 | 0 | 0 | 105.4 | 0 | 0 | 4.8 | 0 | 0 | 0 | 0 | 0 | 0 | 0 | 14.2 | 0 | 0 | 0 | 0 | 1696 | 1679 | 1687 | 1652 | 1351.1 | 1113.7 | 1145.8 | 193.1 | 220.63 | 215.68 | 213.42 | 101.63
2024-11-17 | 46 | Novembre | 2024-11-17 14:26 | 2024-11-17 15:22 | 42080 | 1 | DD13A | 56.03 | 8 | 59 | 127 | 128.6 | 123.274 | 39.7 | 3550 | 273 | 1463 | 3.733 | 34.018 | 52.25 | 70 | 78.97 | 0 | 0 | 11.117 | 15.25 | 10.083 | 13.375 | 14.65 | 19.25 | 3.85 | 4.375 | 2400 | 637 | 2400 | 186 | 160 | 0 | 115 | 0 | 0 | 400 | 410 | 1670 | 1173.9 | 0.0537 | 0.104 | 0.001 | 0.0027 | 0.0114 | 0.665 | 0.11 | 0.0377 | 0.17 | 0.0098 | 0.0036 | 0.0103 | 0.0864 | 0.109 | 2411/14R2 | 135.2 | 57.8 | 45.9 | 31.5 | 0 | 0 | 0 | 7.3 | 0 | 0 | 0 | 0 | 112.6 | 0 | 0 | 7.7 | 0 | 0 | 0 | 0 | 0 | 0 | 0 | 0 | 7.6 | 0 | 0 | 0 | 1642 | 1664 | 1670 |  | 872.4 | 1038.4 | 1173.9 |  | 217.84 | 218.68 | 224.43
2024-11-17 | 46 | Novembre | 2024-11-17 13:30 | 2024-11-17 14:26 | 42079 | 1 | SAE1006 | 56.2 | 4 | 57 | 128 | 126.8 | 122.757 | 39.9 | 3475 | 274 | 1977 | 3.7 | 34.595 | 52.625 | 72.27 | 79.14 | 0 | 0 | 0.1 | 0 | 0 | 0 | 0 | 0 | 33.934 | 45.5 | 2400 | 638 | 2400 | 186 | 159 | 0 | 387 | 0 | 0 | 400 | 400 | 1640 | 1027.8 | 0.045 | 0.1 | 0.001 | 0.0023 | 0.0116 | 0.593 | 0.109 | 0.0435 | 0.295 | 0.0105 | 0.0034 | 0.0094 | 0.0743 | 0.11 | 2411/14R4 | 135.7 | 56 | 47.2 | 32.5 | 0 | 0 | 0 | 0 | 0 | 0 | 0 | 0 | 115 | 0 | 0 | 7.3 | 0 | 0 | 0 | 0 | 0 | 0 | 0 | 13.4 | 0 | 0 | 0 | 0 | 1654 | 1618 | 1652 | 1640 | 197.4 | 815.5 | 1109.1 | 1027.8 | 102.16 | 225.93 | 230.04 | 230.97
2024-11-17 | 46 | Novembre | 2024-11-17 12:24 | 2024-11-17 13:30 | 42078 | 1 | SAE1006 | 65.95 | 3 | 62 | 125 | 123.4 | 122.558 | 40.05 | 3860 | 285 | 1749 | 3.867 | 32.328 | 53.625 | 73.53 | 80.34 | 0 | 0 | 0.083 | 0 | 0 | 0 | 0 | 0 | 4.3 | 5.625 | 2400 | 637 | 2400 | 185 | 160 | 0 | 384 | 0 | 0 | 400 | 400 | 1652 | 192.8 | 0.0756 | 0.116 | 0.001 | 0.0032 | 0.0145 | 0.454 | 0.115 | 0.0509 | 0.321 | 0.0048 | 0.004 | 0.0102 | 0.0743 | 0.116 | 2411/14R4 | 135.9 | 57.6 | 45.6 | 32.7 | 0 | 0 | 0 | 0 | 0 | 0 | 0 | 0 | 120.7 | 0 | 0 | 7.4 | 0 | 0 | 0 | 0 | 0 | 0 | 0 | 0 | 7.8 | 0 | 0 | 0 | 1556 | 1653 | 1641 | 1652 | 461.2 | 194.5 | 1085.9 | 192.8 | 217.73 | 101.62 | 234.47 | 101.51
2024-11-17 | 46 | Novembre | 2024-11-17 11:13 | 2024-11-17 12:24 | 42077 | 1 | SAE1006 | 70.83 | 2 | 62 | 125 | 124.6 | 122.38 | 40.367 | 3510 | 272 | 1499 | 3.933 | 31.78 | 53 | 70.78 | 78.78 | 0 | 0 | 0.017 | 0 | 0 | 0 | 0 | 0 | 2.7 | 2.75 | 2400 | 638 | 2400 | 185 | 159 | 0 | 382 | 0 | 0 | 400 | 420 | 1663 | 1020.3 | 0.0618 | 0.094 | 0.001 | 0.0031 | 0.0119 | 0.679 | 0.105 | 0.047 | 0.242 | 0.0059 | 0.0034 | 0.0112 | 0.0569 | 0.106 | 2411/14R4 | 135.6 | 53 | 45.8 | 36.8 | 0 | 0 | 0 | 0 | 0 | 0 | 0 | 0 | 114.8 | 0 | 0 | 7.3 | 0 | 0 | 0 | 0 | 0 | 0 | 0 | 13.5 | 0 | 0 | 0 | 0 | 1595 | 1686 | 1706 | 1663 | 809.6 | 1307 | 1703.7 | 1020.3 | 237.91 | 223.63 | 232.22 | 217.93
2024-11-17 | 46 | Novembre | 2024-11-17 10:07 | 2024-11-17 11:13 | 42076 | 1 | SAE1006 | 65.53 | 8 | 58 | 128 | 129.4 | 122.404 | 41.017 | 3873 | 283 | 1595 | 4.283 | 29.883 | 53.25 | 72.56 | 77.89 | 0 | 0 | 0.067 | 0 | 0 | 0 | 0 | 0 | 5.517 | 6 | 2400 | 638 | 2400 | 186 | 160 | 0 | 385 | 0 | 0 | 400 | 420 | 1642 | 1126.9 | 0.0628 | 0.105 | 0.001 | 0.0026 | 0.0103 | 0.471 | 0.0998 | 0.0439 | 0.316 | 0.0066 | 0.004 | 0.0101 | 0.0873 | 0.101 | 2411/14R4 | 130.2 | 56.4 | 46.2 | 27.6 | 0 | 0 | 0 | 0 | 0 | 0 | 0 | 0 | 115.4 | 0 | 0 | 7.1 | 0 | 0 | 0 | 0 | 0 | 0 | 0 | 0 | 7.7 | 0 | 0 | 0 | 1639 | 1626 | 1637 | 1642 | 960.8 | 829.2 | 995.3 | 1126.9 | 226.56 | 222.8 | 230.24 | 236.65
2024-11-17 | 46 | Novembre | 2024-11-17 09:07 | 2024-11-17 10:07 | 42075 | 1 | SAE1006 | 60.65 | 4 | 57 | 127 | 126.2 | 122.544 | 40.1 | 3508 | 267 | 1461 | 2.45 | 51.837 | 52.625 | 70.22 | 78.74 | 0 | 0 | 0.067 | 0 | 0 | 0 | 0 | 0 | 3.75 | 4 | 2400 | 639 | 2400 | 186 | 320 | 0 | 770 | 0 | 0 | 400 | 420 | 1675 | 1037.8 | 0.0627 | 0.144 | 0.001 | 0.0029 | 0.0111 | 0.284 | 0.098 | 0.054 | 0.27 | 0.0112 | 0.0043 | 0.0122 | 0.0626 | 0.106 | 2411/14R4 | 135.5 | 56.7 | 47.2 | 31.6 | 0 | 0 | 0 | 0 | 0 | 0 | 0 | 0 | 114.8 | 0 | 0 | 7.3 | 0 | 0 | 0 | 0 | 0 | 0 | 0 | 13.4 | 0 | 0 | 0 | 0 | 1606 | 1668 | 1684 | 1675 | 736.3 | 1025.2 | 1213.2 | 1037.8 | 224.94 | 215.57 | 219.25 | 212.67
2024-11-17 | 46 | Novembre | 2024-11-17 08:13 | 2024-11-17 09:07 | 42074 | 1 | SAE1006 | 53.28 | 3 | 62 | 127 | 125.7 | 122.243 | 39 | 3494 | 271 | 1506 | 2.283 | 55.62 | 51.25 | 69.01 | 78.85 | 0 | 0 | 0.05 | 0 | 0 | 0 | 0 | 0 | 27.666 | 35.875 | 2400 | 639 | 2400 | 185 | 320 | 0 | 780 | 0 | 0 | 400 | 420 | 1694 | 1172.7 | 0.075 | 0.126 | 0.001 | 0.0035 | 0.0125 | 0.557 | 0.108 | 0.0435 | 0.33 | 0.0112 | 0.0044 | 0.0103 | 0.0882 | 0.107 | 2411/14R4 | 130.7 | 55 | 46.2 | 29.5 | 0 | 0 | 0 | 0 | 0 | 0 | 0 | 0 | 116.1 | 0 | 0 | 7.1 | 0 | 0 | 0 | 0 | 0 | 0 | 0 | 0 | 7.5 | 0 | 0 | 0 | 1652 | 1648 | 1684 | 1694 | 193.3 | 814.4 | 1076.1 | 1172.7 | 101.7 | 209.52 | 210.44 | 211.33
2024-11-17 | 46 | Novembre | 2024-11-17 07:13 | 2024-11-17 08:13 | 42073 | 1 | SAE1006 | 60.3 | 2 | 63 | 126 | 126.3 | 122.613 | 40.65 | 3564 | 281 | 1890 | 2.6 | 48.462 | 52.75 | 72.33 | 77.86 | 0 | 0 | 0.117 | 0 | 0 | 0 | 0 | 0 | 2.05 | 2.5 | 2400 | 640 | 2400 | 186 | 159 | 0 | 390 | 0 | 0 | 400 | 420 | 1652 | 939.1 | 0.075 | 0.126 | 0.001 | 0.0035 | 0.0125 | 0.557 | 0.108 | 0.0553 | 0.283 | 0.0082 | 0.0038 | 0.0124 | 0.0984 | 0.104 | 2411/14R4 | 135.2 | 55.2 | 44.8 | 35.2 | 0 | 0 | 0 | 0 | 0 | 0 | 0 | 0 | 114.5 | 0 | 0 | 6.9 | 0 | 0 | 0 | 0 | 0 | 0 | 0 | 13.8 | 0 | 0 | 0 | 0 | 1589 | 1652 |  |  | 653.9 | 939.1 |  |  | 225.46 | 217.82
2024-11-17 | 46 | Novembre | 2024-11-17 06:13 | 2024-11-17 07:13 | 42072 | 1 | SAE1006 | 59.6 | 8 | 59 | 132 | 132.1 | 122.539 | 41.783 | 3848 | 279 | 1525 | 3.3 | 40 | 55.75 | 74.68 | 80.06 | 0 | 0 | 0.067 | 0 | 0 | 0 | 0 | 0 | 6.333 | 7.375 | 2400 | 1276 | 2400 | 372 | 160 | 0 | 382 | 0 | 0 | 400 | 435 | 1678 | 1163.4 | 0.0691 | 0.14 | 0.0062 | 0.0032 | 0.0108 | 0.548 | 0.117 | 0.039 | 0.285 | 0.0131 | 0.0046 | 0.0113 | 0.0718 | 0.121 | 2411/14R4 | 135.4 | 55.3 | 45.3 | 34.8 | 0 | 0 | 0 | 0 | 0 | 0 | 0 | 0 | 120.8 | 0 | 0 | 7.2 | 0 | 0 | 0 | 0 | 0 | 0 | 0 | 0 | 7.4 | 0 | 0 | 0 | 1576 | 1663 | 1682 | 1678 | 675.1 | 1138.6 | 1307.5 | 1163.4 | 234.88 | 225.99 | 225.83 | 219.43
2024-11-17 | 46 | Novembre | 2024-11-17 05:03 | 2024-11-17 06:13 | 42071 | 1 | SAE1006 | 70.67 | 4 | 58 | 127 | 127.9 | 122.412 | 41.2 | 3599 | 282 | 1449 | 3.317 | 38.291 | 52.875 | 70.76 | 77 | 0 | 0 | 0.1 | 0 | 0 | 0 | 0 | 0 | 1.967 | 2.375 | 2400 | 638 | 2400 | 185 | 160 | 0 | 387 | 0 | 0 | 400 | 420 | 1663 | 1084.6 | 0.055 | 0.106 | 0.0038 | 0.0038 | 0.0142 | 0.588 | 0.112 | 0.0356 | 0.28 | 0.0189 | 0.0035 | 0.0097 | 0.0954 | 0.117 | 2411/14R4 | 135.6 | 56.3 | 44.9 | 34.4 | 0 | 0 | 0 | 0 | 0 | 0 | 0 | 0 | 115 | 0 | 0 | 7.1 | 0 | 0 | 0 | 0 | 0 | 0 | 0 | 13.5 | 0 | 0 | 0 | 0 | 1615 | 1647 | 1669 | 1663 | 876.8 | 972.7 | 1222.8 | 1084.6 | 232.89 | 223.12 | 227.97 | 222.42
2024-11-16 | 46 | Novembre | 2024-11-17 04:06 | 2024-11-17 05:03 | 42070 | 1 | SAE1006 | 57.13 | 3 | 63 | 125 | 124.3 | 122.151 | 38.733 | 3379 | 265 | 1271 | 3.133 | 39.894 | 50.875 | 67.3 | 78.81 | 0 | 0 | 0.033 | 0 | 0 | 0 | 0 | 0 | 5.483 | 5.875 | 2400 | 639 | 2400 | 186 | 318 | 0 | 780 | 0 | 0 | 400 | 420 | 1653 | 1067.9 | 0.0586 | 0.101 | 0.001 | 0.0039 | 0.0152 | 0.552 | 0.132 | 0.0413 | 0.301 | 0.0127 | 0.0047 | 0.0117 | 0.0709 | 0.131 | 2411/14R4 | 135.2 | 55.2 | 46 | 34 | 0 | 0 | 0 | 0 | 0 | 0 | 0 | 0 | 120.1 | 0 | 0 | 7.4 | 0 | 0 | 0 | 0 | 0 | 0 | 0 | 0 | 7.7 | 0 | 0 | 0 | 1589 | 1644 | 1646 | 1653 | 761.3 | 988.8 | 996.3 | 1067.9 | 236.65 | 225.95 | 225.42 | 226.72
2024-11-16 | 46 | Novembre | 2024-11-17 03:03 | 2024-11-17 04:06 | 42069 | 1 | SAE1006 | 63.03 | 2 | 63 | 120 | 120.5 | 122.474 | 39.85 | 3542 | 221 | 1381 | 3.667 | 32.727 | 51.875 | 69.06 | 78.11 | 0 | 0 | 0.133 | 0.125 | 0 | 0 | 0 | 0 | 5.9 | 6.75 | 2400 | 639 | 2400 | 186 | 160 | 0 | 383 | 0 | 0 | 400 | 550 | 1657 | 1271.7 | 0.0506 | 0.0967 | 0.001 | 0.0031 | 0.0155 | 0.516 | 0.126 | 0.0372 | 0.308 | 0.0214 | 0.0048 | 0.0106 | 0.0748 | 0.13 | 2411/14R4 | 130.1 | 55.2 | 46.2 | 28.7 | 0 | 0 | 0 | 0 | 0 | 0 | 0 | 0 | 110 | 0 | 0 | 7 | 0 | 0 | 0 | 0 | 0 | 0 | 0 | 13.1 | 0 | 0 | 0 | 0 | 1577 | 1661 | 1661 | 1657 | 680.5 | 1209.7 | 1218.1 | 1271.7 | 234.93 | 231.53 | 232.03 | 237.37
2024-11-16 | 46 | Novembre | 2024-11-17 02:02 | 2024-11-17 03:03 | 42068 | 1 | SAE1006 | 61.02 | 8 | 59 | 127 | 122.9 | 122.544 | 37.817 | 3286 | 267 | 1170 | 3.367 | 37.723 | 50.375 | 66.11 | 79.92 | 0 | 0 | 0.017 | 0 | 0 | 0 | 0 | 0 | 4.417 | 5.5 | 2400 | 640 | 2400 | 185 | 160 | 0 | 387 | 0 | 0 | 400 | 430 | 1638 | 1108.3 | 0.0341 | 0.0685 | 0.001 | 0.0039 | 0.0149 | 0.432 | 0.117 | 0.0323 | 0.252 | 0.0128 | 0.0043 | 0.0114 | 0.0747 | 0.115 | 2411/14R4 | 135.4 | 59.2 | 45.8 | 30.4 | 0 | 0 | 0 | 0 | 0 | 0 | 0 | 0 | 121.4 | 0 | 0 | 7.1 | 0 | 0 | 0 | 0 | 0 | 0 | 0 | 0 | 6.9 | 0 | 0 | 0 | 1587 | 1610 | 1655 | 1638 | 839.4 | 1060.1 | 1347.1 | 1108.3 | 244.92 | 249.56 | 242.69 | 237.6
2024-11-16 | 46 | Novembre | 2024-11-17 00:50 | 2024-11-17 02:02 | 42067 | 1 | SAE1006 | 71.5 | 4 | 58 | 126 | 125.5 | 122.404 | 39.883 | 3641 | 269 | 1563 | 4.483 | 28.104 | 51.625 | 70.05 | 77.66 | 0 | 0 | 0.017 | 0 | 0 | 0 | 0 | 0 | 6.516 | 7.25 | 2400 | 639 | 2400 | 185 | 160 | 0 | 388 | 0 | 0 | 400 | 438 | 1654 | 196 | 0.045 | 0.0853 | 0.0014 | 0.0028 | 0.0132 | 0.679 | 0.106 | 0.0456 | 0.285 | 0.0169 | 0.0045 | 0.0089 | 0.0805 | 0.115 | 2411/14R4 | 130.7 | 55.6 | 46.5 | 28.6 | 0 | 0 | 0 | 0 | 0 | 0 | 0 | 0 | 110.2 | 0 | 0 | 7.2 | 0 | 0 | 0 | 0 | 0 | 0 | 0 | 13.3 | 0 | 0 | 0 | 0 | 1480 | 1654 | 1654 | 1654 | 444.3 | 197.1 | 0 | 196 | 256.41 | 102.05 | 65535 | 101.64
2024-11-16 | 46 | Novembre | 2024-11-16 23:53 | 2024-11-17 00:50 | 42066 | 1 | SAE1006 | 57.27 | 3 | 62 | 126 | 124.4 | 122.419 | 40.6 | 3569 | 278 | 1437 | 2.65 | 47.547 | 52.5 | 70.23 | 77.59 | 0 | 0 | 0.017 | 0 | 0 | 0 | 0 | 0 | 6.6 | 7.125 | 2400 | 638 | 2400 | 186 | 320 | 0 | 784 | 0 | 0 | 400 | 400 | 1638 | 996.4 | 0.0497 | 0.107 | 0.001 | 0.0031 | 0.0149 | 0.469 | 0.115 | 0.0439 | 0.318 | 0.013 | 0.0052 | 0.0132 | 0.0403 | 0.119 | 2411/14R4 | 135.8 | 54.7 | 48.6 | 32.5 | 0 | 0 | 0 | 0 | 0 | 0 | 0 | 0 | 121.4 | 0 | 0 | 7.1 | 0 | 0 | 0 | 0 | 0 | 0 | 0 | 0 | 7.3 | 0 | 0 | 0 | 1611 | 1628 | 1639 | 1638 | 799.5 | 926.6 | 985.1 | 996.4 | 228.28 | 229.88 | 228.4 | 229.78
2024-11-16 | 46 | Novembre | 2024-11-16 17:13 | 2024-11-16 23:53 | 42065 | 1 | SAE1006 | 51.18 | 2 | 63 | 124 | 122.7 | 122.346 | 40.283 | 3388 | 280 | 1381 | 2.333 | 53.143 | 51.5 | 68.46 | 76.71 | 0 | 0 | 12.55 | 15.75 | 9.6 | 13 | 12.934 | 16.5 | 5.2 | 6.125 | 2400 | 643 | 2400 | 186 | 320 | 0 | 774 | 0 | 0 | 400 | 400 | 1635 | 1004.3 | [7 empty] | 0.0276 | 0.271 | 0.0142 | 0.0043 | 0.0131 | 0.0607 | 0.126 | 2411/14R4 | 135.5 | 57.3 | 45.1 | 33.1 | 0 | 0 | 0 | 0 | 0 | 0 | 0 | 0 | 114.6 | 0 | 0 | 7.6 | 0 | 0 | 0 | 0 | 0 | 0 | 0 | 13.3 | 0 | 0 | 0 | 0 | 1652 | 1650 | 1669 | 1635 | 193.1 | 1221.2 | 1200.8 | 1004.3 | 101.63 | 238.2 | 226.64 | 231.99
2024-11-16 | 46 | Novembre | 2024-11-16 16:13 | 2024-11-16 17:13 | 42064 | 1 | DD13B | 60.05 | 3 | 62 | 130 | 125.7 | 115.363 | 42.583 | 3794 | 282 | 2351 | 3.333 | 39 | 57 | 79.17 | 80.31 | 0 | 0 | 11.483 | 15.75 | 9.183 | 12.625 | 14.55 | 19.25 | 7.367 | 9.25 | 2400 | 635 | 2400 | 185 | 159 | 0 | 124 | 0 | 0 | 400 | 435 | 1655 | 197.8 | 0.0625 | 0.09 | 0.001 | 0.0032 | 0.0144 | 0.596 | 0.114 | 0.0492 | 0.17 | 0.0127 | 0.0046 | 0.01 | 0.0343 | 0.119 | 2411/14R3 | 135.2 | 55.5 | 45.6 | 34.1 | 0 | 0 | 0 | 0 | 0 | 0 | 0 | 0 | 120 | 0 | 0 | 7.7 | 0 | 0 | 0 | 0 | 0 | 0 | 0 | 0 | 7.5 | 0 | 0 | 0 | 1625 | 1633 | 1671 | 1655 | 913.5 | 847.9 | 1134.9 | 197.8 | 230.46 | 220.64 | 221.41 | 101.77
2024-11-16 | 46 | Novembre | 2024-11-16 14:17 | 2024-11-16 16:13 | 42063 | 1 | DD13B | 115.6 | 5 | 58 | 125 | 123.5 | 126.957 | 44.217 | 3848 | 283 | 2351 | 3.333 | 37.5 | 56.625 | 78.96 | 76.84 | 0 | 0 | 11.95 | 16 | 9.783 | 13 | 15.034 | 19 | 7.45 | 8.5 | 2400 | 635 | 2400 | 185 | 160 | 0 | 125 | 0 | 0 | 400 | 435 | 1664 | 1119.4 | 0.0647 | 0.102 | 0.001 | 0.0035 | 0.0144 | 0.358 | 0.105 | 0.0401 | 0.136 | 0.013 | 0.0043 | 0.0138 | 0.0627 | 0.11 | 2411/14R3 | 135.1 | 55.2 | 44.8 | 35.1 | 0 | 0 | 0 | 0 | 0 | 0 | 0 | 0 | 114.2 | 0 | 0 | 7.1 | 0 | 0 | 0 | 0 | 0 | 0 | 0 | 13.8 | 0 | 0 | 0 | 0 | 1548 | 1639 | 1653 | 1664 | 624.5 | 875.8 | 1045.9 | 1119.4 | 244.4 | 219.75 | 225.19 | 224.2
2024-11-16 | 46 | Novembre | 2024-11-16 13:23 | 2024-11-16 14:17 | 42062 | 1 | DD13B | 54.5 | 4 | 57 | 123 | 118.2 | 101.031 | 38.717 | 3306 | 269 | 2156 | 3.667 | 33.545 | 51.75 | 71.61 | 80.2 | 0 | 0 | 11.417 | 15.75 | 9.55 | 13.125 | 14.784 | 19.125 | 2.967 | 3.75 | 2400 | 636 | 2400 | 185 | 160 | 0 | 125 | 0 | 0 | 400 | 405 | 1669 | 1052.2 | 0.0554 | 0.097 | 0.001 | 0.0036 | 0.013 | 0.532 | 0.0966 | 0.0492 | 0.186 | 0.0168 | 0.0049 | 0.0037 | 0.0482 | 0.103 | 2411/14R3 | 135.4 | 55.6 | 46.1 | 33.7 | 0 | 0 | 0 | 0 | 0 | 0 | 0 | 0 | 120 | 0 | 0 | 7.6 | 0 | 0 | 0 | 0 | 0 | 0 | 0 | 0 | 7.8 | 0 | 0 | 0 | 1684 | 1693 | 1669 |  | 1158.7 | 1194.7 | 1052.2 |  | 215.87 | 213.23 | 216.94
2024-11-16 | 46 | Novembre | 2024-11-16 12:24 | 2024-11-16 13:23 | 42061 | 1 | DD13B | 58.35 | 2 | 63 | 122 | 120.2 | 126.675 | 39.85 | 3446 | 276 | 1887 | 3.4 | 35.882 | 53.125 | 72.32 | 79.99 | 0 | 0 | 11.533 | 15.875 | 9.6 | 13 | 14.966 | 19.25 | 3.75 | 5 | 2400 | 637 | 2400 | 186 | 160 | 0 | 125 | 0 | 0 | 400 | 435 | 1638 | 1160 | 0.036 | 0.0726 | 0.001 | 0.0039 | 0.0138 | 0.362 | 0.0934 | 0.0415 | 0.159 | 0.0178 | 0.0049 | 0.007 | 0.0826 | 0.0999 | 2411/14R3 | 135.3 | 55.1 | 45.3 | 34.9 | 0 | 0 | 0 | 0 | 0 | 0 | 0 | 0 | 114.1 | 0 | 0 | 7.6 | 0 | 0 | 0 | 0 | 0 | 0 | 0 | 13.6 | 0 | 0 | 0 | 0 | 1592 | 1676 | 1650 | 1638 | 917.8 | 1411.2 | 1217.8 | 1160 | 248.76 | 234.69 | 238 | 240.95
2024-11-16 | 46 | Novembre | 2024-11-16 11:18 | 2024-11-16 12:24 | 42060 | 1 | SAE1006 | 66.28 | 3 | 62 | 124 | 121.5 | 112.19 | 40.65 | 3556 | 228 | 1955 | 3.7 | 33.514 | 53.625 | 73.24 | 79.15 | 0 | 0 | 0.133 | 0.125 | 0 | 0 | 0 | 0 | 4.883 | 6 | 2400 | 637 | 2400 | 185 | 159 | 0 | 381 | 0 | 0 | 400 | 413 | 1634 | 1067.6 | 0.0328 | 0.0789 | 0.001 | 0.0038 | 0.0115 | 0.569 | 0.0918 | 0.0349 | 0.274 | 0.0095 | 0.0048 | 0.0134 | 0.0454 | 0.0959 | 2411/14R4 | 135.8 | 55.8 | 45.5 | 34.5 | 0 | 0 | 0 | 0 | 0 | 0 | 0 | 0 | 128.5 | 0 | 0 | 7.3 | 0 | 0 | 0 | 0 | 0 | 0 | 0 | 0 | 0 | 0 | 0 | 0 | 1579 | 1652 | 1635 | 1634 | 777.7 | 1232.3 | 1107.8 | 1067.6 | 243.66 | 237.78 | 239.2 | 237.02
2024-11-16 | 46 | Novembre | 2024-11-16 10:11 | 2024-11-16 11:18 | 42059 | 1 | DD13B | 67.37 | 5 | 57 | 126 | 125.1 | 122.316 | 42.483 | 3829 | 234 | 1762 | 2.6 | 48.462 | 54.875 | 74.54 | 77.5 | 0 | 0 | 12.65 | 16.125 | 9.167 | 12.5 | 14.9 | 19.125 | 5.767 | 7 | 2400 | 638 | 2400 | 186 | 159 | 0 | 124 | 0 | 0 | 400 | 413 | 1635 | 1077.6 | [7 empty] | 0.0238 | 0.127 | 0.0065 | 0.0039 | 0.0147 | 0.0361 | 0.0978 | 2411/14R3 | 135.5 | 55.3 | 45.6 | 34.6 | 0 | 0 | 0 | 0 | 0 | 0 | 0 | 0 | 127.8 | 0 | 0 | 7.7 | 0 | 0 | 0 | 0 | 0 | 0 | 0 | 0 | 0 | 0 | 0 | 0 | 1586 | 1638 | 1641 | 1635 | 749.4 | 942.8 | 1036.1 | 1077.6 | 237.12 | 225.71 | 231.02 | 237.17
2024-11-16 | 46 | Novembre | 2024-11-16 09:13 | 2024-11-16 10:11 | 42058 | 1 | DD13B | 57.8 | 4 | 58 | 125 | 122.7 | 122.194 | 39.317 | 3383 | 221 | 1697 | 2.667 | 46.875 | 52.75 | 70.76 | 80.5 | 0 | 0 | 11.383 | 15.875 | 9.683 | 13 | 14.55 | 19.25 | 3.7 | 4.625 | 2400 | 639 | 2400 | 184 | 159 | 0 | 124 | 0 | 0 | 400 | 408 | 1653 | 194.5 | 0.0418 | 0.0945 | 0.001 | 0.0036 | 0.0111 | 0.425 | 0.104 | 0.03 | 0.163 | 0.0109 | 0.0045 | 0.0132 | 0.0753 | 0.105 | 2411/14R3 | 135.3 | 55.3 | 45.6 | 34.4 | 0 | 0 | 0 | 0 | 0 | 0 | 0 | 0 | 119.7 | 0 | 0 | 7.9 | 0 | 0 | 0 | 0 | 0 | 0 | 0 | 0 | 7.7 | 0 | 0 | 0 | 1636 | 1654 | 1641 | 1653 | 891.4 | 196.8 | 1038.9 | 194.5 | 222.68 | 101.94 | 231.22 | 101.62
2024-11-16 | 46 | Novembre | 2024-11-16 08:06 | 2024-11-16 09:13 | 42057 | 1 | DD13B | 67.03 | 2 | 63 | 125 | 123.1 | 122.315 | 39.65 | 3360 | 224 | 1531 | 2.7 | 46.296 | 52.75 | 70.02 | 79.82 | 0 | 0 | 11.8 | 15.75 | 9.467 | 13 | 14.683 | 19.375 | 3.7 | 4.625 | 2400 | 639 | 2400 | 185 | 160 | 0 | 123 | 0 | 0 | 400 | 413 | 1630 | 1064.5 | 0.0366 | 0.0891 | 0.0085 | 0.0042 | 0.0135 | 0.447 | 0.0934 | 0.0347 | 0.135 | 0.0151 | 0.0046 | 0.0134 | 0.11 | 0.107 | 2411/14R3 | 135.2 | 55.4 | 45.3 | 34.5 | 0 | 0 | 0 | 0 | 0 | 0 | 0 | 0 | 114.2 | 0 | 0 | 7.5 | 0 | 0 | 0 | 0 | 0 | 0 | 0 | 13.5 | 0 | 0 | 0 | 0 | 1616 | 1631 | 1621 | 1630 | 918.5 | 1094 | 944.1 | 1064.5 | 235.76 | 240.45 | 235.06 | 238.99
2024-11-16 | 46 | Novembre | 2024-11-16 07:09 | 2024-11-16 08:06 | 42056 | 1 | DD13B | 56.27 | 3 | 61 | 122 | 118.3 | 97.599 | 39.067 | 3300 | 215 | 1506 | 3.083 | 39.568 | 51.375 | 68.32 | 78.9 | 0 | 0 | 12.017 | 15.875 | 9.2 | 12.25 | 14.534 | 19.25 | 3.316 | 3.875 | 2400 | 640 | 2400 | 185 | 158 | 0 | 125 | 0 | 0 | 400 | 413 | 1649 | 1068 | 0.0652 | 0.117 | 0.001 | 0.0041 | 0.0134 | 0.58 | 0.102 | 0.0331 | 0.142 | 0.0056 | 0.0052 | 0.0109 | 0.0418 | 0.0997 | 2411/14R3 | 134.8 | 57.1 | 45.6 | 32.1 | 0 | 0 | 0 | 0 | 0 | 0 | 0 | 0 | 119.4 | 0 | 0 | 7.8 | 0 | 0 | 0 | 0 | 0 | 0 | 0 | 0 | 7.6 | 0 | 0 | 0 | 1599 | 1636 | 1657 | 1649 | 725.7 | 965.8 | 1263 | 1068 | 227.68 | 228.57 | 236.87 | 228.9
2024-11-16 | 46 | Novembre | 2024-11-16 06:02 | 2024-11-16 07:09 | 42055 | 1 | DD14A | 67.77 | 5 | 58 | 124 | 121.3 | 122.027 | 49.067 | 4395 | 302 | 3290 | 3.167 | 39.158 | 63.75 | 91.66 | 77.95 | 0 | 0 | 11.617 | 15.875 | 10.033 | 13.625 | 14.817 | 19.25 | 12.6 | 14.5 | 3000 | 638 | 2400 | 184 | 0 | 0 | 0 | 0 | 0 | 800 | 495 | 1641 | 1383.4 | 0.0166 | 0.0244 | 0.001 | 0.0066 | 0.0174 | 0.509 | 0.0182 | 0.0212 | 0.0283 | 0.0082 | 0.0067 | 0.0168 | 0.0373 | 0.0198 | 2411/09R3 | 140.1 | 57.3 | 47.5 | 35.3 | 0 | 47.3 | 0 | 92.8 | 0 | 0 | 0 | 0 | 0 | 0 | 0 | 0 | 0 | 0 | 0 | 0 | 0 | 0 | 0 | 0 | 0 | 0 | 0 | 0 | 1601 | 1641 | 1650 | 1641 | 1020.8 | 1275 | 1430.2 | 1383.4 | 251.69 | 246.26 | 249.81 | 252.26
2024-11-16 | 46 | Novembre | 2024-11-16 02:08 | 2024-11-16 06:02 | 42054 | 1 | DD14A | 233.83 | 4 | 58 | 109 | 103.8 | 122.52 | 44.017 | 4189 | 260 | 2970 | 2.717 | 40.123 | 49.25 | 75.06 | 67.13 | 0 | 0 | 12.2 | 16.25 | 9.983 | 13.125 | 8.817 | 9.25 | 13.016 | 10.125 | 3100 | 636 | 2400 | 185 | 0 | 0 | 0 | 0 | 0 | 800 | 495 | 1647 | 1356.3 | 0.02 | 0.0318 | 0.001 | 0.0041 | 0.0168 | 0.442 | 0.0225 | 0.0156 | 0.0309 | 0.001 | 0.0046 | 0.0169 | 0.0067 | 0.0246 | 2411/09R3 | 101.4 | 54.7 | 46.7 | 0 | 0 | 29.6 | 0 | 71.8 | 0 | 0 | 0 | 0 | 0 | 0 | 0 | 0 | 0 | 0 | 0 | 0 | 0 | 0 | 0 | 0 | 0 | 0 | 0 | 0 | 1609 | 1685 | 1767 | 1647 | 1077.9 | 1554.6 | 2636.8 | 1356.3 | 251.33 | 236.91 | 231.15 | 247.54
2024-11-15 | 46 | Novembre | 2024-11-15 18:03 | 2024-11-16 02:08 | 42053 | 1 | DD14A | 187.8333 | 2 | 62 | 119 | 127.2 | 122.608 | 54.333 | 4912 | 326 | 3566 | 3.183 | 37.382 | 64.5 | 95.2 | 71.23 | 0 | 0 | 12.083 | 15.375 | 11.267 | 15 | 13.95 | 18 | 17.034 | 15.875 | 3000 | 637 | 2400 | 187 | 0 | 0 | 0 | 0 | 0 | 1000 | 505 | 1645 | 1359 | 0.0192 | 0.03 | 0.001 | 0.005 | 0.0185 | 0.5 | 0.027 | 0.0218 | 0.0472 | 0.0074 | 0.0065 | 0.0136 | 0.0565 | 0.0307 | 2411/09R3 | 140.5 | 54.9 | 47.2 | 38.4 | 0 | 48.6 | 0 | 91.9 | 0 | 0 | 0 | 0 | 0 | 0 | 0 | 0 | 0 | 0 | 0 | 0 | 0 | 0 | 0 | 0 | 0 | 0 | 0 | 0 | 1653 | 1649 | 1658 | 1645 | 0 | 1382 | 1514.2 | 1359 | 65535 | 247.83 | 249.65 | 248.77
2024-11-15 | 46 | Novembre | 2024-11-15 16:58 | 2024-11-15 18:03 | 42052 | 1 | DD14A | 65.25 | 2 | 63 | 126 | 128.9 | 122.204 | 46.25 | 3922 | 291 | 2282 | 1.75 | 72 | 53.5 | 75.81 | 69.41 | 0 | 0 | 11.833 | 15.75 | 9.633 | 12.875 | 12.817 | 16.75 | 11.967 | 8 | 3000 | 638 | 2400 | 185 | 0 | 0 | 0 | 0 | 0 | 800 | 450 | 1660 | 1261.6 | 0.0253 | 0.0515 | 0.001 | 0.0043 | 0.0154 | 0.634 | 0.0218 | 0.02 | 0.0442 | 0.0049 | 0.0047 | 0.0145 | 0.0992 | 0.0235 | 2411/09R3 | 120.9 | 56.8 | 45 | 19.1 | 0 | 24.3 | 0 | 96.6 | 0 | 0 | 0 | 0 | 0 | 0 | 0 | 0 | 0 | 0 | 0 | 0 | 0 | 0 | 0 | 0 | 0 | 0 | 0 | 0 | 1622 | 1654 | 1633 | 1660 | 28.2 | 1173.1 | 1091.8 | 1261.6 | -23.55 | 233.07 | 239.22 | 235.16
2024-11-15 | 46 | Novembre | 2024-11-15 15:53 | 2024-11-15 16:58 | 42051 | 1 | DD14A | 64.65 | 5 | 57 | 126 | 121.7 | 41.145 | 41.583 | 3770 | 287 | 1872 | 2.217 | 56.842 | 54 | 74.15 | 77.92 | 0 | 0 | 11.75 | 15.75 | 10.033 | 13.375 | 14.8 | 19.125 | 5 | 5.75 | 3000 | 639 | 2400 | 185 | 0 | 0 | 0 | 0 | 0 | 800 | 495 | 1673 | 1372.2 | 0.0301 | 0.0497 | 0.001 | 0.0044 | 0.0158 | 0.385 | 0.0239 | 0.0268 | 0.0564 | 0.0081 | 0.0057 | 0.0148 | 0.103 | 0.0266 | 2411/09R3 | 133.2 | 56 | 45.3 | 31.9 | 0 | 26.5 | 0 | 106.7 | 0 | 0 | 0 | 0 | 0 | 0 | 0 | 0 | 0 | 0 | 0 | 0 | 0 | 0 | 0 | 0 | 0 | 0 | 0 | 0 | 1569 | 1680 | 1666 | 1673 | 830.8 | 1527.6 | 1185.7 | 1372.2 | 253.97 | 238.34 | 227.34 | 234.26
2024-11-15 | 46 | Novembre | 2024-11-15 14:50 | 2024-11-15 15:53 | 42050 | 1 | DD14A | 63.57 | 3 | 62 | 125 | 122.1 | 77.315 | 42.833 | 3761 | 281 | 2478 | 2.267 | 55.147 | 56.375 | 78.97 | 78.97 | 0 | 0 | 11.45 | 15.875 | 9.617 | 13.25 | 14.7 | 19.25 | 7.067 | 8 | 3000 | 636 | 2400 | 185 | 0 | 0 | 0 | 0 | 0 | 800 | 495 | 1678 | 1396.4 | 0.0215 | 0.0411 | 0.001 | 0.005 | 0.0154 | 0.538 | 0.0282 | 0.019 | 0.0481 | 0.0048 | 0.0054 | 0.0138 | 0.0787 | 0.03 | 2411/09R3 | 133.8 | 55.2 | 45.1 | 33.5 | 0 | 25.5 | 0 | 108.3 | 0 | 0 | 0 | 0 | 0 | 0 | 0 | 0 | 0 | 0 | 0 | 0 | 0 | 0 | 0 | 0 | 0 | 0 | 0 | 0 | 1585 | 1705 | 1652 | 1678 | 0 | 1680.8 | 192.8 | 1396.4 | 65535 | 231.77 | 101.51 | 232.83
2024-11-15 | 46 | Novembre | 2024-11-15 13:34 | 2024-11-15 14:50 | 42049 | 1 | DD14A | 75.75 | 4 | 58 | 127 | 122.9 | 117.56 | 48.817 | 4194 | 286 | 2827 | 2.683 | 47.329 | 60.375 | 85.72 | 74.21 | 0 | 0 | 12.417 | 15.875 | 10.233 | 13.125 | 14.867 | 19.25 | 11.3 | 12 | 3000 | 635 | 2400 | 185 | 0 | 0 | 0 | 0 | 0 | 800 | 495 | 1656 | 1348.5 | 0.0184 | 0.0385 | 0.001 | 0.0048 | 0.0148 | 0.466 | 0.0228 | 0.0193 | 0.0443 | 0.0045 | 0.0053 | 0.012 | 0.13 | 0.0246 | 2411/09R3 | 133.5 | 57.8 | 46.5 | 29.2 | 0 | 26.4 | 0 | 107.1 | 0 | 0 | 0 | 0 | 0 | 0 | 0 | 0 | 0 | 0 | 0 | 0 | 0 | 0 | 0 | 0 | 0 | 0 | 0 | 0 | 1591 | 1635 | 1659 | 1656 | 22.3 | 1118.6 | 1373.6 | 1348.5 | -24.1 | 239.91 | 241.95 | 242.22
2024-11-15 | 46 | Novembre | 2024-11-15 12:24 | 2024-11-15 13:34 | 42048 | 1 | DD14A | 69.78 | 2 | 65 | 125 | 125.1 | 137.078 | 43.017 | 3907 | 294 | 2377 | 2.933 | 42.614 | 55.75 | 78.42 | 77.76 | 0 | 0 | 10.467 | 14.125 | 10.017 | 13.625 | 14.45 | 19 | 8.084 | 9 | 3000 | 636 | 2400 | 184 | 0 | 0 | 0 | 0 | 0 | 800 | 450 | 1645 | 1225 | 0.0135 | 0.0407 | 0.0032 | 0.0043 | 0.0157 | 0.443 | 0.0252 | 0.0184 | 0.0483 | 0.0109 | 0.0049 | 0.0093 | 0.0914 | 0.0277 | 2411/09R3 | 133.4 | 55.6 | 47.6 | 30.2 | 0 | 29.7 | 0 | 103.7 | 0 | 0 | 0 | 0 | 0 | 0 | 0 | 0 | 0 | 0 | 0 | 0 | 0 | 0 | 0 | 0 | 0 | 0 | 0 | 0 | 1699 | 1642 | 1581 | 1645 | 1914.1 | 1114.5 | 838.1 | 1225 | 244.57 | 235.83 | 248.07 | 241.15
2024-11-15 | 46 | Novembre | 2024-11-15 10:38 | 2024-11-15 12:24 | 42047 | 1 | DD14A | 106.1 | 5 | 58 | 124 | 122.5 | 117.55 | 47.083 | 4185 | 300 | 2964 | 2.95 | 42.034 | 60.375 | 86.31 | 76.94 | 0 | 0 | 12.117 | 16.125 | 9.583 | 13 | 14.517 | 19 | 10.867 | 12.125 | 3000 | 637 | 2400 | 186 | 0 | 0 | 0 | 0 | 0 | 800 | 115 | 1669 | 1301.7 | 0.0232 | 0.0498 | 0.001 | 0.0049 | 0.0159 | 0.587 | 0.0242 | 0.0161 | 0.0453 | 0.0069 | 0.0053 | 0.0122 | 0.0887 | 0.0244 | 2411/09R3 | 133.6 | 56.2 | 45 | 32.4 | 0 | 33.3 | 0 | 100.3 | 0 | 0 | 0 | 0 | 0 | 0 | 0 | 0 | 0 | 0 | 0 | 0 | 0 | 0 | 0 | 0 | 0 | 0 | 0 | 0 | 1651 | 1702 | 1671 | 1669 | 191.3 | 1643.5 | 1417.9 | 1301.7 | 101.48 | 231.75 | 237.75 | 232.56
2024-11-15 | 46 | Novembre | 2024-11-15 09:36 | 2024-11-15 10:38 | 42046 | 1 | DD14A | 62.37 | 3 | 64 | 124 | 123.7 | 117.623 | 45.183 | 4037 | 269 | 2494 | 2.933 | 42.273 | 60 | 83.44 | 79.68 | 0 | 0 | 11.683 | 15.875 | 9.733 | 13.375 | 14.166 | 19.375 | 9.6 | 11.25 | 3000 | 640 | 2400 | 187 | 0 | 0 | 0 | 0 | 0 | 800 | 495 | 1652 | 193.1 | 0.0134 | 0.0516 | 0.007 | 0.0053 | 0.0178 | 0.478 | 0.0269 | 0.0224 | 0.0428 | 0.0016 | 0.0058 | 0.0169 | 0.104 | 0.0317 | 2411/09R3 | 133.7 | 55.9 | 46.5 | 31.3 | 0 | 37.7 | 0 | 96 | 0 | 0 | 0 | 0 | 0 | 0 | 0 | 0 | 0 | 0 | 0 | 0 | 0 | 0 | 0 | 0 | 0 | 0 | 0 | 0 | 1590 | 1671 | 1659 | 1652 | 21.8 | 1410 | 1352.8 | 193.1 | -25.23 | 237.34 | 240.83 | 101.63
2024-11-15 | 46 | Novembre | 2024-11-15 08:14 | 2024-11-15 09:36 | 42045 | 1 | DD14A | 81.2 | 4 | 58 | 123 | 119.8 | 117.779 | 49.017 | 4280 | 254 | 2805 | 2.95 | 41.695 | 64.125 | 89.51 | 78.49 | 0 | 0 | 12.916 | 16.625 | 10.033 | 13.625 | 14.417 | 18.875 | 11.65 | 14.5 | 3000 | 637 | 2400 | 185 | 0 | 0 | 0 | 0 | 0 | 800 | 450 | 1644 | 1233.9 | 0.0213 | 0.0361 | 0.001 | 0.0057 | 0.0163 | 0.525 | 0.0302 | 0.025 | 0.0506 | 0.0099 | 0.0057 | 0.0122 | 0.102 | 0.0339 | 2411/09R2 | 140.6 | 55.2 | 45.8 | 39.6 | 0 | 55.3 | 0 | 85.3 | 0 | 0 | 0 | 0 | 0 | 0 | 0 | 0 | 0 | 0 | 0 | 0 | 0 | 0 | 0 | 0 | 0 | 0 | 0 | 0 | 1663 | 1685 | 1647 | 1644 | 209.9 | 1591.9 | 1272.6 | 1233.9 | 101.8 | 238.65 | 242.86 | 242.22
2024-11-15 | 46 | Novembre | 2024-11-15 06:54 | 2024-11-15 08:14 | 42044 | 1 | SAE1006 | 79.88 | 2 | 64 | 124 | 123.7 | 119.97 | 46.717 | 3901 | 306 | 2430 | 4.117 | 30.121 | 59 | 81.91 | 75.78 | 0 | 0 | 0.1 | 0 | 0 | 0 | 0 | 0 | 8.467 | 8.625 | 2400 | 690 | 2400 | 185 | 158 | 0 | 388 | 0 | 0 | 400 | 435 | 1650 | 191.2 | 0.031 | 0.0549 | 0.001 | 0.0034 | 0.0111 | 0.386 | 0.048 | 0.0302 | 0.265 | 0.0115 | 0.0046 | 0.0133 | 0.0728 | 0.0515 | 2411/09R1 | 140.5 | 56.6 | 50.7 | 33.2 | 0 | 0 | 0 | 140.5 | 0 | 0 | 0 | 0 | 0 | 0 | 0 | 0 | 0 | 0 | 0 | 0 | 0 | 0 | 0 | 0 | 0 | 0 | 0 | 0 | 1658 | 1673 | 1658 | 1650 | 1347.6 | 1338.2 | 1179.5 | 191.2 | 241.09 | 232.42 | 231.3 | 101.98
2024-11-15 | 46 | Novembre | 2024-11-15 05:51 | 2024-11-15 06:54 | 42043 | 1 | SAE1006 | 63.8 | 5 | 57 | 123 | 121.6 | 117.831 | 40.533 | 3512 | 280 | 1236 | 2.633 | 46.709 | 53.25 | 69.99 | 78.82 | 0 | 0 | 0.017 | 0 | 0 | 0 | 0 | 0 | 4.7 | 5.5 | 2400 | 689 | 2400 | 185 | 158 | 0 | 389 | 0 | 0 | 400 | 428 | 1650 | 1128.5 | 0.0465 | 0.0896 | 0.001 | 0.0019 | 0.0093 | 0.235 | 0.108 | 0.0394 | 0.293 | 0.0138 | 0.0048 | 0.0125 | 0.0861 | 0.111 | 2411/14R4 | 135.4 | 55.9 | 45.3 | 34.2 | 0 | 0 | 0 | 0 | 0 | 0 | 0 | 0 | 128.1 | 0 | 0 | 7.3 | 0 | 0 | 0 | 0 | 0 | 0 | 0 | 0 | 0 | 0 | 0 | 0 | 1619 | 1653 | 1657 | 1650 | 1046 | 1143 | 1226.7 | 1128.5 | 243.68 | 231.71 | 234.73 | 232.4
2024-11-14 | 46 | Novembre | 2024-11-15 04:44 | 2024-11-15 05:51 | 42042 | 1 | SAE1006 | 66.53 | 2 | 63 | 121 | 119.5 | 117.608 | 43.55 | 4069 | 300 | 1910 | 2.4 | 50.417 | 55.625 | 76.88 | 76.64 | 0 | 0 | 0.1 | 0 | 0 | 0 | 0 | 0 | 5.633 | 6.5 | 2400 | 689 | 2400 | 186 | 158 | 0 | 391 | 0 | 0 | 400 | 350 | 1673 | 1135.5 | 0.0479 | 0.0833 | 0.001 | 0.0016 | 0.0104 | 0.751 | 0.095 | 0.0423 | 0.285 | 0.0148 | 0.0036 | 0.0134 | 0.1 | 0.0983 | 2411/14R4 | 135.6 | 56.6 | 44.4 | 34.6 | 0 | 0 | 0 | 0 | 0 | 0 | 0 | 0 | 114.8 | 0 | 0 | 7.2 | 0 | 0 | 0 | 0 | 0 | 0 | 0 | 13.6 | 0 | 0 | 0 | 0 | 1584 | 1644 | 1643 | 1673 | 669.3 | 980.6 | 955.5 | 1135.5 | 229.9 | 225.34 | 223.98 | 220.36
2024-11-14 | 46 | Novembre | 2024-11-15 03:51 | 2024-11-15 04:44 | 42041 | 1 | SAE1006 | 52.85 | 4 | 58 | 123 | 116.1 | 116.881 | 38.017 | 3403 | 271 | 1440 | 2.567 | 47.922 | 50.875 | 68.09 | 80.29 | 0 | 0 | 0.067 | 0 | 0 | 0 | 0 | 0 | 3.05 | 3.25 | 2400 | 691 | 2400 | 185 | 316 | 0 | 774 | 0 | 0 | 400 | 400 | 1638 | 999.1 | 0.046 | 0.0761 | 0.001 | 0.0018 | 0.0111 | 0.476 | 0.0876 | 0.0312 | 0.274 | 0.0084 | 0.0027 | 0.0102 | 0.0747 | 0.0921 | 2411/14R4 | 135.2 | 55.2 | 45.2 | 34.8 | 0 | 0 | 0 | 0 | 0 | 0 | 0 | 0 | 120.6 | 0 | 0 | 7.3 | 0 | 0 | 0 | 0 | 0 | 0 | 0 | 0 | 7.3 | 0 | 0 | 0 | 1616 | 1659 | 1637 | 1638 | 836.5 | 1062.5 | 1036 | 999.1 | 228.88 | 223.08 | 233.18 | 229.98
2024-11-14 | 46 | Novembre | 2024-11-15 02:56 | 2024-11-15 03:51 | 42040 | 1 | SAE1006 | 55.58 | 2 | 64 | 124 | 122.2 | 117.106 | 39.667 | 3493 | 280 | 1580 | 2.683 | 46.211 | 52.375 | 70.47 | 79.22 | 0 | 0 | 0.017 | 0 | 0 | 0 | 0 | 0 | 4.35 | 4.75 | 2400 | 688 | 2400 | 185 | 159 | 0 | 383 | 0 | 0 | 400 | 350 | 1653 | 194 | 0.0484 | 0.0755 | 0.001 | 0.0024 | 0.0146 | 0.632 | 0.106 | 0.049 | 0.27 | 0.0072 | 0.0035 | 0.015 | 0.0736 | 0.11 | 2411/14R4 | 135.8 | 57.7 | 44.8 | 33.3 | 0 | 0 | 0 | 0 | 0 | 0 | 0 | 0 | 114.6 | 0 | 0 | 6.9 | 0 | 0 | 0 | 0 | 0 | 0 | 0 | 14.3 | 0 | 0 | 0 | 0 | 1603 | 1653 | 1654 | 1653 | 733.9 | 194 | 195.2 | 194 | 226.33 | 101.43 | 101.34 | 101.43
2024-11-14 | 46 | Novembre | 2024-11-15 02:01 | 2024-11-15 02:56 | 42039 | 1 | SAE1006 | 54.33 | 5 | 58 | 125 | 123.8 | 117.113 | 38.033 | 3308 | 271 | 1438 | 3.683 | 33.937 | 50.875 | 67.79 | 80.26 | 0 | 0 | 0.017 | 0 | 0 | 0 | 0 | 0 | 1.417 | 1.625 | 2400 | 687 | 2400 | 184 | 158 | 0 | 384 | 0 | 0 | 400 | 360 | 1651 | 998.5 | 0.0517 | 0.071 | 0.001 | 0.0023 | 0.0127 | 0.622 | 0.111 | 0.0255 | 0.275 | 0.0098 | 0.0028 | 0.0109 | 0.0752 | 0.112 | 2411/14R4 | 135.6 | 57.4 | 45.6 | 32.6 | 0 | 0 | 0 | 0 | 0 | 0 | 0 | 0 | 121.7 | 0 | 0 | 7.2 | 0 | 0 | 0 | 0 | 0 | 0 | 0 | 0 | 6.7 | 0 | 0 | 0 | 1642 | 1675 | 1656 | 1651 | 893.2 | 1155.3 | 1027.5 | 998.5 | 219.57 | 220.54 | 222.25 | 222.87
2024-11-14 | 46 | Novembre | 2024-11-15 01:01 | 2024-11-15 02:01 | 42038 | 1 | SAE1006 | 60.7 | 3 | 63 | 125 | 123.2 | 117.331 | 39.333 | 3337 | 279 | 1916 | 2.833 | 44.118 | 52.25 | 71.25 | 79.7 | 0 | 0 | 0.083 | 0 | 0 | 0 | 0 | 0 | 4.783 | 6.375 | 2400 | 691 | 2400 | 186 | 158 | 0 | 380 | 0 | 0 | 400 | 420 | 1650 | 1130 | 0.0419 | 0.0628 | 0.001 | 0.0019 | 0.0097 | 0.263 | 0.0943 | 0.0375 | 0.294 | 0.0124 | 0.0029 | 0.0101 | 0.108 | 0.0964 | 2411/14R4 | 134.8 | 54.3 | 46.2 | 34.3 | 0 | 0 | 0 | 0 | 0 | 0 | 0 | 0 | 113.7 | 0 | 0 | 7.3 | 0 | 0 | 0 | 0 | 0 | 0 | 0 | 13.8 | 0 | 0 | 0 | 0 | 1609 | 1665 | 1630 | 1650 | 1053.1 | 1197.8 | 1022.7 | 1130 | 249.62 | 228.63 | 236.04 | 232.5
2024-11-14 | 46 | Novembre | 2024-11-14 23:59 | 2024-11-15 01:01 | 42037 | 1 | SAE1006 | 61.27 | 4 | 57 | 125 | 120.2 | 136.945 | 38.433 | 3427 | 279 | 1549 | 3.333 | 37.5 | 51 | 68.76 | 79.62 | 0 | 0 | 0.017 | 0 | 0 | 0 | 0 | 0 | 20.65 | 27.125 | 2400 | 689 | 2400 | 185 | 159 | 0 | 384 | 0 | 0 | 400 | 400 | 1636 | 1022.1 | 0.0647 | 0.0696 | 0.001 | 0.0025 | 0.0121 | 0.496 | 0.144 | 0.0366 | 0.208 | 0.0091 | 0.0034 | 0.013 | 0.0761 | 0.116 | 2411/14R4 | 135.2 | 57 | 47 | 31.2 | 0 | 0 | 0 | 0 | 0 | 0 | 0 | 0 | 120.6 | 0 | 0 | 7.4 | 0 | 0 | 0 | 0 | 0 | 0 | 0 | 0 | 7.2 | 0 | 0 | 0 | 1652 | 1636 | 1640 | 1636 | 193.1 | 992.9 | 1201.7 | 1022.1 | 101.63 | 230.61 | 242.46 | 232.74
2024-11-14 | 46 | Novembre | 2024-11-14 18:03 | 2024-11-14 23:59 | 42036 | 1 | SAE1006 | 57.73333 | 2 | 63 | 130 | 125.6 | 117.647 | 41.783 | 3664 | 283 | 2031 | 3.2 | 40.625 | 53.875 | 74.35 | 77.36 | 0 | 0 | 11.8 | 15.5 | 9.8 | 13.375 | 14.85 | 19 | 5.333 | 6 | 2400 | 688 | 2400 | 185 | 159 | 0 | 375 | 0 | 0 | 400 | 450 | 1652 |  | 0.0275 | 0.0576 | 0.001 | 0.0022 | 0.0131 | 0.483 | 0.109 | 0.0272 | 0.224 | 0.0103 | 0.003 | 0.0106 | 0.132 | 0.108 | 2411/14R4 | 135.4 | 55.2 | 46.1 | 34.1 | 0 | 0 | 0 | 0 | 0 | 0 | 0 | 0 | 128.5 | 0 | 0 | 6.9 | 0 | 0 | 0 | 0 | 0 | 0 | 0 | 0 | 0 | 0 | 0 | 0 | 1653 | 1628 | 1652 | 1652 | 194.3 | 1142.8 | 0 | 0 | 101.54 | 245.29 | 65535 | 65535
2024-11-14 | 46 | Novembre | 2024-11-14 16:10 | 2024-11-14 18:03 | 42035 | 1 | DD13A | 110.4633 | 4 | 59 | 126 | 123.7 | 106.946 | 47.9 | 4106 | 301 | 2845 | 3.7 | 34.054 | 58.25 | 83.46 | 72.96 | 0 | 0 | 12.05 | 15.875 | 9.817 | 13.125 | 13.7 | 16.75 | 12.333 | 12.25 | 2400 | 691 | 2400 | 185 | 159 | 0 | 112 | 0 | 0 | 400 | 420 | 1653 | 195.6 | 0.0257 | 0.0514 | 0.001 | 0.0025 | 0.012 | 0.486 | 0.0822 | 0.0313 | 0.118 | 0.0103 | 0.0038 | 0.0142 | 0.0664 | 0.0936 | 2411/14R2 | 135.2 | 54.5 | 46.8 | 33.9 | 0 | 0 | 0 | 7.7 | 0 | 0 | 0 | 0 | 120.5 | 0 | 0 | 7 | 0 | 0 | 0 | 0 | 0 | 0 | 0 | 0 | 0 | 0 | 0 | 0 | 1553 | 1656 | 1652 | 1653 | 16.8 | 1054.9 | 194.1 | 195.6 | -24.45 | 224.19 | 102.01 | 102.03
2024-11-14 | 46 | Novembre | 2024-11-14 15:05 | 2024-11-14 16:10 | 42034 | 1 | DD13A | 64.72 | 5 | 59 | 124 | 124.5 | 125.483 | 42.083 | 3768 | 286 | 1954 | 2.033 | 60.984 | 53 | 73.48 | 75.56 | 0 | 0 | 10.8 | 14.25 | 9.6 | 13 | 15.134 | 19 | 6.55 | 6.625 | 2400 | 691 | 2400 | 185 | 314 | 0 | 224 | 0 | 0 | 400 | 450 | 1640 | 1121.4 | 0.0339 | 0.0804 | 0.0023 | 0.0024 | 0.0134 | 0.791 | 0.0859 | 0.0281 | 0.12 | 0.0119 | 0.0035 | 0.0136 | 0.0713 | 0.0908 | 2411/14R2 | 135.7 | 55.7 | 46.7 | 33.3 | 0 | 0 | 0 | 7.1 | 0 | 0 | 0 | 0 | 107.7 | 0 | 0 | 7.3 | 0 | 0 | 0 | 0 | 0 | 0 | 0 | 13.6 | 0 | 0 | 0 | 0 | 1590 | 1654 | 1648 | 1640 | 794.1 | 1316.2 | 1225.4 | 1121.4 | 239.21 | 241.53 | 239.54 | 237.37
2024-11-14 | 46 | Novembre | 2024-11-14 14:00 | 2024-11-14 15:05 | 42033 | 1 | DD13A | 65.22 | 2 | 64 | 125 | 122.4 | 125.584 | 39.95 | 3382 | 278 | 1554 | 2.467 | 50.676 | 51.375 | 69.02 | 77.16 | 0 | 0 | 12.866 | 16.75 | 9.533 | 12.5 | 12.484 | 16.25 | 5.067 | 5.75 | 2400 | 691 | 2400 | 185 | 158 | 0 | 114 | 0 | 0 | 400 | 432 | 1642 | 1173 | 0.0322 | 0.0717 | 0.003 | 0.0029 | 0.0134 | 0.531 | 0.0912 | 0.0338 | 0.118 | 0.0058 | 0.003 | 0.0149 | 0.0575 | 0.0982 | 2411/14R2 | 135.5 | 55.7 | 46.4 | 33.4 | 0 | 0 | 0 | 7.3 | 0 | 0 | 0 | 0 | 107.5 | 0 | 0 | 7.1 | 0 | 0 | 0 | 0 | 0 | 0 | 0 | 0 | 13.6 | 0 | 0 | 0 | 1601 | 1652 | 1645 | 1642 | 908.4 | 1203.6 | 1181.7 | 1173 | 243.11 | 236.05 | 238.5 | 239.59
2024-11-14 | 46 | Novembre | 2024-11-14 12:59 | 2024-11-14 14:00 | 42032 | 1 | DD13A | 60.98 | 3 | 63 | 128 | 127.6 | 112.767 | 40.95 | 3582 | 280 | 1683 | 2.833 | 45.176 | 54.375 | 73.16 | 79.67 | 0 | 0 | 10.883 | 14.75 | 9.583 | 13.125 | 13.25 | 17.75 | 7.233 | 8.625 | 2400 | 692 | 2400 | 185 | 159 | 0 | 111 | 0 | 0 | 400 | 450 | 1659 | 1185.6 | 0.0475 | 0.0639 | 0.001 | 0.0031 | 0.0168 | 0.502 | 0.107 | 0.0279 | 0.113 | 0.0061 | 0.004 | 0.015 | 0.07 | 0.108 | 2411/14R2 | 135.4 | 56 | 46.4 | 33 | 0 | 0 | 0 | 6.5 | 0 | 0 | 0 | 0 | 108.4 | 0 | 0 | 7.3 | 0 | 0 | 0 | 0 | 0 | 0 | 0 | 13.2 | 0 | 0 | 0 | 0 | 1573 | 1669 | 1668 | 1659 | 659.2 | 1107.8 | 1223.2 | 1185.6 | 234.76 | 220.72 | 228.54 | 231.14
2024-11-14 | 46 | Novembre | 2024-11-14 11:54 | 2024-11-14 12:59 | 42031 | 1 | DD13A | 64.72 | 4 | 60 | 127 | 124.9 | 124.846 | 38.817 | 3262 | 270 | 1544 | 2.933 | 43.295 | 49.875 | 67.09 | 77.09 | 0 | 0 | 12.5 | 15.625 | 10.25 | 14 | 11.784 | 15.375 | 4.283 | 4.875 | 2400 | 690 | 2400 | 186 | 158 | 0 | 112 | 0 | 0 | 400 | 450 | 1636 | 1175.3 | 0.0335 | 0.0563 | 0.001 | 0.0031 | 0.0159 | 0.687 | 0.098 | 0.0331 | 0.128 | 0.0125 | 0.0038 | 0.014 | 0.0838 | 0.0993 | 2411/14R2 | 129.8 | 54.9 | 46.6 | 28.3 | 0 | 0 | 0 | 6.7 | 0 | 0 | 0 | 0 | 103.4 | 0 | 0 | 7 | 0 | 0 | 0 | 0 | 0 | 0 | 0 | 0 | 12.7 | 0 | 0 | 0 | 1585 | 1654 | 1642 | 1636 | 827.2 | 196 | 1116 | 1175.3 | 244.93 | 101.64 | 235.93 | 243
2024-11-14 | 46 | Novembre | 2024-11-14 10:48 | 2024-11-14 11:54 | 42030 | 1 | DD13A | 65.68 | 5 | 59 | 124 | 123.1 | 125.175 | 43.55 | 3904 | 291 | 2001 | 1.983 | 62.521 | 55 | 76.1 | 75.77 | 0 | 0 | 11.2 | 15.125 | 9.85 | 12.875 | 13.033 | 17 | 9.466 | 10 | 2400 | 688 | 2400 | 184 | 158 | 0 | 112 | 0 | 0 | 400 | 420 | 1640 | 1110.6 | 0.0281 | 0.0522 | 0.001 | 0.0024 | 0.0144 | 0.562 | 0.102 | 0.0333 | 0.121 | 0.0074 | 0.0037 | 0.0156 | 0.0672 | 0.112 | 2411/14R2 | 135.8 | 55.1 | 47.1 | 33.6 | 0 | 0 | 0 | 7.2 | 0 | 0 | 0 | 0 | 108.2 | 0 | 0 | 7.1 | 0 | 0 | 0 | 0 | 0 | 0 | 0 | 13.3 | 0 | 0 | 0 | 0 | 1551 | 1647 | 1653 | 1640 | 637.1 | 1260.3 | 1226.7 | 1110.6 | 244.24 | 242.15 | 236.9 | 236.66
2024-11-14 | 46 | Novembre | 2024-11-14 09:43 | 2024-11-14 10:48 | 42029 | 1 | DD13A | 65.27 | 2 | 63 | 120 | 116 | 124.944 | 38.15 | 3312 | 260 | 1635 | 2.7 | 44.444 | 48.625 | 66.32 | 76.47 | 0 | 0 | 13.683 | 16.875 | 9.633 | 13.125 | 12.35 | 16.25 | 2.483 | 2.375 | 2400 | 692 | 2400 | 186 | 314 | 0 | 224 | 0 | 0 | 400 | 415 | 1666 | 1013.3 | 0.0611 | 0.102 | 0.001 | 0.004 | 0.0183 | 0.645 | 0.129 | 0.0347 | 0.153 | 0.0075 | 0.0056 | 0.0151 | 0.0853 | 0.142 | 2411/14R1 | 125.3 | 55.2 | 49.1 | 21 | 0 | 0 | 0 | 10.9 | 0 | 0 | 0 | 0 | 58.9 | 0 | 0 | 17.5 | 38 | 0 | 0 | 0 | 0 | 0 | 0 | 0 | 0 | 0 | 0 | 0 | 1654 | 1667 | 1656 | 1666 | 197.1 | 906.3 | 920.8 | 1013.3 | 102.05 | 207.06 | 214.2 | 215.8
2024-11-14 | 46 | Novembre | 2024-11-14 08:37 | 2024-11-14 09:43 | 42028 | 1 | DD13A | 65.97 | 4 | 59 | 123 | 119.5 | 104.416 | 42.633 | 3514 | 233 | 1825 | 3.8 | 32.368 | 52.25 | 71.22 | 73.53 | 0 | 0 | 11.983 | 15.625 | 10.483 | 13.875 | 11.6 | 14.875 | 8.567 | 7.625 | 2400 | 694 | 2400 | 185 | 314 | 0 | 226 | 0 | 0 | 400 | 450 | 1661 | 1128.5 | 0.0592 | 0.0777 | 0.001 | 0.0033 | 0.019 | 0.454 | 0.125 | 0.0254 | 0.144 | 0.0175 | 0.0043 | 0.0107 | 0.0678 | 0.127 | 2411/14R1 | 135.2 | 55.8 | 50.3 | 29.1 | 0 | 0 | 0 | 12.5 | 0 | 0 | 0 | 0 | 62.5 | 0 | 0 | 19.5 | 40.7 | 0 | 0 | 0 | 0 | 0 | 0 | 0 | 0 | 0 | 0 | 0 | 1607 | 1693 | 1657 | 1661 | 730 | 1479.5 | 1275.3 | 1128.5 | 223.77 | 228.93 | 237.58 | 226.42
2024-11-14 | 46 | Novembre | 2024-11-12 18:00 | 2024-11-14 08:37 | 42027 | 1 | DD13A | 94.58667 | 3 | 63 | 121 | 118.4 | 125.104 | 57.383 | 4922 | 288 | 3854 | 2.933 | 41.25 | 65.125 | 96.88 | 68.1 | 0 | 0 | 14.417 | 17.25 | 10.183 | 13.625 | 13.5 | 17.875 | 19.283 | 16.125 | 999999 | 803 | 3400 | 189 | 263 | 0 | 212 | 0 | 0 | 1000 | 450 | 1670 | 1099.6 | [7 empty] | 0.0194 | 0.138 | 0.0112 | 0.0052 | 0.0143 | 0.103 | 0.157 | 2411/14R1 | 141.2 | 56.2 | 50.4 | 34.6 | 0 | 0 | 0 | 14.1 | 0 | 0 | 0 | 0 | 64.2 | 0 | 0 | 21.1 | 41.8 | 0 | 0 | 0 | 0 | 0 | 0 | 0 | 0 | 0 | 0 | 0 | 1652 | 1672 | 1680 | 1670 | 193.1 | 1168.1 | 1205.3 | 1099.6 | 101.63 | 222.98 | 220.94 | 219.63
2024-11-12 | 46 | Novembre | 2024-11-12 17:02 | 2024-11-12 18:00 | 42026 | 1 | S355TA | 57.95333 | 4 | 59 | 137 | 135.7 | 118.992 | 41.233 | 3459 | 237 | 2105 | 2.667 | 51.375 | 53.75 | 73.73 | 78.21 | 0 | 0 | 11.7 | 15.75 | 10.183 | 13.375 | 14.866 | 19.25 | 4.483 | 5.375 | 2400 | 535 | 2400 | 206 | 210 | 1839 | 0 | 211 | 0 | 500 | 320 | 1648 | 844.2 | 0.0363 | 0.0806 | 0.001 | 0.003 | 0.0134 | 0.226 | 0.0897 | 0.166 | 1.19 | 0.0992 | 0.0073 | 0.0085 | 0.053 | 0.0983 | 2411/11R1 | 135.8 | 56.4 | 44.5 | 34.9 | 0 | 0 | 0 | 32.2 | 0 | 0 | 0 | 0 | 86.6 | 0 | 0 | 17 | 0 | 0 | 0 | 0 | 0 | 0 | 0 | 0 | 0 | 0 | 0 | 0 | 1600 | 1629 | 1666 | 1648 | 23.7 | 870.5 | 890.4 | 844.2 | -24.48 | 224.74 | 206.3 | 212.16
2024-11-12 | 46 | Novembre | 2024-11-12 16:07 | 2024-11-12 17:02 | 42025 | 1 | S235JR | 55.4 | 5 | 59 | 127 | 128.1 | 111.466 | 39.8 | 3328 | 233 | 1942 | 2.617 | 48.535 | 52.125 | 71.02 | 78.58 | 0 | 0 | 11.2 | 15 | 10.183 | 13.5 | 15.083 | 19.5 | 3.333 | 4.125 | 2400 | 641 | 2400 | 185 | 159 | 995 | 0 | 0 | 0 | 500 | 320 | 1654 | 197.1 | 0.0507 | 0.0971 | 0.001 | 0.0032 | 0.0156 | 0.472 | 0.11 | 0.119 | 0.707 | 0.0074 | 0.0059 | 0.0135 | 0.0716 | 0.115 | 2411/08R5 | 135.4 | 55.2 | 44.4 | 35.8 | 0 | 0 | 0 | 0 | 0 | 0 | 0 | 0 | 101.8 | 0 | 0 | 27.3 | 0 | 0 | 0 | 0 | 0 | 0 | 0 | 0 | 6.3 | 0 | 0 | 0 | 1624 | 1658 | 1645 | 1654 | 699.3 | 814.2 | 749.3 | 197.1 | 211.37 | 204.08 | 205.03 | 102.05
2024-11-12 | 46 | Novembre | 2024-11-12 12:55 | 2024-11-12 16:07 | 42024 | 1 | S235JR | 191.33 | 3 | 62 | 126 | 121.6 | 124.573 | 43.883 | 3670 | 250 | 2755 | 2.85 | 44.211 | 55.75 | 79.08 | 76.23 | 0 | 0 | 11.667 | 15.375 | 10.25 | 13.5 | 14.85 | 19 | 7.116 | 7.75 | 2400 | 641 | 2400 | 186 | 158 | 987 | 0 | 0 | 0 | 500 | 320 | 1693 | 860.3 | 0.0418 | 0.082 | 0.001 | 0.0032 | 0.0197 | 0.237 | 0.117 | 0.0909 | 0.694 | 0.0115 | 0.0042 | 0.0075 | 0.0975 | 0.115 | 2411/08R5 | 135.3 | 53.7 | 44.8 | 36.8 | 0 | 0 | 0 | 0 | 0 | 0 | 0 | 0 | 100.4 | 0 | 0 | 27.2 | 0 | 0 | 0 | 0 | 0 | 0 | 0 | 7.7 | 0 | 0 | 0 | 0 | 1636 | 1616 | 1667 | 1693 | 818.2 | 610.3 | 789.7 | 860.3 | 216.39 | 205.71 | 196.95 | 189.13
2024-11-12 | 46 | Novembre | 2024-11-12 11:59 | 2024-11-12 12:55 | 42023 | 1 | S235JR | 55.95 | 8 | 57 | 127 | 125.5 | 112.813 | 39.267 | 3280 | 226 | 1858 | 2.633 | 48.228 | 52.125 | 70.51 | 79.65 | 0 | 0 | 11.367 | 15.375 | 9.867 | 13.375 | 13 | 17.375 | 5.033 | 6 | 2400 | 638 | 2400 | 186 | 158 | 989 | 0 | 0 | 0 | 500 | 320 | 1647 | 809.1 | 0.0583 | 0.0823 | 0.001 | 0.0033 | 0.0164 | 0.381 | 0.123 | 0.104 | 0.701 | 0.0127 | 0.0055 | 0.0107 | 0.0958 | 0.122 | 2411/08R5 | 135.9 | 56.3 | 45.8 | 33.8 | 0 | 0 | 0 | 5.8 | 0 | 0 | 0 | 0 | 95.7 | 0 | 0 | 27.3 | 0 | 0 | 0 | 0 | 0 | 0 | 0 | 0 | 7.1 | 0 | 0 | 0 | 1650 | 1625 | 1656 | 1647 | 189.9 | 710.7 | 952 | 809.1 | 101.48 | 212.01 | 216.65 | 209.59
2024-11-12 | 46 | Novembre | 2024-11-12 09:52 | 2024-11-12 11:59 | 42022 | 1 | S235JR | 127.75 | 4 | 59 | 127 | 123.1 | 124.696 | 44.6 | 3838 | 250 | 2256 | 2.55 | 49.804 | 56.5 | 78.29 | 76.01 | 0 | 0 | 11.433 | 15.375 | 10.217 | 13.625 | 15.283 | 19.125 | 7.666 | 8.25 | 2400 | 638 | 2400 | 186 | 158 | 982 | 0 | 0 | 0 | 500 | 320 | 1621 | 152.3 | 0.0521 | 0.0911 | 0.0023 | 0.0034 | 0.0176 | 0.479 | 0.119 | 0.105 | 0.667 | 0.0077 | 0.0079 | 0.0167 | 0.076 | 0.125 | 2411/08R5 | 134.7 | 56.1 | 44.2 | 34.4 | 0 | 0 | 0 | 7.6 | 0 | 0 | 0 | 0 | 91.3 | 0 | 0 | 27.3 | 0 | 0 | 0 | 0 | 0 | 0 | 0 | 8.5 | 0 | 0 | 0 | 0 | 1640 | 1618 | 1654 | 1621 | 31.4 | 646.2 | 811.2 | 152.3 | -25.35 | 208.82 | 205.98 | 100.96
2024-11-12 | 46 | Novembre | 2024-11-12 08:58 | 2024-11-12 09:52 | 42021 | 1 | A51671T | 53.9 | 5 | 59 | 126 | 127.7 | 109.028 | 38.45 | 3197 | 229 | 1625 | 2.65 | 47.547 | 51 | 68.19 | 79.58 | 0 | 0 | 11.95 | 15.875 | 9.6 | 13 | 12.45 | 16.375 | 4.45 | 5.25 | 2400 | 638 | 2400 | 186 | 159 | 985 | 0 | 0 | 0 | 500 | 313 | 1650 | 774.1 | 0.0807 | 0.0935 | 0.001 | 0.0029 | 0.0177 | 0.442 | 0.127 | 0.13 | 0.697 | 0.0228 | 0.0109 | 0.008 | 0.104 | 0.101 | 2411/08R5 | 125.6 | 54.4 | 46.6 | 24.6 | 0 | 0 | 0 | 6.9 | 0 | 0 | 0 | 0 | 93 | 0 | 0 | 10.4 | 9.4 | 0 | 0 | 0 | 0 | 0 | 0 | 0 | 5.9 | 0 | 0 | 0 | 1591 | 1629 | 1641 | 1650 | 586.5 | 692.3 | 728.1 | 774.1 | 216.37 | 207.91 | 205.1 | 204.71
2024-11-12 | 46 | Novembre | 2024-11-12 08:03 | 2024-11-12 08:58 | 42020 | 1 | S275J01 | 55.07 | 3 | 62 | 128 | 126.2 | 124.526 | 38.933 | 3236 | 251 | 1687 | 2.55 | 50.196 | 51 | 68.65 | 78.6 | 0 | 0 | 11.45 | 15.375 | 9.917 | 13.25 | 14.216 | 18.375 | 3.35 | 4 | 2400 | 639 | 2400 | 186 | 159 | 1274 | 0 | 0 | 0 | 500 | 320 | 1641 | 728.1 | 0.0537 | 0.0845 | 0.001 | 0.0038 | 0.0189 | 0.43 | 0.107 | 0.131 | 0.842 | 0.0098 | 0.0056 | 0.0107 | 0.0668 | 0.11 | 2411/08R5 | 135.4 | 54.9 | 46.1 | 34.4 | 0 | 0 | 0 | 7.3 | 0 | 0 | 0 | 0 | 91.2 | 0 | 0 | 27.3 | 3.2 | 0 | 0 | 0 | 0 | 0 | 0 | 0 | 6.4 | 0 | 0 | 0 | 1587 | 1627 | 1643 | 1641 | 608.5 | 717.1 | 735.6 | 728.1 | 221.26 | 211.58 | 204.76 | 205.1
2024-11-12 | 46 | Novembre | 2024-11-12 05:45 | 2024-11-12 08:03 | 42019 | 1 | S275J01 | 137.52 | 8 | 58 | 126 | 128.4 | 124.694 | 47.117 | 4421 | 285 | 3776 | 3 | 42 | 59.375 | 89.3 | 75.61 | 0 | 0 | 12.45 | 16.75 | 9.917 | 13.125 | 12.617 | 16.5 | 12.133 | 12.5 | 2400 | 638 | 2400 | 186 | 159 | 1272 | 0 | 0 | 0 | 500 | 320 | 1675 | 843.3 | 0.0547 | 0.0915 | 0.001 | 0.0033 | 0.0173 | 0.471 | 0.12 | 0.113 | 0.838 | 0.0039 | 0.0058 | 0.0149 | 0.0268 | 0.122 | 2411/08R5 | 135.3 | 55.6 | 45.2 | 34.5 | 0 | 0 | 0 | 7.9 | 0 | 0 | 0 | 0 | 87.9 | 0 | 0 | 27.4 | 4.6 | 0 | 0 | 0 | 0 | 0 | 0 | 7.5 | 0 | 0 | 0 | 0 | 1595 | 1677 | 1693 | 1675 | 23.2 | 926.2 | 1003.2 | 843.3 | -23.35 | 203.23 | 200.41 | 197.43
2024-11-11 | 46 | Novembre | 2024-11-12 04:44 | 2024-11-12 05:45 | 42018 | 1 | S275J01 | 61.2 | 4 | 60 | 126 | 124.7 | 113.396 | 41.017 | 3501 | 259 | 1947 | 2.817 | 44.734 | 54.375 | 73.92 | 79.54 | 0 | 0 | 11.633 | 15.875 | 9.9 | 13.125 | 14.733 | 19.375 | 4.75 | 5.875 | 2400 | 639 | 2400 | 186 | 158 | 1275 | 0 | 0 | 0 | 500 | 330 | 1647 | 808 | 0.0583 | 0.0944 | 0.001 | 0.0036 | 0.0168 | 0.4 | 0.126 | 0.135 | 0.905 | 0.0141 | 0.0069 | 0.0072 | 0.0615 | 0.132 | 2411/08R5 | 135.4 | 56.6 | 46.5 | 32.3 | 0 | 0 | 0 | 7.6 | 0 | 0 | 0 | 0 | 85.4 | 0 | 0 | 28 | 6.9 | 0 | 0 | 0 | 0 | 0 | 0 | 0 | 7.5 | 0 | 0 | 0 | 1625 | 1642 | 1661 | 1647 | 28.3 | 789.7 | 872.8 | 808 | -24.91 | 210.52 | 207.55 | 209.49
2024-11-11 | 46 | Novembre | 2024-11-12 03:50 | 2024-11-12 04:44 | 42017 | 1 | S275J01 | 54.02 | 5 | 59 | 126 | 126.3 | 124.71 | 38.667 | 3247 | 244 | 1675 | 2.783 | 45.269 | 51.25 | 68.85 | 79.53 | 0 | 0 | 11.85 | 16.125 | 9.433 | 12.875 | 14.916 | 19.25 | 2.467 | 3 | 2400 | 638 | 2400 | 186 | 159 | 1272 | 0 | 0 | 0 | 500 | 338 | 1651 | 832.7 | 0.078 | 0.11 | 0.0019 | 0.0042 | 0.0189 | 0.492 | 0.142 | 0.125 | 0.851 | 0.0077 | 0.0067 | 0.0146 | 0.0818 | 0.143 | 2411/08R5 | 135.5 | 55.6 | 45.3 | 34.6 | 0 | 0 | 0 | 8.5 | 0 | 0 | 0 | 0 | 85.7 | 0 | 0 | 27.4 | 6.5 | 0 | 0 | 0 | 0 | 0 | 0 | 7.4 | 0 | 0 | 0 | 0 | 1612 | 1655 | 1657 | 1651 | 670.2 | 881.2 | 837.5 | 832.7 | 214.76 | 211.51 | 206.69 | 209.53
2024-11-11 | 46 | Novembre | 2024-11-12 02:56 | 2024-11-12 03:50 | 42016 | 1 | S275J01 | 54.05 | 3 | 63 | 126 | 125.6 | 124.586 | 40.067 | 3431 | 254 | 1800 | 2.783 | 45.269 | 53.625 | 72.33 | 80.3 | 0 | 0 | 11.633 | 15.875 | 9.817 | 13.125 | 14.65 | 19.375 | 3.967 | 5.25 | 2400 | 639 | 2400 | 187 | 158 | 1270 | 0 | 0 | 0 | 500 | 298 | 1650 | 739.5 | 0.0783 | 0.113 | 0.0096 | 0.0035 | 0.0172 | 0.545 | 0.15 | 0.14 | 0.877 | 0.0067 | 0.0061 | 0.0122 | 0.0585 | 0.145 | 2411/08R5 | 135.4 | 55.6 | 46.5 | 33.3 | 0 | 0 | 0 | 7.7 | 0 | 0 | 0 | 0 | 85.7 | 0 | 0 | 27.7 | 6.7 | 0 | 0 | 0 | 0 | 0 | 0 | 0 | 7.6 | 0 | 0 | 0 | 1632 | 1617 | 1649 | 1650 | 721.7 | 625.4 | 741.9 | 739.5 | 209.34 | 206.96 | 202.13 | 201.35
2024-11-11 | 46 | Novembre | 2024-11-12 01:52 | 2024-11-12 02:56 | 42015 | 1 | S275J01 | 63.48 | 8 | 58 | 58 | 124.4 | 124.264 | 40 | 3379 | 258 | 1687 | 0 | 0 | 52.25 | 70.35 | 78.37 | 0 | 0 | 12.1 | 15.875 | 9.683 | 13 | 14.9 | 19.125 | 3.317 | 4.25 | 2400 | 639 | 2400 | 186 | 158 | 1267 | 0 | 0 | 0 | 500 | 348 | 1655 | 825.6 | 0.0741 | 0.0793 | 0.005 | 0.004 | 0.0214 | 0.683 | 0.117 | 0.137 | 0.833 | 0.0062 | 0.0052 | 0.0144 | 0.0447 | 0.117 | 2411/08R5 | 135.5 | 55.4 | 45.6 | 34.5 | 0 | 0 | 0 | 7.6 | 0 | 0 | 0 | 0 | 86.2 | 0 | 0 | 26.7 | 7.2 | 0 | 0 | 0 | 0 | 0 | 0 | 7.8 | 0 | 0 | 0 | 0 | 1651 | 1657 | 1671 | 1655 | 191.6 | 828.3 | 904.6 | 825.6 | 101.59 | 205.88 | 204.75 | 206.73
2024-11-11 | 46 | Novembre | 2024-11-12 00:56 | 2024-11-12 01:52 | 42014 | 1 | S275J01 | 56.68 | 4 | 59 | 123 | 122.6 | 113.638 | 39.65 | 3308 | 250 | 1824 | 2.8 | 43.929 | 53.625 | 72.05 | 81.15 | 0 | 0 | 11.517 | 15.875 | 10.133 | 13.75 | 11.7 | 15.625 | 6.3 | 8.25 | 2400 | 639 | 2400 | 187 | 158 | 1277 | 0 | 0 | 0 | 500 | 323 | 1646 | 780.8 | 0.116 | 0.544 | 0.0116 | 0.005 | 0.014 | 0.319 | 0.118 | 0.135 | 0.851 | 0.0062 | 0.0062 | 0.017 | 0.0724 | 0.135 | 2411/08R5 | 125.5 | 55.3 | 46.8 | 23.4 | 0 | 0 | 0 | 7.8 | 0 | 0 | 0 | 0 | 77.1 | 0 | 0 | 27.5 | 13.1 | 0 | 0 | 0 | 0 | 0 | 0 | 0 | 0 | 0 | 0 | 0 | 1589 | 1622 | 1655 | 1646 | 598.2 | 724.4 | 833.6 | 780.8 | 218.91 | 215.05 | 207.43 | 207.52
2024-11-11 | 46 | Novembre | 2024-11-11 17:59 | 2024-11-12 00:56 | 42013 | 1 | S275J01 | 115.7 | 5 | 59 | 124 | 124.6 | 124.254 | 37.1 | 2979 | 206 | 2613 | 2.533 | 48.947 | 44.625 | 65.13 | 72.17 | 0 | 0 | 16 | 19.375 | 0.267 | 0 | 4.65 | 6.125 | 16.184 | 19.125 | 2400 | 638 | 2400 | 185 | 158 | 1270 | 0 | 0 | 0 | 500 | 428 | 1686 | 1116.3 | 0.0472 | 0.0663 | 0.001 | 0.0022 | 0.02 | 0.439 | 0.101 | 0.106 | 0.84 | 0.0112 | 0.0055 | 0.0114 | 0.149 | 0.0998 | 2411/08R5 | 55.7 | 55.7 | 0 | 0 | 0 | 0 | 0 | 3.1 | 0 | 0 | 0 | 0 | 33.3 | 0 | 0 | 11.6 | 7.7 | 0 | 0 | 0 | 0 | 0 | 0 | 0 | 0 | 0 | 0 | 0 | 1652 | 1688 | 1652 | 1686 | 192.8 | 1127.8 | 193.1 | 1116.3 | 101.51 | 211.72 | 101.63 | 212.05
2024-11-11 | 46 | Novembre | 2024-11-11 16:57 | 2024-11-11 17:59 | 42012 | 1 | DD13A | 62.3 | 1 | 59 | 125 | 120.3 | 113.746 | 40.933 | 3693 | 229 | 2012 | 2.9 | 43.103 | 51.625 | 71.89 | 75.67 | 0 | 0 | 11.133 | 14.5 | 10.767 | 14 | 14.434 | 18.25 | 4.6 | 4.875 | 2400 | 638 | 2410 | 185 | 158 | 0 | 112 | 0 | 0 | 400 | 438 | 1662 | 1123.4 | 0.028 | 0.0635 | 0.001 | 0.0028 | 0.0158 | 0.527 | 0.0923 | 0.0301 | 0.131 | 0.0121 | 0.0043 | 0.0148 | 0.105 | 0.0949 | 2411/11R1 | 125.8 | 56.1 | 46.7 | 23 | 0 | 0 | 0 | 28.5 | 0 | 0 | 0 | 0 | 71.5 | 0 | 0 | 11.8 | 5.7 | 0 | 0 | 0 | 0 | 0 | 0 | 8.3 | 0 | 0 | 0 | 0 | 1653 | 1694 | 1680 | 1662 | 194.5 | 1458.4 | 1338.1 | 1123.4 | 101.62 | 227.33 | 228.61 | 225.55
2024-11-11 | 46 | Novembre | 2024-11-11 16:00 | 2024-11-11 16:57 | 42011 | 1 | DD13A | 56.92 | 3 | 63 | 129 | 129.2 | 24.346 | 41.7 | 3546 | 233 | 1516 | 2.833 | 45.529 | 54 | 71.8 | 77.7 | 0 | 0 | 11.317 | 15.375 | 10.4 | 14.125 | 12.384 | 15.75 | 7.6 | 8.625 | 2400 | 639 | 2400 | 186 | 158 | 0 | 111 | 0 | 0 | 400 | 420 | 1657 | 1091.7 | 0.0433 | 0.0686 | 0.001 | 0.0032 | 0.0152 | 0.518 | 0.111 | 0.0311 | 0.129 | 0.0119 | 0.0055 | 0.0138 | 0.0386 | 0.107 | 2411/11R1 | 135.2 | 55.2 | 46.3 | 33.7 | 0 | 0 | 0 | 31.4 | 0 | 0 | 0 | 0 | 73.8 | 0 | 0 | 11.3 | 11.9 | 0 | 0 | 0 | 0 | 0 | 0 | 0 | 0 | 0 | 0 | 0 | 1566 | 1583 | 1643 | 1657 | 533 | 653.2 | 960.8 | 1091.7 | 222.94 | 228.65 | 224.39 | 226.16
2024-11-11 | 46 | Novembre | 2024-11-11 15:04 | 2024-11-11 16:00 | 42010 | 1 | DD13A | 56.15 | 8 | 59 | 128 | 129 | 123.044 | 41.467 | 3536 | 232 | 1600 | 2.667 | 48 | 53.5 | 71.61 | 77.41 | 0 | 0 | 11.65 | 15.5 | 10.833 | 14.25 | 13.067 | 17 | 5.917 | 6.625 | 2400 | 638 | 2400 | 185 | 158 | 0 | 113 | 0 | 0 | 300 | 420 | 1639 | 1055.6 | 0.0324 | 0.068 | 0.001 | 0.0035 | 0.0177 | 0.397 | 0.1 | 0.0359 | 0.13 | 0.0062 | 0.0049 | 0.0151 | 0.038 | 0.101 | 2411/11R1 | 135.8 | 56.7 | 45.6 | 33.5 | 0 | 0 | 0 | 32.1 | 0 | 0 | 0 | 0 | 66.9 | 0 | 0 | 15.8 | 13.7 | 0 | 0 | 0 | 0 | 0 | 0 | 7.3 | 0 | 0 | 0 | 0 | 1569 | 1595 | 1633 | 1639 | 716 | 777 | 980.3 | 1055.6 | 243.02 | 234.88 | 231.3 | 233.47
2024-11-11 | 46 | Novembre | 2024-11-11 14:04 | 2024-11-11 15:04 | 42009 | 1 | DD13A | 59.18 | 5 | 59 | 131 | 127.2 | 123.125 | 38.967 | 3566 | 229 | 1569 | 2.967 | 44.157 | 50.25 | 68.31 | 77.37 | 0 | 0 | 11.633 | 15.625 | 9.5 | 12.75 | 13.667 | 17.625 | 4.166 | 4.25 | 2000 | 638 | 2400 | 186 | 158 | 0 | 113 | 0 | 0 | 300 | 420 | 1639 | 1100.3 | 0.0298 | 0.0605 | 0.001 | 0.0044 | 0.0175 | 0.449 | 0.0873 | 0.0242 | 0.124 | 0.0098 | 0.0056 | 0.0125 | 0.0526 | 0.0854 | 2411/08R6 | 120.8 | 54.7 | 48.5 | 17.6 | 0 | 0 | 0 | 29.4 | 0 | 0 | 0 | 0 | 51.7 | 0 | 0 | 14.8 | 17.3 | 0 | 0 | 0 | 0 | 0 | 0 | 0 | 0 | 0 | 0 | 0 | 1618 | 1618 | 1634 | 1639 | 742.6 | 959.4 | 1145.5 | 1100.3 | 219.04 | 237.87 | 242.2 | 236.52
2024-11-11 | 46 | Novembre | 2024-11-11 12:30 | 2024-11-11 14:04 | 42008 | 1 | DD14A | 94 | 4 | 60 | 132 | 133.5 | 147.261 | 47.883 | 4187 | 263 | 2492 | 2.5 | 52.8 | 58.625 | 82.48 | 73.46 | 0 | 0 | 11.983 | 16.25 | 10.4 | 13.875 | 12.783 | 16.25 | 12.717 | 12.25 | 3000 | 638 | 2400 | 184 | 0 | 0 | 0 | 0 | 0 | 800 | 495 | 1665 | 1368.7 | 0.028 | 0.0658 | 0.001 | 0.0033 | 0.0132 | 0.495 | 0.0203 | 0.0174 | 0.0539 | 0.0074 | 0.0056 | 0.0131 | 0.0567 | 0.0228 | 2411/09R3 | 140.7 | 55.7 | 46.6 | 38.4 | 0 | 26.7 | 0 | 114 | 0 | 0 | 0 | 0 | 0 | 0 | 0 | 0 | 0 | 0 | 0 | 0 | 0 | 0 | 0 | 0 | 0 | 0 | 0 | 0 | 1581 | 1678 | 1666 | 1665 | 795.7 | 1513.9 | 0 | 1368.7 | 244.25 | 238.76 | 65535 | 238.42
2024-11-11 | 46 | Novembre | 2024-11-11 11:31 | 2024-11-11 12:30 | 42007 | 1 | DD14A | 59.12 | 3 | 64 | 124 | 126.2 | 98.058 | 40.683 | 3342 | 235 | 1432 | 2.583 | 48 | 53.75 | 70.6 | 79.27 | 0 | 0 | 11.65 | 16.25 | 9.917 | 13.5 | 14.166 | 18.5 | 4.95 | 5.375 | 3000 | 638 | 2400 | 184 | 0 | 0 | 0 | 0 | 0 | 800 | 420 | 1679 | 1333.1 | 0.02 | 0.059 | 0.001 | 0.0031 | 0.0139 | 0.73 | 0.0214 | 0.0238 | 0.0557 | 0.0093 | 0.0054 | 0.0104 | 0.0829 | 0.0239 | 2411/09R3 | 135.7 | 55.1 | 48.4 | 32.2 | 0 | 30.1 | 0 | 105.6 | 0 | 0 | 0 | 0 | 0 | 0 | 0 | 0 | 0 | 0 | 0 | 0 | 0 | 0 | 0 | 0 | 0 | 0 | 0 | 0 | 1566 | 1631 | 1666 | 1679 | 690.5 | 976.9 | 1297.8 | 1333.1 | 241.99 | 232.13 | 233.97 | 228.88
2024-11-11 | 46 | Novembre | 2024-11-11 10:22 | 2024-11-11 11:31 | 42006 | 1 | DD14A | 69.5 | 8 | 58 | 124 | 124.6 | 122.306 | 45.667 | 4039 | 248 | 2346 | 2.933 | 42.273 | 58.375 | 81.13 | 76.7 | 0 | 0 | 11.833 | 16.5 | 9.867 | 13.625 | 12.433 | 16.375 | 11.533 | 11.875 | 3000 | 638 | 2400 | 184 | 0 | 0 | 0 | 0 | 0 | 800 | 520 | 1657 | 1353.7 | 0.0251 | 0.0518 | 0.0223 | 0.0055 | 0.0192 | 0.868 | 0.0223 | 0.0181 | 0.0413 | 0.0093 | 0.0053 | 0.0101 | 0.0619 | 0.0264 | 2411/09R3 | 139.6 | 53.4 | 47.2 | 39 | 0 | 54.9 | 0 | 84.7 | 0 | 0 | 0 | 0 | 0 | 0 | 0 | 0 | 0 | 0 | 0 | 0 | 0 | 0 | 0 | 0 | 0 | 0 | 0 | 0 | 1607 | 1675 | 1583 | 1657 | 923.4 | 1437.6 | 843.5 | 1353.7 | 241.05 | 236.59 | 247.46 | 241.96
2024-11-11 | 46 | Novembre | 2024-11-11 09:18 | 2024-11-11 10:22 | 42005 | 1 | DD14A | 64.13 | 5 | 59 | 126 | 120.4 | 122.267 | 46.617 | 3921 | 252 | 2080 | 2.45 | 51.429 | 59 | 80.32 | 75.94 | 0 | 0 | 12.283 | 16.5 | 9.867 | 13.625 | 12.966 | 17.125 | 11.499 | 11.625 | 3000 | 637 | 2400 | 185 | 0 | 0 | 0 | 0 | 0 | 800 | 450 | 1665 | 1357.4 | 0.024 | 0.0483 | 0.001 | 0.0047 | 0.0176 | 0.493 | 0.0233 | 0.0527 | 0.0889 | 0.0164 | 0.0043 | 0.0054 | 0.0797 | 0.0491 | 2411/09R2 | 135.5 | 55.6 | 46.7 | 33.2 | 0 | 34.3 | 0 | 101.2 | 0 | 0 | 0 | 0 | 0 | 0 | 0 | 0 | 0 | 0 | 0 | 0 | 0 | 0 | 0 | 0 | 0 | 0 | 0 | 0 | 1651 | 1640 | 1646 | 1665 | 191.6 | 1170.5 | 1243.4 | 1357.4 | 101.59 | 240.52 | 241.7 | 237.81
2024-11-11 | 46 | Novembre | 2024-11-11 08:12 | 2024-11-11 09:18 | 42004 | 1 | DD14A | 65.7 | 4 | 59 | 121 | 120.9 | 106.141 | 43.967 | 4033 | 246 | 1380 | 2.917 | 41.486 | 54.875 | 73.63 | 74.89 | 0 | 0 | 12.167 | 16.375 | 10.15 | 13.625 | 15.117 | 19 | 6.533 | 5.875 | 3000 | 638 | 2400 | 185 | 0 | 0 | 0 | 0 | 0 | 800 | 420 | 1652 | 193.1 | 0.065 | 0.112 | 0.001 | 0.0029 | 0.0152 | 0.515 | 0.0433 | 0.0306 | 0.0833 | 0.0519 | 0.0038 | 0.0132 | 0.133 | 0.048 | 2411/09R1 | 140.4 | 54 | 49.8 | 36.6 | 0 | 0 | 0 | 140.4 | 0 | 0 | 0 | 0 | 0 | 0 | 0 | 0 | 0 | 0 | 0 | 0 | 0 | 0 | 0 | 0 | 0 | 0 | 0 | 0 | 1593 | 1647 | 1660 | 1652 | 445.1 | 920.3 | 1225.3 | 193.1 | 195 | 219.05 | 233.01 | 101.63
2024-11-11 | 46 | Novembre | 2024-11-11 06:58 | 2024-11-11 08:12 | 42003 | 1 | S275J01 | 74.18 | 3 | 63 | 131 | 131 | 117.549 | 39.483 | 3292 | 220 | 1750 | 3.183 | 41.152 | 51.5 | 69.45 | 78.26 | 0 | 0 | 11.7 | 15.5 | 9.683 | 13.25 | 12.45 | 16.375 | 5.65 | 6.375 | 2400 | 637 | 2400 | 186 | 159 | 1269 | 0 | 0 | 0 | 300 | 320 | 1651 | 963.2 | 0.0554 | 0.0772 | 0.001 | 0.0062 | 0.0223 | 0.369 | 0.159 | 0.116 | 0.794 | 0.0089 | 0.0075 | 0.0144 | 0.0822 | 0.154 | 2411/08R5 | 130.4 | 56.2 | 47.1 | 27.1 | 0 | 0 | 0 | 7.5 | 0 | 0 | 0 | 0 | 74.6 | 0 | 0 | 20.1 | 20.8 | 0 | 0 | 0 | 0 | 0 | 0 | 0 | 0 | 0 | 0 | 0 | 1576 | 1656 | 1655 | 1651 | 642.8 | 1027.5 | 1008.1 | 963.2 | 231.28 | 222.25 | 221.4 | 220.22
2024-11-11 | 46 | Novembre | 2024-11-11 05:49 | 2024-11-11 06:58 | 42002 | 1 | S275J01 | 69.03 | 8 | 59 | 125 | 125.9 | 117.342 | 44.583 | 3685 | 237 | 2282 | 2.983 | 41.899 | 56.625 | 78.01 | 76.21 | 0 | 0 | 12.35 | 16 | 10.517 | 14.125 | 12.35 | 16 | 9.367 | 10.5 | 2000 | 637 | 2400 | 187 | 159 | 1267 | 0 | 0 | 0 | 300 | 320 | 1636 | 860 | 0.0379 | 0.0735 | 0.001 | 0.0039 | 0.0215 | 0.431 | 0.14 | 0.118 | 0.822 | 0.01 | 0.0065 | 0.0153 | 0.0758 | 0.139 | 2411/08R5 | 135.8 | 56 | 46.6 | 33.2 | 0 | 0 | 0 | 7.6 | 0 | 0 | 0 | 0 | 81.5 | 0 | 0 | 19.2 | 20.3 | 0 | 0 | 0 | 0 | 0 | 0 | 7.2 | 0 | 0 | 0 | 0 | 1579 | 1665 | 1643 | 1636 | 764 | 1046.7 | 901.5 | 860 | 242.35 | 218.72 | 219.71 | 220.05
2024-11-10 | 45 | Novembre | 2024-11-11 04:45 | 2024-11-11 05:49 | 42001 | 1 | S275J01 | 63.28 | 5 | 59 | 121 | 122.3 | 117.308 | 43.4 | 3234 | 226 | 1816 | 2.35 | 51.489 | 52.375 | 70.44 | 72.41 | 0 | 0 | 13.233 | 15.75 | 10.2 | 12.5 | 13.683 | 15.875 | 6.283 | 8.125 | 2000 | 637 | 2400 | 186 | 158 | 1271 | 0 | 0 | 0 | 300 | 350 | 1653 | 843.6 | 0.051 | 0.0804 | 0.001 | 0.0041 | 0.0206 | 0.239 | 0.123 | 0.112 | 0.874 | 0.015 | 0.0068 | 0.0099 | 0.0615 | 0.129 | 2411/08R5 | 129.9 | 55.9 | 49.3 | 24.7 | 0 | 0 | 0 | 6.8 | 0 | 0 | 0 | 0 | 78.2 | 0 | 0 | 19.7 | 18.3 | 0 | 0 | 0 | 0 | 0 | 0 | 0 | 0 | 0 | 0 | 0 | 1580 | 1652 | 1654 | 1653 | 593.2 | 865.3 | 869.4 | 843.6 | 223.19 | 211.81 | 211.07 | 209.4
2024-11-10 | 45 | Novembre | 2024-11-11 03:47 | 2024-11-11 04:45 | 42000 | 1 | S275J01 | 58.87 | 4 | 59 | 126 | 125.4 | 130.384 | 41.55 | 3428 | 229 | 2091 | 2.633 | 47.848 | 54 | 73.79 | 77.98 | 0 | 0 | 10.817 | 14.75 | 9.217 | 12.375 | 13.95 | 18.125 | 7.567 | 8.625 | 2000 | 638 | 2400 | 186 | 159 | 1274 | 0 | 0 | 0 | 300 | 355 | 1649 | 853.3 | 0.0476 | 0.0834 | 0.001 | 0.0036 | 0.0198 | 0.516 | 0.119 | 0.123 | 0.855 | 0.0066 | 0.0057 | 0.0115 | 0.0594 | 0.122 | 2411/08R5 | 135.1 | 56 | 48.5 | 30.6 | 0 | 0 | 0 | 7.1 | 0 | 0 | 0 | 0 | 80.9 | 0 | 0 | 19.7 | 20 | 0 | 0 | 0 | 0 | 0 | 0 | 7.4 | 0 | 0 | 0 | 0 | 1573 | 1677 | 1675 | 1649 | 618.2 | 957.7 | 1049.4 | 853.3 | 230.04 | 205.68 | 213.48 | 212.41
2024-11-10 | 45 | Novembre | 2024-11-11 02:48 | 2024-11-11 03:47 | 41999 | 1 | S275J01 | 58.05 | 3 | 62 | 124 | 124.7 | 117.763 | 40.033 | 3370 | 226 | 1885 | 2.917 | 42.514 | 52.75 | 71.51 | 79.06 | 0 | 0 | 10.633 | 14.75 | 8.85 | 12.125 | 13.284 | 17.125 | 7.267 | 8.75 | 2000 | 609 | 2400 | 183 | 159 | 1269 | 0 | 0 | 0 | 300 | 300 | 1644 | 688 | 0.0503 | 0.0993 | 0.001 | 0.0034 | 0.0182 | 0.421 | 0.119 | 0.128 | 0.868 | 0.0115 | 0.0057 | 0.0105 | 0.0723 | 0.125 | 2411/08R5 | 135.6 | 56.3 | 49.2 | 30.1 | 0 | 0 | 0 | 7.1 | 0 | 0 | 0 | 0 | 81 | 0 | 0 | 20.1 | 20.3 | 0 | 0 | 0 | 0 | 0 | 0 | 0 | 0 | 0 | 0 | 0 | 1593 | 1661 | 1658 | 1644 | 712.1 | 762.8 | 755.4 | 688 | 229.56 | 197.66 | 198.57 | 199.31
2024-11-10 | 45 | Novembre | 2024-11-11 01:55 | 2024-11-11 02:48 | 41998 | 1 | S275J01 | 53.87 | 8 | 58 | 122 | 122.3 | 117.691 | 36.833 | 2969 | 205 | 1473 | 3 | 40.667 | 49.125 | 64.91 | 80.02 | 0 | 0 | 11.1 | 15.5 | 10.567 | 14.125 | 12.216 | 16.25 | 2.95 | 3.125 | 2600 | 609 | 2400 | 182 | 160 | 1270 | 0 | 0 | 0 | 300 | 308 | 1644 | 719.2 | 0.0536 | 0.0948 | 0.001 | 0.0038 | 0.0221 | 0.827 | 0.133 | 0.13 | 0.89 | 0.0137 | 0.0062 | 0.014 | 0.0625 | 0.136 | 2411/08R5 | 135.2 | 57.9 | 47.3 | 30 | 0 | 0 | 0 | 7.3 | 0 | 0 | 0 | 0 | 80.2 | 0 | 0 | 19.7 | 20.2 | 0 | 0 | 0 | 0 | 0 | 0 | 7.8 | 0 | 0 | 0 | 0 | 1614 | 1667 | 1653 | 1644 | 25.9 | 1047.3 | 194.3 | 719.2 | -25.49 | 217.68 | 101.54 | 202.56
2024-11-10 | 45 | Novembre | 2024-11-11 00:59 | 2024-11-11 01:55 | 41997 | 1 | S275J01 | 55.22 | 5 | 59 | 125 | 126.6 | 117.657 | 40.417 | 3411 | 221 | 1854 | 2.75 | 45.455 | 53.25 | 71.99 | 79.05 | 0 | 0 | 11.3 | 15.375 | 9.433 | 12.875 | 13.65 | 18.125 | 6.033 | 6.75 | 2000 | 609 | 2400 | 182 | 159 | 1266 | 0 | 0 | 0 | 300 | 340 | 1643 | 793.8 | 0.0538 | 0.11 | 0.003 | 0.0039 | 0.0226 | 0.506 | 0.127 | 0.129 | 0.854 | 0.011 | 0.0073 | 0.0157 | 0.0559 | 0.131 | 2411/08R5 | 130.4 | 56.8 | 47.8 | 25.8 | 0 | 0 | 0 | 7 | 0 | 0 | 0 | 0 | 77.7 | 0 | 0 | 19.9 | 18.5 | 0 | 0 | 0 | 0 | 0 | 0 | 0 | 0 | 0 | 0 | 0 | 1578 | 1641 | 1644 | 1643 | 558.9 | 770.6 | 818 | 793.8 | 219.9 | 209.26 | 212.02 | 210.36
2024-11-10 | 45 | Novembre | 2024-11-11 00:03 | 2024-11-11 00:59 | 41996 | 1 | S275J01 | 56.7 | 4 | 60 | 122 | 119.7 | 117.679 | 37.3 | 2970 | 221 | 1519 | 2.733 | 44.634 | 49.375 | 65.41 | 79.42 | 0 | 0 | 11.5 | 15.375 | 9.583 | 12.75 | 13.033 | 17.125 | 3.183 | 4 | 2000 | 609 | 2400 | 182 | 159 | 1268 | 0 | 0 | 0 | 300 | 340 | 1641 | 781.3 | 0.0534 | 0.0988 | 0.001 | 0.0037 | 0.0282 | 0.273 | 0.141 | 0.101 | 0.681 | 0.0075 | 0.0054 | 0.0208 | 0.076 | 0.139 | 2411/08R5 | 130.2 | 58.3 | 47.2 | 24.7 | 0 | 0 | 0 | 7.2 | 0 | 0 | 0 | 0 | 77.1 | 0 | 0 | 20.2 | 18.6 | 0 | 0 | 0 | 0 | 0 | 0 | 7.1 | 0 | 0 | 0 | 0 | 1598 | 1649 | 1645 | 1641 | 644.3 | 882.1 | 823.3 | 781.3 | 219.48 | 214.85 | 211.95 | 210.28
2024-11-10 | 45 | Novembre | 2024-11-10 18:36 | 2024-11-11 00:03 | 41995 | 1 | S275J01 | 61.23333 | 3 | 63 | 123 | 123.1 | 117.811 | 47.033 | 3763 | 250 | 2689 | 2.5 | 49.2 | 58.875 | 82.22 | 75.11 | 0 | 0 | 12.367 | 15.75 | 9.8 | 13 | 15 | 19.25 | 9.866 | 10.75 | 2000 | 610 | 2400 | 182 | 159 | 1265 | 0 | 0 | 0 | 300 | 340 | 1655 | 198.6 | [7 empty] | 0.12 | 0.814 | 0.009 | 0.0058 | 0.0201 | 0.0446 | 0.102 | 2411/08R5 | 135.3 | 57 | 47.7 | 30.6 | 0 | 0 | 0 | 7.1 | 0 | 0 | 0 | 0 | 79.1 | 0 | 0 | 22.2 | 20.2 | 0 | 0 | 0 | 0 | 0 | 0 | 0 | 0 | 0 | 0 | 0 | 1652 | 1640 | 1651 | 1655 | 193.1 | 792.5 | 191.6 | 198.6 | 101.63 | 211.87 | 101.59 | 102.07
2024-11-10 | 45 | Novembre | 2024-11-10 17:19 | 2024-11-10 18:36 | 41994 | 1 | DD14A | 68.23667 | 4 | 60 | 123 | 119.9 | 116.268 | 46.083 | 4073 | 251 | 2977 | 2.033 | 60.492 | 55.625 | 81.08 | 72.42 | 0 | 0 | 12.25 | 16.75 | 9.85 | 13.125 | 11.966 | 15.25 | 12.016 | 10.5 | 3000 | 609 | 2400 | 183 | 0 | 0 | 0 | 0 | 0 | 800 | 450 | 1653 | 1353.6 | 0.0258 | 0.0476 | 0.001 | 0.0056 | 0.0193 | 0.544 | 0.0206 | 0.0325 | 0.0434 | 0.0051 | 0.0061 | 0.0151 | 0.117 | 0.0237 | 2411/09R3 | 125.6 | 56.1 | 45.4 | 24.1 | 0 | 26.9 | 0 | 98.7 | 0 | 0 | 0 | 0 | 0 | 0 | 0 | 0 | 0 | 0 | 0 | 0 | 0 | 0 | 0 | 0 | 0 | 0 | 0 | 0 | 1616 | 1670 | 1658 | 1653 | 977.2 | 1544.1 | 1408.8 | 1353.6 | 240.31 | 244.56 | 244.35 | 244.13
2024-11-10 | 45 | Novembre | 2024-11-10 16:19 | 2024-11-10 17:19 | 41993 | 1 | DD14A | 59.88 | 3 | 63 | 124 | 122.9 | 117.381 | 42.15 | 3484 | 231 | 1657 | 2.867 | 43.256 | 55 | 73.19 | 78.29 | 0 | 0 | 12.7 | 16.75 | 9.75 | 13 | 14.666 | 19.125 | 5.033 | 6 | 3000 | 609 | 2400 | 182 | 0 | 0 | 0 | 0 | 0 | 800 | 495 | 1671 | 1396.4 | 0.0248 | 0.0428 | 0.001 | 0.006 | 0.0191 | 0.568 | 0.0201 | 0.0281 | 0.0452 | 0.0146 | 0.0057 | 0.0084 | 0.0926 | 0.0222 | 2411/09R3 | 130.6 | 56.6 | 45.8 | 28.2 | 0 | 26.1 | 0 | 104.5 | 0 | 0 | 0 | 0 | 0 | 0 | 0 | 0 | 0 | 0 | 0 | 0 | 0 | 0 | 0 | 0 | 0 | 0 | 0 | 0 | 1641 | 1647 | 1683 | 1671 | 1071 | 1194 | 1449 | 1396.4 | 233.45 | 238.18 | 232.83 | 236.63
2024-11-10 | 45 | Novembre | 2024-11-10 15:15 | 2024-11-10 16:19 | 41992 | 1 | DD14A | 63.8 | 8 | 57 | 122 | 119.1 | 97.794 | 43.317 | 3567 | 233 | 1895 | 2.883 | 42.312 | 57.375 | 76.8 | 79.47 | 0 | 0 | 12.5 | 16.625 | 9.783 | 13 | 14.65 | 19.125 | 6.383 | 8.375 | 3000 | 612 | 2400 | 182 | 0 | 0 | 0 | 0 | 0 | 800 | 495 | 1679 | 1393.9 | 0.0223 | 0.0464 | 0.001 | 0.0054 | 0.0182 | 0.487 | 0.0213 | 0.0206 | 0.0516 | 0.0055 | 0.0049 | 0.0115 | 0.0949 | 0.0235 | 2411/09R3 | 140.5 | 55.6 | 46.5 | 38.4 | 0 | 35.4 | 0 | 105.1 | 0 | 0 | 0 | 0 | 0 | 0 | 0 | 0 | 0 | 0 | 0 | 0 | 0 | 0 | 0 | 0 | 0 | 0 | 0 | 0 | 1576 | 1620 | 1653 | 1679 | 779.2 | 977.5 | 1307.5 | 1393.9 | 245.43 | 238.16 | 241.59 | 232.15
2024-11-10 | 45 | Novembre | 2024-11-10 14:08 | 2024-11-10 15:15 | 41991 | 1 | DD14A | 66.93 | 5 | 59 | 121 | 122.1 | 117.43 | 43.7 | 3721 | 244 | 2185 | 2.883 | 41.965 | 57 | 78.12 | 78.26 | 0 | 0 | 12.4 | 16.625 | 9.683 | 13 | 14.65 | 18.875 | 6.966 | 8.25 | 3000 | 612 | 2400 | 182 | 0 | 0 | 0 | 0 | 0 | 800 | 495 | 1659 | 1272.6 | 0.0255 | 0.0418 | 0.001 | 0.0055 | 0.0177 | 0.658 | 0.0241 | 0.0216 | 0.062 | 0.0124 | 0.0053 | 0.0085 | 0.0892 | 0.0247 | 2411/09R3 | 130.7 | 56.6 | 46.5 | 27.6 | 0 | 29.5 | 0 | 101.2 | 0 | 0 | 0 | 0 | 0 | 0 | 0 | 0 | 0 | 0 | 0 | 0 | 0 | 0 | 0 | 0 | 0 | 0 | 0 | 0 | 1632 | 1630 | 1651 | 1659 | 1055.1 | 1108 | 1332.2 | 1272.6 | 237.25 | 241.93 | 244.05 | 236.34
2024-11-10 | 45 | Novembre | 2024-11-10 12:52 | 2024-11-10 14:08 | 41990 | 1 | DD14A | 75.55 | 4 | 60 | 122 | 119.7 | 117.479 | 45.883 | 3896 | 248 | 2252 | 2.85 | 42.807 | 58.875 | 80.81 | 76.99 | 0 | 0 | 12.25 | 16.25 | 10.133 | 13.125 | 14.934 | 19.25 | 8.567 | 10.25 | 3000 | 609 | 2400 | 181 | 0 | 0 | 0 | 0 | 0 | 800 | 495 | 1645 | 1278.7 | 0.0256 | 0.041 | 0.001 | 0.0044 | 0.017 | 0.483 | 0.0194 | 0.0192 | 0.0433 | 0.0057 | 0.0058 | 0.017 | 0.0701 | 0.0222 | 2411/09R3 | 140.6 | 55.9 | 46.5 | 38.2 | 0 | 35.3 | 0 | 105.3 | 0 | 0 | 0 | 0 | 0 | 0 | 0 | 0 | 0 | 0 | 0 | 0 | 0 | 0 | 0 | 0 | 0 | 0 | 0 | 0 | 1629 | 1672 | 1647 | 1645 | 1096.1 | 39.3 | 1229.2 | 1278.7 | 241.68 | -26.09 | 240.31 | 244.3
2024-11-10 | 45 | Novembre | 2024-11-10 11:15 | 2024-11-10 12:52 | 41989 | 1 | DD14A | 97.85 | 3 | 64 | 120 | 119.9 | 117.467 | 45.617 | 3887 | 249 | 2802 | 2.917 | 41.143 | 59.625 | 83.8 | 78.42 | 0 | 0 | 12.866 | 16.625 | 9.45 | 12.875 | 14.317 | 19.25 | 8.983 | 10.875 | 3000 | 608 | 2400 | 182 | 0 | 0 | 0 | 0 | 0 | 800 | 495 | 1658 | 1464.6 | 0.0155 | 0.0406 | 0.001 | 0.0049 | 0.0138 | 0.539 | 0.024 | 0.0189 | 0.0377 | 0.0124 | 0.0059 | 0.0057 | 0.108 | 0.0249 | 2411/09R3 | 130.2 | 55.6 | 45.3 | 29.3 | 0 | 29.9 | 0 | 100.3 | 0 | 0 | 0 | 0 | 0 | 0 | 0 | 0 | 0 | 0 | 0 | 0 | 0 | 0 | 0 | 0 | 0 | 0 | 0 | 0 | 1608 | 1672 | 1668 | 1658 | 947.5 | 1555.9 | 1451.4 | 1464.6 | 242.4 | 244.03 | 241.1 | 247.2
2024-11-10 | 45 | Novembre | 2024-11-10 10:04 | 2024-11-10 11:15 | 41988 | 1 | DD14A | 70.88 | 8 | 58 | 121 | 122 | 117.725 | 51.65 | 4733 | 271 | 2907 | 3.15 | 38.413 | 68.25 | 95.48 | 79.28 | 0 | 0 | 12.783 | 17 | 9.767 | 13.25 | 14.616 | 19.375 | 14.484 | 18.625 | 3000 | 610 | 2400 | 182 | 0 | 0 | 0 | 0 | 0 | 800 | 495 | 1655 | 1332.3 | 0.0192 | 0.0332 | 0.001 | 0.0056 | 0.0152 | 0.548 | 0.0214 | 0.0272 | 0.0396 | 0.0067 | 0.0059 | 0.0115 | 0.0973 | 0.0276 | 2411/09R2 | 140.5 | 55.8 | 46.1 | 38.6 | 0 | 52.3 | 0 | 88.2 | 0 | 0 | 0 | 0 | 0 | 0 | 0 | 0 | 0 | 0 | 0 | 0 | 0 | 0 | 0 | 0 | 0 | 0 | 0 | 0 | 1638 | 1637 | 1663 | 1655 | 1172.9 | 1116.3 | 1239.3 | 1332.3 | 241.76 | 238.67 | 232.22 | 241.88
2024-11-10 | 45 | Novembre | 2024-11-10 08:56 | 2024-11-10 10:04 | 41987 | 1 | DD14A | 67.68 | 5 | 59 | 121 | 121 | 117.706 | 42.3 | 3803 | 254 | 1824 | 3.467 | 34.904 | 54.5 | 74.42 | 77.3 | 0 | 0 | 12.917 | 16.75 | 10.467 | 14 | 14.216 | 18.625 | 4.7 | 5.125 | 3000 | 608 | 2400 | 182 | 0 | 0 | 0 | 0 | 0 | 800 | 460 | 1664 | 1272 | 0.0227 | 0.0685 | 0.001 | 0.0041 | 0.0157 | 0.678 | 0.0417 | 0.0251 | 0.0776 | 0.0048 | 0.0038 | 0.0099 | 0.104 | 0.0448 | 2411/09R1 | 140.4 | 57.3 | 50.3 | 32.8 | 0 | 0 | 0 | 140.4 | 0 | 0 | 0 | 0 | 0 | 0 | 0 | 0 | 0 | 0 | 0 | 0 | 0 | 0 | 0 | 0 | 0 | 0 | 0 | 0 | 1610 | 1661 | 1666 | 1664 | 707.6 | 1084 | 1192.3 | 1272 | 219.84 | 223.47 | 227.75 | 233.58
2024-11-10 | 45 | Novembre | 2024-11-10 08:00 | 2024-11-10 08:56 | 41986 | 1 | S275J01 | 56.15 | 4 | 59 | 121 | 117.6 | 114.508 | 39.367 | 3223 | 227 | 1641 | 3.867 | 31.293 | 52.5 | 69.82 | 80.02 | 0 | 0 | 11.817 | 15.875 | 9.883 | 13.125 | 14.283 | 19.125 | 3.383 | 4.125 | 2000 | 607 | 2400 | 183 | 159 | 1270 | 0 | 0 | 0 | 300 | 300 | 1659 | 698.6 | 0.0778 | 0.0709 | 0.0043 | 0.0032 | 0.0172 | 1.51 | 0.122 | 0.136 | 0.856 | 0.0059 | 0.0055 | 0.0134 | 0.068 | 0.124 | 2411/08R5 | 135.7 | 55.3 | 45.6 | 34.8 | 0 | 0 | 0 | 6.8 | 0 | 0 | 0 | 0 | 74.6 | 0 | 0 | 27 | 20 | 0 | 0 | 0 | 0 | 0 | 0 | 7.3 | 0 | 0 | 0 | 0 | 1615 | 1648 | 1661 | 1659 | 544.6 | 647.1 | 693.1 | 698.6 | 197.88 | 192.63 | 190.62 | 192.29
2024-11-10 | 45 | Novembre | 2024-11-10 06:51 | 2024-11-10 08:00 | 41985 | 1 | S275J01 | 68.65 | 3 | 63 | 121 | 120.7 | 104.585 | 43.3 | 3607 | 237 | 2057 | 3.833 | 31.565 | 57.75 | 77.97 | 80.02 | 0 | 0 | 11.483 | 15.875 | 9.884 | 13.25 | 13.9 | 18.375 | 8.034 | 10.125 | 2000 | 609 | 2400 | 182 | 159 | 1269 | 0 | 0 | 0 | 300 | 340 | 1662 | 802.7 | 0.109 | 0.081 | 0.0042 | 0.005 | 0.016 | 0.757 | 0.145 | 0.152 | 0.976 | 0.0058 | 0.0082 | 0.0075 | 0.0333 | 0.159 | 2411/08R5 | 135.6 | 54.8 | 45.6 | 35.2 | 0 | 0 | 0 | 7.8 | 0 | 0 | 0 | 0 | 71.3 | 0 | 0 | 27.7 | 21.2 | 0 | 0 | 0 | 0 | 0 | 0 | 0 | 0 | 0 | 0 | 0 | 1595 | 1668 | 1671 | 1662 | 492.9 | 864 | 964.4 | 802.7 | 201.41 | 203.01 | 209.45 | 200.86
2024-11-10 | 45 | Novembre | 2024-11-10 05:49 | 2024-11-10 06:51 | 41984 | 1 | S275J01 | 62.58 | 8 | 59 | 121 | 121.6 | 117.877 | 39.75 | 0 | 0 | 0 | 3.583 | 33.767 | 53.125 | 53.12 | 80.19 | 0 | 0 | 12.134 | 15.75 | 9.55 | 13.375 | 13.734 | 18.25 | 4.333 | 5.75 | 2000 | 608 | 2400 | 183 | 160 | 1274 | 0 | 0 | 0 | 300 | 340 | 1668 | 793.7 | 0.053 | 0.0903 | 0.001 | 0.0031 | 0.0157 | 0.617 | 0.13 | 0.124 | 0.842 | 0.0089 | 0.0065 | 0.013 | 0.0661 | 0.126 | 2411/08R5 | 134.6 | 56.6 | 45.5 | 32.5 | 0 | 0 | 0 | 7.7 | 0 | 0 | 0 | 0 | 72.5 | 0 | 0 | 27.2 | 19.8 | 0 | 0 | 0 | 0 | 0 | 0 | 7.4 | 0 | 0 | 0 | 0 | 1574 | 1683 | 1672 | 1668 | 502.9 | 912 | 769.4 | 793.7 | 214.31 | 198.84 | 192.32 | 196.78
2024-11-09 | 45 | Novembre | 2024-11-10 04:52 | 2024-11-10 05:49 | 41983 | 1 | S275J01 | 57.1 | 5 | 60 | 122 | 124.1 | 130.641 | 38.583 | 3183 | 220 | 1811 | 3.183 | 38.325 | 50.625 | 68.5 | 78.73 | 0 | 0 | 11.017 | 14.875 | 9.4 | 12.5 | 13.283 | 17.375 | 4.883 | 5.875 | 2000 | 607 | 2400 | 181 | 158 | 1265 | 0 | 0 | 0 | 300 | 363 | 1664 | 887.5 | 0.0633 | 0.0855 | 0.001 | 0.0043 | 0.021 | 0.555 | 0.14 | 0.121 | 0.854 | 0.009 | 0.0064 | 0.0125 | 0.0633 | 0.137 | 2411/08R5 | 135.9 | 56.1 | 47.2 | 32.6 | 0 | 0 | 0 | 7.1 | 0 | 0 | 0 | 0 | 74.4 | 0 | 0 | 27.2 | 20 | 0 | 0 | 0 | 0 | 0 | 0 | 0 | 0 | 0 | 0 | 0 | 1617 | 1661 | 1667 | 1664 | 699.2 | 829.1 | 822.2 | 887.5 | 215.16 | 203.78 | 199.91 | 207.15
2024-11-09 | 45 | Novembre | 2024-11-10 03:53 | 2024-11-10 04:52 | 41982 | 1 | S275J01 | 58.85 | 4 | 60 | 123 | 120.2 | 117.499 | 39.483 | 3239 | 224 | 1783 | 3.75 | 32.8 | 51.625 | 69.57 | 78.45 | 0 | 0 | 11.617 | 15.625 | 9.217 | 12.375 | 13.95 | 18.5 | 4.7 | 5 | 2000 | 608 | 2400 | 181 | 159 | 1272 | 0 | 0 | 0 | 300 | 336 | 1653 | 841.3 | 0.066 | 0.0889 | 0.001 | 0.0044 | 0.0221 | 0.61 | 0.138 | 0.13 | 0.847 | 0.0091 | 0.0062 | 0.0112 | 0.0757 | 0.143 | 2411/08R5 | 135.2 | 55.8 | 46.4 | 33 | 0 | 0 | 0 | 7.1 | 0 | 0 | 0 | 0 | 73.8 | 0 | 0 | 27.1 | 20 | 0 | 0 | 0 | 0 | 0 | 0 | 7.2 | 0 | 0 | 0 | 0 | 1629 | 1665 | 1654 | 1653 | 793.6 | 981.9 | 998.8 | 841.3 | 217.95 | 214.03 | 221.26 | 209.2
2024-11-09 | 45 | Novembre | 2024-11-10 02:57 | 2024-11-10 03:53 | 41981 | 1 | S275J01 | 56.03 | 3 | 63 | 125 | 124.8 | 117.425 | 37.333 | 3085 | 220 | 1489 | 3.783 | 33.04 | 49.5 | 65.75 | 79.55 | 0 | 0 | 11.15 | 15.375 | 9.4 | 12.375 | 13.167 | 17.25 | 3.617 | 4.5 | 2000 | 608 | 2400 | 182 | 158 | 1271 | 0 | 0 | 0 | 300 | 356 | 1638 | 765.1 | 0.065 | 0.096 | 0.001 | 0.0043 | 0.018 | 0.553 | 0.14 | 0.113 | 0.855 | 0.0085 | 0.0061 | 0.0149 | 0.0888 | 0.14 | 2411/08R5 | 135.7 | 56.4 | 46.7 | 32.6 | 0 | 0 | 0 | 7.2 | 0 | 0 | 0 | 0 | 73.5 | 0 | 0 | 27.2 | 20.1 | 0 | 0 | 0 | 0 | 0 | 0 | 0 | 0 | 0 | 0 | 0 | 1598 | 1677 | 1646 | 1638 | 23.6 | 1004.1 | 818.4 | 765.1 | -23.71 | 209.16 | 210.97 | 210.37
2024-11-09 | 45 | Novembre | 2024-11-10 01:59 | 2024-11-10 02:57 | 41980 | 1 | S275J01 | 58.08 | 8 | 59 | 124 | 122.4 | 117.44 | 40.8 | 3457 | 229 | 1952 | 3.4 | 36.471 | 54.5 | 73.81 | 80.15 | 0 | 0 | 11.567 | 16 | 9.533 | 12.625 | 12.4 | 16.875 | 7.3 | 8.875 | 2000 | 608 | 2400 | 182 | 159 | 1267 | 0 | 0 | 0 | 300 | 355 | 1661 | 834.9 | 0.07 | 0.114 | 0.0046 | 0.0057 | 0.0215 | 0.774 | 0.141 | 0.101 | 0.856 | 0.0135 | 0.0072 | 0.0077 | 0.0768 | 0.14 | 2411/08R5 | 135.4 | 56.6 | 46.5 | 32.3 | 0 | 0 | 0 | 7.4 | 0 | 0 | 0 | 0 | 74.1 | 0 | 0 | 27.6 | 19.5 | 0 | 0 | 0 | 0 | 0 | 0 | 6.8 | 0 | 0 | 0 | 0 | 1590 | 1671 | 1662 | 1661 | 475.2 | 895.8 | 836.8 | 834.9 | 201.44 | 204.03 | 203.92 | 204.29
2024-11-09 | 45 | Novembre | 2024-11-10 01:03 | 2024-11-10 01:59 | 41979 | 1 | S275J01 | 55.55 | 5 | 60 | 121 | 122 | 117.748 | 39.067 | 3200 | 223 | 1740 | 2.317 | 52.23 | 50.375 | 68.02 | 77.37 | 0 | 0 | 11.067 | 15 | 9.433 | 12.625 | 11 | 14.75 | 7.567 | 7.875 | 2000 | 609 | 2400 | 182 | 158 | 1272 | 0 | 0 | 0 | 300 | 293 | 1637 | 671.2 | 0.0754 | 0.0931 | 0.001 | 0.0036 | 0.0199 | 0.576 | 0.15 | 0.132 | 0.903 | 0.0123 | 0.0068 | 0.0102 | 0.0869 | 0.153 | 2411/08R5 | 135.7 | 57.2 | 46.5 | 32 | 0 | 0 | 0 | 7.5 | 0 | 0 | 0 | 0 | 73.7 | 0 | 0 | 27.1 | 20.1 | 0 | 0 | 0 | 0 | 0 | 0 | 0 | 0 | 0 | 0 | 0 | 1653 | 1655 | 1663 | 1637 | 194.8 | 35.5 | 811.3 | 671.2 | 101.73 | -24.41 | 201.1 | 201.29
2024-11-09 | 45 | Novembre | 2024-11-09 23:58 | 2024-11-10 01:03 | 41978 | 1 | S275J01 | 65.27 | 4 | 60 | 125 | 121.9 | 117.629 | 42.833 | 3624 | 233 | 1988 | 3.717 | 33.632 | 57.25 | 77.22 | 80.2 | 0 | 0 | 11.517 | 15.75 | 9.3 | 12.875 | 14.283 | 19.125 | 7.733 | 9.5 | 2000 | 608 | 2400 | 181 | 159 | 1272 | 0 | 0 | 0 | 300 | 355 | 1659 | 853.2 | 0.0887 | 0.094 | 0.001 | 0.0035 | 0.024 | 0.591 | 0.166 | 0.122 | 0.803 | 0.0071 | 0.007 | 0.0202 | 0.0521 | 0.164 | 2411/08R5 | 135.2 | 56.7 | 47.8 | 30.7 | 0 | 0 | 0 | 7.4 | 0 | 0 | 0 | 0 | 71.8 | 0 | 0 | 28 | 20.6 | 0 | 0 | 0 | 0 | 0 | 0 | 7.4 | 0 | 0 | 0 | 0 | 1652 | 1655 | 1665 | 1659 | 0 | 934 | 874.9 | 853.2 | 65535 | 215.79 | 205.56 | 206.97
2024-11-09 | 45 | Novembre | 2024-11-09 18:46 | 2024-11-09 23:58 | 41977 | 1 | S275J01 | 56.33333 | 3 | 64 | 119 | 118.8 | 117.427 | 41.033 | 3117 | 203 | 2136 | 2.85 | 41.754 | 49.75 | 68.69 | 72.75 | 0 | 0 | 13.467 | 17.375 | 9.667 | 12.875 | 5.617 | 7 | 12.283 | 12.5 | 2000 | 608 | 2400 | 182 | 158 | 1274 | 0 | 0 | 0 | 300 | 360 | 1652 | [8 empty] | 0.122 | 0.796 | 0.0055 | 0.006 | 0.0231 | 0.0584 | 0.149 | 2411/08R5 | 110.8 | 56.6 | 45.8 | 8.4 | 0 | 0 | 0 | 7.2 | 0 | 0 | 0 | 0 | 61.4 | 0 | 0 | 21.8 | 20.4 | 0 | 0 | 0 | 0 | 0 | 0 | 0 | 0 | 0 | 0 | 0 | 1675 | 1653 | 1652 | 1652 | 229.7 | 0 | 0 | 0 | 101.93 | 65535 | 65535 | 65535
2024-11-09 | 45 | Novembre | 2024-11-09 17:36 | 2024-11-09 18:46 | 41976 | 1 | DD13B | 55.28667 | 8 | 61 | 124 | 123.1 | 126.449 | 40.1 | 3472 | 232 | 1418 | 4.15 | 29.88 | 52.25 | 69.42 | 78.18 | 0 | 0 | 11.383 | 15.75 | 9.25 | 12.875 | 14.266 | 19.125 | 5.2 | 4.5 | 2000 | 608 | 2400 | 181 | 158 | 0 | 123 | 0 | 0 | 300 | 450 | 1661 | 1284.1 | 0.0519 | 0.065 | 0.001 | 0.0053 | 0.0239 | 0.511 | 0.16 | 0.0347 | 0.112 | 0.0038 | 0.0082 | 0.0272 | 0.0235 | 0.163 | 2411/08R6 | 130.1 | 55.4 | 45.2 | 29.5 | 0 | 0 | 0 | 34.5 | 0 | 0 | 0 | 0 | 33.2 | 0 | 0 | 21.2 | 41.2 | 0 | 0 | 0 | 0 | 0 | 0 | 0 | 0 | 0 | 0 | 0 | 1630 | 1662 | 1652 | 0 | 928.5 | 1345.7 | 193.1 | 0 | 228.94 | 238.81 | 101.63 | 65535
2024-11-09 | 45 | Novembre | 2024-11-09 16:15 | 2024-11-09 17:36 | 41975 | 1 | DD13B | 81.08 | 5 | 62 | 121 | 119.5 | 97.728 | 42.767 | 3716 | 248 | 1258 | 4.3 | 28.14 | 56.875 | 74.19 | 79.79 | 0 | 0 | 22.217 | 30.375 | 20.55 | 26.5 | 0 | 0 | 0 | 0 | 2000 | 607 | 2400 | 181 | 159 | 0 | 123 | 0 | 0 | 300 | 430 | 1648 | 1107.6 | 0.0599 | 0.0581 | 0.001 | 0.0044 | 0.0243 | 0.473 | 0.141 | 0.067 | 0.0584 | 0.001 | 0.0045 | 0.0258 | 0.527 | 0.143 | 2411/08R6 | 137.7 | 56.2 | 45.8 | 35.7 | 0 | 0 | 0 | 41.4 | 0 | 0 | 0 | 0 | 34.4 | 0 | 0 | 21.2 | 40.7 | 0 | 0 | 0 | 0 | 0 | 0 | 0 | 0 | 0 | 0 | 0 | 1653 | 1660 | 1657 | 1648 | 0 | 1309.8 | 1280.6 | 1107.6 | 65535 | 237.91 | 237.88 | 232.11
2024-11-09 | 45 | Novembre | 2024-11-09 15:14 | 2024-11-09 16:15 | 41974 | 1 | DD13B | 61.6 | 3 | 66 | 120 | 121.5 | 97.563 | 39.933 | 3355 | 234 | 1136 | 4.117 | 29.15 | 53.375 | 69.04 | 80.2 | 0 | 0 | 11.917 | 15.875 | 10.383 | 14.375 | 14.65 | 19.375 | 2.983 | 3.75 | 2000 | 608 | 2400 | 181 | 159 | 0 | 122 | 0 | 0 | 300 | 415 | 1653 |  | 0.067 | 0.0584 | 0.001 | 0.0045 | 0.0258 | 0.527 | 0.143 | 0.0517 | 0.127 | 0.0081 | 0.0063 | 0.0308 | 0.0516 | 0.17 | 2411/08R6 | 142.2 | 55.4 | 46.3 | 40.5 | 0 | 0 | 0 | 38.8 | 0 | 0 | 0 | 0 | 35.3 | 0 | 0 | 22.9 | 45.2 | 0 | 0 | 0 | 0 | 0 | 0 | 0 | 0 | 0 | 0 | 0 | 1629 | 1652 | 1652 | 1653 | 957.5 | 0 | 192.8 | 0 | 231.74 | 65535 | 101.51 | 65535
2024-11-09 | 45 | Novembre | 2024-11-08 18:10 | 2024-11-09 15:14 | 41973 | 1 | DD13B | 134.7533 | 4 | 61 | 119 | 115.3 | 121.953 | 59.15 | 2564 | 101 | 1600 | 4.517 | 26.347 | 74.25 | 88.92 | 75.32 | 0 | 0 | 18.584 | 22 | 14.233 | 19.125 | 12.833 | 16.25 | 13.5 | 16.5 | 2000 | 608 | 2400 | 183 | 158 | 0 | 124 | 0 | 0 | 0 | 445 | 1653 | 194.5 | 0.0733 | 0.0793 | 0.001 | 0.0068 | 0.0273 | 0.421 | 0.143 | 0.0235 | 0.114 | 0.0061 | 0.0047 | 0.0192 | 0.104 | 0.154 | 2411/08R6 | 142.3 | 55.9 | 46.8 | 39.6 | 0 | 0 | 0 | 39.2 | 0 | 0 | 0 | 0 | 35.4 | 0 | 0 | 23 | 44.7 | 0 | 0 | 0 | 0 | 0 | 0 | 0 | 0 | 0 | 0 | 0 | 1651 | 1664 | 1660 | 1653 | 191.6 | 1163.8 | 1186.8 | 194.5 | 101.59 | 227.06 | 230.67 | 101.62
2024-11-08 | 45 | Novembre | 2024-11-08 16:57 | 2024-11-08 18:10 | 41972 | 1 | DD13A | 66.60333 | 5 | 62 | 129 | 130.3 | 123.47 | 43.017 | 3944 | 222 | 2038 | 3.733 | 34.554 | 52.25 | 73.35 | 72.88 | 0 | 0 | 11.267 | 15.375 | 9.433 | 12.75 | 12.85 | 16.375 | 9.467 | 7.625 | 2000 | 657 | 2400 | 182 | 158 | 0 | 110 | 0 | 0 | 300 | 324 | 1654 | 196 | 0.045 | 0.0647 | 0.001 | 0.0038 | 0.0172 | 0.376 | 0.104 | 0.0359 | 0.121 | 0.0058 | 0.0059 | 0.018 | 0.0669 | 0.112 | 2411/08R6 | 125.3 | 57.7 | 45.2 | 22.4 | 0 | 0 | 0 | 30.4 | 0 | 0 | 0 | 0 | 54.5 | 0 | 0 | 14 | 18.6 | 0 | 0 | 0 | 0 | 0 | 0 | 0 | 0 | 0 | 0 | 0 | 1768 | 1654 | 1653 | 1654 | 2461.9 | 1250.3 | 1014.5 | 196 | 225.58 | 237.76 | 222.95 | 101.64
2024-11-08 | 45 | Novembre | 2024-11-08 15:57 | 2024-11-08 16:57 | 41971 | 1 | DD13A | 60.3 | 8 | 62 | 128 | 128.8 | 113.748 | 40.683 | 3601 | 226 | 1554 | 3.233 | 39.588 | 53.875 | 71.97 | 79.46 | 0 | 0 | 11.1 | 15.5 | 9.233 | 12.75 | 14.667 | 19.25 | 5.683 | 6.375 | 2000 | 657 | 2400 | 183 | 158 | 0 | 111 | 0 | 0 | 300 | 450 | 1661 | 1149.1 | 0.0401 | 0.0623 | 0.001 | 0.004 | 0.0186 | 0.638 | 0.124 | 0.0322 | 0.112 | 0.0097 | 0.0055 | 0.0211 | 0.0632 | 0.128 | 2411/08R3 | 130.5 | 56.1 | 48.4 | 26 | 0 | 0 | 0 | 31.2 | 0 | 0 | 0 | 0 | 54.5 | 0 | 0 | 13.1 | 24.5 | 0 | 0 | 0 | 0 | 0 | 0 | 7.2 | 0 | 0 | 0 | 0 | 1592 | 1637 | 1676 | 1661 | 882 | 1041.8 | 1294.5 | 1149.1 | 245.84 | 233.6 | 228.35 | 227.75
2024-11-08 | 45 | Novembre | 2024-11-08 14:53 | 2024-11-08 15:57 | 41970 | 1 | DD13A | 64.35 | 3 | 66 | 122 | 124.5 | 136.276 | 41.833 | 3862 | 244 | 1744 | 2.817 | 43.314 | 54.75 | 74.48 | 78.53 | 0 | 0 | 11.767 | 15.625 | 10.1 | 13.875 | 12.05 | 16 | 7.917 | 9.125 | 2000 | 659 | 2400 | 182 | 159 | 0 | 110 | 0 | 0 | 300 | 450 | 1659 | 1150 | 0.0536 | 0.0591 | 0.001 | 0.0033 | 0.0188 | 0.215 | 0.118 | 0.0286 | 0.129 | 0.0113 | 0.0058 | 0.0145 | 0.137 | 0.119 | 2411/08R3 | 130.2 | 55.5 | 48.8 | 25.9 | 0 | 0 | 0 | 30.1 | 0 | 0 | 0 | 0 | 54 | 0 | 0 | 12.7 | 26 | 0 | 0 | 0 | 0 | 0 | 0 | 0 | 0 | 0 | 0 | 0 | 1569 | 1651 | 1687 | 1659 | 554.1 | 1091.2 | 1516.9 | 1150 | 224.16 | 229.39 | 234.02 | 228.9
2024-11-08 | 45 | Novembre | 2024-11-08 13:54 | 2024-11-08 14:53 | 41969 | 1 | DD13A | 58.67 | 4 | 63 | 126 | 125.3 | 113.782 | 39.517 | 3333 | 228 | 1518 | 3.45 | 36.522 | 51.75 | 68.9 | 78.57 | 0 | 0 | 11.983 | 16 | 9.65 | 13.25 | 12.816 | 17 | 5.067 | 5.375 | 2000 | 659 | 2400 | 181 | 159 | 0 | 115 | 0 | 0 | 300 | 346 | 1654 | 197.1 | 0.038 | 0.0626 | 0.001 | 0.0045 | 0.0194 | 0.713 | 0.106 | 0.0337 | 0.128 | 0.0125 | 0.0051 | 0.0165 | 0.109 | 0.109 | 2410/08R3 | 133.1 | 57 | 45.2 | 30.9 | 0 | 0 | 0 | 29.9 | 0 | 0 | 0 | 0 | 42.6 | 0 | 0 | 18.5 | 34.9 | 0 | 0 | 0 | 0 | 0 | 0 | 7.2 | 0 | 0 | 0 | 0 | 1592 | 1644 | 1654 | 1654 | 681.7 | 1149.8 | 196 | 197.1 | 226.89 | 237.04 | 101.64 | 102.05
2024-11-08 | 45 | Novembre | 2024-11-08 12:59 | 2024-11-08 13:54 | 41968 | 1 | DD13A | 55.4 | 5 | 62 | 125 | 125.1 | 113.812 | 38.417 | 3151 | 208 | 1676 | 3.2 | 39.062 | 48.125 | 65.3 | 75.16 | 0 | 0 | 11.533 | 15.375 | 9.517 | 12.875 | 12.666 | 16.25 | 4.7 | 3.625 | 2000 | 658 | 2400 | 181 | 159 | 0 | 111 | 0 | 0 | 300 | 430 | 1644 | 1092.4 | 0.0587 | 0.0541 | 0.001 | 0.0046 | 0.0201 | 0.43 | 0.118 | 0.0257 | 0.128 | 0.0105 | 0.0045 | 0.0133 | 0.0873 | 0.109 | 2410/08R3 | 128.5 | 57.1 | 46.9 | 24.5 | 0 | 0 | 0 | 29.2 | 0 | 0 | 0 | 0 | 42.3 | 0 | 0 | 18.6 | 30.8 | 0 | 0 | 0 | 0 | 0 | 0 | 0 | 0 | 0 | 0 | 0 | 1613 | 1661 | 1652 | 1644 | 962 | 1168.4 | 1062.4 | 1092.4 | 240.79 | 228.98 | 226.88 | 233.27
2024-11-08 | 45 | Novembre | 2024-11-08 11:40 | 2024-11-08 12:59 | 41967 | 1 | DD13A | 78.55 | 8 | 61 | 120 | 124.5 | 136.422 | 45.617 | 4053 | 245 | 2060 | 3.667 | 32.727 | 55.75 | 77.36 | 73.33 | 0 | 0 | 11.55 | 15.25 | 10.1 | 13 | 12.767 | 16.625 | 11.2 | 10.625 | 2000 | 663 | 2400 | 182 | 158 | 0 | 112 | 0 | 0 | 300 | 435 | 1651 | 1153.4 | 0.0407 | 0.067 | 0.001 | 0.0042 | 0.0172 | 0.582 | 0.0765 | 0.0246 | 0.108 | 0.0086 | 0.0052 | 0.0164 | 0.06 | 0.0865 | 2410/08R2 | 130.4 | 56.9 | 47.8 | 25.7 | 22.1 | 0 | 0 | 40.1 | 0 | 0 | 0 | 0 | 40.9 | 0 | 0 | 0 | 19.8 | 0 | 0 | 0 | 0 | 0 | 0 | 7.5 | 0 | 0 | 0 | 0 | 1580 | 1656 | 1653 | 1651 | 782.9 | 1265.2 | 186.6 | 1153.4 | 243.61 | 237.54 | 98.57 | 233.46
2024-11-08 | 45 | Novembre | 2024-11-08 09:52 | 2024-11-08 11:40 | 41966 | 1 | DD13A | 108.07 | 3 | 65 | 122 | 122.3 | 113.545 | 49.517 | 4339 | 260 | 2364 | 1.75 | 69.714 | 58.875 | 82.65 | 71.34 | 0 | 0 | 11.767 | 15.375 | 9.55 | 12.5 | 13.4 | 17.625 | 14.8 | 13.125 | 2000 | 660 | 2400 | 180 | 158 | 0 | 111 | 0 | 0 | 300 | 363 | 1653 | 1170.2 | 0.0316 | 0.0651 | 0.001 | 0.0044 | 0.0145 | 0.509 | 0.0754 | 0.0241 | 0.104 | 0.0034 | 0.0044 | 0.0141 | 0.0798 | 0.0859 | 2410/08R1 | 135.2 | 56.7 | 51.9 | 26.6 | 22.6 | 0 | 0 | 48.5 | 0 | 0 | 0 | 0 | 45.6 | 0 | 0 | 0 | 18.5 | 0 | 0 | 0 | 0 | 0 | 0 | 0 | 0 | 0 | 0 | 0 | 1549 | 1723 | 1642 | 1653 | 699.9 | 1893.5 | 1117.6 | 1170.2 | 252.25 | 230.74 | 236.04 | 233.44
2024-11-08 | 45 | Novembre | 2024-11-08 08:47 | 2024-11-08 09:52 | 41965 | 1 | DD13A | 65.48 | 5 | 62 | 122 | 118.3 | 114.066 | 44.833 | 3845 | 241 | 1984 | 1.667 | 73.2 | 58.125 | 78.78 | 77.79 | 0 | 0 | 12 | 16.25 | 10.017 | 12.75 | 14.534 | 19.125 | 8.283 | 9.875 | 2000 | 658 | 2400 | 182 | 158 | 0 | 113 | 0 | 0 | 300 | 363 | 1633 | 1081.3 | 0.04 | 0.0573 | 0.001 | 0.0045 | 0.018 | 0.62 | 0.0831 | 0.0291 | 0.117 | 0.0105 | 0.0048 | 0.0148 | 0.0958 | 0.0889 | 2410/01R1 | 145.2 | 55.7 | 50.8 | 38.7 | 23.1 | 0 | 0 | 51.9 | 0 | 0 | 0 | 0 | 49.1 | 0 | 0 | 0 | 21.1 | 0 | 0 | 0 | 0 | 0 | 0 | 0 | 0 | 0 | 0 | 0 | 1577 | 1654 | 1654 | 1633 | 805.1 | 0 | 196 | 1081.3 | 247.3 | 65535 | 101.64 | 238.5
2024-11-08 | 45 | Novembre | 2024-11-03 18:07 | 2024-11-08 08:47 | 41964 | 1 | DD13A | 104.42 | 4 | 62 | 62 | 116.9 | 113.821 | 54.717 | 4512 | 231 | 2491 | 0 | 0 | 62.75 | 87.45 | 68.81 | 0 | 0 | 13 | 16 | 10.3 | 13.375 | 15.284 | 19.125 | 16.133 | 14.25 | 4500 | 760 | 3400 | 282 | 259 | 2688 | 213 | 101 | 0 | 800 | 445 | 1673 | 1170.8 | [7 empty] | 0.0211 | 0.108 | 0.008 | 0.0052 | 0.0205 | 0.0621 | 0.0896 | 2410/01R1 | 145.5 | 53.4 | 48.7 | 43.4 | 23.1 | 0 | 0 | 52.2 | 0 | 0 | 0 | 0 | 49.1 | 0 | 0 | 0 | 21.1 | 0 | 0 | 0 | 0 | 0 | 0 | 0 | 0 | 0 | 0 | 0 | 0 | 1645 | 1635 | 1648 | 0 | 993.9 | 982.3 | 1116.8 | 65535 | 225.79 | 230.36 | 232.72
2024-11-03 | 44 | Novembre | 2024-11-03 16:38 | 2024-11-03 18:07 | 41963 | 1 | S275JR1 | 58.94667 | 4 | 61 | 125 | 121.5 | 114.023 | 42.283 | 3519 | 262 | 2256 | 2.317 | 53.957 | 52.125 | 73 | 73.97 | 0 | 0 | 11.667 | 15.75 | 10.067 | 13.375 | 11.5 | 14.75 | 9.05 | 8 | 2000 | 628 | 2400 | 153 | 153 | 1204 | 0 | 0 | 0 | 500 | 304 | 1638 | 728 | 0.1 | 0.0994 | 0.001 | 0.0055 | 0.0215 | 0.595 | 0.158 | 0.121 | 0.771 | 0.0026 | 0.0073 | 0.0195 | 0.0381 | 0.157 | 2410/31R3 | 125.3 | 55.1 | 46.5 | 23.7 | 0 | 0 | 0 | 0 | 0 | 0 | 0 | 0 | 48.2 | 0 | 0 | 19.4 | 43.3 | 0 | 0 | 0 | 0 | 0 | 0 | 0 | 0 | 0 | 0 | 14.4 | 1602 | 1627 | 1636 | 1638 | 425.1 | 679.5 | 702.9 | 728 | 186.73 | 207.62 | 205.22 | 206.72
2024-11-03 | 44 | Novembre | 2024-11-03 15:35 | 2024-11-03 16:38 | 41962 | 1 | S275JR1 | 62.45 | 7 | 57 | 128 | 124.6 | 122.577 | 40.7 | 3315 | 248 | 1653 | 2.667 | 48 | 53.5 | 71.23 | 78.87 | 0 | 0 | 11.45 | 15.875 | 10.1 | 13.625 | 14.117 | 18.625 | 5.033 | 5.375 | 2000 | 629 | 2400 | 153 | 152 | 1208 | 0 | 0 | 0 | 500 | 355 | 1659 | 847.3 | 0.0585 | 0.0948 | 0.001 | 0.0059 | 0.0218 | 0.388 | 0.153 | 0.124 | 0.75 | 0.0054 | 0.009 | 0.0201 | 0.0566 | 0.153 | 2410/31R3 | 130.3 | 55.2 | 46.5 | 28.6 | 0 | 0 | 0 | 0 | 0 | 0 | 0 | 0 | 44.4 | 0 | 0 | 18.9 | 43 | 0 | 0 | 0 | 0 | 0 | 0 | 0 | 0 | 0 | 0 | 13.9 | 1668 | 1678 | 1677 | 1659 | 744.6 | 1030.6 | 935.3 | 847.3 | 192.09 | 210.53 | 203.95 | 206.46
2024-11-03 | 44 | Novembre | 2024-11-03 14:04 | 2024-11-03 15:35 | 41961 | 1 | S275JR1 | 63.98667 | 8 | 60 | 125 | 122.6 | 112.477 | 45.183 | 3995 | 277 | 2170 | 2.783 | 44.91 | 59.625 | 81.64 | 79.18 | 0 | 0 | 11.7 | 15.75 | 9.35 | 12.625 | 14.216 | 19.25 | 9.916 | 11.75 | 2000 | 629 | 2400 | 154 | 153 | 1201 | 0 | 0 | 0 | 500 | 340 | 1656 | 796 | 0.0797 | 0.107 | 0.001 | 0.0053 | 0.022 | 0.735 | 0.143 | 0.117 | 0.759 | 0.0064 | 0.0081 | 0.0207 | 0.0557 | 0.147 | 2410/31R3 | 138.6 | 55.6 | 45.2 | 37.8 | 0 | 0 | 0 | 0 | 0 | 0 | 0 | 0 | 49.9 | 0 | 0 | 20.7 | 46.2 | 0 | 0 | 0 | 0 | 0 | 0 | 7.5 | 0 | 0 | 0 | 14.3 | 1593 | 1660 | 1663 | 1656 | 391.3 | 787.9 | 815.8 | 796 | 185.52 | 200.58 | 201.51 | 203.5
2024-11-03 | 44 | Novembre | 2024-11-03 12:44 | 2024-11-03 14:04 | 41960 | 1 | S355TA | 80.23 | 5 | 59 | 122 | 121.8 | 104.101 | 41.4 | 3421 | 259 | 2577 | 2.783 | 43.832 | 53.625 | 75.52 | 77.72 | 0 | 0 | 11.9 | 15.75 | 9.933 | 13.25 | 12.5 | 16.75 | 7.066 | 7.625 | 2000 | 524 | 2400 | 253 | 203 | 1666 | 0 | 208 | 0 | 500 | 293 | 1666 | 671.5 | 0.0683 | 0.102 | 0.001 | 0.0056 | 0.0199 | 0.48 | 0.113 | 0.129 | 1.11 | 0.114 | 0.0083 | 0.0117 | 0.0505 | 0.115 | 2411/01R1 | 125 | 54.6 | 46.5 | 23.9 | 22.1 | 0 | 0 | 26.4 | 0 | 0 | 0 | 0 | 36.5 | 0 | 0 | 0 | 18.3 | 0 | 0 | 0 | 0 | 0 | 0 | 0 | 0 | 0 | 0 | 14.2 | 1638 | 1674 | 1667 | 1666 | 709.1 | 898.3 | 853.7 | 671.5 | 204.78 | 202.61 | 202.67 | 185.58
2024-11-03 | 44 | Novembre | 2024-11-03 11:34 | 2024-11-03 12:44 | 41959 | 1 | S355TA | 69.75 | 4 | 60 | 122 | 120.1 | 125.44 | 42.883 | 3572 | 268 | 1989 | 3.15 | 38.73 | 55.625 | 75.59 | 77.83 | 0 | 0 | 11.95 | 15.875 | 10.45 | 13.75 | 14.616 | 19 | 5.867 | 6.875 | 2000 | 524 | 2400 | 255 | 204 | 1665 | 0 | 207 | 0 | 500 | 348 | 1654 | 196 | 0.101 | 0.106 | 0.001 | 0.0087 | 0.0428 | 0.738 | 0.161 | 0.155 | 1.11 | 0.147 | 0.0114 | 0.0242 | 0.111 | 0.166 | 2411/01R1 | 139.4 | 55.6 | 46.3 | 37.5 | 23.1 | 0 | 0 | 31.3 | 0 | 0 | 0 | 0 | 47.4 | 0 | 0 | 0 | 21.6 | 0 | 0 | 0 | 0 | 0 | 0 | 0 | 0 | 0 | 0 | 16 | 1582 | 1664 | 1659 | 1654 | 384.9 | 816.5 | 831 | 196 | 190.29 | 201.03 | 205.03 | 101.64
2024-11-03 | 44 | Novembre | 2024-11-03 10:34 | 2024-11-03 11:34 | 41958 | 1 | S275JR1 | 60.25 | 7 | 57 | 122 | 119.7 | 101.971 | 43.267 | 3813 | 265 | 1830 | 2.7 | 45.185 | 55.625 | 75.65 | 77.14 | 0 | 0 | 11.95 | 15.875 | 10.167 | 13.375 | 14.65 | 19.125 | 6.5 | 7.25 | 2000 | 626 | 2400 | 185 | 153 | 1202 | 0 | 0 | 0 | 500 | 300 | 1643 | 699.8 | 0.0906 | 0.109 | 0.001 | 0.0058 | 0.0321 | 0.6 | 0.168 | 0.123 | 0.775 | 0.0044 | 0.0091 | 0.0259 | 0.101 | 0.164 | 2410/31R3 | 138.3 | 57 | 57.4 | 23.9 | 0 | 0 | 0 | 36.3 | 0 | 0 | 0 | 0 | 36.6 | 0 | 0 | 21 | 20.9 | 0 | 0 | 0 | 0 | 0 | 0 | 0 | 0 | 0 | 0 | 13 | 1555 | 1657 | 1669 | 1643 | 239.8 | 557 | 451 | 699.8 | 170.14 | 176.73 | 154.72 | 201.1
2024-11-03 | 44 | Novembre | 2024-11-03 09:15 | 2024-11-03 10:34 | 41957 | 1 | S275JR1 | 78.83 | 8 | 59 | 136 | 133.5 | 144.194 | 46 | 4009 | 288 | 2098 | 3.183 | 42.723 | 58.375 | 80.18 | 76.14 | 0 | 0 | 12.383 | 16 | 11.067 | 15 | 13.95 | 18 | 8.6 | 9.25 | 2000 | 625 | 2400 | 183 | 153 | 1202 | 0 | 0 | 0 | 500 | 348 | 1658 | 813.1 | 0.102 | 0.0934 | 0.0026 | 0.0065 | 0.0298 | 0.557 | 0.173 | 0.111 | 0.7 | 0.0065 | 0.0103 | 0.023 | 0.0836 | 0.169 | 2410/31R3 | 138.7 | 58.1 | 46.5 | 34.1 | 0 | 0 | 0 | 0 | 0 | 0 | 0 | 0 | 51 | 0 | 0 | 13.3 | 52.8 | 0 | 0 | 0 | 0 | 0 | 0 | 7.2 | 0 | 0 | 0 | 14.4 | 1579 | 1661 | 1653 | 1658 | 330.6 | 940.8 | 194.3 | 813.1 | 180.73 | 213.06 | 101.54 | 203.98
2024-11-03 | 44 | Novembre | 2024-11-03 08:04 | 2024-11-03 09:15 | 41956 | 1 | S275JR1 | 71.13 | 5 | 60 | 127 | 124 | 120.091 | 44.333 | 3814 | 270 | 2077 | 2.683 | 47.329 | 55.75 | 76.81 | 75.45 | 0 | 0 | 12.116 | 15.875 | 9.8 | 12.875 | 14.95 | 19.125 | 7.466 | 7.875 | 2000 | 627 | 2400 | 184 | 152 | 1195 | 0 | 0 | 0 | 500 | 293 | 1651 | 672.7 | 0.0719 | 0.0832 | 0.001 | 0.0071 | 0.0273 | 0.294 | 0.182 | 0.152 | 0.74 | 0.0043 | 0.0105 | 0.0228 | 0.0442 | 0.168 | 2410/31R3 | 138.5 | 56.7 | 46.5 | 35.3 | 0 | 0 | 0 | 0 | 0 | 0 | 0 | 0 | 47.4 | 0 | 0 | 20.9 | 45.5 | 0 | 0 | 0 | 0 | 0 | 0 | 0 | 0 | 0 | 0 | 14.2 | 1630 | 1647 | 1657 | 1651 | 693 | 802.4 | 835.2 | 672.7 | 207.44 | 208.98 | 206.49 | 193.85
2024-11-03 | 44 | Novembre | 2024-11-03 06:59 | 2024-11-03 08:04 | 41955 | 1 | S275JR1 | 64.83 | 4 | 60 | 124 | 123.3 | 119.222 | 41.533 | 3649 | 263 | 1784 | 3.417 | 36.293 | 55 | 74.33 | 79.45 | 0 | 0 | 11.417 | 15.75 | 9.883 | 13.25 | 14.567 | 19.25 | 5.667 | 6.5 | 2000 | 627 | 2400 | 186 | 153 | 1201 | 0 | 0 | 0 | 500 | 308 | 1652 | 193.1 | 0.0884 | 0.109 | 0.001 | 0.0061 | 0.0222 | 0.448 | 0.155 | 0.124 | 0.782 | 0.006 | 0.0086 | 0.0215 | 0.0561 | 0.156 | 2410/31R3 | 138.6 | 55.8 | 46.5 | 36.3 | 0 | 0 | 0 | 0 | 0 | 0 | 0 | 0 | 50.3 | 0 | 0 | 13.8 | 52.5 | 0 | 0 | 0 | 0 | 0 | 0 | 7.6 | 0 | 0 | 0 | 14.4 | 1606 | 1665 | 1660 | 1652 | 400 | 893.3 | 733.1 | 193.1 | 180.08 | 207.09 | 195.28 | 101.63
2024-11-03 | 44 | Novembre | 2024-11-03 05:50 | 2024-11-03 06:59 | 41954 | 1 | S275JR1 | 69.32 | 7 | 57 | 125 | 118.3 | 119.445 | 42.467 | 3712 | 263 | 2112 | 3.367 | 37.129 | 56.5 | 77.37 | 79.83 | 0 | 0 | 11.25 | 15.875 | 9.967 | 13.875 | 14.05 | 18.5 | 7.2 | 8.25 | 2000 | 628 | 2400 | 184 | 154 | 1200 | 0 | 0 | 0 | 500 | 345 | 1675 | 813.3 | 0.106 | 0.134 | 0.0016 | 0.0062 | 0.0237 | 0.275 | 0.141 | 0.116 | 0.817 | 0.0108 | 0.0083 | 0.0132 | 0.0699 | 0.139 | 2410/31R3 | 138.5 | 53.5 | 46.4 | 38.6 | 0 | 0 | 0 | 0 | 0 | 0 | 0 | 0 | 47.8 | 0 | 0 | 21.4 | 45 | 0 | 0 | 0 | 0 | 0 | 0 | 0 | 0 | 0 | 0 | 14.7 | 1592 | 1654 | 1682 | 1675 | 363.5 | 668.9 | 825.3 | 813.3 | 180.64 | 191.81 | 192.05 | 194.77
2024-11-02 | 44 | Novembre | 2024-11-03 04:52 | 2024-11-03 05:50 | 41953 | 1 | S275JR1 | 58.07 | 8 | 60 | 129 | 126.4 | 119.789 | 38.567 | 3269 | 251 | 1776 | 3.633 | 35.505 | 52.625 | 70.74 | 81.87 | 0 | 0 | 11.05 | 15.25 | 9.833 | 13.75 | 12.666 | 17.5 | 5.017 | 6.125 | 2000 | 627 | 2400 | 185 | 153 | 1197 | 0 | 0 | 0 | 500 | 298 | 1642 | 723.8 | 0.0547 | 0.0813 | 0.001 | 0.0053 | 0.0251 | 0.505 | 0.144 | 0.133 | 0.818 | 0.0043 | 0.0083 | 0.0181 | 0.0648 | 0.152 | 2410/31R3 | 138.5 | 53.7 | 45.2 | 39.6 | 0 | 0 | 0 | 0 | 0 | 0 | 0 | 0 | 51.6 | 0 | 0 | 21 | 45.5 | 0 | 0 | 0 | 0 | 0 | 0 | 6.9 | 0 | 0 | 0 | 13.5 | 1615 | 1670 | 1656 | 1642 | 646.9 | 817.6 | 758.2 | 723.8 | 210.53 | 197.87 | 199.93 | 204.12
2024-11-02 | 44 | Novembre | 2024-11-03 03:56 | 2024-11-03 04:52 | 41952 | 1 | S275JR1 | 55.17 | 5 | 60 | 129 | 126.5 | 119.834 | 40.017 | 3412 | 255 | 1833 | 3.533 | 36.509 | 52.75 | 71.54 | 79.09 | 0 | 0 | 11.067 | 15.125 | 9.983 | 13.5 | 13.583 | 17.75 | 5.383 | 6.25 | 2000 | 625 | 2400 | 185 | 153 | 1204 | 0 | 0 | 0 | 500 | 298 | 1661 | 705.7 | 0.0827 | 0.116 | 0.001 | 0.0073 | 0.0268 | 0.725 | 0.17 | 0.137 | 0.791 | 0.0063 | 0.009 | 0.0199 | 0.0727 | 0.169 | 2410/31R3 | 138.2 | 56.6 | 49.4 | 32.2 | 0 | 0 | 0 | 0 | 0 | 0 | 0 | 0 | 46.4 | 0 | 0 | 21.3 | 45.2 | 0 | 0 | 0 | 0 | 0 | 0 | 0 | 0 | 0 | 0 | 14.1 | 1621 | 1647 | 1660 | 1661 | 561.6 | 764.4 | 832.9 | 705.7 | 196.88 | 205.41 | 204.66 | 191.94
2024-11-02 | 44 | Novembre | 2024-11-03 02:57 | 2024-11-03 03:56 | 41951 | 1 | S275JR1 | 59.38 | 4 | 60 | 127 | 124.3 | 119.718 | 40.567 | 3526 | 265 | 1606 | 4.2 | 30.238 | 54 | 72.24 | 79.87 | 0 | 0 | 11.283 | 15.25 | 10.467 | 13.75 | 14.45 | 19.25 | 4.367 | 5.75 | 2000 | 628 | 2400 | 184 | 153 | 1200 | 0 | 0 | 0 | 500 | 320 | 1671 | 714 | 0.0952 | 0.098 | 0.001 | 0.0055 | 0.0271 | 0.605 | 0.156 | 0.136 | 0.777 | 0.0078 | 0.0085 | 0.0179 | 0.0638 | 0.159 | 2410/31R3 | 138.9 | 59.2 | 46.1 | 33.6 | 0 | 0 | 0 | 0 | 0 | 0 | 0 | 0 | 49.9 | 0 | 0 | 21.5 | 46.3 | 0 | 0 | 0 | 0 | 0 | 0 | 7.8 | 0 | 0 | 0 | 13.4 | 1655 | 1677 | 1680 | 1671 | 40.2 | 636.7 | 772.6 | 714 | -15.27 | 175.71 | 188.29 | 187.38
2024-11-02 | 44 | Novembre | 2024-11-03 02:02 | 2024-11-03 02:57 | 41950 | 1 | S275JR1 | 55.27 | 7 | 58 | 124 | 122.8 | 119.784 | 36.467 | 3065 | 239 | 1453 | 4.767 | 26.014 | 49 | 65.12 | 80.62 | 0 | 0 | 11.117 | 15.375 | 10.233 | 13.625 | 14.133 | 18.625 | 0.983 | 1.375 | 2000 | 627 | 2400 | 184 | 153 | 1195 | 0 | 0 | 0 | 500 | 298 | 1666 | 680.9 | 0.0874 | 0.106 | 0.001 | 0.0063 | 0.0275 | 0.409 | 0.166 | 0.115 | 0.613 | 0.0068 | 0.0079 | 0.0226 | 0.0864 | 0.167 | 2410/31R3 | 131.5 | 56.6 | 48.3 | 26.6 | 0 | 0 | 0 | 0 | 0 | 0 | 0 | 0 | 44 | 0 | 0 | 19.8 | 44 | 0 | 0 | 0 | 0 | 0 | 0 | 0 | 0 | 0 | 0 | 13.2 | 1638 | 1674 | 1657 | 1666 | 524.6 | 681.9 | 659.7 | 680.9 | 182.64 | 182.37 | 189.16 | 186.6
2024-11-02 | 44 | Novembre | 2024-11-03 01:02 | 2024-11-03 02:02 | 41949 | 1 | S275JR1 | 60 | 8 | 59 | 124 | 121.1 | 143.752 | 42.533 | 3616 | 272 | 2016 | 5.233 | 23.694 | 54.5 | 74.72 | 76.88 | 0 | 0 | 11.683 | 15.25 | 10.45 | 13.375 | 14.25 | 18.25 | 6.15 | 7.25 | 2000 | 628 | 2400 | 185 | 153 | 1205 | 0 | 0 | 0 | 500 | 330 | 1677 | 707.8 | 0.0763 | 0.098 | 0.001 | 0.0059 | 0.03 | 0.689 | 0.175 | 0.131 | 0.771 | 0.0101 | 0.0096 | 0.0238 | 0.0516 | 0.173 | 2410/31R3 | 130.3 | 56.8 | 47.7 | 25.8 | 0 | 0 | 0 | 0 | 0 | 0 | 0 | 0 | 47.2 | 0 | 0 | 19.8 | 42.8 | 0 | 0 | 0 | 0 | 0 | 0 | 7.4 | 0 | 0 | 0 | 13.1 | 1546 | 1638 | 1672 | 1677 | 340.1 | 545.3 | 790 | 707.8 | 200.75 | 185.48 | 194.26 | 183.48
2024-11-02 | 44 | Novembre | 2024-11-03 00:03 | 2024-11-03 01:02 | 41948 | 1 | S275JR1 | 58.58 | 5 | 59 | 131 | 127.4 | 120.023 | 42.417 | 3462 | 268 | 2155 | 4.017 | 32.614 | 55.875 | 76.19 | 79.04 | 0 | 0 | 11.433 | 15.375 | 10.567 | 13.625 | 14.517 | 19.25 | 5.9 | 7.625 | 2000 | 625 | 2400 | 184 | 153 | 1213 | 0 | 0 | 0 | 500 | 300 | 1643 | 720.5 | 0.0653 | 0.0724 | 0.001 | 0.0054 | 0.0238 | 0.401 | 0.178 | 0.111 | 0.756 | 0.0102 | 0.0076 | 0.0175 | 0.0643 | 0.169 | 2410/31R3 | 138.5 | 57.6 | 47.8 | 33.1 | 0 | 0 | 0 | 0 | 0 | 0 | 0 | 0 | 47.7 | 0 | 0 | 21.1 | 44.7 | 0 | 0 | 0 | 0 | 0 | 0 | 0 | 0 | 0 | 0 | 14.4 | 1610 | 1643 | 1643 | 1643 | 788.8 | 797.1 | 735.6 | 720.5 | 227.83 | 210.66 | 204.76 | 203.24
2024-11-02 | 44 | Novembre | 2024-11-02 18:13 | 2024-11-03 00:03 | 41947 | 1 | S275JR1 | 61.41667 | 4 | 59 | 125 | 122.3 | 120.12 | 46 | 4066 | 278 | 2239 | 4.483 | 27.881 | 59.5 | 82.01 | 77.61 | 0 | 0 | 11.967 | 15.5 | 10.233 | 13.375 | 14.85 | 19.125 | 8.95 | 11.5 | 2000 | 625 | 2400 | 184 | 153 | 1198 | 0 | 0 | 0 | 500 | 298 | 1658 | 886.2 | [7 empty] | 0.118 | 0.736 | 0.0072 | 0.0066 | 0.0213 | 0.0287 | 0.166 | 2410/31R3 | 138.7 | 55.8 | 46.7 | 36.2 | 0 | 0 | 0 | 0 | 0 | 0 | 0 | 0 | 58.8 | 0 | 0 | 21.3 | 45 | 0 | 0 | 0 | 0 | 0 | 0 | 0 | 0 | 0 | 0 | 13.6 | 1652 | 1665 | 1660 | 1658 | 193.1 | 957.6 | 880.5 | 886.2 | 101.63 | 212.19 | 208.74 | 210.3
2024-11-02 | 44 | Novembre | 2024-11-02 16:28 | 2024-11-02 18:13 | 41946 | 1 | P355N2 | 56.74667 | 7 | 60 | 127 | 129.7 | 115.58 | 46.167 | 3884 | 286 | 3001 | 2.833 | 44.824 | 57 | 82.13 | 74.08 | 0 | 0 | 11.45 | 15.25 | 9.75 | 13.375 | 12.7 | 16.75 | 12.266 | 11.5 | 2000 | 625 | 2400 | 185 | 153 | 1820 | 0 | 122 | 0 | 500 | 298 | 1648 | 735 | 0.102 | 0.103 | 0.001 | 0.0042 | 0.0169 | 0.418 | 0.0822 | 0.164 | 1.1 | 0.0568 | 0.0073 | 0.0128 | 0.028 | 0.0902 | 2411/01R1 | 127.7 | 57 | 47.3 | 23.4 | 21.4 | 0 | 0 | 29.2 | 0 | 0 | 0 | 0 | 43.8 | 0 | 0 | 0 | 19.6 | 0 | 0 | 0 | 0 | 0 | 0 | 0 | 0 | 0 | 0 | 13.7 | 1652 | 1664 | 1652 | 1648 | 193.1 | 766 | 783.1 | 735 | 101.63 | 196.34 | 204.47 | 201.99
2024-11-02 | 44 | Novembre | 2024-11-02 15:29 | 2024-11-02 16:28 | 41945 | 1 | P355N2 | 58.6 | 4 | 61 | 127 | 124.8 | 129.295 | 41.417 | 3367 | 264 | 2231 | 2.733 | 46.463 | 54.25 | 74.58 | 78.59 | 0 | 0 | 11.717 | 15.75 | 9.683 | 12.75 | 12.75 | 17.125 | 7.267 | 8.625 | 2000 | 625 | 2400 | 184 | 153 | 1814 | 0 | 125 | 0 | 500 | 285 | 1642 | 632.9 | 0.0582 | 0.103 | 0.001 | 0.0044 | 0.0157 | 0.477 | 0.093 | 0.165 | 1.1 | 0.0745 | 0.0072 | 0.0142 | 0.049 | 0.0979 | 2411/01R1 | 138.8 | 54.7 | 49 | 35.1 | 23.1 | 0 | 0 | 31.1 | 0 | 0 | 0 | 0 | 49.4 | 0 | 0 | 0 | 21.3 | 0 | 0 | 0 | 0 | 0 | 0 | 0 | 0 | 0 | 0 | 13.9 | 1653 | 1689 | 1653 | 1642 | 194.5 | 1012.3 | 770.9 | 632.9 | 101.62 | 203.24 | 202.78 | 194.26
2024-11-02 | 44 | Novembre | 2024-11-02 14:28 | 2024-11-02 15:29 | 41944 | 1 | P355N2 | 61.08 | 8 | 60 | 128 | 127 | 121.05 | 42.4 | 3571 | 258 | 2256 | 2.133 | 60 | 56.375 | 77.39 | 79.78 | 0 | 0 | 11.85 | 15.75 | 9.333 | 12.75 | 12.8 | 17 | 8.417 | 10.75 | 2000 | 523 | 2400 | 203 | 204 | 1676 | 0 | 205 | 0 | 500 | 340 | 1680 | 843.6 | 0.0994 | 0.0883 | 0.001 | 0.0044 | 0.0199 | 0.457 | 0.115 | 0.152 | 0.997 | 0.12 | 0.0082 | 0.0155 | 0.0277 | 0.121 | 2411/01R1 | 138.9 | 55.8 | 49.2 | 33.9 | 22.9 | 0 | 0 | 31.2 | 0 | 0 | 0 | 0 | 49.4 | 0 | 0 | 0 | 21.3 | 0 | 0 | 0 | 0 | 0 | 0 | 0 | 0 | 0 | 0 | 14.1 | 1542 | 1695 | 1676 | 1680 | 320.7 | 913.9 | 910 | 843.6 | 198.61 | 192.48 | 202.47 | 194.74
2024-11-02 | 44 | Novembre | 2024-11-02 13:22 | 2024-11-02 14:28 | 41943 | 1 | S355TA | 66.17 | 5 | 62 | 124 | 123.2 | 105.756 | 44.183 | 3750 | 276 | 2400 | 1.733 | 71.538 | 58 | 80.22 | 78.76 | 0 | 0 | 10.7 | 14.625 | 9.983 | 13.625 | 14.883 | 19.25 | 8.617 | 10.5 | 2000 | 525 | 2400 | 205 | 204 | 1672 | 0 | 203 | 0 | 500 | 323 | 1692 | 819.7 | 0.159 | 0.122 | 0.0505 | 0.0052 | 0.0285 | 0.377 | 0.124 | 0.154 | 1.03 | 0.127 | 0.0078 | 0.0145 | 0.0947 | 0.099 | 2411/01R1 | 142.6 | 56.1 | 49.7 | 36.8 | 24.1 | 0 | 0 | 32.7 | 0 | 0 | 0 | 0 | 46.3 | 0 | 0 | 0 | 23.9 | 0 | 0 | 0 | 0 | 0 | 0 | 0 | 0 | 0 | 0 | 15.6 | 1565 | 1679 | 1689 | 1692 | 348 | 906.2 | 954.7 | 819.7 | 192.11 | 200.54 | 198.94 | 186.12
2024-11-02 | 44 | Novembre | 2024-11-02 12:25 | 2024-11-02 13:22 | 41942 | 1 | S355TA | 56.93 | 7 | 58 | 122 | 118.1 | 77.63 | 39.683 | 3108 | 259 | 2811 | 2.117 | 57.638 | 51.625 | 73.54 | 78.06 | 0 | 0 | 11.2 | 15.5 | 9.9 | 13.125 | 3.25 | 3.75 | 15.334 | 19 | 2000 | 523 | 2400 | 205 | 202 | 1671 | 0 | 209 | 0 | 500 | 270 | 1656 | 598.9 | 0.0425 | 0.0991 | 0.001 | 0.0043 | 0.0176 | 0.512 | 0.0843 | 0.156 | 1.03 | 0.114 | 0.0062 | 0.0143 | 0.071 | 0.0884 | 2411/01R1 | 138.4 | 54.8 | 48.6 | 35 | 23.1 | 0 | 0 | 30.4 | 0 | 0 | 0 | 0 | 50 | 0 | 0 | 0 | 20.7 | 0 | 0 | 0 | 0 | 0 | 0 | 0 | 0 | 0 | 0 | 14.2 | 1654 | 1661 | 1665 | 1656 | 197.4 | 674.1 | 809.4 | 598.9 | 102.16 | 188.58 | 199.84 | 182.6
2024-11-02 | 44 | Novembre | 2024-11-02 09:53 | 2024-11-02 12:25 | 41941 | 1 | S355TA | 151.92 | 4 | 61 | 128 | 127.4 | 126.424 | 42.183 | 3488 | 269 | 2811 | 151.783 | 0.843 | 53.875 | 76.97 | 76.63 | 0 | 0 | 11.55 | 15.5 | 9.967 | 13.25 | 14.8 | 19.25 | 5.867 | 5.875 | 2000 | 524 | 2400 | 205 | 203 | 1672 | 0 | 202 | 0 | 500 | 345 | 1645 | 842.9 | 0.0449 | 0.0756 | 0.001 | 0.003 | 0.0175 | 0.516 | 0.0814 | 0.143 | 1.03 | 0.106 | 0.0076 | 0.0153 | 0.0656 | 0.0887 | 2411/01R1 | 138.2 | 55.9 | 47.7 | 34.6 | 23.1 | 0 | 0 | 31.6 | 0 | 0 | 0 | 0 | 49.1 | 0 | 0 | 0 | 20.1 | 0 | 0 | 0 | 0 | 0 | 0 | 0 | 0 | 0 | 0 | 14.3 | 1621 | 1680 | 1673 | 1645 | 812.4 | 1157.5 | 1047.4 | 842.9 | 224.02 | 217.97 | 214.43 | 213.68
2024-11-02 | 44 | Novembre | 2024-11-02 08:46 | 2024-11-02 09:53 | 41940 | 1 | S355TA | 67.38 | 8 | 61 | 127 | 125.2 | 134.555 | 39.567 | 3360 | 259 | 2083 | 2.817 | 45.089 | 52 | 71.68 | 78.85 | 0 | 0 | 11.633 | 15.5 | 9.483 | 12.75 | 14.534 | 19 | 3.917 | 4.75 | 2000 | 525 | 2400 | 257 | 203 | 1669 | 0 | 203 | 0 | 500 | 308 | 1659 | 201.7 | 0.0645 | 0.0663 | 0.002 | 0.004 | 0.0207 | 0.391 | 0.107 | 0.148 | 1.05 | 0.118 | 0.0072 | 0.0085 | 0.0351 | 0.108 | 2411/01R1 | 138.3 | 56.5 | 48.6 | 33.2 | 23 | 0 | 0 | 31.3 | 0 | 0 | 0 | 0 | 48.9 | 0 | 0 | 0 | 21 | 0 | 0 | 0 | 0 | 0 | 0 | 0 | 0 | 0 | 0 | 14.1 | 1568 | 1655 | 1670 | 1652 | 441.9 | 198.3 | 217.1 | 837 | 208.06 | 101.95 | 100.5 | 209.36
2024-11-02 | 44 | Novembre | 2024-11-02 07:36 | 2024-11-02 08:46 | 41939 | 1 | S355TA | 69.33 | 5 | 61 | 127 | 125.5 | 115.727 | 44.067 | 3611 | 273 | 2103 | 2.783 | 45.629 | 53.5 | 74.07 | 72.84 | 0 | 0 | 15.433 | 16.625 | 9.167 | 12.25 | 15.15 | 19.25 | 4.317 | 5.375 | 2000 | 525 | 2400 | 257 | 203 | 1668 | 0 | 204 | 0 | 500 | 340 | 1658 | 795.3 | 0.061 | 0.09 | 0.001 | 0.005 | 0.0217 | 0.358 | 0.135 | 0.163 | 1.04 | 0.119 | 0.0081 | 0.0121 | 0.0493 | 0.141 | 2411/01R1 | 138.6 | 55.9 | 48.1 | 34.6 | 23 | 0 | 0 | 31.2 | 0 | 0 | 0 | 0 | 49.1 | 0 | 0 | 0 | 21.1 | 0 | 0 | 0 | 0 | 0 | 0 | 0 | 0 | 0 | 0 | 14.2 | 1588 | 1657 | 1706 | 1658 | 826.6 | 909 | 1666 | 795.3 | 243.24 | 212.71 | 230.58 | 202.35
2024-11-02 | 44 | Novembre | 2024-11-02 06:42 | 2024-11-02 07:36 | 41938 | 1 | S355T | 54.62 | 4 | 61 | 127 | 122 | 106.42 | 38.333 | 3136 | 254 | 1201 | 2.4 | 52.917 | 48.25 | 63.61 | 75.52 | 0 | 0 | 12.267 | 15.875 | 9.833 | 13 | 11.834 | 15.5 | 4.4 | 3.875 | 2000 | 628 | 2400 | 185 | 153 | 1716 | 0 | 0 | 0 | 500 | 300 | 1654 | 702.2 | 0.103 | 0.0901 | 0.002 | 0.0056 | 0.0287 | 0.536 | 0.185 | 0.159 | 1.07 | 0.0082 | 0.0094 | 0.0198 | 0.054 | 0.183 | 2410/31R3 | 130.4 | 54 | 47.9 | 28.5 | 0 | 0 | 0 | 0 | 0 | 0 | 0 | 0 | 46.3 | 0 | 0 | 20.1 | 44.6 | 0 | 0 | 0 | 0 | 0 | 0 | 7.5 | 0 | 0 | 0 | 11.9 | 1611 | 1678 | 1660 | 1654 | 434.1 | 812.1 | 737.1 | 702.2 | 183.38 | 193.03 | 195.68 | 195.38
2024-11-02 | 44 | Novembre | 2024-11-02 05:37 | 2024-11-02 06:42 | 41937 | 1 | S355T | 64.75 | 7 | 59 | 127 | 128 | 143.258 | 41.017 | 3311 | 258 | 1518 | 2.017 | 62.975 | 51.625 | 68.83 | 75.52 | 0 | 0 | 12.133 | 15.625 | 10.267 | 13.625 | 14.567 | 19 | 4.05 | 3.375 | 2000 | 628 | 2400 | 184 | 153 | 1721 | 0 | 0 | 0 | 500 | 278 | 1630 | 619.6 | 0.0828 | 0.0977 | 0.001 | 0.0069 | 0.0281 | 0.544 | 0.158 | 0.146 | 1.08 | 0.0092 | 0.0114 | 0.0164 | 0.0487 | 0.159 | 2410/31R3 | 137.5 | 57.8 | 46.4 | 33.3 | 0 | 0 | 0 | 0 | 0 | 0 | 0 | 0 | 47.2 | 0 | 0 | 21.5 | 44.4 | 0 | 0 | 0 | 0 | 0 | 0 | 0 | 0 | 0 | 0 | 13.9 | 1651 | 1676 | 1645 | 1630 | 681.1 | 824.3 | 686.8 | 619.6 | 194.76 | 195.21 | 198.63 | 199.21
2024-11-01 | 44 | Novembre | 2024-11-02 04:39 | 2024-11-02 05:37 | 41936 | 1 | S355T | 58.22 | 8 | 61 | 132 | 131.5 | 119.165 | 41.6 | 3595 | 263 | 1773 | 3.083 | 42.811 | 54.5 | 73.62 | 78.61 | 0 | 0 | 11.283 | 15.25 | 9.533 | 13.25 | 13.267 | 17.25 | 7.516 | 8.75 | 2000 | 630 | 2400 | 185 | 153 | 1720 | 0 | 0 | 0 | 500 | 298 | 1667 | 803 | 0.102 | 0.0816 | 0.0023 | 0.0108 | 0.031 | 0.537 | 0.153 | 0.138 | 1.03 | 0.0098 | 0.0127 | 0.0187 | 0.0312 | 0.152 | 2410/31R3 | 138.9 | 57.2 | 46.3 | 35.4 | 0 | 0 | 0 | 0 | 0 | 0 | 0 | 0 | 51.6 | 0 | 0 | 21.4 | 45.3 | 0 | 0 | 0 | 0 | 0 | 0 | 7.3 | 0 | 0 | 0 | 13.3 | 1584 | 1668 | 1670 | 1667 | 369.6 | 892.1 | 888.8 | 803 | 186.21 | 205.36 | 204 | 198.17
2024-11-01 | 44 | Novembre | 2024-11-02 03:41 | 2024-11-02 04:39 | 41935 | 1 | S355T | 57.78 | 5 | 61 | 126 | 125.3 | 119.281 | 40.333 | 3453 | 254 | 1487 | 2.783 | 45.269 | 54.625 | 72.11 | 81.26 | 0 | 0 | 11.717 | 15.75 | 9.817 | 13.375 | 14.1 | 19.25 | 4.7 | 6.125 | 2000 | 627 | 2400 | 184 | 153 | 1718 | 0 | 0 | 0 | 500 | 298 | 1658 | 771.3 | 0.0732 | 0.0949 | 0.001 | 0.0051 | 0.0244 | 0.792 | 0.158 | 0.142 | 1.06 | 0.0095 | 0.009 | 0.0175 | 0.0455 | 0.157 | 2410/31R3 | 138.3 | 57.5 | 45.8 | 35 | 0 | 0 | 0 | 0 | 0 | 0 | 0 | 0 | 48.7 | 0 | 0 | 21.2 | 44.7 | 0 | 0 | 0 | 0 | 0 | 0 | 0 | 0 | 0 | 0 | 14.2 | 1622 | 1647 | 1656 | 1658 | 579.4 | 732.3 | 812.7 | 771.3 | 198.63 | 202.26 | 205.03 | 200.1
2024-11-01 | 44 | Novembre | 2024-11-02 02:46 | 2024-11-02 03:41 | 41934 | 1 | S355T | 54.85 | 4 | 61 | 126 | 122.2 | 119.275 | 38.967 | 3379 | 257 | 1697 | 3.067 | 41.087 | 52 | 70.14 | 80.07 | 0 | 0 | 11.333 | 15.5 | 10.283 | 13.75 | 13.15 | 17.5 | 4.2 | 5.125 | 2000 | 627 | 2400 | 186 | 152 | 1723 | 0 | 0 | 0 | 500 | 298 | 1695 | 825.2 | 0.106 | 0.11 | 0.0023 | 0.0061 | 0.0321 | 0.742 | 0.168 | 0.153 | 1.1 | 0.0095 | 0.0093 | 0.0192 | 0.0834 | 0.168 | 2410/31R3 | 130.7 | 55.3 | 45.8 | 29.6 | 0 | 0 | 0 | 0 | 0 | 0 | 0 | 0 | 49.1 | 0 | 0 | 19.7 | 42.3 | 0 | 0 | 0 | 0 | 0 | 0 | 6.8 | 0 | 0 | 0 | 12.8 | 1594 | 1682 | 1678 | 1695 | 322.4 | 760.1 | 762.7 | 825.2 | 170.73 | 186 | 188.42 | 184.99
2024-11-01 | 44 | Novembre | 2024-11-02 01:48 | 2024-11-02 02:46 | 41933 | 1 | S355T | 57.58 | 7 | 58 | 129 | 128.8 | 118.844 | 43.633 | 3721 | 268 | 2286 | 2.75 | 46.909 | 57 | 78.63 | 78.38 | 0 | 0 | 12.3 | 15.625 | 9.7 | 13.375 | 14.267 | 19 | 7.367 | 8.75 | 2000 | 627 | 2400 | 184 | 152 | 1722 | 0 | 0 | 0 | 500 | 230 | 1661 | 735.8 | 0.0474 | 0.0801 | 0.001 | 0.0057 | 0.0247 | 0.644 | 0.173 | 0.153 | 1.07 | 0.0108 | 0.0101 | 0.0183 | 0.0536 | 0.169 | 2410/31R3 | 138.8 | 55.6 | 47.6 | 35.6 | 0 | 0 | 0 | 0 | 0 | 0 | 0 | 0 | 47.5 | 0 | 0 | 21.3 | 45.4 | 0 | 0 | 0 | 0 | 0 | 0 | 0 | 0 | 0 | 0 | 14.4 | 1645 | 1664 | 1655 | 1661 | 754.5 | 781 | 749.2 | 735.8 | 205.54 | 197.76 | 199.59 | 195.01
2024-11-01 | 44 | Novembre | 2024-11-02 00:51 | 2024-11-02 01:48 | 41932 | 1 | S355T | 57.87 | 8 | 61 | 127 | 126 | 142.865 | 41.467 | 3576 | 256 | 2048 | 2.683 | 47.329 | 55.375 | 75.54 | 80.12 | 0 | 0 | 11.25 | 15.375 | 9.75 | 13.125 | 14.467 | 19.375 | 6 | 7.5 | 2000 | 627 | 2400 | 185 | 153 | 1713 | 0 | 0 | 0 | 500 | 310 | 1673 | 789.6 | 0.062 | 0.0917 | 0.001 | 0.0054 | 0.0287 | 0.535 | 0.167 | 0.152 | 1.07 | 0.01 | 0.0086 | 0.0181 | 0.059 | 0.168 | 2410/31R3 | 138.6 | 56.7 | 46.8 | 35.1 | 0 | 0 | 0 | 0 | 0 | 0 | 0 | 0 | 50.9 | 0 | 0 | 20.7 | 45.4 | 0 | 0 | 0 | 0 | 0 | 0 | 7.5 | 0 | 0 | 0 | 14.1 | 1599 | 1696 | 1674 | 1673 | 490.2 | 898.2 | 805.9 | 789.6 | 198.83 | 190.67 | 194.64 | 193.68
2024-11-01 | 44 | Novembre | 2024-11-01 23:56 | 2024-11-02 00:51 | 41931 | 1 | S355T | 54.5 | 5 | 61 | 128 | 126.6 | 119.281 | 39.333 | 3277 | 257 | 1671 | 2.65 | 48.302 | 51.875 | 69.6 | 79.13 | 0 | 0 | 11.683 | 15.5 | 10.2 | 13.5 | 14.5 | 19 | 2.95 | 3.75 | 2000 | 627 | 2400 | 185 | 154 | 1716 | 0 | 0 | 0 | 500 | 298 | 1641 | 724.1 | 0.0755 | 0.0908 | 0.001 | 0.0057 | 0.0296 | 0.589 | 0.166 | 0.156 | 0.995 | 0.0078 | 0.0083 | 0.0215 | 0.0975 | 0.166 | 2410/31R3 | 138.3 | 54.8 | 46.7 | 36.8 | 0 | 0 | 0 | 0 | 0 | 0 | 0 | 0 | 47.1 | 0 | 0 | 21.3 | 45.2 | 0 | 0 | 0 | 0 | 0 | 0 | 0 | 0 | 0 | 0 | 13.9 | 1605 | 1653 | 1646 | 1641 | 619.4 | 744.7 | 780.8 | 724.1 | 212.77 | 200.24 | 207.52 | 204.69
2024-11-01 | 44 | Novembre | 2024-11-01 18:15 | 2024-11-01 23:56 | 41930 | 1 | S355T | 54.54667 | 4 | 61 | 125 | 120.7 | 119.714 | 44.417 | 3811 | 277 | 1982 | 2.767 | 45.181 | 57 | 77.69 | 77 | 0 | 0 | 12.15 | 15.5 | 9.467 | 12.375 | 14.9 | 19.125 | 7.9 | 9.875 | 2000 | 628 | 2400 | 185 | 152 | 1714 | 0 | 0 | 0 | 500 | 305 | 1657 | 740.2 | 0.071 | 0.0964 | 0.001 | 0.0053 | 0.0263 | 0.383 | 0.159 | 0.117 | 0.924 | 0.0069 | 0.0076 | 0.0235 | 0.0464 | 0.164 | 2410/31R3 | 138.7 | 57.2 | 47.5 | 34 | 0 | 0 | 0 | 0 | 0 | 0 | 0 | 0 | 58.3 | 0 | 0 | 21.4 | 45.2 | 0 | 0 | 0 | 0 | 0 | 0 | 0 | 0 | 0 | 0 | 13.8 | 1652 | 1657 | 1654 | 1657 | 193.3 | 846.9 | 821.4 | 740.2 | 101.7 | 207.51 | 206.89 | 197.62
2024-11-01 | 44 | Novembre | 2024-11-01 17:15 | 2024-11-01 18:15 | 41929 | 1 | S275JR1 | 59.5 | 4 | 61 | 127 | 128.2 | 109.495 | 41.533 | 3482 | 254 | 1787 | 2.85 | 44.561 | 53.25 | 72.06 | 76.93 | 0 | 0 | 11.583 | 15.375 | 10.083 | 13.5 | 14.667 | 19 | 5.2 | 5.25 | 2000 | 627 | 2400 | 185 | 153 | 1207 | 0 | 0 | 0 | 500 | 330 | 1641 | 725.1 | 0.071 | 0.0964 | 0.001 | 0.0053 | 0.0263 | 0.383 | 0.159 | 0.0983 | 0.739 | 0.0044 | 0.0075 | 0.0188 | 0.0627 | 0.166 | 2410/31R1 | 128.9 | 55.7 | 49.2 | 24 | 0 | 0 | 0 | 0 | 0 | 0 | 0 | 0 | 38.7 | 0 | 0 | 27.6 | 39.4 | 0 | 0 | 0 | 0 | 0 | 0 | 0 | 0 | 0 | 0 | 12.5 | 1623 | 1674 | 1643 | 1641 | 573.6 | 840.2 | 732.5 | 725.1 | 197.35 | 197.7 | 204.45 | 204.79
2024-11-01 | 44 | Novembre | 2024-11-01 16:11 | 2024-11-01 17:15 | 41928 | 1 | S275JR1 | 64.28 | 7 | 58 | 129 | 128.3 | 121.523 | 41.567 | 3543 | 263 | 1519 | 2.7 | 47.778 | 54.375 | 72.3 | 78.49 | 0 | 0 | 12.767 | 16.75 | 9.5 | 12.5 | 14.766 | 19.375 | 4.533 | 5.75 | 2000 | 627 | 2400 | 184 | 153 | 1207 | 0 | 0 | 0 | 500 | 323 | 1644 | 770.7 | 0.105 | 0.0925 | 0.001 | 0.006 | 0.0292 | 0.873 | 0.17 | 0.125 | 0.759 | 0.0049 | 0.0071 | 0.0175 | 0.0633 | 0.172 | 2410/31R1 | 138.7 | 55.5 | 49 | 34.2 | 0 | 0 | 0 | 0 | 0 | 0 | 0 | 0 | 47.4 | 0 | 0 | 29 | 40.5 | 0 | 0 | 0 | 0 | 0 | 0 | 6.8 | 0 | 0 | 0 | 15 | 1483 | 1653 | 1659 | 1644 | 10.9 | 721.3 | 917.1 | 770.7 | -18.52 | 197.89 | 212.27 | 207.64
2024-11-01 | 44 | Novembre | 2024-11-01 15:10 | 2024-11-01 16:11 | 41927 | 1 | S275JR1 | 60.53 | 5 | 62 | 130 | 127.8 | 141.728 | 42.95 | 3682 | 257 | 1321 | 2.5 | 52 | 55.375 | 72.88 | 77.36 | 0 | 0 | 11.75 | 15.5 | 10.217 | 13.625 | 13.067 | 17.25 | 7.916 | 9 | 2000 | 627 | 2400 | 184 | 154 | 1195 | 0 | 0 | 0 | 500 | 323 | 1658 | 780 | 0.117 | 0.0847 | 0.0024 | 0.0062 | 0.0291 | 0.654 | 0.188 | 0.116 | 0.73 | 0.0082 | 0.0084 | 0.0203 | 0.0438 | 0.188 | 2410/31R1 | 138.5 | 55.3 | 48.6 | 34.6 | 0 | 0 | 0 | 0 | 0 | 0 | 0 | 0 | 44.3 | 0 | 0 | 28.4 | 40.1 | 0 | 0 | 0 | 0 | 0 | 0 | 0 | 0 | 0 | 0 | 15.1 | 1566 | 1653 | 1654 | 1658 | 346.9 | 803.7 | 196.3 | 780 | 191.33 | 205.84 | 101.75 | 200.92
2024-11-01 | 44 | Novembre | 2024-11-01 14:16 | 2024-11-01 15:10 | 41926 | 1 | S275JR1 | 54.57 | 8 | 61 | 125 | 125.7 | 121.541 | 36.933 | 3007 | 230 | 1060 | 2.05 | 60.976 | 48.25 | 62.55 | 78.39 | 0 | 0 | 12.05 | 15.75 | 10.183 | 13.5 | 13.584 | 17.875 | 1.117 | 1 | 2000 | 626 | 2400 | 184 | 152 | 1194 | 0 | 0 | 0 | 500 | 300 | 1639 | 623.3 | 0.0898 | 0.117 | 0.001 | 0.005 | 0.0251 | 0.834 | 0.17 | 0.159 | 0.805 | 0.0062 | 0.008 | 0.0196 | 0.0894 | 0.183 | 2410/31R1 | 130.2 | 56.1 | 47.7 | 26.4 | 0 | 0 | 0 | 0 | 0 | 0 | 0 | 0 | 42.3 | 0 | 0 | 28.2 | 39.1 | 0 | 0 | 0 | 0 | 0 | 0 | 7.6 | 0 | 0 | 0 | 13 | 1702 | 1710 | 1708 | 1639 | 780.4 | 744.6 | 951.5 | 623.3 | 177.1 | 169.32 | 188.39 | 194.76
2024-11-01 | 44 | Novembre | 2024-11-01 12:05 | 2024-11-01 14:16 | 41925 | 1 | S275JR1 | 53.99667 | 4 | 60 | 127 | 123.4 | 121.609 | 40.867 | 3380 | 233 | 1754 | 2.517 | 50.464 | 51.875 | 70.16 | 76.16 | 0 | 0 | 10.867 | 14.75 | 10.333 | 13.75 | 14.3 | 19 | 5.367 | 4.375 | 2000 | 627 | 2400 | 184 | 153 | 1201 | 0 | 0 | 0 | 500 | 300 | 1636 | 694.2 | 0.0521 | 0.103 | 0.001 | 0.005 | 0.0228 | 0.564 | 0.168 | 0.106 | 0.747 | 0.0096 | 0.0079 | 0.02 | 0.0849 | 0.167 | 2410/31R1 | 138.8 | 57 | 47.8 | 34 | 0 | 0 | 0 | 0 | 0 | 0 | 0 | 0 | 45.2 | 0 | 0 | 29.1 | 40.1 | 0 | 0 | 0 | 0 | 0 | 0 | 0 | 0 | 0 | 0 | 13.9 | 1687 | 1615 | 1661 | 1636 | 1016.2 | 666.7 | 872.8 | 694.2 | 204.61 | 212.75 | 207.55 | 204.31
2024-11-01 | 44 | Novembre | 2024-11-01 11:04 | 2024-11-01 12:05 | 41924 | 1 | S275JR1 | 60.55 | 7 | 58 | 129 | 126.5 | 121.788 | 41.033 | 3505 | 236 | 1459 | 2.917 | 44.229 | 52.375 | 69.83 | 76.58 | 0 | 0 | 11.85 | 15.375 | 10.283 | 13.625 | 14.134 | 18.125 | 4.766 | 5.25 | 2000 | 627 | 2400 | 183 | 153 | 1196 | 0 | 0 | 0 | 500 | 308 | 1636 | 718.6 | 0.0986 | 0.109 | 0.0077 | 0.0061 | 0.0312 | 0.424 | 0.172 | 0.12 | 0.739 | 0.0084 | 0.0076 | 0.0224 | 0.0704 | 0.165 | 2410/31R1 | 138.1 | 54.9 | 48.7 | 34.5 | 0 | 0 | 0 | 0 | 0 | 0 | 0 | 0 | 47.5 | 0 | 0 | 29.1 | 40 | 0 | 0 | 0 | 0 | 0 | 0 | 7.4 | 0 | 0 | 0 | 14.1 | 1614 | 1630 | 1646 | 1636 | 530.8 | 625.7 | 780.8 | 718.6 | 196.53 | 199.93 | 207.52 | 206.85
2024-11-01 | 44 | Novembre | 2024-11-01 09:58 | 2024-11-01 11:04 | 41923 | 1 | S275JR1 | 66.22 | 5 | 62 | 129 | 129.3 | 122.088 | 40.35 | 3343 | 224 | 1788 | 2.3 | 56.087 | 52.25 | 70.52 | 77.7 | 0 | 0 | 11.55 | 14.5 | 9.8 | 13.25 | 14.583 | 19 | 4.417 | 5.5 | 2000 | 627 | 2400 | 189 | 153 | 1201 | 0 | 0 | 0 | 500 | 308 | 1620 | 738 | 0.0577 | 0.0631 | 0.0012 | 0.0056 | 0.0347 | 0.567 | 0.115 | 0.112 | 0.727 | 0.0066 | 0.0075 | 0.0226 | 0.0638 | 0.115 | 2410/31R1 | 130.6 | 57.5 | 47.5 | 25.6 | 0 | 0 | 0 | 0 | 0 | 0 | 0 | 0 | 39.9 | 0 | 0 | 28.8 | 39 | 0 | 0 | 0 | 0 | 0 | 0 | 0 | 0 | 0 | 0 | 12.6 | 1611 | 1643 | 1643 | 1620 | 844.7 | 821.7 | 835.5 | 738 | 232.32 | 212.9 | 214.12 | 217.5
2024-11-01 | 44 | Novembre | 2024-11-01 08:38 | 2024-11-01 09:58 | 41922 | 1 | S355TA | 79.65 | 8 | 62 | 129 | 131.1 | 105.628 | 47.533 | 3975 | 250 | 3811 | 2.55 | 50.588 | 62.125 | 90.71 | 78.42 | 0 | 0 | 11.783 | 16 | 9.95 | 13.125 | 14.2 | 19 | 11.6 | 13.5 | 2000 | 524 | 2400 | 204 | 203 | 1665 | 0 | 202 | 0 | 500 | 370 | 1651 | 903.7 | 0.0441 | 0.0689 | 0.001 | 0.0049 | 0.0282 | 0.441 | 0.0977 | 0.139 | 1.01 | 0.114 | 0.0083 | 0.0178 | 0.0358 | 0.107 | 2410/31R2 | 139.7 | 56.3 | 46.9 | 36.5 | 24.1 | 18.8 | 0 | 14.3 | 0 | 0 | 0 | 0 | 41 | 0 | 0 | 0 | 20.5 | 0 | 0 | 0 | 0 | 0 | 0 | 7.4 | 0 | 0 | 0 | 13.6 | 1589 | 1654 | 1654 | 1651 | 746.8 | 875.5 | 910.1 | 903.7 | 235.23 | 211.58 | 214.43 | 215.54
2024-11-01 | 44 | Novembre | 2024-11-01 07:35 | 2024-11-01 08:38 | 41921 | 1 | S355TA | 63.15 | 4 | 61 | 131 | 130.2 | 134.783 | 40.533 | 3149 | 221 | 1983 | 1.567 | 83.617 | 51.75 | 70.23 | 76.6 | 0 | 0 | 13.517 | 16.75 | 9.717 | 13.125 | 11.017 | 14.375 | 6.283 | 7.5 | 2400 | 526 | 2400 | 255 | 203 | 1671 | 0 | 201 | 0 | 500 | 355 | 1636 | 862.4 | 0.037 | 0.0535 | 0.001 | 0.0058 | 0.0269 | 0.452 | 0.107 | 0.135 | 0.97 | 0.111 | 0.0088 | 0.0244 | 0.0308 | 0.116 | 2410/31R2 | 130.2 | 57.6 | 48.8 | 23.8 | 22.2 | 17.8 | 0 | 13.8 | 0 | 0 | 0 | 0 | 30.8 | 0 | 0 | 0 | 21.5 | 0 | 0 | 0 | 0 | 0 | 0 | 0 | 0 | 0 | 0 | 13.7 | 1619 | 1668 | 1677 | 1636 | 935.6 | 977.9 | 1041.2 | 862.4 | 235.48 | 212.1 | 211.82 | 220.25
2024-11-01 | 44 | Novembre | 2024-11-01 05:56 | 2024-11-01 07:35 | 41920 | 1 | S355TA | 59.39667 | 7 | 59 | 130 | 130.2 | 94.785 | 42.583 | 3545 | 240 | 2078 | 2.983 | 43.575 | 54 | 74.14 | 76.09 | 0 | 0 | 11.567 | 14.875 | 10.1 | 13.125 | 12.833 | 16.375 | 8.083 | 9.5 | 2000 | 522 | 2000 | 254 | 203 | 1672 | 0 | 205 | 0 | 500 | 378 | 1657 | 917.9 | 0.0459 | 0.0796 | 0.001 | 0.0056 | 0.0339 | 0.521 | 0.143 | 0.132 | 0.991 | 0.113 | 0.0087 | 0.0263 | 0.0703 | 0.148 | 2410/31R2 | 130.5 | 56.6 | 46.3 | 27.6 | 22.1 | 18.4 | 0 | 14.4 | 0 | 0 | 0 | 0 | 35.6 | 0 | 0 | 0 | 19.4 | 0 | 0 | 0 | 0 | 0 | 0 | 7.5 | 0 | 0 | 0 | 13.1 | 1582 | 1659 | 1669 | 1657 | 20.9 | 929.9 | 999.4 | 917.9 | -24.02 | 213.29 | 213.16 | 213.42
2024-10-31 | 44 | Octobre | 2024-11-01 04:17 | 2024-11-01 05:56 | 41919 | 1 | S275JR1 | 67 | 5 | 62 | 128 | 128.2 | 119.594 | 45.267 | 3718 | 245 | 2161 | 2.767 | 46.265 | 57.125 | 78.14 | 75.72 | 0 | 0 | 12.167 | 15.75 | 10.367 | 13.375 | 14.966 | 18.75 | 7.766 | 9.125 | 2400 | 627 | 2400 | 183 | 153 | 1200 | 0 | 0 | 0 | 500 | 300 | 1644 | 708.3 | 0.0591 | 0.078 | 0.001 | 0.007 | 0.0341 | 0.949 | 0.168 | 0.113 | 0.747 | 0.0051 | 0.0095 | 0.0293 | 0.0708 | 0.168 | 2410/31R3 | 130 | 56.2 | 47.5 | 26.3 | 0 | 0 | 0 | 0 | 0 | 0 | 0 | 0 | 42.7 | 0 | 0 | 20.3 | 42.1 | 0 | 0 | 0 | 0 | 0 | 0 | 0 | 0 | 0 | 0 | 15 | 1598 | 1609 | 1606 | 1644 | 685.3 | 624.6 | 608.3 | 708.3 | 224.02 | 211.21 | 210.9 | 201.44
2024-10-31 | 44 | Octobre | 2024-11-01 03:14 | 2024-11-01 04:17 | 41918 | 1 | S275JR1 | 62.33 | 4 | 62 | 125 | 124.4 | 120.141 | 44.25 | 3603 | 251 | 1794 | 2.783 | 44.91 | 56.5 | 75.69 | 76.61 | 0 | 0 | 12.117 | 16 | 10.183 | 13.25 | 16.65 | 20.75 | 5.3 | 6.5 | 2400 | 627 | 2400 | 183 | 154 | 1198 | 0 | 0 | 0 | 500 | 363 | 1628 | 864.8 | 0.0497 | 0.0678 | 0.001 | 0.0067 | 0.0325 | 0.478 | 0.172 | 0.115 | 0.776 | 0.0062 | 0.0091 | 0.0229 | 0.0633 | 0.176 | 2410/31R3 | 138.6 | 55.6 | 46.5 | 36.5 | 0 | 0 | 0 | 0 | 0 | 0 | 0 | 0 | 50.3 | 0 | 0 | 21.7 | 45.1 | 0 | 0 | 0 | 0 | 0 | 0 | 7.5 | 0 | 0 | 0 | 14 | 1603 | 1610 | 1631 | 1628 | 780.7 | 755.9 | 920.6 | 864.8 | 230.88 | 224.7 | 227.77 | 224.8