## Sheet1
[20 empty] | Energie Electrique | [12 empty] | Additifs | [10 empty] | Echantillons |  | Analyses (Last EAF) | [6 empty] | Analyses (First LF) | [6 empty] | Recette PAF | [28 empty] | Températures |  |  |  | PPM O2 |  |  |  | FEM
Date | Sem. | Mois | Heure Début | Heure Fin | N° Coulée | N° Trait. | Grade | Tap to Tap | N° Poche | Poids Tare | Poids Tappé | Poids Acier CCM | Poids Brames | Power On | Oxy. | GPL | C Injecté | Temps Vidange | Débit EBT | Energie Elec. | Energie Eq. | Puissance Active | Préparation Durée | Préparation Eng. Elec. | Panier1 Durée | Panier1 Eng. Elec. | Panier2 Durée | Panier2 Eng. Elec. | Panier3 Durée | Panier3 Eng. Elec. | Refinning Durée | Refining Eng. Elec. | CaO | CaO Tapp. | MgO | MgO Tapp. | AL Ca | FeMn Hc | FeMn LC | FeSi | SiMn | C Chargé | Al MHS | °C Temp. (Final) | PPM O2 (Final) | C (EAF) | Mn (EAF) | Si (EAF) | P (EAF) | S (EAF) | Al (EAF) | Cu (EAF) | C (LF) | Mn (LF) | Si (LF) | P (LF) | S (LF) | Al (LF) | Cu (LF) | N° Recette | Total Ferrailles | Poids Panier 1 | Poids Panier 2 | Poids Panier 3 | BS2 BS2 | HBI HBI | HBI HBI CF | Imp. Auto | Imp. Bonus | Imp. Broyée | Imp. Mixte (HMS 1/2) | Imp. Neuve | MS MS | MS MS Broyée | Nat. Neuve | Nat. Bonus | Nat. Broyée | Nat. Mixte | Nat. Rails | Nat. Roue de train | Nat. Massive | Plaques Scories | Pig Iron | Scorie Blanche | Tundish | Cylindres STM Oxy. | Cylindre LAF Oxy. | Rails Train | Tempér. (1) | Tempér. (2) | Tempér. (3) | Tempér. (4) | PPMO2 (1) | PPMO2 (2) | PPMO2 (3) | PPMO2 (4) | FEM (1) | FEM (2) | FEM (3) | FEM (4)
2024-12-31 | 53 | Décembre | 2025-01-01 02:37 | 2025-01-01 03:33 | 42501 | 1 | S275J02 | 55.82 | 5 | 64 | 123 | 123.8 | 117.851 | 37.817 | 3044 | 220 | 1264 | 3.333 | 36.9 | 49.5 | 64.71 | 78.54 | 0 | 0 | 15.567 | 21 | 22.25 | 28.5 | 0 | 0 | 0 | 0 | 2200 | 637 | 2400 | 189 | 159 | 1263 | 0 | 0 | 0 | 400 | 320 | 1650 | 669.3 | 0.105 | 0.101 | 0.0041 | 0.0063 | 0.0273 | 0.588 | 0.169 | 0.158 | 0.697 | 0.0084 | 0.0095 | 0.0338 | 0.0844 | 0.177 | 2412/30R2 | 134.4 | 78.4 | 56 | 0 | 0 | 6.8 | 0 | 17.3 | 0 | 0 | 0 | 0 | 27.1 | 0 | 0 | 33.2 | 43.3 | 0 | 0 | 0 | 0 | 0 | 0 | 6.7 | 0 | 0 | 0 | 0 | 1606 | 1681 | 1636 | 1650 | 404.5 | 771.2 | 571.3 | 669.3 | 180.9 | 187.61 | 189.99 | 194.02
2024-12-31 | 53 | Décembre | 2025-01-01 01:48 | 2025-01-01 02:37 | 42500 | 1 | S275J02 | 49.27 | 6 | 65 | 122 | 124.5 | 118.103 | 36.85 | 2964 | 218 | 1349 | 3.667 | 33.273 | 48.875 | 64.18 | 79.58 | 0 | 0 | 15.367 | 20.75 | 21.483 | 28.125 | 0 | 0 | 0 | 0 | 2200 | 639 | 2400 | 191 | 160 | 1258 | 0 | 0 | 0 | 400 | 320 | 1657 | 737.2 | 0.108 | 0.0857 | 0.0076 | 0.0095 | 0.0321 | 0.479 | 0.176 | 0.117 | 0.795 | 0.0085 | 0.0101 | 0.025 | 0.0746 | 0.177 | 2412/30R2 | 125.6 | 78.4 | 47.2 | 0 | 0 | 7.1 | 0 | 13.8 | 0 | 0 | 0 | 0 | 26 | 0 | 0 | 31.2 | 41 | 0 | 0 | 0 | 0 | 0 | 0 | 0 | 6.5 | 0 | 0 | 0 | 1624 | 1631 | 1657 |  | 408.5 | 559.2 | 737.2 |  | 171.85 | 191.13 | 197.32
2024-12-31 | 53 | Décembre | 2025-01-01 00:53 | 2025-01-01 01:48 | 42499 | 1 | S275J02 | 54.65 | 2 | 64 | 120 | 119 | 131.105 | 41.267 | 3514 | 232 | 1739 | 3.95 | 30.38 | 54.25 | 72.87 | 78.88 | 0 | 0 | 15.017 | 20.125 | 26.25 | 34.125 | 0 | 0 | 0 | 0 | 2200 | 637 | 2400 | 189 | 159 | 1257 | 0 | 0 | 0 | 400 | 320 | 1668 | 952.4 | 0.0717 | 0.0806 | 0.0022 | 0.0068 | 0.0292 | 0.868 | 0.181 | 0.116 | 0.836 | 0.0135 | 0.0091 | 0.0212 | 0.0957 | 0.174 | 2412/30R2 | 134.3 | 79.5 | 54.8 | 0 | 0 | 6.9 | 0 | 17.4 | 0 | 0 | 0 | 0 | 26.8 | 0 | 0 | 33.5 | 42.3 | 0 | 0 | 0 | 0 | 0 | 0 | 7.4 | 0 | 0 | 0 | 0 | 1652 | 1667 | 1673 | 1668 | 192.5 | 930.5 | 948.9 | 952.4 | 101.4 | 209 | 207.18 | 210.16
2024-12-31 | 53 | Décembre | 2024-12-31 23:40 | 2025-01-01 00:53 | 42498 | 1 | S275J02 | 72.85 | 8 | 64 | 125 | 126.8 | 117.933 | 43.95 | 3926 | 249 | 2522 | 4.217 | 29.644 | 58 | 81.14 | 79.18 | 0 | 0 | 13.933 | 19 | 30.016 | 38.875 | 0 | 0 | 0 | 0 | 2200 | 637 | 2400 | 190 | 159 | 1259 | 0 | 0 | 0 | 400 | 320 | 1650 | 885.5 | 0.0686 | 0.0765 | 0.001 | 0.0064 | 0.0317 | 0.255 | 0.187 | 0.11 | 0.81 | 0.0095 | 0.0101 | 0.0256 | 0.0747 | 0.187 | 2412/30R2 | 134.5 | 78.7 | 55.8 | 0 | 0 | 6.8 | 0 | 17.6 | 0 | 0 | 0 | 0 | 27.1 | 0 | 0 | 32.8 | 43.1 | 0 | 0 | 0 | 0 | 0 | 0 | 0 | 7.1 | 0 | 0 | 0 | 1615 | 1639 | 1642 | 1650 | 603.8 | 455.4 | 556.5 | 885.5 | 205.46 | 171.7 | 184.81 | 214.59
2024-12-31 | 53 | Décembre | 2024-12-31 18:04 | 2024-12-31 23:40 | 42497 | 1 | S275J02 | 52.18333 | 5 | 63 | 122 | 123.9 | 117.757 | 43.083 | 3587 | 249 | 1642 | 3.483 | 35.024 | 54.5 | 73.01 | 75.9 | 0 | 0 | 18.217 | 22.375 | 24.867 | 32.125 | 0 | 0 | 0 | 0 | 2200 | 640 | 2400 | 190 | 318 | 2520 | 0 | 0 | 0 | 0 | 320 | 1652 | 192.8 | 0.0476 | 0.0655 | 0.001 | 0.0069 | 0.0387 | 0.719 | 0.168 | 0.102 | 0.744 | 0.0066 | 0.0083 | 0.0381 | 0.0745 | 0.172 | 2412/30R2 | 136.5 | 79.9 | 56.6 | 0 | 0 | 7.2 | 0 | 17.9 | 0 | 0 | 0 | 0 | 33.9 | 0 | 0 | 32.9 | 44.6 | 0 | 0 | 0 | 0 | 0 | 0 | 0 | 0 | 0 | 0 | 0 | 1702 | 1650 | 1641 | 1652 | 69.8 | 1007.3 | 1006.4 | 192.8 | -0.07 | 224.05 | 228.88 | 101.51
2024-12-31 | 53 | Décembre | 2024-12-31 16:48 | 2024-12-31 18:04 | 42496 | 1 | S235JR | 55.46333 | 6 | 64 | 126 | 127.6 | 111.909 | 43.4 | 3650 | 241 | 2092 | 3.75 | 33.6 | 56.625 | 77.14 | 78.28 | 0 | 0 | 14.283 | 19.125 | 29.117 | 37.125 | 0 | 0 | 0 | 0 | 2200 | 635 | 2400 | 189 | 158 | 939 | 0 | 0 | 0 | 200 | 320 | 1644 | 870.5 | 0.0772 | 0.0637 | 0.0018 | 0.0074 | 0.0293 | 0.593 | 0.144 | 0.0656 | 0.595 | 0.0123 | 0.0087 | 0.014 | 0.0553 | 0.148 | 2412/31R1 | 134.6 | 78.5 | 56.1 | 0 | 0 | 6.5 | 0 | 16.5 | 0 | 0 | 0 | 0 | 34.5 | 0 | 0 | 26.6 | 43.2 | 0 | 0 | 0 | 0 | 0 | 7.3 | 0 | 0 | 0 | 0 | 0 | 1577 | 1641 | 1650 | 1644 | 601 | 916 | 916.7 | 870.5 | 225.79 | 221.96 | 217.13 | 216.59
2024-12-31 | 53 | Décembre | 2024-12-31 15:48 | 2024-12-31 16:48 | 42495 | 1 | S235JR | 60.1 | 3 | 58 | 119 | 119.4 | 108.935 | 39.4 | 3279 | 230 | 1160 | 3.517 | 33.839 | 50.25 | 65.77 | 76.52 | 0 | 0 | 14.933 | 19.125 | 24.467 | 31.125 | 0 | 0 | 0 | 0 | 2200 | 635 | 2400 | 189 | 316 | 1870 | 0 | 0 | 0 | 200 | 353 | 1628 | 882.9 | 0.0598 | 0.0688 | 0.001 | 0.0059 | 0.0331 | 0.443 | 0.172 | 0.102 | 0.629 | 0.0106 | 0.0097 | 0.0192 | 0.077 | 0.176 | 2412/31R1 | 134.6 | 80 | 54.6 | 0 | 0 | 6.8 | 0 | 17.5 | 0 | 0 | 0 | 0 | 27.4 | 0 | 0 | 26.3 | 42.7 | 0 | 0 | 0 | 0 | 0 | 6.5 | 0 | 7.4 | 0 | 0 | 0 | 1600 | 1662 | 1635 | 1628 | 617 | 973.6 | 896.7 | 882.9 | 215.21 | 215.04 | 223.66 | 226.33
2024-12-31 | 53 | Décembre | 2024-12-31 14:53 | 2024-12-31 15:48 | 42494 | 1 | S235JR | 54.55 | 8 | 63 | 120 | 116.3 | 126.723 | 41.45 | 3481 | 232 | 1257 | 3.65 | 32.877 | 54.75 | 71.29 | 79.25 | 0 | 0 | 14.95 | 19.75 | 26.5 | 35 | 0 | 0 | 0 | 0 | 2200 | 635 | 2400 | 189 | 158 | 939 | 0 | 0 | 0 | 400 | 353 | 1652 | 192.8 | 0.0866 | 0.0751 | 0.001 | 0.0067 | 0.0374 | 0.52 | 0.183 | 0.1 | 0.669 | 0.0068 | 0.0095 | 0.0186 | 0.0411 | 0.187 | 2412/30R2 | 134.3 | 81.8 | 52.5 | 0 | 0 | 6.8 | 0 | 17.8 | 0 | 0 | 0 | 0 | 25.8 | 0 | 0 | 33.8 | 42.7 | 0 | 0 | 0 | 0 | 0 | 0 | 7.4 | 0 | 0 | 0 | 0 | 1544 | 1635 | 1638 | 1652 | 463.6 | 909.2 | 871.3 | 192.8 | 224.65 | 224.68 | 219.92 | 101.51
2024-12-31 | 53 | Décembre | 2024-12-31 13:58 | 2024-12-31 14:53 | 42493 | 1 | S235JR | 55.3 | 5 | 64 | 121 | 123.2 | 114.431 | 39.283 | 3219 | 226 | 1131 | 4.117 | 29.393 | 51 | 66.21 | 77.9 | 0 | 0 | 15.45 | 20.625 | 23.833 | 30.375 | 0 | 0 | 0 | 0 | 2200 | 636 | 2400 | 190 | 316 | 1876 | 0 | 0 | 0 | 0 | 313 | 1621 | 775.3 | 0.0711 | 0.0951 | 0.001 | 0.0073 | 0.0294 | 0.568 | 0.178 | 0.109 | 0.529 | 0.0045 | 0.01 | 0.0235 | 0.0255 | 0.186 | 2412/30R2 | 139.9 | 81 | 58.9 | 0 | 0 | 7.2 | 0 | 17.1 | 0 | 0 | 0 | 0 | 27.1 | 0 | 0 | 33.6 | 47.6 | 0 | 0 | 0 | 0 | 0 | 0 | 0 | 7.3 | 0 | 0 | 0 | 1648 | 1634 | 1668 | 1621 | 866.7 | 884.7 | 1008.2 | 775.3 | 214.1 | 223.21 | 214.34 | 220.58
2024-12-31 | 53 | Décembre | 2024-12-31 12:59 | 2024-12-31 13:58 | 42492 | 1 | S235JR | 59 | 6 | 64 | 123 | 122.1 | 108.036 | 43.65 | 3382 | 236 | 1161 | 3.55 | 34.648 | 52.875 | 68.74 | 72.68 | 0 | 0 | 16.633 | 20.125 | 27.016 | 32.75 | 0 | 0 | 0 | 0 | 2200 | 636 | 2400 | 189 | 159 | 939 | 0 | 0 | 0 | 400 | 313 | 1638 | 782.2 | 0.0643 | 0.0816 | 0.001 | 0.0063 | 0.0327 | 1.05 | 0.171 | 0.0777 | 0.471 | 0.0063 | 0.0078 | 0.0266 | 0.0646 | 0.172 | 2412/30R2 | 140.7 | 83.7 | 57 | 0 | 0 | 6.5 | 0 | 17.5 | 0 | 0 | 0 | 0 | 27.5 | 0 | 0 | 33.6 | 48.3 | 0 | 0 | 0 | 0 | 0 | 0 | 7.3 | 0 | 0 | 0 | 0 | 1600 | 1607 | 1591 | 1638 | 668.2 | 708.3 | 624.7 | 782.2 | 221.07 | 221.55 | 221.01 | 211.99
2024-12-31 | 53 | Décembre | 2024-12-31 11:54 | 2024-12-31 12:59 | 42491 | 1 | S235JR | 64.88 | 3 | 56 | 120 | 115 | 126.04 | 40.167 | 3403 | 233 | 1041 | 3.95 | 30.38 | 52.625 | 68.04 | 78.61 | 0 | 0 | 14.45 | 19.375 | 25.717 | 33.25 | 0 | 0 | 0 | 0 | 2200 | 636 | 2400 | 189 | 158 | 936 | 0 | 0 | 0 | 400 | 298 | 1627 | 726.1 | 0.0772 | 0.104 | 0.0012 | 0.0062 | 0.0253 | 0.804 | 0.167 | 0.0953 | 0.625 | 0.0084 | 0.0075 | 0.0189 | 0.0581 | 0.166 | 2412/30R2 | 135.3 | 81.6 | 53.7 | 0 | 0 | 6.9 | 0 | 17.7 | 0 | 0 | 0 | 0 | 26.3 | 0 | 0 | 33.6 | 43.4 | 0 | 0 | 0 | 0 | 0 | 0 | 0 | 7.4 | 0 | 0 | 0 | 1550 | 1625 | 1650 | 1627 | 358.7 | 672.6 | 924.3 | 726.1 | 202.5 | 207.96 | 217.74 | 212.5
2024-12-31 | 53 | Décembre | 2024-12-31 11:03 | 2024-12-31 11:54 | 42490 | 1 | S235JR | 50.58 | 8 | 64 | 122 | 122.8 | 103.622 | 38.75 | 3227 | 227 | 974 | 2.467 | 49.459 | 51.75 | 66.34 | 80.13 | 0 | 0 | 15.117 | 20.375 | 23.633 | 31.375 | 0 | 0 | 0 | 0 | 2200 | 637 | 2400 | 191 | 159 | 934 | 0 | 0 | 0 | 400 | 290 | 1652 | 192.8 | 0.0877 | 0.129 | 0.0025 | 0.0066 | 0.0283 | 0.561 | 0.149 | 0.111 | 0.595 | 0.0089 | 0.0078 | 0.0254 | 0.0713 | 0.158 | 2412/30R2 | 134.7 | 78.6 | 56.1 | 0 | 0 | 6.5 | 0 | 17.5 | 0 | 0 | 0 | 0 | 26.7 | 0 | 0 | 33.3 | 43.3 | 0 | 0 | 0 | 0 | 0 | 0 | 7.4 | 0 | 0 | 0 | 0 | 1649 | 1631 | 1655 | 1652 | 822 | 702.3 | 198.3 | 192.8 | 209.66 | 207.88 | 101.95 | 101.51
2024-12-31 | 53 | Décembre | 2024-12-31 10:12 | 2024-12-31 11:03 | 42489 | 1 | S235JR | 51.25 | 5 | 64 | 122 | 123.6 | 120.944 | 38.45 | 3168 | 226 | 943 | 2.9 | 42.069 | 50.375 | 64.66 | 78.61 | 0 | 0 | 15.05 | 19.75 | 23.4 | 30.625 | 0 | 0 | 0 | 0 | 2200 | 637 | 2400 | 189 | 159 | 939 | 0 | 0 | 0 | 400 | 313 | 1640 | 781.6 | 0.0661 | 0.0822 | 0.001 | 0.0073 | 0.0303 | 0.511 | 0.152 | 0.107 | 0.625 | 0.0079 | 0.0081 | 0.0229 | 0.0654 | 0.151 | 2412/30R2 | 134.7 | 78.4 | 56.3 | 0 | 0 | 6.7 | 0 | 17.4 | 0 | 0 | 0 | 0 | 26.8 | 0 | 0 | 33.6 | 43 | 0 | 0 | 0 | 0 | 0 | 0 | 0 | 7.2 | 0 | 0 | 0 | 1652 | 1638 | 1649 | 1640 | 923.6 | 841.7 | 841.6 | 781.6 | 216.6 | 217.38 | 211.39 | 210.85
2024-12-31 | 53 | Décembre | 2024-12-31 09:09 | 2024-12-31 10:12 | 42488 | 1 | S235JR | 63.23 | 6 | 65 | 122 | 123.5 | 121.021 | 39.1 | 3173 | 229 | 952 | 2.917 | 41.829 | 50 | 64.35 | 76.73 | 0 | 0 | 15.133 | 19.875 | 23.967 | 30.125 | 0 | 0 | 0 | 0 | 2200 | 639 | 2400 | 189 | 159 | 938 | 0 | 0 | 0 | 400 | 313 | 1622 | 781.4 | 0.0948 | 0.0819 | 0.0019 | 0.0065 | 0.0299 | 0.551 | 0.157 | 0.0918 | 0.588 | 0.0056 | 0.007 | 0.025 | 0.069 | 0.155 | 2412/30R2 | 134.6 | 78.2 | 56.4 | 0 | 0 | 6.8 | 0 | 17.5 | 0 | 0 | 0 | 0 | 27 | 0 | 0 | 33.2 | 42.6 | 0 | 0 | 0 | 0 | 0 | 0 | 7.5 | 0 | 0 | 0 | 0 | 1619 | 1651 | 1649 | 1622 | 573.8 | 986.2 | 945.4 | 781.4 | 199.54 | 221.96 | 219.94 | 220.61
2024-12-31 | 53 | Décembre | 2024-12-31 08:18 | 2024-12-31 09:09 | 42487 | 1 | S235JR | 51.18 | 3 | 58 | 122 | 121.1 | 121.206 | 37.2 | 3026 | 224 | 957 | 2.833 | 43.059 | 49.375 | 63.28 | 79.64 | 0 | 0 | 14.783 | 19.5 | 22.417 | 29.875 | 0 | 0 | 0 | 0 | 2200 | 638 | 2400 | 189 | 318 | 1870 | 0 | 0 | 0 | 400 | 290 | 1640 | 699.8 | 0.117 | 0.0915 | 0.0095 | 0.0091 | 0.0321 | 0.4 | 0.156 | 0.0997 | 0.546 | 0.0071 | 0.0085 | 0.0263 | 0.067 | 0.155 | 2412/30R2 | 134.8 | 78.7 | 56.1 | 0 | 0 | 7.3 | 0 | 17.4 | 0 | 0 | 0 | 0 | 27.4 | 0 | 0 | 33.4 | 42 | 0 | 0 | 0 | 0 | 0 | 0 | 0 | 7.3 | 0 | 0 | 0 | 1611 | 1684 | 1640 |  | 548.5 | 1080.6 | 699.8 |  | 200.58 | 210.75 | 202.73
2024-12-31 | 53 | Décembre | 2024-12-31 07:23 | 2024-12-31 08:18 | 42486 | 1 | S235JR | 54.75 | 8 | 64 | 122 | 124.4 | 120.799 | 39.083 | 3251 | 232 | 1083 | 3.167 | 38.526 | 50.875 | 66.01 | 78.1 | 0 | 0 | 15.2 | 19.375 | 23.883 | 31.5 | 0 | 0 | 0 | 0 | 2400 | 639 | 2400 | 189 | 159 | 935 | 0 | 0 | 0 | 400 | 345 | 1654 | 195.5 | 0.0873 | 0.123 | 0.0022 | 0.0059 | 0.0257 | 0.726 | 0.153 | 0.127 | 0.636 | 0.0085 | 0.0078 | 0.021 | 0.089 | 0.159 | 2412/30R2 | 134.7 | 77.9 | 56.8 | 0 | 0 | 6.6 | 0 | 17.2 | 0 | 0 | 0 | 0 | 27 | 0 | 0 | 33.3 | 43.3 | 0 | 0 | 0 | 0 | 0 | 0 | 7.3 | 0 | 0 | 0 | 0 | 1617 | 1627 | 1655 | 1654 | 703 | 546.5 | 839.4 | 195.5 | 215.56 | 191.62 | 207.94 | 101.45
2024-12-31 | 53 | Décembre | 2024-12-31 06:21 | 2024-12-31 07:23 | 42485 | 1 | S235JR | 62.05 | 5 | 64 | 123 | 123.2 | 120.63 | 40.533 | 3307 | 230 | 1134 | 3.55 | 34.648 | 52 | 67.5 | 76.97 | 0 | 0 | 14.7 | 18.875 | 25.833 | 33 | 0 | 0 | 0 | 0 | 2400 | 637 | 2400 | 191 | 158 | 935 | 0 | 0 | 0 | 400 | 313 | 1657 | 789 | 0.0822 | 0.085 | 0.001 | 0.005 | 0.03 | 0.477 | 0.169 | 0.0998 | 0.585 | 0.0096 | 0.0082 | 0.0244 | 0.0818 | 0.169 | 2412/30R2 | 134.3 | 78.9 | 55.4 | 0 | 0 | 6.5 | 0 | 17.9 | 0 | 0 | 0 | 0 | 25.7 | 0 | 0 | 33.8 | 43.3 | 0 | 0 | 0 | 0 | 0 | 0 | 0 | 7.1 | 0 | 0 | 0 | 1560 | 1638 | 1675 | 1657 | 17.7 | 710.1 | 958.6 | 789 | -24.38 | 204.89 | 206.84 | 202.31
2024-12-31 | 53 | Décembre | 2024-12-31 05:22 | 2024-12-31 06:21 | 42484 | 1 | S235JR | 59.47 | 6 | 66 | 129 | 130.9 | 120.769 | 40.983 | 3444 | 235 | 1267 | 3.483 | 37.033 | 54.5 | 70.98 | 79.79 | 0 | 0 | 16.717 | 22.25 | 24.266 | 32.125 | 0 | 0 | 0 | 0 | 2400 | 638 | 2400 | 189 | 159 | 937 | 0 | 0 | 0 | 400 | 353 | 1675 | 869.6 | 0.114 | 0.129 | 0.0043 | 0.0057 | 0.0355 | 0.358 | 0.173 | 0.0962 | 0.626 | 0.01 | 0.0079 | 0.0208 | 0.073 | 0.173 | 2412/30R2 | 135 | 78.6 | 56.4 | 0 | 0 | 6.1 | 0 | 18.1 | 0 | 0 | 0 | 0 | 26.3 | 0 | 0 | 34.4 | 43.2 | 0 | 0 | 0 | 0 | 0 | 0 | 6.9 | 0 | 0 | 0 | 0 | 1578 | 1598 | 1663 | 1675 | 304.3 | 400.8 | 816.9 | 869.6 | 175.17 | 184.57 | 201.6 | 199.68
2024-12-30 | 53 | Décembre | 2024-12-31 04:27 | 2024-12-31 05:22 | 42483 | 1 | S235JR | 54.85 | 3 | 59 | 125 | 125.6 | 120.612 | 38.567 | 3001 | 222 | 1110 | 3.85 | 32.468 | 50.5 | 64.95 | 78.56 | 0 | 0 | 16 | 21.75 | 22.567 | 28.75 | 0 | 0 | 0 | 0 | 2400 | 636 | 2400 | 190 | 158 | 934 | 0 | 0 | 0 | 400 | 270 | 1628 | 611.7 | 0.0857 | 0.083 | 0.001 | 0.006 | 0.0284 | 0.563 | 0.148 | 0.0876 | 0.269 | 0.0043 | 0.0055 | 0.0274 | 0.0433 | 0.152 | 2412/30R2 | 134.4 | 80.1 | 54.3 | 0 | 0 | 6.7 | 0 | 15.9 | 0 | 0 | 0 | 0 | 27.7 | 0 | 0 | 33.2 | 43.6 | 0 | 0 | 0 | 0 | 0 | 0 | 0 | 7.3 | 0 | 0 | 0 | 1641 | 1628 |  |  | 767.4 | 611.7 |  |  | 208.96 | 199.36
2024-12-30 | 53 | Décembre | 2024-12-31 03:35 | 2024-12-31 04:27 | 42482 | 1 | S235JR | 51.75 | 8 | 65 | 124 | 127.2 | 140.819 | 38.783 | 3200 | 228 | 1076 | 3.683 | 33.665 | 51.625 | 66.56 | 79.87 | 0 | 0 | 15.517 | 20.625 | 23.266 | 30.875 | 0 | 0 | 0 | 0 | 2400 | 637 | 2400 | 190 | 159 | 938 | 0 | 0 | 0 | 400 | 308 | 1637 | 736.4 | 0.105 | 0.0929 | 0.0066 | 0.0054 | 0.0333 | 0.824 | 0.154 | 0.105 | 0.0929 | 0.0066 | 0.0054 | 0.0333 | 0.824 | 0.154 | 2412/30R2 | 134.9 | 78.6 | 56.3 | 0 | 0 | 6.8 | 0 | 17.2 | 0 | 0 | 0 | 0 | 27.1 | 0 | 0 | 33.2 | 42.8 | 0 | 0 | 0 | 0 | 0 | 0 | 7.8 | 0 | 0 | 0 | 0 | 1588 | 1611 | 1640 | 1637 | 494.1 | 568.4 | 788.1 | 736.4 | 205.4 | 203.2 | 211.46 | 208.1
2024-12-30 | 53 | Décembre | 2024-12-31 02:37 | 2024-12-31 03:35 | 42481 | 1 | S235JR | 57.73 | 5 | 64 | 124 | 124.8 | 100.629 | 39.45 | 3259 | 232 | 1127 | 3.583 | 34.605 | 51.25 | 66.59 | 77.95 | 0 | 0 | 14.683 | 19.5 | 24.766 | 31.75 | 0 | 0 | 0 | 0 | 2400 | 639 | 2400 | 189 | 158 | 936 | 0 | 0 | 0 | 300 | 370 | 1656 | 899.3 | 0.0492 | 0.0859 | 0.001 | 0.0034 | 0.0299 | 0.482 | 0.172 | 0.0906 | 0.609 | 0.0067 | 0.0065 | 0.0187 | 0.064 | 0.171 | 2412/30R2 | 135 | 78.8 | 56.2 | 0 | 0 | 6.7 | 0 | 17.2 | 0 | 0 | 0 | 0 | 27.4 | 0 | 0 | 33.1 | 43.4 | 0 | 0 | 0 | 0 | 0 | 0 | 0 | 7.2 | 0 | 0 | 0 | 1613 | 1585 | 1637 | 1656 | 25.7 | 644 | 783.6 | 899.3 | -25.52 | 226.52 | 212.67 | 212.46
2024-12-30 | 53 | Décembre | 2024-12-31 01:45 | 2024-12-31 02:37 | 42480 | 1 | S235JR | 51.93 | 6 | 65 | 123 | 125 | 140.814 | 41.6 | 3245 | 230 | 1275 | 3.85 | 31.948 | 51.9 | 67.8 | 74.86 | 0 | 0 | 14.767 | 20 | 26.849 | 15.625 | 0 | 0 | 0 | 0 | 2400 | 640 | 2400 | 190 | 158 | 939 | 0 | 0 | 0 | 400 | 340 | 1650 | 782.7 | 0.0744 | 0.079 | 0.001 | 0.0044 | 0.0246 | 0.374 | 0.14 | 0.105 | 0.633 | 0.0091 | 0.0064 | 0.016 | 0.0495 | 0.141 | 2412/30R2 | 134.8 | 78.6 | 56.2 | 0 | 0 | 6.2 | 0 | 18 | 0 | 0 | 0 | 0 | 27 | 0 | 0 | 33 | 43.1 | 0 | 0 | 0 | 0 | 0 | 0 | 7.5 | 0 | 0 | 0 | 0 | 1622 | 1639 | 1650 |  | 833.7 | 834.4 | 782.7 |  | 225.37 | 216.2 | 205.52
2024-12-30 | 53 | Décembre | 2024-12-31 00:53 | 2024-12-31 01:45 | 42479 | 1 | S235JR | 51.83 | 3 | 58 | 121 | 121.2 | 120.856 | 38.8 | 3211 | 228 | 1242 | 4.35 | 27.816 | 50.125 | 65.77 | 77.51 | 0 | 0 | 15.217 | 20.375 | 23.583 | 29.75 | 0 | 0 | 0 | 0 | 2400 | 639 | 2400 | 189 | 316 | 1872 | 0 | 0 | 0 | 400 | 270 | 1643 | 583.8 | 0.0971 | 0.0956 | 0.0026 | 0.005 | 0.0318 | 0.353 | 0.163 | 0.105 | 0.606 | 0.0056 | 0.0066 | 0.0234 | 0.0508 | 0.154 | 2412/30R2 | 134.8 | 79.2 | 55.6 | 0 | 0 | 6.4 | 0 | 16.5 | 0 | 0 | 0 | 0 | 26.6 | 0 | 0 | 33.8 | 43.9 | 0 | 0 | 0 | 0 | 0 | 0 | 0 | 7.6 | 0 | 0 | 0 | 1573 | 1634 | 1643 |  | 349.4 | 635.1 | 583.8 |  | 188.06 | 198.86 | 187.78
2024-12-30 | 53 | Décembre | 2024-12-31 | 2024-12-31 00:53 | 42478 | 1 | S235JR | 53.78 | 8 | 65 | 119 | 121.5 | 100.705 | 40.983 | 3339 | 241 | 1420 | 4.367 | 27.252 | 53.625 | 70.44 | 78.51 | 0 | 0 | 17.15 | 22.875 | 23.833 | 30.75 | 0 | 0 | 0 | 0 | 2400 | 639 | 2400 | 189 | 316 | 936 | 0 | 0 | 0 | 400 | 293 | 1651 | 191.3 | 0.0754 | 0.0935 | 0.001 | 0.0053 | 0.0293 | 0.721 | 0.153 | 0.0948 | 0.623 | 0.0083 | 0.0075 | 0.0183 | 0.0584 | 0.153 | 2412/30R2 | 140.4 | 78.5 | 61.9 | 0 | 0 | 6.5 | 0 | 18 | 0 | 0 | 0 | 0 | 27.7 | 0 | 0 | 33.1 | 47.8 | 0 | 0 | 0 | 0 | 0 | 0 | 7.3 | 0 | 0 | 0 | 0 | 1599 | 1617 | 1637 | 1651 | 534.4 | 684.9 | 671.2 | 191.3 | 205.18 | 213.64 | 201.29 | 101.48
2024-12-30 | 53 | Décembre | 2024-12-30 18:05 | 2024-12-31 | 42477 | 1 | S235JR | 57.22 | 5 | 63 | 117 | 116.1 | 121.574 | 43.933 | 3565 | 267 | 1498 | 0 | 0 | 54 | 71.92 | 73.75 | 0 | 0 | 18.717 | 22.125 | 25.217 | 31.875 | 0 | 0 | 0 | 0 | 2400 | 638 | 2400 | 190 | 157 | 931 | 0 | 0 | 0 | 200 | 323 | 1640 | 776.2 | [7 empty] | 0.0868 | 0.525 | 0.0066 | 0.0077 | 0.0208 | 0.0553 | 0.164 | 2412/30R2 | 140.7 | 80.3 | 60.4 | 0 | 0 | 6.8 | 0 | 18.4 | 0 | 0 | 0 | 0 | 31.6 | 0 | 0 | 34 | 49.9 | 0 | 0 | 0 | 0 | 0 | 0 | 0 | 0 | 0 | 0 | 0 | 1701 | 1658 | 1652 | 1640 | 69.2 | 1192.7 | 994 | 776.2 | -0.17 | 232.12 | 221.99 | 210.34
2024-12-30 | 53 | Décembre | 2024-12-30 17:08 | 2024-12-30 18:05 | 42476 | 1 | DD13A | 48.35 | 6 | 64 | 118 | 121.4 | 106.4 | 38.6 | 3549 | 218 | 1805 | 2.55 | 46.275 | 50.25 | 69.19 | 78.11 | 0 | 0 | 13.267 | 17.875 | 25.333 | 32.375 | 0 | 0 | 0 | 0 | 2200 | 636 | 2400 | 189 | 314 | 0 | 256 | 0 | 0 | 200 | 423 | 1659 | 1062.5 | 0.0676 | 0.0738 | 0.001 | 0.0032 | 0.0193 | 0.182 | 0.122 | 0.032 | 0.137 | 0.0134 | 0.0045 | 0.0182 | 0.0826 | 0.118 | 2412/30R1 | 126.2 | 78.9 | 47.3 | 0 | 0 | 0 | 0 | 35.2 | 0 | 0 | 0 | 0 | 31.4 | 0 | 0 | 18.2 | 41.4 | 0 | 0 | 0 | 0 | 0 | 0 | 0 | 0 | 0 | 0 | 0 | 1554 | 1755 | 1730 | 1659 | 503.3 | 2657.9 | 2091.1 | 1062.5 | 225.25 | 238.25 | 234.23 | 223.08
2024-12-30 | 53 | Décembre | 2024-12-30 16:14 | 2024-12-30 17:08 | 42475 | 1 | DD13A | 54.85 | 5 | 65 | 124 | 123.3 | 113.418 | 38.983 | 3484 | 219 | 1169 | 2.817 | 44.024 | 50 | 66.13 | 76.96 | 0 | 0 | 13.617 | 18.375 | 25.366 | 31.625 | 0 | 0 | 0 | 0 | 2200 | 637 | 2400 | 188 | 158 | 0 | 131 | 0 | 0 | 200 | 320 | 1651 | 191.1 | 0.0473 | 0.0656 | 0.001 | 0.0031 | 0.0246 | 0.491 | 0.125 | 0.0358 | 0.127 | 0.0162 | 0.0041 | 0.0189 | 0.0668 | 0.12 | 2412/30R1 | 127.3 | 78.5 | 48.8 | 0 | 0 | 0 | 0 | 37.3 | 0 | 0 | 0 | 0 | 32 | 0 | 0 | 19.7 | 38.3 | 0 | 0 | 0 | 0 | 0 | 0 | 0 | 0 | 0 | 0 | 0 | 1593 | 1731 | 1650 | 1651 | 728.9 | 2868.9 | 1219.5 | 191.1 | 231.27 | 256.88 | 238.1 | 101.4
2024-12-30 | 53 | Décembre | 2024-12-30 15:17 | 2024-12-30 16:14 | 42474 | 1 | DD13A | 57.05 | 8 | 64 | 126 | 127.5 | 136.085 | 38.567 | 3722 | 245 | 1674 | 2.95 | 42.712 | 50.375 | 69.4 | 78.37 | 0 | 0 | 15.85 | 21.375 | 22.717 | 29 | 0 | 0 | 0 | 0 | 2200 | 638 | 2400 | 188 | 316 | 0 | 256 | 0 | 0 | 200 | 420 | 1651 | 191.1 | 0.063 | 0.0863 | 0.001 | 0.0039 | 0.0208 | 0.37 | 0.113 | 0.0304 | 0.156 | 0.008 | 0.0051 | 0.0185 | 0.0528 | 0.116 | 2412/30R1 | 125.7 | 78.7 | 47 | 0 | 0 | 0 | 0 | 37 | 0 | 0 | 0 | 0 | 31.2 | 0 | 0 | 19.4 | 38.1 | 0 | 0 | 0 | 0 | 0 | 0 | 0 | 0 | 0 | 0 | 0 | 1633 | 1647 | 1645 | 1651 | 941.8 | 933.1 | 1021.8 | 191.1 | 228.35 | 220.06 | 227.82 | 101.4
2024-12-30 | 53 | Décembre | 2024-12-30 14:23 | 2024-12-30 15:17 | 42473 | 1 | DD13A | 53.5 | 3 | 58 | 125 | 125.1 | 113.617 | 39.267 | 3226 | 222 | 1171 | 2.783 | 44.91 | 52.375 | 67.75 | 80.03 | 0 | 0 | 15.867 | 21.5 | 23.4 | 30.875 | 0 | 0 | 0 | 0 | 2200 | 637 | 2400 | 188 | 158 | 0 | 129 | 0 | 0 | 200 | 435 | 1655 | 1092.6 | 0.0542 | 0.0621 | 0.0074 | 0.0048 | 0.0355 | 0.371 | 0.124 | 0.0295 | 0.141 | 0.0078 | 0.0052 | 0.0223 | 0.0785 | 0.123 | 2412/30R1 | 130.8 | 77.3 | 53.5 | 0 | 0 | 0 | 0 | 38.2 | 0 | 0 | 0 | 0 | 24.4 | 0 | 0 | 19.9 | 40.8 | 0 | 0 | 0 | 0 | 0 | 0 | 7.5 | 0 | 0 | 0 | 0 | 1652 | 1652 | 1664 | 1655 | 192.8 | 192.3 | 1170.3 | 1092.6 | 101.51 | 101.32 | 227.46 | 227.31
2024-12-30 | 53 | Décembre | 2024-12-30 13:28 | 2024-12-30 14:23 | 42472 | 1 | DD13A | 55.32 | 6 | 66 | 123 | 125.6 | 136.523 | 41.467 | 3581 | 241 | 1442 | 3.467 | 35.481 | 54.375 | 72.01 | 78.68 | 0 | 0 | 16.283 | 21.75 | 25.184 | 32.125 | 0 | 0 | 0 | 0 | 2400 | 637 | 2400 | 188 | 316 | 0 | 252 | 0 | 0 | 0 | 370 | 1667 | 1164 | 0.0561 | 0.0609 | 0.001 | 0.0044 | 0.0206 | 0.458 | 0.107 | 0.027 | 0.12 | 0.007 | 0.0059 | 0.0167 | 0.0617 | 0.0988 | 2412/30R1 | 134.7 | 79.6 | 55.1 | 0 | 0 | 0 | 0 | 40.4 | 0 | 0 | 0 | 0 | 26.8 | 0 | 0 | 20.2 | 40 | 0 | 0 | 0 | 0 | 0 | 0 | 7.3 | 0 | 0 | 0 | 0 | 1104 | 1627 | 1632 | 1667 | 0 | 865.1 | 959.2 | 1164 | 65535 | 225.37 | 230.24 | 225.44
2024-12-30 | 53 | Décembre | 2024-12-30 12:31 | 2024-12-30 13:28 | 42471 | 1 | DD14A | 56.32 | 5 | 64 | 125 | 121.7 | 114.156 | 43.867 | 3815 | 233 | 1174 | 3.417 | 36.585 | 57.125 | 74.33 | 78.13 | 0 | 0 | 14.983 | 20.25 | 28.883 | 36.75 | 0 | 0 | 0 | 0 | 2400 | 636 | 2400 | 189 | 0 | 0 | 0 | 0 | 0 | 0 | 450 | 1655 | 1373.5 | 0.0472 | 0.0307 | 0.001 | 0.0043 | 0.0122 | 0.426 | 0.0171 | 0.0196 | 0.0331 | 0.0092 | 0.0081 | 0.0106 | 0.0499 | 0.0203 | 2412/13R1 | 132.2 | 81.4 | 50.8 | 0 | 0 | 23.2 | 0 | 81.9 | 0 | 0 | 0 | 0 | 0 | 0 | 0 | 0 | 0 | 0 | 0 | 0 | 0 | 0 | 27.1 | 0 | 0 | 0 | 0 | 0 | 1595 | 1623 | 1661 | 1655 | 778.1 | 1155.5 | 1419.1 | 1373.5 | 234.99 | 248.82 | 243.25 | 244.12
2024-12-30 | 53 | Décembre | 2024-12-30 11:18 | 2024-12-30 12:31 | 42470 | 1 | DD14A | 73.93 | 8 | 64 | 125 | 126.4 | 114.104 | 41.833 | 3522 | 227 | 1214 | 3.433 | 36.408 | 54.125 | 70.59 | 77.63 | 0 | 0 | 14.216 | 18.25 | 27.617 | 35.75 | 0 | 0 | 0 | 0 | 2400 | 636 | 2400 | 188 | 0 | 0 | 0 | 0 | 0 | 0 | 450 | 1658 | 1401 | 0.0531 | 0.0305 | 0.001 | 0.0053 | 0.0137 | 0.49 | 0.0181 | 0.0193 | 0.0304 | 0.0076 | 0.0064 | 0.0104 | 0.0566 | 0.0207 | 2412/13R1 | 134.7 | 80.1 | 54.6 | 0 | 0 | 26.9 | 0 | 80.9 | 0 | 0 | 0 | 0 | 0 | 0 | 0 | 0 | 0 | 0 | 0 | 0 | 0 | 0 | 26.9 | 0 | 0 | 0 | 0 | 0 | 1599 | 1632 | 1684 | 1658 | 935.4 | 1093.6 | 1601.4 | 1401 | 246.35 | 239.88 | 239.63 | 243.94
2024-12-30 | 53 | Décembre | 2024-12-30 10:14 | 2024-12-30 11:18 | 42469 | 1 | DD14A | 63.17 | 3 | 59 | 126 | 126 | 136.794 | 44.5 | 3955 | 239 | 1688 | 4.217 | 29.881 | 56.375 | 76.13 | 76.01 | 0 | 0 | 16.517 | 22 | 27.984 | 34.25 | 0 | 0 | 0 | 0 | 2400 | 637 | 2400 | 188 | 0 | 0 | 0 | 0 | 0 | 0 | 450 | 1664 | 1471.8 | 0.034 | 0.0355 | 0.001 | 0.0041 | 0.0119 | 0.481 | 0.0195 | 0.0274 | 0.0345 | 0.0063 | 0.0062 | 0.0085 | 0.0718 | 0.0208 | 2412/13R1 | 134.4 | 81.6 | 52.8 | 0 | 0 | 25.8 | 0 | 81.4 | 0 | 0 | 0 | 0 | 0 | 0 | 0 | 0 | 0 | 0 | 0 | 0 | 0 | 0 | 27.2 | 0 | 0 | 0 | 0 | 0 | 1577 | 1651 | 1648 | 1664 | 717.8 | 1177.6 | 1210.3 | 1471.8 | 238.85 | 234.99 | 238.63 | 244.3
2024-12-30 | 53 | Décembre | 2024-12-30 09:08 | 2024-12-30 10:14 | 42468 | 1 | DD14A | 65.9 | 6 | 65 | 122 | 122.7 | 114.122 | 43.367 | 3710 | 238 | 1282 | 5.2 | 23.462 | 56.375 | 73.73 | 78 | 0 | 0 | 16.9 | 22.25 | 26.467 | 34.125 | 0 | 0 | 0 | 0 | 2400 | 638 | 2400 | 188 | 0 | 0 | 0 | 0 | 0 | 0 | 520 | 1659 | 1274.4 | 0.0644 | 0.0345 | 0.001 | 0.004 | 0.0126 | 0.687 | 0.0168 | 0.0291 | 0.0366 | 0.0111 | 0.0069 | 0.0102 | 0.0859 | 0.0219 | 2412/13R1 | 133.8 | 77.2 | 56.6 | 0 | 0 | 26 | 0 | 82.7 | 0 | 0 | 0 | 0 | 0 | 0 | 0 | 0 | 0 | 0 | 0 | 0 | 0 | 0 | 25.1 | 0 | 0 | 0 | 0 | 0 | 1608 | 1661 | 1675 | 1659 | 649.3 | 1333.1 | 1480.2 | 1274.4 | 214.61 | 238.66 | 238.74 | 236.44
2024-12-30 | 53 | Décembre | 2024-12-30 07:52 | 2024-12-30 09:08 | 42467 | 1 | DD14A | 76.22 | 5 | 63 | 122 | 122.7 | 114.55 | 44.7 | 3755 | 244 | 1620 | 2.733 | 44.634 | 58.125 | 77.02 | 78.02 | 0 | 0 | 15.967 | 21 | 28.734 | 37.125 | 0 | 0 | 0 | 0 | 2400 | 636 | 2400 | 188 | 0 | 0 | 0 | 0 | 0 | 0 | 435 | 1635 | 1132.6 | 0.0413 | 0.0275 | 0.001 | 0.004 | 0.0103 | 0.34 | 0.0187 | 0.0355 | 0.0352 | 0.0111 | 0.006 | 0.0112 | 0.0962 | 0.0208 | 2412/13R1 | 140.4 | 79.6 | 60.8 | 0 | 0 | 27.8 | 0 | 85.2 | 0 | 0 | 0 | 0 | 0 | 0 | 0 | 0 | 0 | 0 | 0 | 0 | 0 | 0 | 27.4 | 0 | 0 | 0 | 0 | 0 | 1703 | 1644 | 1637 | 1635 | 70.2 | 1242.4 | 1201.2 | 1132.6 | -0.19 | 242.73 | 244.06 | 240.82
2024-12-30 | 53 | Décembre | 2024-12-30 06:45 | 2024-12-30 07:52 | 42466 | 1 | DD14A | 67.4 | 8 | 66 | 121 | 119.4 | 114.438 | 45.667 | 3894 | 255 | 1435 | 2.567 | 47.143 | 58.625 | 77.22 | 77.02 | 0 | 0 | 16.95 | 21.75 | 28.716 | 36.75 | 0 | 0 | 0 | 0 | 2400 | 637 | 2400 | 188 | 0 | 0 | 0 | 0 | 0 | 0 | 520 | 1603 | 265.7 | 0.046 | 0.0383 | 0.001 | 0.0037 | 0.013 | 0.506 | 0.0227 | 0.0262 | 0.0538 | 0.0073 | 0.0062 | 0.0141 | 0.0779 | 0.0274 | 2412/13R1 | 140.6 | 80.3 | 60.3 | 0 | 0 | 27.6 | 0 | 84.4 | 0 | 0 | 0 | 0 | 0 | 0 | 0 | 0 | 0 | 0 | 0 | 0 | 0 | 0 | 28.6 | 0 | 0 | 0 | 0 | 0 | 1592 | 1653 | 1703 | 1603 | 776.5 | 194.5 | 70.3 | 265.7 | 236.47 | 101.62 | -0.08 | 151.63
2024-12-30 | 53 | Décembre | 2024-12-30 05:28 | 2024-12-30 06:45 | 42465 | 1 | S235JR | 76.9 | 3 | 59 | 125 | 124.6 | 122.762 | 44.4 | 3596 | 242 | 3153 | 2.7 | 46.296 | 55.375 | 80.09 | 74.83 | 0 | 0 | 16.633 | 21.75 | 27.766 | 33.5 | 0 | 0 | 0 | 0 | 2200 | 637 | 2400 | 190 | 159 | 937 | 0 | 0 | 0 | 0 | 320 | 1639 | 1060 | 0.031 | 0.0605 | 0.001 | 0.0052 | 0.0131 | 0.456 | 0.0426 | 0.0702 | 0.578 | 0.0081 | 0.0067 | 0.0119 | 0.0875 | 0.0498 | 2412/13R1 | 140.8 | 80.5 | 60.3 | 0 | 0 | 0 | 0 | 140.8 | 0 | 0 | 0 | 0 | 0 | 0 | 0 | 0 | 0 | 0 | 0 | 0 | 0 | 0 | 0 | 0 | 0 | 0 | 0 | 0 | 1609 | 1641 | 1641 | 1639 | 873.5 | 1000.8 | 1071 | 1060 | 235.87 | 228.47 | 233.45 | 233.78
2024-12-29 | 52 | Décembre | 2024-12-30 04:36 | 2024-12-30 05:28 | 42464 | 1 | S235JR | 51.82 | 6 | 65 | 124 | 127.2 | 120.746 | 39.983 | 3387 | 234 | 1089 | 2.55 | 48.627 | 52.875 | 68.45 | 79.35 | 0 | 0 | 15.45 | 21.375 | 24.533 | 31.5 | 0 | 0 | 0 | 0 | 2400 | 636 | 2400 | 189 | 158 | 938 | 0 | 0 | 0 | 0 | 348 | 1653 | 824 | 0.08 | 0.115 | 0.001 | 0.0059 | 0.0289 | 0.798 | 0.167 | 0.08 | 0.115 | 0.001 | 0.0059 | 0.0289 | 0.798 | 0.167 | 2412/28R1 | 134.9 | 79.8 | 55.1 | 0 | 0 | 6.5 | 0 | 7.3 | 0 | 0 | 0 | 0 | 25.7 | 0 | 0 | 34.9 | 41.4 | 0 | 0 | 0 | 0 | 0 | 11.5 | 7.6 | 0 | 0 | 0 | 0 | 1578 | 1615 | 1662 | 1653 | 424.7 | 446.7 | 816.2 | 824 | 199.7 | 183.31 | 202.08 | 207.67
2024-12-29 | 52 | Décembre | 2024-12-30 03:45 | 2024-12-30 04:36 | 42463 | 1 | S235JR | 50.8 | 5 | 63 | 124 | 130.1 | 120.897 | 39.45 | 3391 | 231 | 1117 | 3.367 | 36.832 | 52.5 | 68.19 | 79.85 | 0 | 0 | 14.85 | 20 | 24.6 | 32.5 | 0 | 0 | 0 | 0 | 2400 | 636 | 2400 | 189 | 159 | 936 | 0 | 0 | 0 | 0 | 348 | 1654 | 831.7 | 0.0777 | 0.105 | 0.001 | 0.0063 | 0.0273 | 0.935 | 0.166 | 0.0926 | 0.594 | 0.009 | 0.0088 | 0.0169 | 0.0925 | 0.155 | 2412/28R1 | 136.6 | 81.5 | 55.1 | 0 | 0 | 6.5 | 0 | 7.6 | 0 | 0 | 0 | 0 | 28.2 | 0 | 0 | 33.9 | 41.9 | 0 | 0 | 0 | 0 | 0 | 11.3 | 7.2 | 0 | 0 | 0 | 0 | 1599 | 1600 | 1614 | 1654 | 442.9 | 476.7 | 26.3 | 831.7 | 191.37 | 196.24 | -24.37 | 207.81
2024-12-29 | 52 | Décembre | 2024-12-30 02:55 | 2024-12-30 03:45 | 42462 | 1 | S235JR | 50.37 | 8 | 65 | 123 | 125 | 120.662 | 38.567 | 3234 | 230 | 996 | 3.167 | 38.842 | 50.5 | 65.22 | 78.56 | 0 | 0 | 14.783 | 19.5 | 23.784 | 30.875 | 0 | 0 | 0 | 0 | 2400 | 638 | 2400 | 188 | 314 | 1868 | 0 | 0 | 0 | 0 | 323 | 1669 | 774.8 | 0.0876 | 0.0977 | 0.001 | 0.0076 | 0.0345 | 0.565 | 0.164 | 0.0907 | 0.561 | 0.0112 | 0.0091 | 0.0146 | 0.082 | 0.156 | 2412/28R1 | 134.1 | 79.2 | 54.9 | 0 | 0 | 6.5 | 0 | 7.1 | 0 | 0 | 0 | 0 | 34.2 | 0 | 0 | 34.2 | 41.6 | 0 | 0 | 0 | 0 | 0 | 10.5 | 0 | 0 | 0 | 0 | 0 | 1599 | 1679 | 1669 |  | 533 | 806.1 | 774.8 |  | 204.99 | 191.95 | 194.46
2024-12-29 | 52 | Décembre | 2024-12-30 02:03 | 2024-12-30 02:55 | 42461 | 1 | S235JR | 51.73 | 3 | 59 | 122 | 122.9 | 120.81 | 40.083 | 3396 | 234 | 1181 | 3.333 | 36.6 | 53 | 68.98 | 79.34 | 0 | 0 | 15.117 | 20.25 | 24.967 | 32.75 | 0 | 0 | 0 | 0 | 2400 | 638 | 2400 | 190 | 157 | 937 | 0 | 0 | 0 | 0 | 284 | 1645 | 514.9 | 0.104 | 0.0946 | 0.001 | 0.0057 | 0.0262 | 0.637 | 0.167 | 0.102 | 0.628 | 0.0081 | 0.0104 | 0.0207 | 0.0705 | 0.163 | 2412/28R1 | 134.7 | 78.1 | 56.6 | 0 | 0 | 6.7 | 0 | 6.8 | 0 | 0 | 0 | 0 | 34.3 | 0 | 0 | 33.7 | 41.7 | 0 | 0 | 0 | 0 | 0 | 11.5 | 0 | 0 | 0 | 0 | 0 | 1593 | 1615 | 1626 | 1645 | 500 | 549.9 | 424.1 | 514.9 | 203.55 | 198.59 | 173.52 | 177.47
2024-12-29 | 52 | Décembre | 2024-12-30 01:01 | 2024-12-30 02:03 | 42460 | 1 | S235JR | 61.93 | 6 | 66 | 121 | 124.9 | 120.47 | 40.467 | 3371 | 239 | 1240 | 3.65 | 33.151 | 51.75 | 67.92 | 76.73 | 0 | 0 | 17.183 | 21.75 | 23.283 | 29.625 | 0 | 0 | 0 | 0 | 2400 | 639 | 2400 | 189 | 159 | 938 | 0 | 0 | 0 | 0 | 248 | 1668 | 526.6 | 0.0859 | 0.108 | 0.001 | 0.008 | 0.0362 | 0.662 | 0.171 | 0.109 | 0.611 | 0.0081 | 0.0105 | 0.0256 | 0.0662 | 0.18 | 2412/28R1 | 134.2 | 78.4 | 55.8 | 0 | 0 | 6.6 | 0 | 7.1 | 0 | 0 | 0 | 0 | 26.6 | 0 | 0 | 34 | 41.7 | 0 | 0 | 0 | 0 | 0 | 10.9 | 7.3 | 0 | 0 | 0 | 0 | 1614 | 1631 | 1648 | 1668 | 906.5 | 424.9 | 416.5 | 526.6 | 235.88 | 170.95 | 160.26 | 166.65
2024-12-29 | 52 | Décembre | 2024-12-29 23:50 | 2024-12-30 01:01 | 42459 | 1 | S235JR | 71.38 | 5 | 63 | 122 | 122.6 | 120.688 | 39.733 | 3396 | 227 | 1213 | 4.933 | 24.73 | 52.25 | 68.33 | 78.9 | 0 | 0 | 15.117 | 20.25 | 24.616 | 32 | 0 | 0 | 0 | 0 | 2400 | 639 | 2400 | 189 | 318 | 1870 | 0 | 0 | 0 | 0 | 300 | 1648 | 705.1 | 0.0677 | 0.0769 | 0.001 | 0.005 | 0.0256 | 0.694 | 0.164 | 0.0974 | 0.558 | 0.0095 | 0.0098 | 0.0132 | 0.0713 | 0.163 | 2412/28R1 | 134 | 78.5 | 55.5 | 0 | 0 | 7.6 | 0 | 7.6 | 0 | 0 | 0 | 0 | 26.1 | 0 | 0 | 34.6 | 40.5 | 0 | 0 | 0 | 0 | 0 | 10.8 | 0 | 6.8 | 0 | 0 | 0 | 1586 | 1622 | 1648 |  | 515.1 | 759.1 | 705.1 |  | 209.54 | 218.48 | 198.94
2024-12-29 | 52 | Décembre | 2024-12-29 17:26 | 2024-12-29 23:50 | 42458 | 1 | S235JR | 47.96667 | 8 | 64 | 125 | 127.8 | 121.946 | 40.983 | 3513 | 236 | 1161 | 2.083 | 60 | 52.125 | 68.38 | 76.31 | 0 | 0 | 14.55 | 19 | 26.434 | 33 | 0 | 0 | 0 | 0 | 2400 | 639 | 2400 | 188 | 159 | 940 | 0 | 0 | 0 | 0 | 363 | 1647 | 874.3 | 0.136 | 0.108 | 0.001 | 0.0099 | 0.0368 | 0.451 | 0.189 | 0.0635 | 0.451 | 0.0044 | 0.0089 | 0.0305 | 0.0897 | 0.182 | 2412/28R1 | 134.6 | 75.8 | 58.8 | 0 | 0 | 6.9 | 0 | 6.9 | 0 | 0 | 0 | 0 | 27.4 | 0 | 0 | 33.9 | 42.5 | 0 | 0 | 0 | 0 | 0 | 10.7 | 6.3 | 0 | 0 | 0 | 0 | 1672 | 1620 | 1622 | 1647 | 423.5 | 433.6 | 697.9 | 874.3 | 148.48 | 178.41 | 212.31 | 215.28
2024-12-29 | 52 | Décembre | 2024-12-29 16:18 | 2024-12-29 17:26 | 42457 | 1 | S275J01 | 50.15 | 8 | 66 | 126 | 131.1 | 108.987 | 41.5 | 3580 | 240 | 1066 | 2.8 | 45 | 54.625 | 70.71 | 78.98 | 0 | 0 | 16.6 | 22.5 | 24.9 | 32.125 | 0 | 0 | 0 | 0 | 2200 | 636 | 2400 | 189 | 157 | 1187 | 0 | 0 | 0 | 0 | 320 | 1645 | 853.5 | 0.0727 | 0.0946 | 0.001 | 0.0059 | 0.0256 | 0.384 | 0.178 | 0.101 | 0.75 | 0.0043 | 0.0105 | 0.0154 | 0.0393 | 0.177 | 2412/28R1 | 125.4 | 75.1 | 50.3 | 0 | 0 | 6.7 | 0 | 3.9 | 0 | 0 | 0 | 0 | 25.6 | 0 | 0 | 32.6 | 39.1 | 0 | 0 | 0 | 0 | 0 | 10.4 | 7.1 | 0 | 0 | 0 | 0 | 1616 | 1660 | 1656 | 1645 | 606.9 | 949.1 | 891.9 | 853.5 | 205.3 | 214.25 | 211.86 | 214.6
2024-12-29 | 52 | Décembre | 2024-12-29 15:19 | 2024-12-29 16:18 | 42456 | 1 | S275J01 | 58.65 | 6 | 66 | 124 | 125.8 | 138.429 | 41.033 | 3489 | 245 | 1005 | 3 | 41.333 | 52.875 | 68.45 | 77.32 | 0 | 0 | 17 | 22.5 | 24.033 | 30.375 | 0 | 0 | 0 | 0 | 2200 | 636 | 2400 | 188 | 158 | 1185 | 0 | 0 | 0 | 0 | 320 | 1670 | 869.2 | 0.0773 | 0.09 | 0.001 | 0.0062 | 0.0289 | 0.514 | 0.169 | 0.1 | 0.777 | 0.0115 | 0.0099 | 0.0166 | 0.0677 | 0.173 | 2412/28R1 | 134.7 | 78.5 | 56.2 | 0 | 0 | 6.7 | 0 | 7.6 | 0 | 0 | 0 | 0 | 26.9 | 0 | 0 | 33.8 | 41.1 | 0 | 0 | 0 | 0 | 0 | 11.7 | 0 | 6.9 | 0 | 0 | 0 | 1633 | 1613 | 1620 | 1670 | 562.6 | 392.3 | 531.7 | 869.2 | 190.49 | 174.85 | 193.4 | 202.36
2024-12-29 | 52 | Décembre | 2024-12-29 14:27 | 2024-12-29 15:19 | 42455 | 1 | S275J01 | 52.58 | 3 | 58 | 126 | 121.5 | 115.216 | 38.333 | 3083 | 224 | 850 | 2.517 | 50.066 | 50.875 | 64.51 | 79.63 | 0 | 0 | 16.017 | 21.625 | 22.316 | 29.25 | 0 | 0 | 0 | 0 | 2200 | 637 | 2400 | 188 | 158 | 1186 | 0 | 0 | 0 | 0 | 320 | 1633 | 645.9 | 0.086 | 0.0806 | 0.001 | 0.0045 | 0.0207 | 1.09 | 0.169 | 0.116 | 0.782 | 0.0064 | 0.0095 | 0.0179 | 0.0583 | 0.176 | 2412/28R1 | 134.5 | 78.7 | 55.8 | 0 | 0 | 7.4 | 0 | 7.4 | 0 | 0 | 0 | 0 | 27.1 | 0 | 0 | 34.2 | 39.5 | 0 | 0 | 0 | 0 | 0 | 11.4 | 7.5 | 0 | 0 | 0 | 0 | 1595 | 1636 | 1633 |  | 551.5 | 659.6 | 645.9 |  | 209.67 | 200.55 | 200.64
2024-12-29 | 52 | Décembre | 2024-12-29 13:30 | 2024-12-29 14:27 | 42454 | 1 | S275J01 | 57.12 | 8 | 65 | 123 | 124.8 | 115.325 | 40.717 | 3536 | 241 | 942 | 2.867 | 42.907 | 52.5 | 67.94 | 77.36 | 0 | 0 | 16.483 | 21.625 | 24.233 | 30.875 | 0 | 0 | 0 | 0 | 2200 | 637 | 2400 | 188 | 157 | 1187 | 0 | 0 | 0 | 0 | 320 | 1653 | 710.4 | 0.104 | 0.0928 | 0.0015 | 0.0062 | 0.0333 | 0.27 | 0.169 | 0.112 | 0.758 | 0.0076 | 0.0102 | 0.0188 | 0.0465 | 0.173 | 2412/28R1 | 134.6 | 77.4 | 57.2 | 0 | 0 | 6.8 | 0 | 7.4 | 0 | 0 | 0 | 0 | 27.6 | 0 | 0 | 34.2 | 41.5 | 0 | 0 | 0 | 0 | 0 | 10.7 | 0 | 6.4 | 0 | 0 | 0 | 1605 | 1630 | 1650 | 1653 | 444.9 | 542 | 605.7 | 710.4 | 188.44 | 189.38 | 186.69 | 196.77
2024-12-29 | 52 | Décembre | 2024-12-29 12:37 | 2024-12-29 13:30 | 42453 | 1 | S275J01 | 52.33 | 5 | 67 | 123 | 127 | 138.675 | 41.1 | 3559 | 237 | 1041 | 2.8 | 43.929 | 54 | 69.9 | 78.83 | 0 | 0 | 14.2 | 18.875 | 26.9 | 35.125 | 0 | 0 | 0 | 0 | 2200 | 637 | 2400 | 188 | 158 | 1185 | 0 | 0 | 0 | 0 | 320 | 1656 | 807.1 | 0.103 | 0.0919 | 0.0054 | 0.007 | 0.0364 | 0.428 | 0.179 | 0.102 | 0.736 | 0.0079 | 0.0099 | 0.0232 | 0.0668 | 0.172 | 2412/28R1 | 134.9 | 79.5 | 55.4 | 0 | 0 | 7.1 | 0 | 7.7 | 0 | 0 | 0 | 0 | 27.3 | 0 | 0 | 34.9 | 39.6 | 0 | 0 | 0 | 0 | 0 | 11.4 | 0 | 6.9 | 0 | 0 | 0 | 1568 | 1633 | 1660 | 1656 | 355.8 | 623.2 | 926.9 | 807.1 | 192.11 | 198.01 | 212.51 | 204.52
2024-12-29 | 52 | Décembre | 2024-12-29 11:41 | 2024-12-29 12:37 | 42452 | 1 | S275J01 | 55.95 | 6 | 66 | 123 | 123.8 | 115.457 | 38.75 | 3062 | 225 | 1024 | 2.433 | 50.548 | 51.75 | 66.04 | 80.13 | 0 | 0 | 17.35 | 23.625 | 21.4 | 28.125 | 0 | 0 | 0 | 0 | 2200 | 638 | 2400 | 188 | 158 | 1187 | 0 | 0 | 0 | 0 | 320 | 1647 | 777.2 | 0.0983 | 0.0767 | 0.001 | 0.0064 | 0.0277 | 1.13 | 0.16 | 0.106 | 0.725 | 0.0103 | 0.0091 | 0.0214 | 0.081 | 0.159 | 2412/28R1 | 134.4 | 78.8 | 55.6 | 0 | 0 | 6.7 | 0 | 7.5 | 0 | 0 | 0 | 0 | 27.2 | 0 | 0 | 34.2 | 41.4 | 0 | 0 | 0 | 0 | 0 | 10.7 | 0 | 6.7 | 0 | 0 | 0 | 1631 | 1619 | 1647 |  | 566.2 | 593.9 | 777.2 |  | 192.05 | 202.07 | 206.63
2024-12-29 | 52 | Décembre | 2024-12-29 10:43 | 2024-12-29 11:41 | 42451 | 1 | S235JR | 58.12 | 8 | 65 | 122 | 124.2 | 102.156 | 39.833 | 3162 | 227 | 943 | 2.733 | 44.634 | 53.125 | 67.39 | 80.02 | 0 | 0 | 15.95 | 21.125 | 23.883 | 31.75 | 0 | 0 | 0 | 0 | 2200 | 639 | 2400 | 187 | 159 | 937 | 0 | 0 | 0 | 0 | 320 | 1660 | 849.3 | 0.105 | 0.084 | 0.0025 | 0.0076 | 0.0334 | 0.552 | 0.171 | 0.0928 | 0.593 | 0.0085 | 0.0101 | 0.0195 | 0.0716 | 0.162 | 2412/28R1 | 133.9 | 79.6 | 54.3 | 0 | 0 | 6.8 | 0 | 7.4 | 0 | 0 | 0 | 0 | 26.9 | 0 | 0 | 33.5 | 40.7 | 0 | 0 | 0 | 0 | 0 | 11.4 | 7.2 | 0 | 0 | 0 | 0 | 1535 | 1635 | 1658 | 1660 | 429.9 | 664.4 | 935.5 | 849.3 | 223.99 | 201.63 | 214.28 | 206.09
2024-12-29 | 52 | Décembre | 2024-12-29 09:51 | 2024-12-29 10:43 | 42450 | 1 | S235JR | 52 | 5 | 65 | 122 | 124 | 120.454 | 40.05 | 3325 | 230 | 974 | 2.717 | 44.908 | 52.375 | 67.27 | 78.46 | 0 | 0 | 15.683 | 20.875 | 24.366 | 31.5 | 0 | 0 | 0 | 0 | 2200 | 640 | 2400 | 189 | 318 | 1870 | 0 | 0 | 0 | 0 | 324 | 1644 | 851.5 | 0.0809 | 0.0607 | 0.001 | 0.0058 | 0.0298 | 0.545 | 0.155 | 0.107 | 0.601 | 0.0092 | 0.0092 | 0.021 | 0.0651 | 0.155 | 2412/28R1 | 134.2 | 78.6 | 55.6 | 0 | 0 | 6.9 | 0 | 7.8 | 0 | 0 | 0 | 0 | 27.3 | 0 | 0 | 33.8 | 40.7 | 0 | 0 | 0 | 0 | 0 | 10.6 | 0 | 7.1 | 0 | 0 | 0 | 1569 | 1602 | 1624 | 1644 | 546.6 | 577.3 | 796.1 | 851.5 | 223.16 | 209.23 | 220.9 | 214.97
2024-12-29 | 52 | Décembre | 2024-12-29 08:58 | 2024-12-29 09:51 | 42449 | 1 | S235JR | 53.1 | 4 | 58 | 124 | 120.6 | 120.591 | 40.933 | 3508 | 232 | 1171 | 2.517 | 49.272 | 53.125 | 69.39 | 77.87 | 0 | 0 | 12.933 | 16.875 | 28 | 36.25 | 0 | 0 | 0 | 0 | 2200 | 640 | 2400 | 187 | 158 | 936 | 0 | 0 | 0 | 0 | 320 | 1669 | 870.9 | 0.0894 | 0.0795 | 0.001 | 0.0058 | 0.0299 | 0.566 | 0.161 | 0.0919 | 0.641 | 0.0106 | 0.0107 | 0.0181 | 0.0458 | 0.16 | 2412/28R1 | 135.8 | 78.6 | 57.2 | 0 | 0 | 7.1 | 0 | 7.6 | 0 | 0 | 0 | 0 | 26.8 | 0 | 0 | 33 | 42.5 | 0 | 0 | 0 | 0 | 0 | 11.4 | 7.4 | 0 | 0 | 0 | 0 | 1612 | 1621 | 1637 | 1669 | 569.8 | 619.3 | 621.2 | 870.9 | 202.83 | 204.07 | 195.6 | 203.05
2024-12-29 | 52 | Décembre | 2024-12-29 08:08 | 2024-12-29 08:58 | 42448 | 1 | S235JR | 49.98 | 6 | 66 | 123 | 127.7 | 140.847 | 39.083 | 3159 | 226 | 857 | 2.583 | 47.613 | 51.125 | 65.03 | 78.49 | 0 | 0 | 16.017 | 21.5 | 23.066 | 29.625 | 0 | 0 | 0 | 0 | 2200 | 639 | 2400 | 188 | 159 | 938 | 0 | 0 | 0 | 0 | 320 | 1636 | 700.9 | 0.0924 | 0.0869 | 0.0018 | 0.0075 | 0.0269 | 0.616 | 0.183 | 0.104 | 0.617 | 0.0091 | 0.0096 | 0.0212 | 0.0778 | 0.182 | 2412/28R1 | 134.6 | 77.8 | 56.8 | 0 | 0 | 6.8 | 0 | 7.6 | 0 | 0 | 0 | 0 | 27.3 | 0 | 0 | 34.2 | 41.1 | 0 | 0 | 0 | 0 | 0 | 10.4 | 0 | 7.2 | 0 | 0 | 0 | 1580 | 1639 | 1628 | 1636 | 347.1 | 774.4 | 422 | 700.9 | 183.77 | 210.71 | 172.07 | 205.01
2024-12-29 | 52 | Décembre | 2024-12-29 07:06 | 2024-12-29 08:08 | 42447 | 1 | S235JR | 61.87 | 8 | 64 | 123 | 128.6 | 120.371 | 41.45 | 3352 | 236 | 925 | 2.683 | 45.839 | 52.5 | 67.3 | 76 | 0 | 0 | 16.617 | 21.25 | 24.833 | 31.125 | 0 | 0 | 0 | 0 | 2200 | 638 | 2400 | 188 | 158 | 935 | 0 | 0 | 0 | 0 | 320 | 1652 | 734.7 | 0.0736 | 0.0775 | 0.001 | 0.0087 | 0.0298 | 0.612 | 0.159 | 0.0943 | 0.618 | 0.009 | 0.011 | 0.0202 | 0.0565 | 0.155 | 2412/28R1 | 134.7 | 78.4 | 56.3 | 0 | 0 | 6.7 | 0 | 7.5 | 0 | 0 | 0 | 0 | 27.5 | 0 | 0 | 34.2 | 39.8 | 0 | 0 | 0 | 0 | 0 | 12.3 | 6.7 | 0 | 0 | 0 | 0 | 1701 | 1637 | 1619 | 1652 | 69.3 | 730.3 | 574.6 | 734.7 | -0.06 | 207.49 | 199.65 | 199.79
2024-12-29 | 52 | Décembre | 2024-12-29 06:06 | 2024-12-29 07:06 | 42446 | 1 | S235JR | 60.45 | 5 | 64 | 123 | 125 | 120.489 | 41.183 | 3429 | 239 | 1045 | 2.733 | 45 | 53.625 | 69.16 | 78.13 | 0 | 0 | 15.8 | 20.875 | 25.383 | 32.5 | 0 | 0 | 0 | 0 | 2200 | 636 | 2400 | 188 | 159 | 934 | 0 | 0 | 0 | 0 | 320 | 1653 | 883.1 | 0.123 | 0.106 | 0.0038 | 0.0078 | 0.0257 | 0.549 | 0.184 | 0.102 | 0.605 | 0.0096 | 0.012 | 0.0175 | 0.0692 | 0.177 | 2412/28R1 | 134.7 | 79.1 | 55.6 | 0 | 0 | 6.7 | 0 | 7.2 | 0 | 0 | 0 | 0 | 28 | 0 | 0 | 33.2 | 42.1 | 0 | 0 | 0 | 0 | 0 | 11.1 | 0 | 6.4 | 0 | 0 | 0 | 1611 | 1623 | 1627 | 1653 | 764 | 675 | 718.1 | 883.1 | 224.94 | 209.31 | 211.69 | 212.76
2024-12-29 | 52 | Décembre | 2024-12-29 05:13 | 2024-12-29 06:06 | 42445 | 1 | S235JR | 52.37 | 4 | 59 | 124 | 122.1 | 120.818 | 36.833 | 3078 | 223 | 991 | 2.65 | 46.792 | 49.625 | 63.82 | 80.84 | 0 | 0 | 13.15 | 18.375 | 23.683 | 31.25 | 0 | 0 | 0 | 0 | 2200 | 635 | 2400 | 189 | 158 | 936 | 0 | 0 | 0 | 0 | 320 | 1639 | 745 | 0.0798 | 0.102 | 0.001 | 0.0091 | 0.0297 | 0.763 | 0.178 | 0.0913 | 0.623 | 0.0071 | 0.0111 | 0.0218 | 0.0467 | 0.172 | 2412/28R1 | 134.8 | 79.5 | 55.3 | 0 | 0 | 6.6 | 0 | 7.5 | 0 | 0 | 0 | 0 | 27.2 | 0 | 0 | 34.3 | 40.2 | 0 | 0 | 0 | 0 | 0 | 11.5 | 7.5 | 0 | 0 | 0 | 0 | 1615 | 1618 | 1639 |  | 529.1 | 589.2 | 745 |  | 195.75 | 202.03 | 207.87
2024-12-28 | 52 | Décembre | 2024-12-29 04:22 | 2024-12-29 05:13 | 42444 | 1 | S235JR | 51.42 | 6 | 65 | 124 | 125 | 120.789 | 39.6 | 3372 | 231 | 1186 | 3.25 | 38.154 | 51.75 | 67.66 | 78.41 | 0 | 0 | 13.767 | 18.875 | 25.834 | 32.875 | 0 | 0 | 0 | 0 | 2200 | 636 | 2400 | 190 | 159 | 936 | 0 | 0 | 0 | 0 | 268 | 1653 | 189.7 | 0.0804 | 0.109 | 0.001 | 0.0088 | 0.0279 | 0.579 | 0.176 | 0.0905 | 0.655 | 0.0095 | 0.0138 | 0.0169 | 0.0567 | 0.17 | 2412/28R1 | 134.4 | 79.3 | 55.1 | 0 | 0 | 6.8 | 0 | 7.7 | 0 | 0 | 0 | 0 | 25.5 | 0 | 0 | 34.4 | 41.3 | 0 | 0 | 0 | 0 | 0 | 11.3 | 0 | 7.4 | 0 | 0 | 0 | 1597 | 1647 | 1662 | 1653 | 23.1 | 573.9 | 616.5 | 189.7 | -24.74 | 184.35 | 181.48 | 99.78
2024-12-28 | 52 | Décembre | 2024-12-29 03:32 | 2024-12-29 04:22 | 42443 | 1 | S235JR | 50.48 | 8 | 65 | 125 | 126.6 | 120.46 | 37.467 | 3086 | 224 | 1072 | 3.35 | 37.313 | 50.375 | 64.93 | 80.67 | 0 | 0 | 14.217 | 19.75 | 23.25 | 30.5 | 0 | 0 | 0 | 0 | 2200 | 638 | 2400 | 188 | 159 | 938 | 0 | 0 | 0 | 0 | 313 | 1653 | 195.3 | 0.069 | 0.0963 | 0.001 | 0.0073 | 0.0251 | 0.443 | 0.179 | 0.0933 | 0.61 | 0.0128 | 0.0128 | 0.017 | 0.0819 | 0.172 | 2412/28R1 | 134.6 | 79.8 | 54.8 | 0 | 0 | 6.5 | 0 | 7.6 | 0 | 0 | 0 | 0 | 27 | 0 | 0 | 34.1 | 40.5 | 0 | 0 | 0 | 0 | 0 | 11.4 | 7.5 | 0 | 0 | 0 | 0 | 1652 | 1676 | 1653 | 1653 | 192.8 | 709.2 | 194 | 195.3 | 101.51 | 184.17 | 101.43 | 101.92
2024-12-28 | 52 | Décembre | 2024-12-29 02:35 | 2024-12-29 03:32 | 42442 | 1 | S235JR | 56.75 | 5 | 64 | 123 | 125.3 | 120.749 | 41.233 | 3782 | 248 | 1278 | 3.717 | 33.094 | 53.25 | 70.84 | 77.49 | 0 | 0 | 14.933 | 19.625 | 26.3 | 33.625 | 0 | 0 | 0 | 0 | 2200 | 637 | 2400 | 188 | 159 | 934 | 0 | 0 | 0 | 0 | 305 | 1647 | 742.5 | 0.0915 | 0.116 | 0.001 | 0.009 | 0.0326 | 0.438 | 0.18 | 0.085 | 0.648 | 0.0075 | 0.0106 | 0.0154 | 0.0524 | 0.169 | 2412/28R1 | 134.7 | 78.7 | 56 | 0 | 0 | 6.8 | 0 | 7.3 | 0 | 0 | 0 | 0 | 27.2 | 0 | 0 | 34.3 | 41.3 | 0 | 0 | 0 | 0 | 0 | 10.9 | 0 | 6.9 | 0 | 0 | 0 | 1580 | 1653 | 1641 | 1647 | 21.1 | 195.3 | 586.8 | 742.5 | -22.24 | 101.92 | 189.24 | 203.28
2024-12-28 | 52 | Décembre | 2024-12-29 01:43 | 2024-12-29 02:35 | 42441 | 1 | S235JR | 52.07 | 4 | 59 | 122 | 118.4 | 120.882 | 38.917 | 3270 | 230 | 1170 | 4 | 30.5 | 51.25 | 66.79 | 79.01 | 0 | 0 | 14.417 | 19.125 | 24.5 | 32.125 | 0 | 0 | 0 | 0 | 2200 | 638 | 2400 | 188 | 316 | 1878 | 0 | 0 | 0 | 0 | 313 | 1669 | 773.7 | 0.0754 | 0.0929 | 0.001 | 0.0083 | 0.0345 | 0.592 | 0.168 | 0.09 | 0.65 | 0.0104 | 0.0111 | 0.0168 | 0.0684 | 0.162 | 2412/28R1 | 134.8 | 78.8 | 56 | 0 | 0 | 6.5 | 0 | 7.3 | 0 | 0 | 0 | 0 | 27.6 | 0 | 0 | 34.1 | 41.3 | 0 | 0 | 0 | 0 | 0 | 10.7 | 7.3 | 0 | 0 | 0 | 0 | 1590 | 1608 | 1641 | 1669 | 365.3 | 482.5 | 651.8 | 773.7 | 182.09 | 192.78 | 196.96 | 194.36
2024-12-28 | 52 | Décembre | 2024-12-29 00:48 | 2024-12-29 01:43 | 42440 | 1 | S235JR | 54.33 | 6 | 65 | 120 | 123.1 | 121.031 | 41.733 | 3446 | 236 | 1347 | 4.5 | 26.667 | 54.75 | 71.57 | 78.71 | 0 | 0 | 14.917 | 19.875 | 26.816 | 34.875 | 0 | 0 | 0 | 0 | 2200 | 639 | 2400 | 189 | 160 | 936 | 0 | 0 | 0 | 0 | 360 | 1687 | 902.5 | 0.0822 | 0.0908 | 0.001 | 0.0067 | 0.0267 | 0.586 | 0.167 | 0.0834 | 0.603 | 0.009 | 0.0109 | 0.0207 | 0.1 | 0.157 | 2412/28R1 | 134.7 | 79 | 55.7 | 0 | 0 | 6.6 | 0 | 7.6 | 0 | 0 | 0 | 0 | 25.7 | 0 | 0 | 34.4 | 41.7 | 0 | 0 | 0 | 0 | 0 | 11.3 | 0 | 7.4 | 0 | 0 | 0 | 1583 | 1638 | 1668 | 1687 | 473 | 689.8 | 824.1 | 902.5 | 204.9 | 202.76 | 199.54 | 195.9
2024-12-28 | 52 | Décembre | 2024-12-28 23:52 | 2024-12-29 00:48 | 42439 | 1 | S235JR | 56.75 | 8 | 65 | 122 | 122.7 | 121.496 | 39.417 | 3217 | 232 | 1262 | 5.25 | 23.238 | 51 | 66.77 | 77.63 | 0 | 0 | 15.65 | 20.5 | 23.767 | 30.375 | 0 | 0 | 0 | 0 | 2200 | 639 | 2400 | 189 | 159 | 936 | 0 | 0 | 0 | 0 | 298 | 1647 | 732.3 | 0.0688 | 0.0909 | 0.001 | 0.0054 | 0.0241 | 0.637 | 0.144 | 0.192 | 1.26 | 0.187 | 0.008 | 0.0045 | 0.0484 | 0.123 | 2412/28R1 | 134.5 | 78.1 | 56.4 | 0 | 0 | 6.7 | 0 | 7.6 | 0 | 0 | 0 | 0 | 27.5 | 0 | 0 | 34.1 | 40.4 | 0 | 0 | 0 | 0 | 0 | 10.9 | 7.3 | 0 | 0 | 0 | 0 | 1617 | 1647 | 1644 | 1647 | 562.5 | 745.6 | 738.3 | 732.3 | 199.17 | 203.58 | 204.49 | 202.26
2024-12-28 | 52 | Décembre | 2024-12-28 17:27 | 2024-12-28 23:52 | 42438 | 1 | S235JR | 49.28667 | 5 | 65 | 122 | 125.4 | 121.422 | 39.567 | 3259 | 231 | 1441 | 5.6 | 21.786 | 50.25 | 66.87 | 76.2 | 0 | 0 | 15.717 | 20.125 | 23.85 | 30.125 | 0 | 0 | 0 | 0 | 2200 | 638 | 2400 | 190 | 159 | 2651 | 0 | 0 | 0 | 0 | 313 | 1665 | 772 | [7 empty] | 0.0942 | 0.443 | 0.0041 | 0.0073 | 0.0237 | 0.104 | 0.16 | 2412/28R1 | 134.7 | 76.7 | 58 | 0 | 0 | 6.5 | 0 | 7.3 | 0 | 0 | 0 | 0 | 27.2 | 0 | 0 | 34.5 | 41 | 0 | 0 | 0 | 0 | 0 | 11.3 | 6.9 | 0 | 0 | 0 | 0 | 1602 | 1612 | 1606 | 1665 | 258.6 | 464.8 | 430.3 | 772 | 150.18 | 187.86 | 185.45 | 196.37
2024-12-28 | 52 | Décembre | 2024-12-28 16:18 | 2024-12-28 17:27 | 42437 | 1 | S275JR1 | 69.23 | 8 | 66 | 124 | 125.1 | 104.379 | 41.3 | 3567 | 238 | 1509 | 2.917 | 42.514 | 52.5 | 70.35 | 76.27 | 0 | 0 | 14.384 | 18.875 | 26.917 | 33.625 | 0 | 0 | 0 | 0 | 2400 | 635 | 2400 | 188 | 316 | 1912 | 0 | 0 | 0 | 0 | 400 | 1662 | 998.3 | 0.0759 | 0.0898 | 0.001 | 0.0044 | 0.0388 | 0.528 | 0.186 | 0.0759 | 0.0898 | 0.001 | 0.0044 | 0.0388 | 0.528 | 0.186 | 2412/28R1 | 133.5 | 78.6 | 54.9 | 0 | 0 | 6.8 | 0 | 5.9 | 0 | 0 | 0 | 0 | 25.5 | 0 | 0 | 34.9 | 41.7 | 0 | 0 | 0 | 0 | 0 | 11.5 | 7.2 | 0 | 0 | 0 | 0 | 1611 | 1674 | 1663 | 1662 | 559.9 | 1097.7 | 1000.6 | 998.3 | 202.09 | 217.33 | 216.5 | 216.88
2024-12-28 | 52 | Décembre | 2024-12-28 15:28 | 2024-12-28 16:18 | 42436 | 1 | S275JR1 | 49.33 | 3 | 59 | 124 | 125.8 | 143.81 | 38.65 | 3198 | 224 | 1063 | 2.95 | 42.034 | 50.25 | 65.11 | 78.01 | 0 | 0 | 14.833 | 19.5 | 23.816 | 30.75 | 0 | 0 | 0 | 0 | 2400 | 637 | 2400 | 187 | 159 | 954 | 0 | 0 | 0 | 0 | 363 | 1643 | 874.5 | 0.0831 | 0.0838 | 0.001 | 0.0055 | 0.0311 | 0.428 | 0.179 | 0.0877 | 0.606 | 0.0071 | 0.0081 | 0.0187 | 0.0527 | 0.168 | 2412/28R1 | 133.7 | 78.8 | 54.9 | 0 | 0 | 6.7 | 0 | 7.3 | 0 | 0 | 0 | 0 | 27.1 | 0 | 0 | 35 | 39.6 | 0 | 0 | 0 | 0 | 0 | 10.7 | 0 | 7.3 | 0 | 0 | 0 | 1637 | 1622 | 1643 |  | 742.5 | 787.9 | 874.5 |  | 208.71 | 221.22 | 217.47
2024-12-28 | 52 | Décembre | 2024-12-28 14:24 | 2024-12-28 15:28 | 42435 | 1 | S275JR1 | 64.38 | 5 | 66 | 123 | 125.6 | 119.808 | 39.683 | 3307 | 231 | 995 | 2.45 | 50.204 | 51.25 | 66.18 | 77.49 | 0 | 0 | 15 | 20.125 | 24.683 | 31.125 | 0 | 0 | 0 | 0 | 2400 | 635 | 2400 | 188 | 158 | 955 | 0 | 0 | 0 | 0 | 393 | 1641 | 869.1 | 0.114 | 0.105 | 0.0024 | 0.0064 | 0.0354 | 0.441 | 0.163 | 0.0877 | 0.606 | 0.0071 | 0.0081 | 0.0187 | 0.0527 | 0.168 | 2412/28R1 | 134.4 | 78.8 | 55.6 | 0 | 0 | 6.5 | 0 | 7.2 | 0 | 0 | 0 | 0 | 25.1 | 0 | 0 | 34.6 | 41.2 | 0 | 0 | 0 | 0 | 0 | 12.1 | 7.7 | 0 | 0 | 0 | 0 | 1589 | 1680 | 1666 | 1641 | 302.9 | 977.9 | 876.9 | 869.1 | 168.86 | 205.59 | 205.18 | 218.1
2024-12-28 | 52 | Décembre | 2024-12-28 13:29 | 2024-12-28 14:24 | 42434 | 1 | S275JR1 | 54.95 | 4 | 59 | 123 | 121.9 | 119.785 | 40.867 | 3529 | 235 | 1130 | 2.817 | 43.669 | 52.75 | 68.92 | 77.45 | 0 | 0 | 15.033 | 20 | 25.833 | 32.75 | 0 | 0 | 0 | 0 | 2400 | 638 | 2400 | 189 | 316 | 1912 | 0 | 0 | 0 | 0 | 278 | 1683 | 632.8 | 0.171 | 0.149 | 0.0028 | 0.0091 | 0.0353 | 0.565 | 0.188 | 0.0858 | 0.68 | 0.0088 | 0.0133 | 0.0169 | 0.0596 | 0.187 | 2412/28R1 | 133.6 | 78.8 | 54.8 | 0 | 0 | 6.6 | 0 | 7.6 | 0 | 0 | 0 | 0 | 26.6 | 0 | 0 | 34.4 | 39.4 | 0 | 0 | 0 | 0 | 0 | 11.7 | 0 | 7.3 | 0 | 0 | 0 | 1603 | 1630 | 1648 | 1683 | 240.3 | 356.2 | 425.3 | 632.8 | 144.24 | 158.53 | 161.8 | 172.01
2024-12-28 | 52 | Décembre | 2024-12-28 12:35 | 2024-12-28 13:29 | 42433 | 1 | S275JR1 | 54.18 | 8 | 66 | 124 | 127 | 120.055 | 39.7 | 3378 | 235 | 1080 | 2.8 | 44.286 | 52.125 | 67.64 | 78.78 | 0 | 0 | 15.167 | 20.375 | 24.533 | 31.75 | 0 | 0 | 0 | 0 | 2400 | 636 | 2400 | 188 | 316 | 1938 | 0 | 0 | 0 | 0 | 278 | 1637 | 627.3 | 0.075 | 0.117 | 0.001 | 0.0052 | 0.0302 | 0.632 | 0.172 | 0.13 | 0.669 | 0.0109 | 0.0089 | 0.0187 | 0.0846 | 0.169 | 2412/28R1 | 134.8 | 81.3 | 53.5 | 0 | 0 | 6.8 | 0 | 7.2 | 0 | 0 | 0 | 0 | 25.7 | 0 | 0 | 34.5 | 42 | 0 | 0 | 0 | 0 | 0 | 10.8 | 7.8 | 0 | 0 | 0 | 0 | 1594 | 1624 | 1619 | 1637 | 368.7 | 609.3 | 27.8 | 627.3 | 180.6 | 201.24 | -22.98 | 196.32
2024-12-28 | 52 | Décembre | 2024-12-28 11:42 | 2024-12-28 12:35 | 42432 | 1 | S275JR1 | 53.37 | 3 | 59 | 123 | 124.9 | 119.941 | 40.617 | 3465 | 235 | 1237 | 2.383 | 51.608 | 53.5 | 69.92 | 79.03 | 0 | 0 | 15.267 | 20.5 | 25.35 | 32.875 | 0 | 0 | 0 | 0 | 2400 | 637 | 2400 | 190 | 316 | 1944 | 0 | 0 | 0 | 0 | 355 | 1654 | 856.3 | 0.0638 | 0.073 | 0.0014 | 0.0047 | 0.0323 | 0.602 | 0.161 | 0.0999 | 0.648 | 0.0084 | 0.0089 | 0.0181 | 0.0628 | 0.161 | 2412/28R1 | 134.8 | 78.5 | 56.3 | 0 | 0 | 6.6 | 0 | 6.9 | 0 | 0 | 0 | 0 | 26 | 0 | 0 | 35 | 42.1 | 0 | 0 | 0 | 0 | 0 | 11.7 | 0 | 6.5 | 0 | 0 | 0 | 1562 | 1616 | 1622 | 1654 | 426.7 | 639.5 | 670.6 | 856.3 | 208.75 | 209.14 | 209.37 | 209.95
2024-12-28 | 52 | Décembre | 2024-12-28 10:15 | 2024-12-28 11:42 | 42431 | 1 | S275JR1 | 86.07 | 5 | 66 | 121 | 123.5 | 119.887 | 42.817 | 3546 | 240 | 1599 | 2.783 | 43.473 | 55.125 | 73.29 | 77.25 | 0 | 0 | 15.5 | 20 | 27.317 | 35.125 | 0 | 0 | 0 | 0 | 2400 | 637 | 2400 | 189 | 158 | 971 | 0 | 0 | 0 | 0 | 248 | 1645 | 514.9 | 0.0621 | 0.0627 | 0.001 | 0.0039 | 0.0308 | 0.571 | 0.157 | 0.0901 | 0.618 | 0.0056 | 0.0087 | 0.0195 | 0.0524 | 0.15 | 2412/28R1 | 134.9 | 76.8 | 58.1 | 0 | 0 | 6.3 | 0 | 7.6 | 0 | 0 | 0 | 0 | 26.6 | 0 | 0 | 34.4 | 40.9 | 0 | 0 | 0 | 0 | 0 | 11.6 | 7.5 | 0 | 0 | 0 | 0 | 1614 | 1642 | 1616 | 1645 | 782.4 | 668 | 489.7 | 514.9 | 225.06 | 198.22 | 189.52 | 177.47
2024-12-28 | 52 | Décembre | 2024-12-28 09:11 | 2024-12-28 10:15 | 42430 | 1 | S275JR1 | 64.72 | 4 | 58 | 123 | 121.9 | 120.212 | 37.8 | 3174 | 224 | 1041 | 2.683 | 45.839 | 49.625 | 64.32 | 78.77 | 0 | 0 | 14.533 | 19.375 | 23.266 | 30.25 | 0 | 0 | 0 | 0 | 2400 | 637 | 2400 | 189 | 318 | 1944 | 0 | 0 | 0 | 0 | 355 | 1686 | 843.3 | 0.06 | 0.0976 | 0.001 | 0.0064 | 0.0262 | 0.17 | 0.165 | 0.0916 | 0.644 | 0.008 | 0.0086 | 0.0148 | 0.0722 | 0.162 | 2412/28R1 | 134.4 | 78.5 | 55.9 | 0 | 0 | 6.7 | 0 | 7.6 | 0 | 0 | 0 | 0 | 24.7 | 0 | 0 | 35.3 | 41.2 | 0 | 0 | 0 | 0 | 0 | 11.5 | 0 | 7.4 | 0 | 0 | 0 | 1663 | 1684 | 1686 |  | 697.3 | 852.5 | 843.3 |  | 189.98 | 193.34 | 191.46
2024-12-28 | 52 | Décembre | 2024-12-28 08:19 | 2024-12-28 09:11 | 42429 | 1 | S275JR1 | 51.33 | 8 | 65 | 123 | 125.5 | 119.699 | 40.85 | 3469 | 225 | 1175 | 2.7 | 45.556 | 53.25 | 69.39 | 78.21 | 0 | 0 | 14.95 | 20.25 | 25.9 | 33 | 0 | 0 | 0 | 0 | 2400 | 1272 | 2400 | 380 | 158 | 972 | 0 | 0 | 0 | 0 | 323 | 1658 | 768.1 | 0.0929 | 0.0945 | 0.0043 | 0.0062 | 0.0756 | 0.587 | 0.166 | 0.0835 | 0.654 | 0.0153 | 0.0075 | 0.0194 | 0.0583 | 0.163 | 2412/28R1 | 135.1 | 79.3 | 55.8 | 0 | 0 | 6.6 | 0 | 7.4 | 0 | 0 | 0 | 0 | 25.3 | 0 | 0 | 35.3 | 41.7 | 0 | 0 | 0 | 0 | 0 | 11.5 | 7.3 | 0 | 0 | 0 | 0 | 1569 | 1610 | 1643 | 1658 | 363.5 | 25.5 | 616.2 | 768.1 | 193.14 | -24.48 | 191.75 | 199.79
2024-12-28 | 52 | Décembre | 2024-12-28 07:27 | 2024-12-28 08:19 | 42428 | 1 | S235JR | 52.08 | 3 | 59 | 126 | 127.1 | 109.592 | 39.733 | 3263 | 220 | 1220 | 2.55 | 49.412 | 51.875 | 67.56 | 78.34 | 0 | 0 | 15.933 | 21 | 23.8 | 30.875 | 0 | 0 | 0 | 0 | 2400 | 637 | 2400 | 190 | 318 | 1744 | 0 | 0 | 0 | 0 | 340 | 1634 | 774.8 | 0.0766 | 0.0819 | 0.003 | 0.0035 | 0.0202 | 0.797 | 0.154 | 0.0886 | 0.516 | 0.0126 | 0.0063 | 0.0146 | 0.062 | 0.156 | 2412/28R1 | 134.8 | 78.7 | 56.1 | 0 | 0 | 7.4 | 0 | 7.5 | 0 | 0 | 0 | 0 | 26.8 | 0 | 0 | 33.7 | 41.6 | 0 | 0 | 0 | 0 | 0 | 10.7 | 0 | 7.1 | 0 | 0 | 0 | 1581 | 1623 | 1658 | 1634 | 481.1 | 798.6 | 929 | 774.8 | 207.24 | 221.67 | 213.76 | 213.47
2024-12-28 | 52 | Décembre | 2024-12-28 06:38 | 2024-12-28 07:27 | 42427 | 1 | S235JR | 49.38 | 5 | 65 | 122 | 123.9 | 120.57 | 38.283 | 3237 | 228 | 1156 | 2.933 | 41.591 | 50.875 | 66.25 | 79.74 | 0 | 0 | 15.65 | 20.75 | 22.633 | 30.125 | 0 | 0 | 0 | 0 | 2400 | 636 | 2400 | 190 | 158 | 873 | 0 | 0 | 0 | 0 | 232 | 1653 | 768.8 | 0.0589 | 0.0867 | 0.001 | 0.0035 | 0.024 | 0.506 | 0.158 | 0.106 | 0.589 | 0.0069 | 0.0065 | 0.0198 | 0.0788 | 0.163 | 2412/28R1 | 134.5 | 81.1 | 53.4 | 0 | 0 | 6.6 | 0 | 7.9 | 0 | 0 | 0 | 0 | 27 | 0 | 0 | 33.4 | 41 | 0 | 0 | 0 | 0 | 0 | 11.3 | 7.3 | 0 | 0 | 0 | 0 | 1703 | 1621 | 1619 | 1653 | 70.3 | 542.6 | 579.3 | 768.8 | -0.08 | 194.35 | 200.24 | 202.58
2024-12-28 | 52 | Décembre | 2024-12-28 05:25 | 2024-12-28 06:38 | 42426 | 1 | S235JR | 70.21333 | 4 | 58 | 122 | 120.6 | 121.103 | 40.983 | 3433 | 239 | 1381 | 4.2 | 29.048 | 51.25 | 68.18 | 75.03 | 0 | 0 | 16.383 | 21.25 | 24.599 | 29.875 | 0 | 0 | 0 | 0 | 2300 | 635 | 2200 | 189 | 158 | 872 | 0 | 0 | 0 | 0 | 293 | 1647 | 672 | 0.0865 | 0.113 | 0.001 | 0.0058 | 0.0303 | 0.682 | 0.182 | 0.0737 | 0.573 | 0.0062 | 0.0082 | 0.0298 | 0.0619 | 0.178 | 2412/28R1 | 134.7 | 79.6 | 55.1 | 0 | 0 | 7.3 | 0 | 7.5 | 0 | 0 | 0 | 0 | 27.3 | 0 | 0 | 34.3 | 39.5 | 0 | 0 | 0 | 0 | 0 | 11.4 | 0 | 7.4 | 0 | 0 | 0 | 1609 | 1613 | 1648 | 1647 | 480.4 | 501.2 | 680.2 | 672 | 191.91 | 192.86 | 196.3 | 195.95
2024-12-27 | 52 | Décembre | 2024-12-28 04:34 | 2024-12-28 05:25 | 42425 | 1 | S235JR | 50.75 | 8 | 66 | 124 | 128.1 | 121.139 | 38.4 | 3143 | 223 | 1200 | 3.017 | 41.105 | 50.375 | 65.63 | 78.71 | 0 | 0 | 14.85 | 19.875 | 23.55 | 30.5 | 0 | 0 | 0 | 0 | 2200 | 637 | 2400 | 191 | 316 | 1748 | 0 | 0 | 0 | 0 | 283 | 1643 | 688.3 | 0.0892 | 0.114 | 0.001 | 0.005 | 0.028 | 0.411 | 0.162 | 0.0997 | 0.595 | 0.0069 | 0.0068 | 0.023 | 0.0901 | 0.166 | 2412/28R1 | 134.6 | 77.8 | 56.8 | 0 | 0 | 6.4 | 0 | 7.6 | 0 | 0 | 0 | 0 | 26.2 | 0 | 0 | 34.4 | 42 | 0 | 0 | 0 | 0 | 0 | 10.9 | 7.1 | 0 | 0 | 0 | 0 | 1652 | 1602 | 1637 | 1643 | 192.5 | 446.6 | 659.3 | 688.3 | 101.4 | 190.35 | 199.98 | 199.88
2024-12-27 | 52 | Décembre | 2024-12-28 03:35 | 2024-12-28 04:34 | 42424 | 1 | S235JR | 59.25 | 3 | 59 | 123 | 119.3 | 121.031 | 39.933 | 3305 | 229 | 1366 | 2.817 | 43.669 | 53.25 | 69.7 | 80.01 | 0 | 0 | 14.733 | 19.75 | 25.2 | 33.5 | 0 | 0 | 0 | 0 | 2200 | 637 | 2400 | 189 | 159 | 871 | 0 | 0 | 0 | 0 | 298 | 1637 | 721.3 | 0.0834 | 0.107 | 0.001 | 0.0044 | 0.0318 | 0.424 | 0.161 | 0.0923 | 0.59 | 0.0049 | 0.0069 | 0.0284 | 0.0884 | 0.16 | 2412/28R1 | 134.6 | 78.4 | 56.2 | 0 | 0 | 6.5 | 0 | 7.8 | 0 | 0 | 0 | 0 | 26.1 | 0 | 0 | 34 | 41 | 0 | 0 | 0 | 0 | 0 | 11.6 | 0 | 7.6 | 0 | 0 | 0 | 1611 | 1609 | 1633 | 1637 | 625 | 580.7 | 670.5 | 721.3 | 210.17 | 205.86 | 203.39 | 206.58
2024-12-27 | 52 | Décembre | 2024-12-28 02:45 | 2024-12-28 03:35 | 42423 | 1 | S235JR | 49.97 | 5 | 66 | 122 | 125.3 | 120.732 | 37.5 | 3135 | 229 | 1471 | 2.667 | 45.75 | 49.125 | 65.49 | 78.6 | 0 | 0 | 14.5 | 19.125 | 23 | 29.875 | 0 | 0 | 0 | 0 | 2200 | 637 | 2400 | 191 | 159 | 872 | 0 | 0 | 0 | 0 | 260 | 1647 | 609.1 | 0.087 | 0.104 | 0.0015 | 0.0042 | 0.0291 | 0.594 | 0.15 | 0.111 | 0.578 | 0.009 | 0.0065 | 0.0216 | 0.125 | 0.152 | 2412/28R1 | 134.3 | 78.1 | 56.2 | 0 | 0 | 6.8 | 0 | 7.3 | 0 | 0 | 0 | 0 | 27.1 | 0 | 0 | 34.1 | 40.4 | 0 | 0 | 0 | 0 | 0 | 11.3 | 7.3 | 0 | 0 | 0 | 0 | 1593 | 1638 | 1664 | 1647 | 376 | 762 | 809.8 | 609.1 | 182.59 | 210.07 | 200.42 | 188.73
2024-12-27 | 52 | Décembre | 2024-12-28 01:55 | 2024-12-28 02:45 | 42422 | 1 | S235JR | 50.15 | 4 | 59 | 123 | 119.8 | 120.924 | 37.867 | 3048 | 221 | 1451 | 3.533 | 34.811 | 50.375 | 66.37 | 79.82 | 0 | 0 | 14.533 | 19.5 | 23.334 | 30.875 | 0 | 0 | 0 | 0 | 2200 | 637 | 2400 | 190 | 320 | 1760 | 0 | 0 | 0 | 0 | 313 | 1642 | 776.7 | 0.071 | 0.0735 | 0.0035 | 0.0038 | 0.0243 | 0.574 | 0.142 | 0.088 | 0.539 | 0.0121 | 0.0056 | 0.0197 | 0.0917 | 0.141 | 2412/28R1 | 134.8 | 80.1 | 54.7 | 0 | 0 | 6.5 | 0 | 7.3 | 0 | 0 | 0 | 0 | 27.3 | 0 | 0 | 34.4 | 40.4 | 0 | 0 | 0 | 0 | 0 | 11.5 | 0 | 7.4 | 0 | 0 | 0 | 1595 | 1625 | 1669 | 1642 | 774.9 | 684.8 | 980.1 | 776.7 | 234.68 | 209.28 | 211.72 | 209.3
2024-12-27 | 52 | Décembre | 2024-12-28 01:00 | 2024-12-28 01:55 | 42421 | 1 | S235JR | 54.42 | 8 | 64 | 120 | 121.5 | 120.769 | 39.933 | 3226 | 226 | 1681 | 3.367 | 35.644 | 53.625 | 71.12 | 80.57 | 0 | 0 | 14.75 | 20 | 25.183 | 33.5 | 0 | 0 | 0 | 0 | 2200 | 636 | 2400 | 190 | 318 | 1710 | 0 | 0 | 0 | 0 | 405 | 1651 | 1055.5 | 0.0619 | 0.0491 | 0.002 | 0.0036 | 0.0347 | 0.533 | 0.151 | 0.0751 | 0.56 | 0.0088 | 0.0063 | 0.0204 | 0.0772 | 0.141 | 2412/28R1 | 124.6 | 78.6 | 46 | 0 | 0 | 6.6 | 0 | 7.6 | 0 | 0 | 0 | 0 | 24.6 | 0 | 0 | 34.5 | 32.8 | 0 | 0 | 0 | 0 | 0 | 10.8 | 7.7 | 0 | 0 | 0 | 0 | 1590 | 1641 | 1648 | 1651 | 22.4 | 1021.8 | 32.9 | 1055.5 | -23.23 | 230 | -26.23 | 226.94
2024-12-27 | 52 | Décembre | 2024-12-27 23:59 | 2024-12-28 01:00 | 42420 | 1 | S235JR | 61.07 | 3 | 59 | 122 | 123.1 | 121.036 | 38.45 | 3084 | 220 | 1205 | 3.583 | 34.047 | 50.625 | 65.71 | 79 | 0 | 0 | 14.65 | 20.125 | 23.801 | 30.5 | 0 | 0 | 0 | 0 | 2200 | 637 | 2400 | 191 | 159 | 859 | 0 | 0 | 0 | 0 | 375 | 1653 | 195.3 | 0.0636 | 0.0669 | 0.0091 | 0.0046 | 0.04 | 0.718 | 0.135 | 0.0863 | 0.528 | 0.0071 | 0.0057 | 0.0179 | 0.0681 | 0.134 | 2412/28R1 | 134.7 | 78.4 | 56.3 | 0 | 0 | 6.7 | 0 | 7.7 | 0 | 0 | 0 | 0 | 26.7 | 0 | 0 | 33.2 | 41.6 | 0 | 0 | 0 | 0 | 0 | 11.5 | 0 | 7.3 | 0 | 0 | 0 | 1652 | 1642 | 1634 | 1653 | 192.5 | 1084.1 | 953.2 | 195.3 | 101.4 | 233.8 | 228.69 | 101.92
2024-12-27 | 52 | Décembre | 2024-12-27 17:40 | 2024-12-27 23:59 | 42419 | 1 | S235JR | 57.23 | 5 | 66 | 124 | 124.1 | 121.56 | 44.967 | 3622 | 244 | 2487 | 3.567 | 34.766 | 57.5 | 79.56 | 76.72 | 0 | 0 | 16.667 | 21.625 | 28.299 | 35.875 | 0 | 0 | 0 | 0 | 2200 | 639 | 2400 | 190 | 158 | 857 | 0 | 0 | 0 | 0 | 428 | 1633 | 1123.9 | [7 empty] | 0.0646 | 0.494 | 0.0087 | 0.0058 | 0.0149 | 0.0812 | 0.116 | 2412/28R1 | 134.8 | 76 | 58.8 | 0 | 0 | 6.6 | 0 | 7.8 | 0 | 0 | 0 | 0 | 27.4 | 0 | 0 | 34.1 | 41.3 | 0 | 0 | 0 | 0 | 0 | 11.3 | 6.3 | 0 | 0 | 0 | 0 | 1602 | 1631 | 1648 | 1633 | 261.1 | 1033.8 | 1134 | 1123.9 | 150.88 | 236.29 | 233.85 | 241.34
2024-12-27 | 52 | Décembre | 2024-12-27 16:40 | 2024-12-27 17:40 | 42418 | 1 | DD14A | 59.37 | 1 | 61 | 129 | 127.2 | 113.979 | 43.5 | 3951 | 235 | 1381 | 2.817 | 45.799 | 55.625 | 74.09 | 76.72 | 0 | 0 | 16.15 | 21.25 | 27.35 | 34.375 | 0 | 0 | 0 | 0 | 2400 | 637 | 2400 | 188 | 0 | 0 | 0 | 0 | 0 | 0 | 510 | 1625 | 1282.4 | 0.0246 | 0.0221 | 0.001 | 0.004 | 0.012 | 0.485 | 0.0181 | 0.0261 | 0.0265 | 0.0036 | 0.0066 | 0.0116 | 0.0243 | 0.0205 | 2412/13R1 | 131.4 | 79.5 | 51.9 | 0 | 0 | 28 | 0 | 76.3 | 0 | 0 | 0 | 0 | 0 | 0 | 0 | 0 | 0 | 0 | 0 | 0 | 0 | 0 | 27.1 | 0 | 0 | 0 | 0 | 0 | 1574 | 1626 | 1657 | 1625 | 942.4 | 1268 | 1289.5 | 1282.4 | 260.52 | 254.02 | 238.39 | 255.39
2024-12-27 | 52 | Décembre | 2024-12-27 15:39 | 2024-12-27 16:40 | 42417 | 1 | DD14A | 61.15 | 4 | 60 | 124 | 122.1 | 132.839 | 43.033 | 3769 | 229 | 1418 | 2.917 | 42.514 | 54.25 | 72.3 | 75.64 | 0 | 0 | 15.917 | 21 | 27.117 | 33.25 | 0 | 0 | 0 | 0 | 2400 | 635 | 2400 | 190 | 0 | 0 | 0 | 0 | 0 | 0 | 505 | 1644 | 1399.5 | 0.0406 | 0.0237 | 0.001 | 0.0043 | 0.0109 | 0.43 | 0.0174 | 0.0199 | 0.026 | 0.0098 | 0.006 | 0.0103 | 0.0473 | 0.0196 | 2412/13R1 | 130.7 | 79.3 | 51.4 | 0 | 0 | 28.2 | 0 | 76.8 | 0 | 0 | 0 | 0 | 0 | 0 | 0 | 0 | 0 | 0 | 0 | 0 | 0 | 0 | 25.7 | 0 | 0 | 0 | 0 | 0 | 1588 | 1641 | 1614 | 1644 | 894.9 | 1426.1 | 1046 | 1399.5 | 249.08 | 254.49 | 246.4 | 251.48
2024-12-27 | 52 | Décembre | 2024-12-27 14:41 | 2024-12-27 15:39 | 42416 | 1 | DD14A | 57.75 | 3 | 59 | 125 | 120.7 | 113.87 | 44.017 | 3967 | 237 | 1402 | 2.267 | 55.147 | 56.25 | 74.86 | 76.67 | 0 | 0 | 15.017 | 20.75 | 29 | 35.5 | 0 | 0 | 0 | 0 | 2400 | 638 | 2400 | 190 | 0 | 0 | 0 | 0 | 0 | 0 | 510 | 1652 | 1431.3 | 0.0252 | 0.0224 | 0.001 | 0.0048 | 0.0135 | 0.517 | 0.0151 | 0.024 | 0.0267 | 0.0098 | 0.0067 | 0.0098 | 0.0524 | 0.0173 | 2412/13R1 | 134.4 | 79.7 | 54.7 | 0 | 0 | 26.7 | 0 | 79.5 | 0 | 0 | 0 | 0 | 0 | 0 | 0 | 0 | 0 | 0 | 0 | 0 | 0 | 0 | 28.2 | 0 | 0 | 0 | 0 | 0 | 1627 | 1616 | 1637 | 1652 | 1130.6 | 1044 | 1281.8 | 1431.3 | 245.05 | 245.17 | 248.83 | 248.77
2024-12-27 | 52 | Décembre | 2024-12-27 13:44 | 2024-12-27 14:41 | 42415 | 1 | DD14A | 56.77 | 5 | 66 | 125 | 126 | 132.683 | 44.767 | 3919 | 249 | 1291 | 2.45 | 51.02 | 56.875 | 74.93 | 76.23 | 0 | 0 | 15.55 | 20.75 | 29.216 | 36 | 0 | 0 | 0 | 0 | 2400 | 639 | 2400 | 188 | 0 | 0 | 0 | 0 | 0 | 0 | 505 | 1650 | 1316.1 | 0.0355 | 0.0209 | 0.001 | 0.0042 | 0.0133 | 0.415 | 0.0162 | 0.0306 | 0.024 | 0.0133 | 0.006 | 0.0075 | 0.0734 | 0.0185 | 2412/13R1 | 137.9 | 80.7 | 57.2 | 0 | 0 | 28.2 | 0 | 82.9 | 0 | 0 | 0 | 0 | 0 | 0 | 0 | 0 | 0 | 0 | 0 | 0 | 0 | 0 | 26.8 | 0 | 0 | 0 | 0 | 0 | 1586 | 1615 | 1637 | 1650 | 798.1 | 1079.3 | 1168.4 | 1316.1 | 241.75 | 248.16 | 242.02 | 243.7
2024-12-27 | 52 | Décembre | 2024-12-27 11:49 | 2024-12-27 13:44 | 42414 | 1 | DD14A | 115.97 | 1 | 60 | 124 | 120.9 | 113.769 | 21.433 | 2424 | 95 | 1339 | 2.583 | 48 | 23.5 | 36.66 | 65.79 | 0 | 0 | 5.25 | 6.625 | 0 | 0 | 8.383 | 8.375 | 7.8 | 8.5 | 1900 | 634 | 1400 | 188 | 0 | 0 | 0 | 0 | 0 | 0 | 505 | 1650 | 1328.9 | 0.032 | 0.0219 | 0.001 | 0.0035 | 0.0132 | 0.549 | 0.0199 | 0.0254 | 0.0243 | 0.0114 | 0.0045 | 0.0069 | 0.063 | 0.0222 | 2412/13R1 | 40.2 | 40.2 | 0 | 0 | 0 | 0 | 0 | 29.8 | 0 | 0 | 0 | 0 | 0 | 0 | 0 | 0 | 0 | 0 | 0 | 0 | 0 | 0 | 10.4 | 0 | 0 | 0 | 0 | 0 | 1558 | 1641 | 1645 | 1650 | 728.2 | 1211.3 | 7.4 | 1328.9 | 250.26 | 242.5 | -134.23 | 244.41
2024-12-27 | 52 | Décembre | 2024-12-27 10:30 | 2024-12-27 11:49 | 42413 | 1 | DD14A | 78.53 | 4 | 59 | 125 | 123.5 | 113.942 | 45.383 | 4031 | 251 | 1431 | 3.2 | 39.062 | 58.75 | 77.73 | 77.67 | 0 | 0 | 16.25 | 22 | 29.133 | 36.75 | 0 | 0 | 0 | 0 | 2400 | 634 | 2400 | 188 | 0 | 0 | 0 | 0 | 0 | 0 | 505 | 1654 | 1323.5 | 0.0366 | 0.0237 | 0.001 | 0.0042 | 0.0125 | 0.656 | 0.0166 | 0.0217 | 0.0257 | 0.0138 | 0.0068 | 0.0059 | 0.062 | 0.0188 | 2412/13R1 | 141.3 | 80.8 | 60.5 | 0 | 0 | 27 | 0 | 87.3 | 0 | 0 | 0 | 0 | 0 | 0 | 0 | 0 | 0 | 0 | 0 | 0 | 0 | 0 | 27 | 0 | 0 | 0 | 0 | 0 | 1560 | 1608 | 1635 | 1654 | 689.4 | 983.4 | 1165.9 | 1323.5 | 245.14 | 245.13 | 242.95 | 241.94
2024-12-27 | 52 | Décembre | 2024-12-27 09:34 | 2024-12-27 10:30 | 42412 | 1 | DD14A | 56.02 | 3 | 59 | 124 | 119.7 | 133.288 | 41.383 | 3585 | 232 | 1217 | 3.6 | 34.444 | 54.75 | 71.43 | 79.38 | 0 | 0 | 17.033 | 23.25 | 24.35 | 31.5 | 0 | 0 | 0 | 0 | 2400 | 634 | 2400 | 190 | 0 | 0 | 0 | 0 | 0 | 0 | 505 | 1658 | 1402.9 | 0.0174 | 0.0253 | 0.001 | 0.0061 | 0.013 | 0.454 | 0.0206 | 0.0216 | 0.0262 | 0.0103 | 0.0057 | 0.0082 | 0.0624 | 0.0221 | 2412/13R1 | 135.6 | 81.5 | 54.1 | 0 | 0 | 26.8 | 0 | 80.8 | 0 | 0 | 0 | 0 | 0 | 0 | 0 | 0 | 0 | 0 | 0 | 0 | 0 | 0 | 28 | 0 | 0 | 0 | 0 | 0 | 1652 | 1633 | 1655 | 1658 | 193.1 | 1111.6 | 1330.4 | 1402.9 | 101.63 | 240.54 | 241.77 | 244.04
2024-12-27 | 52 | Décembre | 2024-12-27 08:34 | 2024-12-27 09:34 | 42411 | 1 | DD14A | 60.35 | 5 | 66 | 122 | 122.9 | 115.102 | 45.517 | 4146 | 254 | 1618 | 3.25 | 37.538 | 59.125 | 79.23 | 77.94 | 0 | 0 | 17.2 | 23.375 | 28.317 | 34.875 | 0 | 0 | 0 | 0 | 2400 | 635 | 2400 | 188 | 0 | 0 | 0 | 0 | 0 | 0 | 505 | 1653 | 1442.8 | 0.0429 | 0.0254 | 0.001 | 0.0045 | 0.0143 | 0.467 | 0.0178 | 0.0226 | 0.0279 | 0.0106 | 0.006 | 0.01 | 0.0573 | 0.0205 | 2412/13R1 | 141.1 | 81.9 | 59.2 | 0 | 0 | 27.6 | 0 | 84.5 | 0 | 0 | 0 | 0 | 0 | 0 | 0 | 0 | 0 | 0 | 0 | 0 | 0 | 0 | 29 | 0 | 0 | 0 | 0 | 0 | 1582 | 1638 | 1629 | 1653 | 783.6 | 1212.5 | 1192.4 | 1442.8 | 242.58 | 244.2 | 247.87 | 248.82
2024-12-27 | 52 | Décembre | 2024-12-27 07:26 | 2024-12-27 08:34 | 42410 | 1 | DD14A | 67.25 | 1 | 60 | 123 |  |  | 44.517 | 3913 | 245 | 1272 | 3.433 | 35.825 | 56.75 | 74.7 | 76.49 | 0 | 0 | 16.217 | 22.125 | 28.3 | 34.625 | 0 | 0 | 0 | 0 | 2400 | 634 | 2400 | 189 | 0 | 0 | 0 | 0 | 0 | 0 | 500 | 1673 | 1393.3 | 0.0424 | 0.0327 | 0.001 | 0.0045 | 0.0119 | 0.742 | 0.0208 | 0.0254 | 0.0304 | 0.0073 | 0.006 | 0.0109 | 0.0685 | 0.024 | 2412/13R1 | 140.6 | 80.2 | 60.4 | 0 | 0 | 28.1 | 0 | 84.2 | 0 | 0 | 0 | 0 | 0 | 0 | 0 | 0 | 0 | 0 | 0 | 0 | 0 | 0 | 28.3 | 0 | 0 | 0 | 0 | 0 | 1634 | 1697 | 1700 | 1673 | 926 | 1619.7 | 1656.5 | 1393.3 | 226.57 | 233.4 | 233.42 | 235.38
2024-12-27 | 52 | Décembre | 2024-12-27 06:25 | 2024-12-27 07:26 | 42409 | 1 | DD14A | 61.45 | 4 | 59 | 120 | 118.5 | 119.978 | 45.483 | 3758 | 250 | 1997 | 2.167 | 55.385 | 58.375 | 78.86 | 77.01 | 0 | 0 | 17.467 | 22.5 | 28.016 | 35.75 | 0 | 0 | 0 | 0 | 3000 | 636 | 2400 | 189 | 0 | 0 | 0 | 0 | 0 | 400 | 505 | 1686 | 1307 | 0.0285 | 0.0434 | 0.001 | 0.0037 | 0.0133 | 0.375 | 0.0358 | 0.0246 | 0.0449 | 0.0124 | 0.0051 | 0.0124 | 0.0885 | 0.0411 | 2412/13R1 | 140.3 | 80.2 | 60.1 | 0 | 0 | 0 | 0 | 140.3 | 0 | 0 | 0 | 0 | 0 | 0 | 0 | 0 | 0 | 0 | 0 | 0 | 0 | 0 | 0 | 0 | 0 | 0 | 0 | 0 | 1579 | 1652 | 1653 | 1686 | 801.5 | 192.8 | 195.3 | 1307 | 245.88 | 101.51 | 101.92 | 223.63
2024-12-27 | 52 | Décembre | 2024-12-27 05:19 | 2024-12-27 06:25 | 42408 | 1 | DD13A | 65.6 | 3 | 58 | 123 | 118.6 | 115.276 | 40.533 | 3401 | 230 | 1393 | 2.683 | 45.839 | 52.25 | 69.1 | 77.34 | 0 | 0 | 15.5 | 19.75 | 25.033 | 32.375 | 0 | 0 | 0 | 0 | 2000 | 638 | 2400 | 190 | 159 | 0 | 138 | 0 | 0 | 0 | 445 | 1654 | 195.7 | 0.0551 | 0.0519 | 0.001 | 0.0039 | 0.0208 | 0.562 | 0.125 | 0.0254 | 0.142 | 0.0156 | 0.0062 | 0.0072 | 0.059 | 0.128 | 2412/27R1 | 133.1 | 79.9 | 53.2 | 0 | 0 | 0 | 0 | 33.5 | 0 | 0 | 0 | 0 | 23.9 | 0 | 0 | 19.7 | 35 | 0 | 0 | 0 | 0 | 0 | 13.4 | 7.6 | 0 | 0 | 0 | 0 | 1702 | 1603 | 1651 | 1654 | 69.8 | 837.3 | 1190.7 | 195.7 | -0.07 | 236.03 | 235.8 | 101.53
2024-12-26 | 52 | Décembre | 2024-12-27 04:20 | 2024-12-27 05:19 | 42407 | 1 | DD13A | 59.12 | 5 | 66 | 125 | 127 | 124.318 | 37.967 | 3233 | 223 | 920 | 2.933 | 42.614 | 50.625 | 65 | 80 | 0 | 0 | 14.933 | 20 | 23.034 | 30.625 | 0 | 0 | 0 | 0 | 2200 | 637 | 2400 | 191 | 158 | 0 | 133 | 0 | 0 | 0 | 390 | 1654 | 1001.5 | 0.0511 | 0.0548 | 0.001 | 0.0044 | 0.0191 | 0.205 | 0.127 | 0.0299 | 0.131 | 0.0118 | 0.007 | 0.0151 | 0.081 | 0.129 | 2412/27R1 | 133.4 | 78.4 | 55 | 0 | 0 | 0 | 0 | 33.8 | 0 | 0 | 0 | 0 | 23.8 | 0 | 0 | 20 | 36.1 | 0 | 0 | 0 | 0 | 0 | 12.6 | 0 | 7.1 | 0 | 0 | 0 | 1606 | 1640 | 1653 | 1654 | 751.6 | 905 | 989.5 | 1001.5 | 226.45 | 221.62 | 221.11 | 221.46
2024-12-26 | 52 | Décembre | 2024-12-27 03:20 | 2024-12-27 04:20 | 42406 | 1 | DD13A | 59.73 | 1 | 60 | 123 | 119.4 | 103.901 | 39.3 | 3251 | 224 | 974 | 3.4 | 36.176 | 50.75 | 65.4 | 77.48 | 0 | 0 | 15.4 | 20.125 | 23.9 | 30.625 | 0 | 0 | 0 | 0 | 2200 | 637 | 2400 | 189 | 158 | 0 | 136 | 0 | 0 | 0 | 435 | 1658 | 1145.6 | 0.0788 | 0.055 | 0.001 | 0.0042 | 0.0203 | 0.666 | 0.117 | 0.0305 | 0.141 | 0.0167 | 0.0058 | 0.0125 | 0.087 | 0.114 | 2412/27R1 | 133.7 | 79.2 | 54.5 | 0 | 0 | 0 | 0 | 32.9 | 0 | 0 | 0 | 0 | 23.7 | 0 | 0 | 19.6 | 36.4 | 0 | 0 | 0 | 0 | 0 | 13.5 | 7.6 | 0 | 0 | 0 | 0 | 1574 | 1621 | 1641 | 1658 | 554.9 | 765.7 | 1002.2 | 1145.6 | 221.55 | 219.66 | 228.57 | 229.16
2024-12-26 | 52 | Décembre | 2024-12-27 02:29 | 2024-12-27 03:20 | 42405 | 1 | DD13A | 51.67 | 4 | 60 | 123 | 123 | 125.402 | 39.367 | 3430 | 231 | 959 | 3.417 | 36 | 50.5 | 65.66 | 76.97 | 0 | 0 | 13.683 | 18.375 | 25.683 | 32.125 | 0 | 0 | 0 | 0 | 2200 | 635 | 2400 | 189 | 159 | 0 | 138 | 0 | 0 | 0 | 390 | 1666 | 1006.3 | 0.0641 | 0.074 | 0.001 | 0.0057 | 0.0212 | 0.563 | 0.119 | 0.0154 | 0.15 | 0.0161 | 0.0086 | 0.0113 | 0.0476 | 0.122 | 2412/27R1 | 133.2 | 80.5 | 52.7 | 0 | 0 | 0 | 0 | 33.3 | 0 | 0 | 0 | 0 | 23.7 | 0 | 0 | 20.3 | 35.5 | 0 | 0 | 0 | 0 | 0 | 13.6 | 0 | 6.8 | 0 | 0 | 0 | 1587 | 1606 | 1633 | 1666 | 482.8 | 500.5 | 703.7 | 1006.3 | 204.24 | 196.56 | 206.94 | 215.29
2024-12-26 | 52 | Décembre | 2024-12-27 01:34 | 2024-12-27 02:29 | 42404 | 1 | DD13A | 54.47 | 3 | 61 | 126 | 123.1 | 125.53 | 39.817 | 3266 | 222 | 1079 | 3.117 | 40.428 | 51.5 | 66.62 | 77.61 | 15.467 | 21 | 24.351 | 30.375 | 0 | 0 | 0 | 0 | 0 | 0 | 2200 | 636 | 2400 | 191 | 158 | 0 | 134 | 0 | 0 | 0 | 435 | 1661 | 1176.5 | 0.0486 | 0.0653 | 0.001 | 0.0064 | 0.0251 | 0.883 | 0.114 | 0.0247 | 0.144 | 0.014 | 0.0086 | 0.0114 | 0.0658 | 0.113 | 2412/27R1 | 128.8 | 81.3 | 47.5 | 0 | 0 | 0 | 0 | 30.5 | 0 | 0 | 0 | 0 | 23.8 | 0 | 0 | 19.8 | 33.5 | 0 | 0 | 0 | 0 | 0 | 13.7 | 7.5 | 0 | 0 | 0 | 0 | 1575 | 1671 | 1673 | 1661 | 642.9 | 1373.2 | 1212.3 | 1176.5 | 231.83 | 235.4 | 225.16 | 229.48
2024-12-26 | 52 | Décembre | 2024-12-27 00:44 | 2024-12-27 01:34 | 42403 | 1 | DD13A | 50.37 | 5 | 65 | 119 | 119.5 | 125.11 | 38.45 | 3323 | 226 | 882 | 2.967 | 40.112 | 51.75 | 66.25 | 80.75 | 0 | 0 | 15.25 | 20.375 | 23.2 | 31.375 | 0 | 0 | 0 | 0 | 2200 | 638 | 2400 | 190 | 159 | 0 | 135 | 0 | 0 | 0 | 390 | 1660 | 1004.7 | 0.0691 | 0.0744 | 0.001 | 0.0049 | 0.0189 | 0.565 | 0.124 | 0.0344 | 0.156 | 0.0152 | 0.0073 | 0.0134 | 0.0991 | 0.123 | 2412/27R1 | 133.8 | 78.3 | 55.5 | 0 | 0 | 0 | 0 | 33.6 | 0 | 0 | 0 | 0 | 23.7 | 0 | 0 | 20 | 35.8 | 0 | 0 | 0 | 0 | 0 | 13.5 | 0 | 7.2 | 0 | 0 | 0 | 1597 | 1672 | 1666 | 1660 | 534.8 | 1129.7 | 1034.7 | 1004.7 | 206.32 | 220.53 | 217.33 | 218.43
2024-12-26 | 52 | Décembre | 2024-12-26 23:52 | 2024-12-27 00:44 | 42402 | 1 | DD13A | 52 | 1 | 60 | 125 | 119.3 | 104.14 | 40.1 | 3497 | 228 | 983 | 3.35 | 37.313 | 52.875 | 68.32 | 79.11 | 0 | 0 | 14.9 | 20.375 | 25.2 | 32.5 | 0 | 0 | 0 | 0 | 2200 | 638 | 2400 | 191 | 158 | 0 | 134 | 0 | 0 | 0 | 428 | 1676 | 1123 | 0.0568 | 0.0614 | 0.001 | 0.0041 | 0.0203 | 0.61 | 0.117 | 0.0337 | 0.151 | 0.0203 | 0.0069 | 0.0109 | 0.0784 | 0.115 | 2412/27R1 | 133.4 | 79.6 | 53.8 | 0 | 0 | 0 | 0 | 33.1 | 0 | 0 | 0 | 0 | 24.1 | 0 | 0 | 20.5 | 35 | 0 | 0 | 0 | 0 | 0 | 13.8 | 6.9 | 0 | 0 | 0 | 0 | 1652 | 1590 | 1623 | 1676 | 192.8 | 547.9 | 749.5 | 1123 | 101.51 | 211.91 | 217.01 | 217.92
2024-12-26 | 52 | Décembre | 2024-12-26 17:53 | 2024-12-26 23:52 | 42401 | 1 | DD13A | 49.80333 | 4 | 60 | 120 | 120.5 | 125.701 | 42.167 | 3685 | 232 | 1235 | 3.067 | 39.13 | 53.5 | 70.56 | 76.13 | 0 | 0 | 15.983 | 20.875 | 26.183 | 32.625 | 0 | 0 | 0 | 0 | 2200 | 637 | 2400 | 189 | 314 | 0 | 264 | 0 | 0 | 0 | 390 | 1666 | 996.6 | [7 empty] | 0.0251 | 0.154 | 0.0116 | 0.0071 | 0.0135 | 0.0808 | 0.133 | 2412/27R1 | 136.6 | 79.8 | 56.8 | 0 | 0 | 0 | 0 | 34.1 | 0 | 0 | 0 | 0 | 33.1 | 0 | 0 | 20.6 | 35.5 | 0 | 0 | 0 | 0 | 0 | 13.3 | 0 | 0 | 0 | 0 | 0 | 1101 | 1652 | 1659 | 1666 | 0.1 | 931.3 | 981.6 | 996.6 | -158.97 | 217.21 | 217.27 | 214.58
2024-12-26 | 52 | Décembre | 2024-12-26 17:02 | 2024-12-26 17:53 | 42400 | 1 | A51671T | 51.63 | 3 | 60 | 124 | 123.8 | 115.037 | 37.333 | 3222 | 230 | 621 | 3.783 | 32.775 | 48.125 | 61.26 | 77.34 | 0 | 0 | 14.483 | 19.25 | 22.85 | 28.875 | 0 | 0 | 0 | 0 | 2200 | 636 | 2400 | 189 | 0 | 0 | 0 | 204 | 0 | 0 | 320 | 1645 | 727.9 | 0.0957 | 0.104 | 0.001 | 0.0054 | 0.0186 | 0.364 | 0.156 | 0.117 | 0.753 | 0.123 | 0.0111 | 0.0104 | 0.0747 | 0.147 | 2412/26R1 | 125.4 | 82.4 | 43 | 0 | 0 | 7.5 | 0 | 11.8 | 0 | 0 | 0 | 0 | 32.9 | 0 | 0 | 12.4 | 42.4 | 0 | 0 | 0 | 0 | 0 | 18.4 | 0 | 0 | 0 | 0 | 0 | 1624 | 1640 | 1645 | 1645 | 567.1 | 558.5 | 600.5 | 727.9 | 195.96 | 186.15 | 188.77 | 202.9
2024-12-26 | 52 | Décembre | 2024-12-26 15:59 | 2024-12-26 17:02 | 42399 | 1 | S275J01 | 62.33 | 1 | 59 | 125 | 121.6 | 107.575 | 43.217 | 3797 | 245 | 1298 | 3.75 | 33.333 | 53.5 | 71.21 | 74.28 | 0 | 0 | 16.317 | 21.625 | 26.9 | 31.875 | 0 | 0 | 0 | 0 | 2200 | 637 | 2400 | 193 | 159 | 1085 | 0 | 0 | 0 | 0 | 298 | 1673 | 632.8 | 0.0187 | 0.176 | 0.009 | 0.0126 | 0.0339 | 0.612 | 0.183 | 0.116 | 0.78 | 0.0097 | 0.0143 | 0.0121 | 0.0569 | 0.171 | 2412/24R2 | 136.4 | 79.6 | 56.8 | 0 | 0 | 0 | 0 | 0 | 0 | 0 | 0 | 0 | 0 | 0 | 0 | 61.6 | 54.7 | 0 | 0 | 0 | 0 | 0 | 20.1 | 0 | 0 | 0 | 0 | 0 | 1581 | 1621 | 1646 | 1673 | 22 | 250.8 | 353.1 | 632.8 | -19.71 | 137.62 | 149.21 | 177.43
2024-12-26 | 52 | Décembre | 2024-12-26 14:48 | 2024-12-26 15:59 | 42398 | 1 | S275J01 | 71.77 | 4 | 59 | 124 | 121.7 | 126.868 | 43.9 | 3796 | 249 | 1904 | 3.183 | 38.953 | 56.25 | 76.46 | 76.88 | 0 | 0 | 16.6 | 21.5 | 27.3 | 34.75 | 0 | 0 | 0 | 0 | 2200 | 636 | 2400 | 190 | 158 | 1081 | 0 | 0 | 0 | 0 | 298 | 1660 | 652.4 | 0.0729 | 0.067 | 0.001 | 0.0042 | 0.0208 | 0.514 | 0.145 | 0.0975 | 0.689 | 0.0121 | 0.0097 | 0.0091 | 0.046 | 0.142 | 2412/24R2 | 133.9 | 81.8 | 52.1 | 0 | 0 | 7.3 | 0 | 10.3 | 0 | 0 | 0 | 0 | 25.9 | 0 | 0 | 13.3 | 50.6 | 0 | 0 | 0 | 0 | 0 | 18.9 | 7.6 | 0 | 0 | 0 | 0 | 1555 | 1684 | 1655 | 1660 | 506 | 969.2 | 609.3 | 652.4 | 225.1 | 202.76 | 184.41 | 186.72
2024-12-26 | 52 | Décembre | 2024-12-26 12:49 | 2024-12-26 14:48 | 42397 | 1 | S275J01 | 118.18 | 7 | 61 | 121 | 120.7 | 123.364 | 39.167 | 3160 | 231 | 888 | 3.317 | 36.482 | 50.625 | 64.68 | 77.55 | 0 | 0 | 17.117 | 21.875 | 22.05 | 28.75 | 0 | 0 | 0 | 0 | 2200 | 635 | 2400 | 191 | 157 | 1085 | 0 | 0 | 0 | 0 | 320 | 1630 | 735.3 | 0.0658 | 0.0732 | 0.001 | 0.0048 | 0.0197 | 0.488 | 0.146 | 0.128 | 0.701 | 0.0067 | 0.0087 | 0.0156 | 0.0534 | 0.151 | 2412/24R2 | 133.8 | 79.7 | 54.1 | 0 | 0 | 6.7 | 0 | 10.3 | 0 | 0 | 0 | 0 | 26.8 | 0 | 0 | 13.4 | 50.4 | 0 | 0 | 0 | 0 | 0 | 19 | 0 | 7.2 | 0 | 0 | 0 | 1610 | 1601 | 1630 |  | 717.4 | 688.4 | 735.3 |  | 220.85 | 222.72 | 211.8
2024-12-26 | 52 | Décembre | 2024-12-26 11:54 | 2024-12-26 12:49 | 42396 | 1 | S275J01 | 55.65 | 3 | 60 | 124 | 119.4 | 119.431 | 40.833 | 3418 | 223 | 898 | 3.35 | 37.015 | 52.625 | 67.46 | 77.33 | 0 | 0 | 16.233 | 21.5 | 24.6 | 30.875 | 0 | 0 | 0 | 0 | 2200 | 637 | 2400 | 189 | 158 | 1022 | 0 | 0 | 0 | 0 | 350 | 1629 | 803.5 | 0.0775 | 0.0775 | 0.001 | 0.0038 | 0.0183 | 0.998 | 0.145 | 0.103 | 0.662 | 0.0088 | 0.0079 | 0.0125 | 0.0764 | 0.14 | 2412/24R2 | 134.2 | 79.7 | 54.5 | 0 | 0 | 6.8 | 0 | 10.7 | 0 | 0 | 0 | 0 | 27.5 | 0 | 0 | 13.4 | 49.3 | 0 | 0 | 0 | 0 | 0 | 19.2 | 7.3 | 0 | 0 | 0 | 0 | 1603 | 1614 | 1620 | 1629 | 553.8 | 615.8 | 643.9 | 803.5 | 205.63 | 207.45 | 207.47 | 218.86
2024-12-26 | 52 | Décembre | 2024-12-26 11:03 | 2024-12-26 11:54 | 42395 | 1 | S275J01 | 50.48 | 1 | 60 | 123 | 121 | 120.704 | 38.533 | 3175 | 220 | 753 | 3.317 | 37.085 | 51.75 | 65.25 | 80.58 | 0 | 0 | 15.567 | 21.375 | 22.966 | 30.25 | 0 | 0 | 0 | 0 | 2200 | 637 | 2400 | 191 | 158 | 1026 | 0 | 0 | 0 | 0 | 320 | 1635 | 721.8 | 0.132 | 0.0821 | 0.0033 | 0.0052 | 0.0256 | 0.749 | 0.141 | 0.0973 | 0.652 | 0.0092 | 0.0074 | 0.0127 | 0.0732 | 0.131 | 2412/24R2 | 133.7 | 82.3 | 51.4 | 0 | 0 | 7.2 | 0 | 10.7 | 0 | 0 | 0 | 0 | 26.2 | 0 | 0 | 13.5 | 50.1 | 0 | 0 | 0 | 0 | 0 | 19.4 | 0 | 6.6 | 0 | 0 | 0 | 1581 | 1626 | 1769 | 1635 | 457.4 | 657.7 | 1002.7 | 721.8 | 203.52 | 205.77 | 159.21 | 207.72
2024-12-26 | 52 | Décembre | 2024-12-26 10:14 | 2024-12-26 11:03 | 42394 | 1 | S235JR | 49.78 | 4 | 62 | 125 | 124.7 | 119.665 | 38.217 | 3138 | 218 | 684 | 3.267 | 38.265 | 51.375 | 64.47 | 80.66 | 0 | 0 | 15.517 | 21.625 | 22.7 | 29.75 | 0 | 0 | 0 | 0 | 2200 | 639 | 2400 | 189 | 158 | 824 | 0 | 0 | 0 | 0 | 320 | 1641 | 802.1 | 0.0827 | 0.0766 | 0.001 | 0.0036 | 0.0199 | 0.5 | 0.134 | 0.0872 | 0.529 | 0.0063 | 0.006 | 0.0153 | 0.0753 | 0.133 | 2412/24R2 | 133.8 | 81 | 52.8 | 0 | 0 | 7.3 | 0 | 10.6 | 0 | 0 | 0 | 0 | 27.1 | 0 | 0 | 13.4 | 49 | 0 | 0 | 0 | 0 | 0 | 19.1 | 7.3 | 0 | 0 | 0 | 0 | 1590 | 1607 | 1622 | 1641 | 542.7 | 579.5 | 639 | 802.1 | 211.21 | 206.79 | 205.82 | 212.21
2024-12-26 | 52 | Décembre | 2024-12-26 09:20 | 2024-12-26 10:14 | 42393 | 1 | S235JR | 53.17 | 7 | 60 | 124 | 123.1 | 120.647 | 39.55 | 3235 | 220 | 750 | 3.583 | 34.605 | 51.75 | 65.42 | 78.51 | 0 | 0 | 16.2 | 21.875 | 23.35 | 29.875 | 0 | 0 | 0 | 0 | 2200 | 640 | 2400 | 189 | 158 | 829 | 0 | 0 | 0 | 0 | 283 | 1642 | 676.3 | 0.111 | 0.107 | 0.0041 | 0.0057 | 0.0416 | 0.574 | 0.149 | 0.0943 | 0.556 | 0.0058 | 0.0074 | 0.0121 | 0.07 | 0.15 | 2412/24R2 | 133.2 | 80.6 | 52.6 | 0 | 0 | 6.8 | 0 | 9.8 | 0 | 0 | 0 | 0 | 26.2 | 0 | 0 | 13.3 | 50.5 | 0 | 0 | 0 | 0 | 0 | 19.3 | 0 | 7.3 | 0 | 0 | 0 | 1106 | 1617 | 1648 | 1642 | 0 | 443.9 | 685.8 | 676.3 | 65535 | 181.76 | 196.9 | 199.13
2024-12-26 | 52 | Décembre | 2024-12-26 08:30 | 2024-12-26 09:20 | 42392 | 1 | S235JR | 50.82 | 3 | 60 | 123 | 118 | 120.848 | 38.7 | 3140 | 224 | 710 | 3.817 | 32.227 | 50.25 | 63.48 | 77.91 | 0 | 0 | 16.4 | 21.75 | 22.3 | 28.5 | 0 | 0 | 0 | 0 | 2400 | 638 | 2400 | 190 | 157 | 825 | 0 | 0 | 0 | 0 | 300 | 1645 | 653.4 | 0.0878 | 0.0848 | 0.001 | 0.0043 | 0.0195 | 0.559 | 0.139 | 0.105 | 0.55 | 0.0077 | 0.0071 | 0.0159 | 0.101 | 0.138 | 2412/24R2 | 133.7 | 80.3 | 53.4 | 0 | 0 | 6.7 | 0 | 10.3 | 0 | 0 | 0 | 0 | 27.6 | 0 | 0 | 13.4 | 48.9 | 0 | 0 | 0 | 0 | 0 | 19.5 | 7.3 | 0 | 0 | 0 | 0 | 1602 | 1603 | 1637 | 1645 | 261.1 | 516.4 | 693.9 | 653.4 | 150.88 | 200.49 | 203.73 | 194.97
2024-12-26 | 52 | Décembre | 2024-12-26 07:36 | 2024-12-26 08:30 | 42391 | 1 | S235JR | 53.22 | 1 | 60 | 124 | 120.3 | 120.759 | 40.95 | 3408 | 219 | 888 | 3.7 | 33.514 | 52.875 | 67.62 | 77.47 | 0 | 0 | 16 | 21.25 | 24.95 | 31.625 | 0 | 0 | 0 | 0 | 2400 | 639 | 2400 | 190 | 322 | 1670 | 0 | 0 | 0 | 0 | 298 | 1649 | 719.6 | 0.0804 | 0.0799 | 0.001 | 0.0037 | 0.0199 | 1.02 | 0.139 | 0.0944 | 0.586 | 0.0089 | 0.008 | 0.0127 | 0.0913 | 0.136 | 2412/24R2 | 133.6 | 80.6 | 53 | 0 | 0 | 6.8 | 0 | 10.6 | 0 | 0 | 0 | 0 | 27.4 | 0 | 0 | 13.3 | 49.5 | 0 | 0 | 0 | 0 | 0 | 19.1 | 0 | 6.9 | 0 | 0 | 0 | 1615 | 1622 | 1636 | 1649 | 610.5 | 489.8 | 607.9 | 719.6 | 206.27 | 186.28 | 194.55 | 199.89
2024-12-26 | 52 | Décembre | 2024-12-26 06:44 | 2024-12-26 07:36 | 42390 | 1 | S235JR | 52.58 | 4 | 61 | 123 | 121 | 120.687 | 38.233 | 3195 | 221 | 715 | 3.983 | 30.879 | 50.25 | 63.66 | 78.86 | 0 | 0 | 16.5 | 21.75 | 21.733 | 28.375 | 0 | 0 | 0 | 0 | 2400 | 639 | 2400 | 189 | 161 | 836 | 0 | 0 | 0 | 0 | 313 | 1637 | 718.3 | 0.107 | 0.0815 | 0.004 | 0.0043 | 0.0193 | 1.55 | 0.136 | 0.0924 | 0.534 | 0.0067 | 0.0072 | 0.0165 | 0.0733 | 0.136 | 2412/24R2 | 133.7 | 78.4 | 55.3 | 0 | 0 | 6.7 | 0 | 9.8 | 0 | 0 | 0 | 0 | 27 | 0 | 0 | 13.2 | 51.3 | 0 | 0 | 0 | 0 | 0 | 18.9 | 6.8 | 0 | 0 | 0 | 0 | 1616 | 1622 | 1633 | 1637 | 475 | 477.8 | 577.6 | 718.3 | 187.28 | 184.46 | 192.43 | 206.27
2024-12-26 | 52 | Décembre | 2024-12-26 05:52 | 2024-12-26 06:44 | 42389 | 1 | S235JR | 52.2 | 7 | 61 | 119 | 121.3 | 100.497 | 37.867 | 3199 | 228 | 669 | 4.133 | 28.79 | 49 | 62.26 | 77.64 | 0 | 0 | 16.483 | 21.75 | 21.383 | 27.25 | 0 | 0 | 0 | 0 | 2400 | 639 | 2400 | 188 | 322 | 1666 | 0 | 0 | 0 | 0 | 320 | 1655 | 794.1 | 0.0908 | 0.0732 | 0.001 | 0.0045 | 0.02 | 0.593 | 0.132 | 0.0823 | 0.509 | 0.006 | 0.007 | 0.0161 | 0.101 | 0.128 | 2412/24R2 | 133.3 | 78.9 | 54.4 | 0 | 0 | 6.9 | 0 | 10.4 | 0 | 0 | 0 | 0 | 34.3 | 0 | 0 | 13.5 | 50.1 | 0 | 0 | 0 | 0 | 0 | 18.1 | 0 | 0 | 0 | 0 | 0 | 1623 | 1639 | 1646 | 1655 | 525.2 | 481.9 | 584.6 | 794.1 | 190.87 | 175.86 | 186.25 | 203.87
2024-12-25 | 52 | Décembre | 2024-12-26 04:53 | 2024-12-26 05:52 | 42388 | 1 | S235JR | 58.42 | 3 | 61 | 125 | 119.2 | 120.654 | 39.9 | 3355 | 224 | 1082 | 4.633 | 26.978 | 51.25 | 66.66 | 77.07 | 0 | 0 | 14.483 | 18.875 | 25.417 | 32.25 | 0 | 0 | 0 | 0 | 2400 | 637 | 2400 | 190 | 161 | 903 | 0 | 0 | 0 | 0 | 305 | 1670 | 758.4 | 0.0843 | 0.0735 | 0.0024 | 0.005 | 0.0282 | 0.558 | 0.14 | 0.0963 | 0.682 | 0.0132 | 0.0067 | 0.0103 | 0.0382 | 0.127 | 2412/24R2 | 133.8 | 80.3 | 53.5 | 0 | 0 | 6.8 | 0 | 10.6 | 0 | 0 | 0 | 0 | 34.2 | 0 | 0 | 13.2 | 49.9 | 0 | 0 | 0 | 0 | 0 | 19.1 | 0 | 0 | 0 | 0 | 0 | 1615 | 1629 | 1637 | 1670 | 509.8 | 527.5 | 611 | 758.4 | 193.02 | 187.93 | 194.38 | 192.35
2024-12-25 | 52 | Décembre | 2024-12-26 03:34 | 2024-12-26 04:53 | 42387 | 1 | S235JR | 79.5 | 1 | 60 | 123 | 122.6 | 121.637 | 42.283 | 3594 | 222 | 1598 | 3.65 | 33.699 | 55.75 | 73.99 | 79.11 | 0 | 0 | 15.1 | 21 | 27.184 | 34.75 | 0 | 0 | 0 | 0 | 2400 | 638 | 2400 | 189 | 322 | 1668 | 0 | 0 | 0 | 200 | 338 | 1678 | 824.6 | 0.0933 | 0.1 | 0.001 | 0.0077 | 0.0249 | 0.897 | 0.131 | 0.0959 | 0.573 | 0.0107 | 0.011 | 0.0153 | 0.0517 | 0.129 | 2412/24R2 | 133.4 | 79.6 | 53.8 | 0 | 0 | 6.8 | 0 | 10.4 | 0 | 0 | 0 | 0 | 27.6 | 0 | 0 | 13.2 | 50.4 | 0 | 0 | 0 | 0 | 0 | 18.3 | 0 | 6.7 | 0 | 0 | 0 | 1594 | 1655 | 1668 | 1678 | 523 | 664.9 | 708.2 | 824.6 | 206.31 | 190.83 | 188.41 | 194.15
2024-12-25 | 52 | Décembre | 2024-12-26 02:35 | 2024-12-26 03:34 | 42386 | 1 | S235JR | 58.37 | 4 | 61 | 122 | 118.9 | 121.967 | 39.417 | 3297 | 221 | 958 | 3.767 | 32.389 | 51.5 | 66.21 | 78.39 | 0 | 0 | 14.983 | 19.625 | 24.433 | 31.75 | 0 | 0 | 0 | 0 | 2400 | 638 | 2400 | 190 | 162 | 834 | 0 | 0 | 0 | 0 | 305 | 1645 | 735 | 0.0657 | 0.0538 | 0.001 | 0.0041 | 0.0213 | 0.663 | 0.138 | 0.0975 | 0.544 | 0.0121 | 0.0071 | 0.0116 | 0.0658 | 0.127 | 2412/24R2 | 137.3 | 80.6 | 56.7 | 0 | 0 | 6.9 | 0 | 10.5 | 0 | 0 | 0 | 0 | 27.9 | 0 | 0 | 12.9 | 52.8 | 0 | 0 | 0 | 0 | 0 | 18.6 | 7.7 | 0 | 0 | 0 | 0 | 1616 | 1605 | 1624 | 1645 | 660.1 | 568.1 | 641.2 | 735 | 211.47 | 206.42 | 204.99 | 203.62
2024-12-25 | 52 | Décembre | 2024-12-26 01:43 | 2024-12-26 02:35 | 42385 | 1 | S235JR | 52.23 | 7 | 60 | 121 | 121.7 | 121.941 | 38.933 | 3424 | 226 | 1028 | 4.067 | 29.754 | 51.375 | 66.78 | 79.17 | 0 | 0 | 14.967 | 20.25 | 23.966 | 31.125 | 0 | 0 | 0 | 0 | 2400 | 637 | 2400 | 188 | 324 | 1666 | 0 | 0 | 0 | 0 | 268 | 1657 | 621.5 | 0.116 | 0.115 | 0.001 | 0.0066 | 0.0211 | 0.639 | 0.126 | 0.0932 | 0.586 | 0.0086 | 0.008 | 0.0121 | 0.0505 | 0.123 | 2412/24R2 | 133.5 | 80.9 | 52.6 | 0 | 0 | 6.9 | 0 | 10.6 | 0 | 0 | 0 | 0 | 27.1 | 0 | 0 | 13.7 | 48.9 | 0 | 0 | 0 | 0 | 0 | 19.1 | 0 | 7.2 | 0 | 0 | 0 | 1580 | 1642 | 1657 | 1657 | 240.7 | 489.3 | 535 | 621.5 | 156.84 | 175.35 | 173.77 | 184.78
2024-12-25 | 52 | Décembre | 2024-12-26 00:49 | 2024-12-26 01:43 | 42384 | 1 | S235JR | 54.47 | 3 | 61 | 119 | 115.5 | 121.977 | 39.017 | 3216 | 222 | 958 | 3.817 | 31.179 | 50.75 | 65.22 | 78.04 | 0 | 0 | 15.1 | 20.125 | 23.916 | 30.625 | 0 | 0 | 0 | 0 | 2400 | 637 | 2400 | 190 | 162 | 830 | 0 | 0 | 0 | 0 | 338 | 1694 | 831.5 | 0.0831 | 0.0815 | 0.001 | 0.0051 | 0.0219 | 0.559 | 0.136 | 0.101 | 0.57 | 0.0084 | 0.0088 | 0.0167 | 0.116 | 0.129 | 2412/24R2 | 133.7 | 79.1 | 54.6 | 0 | 0 | 6.8 | 0 | 10.2 | 0 | 0 | 0 | 0 | 26.2 | 0 | 0 | 13.5 | 50.5 | 0 | 0 | 0 | 0 | 0 | 18.9 | 7.6 | 0 | 0 | 0 | 0 | 1651 | 1626 | 1654 | 1694 | 191.3 | 478.2 | 648.8 | 831.5 | 101.48 | 182.35 | 189.57 | 186.09
2024-12-25 | 52 | Décembre | 2024-12-25 23:53 | 2024-12-26 00:49 | 42383 | 1 | S235JR | 55.23 | 1 | 60 | 119 | 115.8 | 101.572 | 39.15 | 3348 | 225 | 1119 | 4.233 | 28.11 | 51.25 | 66.79 | 78.54 | 0 | 0 | 15.1 | 20 | 24.05 | 31.25 | 0 | 0 | 0 | 0 | 2400 | 637 | 2400 | 189 | 161 | 829 | 0 | 0 | 0 | 0 | 320 | 1653 | 194.3 | 0.134 | 0.0996 | 0.0027 | 0.0072 | 0.0219 | 0.693 | 0.122 | 0.0981 | 0.589 | 0.0089 | 0.0085 | 0.015 | 0.0921 | 0.123 | 2412/24R2 | 133.6 | 80.2 | 53.4 | 0 | 0 | 7.1 | 0 | 10.6 | 0 | 0 | 0 | 0 | 27.6 | 0 | 0 | 12.9 | 49.1 | 0 | 0 | 0 | 0 | 0 | 19.6 | 0 | 6.7 | 0 | 0 | 0 | 1653 | 1653 | 1653 | 1653 | 194.3 | 194.3 | 194.3 | 194.3 | 101.54 | 101.54 | 101.54 | 101.54
2024-12-25 | 52 | Décembre | 2024-12-25 17:23 | 2024-12-25 23:53 | 42382 | 1 | S235JR | 51.18 | 4 | 61 | 120 | 117.7 | 122.138 | 40.933 | 3525 | 235 | 1316 | 4.017 | 29.876 | 52.25 | 69.17 | 76.59 | 0 | 0 | 15.383 | 20.375 | 25.549 | 31.875 | 0 | 0 | 0 | 0 | 2400 | 637 | 2400 | 189 | 161 | 3688 | 0 | 0 | 0 | 0 | 320 | 1652 | 192.8 | 0.126 | 0.114 | 0.0032 | 0.0097 | 0.0249 | 0.391 | 0.125 | 0.0932 | 0.595 | 0.0114 | 0.0096 | 0.0155 | 0.0746 | 0.123 | 2412/24R2 | 136.1 | 81.5 | 54.6 | 0 | 0 | 7.4 | 0 | 10.4 | 0 | 0 | 0 | 0 | 27.2 | 0 | 0 | 13.2 | 51.6 | 0 | 0 | 0 | 0 | 0 | 19.2 | 7.1 | 0 | 0 | 0 | 0 | 1602 | 1653 | 1653 | 1652 | 261.1 | 194.3 | 194.3 | 192.8 | 150.88 | 101.54 | 101.54 | 101.51
2024-12-25 | 52 | Décembre | 2024-12-25 14:20 | 2024-12-25 17:23 | 42381 | 1 | S235JR | 182.73 | 1 | 60 | 122 | 117.8 | 110.597 | 40.85 | 3608 | 238 | 1935 | 4.233 | 28.819 | 50.75 | 70.48 | 74.54 | 0 | 0 | 15.783 | 21.5 | 25.066 | 29 | 0 | 0 | 0 | 0 | 2400 | 636 | 2400 | 189 | 161 | 823 | 0 | 0 | 0 | 0 | 320 | 1651 | 191.1 | 0.0699 | 0.0473 | 0.001 | 0.0038 | 0.0218 | 0.628 | 0.173 | 0.0772 | 0.49 | 0.0079 | 0.0102 | 0.0195 | 0.0651 | 0.148 | 2412/24R2 | 133.3 | 78.5 | 54.8 | 0 | 0 | 6.8 | 0 | 10.2 | 0 | 0 | 0 | 0 | 27.1 | 0 | 0 | 13.3 | 50.2 | 0 | 0 | 0 | 0 | 0 | 18.9 | 0 | 6.8 | 0 | 0 | 0 | 1602 | 1678 | 1678 | 1651 | 669.6 | 712.4 | 730.5 | 191.1 | 220.14 | 183.42 | 185.26 | 101.4
2024-12-25 | 52 | Décembre | 2024-12-25 13:26 | 2024-12-25 14:20 | 42380 | 1 | S235JR | 54.48 | 3 | 61 | 125 | 123.3 | 119.809 | 37.85 | 3285 | 224 | 681 | 5.4 | 23.148 | 49.75 | 63.3 | 78.86 | 0 | 0 | 15.55 | 21.125 | 22.3 | 28.625 | 0 | 0 | 0 | 0 | 2400 | 637 | 2400 | 188 | 322 | 1642 | 0 | 0 | 0 | 0 | 320 | 1655 | 197.2 | 0.124 | 0.0989 | 0.001 | 0.0067 | 0.0238 | 0.428 | 0.149 | 0.0879 | 0.535 | 0.0034 | 0.0089 | 0.0166 | 0.0597 | 0.149 | 2412/24R2 | 125.2 | 79.9 | 45.3 | 0 | 0 | 6.6 | 0 | 10.5 | 0 | 0 | 0 | 0 | 25.3 | 0 | 0 | 12.1 | 45.6 | 0 | 0 | 0 | 0 | 0 | 18.4 | 6.7 | 0 | 0 | 0 | 0 | 1605 | 1655 | 1655 | 1655 | 448.5 | 197.2 | 197 | 197.2 | 189.04 | 101.55 | 101.47 | 101.55
2024-12-25 | 52 | Décembre | 2024-12-25 12:25 | 2024-12-25 13:26 | 42379 | 1 | S235JR | 61.25 | 1 | 59 | 130 | 124.2 | 119.962 | 37.4 | 3041 | 210 | 707 | 4.817 | 26.99 | 49.875 | 62.74 | 80.01 | 0 | 0 | 16.033 | 21.875 | 21.366 | 28 | 0 | 0 | 0 | 0 | 2400 | 636 | 2400 | 190 | 161 | 823 | 0 | 0 | 0 | 0 | 320 | 1669 | 703.9 | 0.0964 | 0.0904 | 0.001 | 0.0047 | 0.0204 | 0.492 | 0.138 | 0.086 | 0.542 | 0.0065 | 0.0076 | 0.0117 | 0.0764 | 0.135 | 2412/24R2 | 128.4 | 80.6 | 47.8 | 0 | 0 | 7.4 | 0 | 9.9 | 0 | 0 | 0 | 0 | 26 | 0 | 0 | 12.8 | 46.5 | 0 | 0 | 0 | 0 | 0 | 18.5 | 0 | 7.3 | 0 | 0 | 0 | 1593 | 1615 | 1648 | 1669 | 354.5 | 382.4 | 588.9 | 703.9 | 178.26 | 171.88 | 185.71 | 187.42
2024-12-25 | 52 | Décembre | 2024-12-25 11:30 | 2024-12-25 12:25 | 42378 | 1 | S275J02 | 54.13 | 4 | 60 | 129 | 130 | 125.487 | 38.717 | 3139 | 220 | 479 | 4.567 | 28.248 | 51.375 | 63.64 | 79.62 | 0 | 0 | 16.217 | 21.875 | 22.5 | 29.5 | 0 | 0 | 0 | 0 | 2400 | 638 | 2400 | 189 | 161 | 1025 | 0 | 0 | 0 | 0 | 320 | 1642 | 708.9 | 0.0907 | 0.0758 | 0.001 | 0.0049 | 0.0248 | 0.562 | 0.145 | 0.109 | 0.632 | 0.0069 | 0.0067 | 0.0151 | 0.111 | 0.14 | 2412/24R2 | 133.9 | 80.3 | 53.6 | 0 | 0 | 6.8 | 0 | 10.1 | 0 | 0 | 0 | 0 | 27.6 | 0 | 0 | 13.1 | 49.7 | 0 | 0 | 0 | 0 | 0 | 19.3 | 7.3 | 0 | 0 | 0 | 0 | 1600 | 1631 | 1642 |  | 571.4 | 640.3 | 708.9 |  | 209.56 | 201.09 | 202.59
2024-12-25 | 52 | Décembre | 2024-12-25 10:34 | 2024-12-25 11:30 | 42377 | 1 | S275J02 | 56.75 | 7 | 61 | 130 | 130.1 | 117.308 | 40.733 | 3508 | 228 | 906 | 4.667 | 27.857 | 52.625 | 67.78 | 77.52 | 0 | 0 | 15.983 | 21.375 | 24.75 | 31.25 | 0 | 0 | 0 | 0 | 2400 | 637 | 2400 | 189 | 160 | 1027 | 0 | 0 | 0 | 0 | 320 | 1661 | 697.9 | 0.103 | 0.0942 | 0.001 | 0.0062 | 0.0293 | 0.478 | 0.154 | 0.114 | 0.669 | 0.0039 | 0.0098 | 0.0167 | 0.0594 | 0.153 | 2412/24R2 | 133.7 | 79.7 | 54 | 0 | 0 | 6.8 | 0 | 10.3 | 0 | 0 | 0 | 0 | 27.6 | 0 | 0 | 13.3 | 49.9 | 0 | 0 | 0 | 0 | 0 | 19 | 0 | 6.8 | 0 | 0 | 0 | 1588 | 1654 | 1655 | 1661 | 287.7 | 196.8 | 607.6 | 697.9 | 165.62 | 101.94 | 184.21 | 191.13
2024-12-25 | 52 | Décembre | 2024-12-25 06:05 | 2024-12-25 10:34 | 42376 | 1 | S275J02 | 268.62 | 3 | 60 | 129 | 127.2 | 123.871 | 55.583 | 5341 | 318 | 3448 | 4.6 | 28.043 | 65.625 | 97.09 | 70.84 | 16.817 | 22 | 38.767 | 43.625 | 0 | 0 | 0 | 0 | 0 | 0 | 2400 | 635 | 2400 | 187 | 160 | 1017 | 0 | 0 | 0 | 0 | 320 | 1673 | 686 | 0.105 | 0.0987 | 0.001 | 0.0054 | 0.0246 | 0.67 | 0.152 | 0.111 | 0.684 | 0.0054 | 0.0106 | 0.0144 | 0.0577 | 0.146 | 2412/24R2 | 133.8 | 77.6 | 56.2 | 0 | 0 | 6.6 | 0 | 10.7 | 0 | 0 | 0 | 0 | 25.4 | 0 | 0 | 14.1 | 50.4 | 0 | 0 | 0 | 0 | 0 | 19.9 | 6.7 | 0 | 0 | 0 | 0 | 1652 | 1701 | 1674 | 1673 | 192.8 | 745.6 | 667.8 | 686 | 101.51 | 174.29 | 180.84 | 183.35
2024-12-25 | 52 | Décembre | 2024-12-25 05:11 | 2024-12-25 06:05 | 42375 | 1 | S275J02 | 54.4 | 1 | 60 | 126 | 125.3 | 121.988 | 37.317 | 3379 | 226 | 1383 | 3.917 | 32.17 | 49.25 | 65.98 | 79.19 | 0 | 0 | 15.083 | 20.125 | 22.233 | 29 | 0 | 0 | 0 | 0 | 2400 | 637 | 2400 | 189 | 161 | 819 | 0 | 0 | 0 | 0 | 320 | 1744 | 348.2 | 0.14 | 0.134 | 0.001 | 0.0068 | 0.0232 | 0.497 | 0.146 | 0.105 | 0.599 | 0.0106 | 0.0085 | 0.0134 | 0.134 | 0.149 | 2412/24R2 | 133.5 | 78.3 | 55.2 | 0 | 0 | 6.6 | 0 | 10.5 | 0 | 0 | 0 | 0 | 25 | 0 | 0 | 14.3 | 50.3 | 0 | 0 | 0 | 0 | 0 | 19.6 | 0 | 7.2 | 0 | 0 | 0 | 1577 | 1687 | 1743 | 1744 | 263 | 946.4 | 345.6 | 348.2 | 164.99 | 199.39 | 95.17 | 95.18
2024-12-24 | 52 | Décembre | 2024-12-25 04:19 | 2024-12-25 05:11 | 42374 | 1 | S275J02 | 51.92 | 4 | 61 | 125 | 125.6 | 121.41 | 38.667 | 3032 | 210 | 996 | 3.767 | 33.186 | 50.625 | 64.65 | 78.56 | 0 | 0 | 15.55 | 20.75 | 23.117 | 29.875 | 0 | 0 | 0 | 0 | 2400 | 639 | 2400 | 189 | 161 | 819 | 0 | 0 | 0 | 0 | 338 | 1656 | 812.7 | 0.0718 | 0.0821 | 0.001 | 0.0039 | 0.0224 | 0.549 | 0.15 | 0.0985 | 0.567 | 0.0092 | 0.0074 | 0.0142 | 0.119 | 0.144 | 2412/24R2 | 133.4 | 78.6 | 54.8 | 0 | 0 | 6.8 | 0 | 10.2 | 0 | 0 | 0 | 0 | 24.3 | 0 | 0 | 14.3 | 50.4 | 0 | 0 | 0 | 0 | 0 | 19.6 | 7.8 | 0 | 0 | 0 | 0 | 1615 | 1642 | 1656 |  | 573.9 | 615.6 | 812.7 |  | 201.73 | 192.22 | 205.03
2024-12-24 | 52 | Décembre | 2024-12-25 03:25 | 2024-12-25 04:19 | 42373 | 1 | S235JR | 54.03 | 7 | 61 | 125 | 123.4 | 50.091 | 39.8 | 3300 | 226 | 994 | 4.05 | 30.864 | 51.125 | 66.01 | 77.07 | 0 | 0 | 15.417 | 20.25 | 24.383 | 30.875 | 0 | 0 | 0 | 0 | 2400 | 637 | 2400 | 190 | 161 | 817 | 0 | 0 | 0 | 0 | 305 | 1647 | 759.1 | 0.0598 | 0.0744 | 0.001 | 0.0041 | 0.0207 | 0.709 | 0.141 | 0.0917 | 0.554 | 0.0101 | 0.0074 | 0.0114 | 0.0841 | 0.142 | 2412/24R2 | 132.9 | 80.8 | 52.1 | 0 | 0 | 6.5 | 0 | 10.9 | 0 | 0 | 0 | 0 | 22.2 | 0 | 0 | 14.3 | 51.5 | 0 | 0 | 0 | 0 | 0 | 20.1 | 0 | 7.4 | 0 | 0 | 0 | 1606 | 1598 | 1618 | 1647 | 562.5 | 528.1 | 607.3 | 759.1 | 205.15 | 204.85 | 204.26 | 204.9
2024-12-24 | 52 | Décembre | 2024-12-25 02:32 | 2024-12-25 03:25 | 42372 | 1 | S235JR | 52.75 | 3 | 60 | 126 | 126.2 | 119.301 | 39.3 | 3291 | 219 | 1065 | 3.567 | 35.327 | 52.25 | 67.38 | 79.77 | 0 | 0 | 15.4 | 21.25 | 23.9 | 31 | 0 | 0 | 0 | 0 | 2400 | 639 | 2400 | 188 | 161 | 820 | 0 | 0 | 0 | 0 | 268 | 1637 | 610.2 | 0.0872 | 0.0781 | 0.001 | 0.0042 | 0.0273 | 0.702 | 0.14 | 0.088 | 0.542 | 0.0085 | 0.0078 | 0.0127 | 0.0798 | 0.135 | 2412/24R2 | 134 | 78.8 | 55.2 | 0 | 0 | 6.3 | 0 | 10.8 | 0 | 0 | 0 | 0 | 25.5 | 0 | 0 | 12.9 | 51.2 | 0 | 0 | 0 | 0 | 0 | 19.8 | 7.5 | 0 | 0 | 0 | 0 | 1600 | 1633 | 1648 | 1637 | 428.9 | 470.1 | 610.5 | 610.2 | 188.47 | 177.29 | 188.35 | 194.29
2024-12-24 | 52 | Décembre | 2024-12-25 01:41 | 2024-12-25 02:32 | 42371 | 1 | S235JR | 51.18 | 1 | 59 | 125 | 120.4 | 142.913 | 38.95 | 3111 | 217 | 1158 | 3.8 | 32.895 | 50.875 | 65.84 | 78.37 | 0 | 0 | 15.55 | 20.875 | 23.4 | 29.875 | 0 | 0 | 0 | 0 | 2400 | 637 | 2400 | 188 | 320 | 1634 | 0 | 0 | 0 | 0 | 313 | 1644 | 765.4 | 0.065 | 0.0943 | 0.001 | 0.0057 | 0.0257 | 0.635 | 0.141 | 0.0917 | 0.497 | 0.0087 | 0.0068 | 0.0183 | 0.112 | 0.131 | 2412/24R2 | 133.7 | 78.2 | 55.5 | 0 | 0 | 6.2 | 0 | 10.5 | 0 | 0 | 0 | 0 | 27.1 | 0 | 0 | 12.7 | 50.2 | 0 | 0 | 0 | 0 | 0 | 19.6 | 0 | 7.4 | 0 | 0 | 0 | 1616 | 1622 | 1644 |  | 677.6 | 693.1 | 765.4 |  | 213.4 | 211.8 | 207.14
2024-12-24 | 52 | Décembre | 2024-12-25 00:47 | 2024-12-25 01:41 | 42370 | 1 | S235JR | 54.13 | 4 | 61 | 125 | 127.2 | 142.593 | 41 | 3494 | 234 | 1381 | 3.833 | 32.609 | 53.125 | 70.22 | 77.74 | 0 | 0 | 15.05 | 20.125 | 25.949 | 32.875 | 0 | 0 | 0 | 0 | 2400 | 637 | 2400 | 188 | 322 | 1632 | 0 | 0 | 0 | 0 | 353 | 1629 | 886.3 | 0.0474 | 0.0536 | 0.001 | 0.0034 | 0.0219 | 0.559 | 0.134 | 0.0773 | 0.477 | 0.0067 | 0.0073 | 0.0159 | 0.069 | 0.129 | 2412/24R2 | 134 | 77.9 | 56.1 | 0 | 0 | 6.5 | 0 | 10.6 | 0 | 0 | 0 | 0 | 26.8 | 0 | 0 | 13 | 49.9 | 0 | 0 | 0 | 0 | 0 | 19.8 | 7.4 | 0 | 0 | 0 | 0 | 1582 | 1611 | 1604 | 1629 | 537.3 | 671.3 | 759.3 | 886.3 | 214.82 | 215.43 | 228.29 | 226.07
2024-12-24 | 52 | Décembre | 2024-12-24 23:53 | 2024-12-25 00:47 | 42369 | 1 | S235JR | 54.03 | 7 | 60 | 122 | 120.6 | 119.758 | 40.633 | 3505 | 230 | 1170 | 3.25 | 37.538 | 52.625 | 68.87 | 77.71 | 0 | 0 | 14.217 | 18.875 | 26.417 | 33.75 | 0 | 0 | 0 | 0 | 2400 | 637 | 2400 | 190 | 322 | 1632 | 0 | 0 | 0 | 0 | 345 | 1631 | 856.8 | 0.0459 | 0.074 | 0.001 | 0.006 | 0.0473 | 0.65 | 0.142 | 0.0703 | 0.475 | 0.0075 | 0.0075 | 0.0154 | 0.0598 | 0.138 | 2412/24R2 | 133.5 | 77.8 | 55.7 | 0 | 0 | 6.6 | 0 | 10.9 | 0 | 0 | 0 | 0 | 26.7 | 0 | 0 | 12.9 | 50 | 0 | 0 | 0 | 0 | 0 | 19.6 | 0 | 6.8 | 0 | 0 | 0 | 1580 | 1609 | 1621 | 1631 | 502.1 | 708.8 | 735.7 | 856.8 | 210.93 | 220.51 | 216.73 | 222.49
2024-12-24 | 52 | Décembre | 2024-12-24 17:49 | 2024-12-24 23:53 | 42368 | 1 | S235JR | 50.64667 | 3 | 60 | 123 | 122.8 | 120.363 | 42.417 | 3562 | 235 | 1405 | 3.533 | 34.811 | 53.25 | 70.65 | 75.32 | 0 | 0 | 16.517 | 21.125 | 25.9 | 32.125 | 0 | 0 | 0 | 0 | 2400 | 638 | 2400 | 189 | 322 | 7118 | 0 | 0 | 0 | 0 | 313 | 1626 | 770.7 | 0.0578 | 0.0913 | 0.001 | 0.0039 | 0.02 | 0.571 | 0.141 | 0.0625 | 0.436 | 0.0062 | 0.0063 | 0.014 | 0.0792 | 0.13 | 2412/24R2 | 133.3 | 80.6 | 52.7 | 0 | 0 | 6.6 | 0 | 10.8 | 0 | 0 | 0 | 0 | 32.5 | 0 | 0 | 13.7 | 49.8 | 0 | 0 | 0 | 0 | 0 | 19.9 | 0 | 0 | 0 | 0 | 0 | 1701 | 1624 | 1653 | 1626 | 69.3 | 721.9 | 940 | 770.7 | -0.06 | 213.7 | 217.34 | 217.42
2024-12-24 | 52 | Décembre | 2024-12-24 16:57 | 2024-12-24 17:49 | 42367 | 1 | S355TA | 52.07 | 1 | 60 | 128 | 126.8 | 123.41 | 37.817 | 3290 | 224 | 1068 | 4.483 | 28.55 | 50.25 | 65.41 | 79.73 | 0 | 0 | 15.2 | 20.375 | 22.616 | 29.875 | 0 | 0 | 0 | 0 | 2400 | 528 | 2400 | 205 | 212 | 1591 | 0 | 205 | 0 | 0 | 320 | 1635 | 627.8 | 0.111 | 0.0977 | 0.0018 | 0.0042 | 0.0255 | 0.676 | 0.146 | 0.129 | 1.04 | 0.078 | 0.0078 | 0.0166 | 0.0642 | 0.134 | 2412/24R1 | 133.3 | 80.1 | 53.2 | 0 | 0 | 6.7 | 0 | 10 | 0 | 0 | 0 | 0 | 25.8 | 0 | 0 | 13.8 | 48.8 | 0 | 0 | 0 | 0 | 0 | 20.1 | 8.1 | 0 | 0 | 0 | 0 | 1586 | 1650 | 1630 | 1635 | 364.3 | 563.6 | 612.8 | 627.8 | 184.07 | 181.4 | 198.4 | 197.46
2024-12-24 | 52 | Décembre | 2024-12-24 14:10 | 2024-12-24 16:57 | 42366 | 1 | P355N2 | 166.58 | 4 | 60 | 125 | 125.1 | 115.692 | 46.333 | 4069 | 256 | 3271 | 3.983 | 31.381 | 60.25 | 86.92 | 78.02 | 0 | 0 | 16.033 | 21.25 | 30.3 | 39 | 0 | 0 | 0 | 0 | 2400 | 632 | 2400 | 185 | 0 | 1590 | 0 | 123 | 0 | 0 | 320 | 1625 | 656.1 | 0.0578 | 0.0715 | 0.001 | 0.0044 | 0.0241 | 0.521 | 0.151 | 0.137 | 1.09 | 0.0437 | 0.009 | 0.0153 | 0.0675 | 0.133 | 2412/24R1 | 133.8 | 79.2 | 54.6 | 0 | 0 | 7.1 | 0 | 10.7 | 0 | 0 | 0 | 0 | 27.3 | 0 | 0 | 13.2 | 49 | 0 | 0 | 0 | 0 | 0 | 19.9 | 0 | 6.6 | 0 | 0 | 0 | 1585 | 1615 | 1625 | 1625 | 576.4 | 601.4 | 666.1 | 656.1 | 218.36 | 205.17 | 207.25 | 206.14
2024-12-24 | 52 | Décembre | 2024-12-24 12:42 | 2024-12-24 14:10 | 42365 | 1 | P355N2 | 88.25 | 3 | 61 | 122 | 123.5 | 115.563 | 40.633 | 3604 | 237 | 1573 | 4.367 | 27.939 | 53.125 | 71.35 | 78.45 | 0 | 0 | 12.133 | 15.5 | 28.501 | 37.625 | 0 | 0 | 0 | 0 | 2400 | 632 | 2400 | 186 | 160 | 1753 | 0 | 123 | 0 | 0 | 340 | 1642 | 862.8 | 0.0444 | 0.065 | 0.001 | 0.0033 | 0.0228 | 0.646 | 0.133 | 0.146 | 1.21 | 0.0359 | 0.0078 | 0.0149 | 0.0635 | 0.135 | 2412/24R1 | 133.8 | 79.3 | 54.5 | 0 | 0 | 6.9 | 0 | 10.4 | 0 | 0 | 0 | 0 | 26.2 | 0 | 0 | 13.3 | 49.6 | 0 | 0 | 0 | 0 | 0 | 19.4 | 8 | 0 | 0 | 0 | 0 | 1541 | 1637 | 1651 | 1642 | 545.9 | 877.7 | 907.5 | 862.8 | 238.31 | 221 | 215.85 | 217.03
2024-12-24 | 52 | Décembre | 2024-12-24 11:30 | 2024-12-24 12:42 | 42364 | 1 | S355TA | 72.22 | 7 | 60 | 123 | 121.1 | 124.807 | 43.583 | 3858 | 301 | 2230 | 4.217 | 29.17 | 57.125 | 79.07 | 78.64 | 0 | 0 | 11.733 | 15.625 | 10.217 | 14.125 | 13.633 | 18.125 | 8 | 9.25 | 2400 | 530 | 2400 | 206 | 212 | 1588 | 0 | 204 | 0 | 0 | 375 | 1646 | 943.9 | 0.0672 | 0.0679 | 0.001 | 0.0031 | 0.0175 | 0.413 | 0.123 | 0.11 | 1.09 | 0.0884 | 0.0072 | 0.0081 | 0.0466 | 0.122 | 2412/23R1 | 140.7 | 57 | 48 | 35.7 | 0 | 0 | 0 | 35 | 0 | 0 | 0 | 0 | 29 | 0 | 0 | 21.2 | 41.8 | 0 | 0 | 0 | 0 | 0 | 13.7 | 0 | 0 | 0 | 0 | 0 | 1604 | 1663 | 1648 | 1646 | 685 | 1095.2 | 943.2 | 943.9 | 220.72 | 223.14 | 220.31 | 221.45
2024-12-24 | 52 | Décembre | 2024-12-24 10:28 | 2024-12-24 11:30 | 42363 | 1 | S355TA | 61.9 | 1 | 59 | 122 | 115.8 | 93.984 | 40.5 | 3603 | 283 | 1061 | 4.05 | 30.123 | 53.5 | 69.8 | 79.26 | 0 | 0 | 11.333 | 15.5 | 10.583 | 14 | 14.25 | 18.625 | 4.333 | 5.375 | 2400 | 530 | 2400 | 256 | 0 | 0 | 0 | 204 | 0 | 0 | 320 | 1640 | 819.3 | 0.0655 | 0.065 | 0.001 | 0.0023 | 0.0234 | 0.392 | 0.125 | 0.139 | 1.12 | 0.0869 | 0.0067 | 0.0109 | 0.0755 | 0.123 | 2412/23R1 | 141.5 | 57 | 49.9 | 34.6 | 0 | 0 | 0 | 35.4 | 0 | 0 | 0 | 0 | 29.9 | 0 | 0 | 21.4 | 40.2 | 0 | 0 | 0 | 0 | 0 | 14.6 | 0 | 0 | 0 | 0 | 0 | 1540 | 1617 | 1625 | 1640 | 326.6 | 559.4 | 694.3 | 819.3 | 201.04 | 198.76 | 210.3 | 214.31
2024-12-24 | 52 | Décembre | 2024-12-24 09:05 | 2024-12-24 10:28 | 42362 | 1 | S355TA | 82.48 | 4 | 62 | 122 | 120.1 | 116.894 | 45.65 | 4160 | 308 | 2341 | 4.383 | 27.833 | 58.25 | 81.58 | 76.56 | 0 | 0 | 11.75 | 15.625 | 10.55 | 14 | 15.267 | 19 | 8.084 | 9.25 | 2400 | 533 | 2400 | 255 | 211 | 1588 | 0 | 205 | 0 | 0 | 345 | 1664 | 826.8 | 0.0843 | 0.0701 | 0.001 | 0.0046 | 0.0332 | 0.47 | 0.113 | 0.136 | 1.06 | 0.0863 | 0.0059 | 0.0158 | 0.0829 | 0.113 | 2412/23R1 | 141.7 | 58.7 | 50.3 | 32.7 | 0 | 0 | 0 | 34.9 | 0 | 0 | 0 | 0 | 29 | 0 | 0 | 21.1 | 42.3 | 0 | 0 | 0 | 0 | 0 | 14.4 | 0 | 0 | 0 | 0 | 0 | 1616 | 1594 | 1663 | 1664 | 518.1 | 511.7 | 760 | 826.8 | 193.67 | 204.71 | 196.3 | 201.95
2024-12-24 | 52 | Décembre | 2024-12-19 17:51 | 2024-12-24 09:05 | 42361 | 1 | S355TA | 123.0633 | 3 | 63 | 63 | 116.5 | 112.928 | 58.233 | 2248 | 99 | 1642 | 0 | 0 | 74.5 | 88.39 | 76.76 | 0 | 0 | 17.2 | 21.75 | 15.733 | 20 | 15.017 | 19.25 | 30.284 | 13.25 | 3400 | 222 | 3400 | 826 | 426 | 1855 | 250 | 513 | 0 | 0 | 320 | 1658 | 705.8 | [7 empty] | 0.131 | 1.21 | 0.0694 | 0.0072 | 0.0178 | 0.0286 | 0.131 | 2412/23R1 | 142.2 | 58.1 | 50.5 | 33.6 | 0 | 0 | 0 | 35.6 | 0 | 0 | 0 | 0 | 28.8 | 0 | 0 | 21.1 | 41.6 | 0 | 0 | 0 | 0 | 0 | 15.1 | 0 | 0 | 0 | 0 | 0 | 1651 | 1605 | 1630 | 1658 | 191.9 | 827.7 | 816.7 | 705.8 | 101.71 | 234.09 | 219.51 | 193.58
2024-12-19 | 51 | Décembre | 2024-12-19 16:51 | 2024-12-19 17:51 | 42360 | 1 | P355N2 | 59.45 | 1 | 60 | 124 | 124.3 | 111.934 | 36.933 | 2996 | 219 | 939 | 2.067 | 60 | 48.875 | 62.6 | 79.4 | 0 | 0 | 15.2 | 20.75 | 21.733 | 28.125 | 0 | 0 | 0 | 0 | 2400 | 684 | 2400 | 187 | 162 | 1924 | 0 | 123 | 0 | 0 | 330 | 1644 | 792.3 | 0.066 | 0.0746 | 0.001 | 0.0039 | 0.0191 | 0.566 | 0.117 | 0.179 | 1.16 | 0.0265 | 0.0086 | 0.0125 | 0.108 | 0.117 | 2412/14R3 | 133.7 | 80.4 | 53.3 | 0 | 0 | 6.6 | 0 | 32.6 | 0 | 0 | 0 | 0 | 31.4 | 0 | 0 | 10.5 | 38.3 | 0 | 0 | 0 | 0 | 0 | 14.3 | 0 | 0 | 0 | 0 | 0 | 1661 | 1652 | 1666 | 1644 | 970 | 787.5 | 907.9 | 792.3 | 215.31 | 204.88 | 207.73 | 209.68
2024-12-19 | 51 | Décembre | 2024-12-19 15:30 | 2024-12-19 16:51 | 42359 | 1 | P355N2 | 51.68 | 4 | 61 | 61 | 117.4 | 120.046 | 39.783 | 3591 | 233 | 1353 | 0 | 0 | 50.25 | 67.52 | 75.79 | 0 | 0 | 15.583 | 20.25 | 24.2 | 30 | 0 | 0 | 0 | 0 | 2400 | 0 | 2400 | 206 | 322 | 3836 | 0 | 246 | 0 | 0 | 298 | 1658 | 723.6 | 0.111 | 0.129 | 0.001 | 0.0075 | 0.0251 | 0.773 | 0.136 | 0.178 | 1.19 | 0.0128 | 0.014 | 0.0187 | 0.0396 | 0.136 | 2412/17R2 | 145.3 | 80 | 65.3 | 0 | 0 | 6.9 | 0 | 20.8 | 0 | 0 | 0 | 0 | 38.1 | 0 | 0 | 13.6 | 46.5 | 0 | 0 | 0 | 0 | 0 | 19.4 | 0 | 0 | 0 | 0 | 0 | 1639 | 1659 | 1651 | 1658 | 430.9 | 459.4 | 495.9 | 723.6 | 167.64 | 161.5 | 171.45 | 195.41
2024-12-19 | 51 | Décembre | 2024-12-19 14:24 | 2024-12-19 15:30 | 42358 | 1 | A51671T | 50.78 | 7 | 61 | 136 | 134.6 | 125.593 | 37.6 | 3171 | 228 | 1074 | 2.967 | 45.843 | 49.5 | 64.34 | 78.99 | 0 | 0 | 15.667 | 21 | 21.933 | 28.125 | 0 | 0 | 0 | 0 | 2400 | 632 | 2400 | 184 | 162 | 855 | 0 | 206 | 0 | 0 | 345 | 1668 | 862.8 | 0.0714 | 0.0812 | 0.001 | 0.0047 | 0.0224 | 0.689 | 0.139 | 0.0875 | 0.534 | 0.0935 | 0.008 | 0.0145 | 0.0651 | 0.139 | 2412/17R2 | 124.3 | 76.4 | 47.9 | 0 | 0 | 6.4 | 0 | 10.3 | 0 | 0 | 0 | 0 | 26 | 0 | 0 | 13.4 | 42.2 | 0 | 0 | 0 | 0 | 0 | 18.8 | 0 | 7.2 | 0 | 0 | 0 | 1614 | 1632 | 1645 | 1668 | 661.5 | 748.1 | 748.3 | 862.8 | 212.72 | 211.98 | 204.93 | 202.91
2024-12-19 | 51 | Décembre | 2024-12-19 13:27 | 2024-12-19 14:24 | 42357 | 1 | A51671T | 56.75 | 3 | 61 | 129 | 126.8 | 121.73 | 41.2 | 3788 | 243 | 1240 | 2.967 | 43.483 | 53.25 | 70.68 | 77.55 | 0 | 0 | 15.567 | 20.875 | 25.633 | 32.375 | 0 | 0 | 0 | 0 | 2400 | 633 | 2400 | 185 | 161 | 855 | 0 | 205 | 0 | 0 | 330 | 1651 | 191.9 | 0.0952 | 0.131 | 0.001 | 0.0119 | 0.0274 | 0.746 | 0.144 | 0.0945 | 0.602 | 0.106 | 0.0128 | 0.0151 | 0.075 | 0.146 | 2412/17R2 | 133.7 | 80.7 | 53 | 0 | 0 | 6.8 | 0 | 10.2 | 0 | 0 | 0 | 0 | 27.3 | 0 | 0 | 13.4 | 49.3 | 0 | 0 | 0 | 0 | 0 | 19.4 | 7.3 | 0 | 0 | 0 | 0 | 1606 | 1671 | 1651 | 1651 | 242.3 | 803.7 | 191.9 | 191.9 | 143.22 | 196.07 | 101.71 | 101.71
2024-12-19 | 51 | Décembre | 2024-12-19 12:26 | 2024-12-19 13:27 | 42356 | 1 | A51671T | 60.32 | 1 | 61 | 129 | 129.2 | 129.71 | 40.7 | 3489 | 234 | 1291 | 2.867 | 45 | 52.75 | 69.46 | 77.76 | 0 | 0 | 15.2 | 20.25 | 25.5 | 32.5 | 0 | 0 | 0 | 0 | 2400 | 631 | 2400 | 187 | 324 | 1706 | 0 | 410 | 0 | 0 | 353 | 1668 | 898.3 | 0.0976 | 0.0818 | 0.001 | 0.0049 | 0.02 | 0.556 | 0.133 | 0.101 | 0.584 | 0.118 | 0.0107 | 0.0084 | 0.0739 | 0.128 | 2412/17R2 | 133.9 | 80.7 | 53.2 | 0 | 0 | 6.7 | 0 | 10.6 | 0 | 0 | 0 | 0 | 27.6 | 0 | 0 | 13.4 | 48.9 | 0 | 0 | 0 | 0 | 0 | 19.3 | 0 | 7.4 | 0 | 0 | 0 | 1595 | 1666 | 1666 | 1668 | 439.9 | 923.2 | 915.5 | 898.3 | 193.04 | 208.96 | 208.35 | 205.87
2024-12-19 | 51 | Décembre | 2024-12-19 11:28 | 2024-12-19 12:26 | 42355 | 1 | A51671T | 58.58 | 4 | 60 | 130 | 126.3 | 115.874 | 40.75 | 3570 | 238 | 1216 | 2.733 | 47.561 | 53 | 69.66 | 78.04 | 0 | 0 | 15.85 | 21.125 | 24.9 | 31.875 | 0 | 0 | 0 | 0 | 2400 | 631 | 2400 | 185 | 161 | 1234 | 0 | 206 | 0 | 0 | 330 | 1627 | 787.6 | 0.175 | 0.12 | 0.0049 | 0.0075 | 0.0251 | 0.569 | 0.137 | 0.14 | 0.802 | 0.0947 | 0.0116 | 0.0142 | 0.0791 | 0.135 | 2412/17R2 | 133.7 | 78.9 | 54.8 | 0 | 0 | 6.9 | 0 | 9.8 | 0 | 0 | 0 | 0 | 27.3 | 0 | 0 | 13.6 | 49.7 | 0 | 0 | 0 | 0 | 0 | 19.2 | 7.2 | 0 | 0 | 0 | 0 | 1578 | 1619 | 1626 | 1627 | 457.2 | 602.1 | 605.4 | 787.6 | 205.12 | 203.08 | 199.68 | 218.48
2024-12-19 | 51 | Décembre | 2024-12-19 10:36 | 2024-12-19 11:28 | 42354 | 1 | A51671T | 51.53 | 7 | 60 | 129 | 126.9 | 129.574 | 39.683 | 3400 | 233 | 1092 | 2.567 | 50.26 | 51.75 | 67.37 | 78.25 | 0 | 0 | 15.517 | 21 | 24.166 | 30.75 | 0 | 0 | 0 | 0 | 2400 | 631 | 2400 | 185 | 160 | 1237 | 0 | 205 | 0 | 0 | 330 | 1643 | 812.6 | 0.0627 | 0.0738 | 0.001 | 0.0053 | 0.0222 | 0.539 | 0.142 | 0.118 | 0.795 | 0.0991 | 0.0104 | 0.0122 | 0.0825 | 0.138 | 2412/17R2 | 133.5 | 81.1 | 52.4 | 0 | 0 | 6.8 | 0 | 10.4 | 0 | 0 | 0 | 0 | 27.3 | 0 | 0 | 13.4 | 49 | 0 | 0 | 0 | 0 | 0 | 19.4 | 0 | 7.2 | 0 | 0 | 0 | 1589 | 1642 | 1643 |  | 519.6 | 805.1 | 812.6 |  | 208.55 | 211.94 | 212.08
2024-12-19 | 51 | Décembre | 2024-12-19 08:02 | 2024-12-19 10:36 | 42353 | 1 | A51671T | 154.43 | 3 | 61 | 127 | 123.9 | 119.75 | 40.333 | 3195 | 222 | 1152 | 3.117 | 40.749 | 52.125 | 67.33 | 77.54 | 0 | 0 | 16.3 | 21.75 | 24.033 | 30.375 | 0 | 0 | 0 | 0 | 2400 | 632 | 2400 | 185 | 161 | 1236 | 0 | 206 | 0 | 0 | 345 | 1638 | 842.9 | 0.066 | 0.0395 | 0.001 | 0.0059 | 0.0219 | 0.421 | 0.14 | 0.0947 | 0.79 | 0.0982 | 0.0119 | 0.011 | 0.0618 | 0.131 | 2412/17R2 | 133.8 | 80 | 53.8 | 0 | 0 | 6.7 | 0 | 10.2 | 0 | 0 | 0 | 0 | 27.3 | 0 | 0 | 13.2 | 50.6 | 0 | 0 | 0 | 0 | 0 | 18.9 | 6.9 | 0 | 0 | 0 | 0 | 1601 | 1651 | 1643 | 1638 | 260.2 | 796.6 | 887.9 | 842.9 | 151.17 | 206.27 | 218.59 | 217.48
2024-12-19 | 51 | Décembre | 2024-12-19 07:07 | 2024-12-19 08:02 | 42352 | 1 | A51671T | 54.48 | 1 | 60 | 128 | 126.5 | 123.267 | 40 | 3265 | 225 | 989 | 3.733 | 34.286 | 52.625 | 67.38 | 78.94 | 0 | 0 | 15.733 | 21.125 | 24.267 | 31.5 | 0 | 0 | 0 | 0 | 2400 | 633 | 2400 | 185 | 161 | 1236 | 0 | 206 | 0 | 0 | 290 | 1643 | 701.8 | 0.0619 | 0.0775 | 0.001 | 0.0071 | 0.0275 | 0.655 | 0.137 | 0.134 | 0.831 | 0.109 | 0.0147 | 0.0096 | 0.0779 | 0.135 | 2412/17R2 | 133.8 | 79.8 | 54 | 0 | 0 | 6.7 | 0 | 9.3 | 0 | 0 | 0 | 0 | 27 | 0 | 0 | 13.1 | 51.1 | 0 | 0 | 0 | 0 | 0 | 19.3 | 0 | 7.3 | 0 | 0 | 0 | 1604 | 1614 | 1620 | 1643 | 538.7 | 526.4 | 512.3 | 701.8 | 203.05 | 195.92 | 190.67 | 201.31
2024-12-19 | 51 | Décembre | 2024-12-19 06:17 | 2024-12-19 07:07 | 42351 | 1 | A51671T | 50.53 | 4 | 61 | 129 | 126.6 | 131.105 | 38.05 | 3131 | 224 | 870 | 3.75 | 34.4 | 50.75 | 64.61 | 80.03 | 0 | 0 | 15.817 | 21.375 | 22.233 | 29.375 | 0 | 0 | 0 | 0 | 2400 | 632 | 2400 | 186 | 161 | 1230 | 0 | 205 | 0 | 0 | 283 | 1641 | 667.3 | 0.0956 | 0.083 | 0.001 | 0.006 | 0.0234 | 0.512 | 0.14 | 0.122 | 0.809 | 0.102 | 0.011 | 0.0109 | 0.0862 | 0.134 | 2412/17R2 | 133.6 | 77.8 | 55.8 | 0 | 0 | 6.5 | 0 | 10.4 | 0 | 0 | 0 | 0 | 28.1 | 0 | 0 | 13.2 | 49.7 | 0 | 0 | 0 | 0 | 0 | 18.9 | 6.8 | 0 | 0 | 0 | 0 | 1594 | 1620 | 1641 |  | 480.4 | 643.9 | 667.3 |  | 200.07 | 207.47 | 198.69
2024-12-19 | 51 | Décembre | 2024-12-19 05:22 | 2024-12-19 06:17 | 42350 | 1 | S275JR1 | 54.72 | 7 | 60 | 126 | 123.8 | 119.261 | 40.983 | 3402 | 231 | 1004 | 4.083 | 30.857 | 53.125 | 68.38 | 77.78 | 0 | 0 | 16.683 | 22 | 24.3 | 31 | 0 | 0 | 0 | 0 | 2400 | 632 | 2400 | 186 | 161 | 1235 | 0 | 0 | 0 | 0 | 298 | 1644 | 715.2 | 0.0822 | 0.0827 | 0.001 | 0.0057 | 0.0288 | 0.562 | 0.141 | 0.107 | 0.81 | 0.009 | 0.0099 | 0.0145 | 0.0802 | 0.134 | 2412/17R2 | 133.6 | 78.5 | 55.1 | 0 | 0 | 6.6 | 0 | 10.4 | 0 | 0 | 0 | 0 | 25.1 | 0 | 0 | 13.2 | 50.7 | 0 | 0 | 0 | 0 | 0 | 19.8 | 0 | 7.8 | 0 | 0 | 0 | 1579 | 1611 | 1637 | 1644 | 409.2 | 527 | 593.5 | 715.2 | 196.42 | 197.64 | 192.25 | 202.15
2024-12-18 | 51 | Décembre | 2024-12-19 04:21 | 2024-12-19 05:22 | 42349 | 1 | S275JR1 | 60.73 | 3 | 62 | 127 | 126.2 | 119.863 | 41.783 | 3353 | 244 | 1019 | 3.433 | 36.99 | 52.25 | 67.47 | 75.03 | 0 | 0 | 17.917 | 22.25 | 23.867 | 30 | 0 | 0 | 0 | 0 | 2400 | 632 | 2400 | 186 | 161 | 1233 | 0 | 0 | 0 | 0 | 308 | 1638 | 642.8 | 0.0819 | 0.0644 | 0.001 | 0.0058 | 0.0256 | 0.624 | 0.138 | 0.121 | 0.794 | 0.0048 | 0.0106 | 0.0165 | 0.0399 | 0.132 | 2412/17R2 | 133.8 | 80.3 | 53.5 | 0 | 0 | 7.4 | 0 | 10.7 | 0 | 0 | 0 | 0 | 24.1 | 0 | 0 | 14.1 | 49.9 | 0 | 0 | 0 | 0 | 0 | 20 | 7.6 | 0 | 0 | 0 | 0 | 1589 | 1597 | 1638 |  | 492.5 | 504.2 | 642.8 |  | 204.61 | 201.99 | 197.57
2024-12-18 | 51 | Décembre | 2024-12-19 03:30 | 2024-12-19 04:21 | 42348 | 1 | S275JR1 | 51.73 | 1 | 61 | 125 | 121.7 | 119.872 | 38.783 | 3225 | 226 | 940 | 3.6 | 34.722 | 52.125 | 66.57 | 80.64 | 0 | 0 | 14.95 | 20.875 | 23.833 | 31.25 | 0 | 0 | 0 | 0 | 2400 | 631 | 2400 | 185 | 322 | 2466 | 0 | 0 | 0 | 0 | 308 | 1639 | 724.7 | 0.0724 | 0.0725 | 0.001 | 0.0069 | 0.0262 | 0.461 | 0.138 | 0.179 | 1 | 0.0093 | 0.0101 | 0.0061 | 0.0345 | 0.131 | 2412/17R2 | 134.1 | 77.9 | 56.2 | 0 | 0 | 6.6 | 0 | 9.7 | 0 | 0 | 0 | 0 | 28.4 | 0 | 0 | 13.4 | 49.3 | 0 | 0 | 0 | 0 | 0 | 19.9 | 0 | 6.8 | 0 | 0 | 0 | 1618 | 1639 | 1634 | 1639 | 623.4 | 726.7 | 687.1 | 724.7 | 206.18 | 206.04 | 204.64 | 205.84
2024-12-18 | 51 | Décembre | 2024-12-19 02:39 | 2024-12-19 03:30 | 42347 | 1 | S275JR1 | 51.02 | 4 | 60 | 124 | 124.2 | 119.776 | 38.633 | 3195 | 228 | 913 | 3.8 | 32.632 | 51.5 | 65.75 | 79.98 | 0 | 0 | 14.933 | 20.375 | 23.7 | 31.125 | 0 | 0 | 0 | 0 | 2400 | 632 | 2400 | 185 | 161 | 1234 | 0 | 0 | 0 | 0 | 270 | 1640 | 600.2 | 0.0913 | 0.072 | 0.001 | 0.0052 | 0.0267 | 0.373 | 0.135 | 0.121 | 0.804 | 0.0069 | 0.0103 | 0.0185 | 0.0833 | 0.131 | 2412/17R2 | 133.8 | 78.7 | 55.1 | 0 | 0 | 7.1 | 0 | 10.6 | 0 | 0 | 0 | 0 | 24.9 | 0 | 0 | 13.6 | 50.5 | 0 | 0 | 0 | 0 | 0 | 19.6 | 7.5 | 0 | 0 | 0 | 0 | 1593 | 1635 | 1640 |  | 463.1 | 604 | 600.2 |  | 197.91 | 194.62 | 191.45
2024-12-18 | 51 | Décembre | 2024-12-19 01:41 | 2024-12-19 02:39 | 42346 | 1 | S275JR1 | 58.17 | 7 | 61 | 123 | 121.1 | 119.767 | 40 | 3272 | 231 | 934 | 3.683 | 33.394 | 51.875 | 66.45 | 77.81 | 0 | 0 | 15.733 | 20.25 | 24.267 | 31.5 | 0 | 0 | 0 | 0 | 2400 | 634 | 2400 | 185 | 162 | 1232 | 0 | 0 | 0 | 0 | 278 | 1651 | 191.9 | 0.0878 | 0.0605 | 0.001 | 0.0051 | 0.0272 | 1.57 | 0.146 | 0.122 | 0.77 | 0.0037 | 0.009 | 0.0199 | 0.0581 | 0.136 | 2412/17R2 | 133.5 | 79.1 | 54.4 | 0 | 0 | 6.6 | 0 | 10.4 | 0 | 0 | 0 | 0 | 27.1 | 0 | 0 | 13.3 | 49.8 | 0 | 0 | 0 | 0 | 0 | 18.9 | 0 | 7.4 | 0 | 0 | 0 | 1610 | 1549 | 1629 | 1651 | 573.3 | 88.8 | 624.2 | 191.9 | 204.37 | 100.27 | 200.3 | 101.71
2024-12-18 | 51 | Décembre | 2024-12-19 00:47 | 2024-12-19 01:41 | 42345 | 1 | S275JR1 | 53.88 | 3 | 61 | 123 | 124.4 | 119.777 | 41.183 | 3467 | 233 | 1027 | 4.383 | 28.061 | 53.625 | 69.18 | 78.13 | 0 | 0 | 15.217 | 20.375 | 25.967 | 33.25 | 0 | 0 | 0 | 0 | 2400 | 633 | 2400 | 185 | 161 | 1233 | 0 | 0 | 0 | 0 | 323 | 1650 | 189.6 | 0.0869 | 0.0574 | 0.001 | 0.0047 | 0.0308 | 0.967 | 0.156 | 0.123 | 0.758 | 0.0101 | 0.0105 | 0.016 | 0.0587 | 0.142 | 2412/17R2 | 133.6 | 78.5 | 55.1 | 0 | 0 | 6.6 | 0 | 10.1 | 0 | 0 | 0 | 0 | 26.2 | 0 | 0 | 13.3 | 50.2 | 0 | 0 | 0 | 0 | 0 | 19.9 | 7.3 | 0 | 0 | 0 | 0 | 1602 | 1648 | 1698 | 1650 | 536.8 | 187.3 | 67.6 | 189.6 | 203.88 | 101.55 | -0.27 | 101.36
2024-12-18 | 51 | Décembre | 2024-12-18 23:51 | 2024-12-19 00:47 | 42344 | 1 | S275JR1 | 55.72 | 1 | 60 | 123 | 118.3 | 119.621 | 41.6 | 3460 | 231 | 1049 | 4.383 | 28.061 | 53.125 | 68.74 | 76.62 | 0 | 0 | 15.783 | 21.125 | 25.816 | 32 | 0 | 0 | 0 | 0 | 2400 | 633 | 2400 | 185 | 161 | 1232 | 0 | 0 | 0 | 0 | 348 | 1651 | 825.8 | 0.0759 | 0.0713 | 0.001 | 0.0062 | 0.0363 | 0.747 | 0.144 | 0.123 | 0.736 | 0.007 | 0.0073 | 0.0164 | 0.0686 | 0.138 | 2412/17R2 | 133.9 | 78.5 | 55.4 | 0 | 0 | 6.6 | 0 | 10.6 | 0 | 0 | 0 | 0 | 32.4 | 0 | 0 | 14.1 | 50.2 | 0 | 0 | 0 | 0 | 0 | 20 | 0 | 0 | 0 | 0 | 0 | 1620 | 1622 | 1632 | 1651 | 651 | 704.7 | 697.2 | 825.8 | 208.28 | 213.02 | 206.8 | 208.92
2024-12-18 | 51 | Décembre | 2024-12-18 17:20 | 2024-12-18 23:51 | 42343 | 1 | S275JR1 | 49.16333 | 4 | 61 | 123 | 123.1 | 119.605 | 41.483 | 3312 | 246 | 1160 | 3.7 | 33.243 | 52.875 | 68.56 | 76.48 | 0 | 0 | 17.217 | 22.25 | 24.267 | 30.625 | 0 | 0 | 0 | 0 | 2400 | 634 | 2400 | 186 | 162 | 1232 | 0 | 0 | 0 | 0 | 348 | 1639 | 834.4 | [7 empty] | 0.107 | 0.686 | 0.0037 | 0.0068 | 0.0184 | 0.113 | 0.12 | 2412/17R2 | 140.7 | 79.6 | 61.1 | 0 | 0 | 7.1 | 0 | 18 | 0 | 0 | 0 | 0 | 29.7 | 0 | 0 | 13.3 | 48 | 0 | 0 | 0 | 0 | 0 | 19.2 | 0 | 5.4 | 0 | 0 | 0 | 1651 | 1600 | 1631 | 1639 | 192.1 | 532.1 | 727 | 834.4 | 101.79 | 204.32 | 210.42 | 216.2
2024-12-18 | 51 | Décembre | 2024-12-18 16:20 | 2024-12-18 17:20 | 42342 | 1 | P355N2 | 54.56333 | 1 | 61 | 126 | 125.5 | 106.494 | 41.867 | 3296 | 234 | 1153 | 2.133 | 59.063 | 53.5 | 69.06 | 76.67 | 0 | 0 | 17.233 | 22.375 | 24.634 | 31.125 | 0 | 0 | 0 | 0 | 2400 | 632 | 2400 | 184 | 161 | 1901 | 0 | 123 | 0 | 0 | 320 | 1652 | 748.1 | 0.051 | 0.0613 | 0.001 | 0.0045 | 0.0224 | 0.535 | 0.117 | 0.16 | 1.23 | 0.0409 | 0.0091 | 0.0113 | 0.0705 | 0.12 | 2412/14R3 | 134.2 | 80.3 | 53.9 | 0 | 0 | 7 | 0 | 32.9 | 0 | 0 | 0 | 0 | 22.3 | 0 | 0 | 9.6 | 40.6 | 0 | 0 | 0 | 0 | 0 | 13.8 | 8 | 0 | 0 | 0 | 0 | 1624 | 1656 | 1652 |  | 677.5 | 763.5 | 748.1 |  | 209.04 | 200.44 | 201.11
2024-12-18 | 51 | Décembre | 2024-12-18 15:29 | 2024-12-18 16:20 | 42341 | 1 | S355TA | 50.33 | 1 | 61 | 123 | 122.8 | 129.657 | 38.617 | 3075 | 220 | 954 | 2.15 | 57.209 | 51.125 | 65.15 | 79.43 | 0 | 0 | 16.2 | 21.75 | 22.417 | 29.25 | 0 | 0 | 0 | 0 | 2400 | 1056 | 2400 | 412 | 213 | 1732 | 0 | 207 | 0 | 0 | 320 | 1638 | 754.6 | 0.0658 | 0.0674 | 0.001 | 0.0035 | 0.0219 | 0.47 | 0.127 | 0.163 | 1.17 | 0.0942 | 0.0091 | 0.0113 | 0.0678 | 0.128 | 2412/14R3 | 133.7 | 80.2 | 53.5 | 0 | 0 | 6.8 | 0 | 31.8 | 0 | 0 | 0 | 0 | 23.7 | 0 | 0 | 10.3 | 40.7 | 0 | 0 | 0 | 0 | 0 | 13.7 | 0 | 6.7 | 0 | 0 | 0 | 1651 | 1599 | 1623 | 1638 | 188.7 | 614.7 | 646.7 | 754.6 | 100.47 | 215.48 | 206.16 | 209.35
2024-12-18 | 51 | Décembre | 2024-12-18 14:41 | 2024-12-18 15:29 | 42340 | 1 | S355TA | 47.93 | 4 | 61 | 128 | 126.6 | 110.352 | 37.633 | 3048 | 224 | 868 | 2.45 | 52.245 | 50.625 | 64.23 | 80.71 | 0 | 0 | 15.35 | 21.125 | 22.284 | 29.5 | 0 | 0 | 0 | 0 | 2400 | 529 | 2400 | 205 | 213 | 1727 | 0 | 209 | 0 | 0 | 320 | 1105 |  | 0.0776 | 0.0719 | 0.001 | 0.0038 | 0.0202 | 0.428 | 0.11 | 0.161 | 1.11 | 0.095 | 0.008 | 0.0114 | 0.0883 | 0.111 | 2412/14R3 | 133.3 | 80.1 | 53.2 | 0 | 0 | 6.8 | 0 | 32.7 | 0 | 0 | 0 | 0 | 22.8 | 0 | 0 | 9.9 | 39.5 | 0 | 0 | 0 | 0 | 0 | 14.2 | 7.4 | 0 | 0 | 0 | 0 | 1611 | 1632 | 1642 | 1105 | 588.3 | 691.5 | 725.8 | 0 | 205.73 | 206.2 | 204.32 | 65535
2024-12-18 | 51 | Décembre | 2024-12-18 12:51 | 2024-12-18 14:41 | 42339 | 1 | S355TA | 110.67 | 2 | 58 | 123 | 118.9 | 120.388 | 43.383 | 3837 | 244 | 1870 | 2.25 | 54.667 | 56.625 | 76.8 | 78.31 | 0 | 0 | 16.033 | 21.625 | 27.35 | 35 | 0 | 0 | 0 | 0 | 2400 | 528 | 2400 | 205 | 213 | 1728 | 0 | 207 | 0 | 0 | 320 | 1633 | 846.8 | 0.0463 | 0.0547 | 0.001 | 0.0052 | 0.0203 | 0.379 | 0.112 | 0.145 | 1.17 | 0.107 | 0.0093 | 0.0067 | 0.0518 | 0.116 | 2412/14R3 | 133.8 | 80.7 | 53.1 | 0 | 0 | 6.8 | 0 | 32.2 | 0 | 0 | 0 | 0 | 22.7 | 0 | 0 | 9.7 | 40.2 | 0 | 0 | 0 | 0 | 0 | 14.5 | 0 | 7.7 | 0 | 0 | 0 | 1610 | 1623 | 1649 | 1633 | 774.8 | 799.7 | 191.3 | 846.8 | 226.51 | 221.77 | 102.56 | 220.54
2024-12-18 | 51 | Décembre | 2024-12-18 11:58 | 2024-12-18 12:51 | 42338 | 1 | S355TA | 52.95 | 7 | 61 | 121 | 118.7 | 116.6 | 40.95 | 3309 | 230 | 1112 | 2.35 | 51.489 | 53.25 | 68.67 | 78.02 | 0 | 0 | 16.317 | 21.875 | 24.633 | 31.25 | 0 | 0 | 0 | 0 | 2400 | 529 | 2400 | 204 | 213 | 1734 | 0 | 206 | 0 | 0 | 320 | 1642 | 654.2 | 0.0594 | 0.0604 | 0.001 | 0.0036 | 0.0197 | 0.522 | 0.113 | 0.159 | 1.17 | 0.0919 | 0.008 | 0.0104 | 0.0718 | 0.11 | 2412/14R3 | 133.6 | 78.8 | 54.8 | 0 | 0 | 6.9 | 0 | 32.1 | 0 | 0 | 0 | 0 | 22.2 | 0 | 0 | 10.2 | 40.8 | 0 | 0 | 0 | 0 | 0 | 13.8 | 7.6 | 0 | 0 | 0 | 0 | 1602 | 1623 | 1618 | 1642 | 521.6 | 679.6 | 640 | 654.2 | 201.77 | 209.81 | 208.11 | 196.69
2024-12-18 | 51 | Décembre | 2024-12-18 11:03 | 2024-12-18 11:58 | 42337 | 1 | S355TA | 54.72 | 1 | 60 | 122 | 119 | 118.215 | 42.017 | 3502 | 251 | 1190 | 2.683 | 45.466 | 52 | 68.4 | 74.26 | 0 | 0 | 16.333 | 21.625 | 25.683 | 30.25 | 0 | 0 | 0 | 0 | 2400 | 529 | 2400 | 206 | 213 | 1726 | 0 | 207 | 0 | 0 | 320 | 1660 | 660.6 | 0.069 | 0.0668 | 0.001 | 0.0047 | 0.0233 | 0.486 | 0.12 | 0.154 | 1.17 | 0.0951 | 0.0089 | 0.0113 | 0.0674 | 0.124 | 2412/14R3 | 133.7 | 80.5 | 53.2 | 0 | 0 | 7.1 | 0 | 32.3 | 0 | 0 | 0 | 0 | 23.2 | 0 | 0 | 10.4 | 39.4 | 0 | 0 | 0 | 0 | 0 | 14.6 | 0 | 6.7 | 0 | 0 | 0 | 1603 | 1622 | 1633 | 1660 | 263.9 | 489.1 | 511.5 | 660.6 | 151.13 | 186.17 | 183.49 | 187.64
2024-12-18 | 51 | Décembre | 2024-12-18 08:08 | 2024-12-18 11:03 | 42336 | 1 | S355TA | 175.28 | 4 | 60 | 122 | 125.2 | 118.462 | 43.367 | 3918 | 240 | 2349 | 2.9 | 42.069 | 55.125 | 77.49 | 76.27 | 0 | 0 | 15.65 | 21.125 | 27.717 | 33.875 | 0 | 0 | 0 | 0 | 2400 | 527 | 2400 | 206 | 213 | 1728 | 0 | 206 | 0 | 0 | 320 | 1668 | 713.1 | 0.077 | 0.0694 | 0.001 | 0.0054 | 0.0226 | 0.456 | 0.129 | 0.155 | 1.17 | 0.0932 | 0.01 | 0.011 | 0.0759 | 0.129 | 2412/14R3 | 132.8 | 80.8 | 52 | 0 | 0 | 6.8 | 0 | 32.3 | 0 | 0 | 0 | 0 | 23.2 | 0 | 0 | 9.8 | 40 | 0 | 0 | 0 | 0 | 0 | 13.5 | 7.2 | 0 | 0 | 0 | 0 | 1601 | 1661 | 1690 | 1668 | 255.9 | 536.8 | 842.7 | 713.1 | 149.95 | 171.85 | 189.24 | 188.91
2024-12-18 | 51 | Décembre | 2024-12-18 07:13 | 2024-12-18 08:08 | 42335 | 1 | S355TA | 54.38 | 2 | 59 | 123 | 119.6 | 118.022 | 40.517 | 3342 | 231 | 980 | 2.967 | 41.461 | 52.375 | 67.35 | 77.56 | 14.7 | 18.875 | 25.816 | 33.5 | 0 | 0 | 0 | 0 | 0 | 0 | 2400 | 529 | 2400 | 258 | 213 | 1735 | 0 | 206 | 0 | 400 | 320 | 1670 | 778.8 | 0.082 | 0.0717 | 0.001 | 0.0041 | 0.0235 | 0.697 | 0.116 | 0.157 | 1.15 | 0.1 | 0.0095 | 0.0087 | 0.0664 | 0.113 | 2412/14R3 | 133.8 | 80.3 | 53.5 | 0 | 0 | 6.9 | 0 | 32.8 | 0 | 0 | 0 | 0 | 23.2 | 0 | 0 | 10.1 | 39.2 | 0 | 0 | 0 | 0 | 0 | 14.5 | 0 | 7.1 | 0 | 0 | 0 | 1608 | 1630 | 1649 | 1670 | 584.1 | 501 | 650.4 | 778.8 | 206.83 | 183.6 | 192.46 | 194.3
2024-12-18 | 51 | Décembre | 2024-12-18 06:16 | 2024-12-18 07:13 | 42334 | 1 | S355TA | 57.63 | 7 | 60 | 123 | 122.3 | 117.734 | 44.667 | 3886 | 251 | 1526 | 3.3 | 37.273 | 56.125 | 75.06 | 75.39 | 15.15 | 20.875 | 29.517 | 35.25 | 0 | 0 | 0 | 0 | 0 | 0 | 2400 | 1060 | 2400 | 514 | 214 | 1735 | 0 | 206 | 0 | 800 | 283 | 1669 | 770.5 | 0.0959 | 0.1 | 0.001 | 0.0071 | 0.0316 | 0.557 | 0.127 | 0.151 | 1.16 | 0.0949 | 0.0103 | 0.014 | 0.091 | 0.125 | 2412/14R3 | 133.1 | 79.8 | 53.3 | 0 | 0 | 6.4 | 0 | 32.2 | 0 | 0 | 0 | 0 | 22.7 | 0 | 0 | 9.8 | 39.8 | 0 | 0 | 0 | 0 | 0 | 14.6 | 7.6 | 0 | 0 | 0 | 0 | 1610 | 1658 | 1659 | 1669 | 429 | 598.3 | 650.9 | 770.5 | 183.05 | 181.44 | 187.09 | 194.05
2024-12-18 | 51 | Décembre | 2024-12-18 05:23 | 2024-12-18 06:16 | 42333 | 1 | S275J02 | 52.58 | 1 | 60 | 123 | 119.3 | 110.658 | 39.333 | 3364 | 231 | 1038 | 3.167 | 38.842 | 51.875 | 67.16 | 79.13 | 0 | 0 | 15.933 | 21.625 | 23.4 | 30 | 0 | 0 | 0 | 0 | 2400 | 632 | 2400 | 187 | 162 | 1305 | 0 | 0 | 0 | 0 | 300 | 1642 | 717.8 | 0.0787 | 0.0784 | 0.001 | 0.0055 | 0.0241 | 0.422 | 0.137 | 0.131 | 0.884 | 0.0088 | 0.0086 | 0.0103 | 0.0681 | 0.137 | 2412/17R2 | 133.7 | 79.8 | 53.9 | 0 | 0 | 6.4 | 0 | 10.4 | 0 | 0 | 0 | 0 | 26.3 | 0 | 0 | 13.3 | 50 | 0 | 0 | 0 | 0 | 0 | 19.5 | 0 | 7.8 | 0 | 0 | 0 | 1651 | 1629 | 1657 | 1642 | 191.9 | 581.8 | 664.3 | 717.8 | 101.71 | 195.13 | 189.67 | 203.51
2024-12-17 | 51 | Décembre | 2024-12-18 04:28 | 2024-12-18 05:23 | 42332 | 1 | S275J02 | 55.08 | 4 | 60 | 123 | 125.7 | 116.896 | 40.133 | 3302 | 227 | 1010 | 3.117 | 39.465 | 51.625 | 66.59 | 77.18 | 0 | 0 | 14.917 | 19.375 | 25.217 | 32 | 0 | 0 | 0 | 0 | 2400 | 634 | 2400 | 185 | 161 | 1305 | 0 | 0 | 0 | 0 | 278 | 1638 | 617.5 | 0.0696 | 0.0698 | 0.001 | 0.0041 | 0.024 | 0.723 | 0.145 | 0.141 | 0.781 | 0.0054 | 0.0083 | 0.0167 | 0.117 | 0.139 | 2412/17R2 | 133.8 | 80.9 | 52.9 | 0 | 0 | 6.4 | 0 | 10.3 | 0 | 0 | 0 | 0 | 25.9 | 0 | 0 | 13.8 | 50.3 | 0 | 0 | 0 | 0 | 0 | 20 | 7.1 | 0 | 0 | 0 | 0 | 1593 | 1651 | 1613 | 1638 | 518.9 | 191.9 | 556.4 | 617.5 | 206.28 | 101.71 | 200.54 | 194.62
2024-12-17 | 51 | Décembre | 2024-12-18 03:36 | 2024-12-18 04:28 | 42331 | 1 | S275J02 | 51.62 | 2 | 58 | 125 | 119.3 | 130.003 | 38.333 | 3213 | 233 | 956 | 2.55 | 49.02 | 49.5 | 64 | 77.48 | 0 | 0 | 15 | 20 | 23.334 | 29.5 | 0 | 0 | 0 | 0 | 2400 | 634 | 2400 | 189 | 162 | 1310 | 0 | 0 | 0 | 0 | 285 | 1654 | 639.9 | 0.0752 | 0.0668 | 0.001 | 0.0043 | 0.0232 | 0.203 | 0.129 | 0.142 | 0.873 | 0.0128 | 0.0088 | 0.0125 | 0.0733 | 0.125 | 2412/17R2 | 135 | 80.7 | 54.3 | 0 | 0 | 6.6 | 0 | 10.5 | 0 | 0 | 0 | 0 | 27.5 | 0 | 0 | 12.9 | 50.2 | 0 | 0 | 0 | 0 | 0 | 19.9 | 0 | 7.4 | 0 | 0 | 0 | 1631 | 1659 | 1654 |  | 676.6 | 722.3 | 639.9 |  | 205.14 | 194.74 | 188.55
2024-12-17 | 51 | Décembre | 2024-12-18 02:39 | 2024-12-18 03:36 | 42330 | 1 | S275J02 | 57.87 | 7 | 60 | 124 | 122.7 | 117.351 | 39.383 | 3258 | 231 | 929 | 3.233 | 38.351 | 50.25 | 64.77 | 76.56 | 0 | 0 | 15.8 | 20.125 | 23.584 | 30.125 | 0 | 0 | 0 | 0 | 2400 | 634 | 2400 | 187 | 162 | 1305 | 0 | 0 | 0 | 0 | 340 | 1653 | 195.9 | 0.0811 | 0.073 | 0.0012 | 0.0066 | 0.0236 | 1.14 | 0.137 | 0.121 | 0.845 | 0.0077 | 0.0092 | 0.0127 | 0.0779 | 0.132 | 2412/17R2 | 133.7 | 78.6 | 55.1 | 0 | 0 | 6.5 | 0 | 10.7 | 0 | 0 | 0 | 0 | 25.9 | 0 | 0 | 14.3 | 48.7 | 0 | 0 | 0 | 0 | 0 | 20 | 7.6 | 0 | 0 | 0 | 0 | 1599 | 1658 | 1654 | 1653 | 581.1 | 793.1 | 196.3 | 195.9 | 211.34 | 202.15 | 101.75 | 102.14
2024-12-17 | 51 | Décembre | 2024-12-18 01:47 | 2024-12-18 02:39 | 42329 | 1 | S275J02 | 51.7 | 1 | 60 | 123 | 118.8 | 117.589 | 39.867 | 3258 | 224 | 861 | 3.267 | 37.653 | 52.75 | 66.96 | 79.39 | 0 | 0 | 15.667 | 21.5 | 24.2 | 31.25 | 0 | 0 | 0 | 0 | 2400 | 633 | 2400 | 189 | 162 | 1230 | 0 | 0 | 0 | 0 | 315 | 1643 | 751 | 0.0822 | 0.0842 | 0.001 | 0.0048 | 0.0206 | 0.611 | 0.145 | 0.103 | 0.721 | 0.0039 | 0.0076 | 0.013 | 0.061 | 0.14 | 2412/17R2 | 133.6 | 79.3 | 54.3 | 0 | 0 | 6.8 | 0 | 10.7 | 0 | 0 | 0 | 0 | 26.8 | 0 | 0 | 13.3 | 48.6 | 0 | 0 | 0 | 0 | 0 | 19.9 | 0 | 7.5 | 0 | 0 | 0 | 1589 | 1612 | 1640 | 1643 | 443.3 | 569 | 708.5 | 751 | 196.87 | 202.73 | 203.63 | 206.29
2024-12-17 | 51 | Décembre | 2024-12-18 00:46 | 2024-12-18 01:47 | 42328 | 1 | S275J01 | 60.78 | 4 | 61 | 121 | 123.1 | 119.006 | 41.283 | 3595 | 232 | 1057 | 3.883 | 31.159 | 55.25 | 71.31 | 80.3 | 0 | 0 | 15.567 | 21.5 | 25.717 | 33.375 | 0 | 0 | 0 | 0 | 2400 | 634 | 2400 | 187 | 162 | 1233 | 0 | 0 | 0 | 0 | 248 | 1653 | 512.1 | 0.13 | 0.103 | 0.001 | 0.0082 | 0.0304 | 0.535 | 0.142 | 0.115 | 0.744 | 0.0038 | 0.0102 | 0.0251 | 0.0204 | 0.137 | 2412/17R2 | 133.8 | 78.6 | 55.2 | 0 | 0 | 7.3 | 0 | 10.6 | 0 | 0 | 0 | 0 | 26.2 | 0 | 0 | 13.3 | 48.9 | 0 | 0 | 0 | 0 | 0 | 19.9 | 7.6 | 0 | 0 | 0 | 0 | 1586 | 1653 | 1661 | 1653 | 331.1 | 472.5 | 547.4 | 512.1 | 177.04 | 166.82 | 173.29 | 172.73
2024-12-17 | 51 | Décembre | 2024-12-17 23:54 | 2024-12-18 00:46 | 42327 | 1 | S275J01 | 52.18 | 2 | 58 | 121 | 116.2 | 116.915 | 40.15 | 3298 | 224 | 1060 | 3.533 | 34.245 | 53.125 | 68.27 | 79.39 | 0 | 0 | 15.217 | 20.5 | 24.934 | 32.625 | 0 | 0 | 0 | 0 | 2400 | 635 | 2400 | 187 | 324 | 2460 | 0 | 0 | 0 | 0 | 323 | 1645 | 676.4 | 0.0713 | 0.063 | 0.001 | 0.0045 | 0.023 | 0.529 | 0.132 | 0.11 | 0.697 | 0.0036 | 0.0081 | 0.0194 | 0.074 | 0.132 | 2412/17R2 | 133.4 | 78.6 | 54.8 | 0 | 0 | 6.8 | 0 | 10.6 | 0 | 0 | 0 | 0 | 26.7 | 0 | 0 | 13.5 | 48.7 | 0 | 0 | 0 | 0 | 0 | 19.7 | 0 | 7.4 | 0 | 0 | 0 | 1616 | 1605 | 1629 | 1645 | 623.9 | 522.4 | 647.9 | 676.4 | 207.33 | 200.25 | 203.04 | 197.51
2024-12-17 | 51 | Décembre | 2024-12-17 17:21 | 2024-12-17 23:54 | 42326 | 1 | S275J01 | 52.14667 | 7 | 59 | 121 | 117.5 | 118.219 | 44.55 | 3662 | 250 | 1213 | 3.283 | 36.853 | 56.75 | 73.72 | 76.43 | 0 | 0 | 17.083 | 22.375 | 27.466 | 34.375 | 0 | 0 | 0 | 0 | 2400 | 634 | 2400 | 187 | 162 | 1231 | 0 | 0 | 0 | 0 | 308 | 1663 | 738.1 | 0.106 | 0.0912 | 0.001 | 0.0081 | 0.03 | 0.429 | 0.146 | 0.11 | 0.764 | 0.0035 | 0.0098 | 0.026 | 0.0907 | 0.135 | 2412/17R2 | 140.7 | 78.8 | 61.9 | 0 | 0 | 6.5 | 0 | 18.3 | 0 | 0 | 0 | 0 | 39.5 | 0 | 0 | 12.1 | 45.4 | 0 | 0 | 0 | 0 | 0 | 18.9 | 0 | 0 | 0 | 0 | 0 | 1736 | 1611 | 1628 | 1663 | 89.5 | 366.6 | 426.7 | 738.1 | -0.13 | 170.95 | 172.89 | 194.16
2024-12-17 | 51 | Décembre | 2024-12-17 16:17 | 2024-12-17 17:21 | 42325 | 1 | S235JR | 63.53 | 1 | 60 | 123 | 117.7 | 114.97 | 42.117 | 3770 | 239 | 1073 | 5.033 | 24.437 | 53.625 | 70.3 | 76.39 | 0 | 0 | 16.434 | 21.875 | 25.684 | 31.75 | 0 | 0 | 0 | 0 | 2400 | 632 | 2400 | 186 | 322 | 1930 | 0 | 0 | 0 | 0 | 320 | 1634 | 863 | 0.0645 | 0.0656 | 0.001 | 0.0052 | 0.0251 | 1.09 | 0.128 | 0.102 | 0.511 | 0.0018 | 0.0084 | 0.0215 | 0.0211 | 0.12 | 2412/17R2 | 126.6 | 80.5 | 46.1 | 0 | 0 | 6.9 | 0 | 17.4 | 0 | 0 | 0 | 0 | 26.4 | 0 | 0 | 13.3 | 36.7 | 0 | 0 | 0 | 0 | 0 | 19 | 6.9 | 0 | 0 | 0 | 0 | 1635 | 1637 | 1618 | 1634 | 579.5 | 606 | 494.7 | 863 | 191.58 | 193.78 | 189.18 | 221.39
2024-12-17 | 51 | Décembre | 2024-12-17 15:22 | 2024-12-17 16:17 | 42324 | 1 | S235JR | 55.68 | 4 | 60 | 121 | 120.5 | 101.23 | 40.317 | 3270 | 228 | 898 | 5.183 | 23.344 | 52.375 | 66.79 | 77.94 | 0 | 0 | 16.483 | 22.125 | 23.833 | 30.25 | 0 | 0 | 0 | 0 | 2400 | 634 | 2400 | 187 | 162 | 966 | 0 | 0 | 0 | 0 | 300 | 1652 | 664.9 | 0.116 | 0.0862 | 0.001 | 0.0047 | 0.0259 | 0.657 | 0.128 | 0.112 | 0.574 | 0.004 | 0.0076 | 0.0182 | 0.0457 | 0.124 | 2412/17R2 | 128.5 | 76.2 | 52.3 | 0 | 0 | 6.7 | 0 | 16.9 | 0 | 0 | 0 | 0 | 26.1 | 0 | 0 | 13.3 | 38.8 | 0 | 0 | 0 | 0 | 0 | 19.4 | 0 | 7.3 | 0 | 0 | 0 | 1652 | 1614 | 1631 | 1652 | 193.3 | 537.4 | 533.6 | 664.9 | 101.7 | 197.44 | 187.69 | 192.45
2024-12-17 | 51 | Décembre | 2024-12-17 14:29 | 2024-12-17 15:22 | 42323 | 1 | S235JR | 53.08 | 7 | 60 | 123 | 122.8 | 121.598 | 37.85 | 3057 | 223 | 865 | 5.467 | 22.5 | 50.375 | 63.99 | 79.85 | 0 | 0 | 16.183 | 22 | 21.667 | 28.25 | 0 | 0 | 0 | 0 | 2400 | 632 | 2400 | 186 | 161 | 960 | 0 | 0 | 0 | 0 | 320 | 1634 | 657.4 | 0.104 | 0.0777 | 0.001 | 0.0051 | 0.0255 | 0.485 | 0.142 | 0.113 | 0.605 | 0.0029 | 0.0067 | 0.0179 | 0.0496 | 0.131 | 2412/17R2 | 133.2 | 80.7 | 52.5 | 0 | 0 | 6.9 | 0 | 17.3 | 0 | 0 | 0 | 0 | 27.4 | 0 | 0 | 13.3 | 42.2 | 0 | 0 | 0 | 0 | 0 | 19.2 | 6.9 | 0 | 0 | 0 | 0 | 1622 | 1632 | 1634 |  | 523.3 | 653.4 | 657.4 |  | 191.14 | 202.03 | 201.39
2024-12-17 | 51 | Décembre | 2024-12-17 13:16 | 2024-12-17 14:29 | 42322 | 1 | S235JR | 72.53 | 2 | 57 | 123 | 120.4 | 121.892 | 42.667 | 3828 | 232 | 1637 | 72.383 | 1.699 | 53.5 | 72.64 | 75.23 | 0 | 0 | 13.817 | 17.875 | 28.851 | 35.5 | 0 | 0 | 0 | 0 | 2400 | 634 | 2400 | 187 | 162 | 965 | 0 | 0 | 0 | 0 | 320 | 1689 | 772.1 | 0.127 | 0.0968 | 0.001 | 0.0069 | 0.0293 | 0.351 | 0.113 | 0.101 | 0.653 | 0.0078 | 0.0078 | 0.017 | 0.0704 | 0.111 | 2412/14R2 | 133.9 | 80.3 | 53.6 | 0 | 0 | 6.8 | 0 | 16.8 | 0 | 0 | 0 | 0 | 27.5 | 0 | 0 | 13.4 | 43.4 | 0 | 0 | 0 | 0 | 0 | 19.3 | 0 | 6.7 | 0 | 0 | 0 | 1660 | 1693 | 1694 | 1689 | 503.2 | 577.7 | 601.2 | 772.1 | 167.65 | 159.9 | 162.29 | 183.36
2024-12-17 | 51 | Décembre | 2024-12-17 12:00 | 2024-12-17 13:16 | 42321 | 1 | S235JR | 76.17 | 1 | 60 | 121 | 120.5 | 122.231 | 44.3 | 3055 | 154 | 1883 | 5.65 | 21.416 | 57 | 74.52 | 77.2 | 0 | 0 | 16.567 | 21.5 | 27.734 | 35.25 | 0 | 0 | 0 | 0 | 2400 | 632 | 2400 | 187 | 161 | 962 | 0 | 0 | 0 | 0 | 320 | 1626 | 739.5 | 0.0811 | 0.0526 | 0.001 | 0.0027 | 0.0217 | 0.747 | 0.12 | 0.0985 | 0.599 | 0.0057 | 0.0064 | 0.0138 | 0.0596 | 0.114 | 2412/14R2 | 133.5 | 79.7 | 53.8 | 0 | 0 | 7.2 | 0 | 16.8 | 0 | 0 | 0 | 0 | 27.2 | 0 | 0 | 12.5 | 44.4 | 0 | 0 | 0 | 0 | 0 | 18.8 | 6.6 | 0 | 0 | 0 | 0 | 1621 | 1607 | 1609 | 1626 | 759.4 | 675.9 | 28.6 | 739.5 | 219.06 | 218.11 | -15.51 | 214.39
2024-12-17 | 51 | Décembre | 2024-12-17 10:54 | 2024-12-17 12:00 | 42320 | 1 | DD14A | 65.52 | 4 | 60 | 131 | 128.8 | 114.748 | 42.317 | 3994 | 234 | 1218 | 6.217 | 21.072 | 54.25 | 72.17 | 76.92 | 0 | 0 | 14.783 | 19.75 | 27.533 | 34.5 | 0 | 0 | 0 | 0 | 2400 | 634 | 2400 | 187 | 0 | 0 | 0 | 0 | 0 | 0 | 350 | 1664 | 1378.8 | 0.079 | 0.0345 | 0.001 | 0.0026 | 0.0159 | 0.545 | 0.016 | 0.0264 | 0.0312 | 0.0075 | 0.0061 | 0.0126 | 0.045 | 0.0189 | 2412/17R1 | 130.7 | 78.8 | 51.9 | 0 | 0 | 15.8 | 0 | 86.2 | 0 | 0 | 0 | 0 | 0 | 0 | 0 | 0 | 0 | 0 | 0 | 0 | 0 | 0 | 28.7 | 0 | 0 | 0 | 0 | 0 | 1650 | 1661 | 1648 | 1664 | 1018.5 | 1171.6 | 1195.3 | 1378.8 | 224.87 | 229.18 | 237.71 | 239.51
2024-12-17 | 51 | Décembre | 2024-12-17 09:42 | 2024-12-17 10:54 | 42319 | 1 | DD14A | 72.68 | 7 | 59 | 127 | 125.4 | 136.442 | 45.917 | 4238 | 252 | 1654 | 7.017 | 18.1 | 59.75 | 80.27 | 78.08 | 0 | 0 | 15.283 | 21 | 30.633 | 38.75 | 0 | 0 | 0 | 0 | 2400 | 634 | 2400 | 187 | 0 | 0 | 0 | 0 | 0 | 0 | 450 | 1678 | 1509.7 | 0.0367 | 0.0292 | 0.001 | 0.0025 | 0.0128 | 0.667 | 0.0175 | 0.0249 | 0.0276 | 0.0053 | 0.0067 | 0.013 | 0.0423 | 0.0199 | 2412/16R1 | 140.2 | 79.6 | 60.6 | 0 | 0 | 21 | 0 | 90.9 | 0 | 0 | 0 | 0 | 0 | 0 | 0 | 0 | 0 | 0 | 0 | 0 | 0 | 0 | 28.3 | 0 | 0 | 0 | 0 | 0 | 1597 | 1677 | 1680 | 1678 | 947.4 | 1448.5 | 1575.1 | 1509.7 | 248.38 | 236.06 | 240.58 | 238.56
2024-12-17 | 51 | Décembre | 2024-12-17 08:35 | 2024-12-17 09:42 | 42318 | 1 | DD14A | 66.52 | 2 | 59 | 126 | 124.8 | 113.763 | 40.233 | 4633 | 257 | 1679 | 2.867 | 43.953 | 52.75 | 74.58 | 78.67 | 0 | 0 | 16.083 | 22 | 24.15 | 30.75 | 0 | 0 | 0 | 0 | 2400 | 635 | 2400 | 185 | 0 | 0 | 0 | 0 | 0 | 0 | 340 | 1661 | 1363.1 | 0.0661 | 0.0519 | 0.001 | 0.0028 | 0.0128 | 0.714 | 0.0179 | 0.0259 | 0.0295 | 0.0054 | 0.0067 | 0.013 | 0.036 | 0.0188 | 2412/16R1 | 125.5 | 76.3 | 49.2 | 0 | 0 | 16.7 | 0 | 77.3 | 0 | 0 | 0 | 0 | 0 | 0 | 0 | 0 | 0 | 0 | 0 | 0 | 0 | 0 | 31.5 | 0 | 0 | 0 | 0 | 0 | 1646 | 1668 | 1663 | 1661 | 686.5 | 1401.8 | 1404.4 | 1363.1 | 198.06 | 238.55 | 241.4 | 240.3
2024-12-17 | 51 | Décembre | 2024-12-17 07:36 | 2024-12-17 08:35 | 42317 | 1 | DD14A | 58.92 | 1 | 60 | 126 | 126.3 | 113.899 | 43.933 | 4282 | 251 | 1945 | 2.733 | 46.098 | 57.125 | 78.97 | 78.02 | 0 | 0 | 13.583 | 19 | 30.35 | 38.125 | 0 | 0 | 0 | 0 | 2700 | 636 | 2400 | 187 | 0 | 0 | 0 | 0 | 0 | 0 | 495 | 1646 | 1288.9 | 0.0602 | 0.0512 | 0.001 | 0.0025 | 0.0146 | 0.729 | 0.0218 | 0.0344 | 0.0363 | 0.0033 | 0.0049 | 0.0131 | 0.0704 | 0.0238 | 2412/16R1 | 140.6 | 81.8 | 58.8 | 0 | 0 | 19.8 | 0 | 85 | 0 | 0 | 0 | 0 | 0 | 0 | 0 | 0 | 0 | 0 | 0 | 0 | 0 | 0 | 35.8 | 0 | 0 | 0 | 0 | 0 | 1629 | 1629 | 1634 | 1646 | 697.1 | 913.6 | 1091.4 | 1288.9 | 208.42 | 228.3 | 238.64 | 244.34
2024-12-17 | 51 | Décembre | 2024-12-17 06:43 | 2024-12-17 07:36 | 42316 | 1 | DD14A | 53.4 | 4 | 60 | 128 | 126.8 | 137.09 | 40.883 | 3417 | 234 | 1774 | 2.667 | 48 | 53.625 | 72.1 | 78.7 | 0 | 0 | 15.117 | 20 | 25.767 | 33.5 | 0 | 0 | 0 | 0 | 2400 | 635 | 2450 | 187 | 161 | 0 | 106 | 0 | 0 | 200 | 420 | 1650 | 1184.6 | 0.0214 | 0.0467 | 0.001 | 0.0037 | 0.0137 | 0.396 | 0.0356 | 0.0247 | 0.113 | 0.0051 | 0.005 | 0.0118 | 0.102 | 0.0404 | 2412/16R1 | 140.9 | 80.6 | 60.3 | 0 | 0 | 0 | 0 | 140.9 | 0 | 0 | 0 | 0 | 0 | 0 | 0 | 0 | 0 | 0 | 0 | 0 | 0 | 0 | 0 | 0 | 0 | 0 | 0 | 0 | 1586 | 1654 | 1634 | 1650 | 872.3 | 1161.7 | 1010.2 | 1184.6 | 248.29 | 232.36 | 232.96 | 235.97
2024-12-17 | 51 | Décembre | 2024-12-17 05:49 | 2024-12-17 06:43 | 42315 | 1 | DD13A | 53.78 | 7 | 60 | 126 | 123.4 | 114.186 | 39.533 | 3572 | 237 | 1203 | 3.117 | 40.428 | 51.75 | 68.36 | 78.54 | 0 | 0 | 15.017 | 20.125 | 24.517 | 31.625 | 0 | 0 | 0 | 0 | 2400 | 633 | 2400 | 189 | 162 | 0 | 142 | 0 | 0 | 0 | 420 | 1702 | 69.8 | 0.0539 | 0.0475 | 0.001 | 0.0037 | 0.0279 | 0.547 | 0.11 | 0.0363 | 0.131 | 0.0078 | 0.0073 | 0.0206 | 0.0896 | 0.107 | 2412/14R4 | 133.2 | 81.8 | 51.4 | 0 | 0 | 6.4 | 0 | 37.7 | 0 | 0 | 0 | 0 | 23.6 | 0 | 0 | 10.1 | 35.7 | 0 | 0 | 0 | 0 | 0 | 13.4 | 6.3 | 0 | 0 | 0 | 0 | 1652 | 1701 | 1600 | 1702 | 193.1 | 69.3 | 260.3 | 69.8 | 101.63 | -0.06 | 151.74 | -0.07
2024-12-16 | 51 | Décembre | 2024-12-17 04:50 | 2024-12-17 05:49 | 42314 | 1 | DD13A | 59.68 | 2 | 60 | 125 | 123 | 114.447 | 41.533 | 3549 | 232 | 1183 | 3.15 | 39.683 | 54 | 70.44 | 78.01 | 0 | 0 | 15.583 | 21.375 | 25.95 | 32.625 | 0 | 0 | 0 | 0 | 2400 | 633 | 2400 | 187 | 161 | 0 | 144 | 0 | 0 | 0 | 398 | 1677 | 1023.9 | 0.048 | 0.0498 | 0.001 | 0.0034 | 0.0175 | 0.423 | 0.106 | 0.0286 | 0.14 | 0.0059 | 0.0069 | 0.0135 | 0.0405 | 0.104 | 2412/14R4 | 133.1 | 81.2 | 51.9 | 0 | 0 | 6.7 | 0 | 38 | 0 | 0 | 0 | 0 | 22.7 | 0 | 0 | 9.9 | 34.8 | 0 | 0 | 0 | 0 | 0 | 14.6 | 0 | 6.4 | 0 | 0 | 0 | 1657 | 1674 | 1679 | 1677 | 200.8 | 846.1 | 1431.3 | 1023.9 | 101.79 | 198.21 | 234.1 | 210.59
2024-12-16 | 51 | Décembre | 2024-12-17 03:57 | 2024-12-17 04:50 | 42313 | 1 | DD13A | 52.8 | 1 | 60 | 124 | 120.6 | 137.387 | 40.9 | 3424 | 233 | 1066 | 3.233 | 38.351 | 53.875 | 69.46 | 79.03 | 0 | 0 | 15.65 | 21.5 | 25.25 | 32.25 | 0 | 0 | 0 | 0 | 2400 | 633 | 2400 | 186 | 322 | 0 | 290 | 0 | 0 | 0 | 420 | 1677 | 1090.2 | 0.0639 | 0.0534 | 0.001 | 0.0029 | 0.0169 | 0.491 | 0.114 | 0.0261 | 0.143 | 0.0148 | 0.0063 | 0.0086 | 0.0886 | 0.112 | 2412/14R4 | 133.7 | 79.9 | 53.8 | 0 | 0 | 6.5 | 0 | 38.1 | 0 | 0 | 0 | 0 | 23.2 | 0 | 0 | 10.6 | 34.2 | 0 | 0 | 0 | 0 | 0 | 13.5 | 7.6 | 0 | 0 | 0 | 0 | 1583 | 1626 | 1647 | 1677 | 22.4 | 763.3 | 874.3 | 1090.2 | -19.46 | 216.72 | 215.28 | 215.2
2024-12-16 | 51 | Décembre | 2024-12-17 02:49 | 2024-12-17 03:57 | 42312 | 1 | DD13A | 67.53 | 4 | 60 | 126 | 122.8 | 113.947 | 43.05 | 3608 | 241 | 1192 | 4.083 | 30.857 | 55.375 | 72.06 | 77.18 | 0 | 0 | 15.984 | 21 | 27.067 | 34.375 | 0 | 0 | 0 | 0 | 2400 | 634 | 2400 | 188 | 161 | 0 | 138 | 0 | 0 | 0 | 398 | 1663 | 1018.9 | 0.0615 | 0.0538 | 0.001 | 0.0035 | 0.0196 | 0.723 | 0.103 | 0.0251 | 0.133 | 0.0185 | 0.008 | 0.008 | 0.0853 | 0.0999 | 2412/14R4 | 133.5 | 80.3 | 53.2 | 0 | 0 | 6.9 | 0 | 38 | 0 | 0 | 0 | 0 | 23.1 | 0 | 0 | 10.3 | 34.2 | 0 | 0 | 0 | 0 | 0 | 13.9 | 0 | 7.1 | 0 | 0 | 0 | 1593 | 1635 | 1621 | 1663 | 756.4 | 926.9 | 832.8 | 1018.9 | 234 | 226.1 | 225.84 | 217.83
2024-12-16 | 51 | Décembre | 2024-12-17 01:46 | 2024-12-17 02:49 | 42311 | 1 | DD13A | 62.98 | 7 | 60 | 125 | 120.7 | 113.919 | 40.55 | 3437 | 227 | 1471 | 2.867 | 43.605 | 54.5 | 71.76 | 80.64 | 0 | 0 | 14.467 | 20.125 | 26.084 | 34.375 | 0 | 0 | 0 | 0 | 2400 | 635 | 2400 | 187 | 322 | 0 | 288 | 0 | 0 | 0 | 435 | 1680 | 1374 | 0.044 | 0.043 | 0.001 | 0.0026 | 0.0174 | 0.544 | 0.107 | 0.0271 | 0.134 | 0.0154 | 0.0067 | 0.0092 | 0.0861 | 0.109 | 2412/14R4 | 133.8 | 79.1 | 54.7 | 0 | 0 | 6.8 | 0 | 38.8 | 0 | 0 | 0 | 0 | 23 | 0 | 0 | 10.2 | 33.5 | 0 | 0 | 0 | 0 | 0 | 14.3 | 7.2 | 0 | 0 | 0 | 0 | 1588 | 1651 | 1673 | 1680 | 684.3 | 192.9 | 1399.2 | 1374 | 229.35 | 102.09 | 235.69 | 230.56
2024-12-16 | 51 | Décembre | 2024-12-17 00:53 | 2024-12-17 01:46 | 42310 | 1 | DD13A | 53.35 | 2 | 59 | 124 | 121.3 | 114.005 | 42.28 | 3483 | 232 | 1010 | 2.8 | 44.286 | 21.125 | 36.65 | 29.98 | 0 | 0 | 15.55 | 21.125 | 26.73 | 15.5 | 0 | 0 | 0 | 0 | 2400 | 634 | 2400 | 188 | 161 | 0 | 140 | 0 | 0 | 0 | 420 | 1655 | 1088 | 0.0429 | 0.0478 | 0.001 | 0.0032 | 0.0158 | 0.496 | 0.108 | 0.018 | 0.147 | 0.0139 | 0.0077 | 0.0092 | 0.064 | 0.108 | 2412/14R4 | 133.7 | 82.4 | 51.3 | 0 | 0 | 7.4 | 0 | 38.4 | 0 | 0 | 0 | 0 | 23.3 | 0 | 0 | 10.1 | 32.6 | 0 | 0 | 0 | 0 | 0 | 14.3 | 0 | 7.6 | 0 | 0 | 0 | 1602 | 1590 | 1618 | 1655 | 740.2 | 821.8 | 956.7 | 1088 | 227.51 | 241.73 | 237.67 | 227
2024-12-16 | 51 | Décembre | 2024-12-16 23:57 | 2024-12-17 00:53 | 42309 | 1 | DD13A | 56.08 | 1 | 60 | 124 | 121.2 | 136.955 | 42.633 | 3576 | 232 | 1078 | 2.983 | 41.564 | 57 | 73.09 | 80.22 | 0 | 0 | 15.767 | 21.625 | 26.867 | 35.375 | 0 | 0 | 0 | 0 | 2400 | 634 | 2400 | 187 | 161 | 0 | 144 | 0 | 0 | 0 | 435 | 1659 | 1158 | 0.056 | 0.0491 | 0.001 | 0.0016 | 0.0117 | 0.428 | 0.109 | 0.0273 | 0.141 | 0.0103 | 0.0074 | 0.0131 | 0.0944 | 0.107 | 2412/14R4 | 134.2 | 79.9 | 54.3 | 0 | 0 | 6.4 | 0 | 38.4 | 0 | 0 | 0 | 0 | 23.3 | 0 | 0 | 10.5 | 34.6 | 0 | 0 | 0 | 0 | 0 | 13.7 | 7.3 | 0 | 0 | 0 | 0 | 1576 | 1602 | 1652 | 1659 | 684.4 | 882.4 | 193.1 | 1158 | 235.89 | 240.43 | 101.63 | 229.41
2024-12-16 | 51 | Décembre | 2024-12-16 17:59 | 2024-12-16 23:57 | 42308 | 1 | DD13A | 54.61667 | 4 | 61 | 125 | 123.5 | 114.237 | 40.7 | 3133 | 227 | 1338 | 3.05 | 40.984 | 52.375 | 68.18 | 77.21 | 0 | 0 | 18.933 | 24.25 | 21.767 | 28.125 | 0 | 0 | 0 | 0 | 2400 | 634 | 2400 | 187 | 162 | 0 | 139 | 0 | 0 | 0 | 435 | 1632 | 1189.7 | [7 empty] | 0.0196 | 0.112 | 0.0027 | 0.0044 | 0.0115 | 0.0529 | 0.0616 | 2412/13R1 | 140.8 | 82.5 | 58.3 | 0 | 0 | 0 | 0 | 82.5 | 0 | 0 | 0 | 0 | 11.5 | 0 | 0 | 9.8 | 26.6 | 0 | 0 | 0 | 0 | 0 | 10.4 | 0 | 0 | 0 | 0 | 0 | 1651 | 1660 | 1661 | 1632 | 191.9 | 1457.6 | 1355.6 | 1189.7 | 101.71 | 245.76 | 239.89 | 246.07
2024-12-16 | 51 | Décembre | 2024-12-16 16:57 | 2024-12-16 17:59 | 42307 | 1 | DD14A | 55.63333 | 7 | 61 | 127 | 126.8 | 122.788 | 45.183 | 4334 | 238 | 1379 | 3.467 | 36.635 | 56.25 | 75.87 | 74.7 | 14.133 | 18.75 | 31.05 | 37.5 | 0 | 0 | 0 | 0 | 0 | 0 | 2400 | 634 | 2400 | 185 | 0 | 0 | 0 | 0 | 0 | 0 | 505 | 1649 | 1372.4 | 0.0409 | 0.0319 | 0.001 | 0.0055 | 0.0153 | 0.983 | 0.0155 | 0.0223 | 0.0315 | 0.0117 | 0.0083 | 0.0075 | 0.0504 | 0.0183 | 2412/16R1 | 131.1 | 80.9 | 50.2 | 0 | 0 | 19.2 | 0 | 78.4 | 0 | 0 | 0 | 0 | 0 | 0 | 0 | 0 | 0 | 0 | 0 | 0 | 0 | 0 | 33.5 | 0 | 0 | 0 | 0 | 0 | 1563 | 1681 | 1670 | 1649 | 0 | 1623.6 | 1440.3 | 1372.4 | 65535 | 242.27 | 239.45 | 247.32
2024-12-16 | 51 | Décembre | 2024-12-16 15:55 | 2024-12-16 16:57 | 42306 | 1 | DD14A | 61.35 | 2 | 60 | 124 | 122.8 | 122.738 | 44.467 | 4152 | 234 | 1604 | 3.033 | 40.879 | 56.75 | 76.73 | 76.57 | 0 | 0 | 15.617 | 21 | 28.85 | 35.75 | 0 | 0 | 0 | 0 | 2400 | 634 | 2400 | 187 | 0 | 0 | 0 | 0 | 0 | 0 | 505 | 1688 | 1812.9 | 0.0475 | 0.0354 | 0.001 | 0.0046 | 0.0157 | 0.274 | 0.0154 | 0.0199 | 0.0319 | 0.0083 | 0.0083 | 0.0122 | 0.0334 | 0.0193 | 2412/16R1 | 133.5 | 80.7 | 52.8 | 0 | 0 | 15.2 | 0 | 81.6 | 0 | 0 | 0 | 0 | 0 | 0 | 0 | 0 | 0 | 0 | 0 | 0 | 0 | 0 | 36.7 | 0 | 0 | 0 | 0 | 0 | 1652 | 1687 | 1680 | 1688 | 194.4 | 1691.3 | 1592.8 | 1812.9 | 102.12 | 242.01 | 241.4 | 246.56
2024-12-16 | 51 | Décembre | 2024-12-16 14:40 | 2024-12-16 15:55 | 42305 | 1 | DD14A | 75.38 | 1 | 61 | 124 | 122.2 | 122.588 | 51.817 | 4829 | 278 | 2429 | 2.733 | 45.366 | 64.125 | 89.71 | 74.25 | 0 | 0 | 14.65 | 19.125 | 37.166 | 45 | 0 | 0 | 0 | 0 | 2400 | 634 | 2400 | 187 | 0 | 0 | 0 | 0 | 0 | 0 | 505 | 1653 | 194.8 | 0.0452 | 0.0417 | 0.001 | 0.0048 | 0.0144 | 0.397 | 0.0158 | 0.0264 | 0.0208 | 0.0118 | 0.0094 | 0.0077 | 0.0652 | 0.018 | 2412/16R1 | 141.1 | 80.9 | 60.2 | 0 | 0 | 21.3 | 0 | 83.4 | 0 | 0 | 0 | 0 | 0 | 0 | 0 | 0 | 0 | 0 | 0 | 0 | 0 | 0 | 36.4 | 0 | 0 | 0 | 0 | 0 | 1571 | 1647 | 1638 | 1653 | 355.4 | 1557.7 | 1477.5 | 194.8 | 190.4 | 257.71 | 258.73 | 101.73
2024-12-16 | 51 | Décembre | 2024-12-16 12:04 | 2024-12-16 14:40 | 42304 | 1 | DD14A | 155.58 | 4 | 61 | 124 | 124.9 | 122.516 | 48.033 | 3986 | 259 | 1988 | 3.55 | 34.93 | 60.375 | 81.54 | 75.42 | 0 | 0 | 17.833 | 22.625 | 30.2 | 37.625 | 0 | 0 | 0 | 0 | 2400 | 633 | 2400 | 187 | 0 | 0 | 0 | 0 | 0 | 0 | 490 | 1625 | 1298.4 | 0.039 | 0.0219 | 0.001 | 0.0038 | 0.0111 | 0.565 | 0.0173 | 0.023 | 0.0229 | 0.0132 | 0.008 | 0.0063 | 0.0526 | 0.0198 | 2412/16R1 | 140.8 | 80 | 60.8 | 0 | 0 | 21 | 0 | 82.7 | 0 | 0 | 0 | 0 | 0 | 0 | 0 | 0 | 0 | 0 | 0 | 0 | 0 | 0 | 37.1 | 0 | 0 | 0 | 0 | 0 | 1587 | 1637 | 1624 | 1625 | 841.7 | 1350.9 | 1038.8 | 1298.4 | 245.12 | 252.69 | 240.45 | 256.3
2024-12-16 | 51 | Décembre | 2024-12-16 10:58 | 2024-12-16 12:04 | 42303 | 1 | DD14A | 66.65 | 7 | 61 | 122 | 120.4 | 122.626 | 45.367 | 3847 | 248 | 1368 | 3.017 | 40.442 | 57.875 | 76.03 | 76.54 | 0 | 0 | 16.033 | 21.25 | 29.333 | 36.375 | 0 | 0 | 0 | 0 | 2400 | 634 | 2400 | 186 | 0 | 0 | 0 | 0 | 0 | 0 | 490 | 1652 | 1295.3 | 0.0382 | 0.0282 | 0.001 | 0.0027 | 0.012 | 0.747 | 0.0171 | 0.044 | 0.0385 | 0.0174 | 0.007 | 0.0056 | 0.0623 | 0.0191 | 2412/13R1 | 140.2 | 78.7 | 61.5 | 0 | 0 | 21.7 | 0 | 84 | 0 | 0 | 0 | 0 | 0 | 0 | 0 | 0 | 0 | 0 | 0 | 0 | 0 | 0 | 34.5 | 0 | 0 | 0 | 0 | 0 | 1606 | 1658 | 1657 | 1652 | 867 | 1420.6 | 1386 | 1295.3 | 236.96 | 244.96 | 243.69 | 241.44
2024-12-16 | 51 | Décembre | 2024-12-16 09:35 | 2024-12-16 10:58 | 42302 | 1 | DD14A | 82.88 | 1 | 60 | 124 | 121.6 | 122.584 | 48.383 | 4138 | 258 | 1751 | 2.233 | 55.522 | 61.5 | 82.14 | 76.27 | 0 | 0 | 16.25 | 22 | 32.133 | 39.5 | 0 | 0 | 0 | 0 | 3000 | 635 | 2400 | 186 | 0 | 0 | 0 | 0 | 0 | 0 | 505 | 1641 | 1347.5 | 0.0412 | 0.0318 | 0.001 | 0.003 | 0.0114 | 0.494 | 0.0174 | 0.0266 | 0.0268 | 0.0105 | 0.0052 | 0.0063 | 0.0432 | 0.0189 | 2412/13R1 | 140.2 | 80.6 | 59.6 | 0 | 0 | 28.2 | 0 | 83.8 | 0 | 0 | 0 | 0 | 0 | 0 | 0 | 0 | 0 | 0 | 0 | 0 | 0 | 0 | 28.2 | 0 | 0 | 0 | 0 | 0 | 1591 | 1652 | 1647 | 1641 | 736.3 | 1429.3 | 1371.4 | 1347.5 | 233.1 | 248.67 | 248.35 | 250.33
2024-12-16 | 51 | Décembre | 2024-12-16 08:34 | 2024-12-16 09:35 | 42301 | 1 | DD14A | 60.85 | 4 | 61 | 123 | 110.5 | 98.126 | 47.233 | 4003 | 250 | 1506 | 2.567 | 47.922 | 60.5 | 79.7 | 76.85 | 0 | 0 | 16.717 | 22.875 | 30.516 | 37.5 | 0 | 0 | 0 | 0 | 3000 | 633 | 2400 | 186 | 0 | 0 | 0 | 0 | 0 | 0 | 505 | 1664 | 1356 | 0.0356 | 0.0466 | 0.001 | 0.0033 | 0.0123 | 0.588 | 0.0199 | 0.0236 | 0.031 | 0.0106 | 0.0047 | 0.0077 | 0.128 | 0.0221 | 2412/13R1 | 140.6 | 79.8 | 60.8 | 0 | 0 | 28.3 | 0 | 83.7 | 0 | 0 | 0 | 0 | 0 | 0 | 0 | 0 | 0 | 0 | 0 | 0 | 0 | 0 | 28.6 | 0 | 0 | 0 | 0 | 0 | 1593 | 1647 | 1662 | 1664 | 640.8 | 1016.8 | 1298 | 1356 | 221.8 | 226.37 | 236.16 | 238.28
2024-12-16 | 51 | Décembre | 2024-12-16 06:53 | 2024-12-16 08:34 | 42300 | 1 | DD14A | 100.67 | 2 | 59 | 122 | 117 | 89.45 | 50.4 | 4285 | 268 | 1853 | 2.6 | 46.923 | 65.625 | 87.17 | 78.12 | 0 | 0 | 17.933 | 24.375 | 32.467 | 41.125 | 0 | 0 | 0 | 0 | 3000 | 634 | 2400 | 187 | 0 | 0 | 0 | 0 | 0 | 200 | 505 | 1683 | 1316.1 | 0.0489 | 0.0412 | 0.001 | 0.0036 | 0.0142 | 0.373 | 0.0235 | 0.0282 | 0.0434 | 0.0108 | 0.0051 | 0.0101 | 0.151 | 0.027 | 2412/13R1 | 140.8 | 81.8 | 59 | 0 | 0 | 29 | 0 | 82.8 | 0 | 0 | 0 | 0 | 0 | 0 | 0 | 0 | 0 | 0 | 0 | 0 | 0 | 0 | 29 | 0 | 0 | 0 | 0 | 0 | 1651 | 1699 | 1686 | 1683 | 191.9 | 1569.2 | 1467.5 | 1316.1 | 101.71 | 229.99 | 232.13 | 225.77
2024-12-16 | 51 | Décembre | 2024-12-16 05:30 | 2024-12-16 06:53 | 42299 | 1 | S275JR1 | 82.87 | 7 | 61 | 122 | 122 | 104.8 | 48.833 | 4053 | 255 | 2555 | 3.583 | 34.047 | 60.625 | 84.31 | 74.49 | 0 | 0 | 16.55 | 21.5 | 32.283 | 38.875 | 0 | 0 | 0 | 0 | 2400 | 632 | 2400 | 188 | 162 | 1226 | 0 | 0 | 0 | 300 | 370 | 1645 | 878.7 | 0.0366 | 0.0442 | 0.001 | 0.0035 | 0.013 | 0.28 | 0.0424 | 0.108 | 0.812 | 0.0055 | 0.0063 | 0.01 | 0.073 | 0.0463 | 2412/13R1 | 140.8 | 81.3 | 59.5 | 0 | 0 | 0 | 0 | 140.8 | 0 | 0 | 0 | 0 | 0 | 0 | 0 | 0 | 0 | 0 | 0 | 0 | 0 | 0 | 0 | 0 | 0 | 0 | 0 | 0 | 1651 | 1650 | 1652 | 1645 | 191.6 | 190.4 | 194.7 | 878.7 | 101.59 | 101.67 | 102.23 | 216.74
2024-12-15 | 50 | Décembre | 2024-12-16 04:39 | 2024-12-16 05:30 | 42298 | 1 | S275JR1 | 51.1 | 1 | 60 | 126 | 122.9 | 132.76 | 39.15 | 3174 | 226 | 1030 | 2.433 | 51.781 | 52.75 | 67.41 | 80.84 | 0 | 0 | 15.8 | 21.5 | 23.35 | 31.125 | 0 | 0 | 0 | 0 | 2400 | 635 | 2400 | 186 | 161 | 1229 | 0 | 0 | 0 | 0 | 298 | 1637 | 715.3 | 0.0697 | 0.0669 | 0.001 | 0.0029 | 0.0184 | 0.255 | 0.117 | 0.121 | 0.779 | 0.0081 | 0.0058 | 0.0106 | 0.0935 | 0.119 | 2412/14R2 | 133.9 | 79.4 | 54.5 | 0 | 0 | 6.5 | 0 | 29.8 | 0 | 0 | 0 | 0 | 27.1 | 0 | 0 | 13.4 | 36.7 | 0 | 0 | 0 | 0 | 0 | 13.3 | 0 | 7.1 | 0 | 0 | 0 | 1582 | 1625 | 1637 |  | 430 | 652.5 | 715.3 |  | 198.44 | 205.73 | 205.97
2024-12-15 | 50 | Décembre | 2024-12-16 03:45 | 2024-12-16 04:39 | 42297 | 1 | S275JR1 | 54.53 | 4 | 61 | 126 | 127.1 | 113.914 | 41.617 | 3447 | 234 | 1091 | 3.017 | 41.768 | 55.125 | 70.89 | 79.47 | 0 | 0 | 14.533 | 19.75 | 27.084 | 35.25 | 0 | 0 | 0 | 0 | 2400 | 634 | 2400 | 187 | 162 | 1228 | 0 | 0 | 0 | 0 | 268 | 1651 | 191.9 | 0.0792 | 0.0559 | 0.001 | 0.0024 | 0.0191 | 0.21 | 0.12 | 0.109 | 0.807 | 0.0113 | 0.0065 | 0.0095 | 0.073 | 0.117 | 2412/14R2 | 133.4 | 82.4 | 51 | 0 | 0 | 7.3 | 0 | 29.3 | 0 | 0 | 0 | 0 | 27.3 | 0 | 0 | 13 | 35 | 0 | 0 | 0 | 0 | 0 | 14.3 | 7.2 | 0 | 0 | 0 | 0 | 1593 | 1702 | 1634 | 1651 | 485.2 | 1053 | 620.3 | 191.9 | 201.34 | 199.08 | 197.12 | 101.71
2024-12-15 | 50 | Décembre | 2024-12-16 02:50 | 2024-12-16 03:45 | 42296 | 1 | S275JR1 | 54.88 | 2 | 59 | 126 | 122.1 | 132.988 | 41.017 | 3326 | 234 | 1078 | 3.133 | 40.213 | 54 | 69.34 | 78.99 | 0 | 0 | 15.333 | 20.625 | 25.683 | 33.375 | 0 | 0 | 0 | 0 | 2400 | 635 | 2400 | 186 | 162 | 1229 | 0 | 0 | 0 | 0 | 330 | 1669 | 803.4 | 0.0692 | 0.0673 | 0.001 | 0.0031 | 0.0188 | 0.732 | 0.122 | 0.0988 | 0.8 | 0.0081 | 0.0064 | 0.0128 | 0.0728 | 0.119 | 2412/14R2 | 133.6 | 77 | 56.6 | 0 | 0 | 6.7 | 0 | 29.2 | 0 | 0 | 0 | 0 | 27.4 | 0 | 0 | 13.4 | 36.6 | 0 | 0 | 0 | 0 | 0 | 13.4 | 0 | 6.9 | 0 | 0 | 0 | 1610 | 1635 | 1633 | 1669 | 659.7 | 769.2 | 988.4 | 803.4 | 214.69 | 212.39 | 231.9 | 197.12
2024-12-15 | 50 | Décembre | 2024-12-16 01:55 | 2024-12-16 02:50 | 42295 | 1 | S275JR1 | 54.52 | 7 | 62 | 125 | 123.6 | 114.052 | 42.15 | 3417 | 235 | 1210 | 3.7 | 33.784 | 56 | 72.16 | 79.72 | 0 | 0 | 15.35 | 21.125 | 26.8 | 34.875 | 0 | 0 | 0 | 0 | 2400 | 634 | 2400 | 186 | 162 | 1225 | 0 | 0 | 0 | 0 | 313 | 1662 | 781.8 | 0.0502 | 0.0613 | 0.001 | 0.0029 | 0.0178 | 0.735 | 0.123 | 0.0919 | 0.758 | 0.006 | 0.0064 | 0.0152 | 0.0766 | 0.118 | 2412/14R2 | 133.7 | 80.6 | 53.1 | 0 | 0 | 6.8 | 0 | 29.4 | 0 | 0 | 0 | 0 | 27.2 | 0 | 0 | 13.4 | 34.9 | 0 | 0 | 0 | 0 | 0 | 14.5 | 7.5 | 0 | 0 | 0 | 0 | 1583 | 1625 | 1684 | 1662 | 606.7 | 696.2 | 1056.7 | 781.8 | 223.22 | 210.5 | 209.11 | 198.92
2024-12-15 | 50 | Décembre | 2024-12-16 00:59 | 2024-12-16 01:55 | 42294 | 1 | S275JR1 | 56.18 | 1 | 60 | 123 | 120.1 | 114.315 | 41.05 | 3321 | 238 | 1289 | 4.45 | 27.64 | 54.125 | 70.34 | 79.11 | 0 | 0 | 15.7 | 21.25 | 25.349 | 32.875 | 0 | 0 | 0 | 0 | 2400 | 635 | 2400 | 187 | 322 | 2456 | 0 | 0 | 0 | 0 | 330 | 1653 | 801.5 | 0.0753 | 0.0744 | 0.001 | 0.0037 | 0.0204 | 0.48 | 0.125 | 0.108 | 0.723 | 0.0103 | 0.0063 | 0.0154 | 0.0499 | 0.12 | 2412/14R2 | 133.7 | 78.2 | 55.5 | 0 | 0 | 6.8 | 0 | 29.2 | 0 | 0 | 0 | 0 | 27.4 | 0 | 0 | 13.6 | 35.9 | 0 | 0 | 0 | 0 | 0 | 14.2 | 0 | 6.6 | 0 | 0 | 0 | 1570 | 1651 | 1664 | 1653 | 422.2 | 191.6 | 579.3 | 801.5 | 203.61 | 101.59 | 175.82 | 205.64
2024-12-15 | 50 | Décembre | 2024-12-16 | 2024-12-16 00:59 | 42293 | 1 | S275JR1 | 59.5 | 4 | 62 | 123 | 120.6 | 133.026 | 43.15 | 3591 | 239 | 1467 | 5.267 | 23.354 | 57.25 | 75.01 | 79.61 | 0 | 0 | 15.7 | 21.125 | 27.45 | 36 | 0 | 0 | 0 | 0 | 2400 | 634 | 2400 | 186 | 162 | 1229 | 0 | 0 | 0 | 0 | 298 | 1652 | 722.6 | 0.0783 | 0.0611 | 0.001 | 0.0039 | 0.0193 | 0.515 | 0.138 | 0.0999 | 0.757 | 0.0124 | 0.0078 | 0.0144 | 0.0722 | 0.13 | 2412/14R2 | 133.8 | 79.8 | 54 | 0 | 0 | 6.8 | 0 | 29.2 | 0 | 0 | 0 | 0 | 27.1 | 0 | 0 | 13.1 | 36.6 | 0 | 0 | 0 | 0 | 0 | 13.8 | 7.2 | 0 | 0 | 0 | 0 | 1592 | 1675 | 1663 | 1652 | 622.8 | 988.4 | 872 | 722.6 | 220.25 | 209.09 | 206.4 | 198.57
2024-12-15 | 50 | Décembre | 2024-12-15 17:36 | 2024-12-16 | 42292 | 1 | S275JR1 | 57.78667 | 2 | 59 | 123 | 119.9 | 114.505 | 44.45 | 3614 | 243 | 1573 | 6.733 | 18.267 | 56.875 | 75.15 | 76.77 | 0 | 0 | 17.85 | 22.625 | 26.6 | 34 | 0 | 0 | 0 | 0 | 2400 | 636 | 2400 | 188 | 162 | 1229 | 0 | 0 | 0 | 0 | 298 | 1650 | 190.4 | 0.0526 | 0.0533 | 0.001 | 0.0038 | 0.021 | 0.673 | 0.132 | 0.089 | 0.597 | 0.0056 | 0.005 | 0.0157 | 0.0761 | 0.121 | 2412/14R2 | 133.2 | 78.3 | 54.9 | 0 | 0 | 6.8 | 0 | 30 | 0 | 0 | 0 | 0 | 27 | 0 | 0 | 13.5 | 35.6 | 0 | 0 | 0 | 0 | 0 | 13.8 | 0 | 6.5 | 0 | 0 | 0 | 1603 | 1657 | 1654 | 1650 | 267.1 | 198.9 | 195.2 | 190.4 | 152.01 | 101.1 | 101.34 | 101.67
2024-12-15 | 50 | Décembre | 2024-12-15 16:28 | 2024-12-15 17:36 | 42291 | 1 | S275JR1 | 68.08 | 7 | 62 | 123 | 119.4 | 116.729 | 41.733 | 3383 | 236 | 1144 | 3.567 | 34.486 | 54.25 | 70.04 | 78 | 0 | 0 | 15.85 | 20.25 | 25.883 | 33.875 | 0 | 0 | 0 | 0 | 2400 | 633 | 2400 | 188 | 324 | 2462 | 0 | 0 | 0 | 0 | 340 | 1646 | 784 | 0.0662 | 0.0622 | 0.001 | 0.0042 | 0.0216 | 0.815 | 0.13 | 0.119 | 0.832 | 0.0101 | 0.0077 | 0.0091 | 0.078 | 0.121 | 2412/14R2 | 133.2 | 79.8 | 53.4 | 0 | 0 | 6.8 | 0 | 29.4 | 0 | 0 | 0 | 0 | 26.8 | 0 | 0 | 13.7 | 35.4 | 0 | 0 | 0 | 0 | 0 | 14.4 | 6.7 | 0 | 0 | 0 | 0 | 1615 | 1622 | 1625 | 1646 | 769.3 | 699.9 | 679.1 | 784 | 223.27 | 212.52 | 208.67 | 207.82
2024-12-15 | 50 | Décembre | 2024-12-15 15:37 | 2024-12-15 16:28 | 42290 | 1 | S275JR1 | 51.17 | 1 | 62 | 123 | 122 | 120.998 | 38.633 | 3109 | 226 | 789 | 2.6 | 47.308 | 51.125 | 64.6 | 79.4 | 0 | 0 | 14.367 | 19.25 | 24.267 | 31.875 | 0 | 0 | 0 | 0 | 2400 | 633 | 2400 | 186 | 162 | 1232 | 0 | 0 | 0 | 0 | 300 | 1632 | 704 | 0.0755 | 0.0599 | 0.001 | 0.0035 | 0.0201 | 0.225 | 0.132 | 0.128 | 0.813 | 0.012 | 0.0074 | 0.01 | 0.0922 | 0.123 | 2412/14R2 | 133.7 | 79.2 | 54.5 | 0 | 0 | 6.8 | 0 | 29.3 | 0 | 0 | 0 | 0 | 26.3 | 0 | 0 | 13.1 | 36 | 0 | 0 | 0 | 0 | 0 | 14.8 | 0 | 7.4 | 0 | 0 | 0 | 1595 | 1611 | 1633 | 1632 | 496.3 | 710.3 | 704.7 | 704 | 201.92 | 219.58 | 207.04 | 207.51
2024-12-15 | 50 | Décembre | 2024-12-15 14:40 | 2024-12-15 15:37 | 42289 | 1 | S275JR1 | 56.88 | 4 | 62 | 124 | 125.3 | 121.152 | 39.467 | 3181 | 227 | 876 | 2.967 | 41.798 | 52.125 | 66.18 | 79.24 | 0 | 0 | 15.167 | 20.25 | 24.3 | 31.875 | 0 | 0 | 0 | 0 | 2400 | 632 | 2400 | 186 | 162 | 1228 | 0 | 0 | 0 | 0 | 293 | 1642 | 665.2 | 0.0615 | 0.0655 | 0.001 | 0.004 | 0.0214 | 0.641 | 0.132 | 0.115 | 0.811 | 0.0083 | 0.0077 | 0.0116 | 0.0568 | 0.134 | 2412/14R2 | 133.2 | 78.8 | 54.4 | 0 | 0 | 6.6 | 0 | 28.8 | 0 | 0 | 0 | 0 | 27.7 | 0 | 0 | 13.6 | 35.5 | 0 | 0 | 0 | 0 | 0 | 14.5 | 6.5 | 0 | 0 | 0 | 0 | 1626 | 1473 | 1651 | 1642 | 715.4 | 10.1 | 784.6 | 665.2 | 211.95 | -18.73 | 205.16 | 197.91
2024-12-15 | 50 | Décembre | 2024-12-15 13:45 | 2024-12-15 14:40 | 42288 | 1 | S275JR1 | 55.12 | 2 | 60 | 124 | 121.4 | 120.8 | 40.05 | 3280 | 228 | 898 | 2.383 | 52.028 | 52.5 | 66.94 | 78.65 | 0 | 0 | 15.35 | 20.625 | 24.7 | 31.875 | 0 | 0 | 0 | 0 | 2400 | 632 | 2400 | 187 | 161 | 1231 | 0 | 0 | 0 | 0 | 300 | 1653 | 195.6 | 0.0542 | 0.0854 | 0.001 | 0.0055 | 0.0216 | 0.608 | 0.128 | 0.134 | 0.802 | 0.0037 | 0.0119 | 0.0184 | 0.0101 | 0.128 | 2412/14R2 | 133.6 | 79.7 | 53.9 | 0 | 0 | 6.8 | 0 | 29.7 | 0 | 0 | 0 | 0 | 25.6 | 0 | 0 | 12.9 | 36.3 | 0 | 0 | 0 | 0 | 0 | 14.7 | 0 | 7.6 | 0 | 0 | 0 | 1631 | 1657 | 1650 | 1653 | 641.1 | 710 | 190.1 | 195.6 | 201.18 | 194.56 | 101.56 | 102.03
2024-12-15 | 50 | Décembre | 2024-12-15 12:53 | 2024-12-15 13:45 | 42287 | 1 | S275JR1 | 52.27 | 7 | 61 | 122 | 119 | 120.896 | 39.833 | 3292 | 230 | 842 | 3.45 | 35.362 | 52 | 66.26 | 78.33 | 0 | 0 | 15.283 | 20.375 | 24.55 | 31.625 | 0 | 0 | 0 | 0 | 2400 | 633 | 2400 | 188 | 161 | 1228 | 0 | 0 | 0 | 0 | 270 | 1630 | 595.3 | 0.109 | 0.095 | 0.001 | 0.0037 | 0.0198 | 0.876 | 0.132 | 0.156 | 0.855 | 0.0067 | 0.0083 | 0.0118 | 0.101 | 0.13 | 2412/14R2 | 133.5 | 79.7 | 53.8 | 0 | 0 | 6.7 | 0 | 29 | 0 | 0 | 0 | 0 | 26.8 | 0 | 0 | 13.9 | 35.8 | 0 | 0 | 0 | 0 | 0 | 14.2 | 7.1 | 0 | 0 | 0 | 0 | 1652 | 1582 | 1616 | 1630 | 194.1 | 327.5 | 415.1 | 595.3 | 102.01 | 178.41 | 177.37 | 196.27
2024-12-15 | 50 | Décembre | 2024-12-15 11:49 | 2024-12-15 12:53 | 42286 | 1 | S275JR1 | 64.03 | 1 | 61 | 122 | 121.2 | 100.737 | 43.433 | 3521 | 239 | 1024 | 3.633 | 33.578 | 55.125 | 70.85 | 76.15 | 0 | 0 | 15.75 | 21.875 | 27.683 | 33.25 | 0 | 0 | 0 | 0 | 2400 | 633 | 2400 | 186 | 161 | 1226 | 0 | 0 | 0 | 0 | 300 | 1674 | 641.3 | 0.122 | 0.104 | 0.001 | 0.0039 | 0.0203 | 0.571 | 0.146 | 0.124 | 0.833 | 0.0103 | 0.0079 | 0.0089 | 0.0652 | 0.141 | 2412/14R2 | 133.4 | 78.5 | 54.9 | 0 | 0 | 6.3 | 0 | 29.3 | 0 | 0 | 0 | 0 | 26.5 | 0 | 0 | 13.7 | 35.8 | 0 | 0 | 0 | 0 | 0 | 14.2 | 0 | 7.6 | 0 | 0 | 0 | 1761 | 1647 | 1665 | 1674 | 1627.8 | 456 | 482.6 | 641.3 | 199.05 | 167.46 | 161.87 | 177.86
2024-12-15 | 50 | Décembre | 2024-12-15 10:56 | 2024-12-15 11:49 | 42285 | 1 | S275JR1 | 53.02 | 4 | 61 | 122 | 121.3 | 121.685 | 40.317 | 3159 | 233 | 1061 | 3.7 | 32.973 | 53.125 | 67.89 | 79.06 | 0 | 0 | 16.267 | 21.625 | 24.05 | 31 | 0 | 0 | 0 | 0 | 2400 | 635 | 2400 | 186 | 324 | 2456 | 0 | 0 | 0 | 0 | 285 | 1680 | 653.6 | 0.116 | 0.0792 | 0.001 | 0.0043 | 0.0283 | 0.583 | 0.137 | 0.12 | 0.82 | 0.0086 | 0.0071 | 0.0097 | 0.0666 | 0.13 | 2412/14R2 | 133.6 | 77.9 | 55.7 | 0 | 0 | 6.2 | 0 | 29.8 | 0 | 0 | 0 | 0 | 26.1 | 0 | 0 | 13.8 | 36.1 | 0 | 0 | 0 | 0 | 0 | 14.5 | 7.1 | 0 | 0 | 0 | 0 | 1598 | 1646 | 1629 | 1680 | 610.7 | 509 | 509.6 | 653.6 | 215.54 | 176.08 | 185.39 | 176.01
2024-12-15 | 50 | Décembre | 2024-12-15 09:00 | 2024-12-15 10:56 | 42284 | 1 | S275JR1 | 115.97 | 2 | 60 | 124 | 122 | 121.986 | 45.2 | 3662 | 249 | 1581 | 3.35 | 37.015 | 55.25 | 73.73 | 73.34 | 0 | 0 | 16.05 | 21.375 | 29.15 | 33.75 | 0 | 0 | 0 | 0 | 2400 | 633 | 2400 | 186 | 162 | 1231 | 0 | 0 | 0 | 0 | 278 | 1654 | 622.4 | 0.0693 | 0.069 | 0.001 | 0.0037 | 0.0212 | 0.703 | 0.121 | 0.13 | 0.809 | 0.0115 | 0.0065 | 0.012 | 0.0406 | 0.119 | 2412/14R2 | 133.4 | 77.5 | 55.9 | 0 | 0 | 6.5 | 0 | 30.5 | 0 | 0 | 0 | 0 | 27.5 | 0 | 0 | 12.1 | 35.8 | 0 | 0 | 0 | 0 | 0 | 14.8 | 0 | 6.2 | 0 | 0 | 0 | 1652 | 1601 | 1626 | 1654 | 193.3 | 543.7 | 596.3 | 622.4 | 101.7 | 205.36 | 198.57 | 186.52
2024-12-15 | 50 | Décembre | 2024-12-15 08:06 | 2024-12-15 09:00 | 42283 | 1 | S275JR1 | 53.65 | 7 | 60 | 126 | 124 | 122.087 | 40.567 | 3247 | 233 | 1016 | 3.967 | 31.765 | 53.25 | 68.1 | 78.76 | 0 | 0 | 15.867 | 21.25 | 24.7 | 32 | 0 | 0 | 0 | 0 | 2400 | 634 | 2400 | 187 | 161 | 1226 | 0 | 0 | 0 | 0 | 300 | 1653 | 684.3 | 0.084 | 0.0686 | 0.001 | 0.0043 | 0.0225 | 0.514 | 0.135 | 0.095 | 0.793 | 0.0093 | 0.0068 | 0.0106 | 0.0578 | 0.129 | 2412/14R2 | 133.9 | 79.2 | 54.7 | 0 | 0 | 6.6 | 0 | 29.7 | 0 | 0 | 0 | 0 | 25.3 | 0 | 0 | 13.5 | 36.9 | 0 | 0 | 0 | 0 | 0 | 14.5 | 7.4 | 0 | 0 | 0 | 0 | 1588 | 1620 | 1626 | 1653 | 472.2 | 612.7 | 551.2 | 684.3 | 202.06 | 203.82 | 192.79 | 194.02
2024-12-15 | 50 | Décembre | 2024-12-15 07:10 | 2024-12-15 08:06 | 42282 | 1 | S275JR1 | 55.92 | 1 | 60 | 125 | 121.5 | 122.307 | 40.017 | 3517 | 211 | 1516 | 3.55 | 35.211 | 51.375 | 69 | 77.03 | 0 | 0 | 16.017 | 21.5 | 24 | 29.75 | 0 | 0 | 0 | 0 | 2400 | 634 | 2400 | 186 | 161 | 1226 | 0 | 0 | 0 | 0 | 255 | 1638 | 559 | 0.0839 | 0.0771 | 0.001 | 0.0045 | 0.0234 | 0.641 | 0.132 | 0.113 | 0.802 | 0.0042 | 0.007 | 0.015 | 0.052 | 0.13 | 2412/14R2 | 133.5 | 79.6 | 53.9 | 0 | 0 | 6.8 | 0 | 29.4 | 0 | 0 | 0 | 0 | 27.7 | 0 | 0 | 13.1 | 35.8 | 0 | 0 | 0 | 0 | 0 | 13.5 | 0 | 7.2 | 0 | 0 | 0 | 1611 | 1654 | 1633 | 1638 | 522.7 | 527.7 | 502.4 | 559 | 197.03 | 174.39 | 182.18 | 187.31
2024-12-15 | 50 | Décembre | 2024-12-15 06:15 | 2024-12-15 07:10 | 42281 | 1 | S235JR | 55.1 | 4 | 62 | 124 | 124.2 | 100.192 | 39.467 | 3107 | 226 | 1184 | 3.417 | 36.293 | 51.75 | 66.84 | 78.67 | 0 | 0 | 15.867 | 21.125 | 23.6 | 30.5 | 0 | 0 | 0 | 0 | 2400 | 635 | 2400 | 187 | 161 | 962 | 0 | 0 | 0 | 0 | 300 | 1644 | 701.5 | 0.0789 | 0.0669 | 0.001 | 0.0038 | 0.0218 | 0.554 | 0.123 | 0.105 | 0.648 | 0.0103 | 0.0063 | 0.0102 | 0.0432 | 0.123 | 2412/14R2 | 133.2 | 80.5 | 52.7 | 0 | 0 | 6.6 | 0 | 30.2 | 0 | 0 | 0 | 0 | 25.3 | 0 | 0 | 11.9 | 38.3 | 0 | 0 | 0 | 0 | 0 | 13.6 | 7.3 | 0 | 0 | 0 | 0 | 1601 | 1600 | 1630 | 1644 | 259.8 | 434.9 | 669.4 | 701.5 | 151.06 | 189.49 | 204.89 | 200.73
2024-12-15 | 50 | Décembre | 2024-12-15 05:19 | 2024-12-15 06:15 | 42280 | 1 | S235JR | 55.62 | 2 | 61 | 125 | 123.9 | 121.509 | 40.583 | 3213 | 232 | 1399 | 3.433 | 36.408 | 51.875 | 68.19 | 76.69 | 0 | 0 | 15.55 | 20.5 | 25.033 | 31.375 | 0 | 0 | 0 | 0 | 2400 | 635 | 2400 | 187 | 162 | 962 | 0 | 0 | 0 | 0 | 323 | 1662 | 764.6 | 0.0735 | 0.0703 | 0.0023 | 0.0047 | 0.0266 | 0.565 | 0.119 | 0.0977 | 0.644 | 0.0083 | 0.0075 | 0.0121 | 0.061 | 0.12 | 2412/14R2 | 133.9 | 79.7 | 54.2 | 0 | 0 | 6.7 | 0 | 30.3 | 0 | 0 | 0 | 0 | 27.7 | 0 | 0 | 13.1 | 36.1 | 0 | 0 | 0 | 0 | 0 | 13.6 | 0 | 6.4 | 0 | 0 | 0 | 1598 | 1623 | 1634 | 1662 | 532.4 | 624.8 | 717.2 | 764.6 | 205.45 | 203.63 | 207.79 | 197.29
2024-12-14 | 50 | Décembre | 2024-12-15 04:18 | 2024-12-15 05:19 | 42279 | 1 | S235JR | 61.35 | 7 | 61 | 125 | 120.6 | 121.414 | 41.017 | 3397 | 232 | 1287 | 4.417 | 28.302 | 51.875 | 68.28 | 75.88 | 0 | 0 | 15.283 | 19.875 | 25.733 | 32 | 0 | 0 | 0 | 0 | 2400 | 634 | 2400 | 186 | 162 | 961 | 0 | 0 | 0 | 0 | 350 | 1649 | 815.2 | 0.0464 | 0.0474 | 0.001 | 0.0033 | 0.0182 | 0.79 | 0.116 | 0.067 | 0.587 | 0.0142 | 0.0072 | 0.009 | 0.0622 | 0.123 | 2412/14R2 | 133.7 | 80.7 | 53 | 0 | 0 | 6.9 | 0 | 29.5 | 0 | 0 | 0 | 0 | 26.1 | 0 | 0 | 12.9 | 36.4 | 0 | 0 | 0 | 0 | 0 | 14.2 | 7.7 | 0 | 0 | 0 | 0 | 1604 | 1626 | 1625 | 1649 | 602.9 | 700.7 | 777.4 | 815.2 | 211.33 | 210.43 | 218.6 | 209.05
2024-12-14 | 50 | Décembre | 2024-12-15 03:18 | 2024-12-15 04:18 | 42278 | 1 | S235JR | 59.75 | 1 | 61 | 125 | 124.3 | 121.303 | 39.167 | 3217 | 227 | 1137 | 4.833 | 25.862 | 51.75 | 66.98 | 79.28 | 0 | 0 | 14.883 | 20.125 | 24.284 | 31.625 | 0 | 0 | 0 | 0 | 2400 | 634 | 2400 | 187 | 161 | 963 | 0 | 0 | 0 | 0 | 350 | 1660 | 872 | 0.105 | 0.0764 | 0.0011 | 0.0051 | 0.0205 | 0.55 | 0.12 | 0.101 | 0.666 | 0.0173 | 0.0076 | 0.0086 | 0.0855 | 0.121 | 2412/14R2 | 133.5 | 79.9 | 53.6 | 0 | 0 | 7.1 | 0 | 29.9 | 0 | 0 | 0 | 0 | 27 | 0 | 0 | 13 | 35.7 | 0 | 0 | 0 | 0 | 0 | 13.6 | 0 | 7.2 | 0 | 0 | 0 | 1587 | 1613 | 1658 | 1660 | 455.9 | 616 | 643.1 | 872 | 200.02 | 208.02 | 186.75 | 208.03
2024-12-14 | 50 | Décembre | 2024-12-15 02:27 | 2024-12-15 03:18 | 42277 | 1 | S235JR | 51.02 | 4 | 61 | 124 | 122.9 | 121.491 | 40 | 3282 | 234 | 1243 | 2.633 | 47.089 | 52.875 | 68.77 | 79.31 | 0 | 0 | 15.867 | 21.375 | 24.133 | 31.5 | 0 | 0 | 0 | 0 | 2400 | 633 | 2400 | 186 | 161 | 962 | 0 | 0 | 0 | 0 | 320 | 1652 | 824.3 | 0.0744 | 0.0556 | 0.001 | 0.0034 | 0.0158 | 0.552 | 0.112 | 0.109 | 0.645 | 0.017 | 0.0078 | 0.0106 | 0.116 | 0.112 | 2412/14R2 | 133.8 | 79.7 | 54.1 | 0 | 0 | 6.8 | 0 | 29.6 | 0 | 0 | 0 | 0 | 27.1 | 0 | 0 | 13 | 35.3 | 0 | 0 | 0 | 0 | 0 | 14.5 | 7.5 | 0 | 0 | 0 | 0 | 1595 | 1592 | 1610 | 1652 | 504.5 | 24.5 | 470.4 | 824.3 | 203.12 | -17.72 | 189.83 | 208.24
2024-12-14 | 50 | Décembre | 2024-12-15 01:38 | 2024-12-15 02:27 | 42276 | 1 | S235JR | 49.15 | 2 | 61 | 125 | 123.2 | 121.604 | 39.167 | 3236 | 220 | 1314 | 2.483 | 50.336 | 52.875 | 68.86 | 81 | 0 | 0 | 14.667 | 20.625 | 24.5 | 32.25 | 0 | 0 | 0 | 0 | 2400 | 635 | 2400 | 186 | 162 | 962 | 0 | 0 | 0 | 0 | 320 | 1652 | 692.2 | 0.0727 | 0.0533 | 0.001 | 0.0041 | 0.0202 | 0.833 | 0.12 | 0.082 | 0.548 | 0.0088 | 0.0082 | 0.0128 | 0.0555 | 0.114 | 2412/14R2 | 133.5 | 78.7 | 54.8 | 0 | 0 | 6.9 | 0 | 29.3 | 0 | 0 | 0 | 0 | 27.4 | 0 | 0 | 13.4 | 35.6 | 0 | 0 | 0 | 0 | 0 | 14.2 | 0 | 6.7 | 0 | 0 | 0 | 1574 | 1617 | 1625 | 1652 | 469.8 | 579.8 | 634.8 | 692.2 | 209.3 | 201.39 | 203.71 | 195.41
2024-12-14 | 50 | Décembre | 2024-12-15 00:47 | 2024-12-15 01:38 | 42275 | 1 | S235JR | 51.55 | 7 | 60 | 123 | 117.7 | 121.474 | 40.8 | 3320 | 227 | 1540 | 2.583 | 47.613 | 54.5 | 71.7 | 80.15 | 0 | 0 | 16.05 | 22 | 24.75 | 32.5 | 0 | 0 | 0 | 0 | 2400 | 635 | 2400 | 185 | 162 | 962 | 0 | 0 | 0 | 0 | 320 | 1631 | 703.3 | 0.073 | 0.0658 | 0.001 | 0.0044 | 0.0197 | 0.4 | 0.125 | 0.0951 | 0.64 | 0.0034 | 0.0063 | 0.0147 | 0.0757 | 0.118 | 2412/14R2 | 139.3 | 79.8 | 59.5 | 0 | 0 | 6.8 | 0 | 29.5 | 0 | 0 | 0 | 0 | 29.3 | 0 | 0 | 13.1 | 39.7 | 0 | 0 | 0 | 0 | 0 | 13.5 | 7.4 | 0 | 0 | 0 | 0 | 1579 | 1608 | 1623 | 1631 | 437.5 | 599.6 | 605.3 | 703.3 | 201.34 | 208.75 | 201.3 | 207.98
2024-12-14 | 50 | Décembre | 2024-12-14 23:55 | 2024-12-15 00:47 | 42274 | 1 | S235JR | 51.78 | 1 | 61 | 123 | 120.8 | 121.653 | 39.483 | 3108 | 225 | 1434 | 2.717 | 45.276 | 53 | 69.12 | 80.54 | 0 | 0 | 16.583 | 22.25 | 22.9 | 30.75 | 0 | 0 | 0 | 0 | 2400 | 634 | 2400 | 186 | 161 | 962 | 0 | 0 | 0 | 0 | 320 | 1643 | 780.7 | 0.0346 | 0.0713 | 0.0078 | 0.004 | 0.0186 | 0.423 | 0.116 | 0.0808 | 0.655 | 0.0075 | 0.0063 | 0.0098 | 0.0789 | 0.118 | 2412/14R2 | 134.2 | 80.2 | 54 | 0 | 0 | 6.9 | 0 | 29.6 | 0 | 0 | 0 | 0 | 27.9 | 0 | 0 | 12.9 | 36.7 | 0 | 0 | 0 | 0 | 0 | 13.6 | 0 | 6.6 | 0 | 0 | 0 | 1595 | 1619 | 1643 |  | 507.3 | 722.2 | 780.7 |  | 203.53 | 216.45 | 209.14
2024-12-14 | 50 | Décembre | 2024-12-14 17:46 | 2024-12-14 23:55 | 42273 | 1 | S235JR | 52.33333 | 4 | 60 | 123 | 123.3 | 121.491 | 44.683 | 3783 | 249 | 1383 | 3.3 | 37.273 | 58.875 | 76.9 | 79.06 | 0 | 0 | 16.85 | 22.375 | 27.833 | 36.5 | 0 | 0 | 0 | 0 | 2400 | 633 | 2400 | 187 | 161 | 963 | 0 | 0 | 0 | 200 | 320 | 1687 | 849.9 | 0.155 | 0.1 | 0.0028 | 0.0071 | 0.0246 | 0.446 | 0.127 | 0.0952 | 0.661 | 0.0098 | 0.0071 | 0.0137 | 0.0811 | 0.123 | 2412/14R2 | 133.4 | 80.6 | 52.8 | 0 | 0 | 6.7 | 0 | 29.4 | 0 | 0 | 0 | 0 | 26.6 | 0 | 0 | 13.4 | 35.5 | 0 | 0 | 0 | 0 | 0 | 14.2 | 7.6 | 0 | 0 | 0 | 0 | 1602 | 1639 | 1671 | 1687 | 264.7 | 431.5 | 868.8 | 849.9 | 151.89 | 167.74 | 201.79 | 191.49
2024-12-14 | 50 | Décembre | 2024-12-14 16:54 | 2024-12-14 17:46 | 42272 | 1 | S235JR | 51.9 | 2 | 60 | 126 | 124.9 | 112.948 | 40.733 | 3338 | 232 | 1252 | 2.883 | 43.699 | 54.5 | 70.59 | 80.28 | 0 | 0 | 15.45 | 21 | 25.284 | 33.375 | 0 | 0 | 0 | 0 | 2400 | 634 | 2400 | 186 | 322 | 1926 | 0 | 0 | 0 | 200 | 290 | 1654 | 688.7 | 0.074 | 0.0637 | 0.001 | 0.004 | 0.0251 | 0.565 | 0.131 | 0.0884 | 0.646 | 0.0108 | 0.0078 | 0.0117 | 0.0727 | 0.128 | 2412/14R2 | 133.7 | 78.5 | 55.2 | 0 | 0 | 6.7 | 0 | 30 | 0 | 0 | 0 | 0 | 27 | 0 | 0 | 13.2 | 36.2 | 0 | 0 | 0 | 0 | 0 | 14.1 | 0 | 6.5 | 0 | 0 | 0 | 1573 | 1602 | 1647 | 1654 | 426.5 | 369 | 590.8 | 688.7 | 202.73 | 176.32 | 186.49 | 193.95
2024-12-14 | 50 | Décembre | 2024-12-14 15:40 | 2024-12-14 16:54 | 42271 | 1 | S235JR | 73.93 | 7 | 62 | 125 | 122.6 | 125.556 | 42.767 | 3533 | 235 | 1584 | 3.533 | 35.377 | 55 | 73.05 | 77.16 | 0 | 0 | 15.667 | 20.5 | 27.1 | 34.375 | 0 | 0 | 0 | 0 | 2400 | 633 | 2200 | 186 | 162 | 963 | 0 | 0 | 0 | 200 | 330 | 1651 | 191.9 | 0.0875 | 0.0689 | 0.001 | 0.0038 | 0.0254 | 0.887 | 0.133 | 0.104 | 0.633 | 0.0173 | 0.0073 | 0.0099 | 0.0822 | 0.131 | 2412/14R2 | 133.8 | 77.5 | 56.3 | 0 | 0 | 6.5 | 0 | 29.7 | 0 | 0 | 0 | 0 | 26.8 | 0 | 0 | 13.4 | 36.4 | 0 | 0 | 0 | 0 | 0 | 13.7 | 7.3 | 0 | 0 | 0 | 0 | 1581 | 1672 | 1673 | 1651 | 440.8 | 910.5 | 806.3 | 191.9 | 200.8 | 204.69 | 195.22 | 101.71
2024-12-14 | 50 | Décembre | 2024-12-14 14:44 | 2024-12-14 15:40 | 42270 | 1 | S235JR | 56.67 | 1 | 61 | 125 | 125.1 | 125.307 | 41.617 | 3425 | 238 | 1381 | 3.067 | 40.761 | 54.625 | 71.53 | 78.75 | 0 | 0 | 15.583 | 21.125 | 26.033 | 33.5 | 0 | 0 | 0 | 0 | 2400 | 632 | 2400 | 185 | 322 | 1928 | 0 | 0 | 0 | 200 | 283 | 1659 | 670.1 | 0.0922 | 0.0832 | 0.002 | 0.0045 | 0.0236 | 0.442 | 0.114 | 0.104 | 0.642 | 0.0147 | 0.0063 | 0.0066 | 0.0491 | 0.119 | 2412/14R2 | 133.8 | 82.3 | 51.5 | 0 | 0 | 6.6 | 0 | 29.4 | 0 | 0 | 0 | 0 | 27.4 | 0 | 0 | 13.2 | 36.1 | 0 | 0 | 0 | 0 | 0 | 13.8 | 0 | 7.3 | 0 | 0 | 0 | 1586 | 1619 | 1635 | 1659 | 510.2 | 459.6 | 540 | 670.1 | 208.84 | 183.23 | 186.39 | 189.23
2024-12-14 | 50 | Décembre | 2024-12-14 12:51 | 2024-12-14 14:44 | 42269 | 1 | S235JR | 112.85 | 4 | 60 | 123 | 121.8 | 125.464 | 40.1 | 3163 | 230 | 1496 | 3.717 | 33.094 | 52.75 | 69.31 | 78.93 | 0 | 0 | 16.583 | 22.125 | 23.517 | 30.625 | 0 | 0 | 0 | 0 | 2400 | 634 | 2400 | 186 | 161 | 960 | 0 | 0 | 0 | 200 | 313 | 1641 | 773.8 | 0.0718 | 0.0647 | 0.001 | 0.0038 | 0.0241 | 0.473 | 0.12 | 0.0919 | 0.647 | 0.0114 | 0.0065 | 0.0114 | 0.0759 | 0.12 | 2412/14R2 | 133.5 | 76.9 | 56.6 | 0 | 0 | 6.7 | 0 | 29 | 0 | 0 | 0 | 0 | 27 | 0 | 0 | 13.1 | 36.2 | 0 | 0 | 0 | 0 | 0 | 14.7 | 6.8 | 0 | 0 | 0 | 0 | 1609 | 1653 | 1641 |  | 543.6 | 861.4 | 773.8 |  | 201 | 210.93 | 209.57
2024-12-14 | 50 | Décembre | 2024-12-14 11:44 | 2024-12-14 12:51 | 42268 | 1 | S235JR | 66.88 | 2 | 59 | 124 | 121.1 | 104.503 | 39.633 | 3118 | 228 | 1274 | 3.817 | 32.489 | 51.375 | 66.88 | 77.78 | 0 | 0 | 15.517 | 20.5 | 24.116 | 30.875 | 0 | 0 | 0 | 0 | 2400 | 634 | 2400 | 185 | 161 | 958 | 0 | 0 | 0 | 200 | 298 | 1656 | 738.5 | 0.0771 | 0.0692 | 0.001 | 0.0043 | 0.0223 | 0.539 | 0.119 | 0.114 | 0.637 | 0.0116 | 0.0075 | 0.013 | 0.0841 | 0.119 | 2412/14R2 | 133.7 | 78.8 | 54.9 | 0 | 0 | 6.9 | 0 | 28.6 | 0 | 0 | 0 | 0 | 27.5 | 0 | 0 | 13.2 | 36.1 | 0 | 0 | 0 | 0 | 0 | 14.3 | 0 | 7.1 | 0 | 0 | 0 | 1589 | 1638 | 1642 | 1656 | 433.6 | 619.3 | 771.3 | 738.5 | 195.24 | 194.83 | 208.79 | 197.99
2024-12-14 | 50 | Décembre | 2024-12-14 10:48 | 2024-12-14 11:44 | 42267 | 1 | S235JR | 55.77 | 7 | 62 | 123 | 119.8 | 125.806 | 41.633 | 3369 | 237 | 1378 | 4.533 | 27.132 | 54.125 | 70.84 | 78 | 0 | 0 | 15.983 | 21.375 | 25.65 | 32.75 | 0 | 0 | 0 | 0 | 2400 | 632 | 2400 | 187 | 161 | 961 | 0 | 0 | 0 | 200 | 330 | 1665 | 808.3 | 0.084 | 0.0878 | 0.0019 | 0.0055 | 0.0254 | 0.517 | 0.128 | 0.11 | 0.657 | 0.0162 | 0.01 | 0.0121 | 0.0835 | 0.126 | 2412/14R2 | 133.8 | 79.8 | 54 | 0 | 0 | 6.6 | 0 | 29.7 | 0 | 0 | 0 | 0 | 26.1 | 0 | 0 | 13.5 | 36.1 | 0 | 0 | 0 | 0 | 0 | 14.5 | 7.3 | 0 | 0 | 0 | 0 | 1586 | 1614 | 1679 | 1665 | 367.9 | 488 | 933.1 | 808.3 | 184.79 | 190.35 | 202.69 | 199.74
2024-12-14 | 50 | Décembre | 2024-12-14 09:44 | 2024-12-14 10:48 | 42266 | 1 | S235JR | 63.68 | 1 | 61 | 123 | 123.6 | 114.682 | 41.233 | 3386 | 229 | 1397 | 4.35 | 28.276 | 53.875 | 70.69 | 78.4 | 0 | 0 | 16.05 | 21.25 | 25.183 | 32.625 | 0 | 0 | 0 | 0 | 2400 | 633 | 2400 | 185 | 162 | 961 | 0 | 0 | 0 | 200 | 290 | 1660 | 701.2 | 0.114 | 0.0881 | 0.001 | 0.0062 | 0.0284 | 0.653 | 0.123 | 0.106 | 0.664 | 0.0146 | 0.008 | 0.0085 | 0.0618 | 0.12 | 2412/14R2 | 133.9 | 81.3 | 52.6 | 0 | 0 | 6.7 | 0 | 29.3 | 0 | 0 | 0 | 0 | 27.5 | 0 | 0 | 15.3 | 34.1 | 0 | 0 | 0 | 0 | 0 | 13.6 | 0 | 7.4 | 0 | 0 | 0 | 1577 | 1612 | 1640 | 1660 | 370.6 | 480.4 | 452 | 701.2 | 190.22 | 190.29 | 170.61 | 192.02
2024-12-14 | 50 | Décembre | 2024-12-14 08:51 | 2024-12-14 09:44 | 42265 | 1 | S235JR | 53 | 4 | 61 | 127 | 123.6 | 116.134 | 41.967 | 3472 | 236 | 1493 | 2.217 | 57.293 | 54.125 | 71.62 | 77.38 | 0 | 0 | 15.967 | 21.25 | 26 | 32.875 | 0 | 0 | 0 | 0 | 2400 | 635 | 2400 | 186 | 161 | 962 | 0 | 0 | 0 | 200 | 268 | 1640 | 632.6 | 0.103 | 0.0714 | 0.001 | 0.0058 | 0.026 | 0.48 | 0.134 | 0.0989 | 0.655 | 0.0059 | 0.0106 | 0.0148 | 0.051 | 0.13 | 2412/14R2 | 133.7 | 80.7 | 53 | 0 | 0 | 6.8 | 0 | 29.5 | 0 | 0 | 0 | 0 | 27.2 | 0 | 0 | 13.3 | 35.2 | 0 | 0 | 0 | 0 | 0 | 14.2 | 7.5 | 0 | 0 | 0 | 0 | 1593 | 1633 | 1621 | 1640 | 435.4 | 580 | 481.3 | 632.6 | 193.38 | 192.73 | 185.54 | 195.31
2024-12-14 | 50 | Décembre | 2024-12-14 07:57 | 2024-12-14 08:51 | 42264 | 1 | S235JR | 54.48 | 2 | 59 | 125 | 123 | 132.746 | 41.817 | 3393 | 242 | 1683 | 2.833 | 44.118 | 53.875 | 71.94 | 77.3 | 0 | 0 | 16.067 | 21.375 | 25.75 | 32.5 | 0 | 0 | 0 | 0 | 2400 | 635 | 2400 | 186 | 161 | 960 | 0 | 0 | 0 | 200 | 345 | 1651 | 191.9 | 0.0985 | 0.0893 | 0.001 | 0.0059 | 0.0238 | 0.86 | 0.124 | 0.102 | 0.647 | 0.0098 | 0.0084 | 0.0125 | 0.0629 | 0.122 | 2412/14R2 | 137.6 | 80.8 | 56.8 | 0 | 0 | 6.6 | 0 | 30.9 | 0 | 0 | 0 | 0 | 27.9 | 0 | 0 | 13.1 | 38.1 | 0 | 0 | 0 | 0 | 0 | 14.3 | 0 | 6.7 | 0 | 0 | 0 | 1578 | 1647 | 1640 | 1651 | 340.3 | 910.2 | 842.2 | 191.9 | 183.4 | 218.24 | 216.34 | 101.71
2024-12-14 | 50 | Décembre | 2024-12-14 07:03 | 2024-12-14 07:57 | 42263 | 1 | S235JR | 53.77 | 7 | 62 | 123 | 120.4 | 116.3 | 42.317 | 3521 | 234 | 1518 | 2.583 | 47.613 | 54.625 | 72.36 | 77.45 | 0 | 0 | 15.833 | 21 | 26.483 | 33.625 | 0 | 0 | 0 | 0 | 2400 | 637 | 2400 | 187 | 161 | 960 | 0 | 0 | 0 | 200 | 275 | 1652 | 193.3 | 0.0982 | 0.0732 | 0.001 | 0.0052 | 0.0254 | 0.636 | 0.126 | 0.103 | 0.655 | 0.0074 | 0.0091 | 0.0164 | 0.0708 | 0.12 | 2412/14R2 | 133.4 | 81.1 | 52.3 | 0 | 0 | 6.8 | 0 | 29.4 | 0 | 0 | 0 | 0 | 27.4 | 0 | 0 | 13.4 | 35.5 | 0 | 0 | 0 | 0 | 0 | 13.6 | 7.3 | 0 | 0 | 0 | 0 | 1595 | 1655 | 1689 | 1652 | 433.9 | 199.2 | 244.7 | 193.3 | 192.03 | 102.29 | 99.01 | 101.7
2024-12-14 | 50 | Décembre | 2024-12-14 06:04 | 2024-12-14 07:03 | 42262 | 1 | S235JR | 58.65 | 1 | 60 | 128 | 127.3 | 116.114 | 43.217 | 3445 | 237 | 1801 | 3.067 | 41.739 | 55.375 | 74.06 | 76.88 | 17.134 | 22.125 | 26.083 | 33 | 0 | 0 | 0 | 0 | 0 | 0 | 2400 | 636 | 2400 | 185 | 161 | 958 | 0 | 0 | 0 | 200 | 305 | 1662 | 748.8 | 0.0707 | 0.0709 | 0.001 | 0.0045 | 0.0242 | 0.568 | 0.117 | 0.11 | 0.622 | 0.0132 | 0.0087 | 0.0147 | 0.0653 | 0.119 | 2412/14R2 | 133.7 | 79.5 | 54.2 | 0 | 0 | 6.8 | 0 | 29.4 | 0 | 0 | 0 | 0 | 28.4 | 0 | 0 | 13.3 | 36.3 | 0 | 0 | 0 | 0 | 0 | 13.6 | 0 | 5.9 | 0 | 0 | 0 | 1651 | 1633 | 1640 | 1662 | 191.9 | 557.2 | 631.7 | 748.8 | 101.71 | 189.78 | 195.2 | 195.75
2024-12-14 | 50 | Décembre | 2024-12-14 05:08 | 2024-12-14 06:04 | 42261 | 1 | S235JR | 56.4 | 4 | 61 | 126 | 122.7 | 133.192 | 42.317 | 3891 | 238 | 1897 | 3.833 | 32.87 | 54.875 | 75.3 | 77.81 | 0 | 0 | 15.933 | 21.375 | 26.383 | 33.5 | 0 | 0 | 0 | 0 | 2400 | 634 | 2400 | 185 | 161 | 957 | 0 | 0 | 0 | 200 | 313 | 1686 | 770.2 | 0.364 | 0.14 | 0.0034 | 0.0086 | 0.0276 | 0.878 | 0.118 | 0.103 | 0.658 | 0.0149 | 0.0082 | 0.0129 | 0.0737 | 0.12 | 2412/14R2 | 133.6 | 77.5 | 56.1 | 0 | 0 | 6.9 | 0 | 29.4 | 0 | 0 | 0 | 0 | 27.5 | 0 | 0 | 12.9 | 35.9 | 0 | 0 | 0 | 0 | 0 | 13.4 | 7.6 | 0 | 0 | 0 | 0 | 1557 | 1671 | 1691 | 1686 | 110 | 457.4 | 885.6 | 770.2 | 111.7 | 154.68 | 192.34 | 184.8
2024-12-13 | 50 | Décembre | 2024-12-14 04:06 | 2024-12-14 05:08 | 42260 | 1 | S235JR | 61.63 | 2 | 60 | 127 | 124.4 | 116.566 | 41.417 | 3362 | 229 | 1828 | 3.65 | 34.795 | 54.375 | 72.89 | 78.77 | 0 | 0 | 16.05 | 21.5 | 25.367 | 32.875 | 0 | 0 | 0 | 0 | 2400 | 635 | 2400 | 185 | 161 | 960 | 0 | 0 | 0 | 200 | 320 | 1658 | 861.9 | 0.0719 | 0.0874 | 0.0019 | 0.0069 | 0.0267 | 0.921 | 0.12 | 0.101 | 0.64 | 0.0055 | 0.0073 | 0.0172 | 0.0894 | 0.115 | 2412/14R2 | 133.9 | 79.7 | 54.2 | 0 | 0 | 6.7 | 0 | 29.7 | 0 | 0 | 0 | 0 | 28.3 | 0 | 0 | 14.2 | 35.1 | 0 | 0 | 0 | 0 | 0 | 13.7 | 0 | 6.2 | 0 | 0 | 0 | 1606 | 1605 | 1623 | 1658 | 458.3 | 527.5 | 724.1 | 861.9 | 190.08 | 200.97 | 214.47 | 208.26
2024-12-13 | 50 | Décembre | 2024-12-14 03:03 | 2024-12-14 04:06 | 42259 | 1 | S235JR | 63.8 | 7 | 62 | 124 | 122.2 | 116.611 | 44.483 | 3664 | 247 | 1857 | 4.55 | 27.253 | 55.375 | 74.99 | 74.69 | 0 | 0 | 16.666 | 21.25 | 27.817 | 34.125 | 0 | 0 | 0 | 0 | 2400 | 633 | 2400 | 186 | 161 | 961 | 0 | 0 | 0 | 200 | 320 | 1656 | 743.7 | 0.0633 | 0.0698 | 0.001 | 0.0054 | 0.0235 | 0.705 | 0.132 | 0.0832 | 0.664 | 0.0129 | 0.0086 | 0.012 | 0.0459 | 0.122 | 2412/14R2 | 133 | 80 | 53 | 0 | 0 | 6.7 | 0 | 29.2 | 0 | 0 | 0 | 0 | 27.2 | 0 | 0 | 13.1 | 34.7 | 0 | 0 | 0 | 0 | 0 | 14.6 | 7.5 | 0 | 0 | 0 | 0 | 1589 | 1580 | 1628 | 1656 | 559.4 | 437.9 | 490.5 | 743.7 | 213.98 | 200.86 | 183.13 | 198.51
2024-12-13 | 50 | Décembre | 2024-12-14 02:05 | 2024-12-14 03:03 | 42258 | 1 | S235JR | 57.15 | 1 | 61 | 123 | 122.7 | 133.152 | 42.133 | 3618 | 238 | 2041 | 5.633 | 21.834 | 54.625 | 74.82 | 77.79 | 0 | 0 | 15.717 | 21 | 26.416 | 33.5 | 0 | 0 | 0 | 0 | 2400 | 633 | 2400 | 185 | 161 | 958 | 0 | 0 | 0 | 200 | 320 | 1630 | 822.3 | 0.0607 | 0.086 | 0.001 | 0.0054 | 0.0211 | 0.58 | 0.134 | 0.0718 | 0.637 | 0.0111 | 0.0086 | 0.012 | 0.042 | 0.121 | 2412/14R2 | 133.5 | 80 | 53.5 | 0 | 0 | 6.9 | 0 | 29.8 | 0 | 0 | 0 | 0 | 28 | 0 | 0 | 13.1 | 35.6 | 0 | 0 | 0 | 0 | 0 | 13.6 | 0 | 6.5 | 0 | 0 | 0 | 1593 | 1618 | 1606 | 1630 | 382.3 | 565.4 | 503.9 | 822.3 | 183.81 | 199 | 197.06 | 220.01
2024-12-13 | 50 | Décembre | 2024-12-14 01:03 | 2024-12-14 02:05 | 42257 | 1 | S235JR | 61.97 | 4 | 62 | 123 | 121.4 | 116.059 | 42.967 | 3498 | 239 | 2054 | 6.2 | 19.839 | 55.375 | 75.27 | 77.33 | 0 | 0 | 16.95 | 22.125 | 26.017 | 33.25 | 0 | 0 | 0 | 0 | 2400 | 1264 | 2400 | 372 | 161 | 959 | 0 | 0 | 0 | 200 | 320 | 1645 | 770.4 | 0.129 | 0.107 | 0.0022 | 0.008 | 0.0238 | 0.459 | 0.12 | 0.103 | 0.435 | 0.0078 | 0.0067 | 0.0152 | 0.0815 | 0.12 | 2412/14R2 | 133.8 | 79.5 | 54.3 | 0 | 0 | 6.8 | 0 | 29.2 | 0 | 0 | 0 | 0 | 27 | 0 | 0 | 13.2 | 36.8 | 0 | 0 | 0 | 0 | 0 | 13.6 | 7.2 | 0 | 0 | 0 | 0 | 1591 | 1581 | 1633 | 1645 | 233 | 282.7 | 695 | 770.4 | 148.48 | 168.13 | 206.02 | 207.07
2024-12-13 | 50 | Décembre | 2024-12-14 00:07 | 2024-12-14 01:03 | 42256 | 1 | S235JR | 56.37 | 2 | 60 | 120 | 119.9 | 116.057 | 41.067 | 3304 | 230 | 1964 | 6.5 | 18.462 | 53.75 | 72.65 | 78.53 | 0 | 0 | 15.633 | 21 | 25.434 | 32.625 | 0 | 0 | 0 | 0 | 2400 | 633 | 2400 | 185 | 322 | 1918 | 0 | 0 | 0 | 200 | 320 | 1651 | 192.1 | 0.0611 | 0.0769 | 0.001 | 0.0042 | 0.0205 | 0.553 | 0.125 | 0.0814 | 0.414 | 0.0052 | 0.0065 | 0.0137 | 0.1 | 0.113 | 2412/14R2 | 133.4 | 77 | 56.4 | 0 | 0 | 7.1 | 0 | 29.3 | 0 | 0 | 0 | 0 | 27 | 0 | 0 | 13.2 | 34.7 | 0 | 0 | 0 | 0 | 0 | 14.7 | 0 | 7.4 | 0 | 0 | 0 | 1600 | 1651 | 1651 | 1651 | 562.1 | 191.9 | 192.1 | 192.1 | 208.35 | 101.71 | 101.79 | 101.79
2024-12-13 | 50 | Décembre | 2024-12-13 17:32 | 2024-12-14 00:07 | 42255 | 1 | S235JR | 65.38333 | 7 | 62 | 119 | 118 | 116.681 | 41.7 | 3277 | 233 | 1941 | 6.167 | 19.297 | 55.125 | 73.87 | 79.32 | 0 | 0 | 15.317 | 20.375 | 26.383 | 34.75 | 0 | 0 | 0 | 0 | 2400 | 631 | 2400 | 185 | 160 | 956 | 0 | 0 | 0 | 200 | 320 | 1632 | 793.8 | 0.0333 | 0.0546 | 0.001 | 0.0038 | 0.0234 | 0.44 | 0.117 | 0.0613 | 0.305 | 0.0026 | 0.0068 | 0.0189 | 0.0794 | 0.103 | 2412/14R2 | 139.7 | 82.5 | 57.2 | 0 | 0 | 6.9 | 0 | 30.2 | 0 | 0 | 0 | 0 | 30.9 | 0 | 0 | 13.1 | 36.7 | 0 | 0 | 0 | 0 | 0 | 14 | 7.9 | 0 | 0 | 0 | 0 | 1601 | 1604 | 1606 | 1632 | 259.8 | 852.1 | 837.8 | 793.8 | 151.06 | 236.77 | 234.44 | 216.33
2024-12-13 | 50 | Décembre | 2024-12-13 16:23 | 2024-12-13 17:32 | 42254 | 1 | DD14A | 68.4 | 1 | 60 | 128 | 125.9 | 90.189 | 46.9 | 4344 | 273 | 1837 | 7.083 | 18.071 | 61.75 | 83.42 | 79 | 0 | 0 | 16.4 | 21.875 | 30.5 | 39.75 | 0 | 0 | 0 | 0 | 2400 | 632 | 2400 | 186 | 0 | 0 | 0 | 0 | 0 | 0 | 495 | 1638 | 1274.3 | 0.0797 | 0.0407 | 0.001 | 0.0062 | 0.0162 | 0.43 | 0.014 | 0.0376 | 0.0279 | 0.0114 | 0.0068 | 0.0097 | 0.0748 | 0.0165 | 2412/13R1 | 145.3 | 82.2 | 63.1 | 0 | 0 | 19.9 | 0 | 89.2 | 0 | 0 | 0 | 0 | 0 | 0 | 0 | 0 | 0 | 0 | 0 | 0 | 0 | 0 | 36.2 | 0 | 0 | 0 | 0 | 0 | 1575 | 1637 | 1630 | 1638 | 388.4 | 1236.5 | 953.2 | 1274.3 | 194.76 | 246.19 | 230.87 | 247.85
2024-12-13 | 50 | Décembre | 2024-12-13 15:07 | 2024-12-13 16:23 | 42253 | 1 | DD14A | 76.65 | 4 | 62 | 121 | 120.9 | 117.563 | 50.367 | 4294 | 271 | 1815 | 6.367 | 19.005 | 65 | 86.43 | 77.43 | 0 | 0 | 17.083 | 22.375 | 33.283 | 42.5 | 0 | 0 | 0 | 0 | 2400 | 632 | 2400 | 184 | 0 | 0 | 0 | 0 | 0 | 0 | 495 | 1702 | 69.6 | 0.0522 | 0.0373 | 0.001 | 0.0055 | 0.0166 | 0.604 | 0.0152 | 0.0341 | 0.0317 | 0.0078 | 0.007 | 0.012 | 0.122 | 0.0166 | 2412/13R1 | 145.4 | 82.3 | 63.1 | 0 | 0 | 19.4 | 0 | 89.7 | 0 | 0 | 0 | 0 | 0 | 0 | 0 | 0 | 0 | 0 | 0 | 0 | 0 | 0 | 36.3 | 0 | 0 | 0 | 0 | 0 | 1549 | 1603 | 1653 | 1702 | 550.3 | 263.5 | 194.3 | 69.6 | 234.55 | 151.01 | 101.54 | -0.28
2024-12-13 | 50 | Décembre | 2024-12-13 14:07 | 2024-12-13 15:07 | 42252 | 1 | DD14A | 59.9 | 2 | 60 | 121 | 120.5 | 117.722 | 44.4 | 3861 | 249 | 1361 | 7.05 | 17.163 | 57.25 | 75.42 | 77.36 | 0 | 0 | 15.4 | 20.625 | 29 | 36.625 | 0 | 0 | 0 | 0 | 2400 | 631 | 2400 | 185 | 0 | 0 | 0 | 0 | 0 | 0 | 495 | 1680 | 1391.4 | 0.0404 | 0.038 | 0.001 | 0.0056 | 0.0261 | 0.567 | 0.0167 | 0.0308 | 0.0369 | 0.0087 | 0.0069 | 0.0109 | 0.111 | 0.0199 | 2412/13R1 | 140.4 | 79 | 61.4 | 0 | 0 | 19.6 | 0 | 84.5 | 0 | 0 | 0 | 0 | 0 | 0 | 0 | 0 | 0 | 0 | 0 | 0 | 0 | 0 | 36.3 | 0 | 0 | 0 | 0 | 0 | 1580 | 1652 | 1664 | 1680 | 641.3 | 940.4 | 1048.6 | 1391.4 | 228.93 | 217.92 | 219.4 | 231.48
2024-12-13 | 50 | Décembre | 2024-12-13 12:46 | 2024-12-13 14:07 | 42251 | 1 | DD14A | 80.32 | 7 | 62 | 121 | 118.7 | 117.791 | 48.15 | 4342 | 261 | 2220 | 6.867 | 17.621 | 62.375 | 85.57 | 77.73 | 0 | 0 | 17.683 | 22.875 | 30.466 | 39.25 | 0 | 0 | 0 | 0 | 2400 | 629 | 2400 | 185 | 0 | 0 | 0 | 0 | 0 | 0 | 450 | 1669 | 1207.5 | 0.0287 | 0.0334 | 0.001 | 0.009 | 0.0181 | 0.362 | 0.0155 | 0.0265 | 0.0361 | 0.0164 | 0.0088 | 0.0084 | 0.0801 | 0.0212 | 2412/13R1 | 140.9 | 79.9 | 61 | 0 | 0 | 19.7 | 0 | 84.9 | 0 | 0 | 0 | 0 | 0 | 0 | 0 | 0 | 0 | 0 | 0 | 0 | 0 | 0 | 36.3 | 0 | 0 | 0 | 0 | 0 | 1600 | 1699 | 1696 | 1669 | 766.4 | 1725.8 | 1735.3 | 1207.5 | 231.15 | 236.97 | 239 | 227.05
2024-12-13 | 50 | Décembre | 2024-12-13 11:38 | 2024-12-13 12:46 | 42250 | 1 | DD14A | 68.57 | 1 | 61 | 120 | 120.6 | 117.919 | 47.85 | 4303 | 270 | 1549 | 6.917 | 17.349 | 61.75 | 82.11 | 77.43 | 0 | 0 | 17.533 | 23.125 | 30.317 | 38.625 | 0 | 0 | 0 | 0 | 3000 | 632 | 2400 | 185 | 0 | 0 | 0 | 0 | 0 | 0 | 450 | 1648 | 1235.7 | 0.0355 | 0.0313 | 0.001 | 0.0037 | 0.0143 | 0.465 | 0.0162 | 0.0252 | 0.0291 | 0.0113 | 0.0064 | 0.0078 | 0.0748 | 0.0185 | 2412/13R1 | 140.4 | 80.9 | 59.5 | 0 | 0 | 19.9 | 0 | 84.2 | 0 | 0 | 0 | 0 | 0 | 0 | 0 | 0 | 0 | 0 | 0 | 0 | 0 | 0 | 36.3 | 0 | 0 | 0 | 0 | 0 | 1568 | 1657 | 1626 | 1648 | 526.2 | 1238.7 | 1195 | 1235.7 | 220.9 | 235.44 | 249.66 | 240.16
2024-12-13 | 50 | Décembre | 2024-12-13 10:21 | 2024-12-13 11:38 | 42249 | 1 | DD14A | 76.68 | 4 | 62 | 120 | 122.2 | 117.535 | 47.283 | 4313 | 262 | 1743 | 6.967 | 17.225 | 60.75 | 81.9 | 77.09 | 0 | 0 | 18.033 | 24.125 | 29.25 | 36.625 | 0 | 0 | 0 | 0 | 3000 | 630 | 2400 | 185 | 0 | 0 | 0 | 0 | 0 | 0 | 495 | 1652 | 193.3 | 0.043 | 0.0387 | 0.001 | 0.0059 | 0.0199 | 0.499 | 0.0162 | 0.0287 | 0.0337 | 0.0125 | 0.0051 | 0.0065 | 0.0792 | 0.0186 | 2412/13R1 | 140.2 | 79.4 | 60.8 | 0 | 0 | 20.9 | 0 | 84.4 | 0 | 0 | 0 | 0 | 0 | 0 | 0 | 0 | 0 | 0 | 0 | 0 | 0 | 0 | 34.9 | 0 | 0 | 0 | 0 | 0 | 1563 | 1638 | 1653 | 1652 | 332.4 | 1433.3 | 196.2 | 193.3 | 189.82 | 256.49 | 102.25 | 101.7
2024-12-13 | 50 | Décembre | 2024-12-13 09:05 | 2024-12-13 10:21 | 42248 | 1 | DD14A | 76.47 | 2 | 60 | 120 | 120.4 | 116.837 | 47.483 | 4142 | 255 | 1519 | 7.033 | 17.062 | 61.25 | 80.94 | 77.4 | 0 | 0 | 17.25 | 23.25 | 30.233 | 38 | 0 | 0 | 0 | 0 | 3000 | 632 | 2400 | 183 | 0 | 0 | 0 | 0 | 0 | 200 | 495 | 1655 | 199.2 | 0.0444 | 0.038 | 0.001 | 0.0031 | 0.016 | 0.91 | 0.0164 | 0.0312 | 0.0276 | 0.0118 | 0.0051 | 0.0072 | 0.113 | 0.0179 | 2412/13R1 | 140.1 | 81.5 | 58.6 | 0 | 0 | 20.3 | 0 | 84.7 | 0 | 0 | 0 | 0 | 0 | 0 | 0 | 0 | 0 | 0 | 0 | 0 | 0 | 0 | 35.1 | 0 | 0 | 0 | 0 | 0 | 1567 | 1624 | 1665 | 1655 | 564.2 | 1075.2 | 1393.7 | 199.2 | 226.58 | 242.98 | 239.75 | 102.29
2024-12-13 | 50 | Décembre | 2024-12-13 07:57 | 2024-12-13 09:05 | 42247 | 1 | DD14A | 67.83 | 7 | 62 | 120 | 117.3 | 116.187 | 50.717 | 4384 | 270 | 1974 | 2.85 | 42.105 | 65.25 | 87.6 | 77.19 | 0 | 0 | 19.733 | 26.75 | 30.984 | 38.375 | 0 | 0 | 0 | 0 | 3000 | 632 | 2400 | 185 | 0 | 0 | 0 | 0 | 0 | 200 | 495 | 1653 | 194.8 | 0.0366 | 0.0319 | 0.001 | 0.0029 | 0.0148 | 0.472 | 0.0166 | 0.0286 | 0.034 | 0.0178 | 0.0058 | 0.0071 | 0.0631 | 0.0192 | 2412/13R1 | 140.2 | 79.5 | 60.7 | 0 | 0 | 28.1 | 0 | 84.4 | 0 | 0 | 0 | 0 | 0 | 0 | 0 | 0 | 0 | 0 | 0 | 0 | 0 | 0 | 27.7 | 0 | 0 | 0 | 0 | 0 | 1654 | 1657 | 1652 | 1653 | 197.4 | 200.5 | 193.3 | 194.8 | 102.16 | 101.68 | 101.7 | 101.73
2024-12-13 | 50 | Décembre | 2024-12-13 06:45 | 2024-12-13 07:57 | 42246 | 1 | DD14A | 71.42 | 1 | 62 | 120 | 120.9 | 135.782 | 48.7 | 4101 | 257 | 1772 | 2.833 | 42.353 | 63 | 83.61 | 77.62 | 0 | 0 | 18.633 | 24.875 | 30.066 | 38 | 0 | 0 | 0 | 0 | 3000 | 636 | 2400 | 185 | 0 | 0 | 0 | 0 | 0 | 200 | 495 | 1660 | 1298.9 | 0.035 | 0.036 | 0.001 | 0.0041 | 0.0157 | 0.599 | 0.0197 | 0.0246 | 0.034 | 0.0087 | 0.0065 | 0.0115 | 0.0446 | 0.0219 | 2412/13R1 | 140.8 | 81.6 | 59.2 | 0 | 0 | 28.3 | 0 | 84.3 | 0 | 0 | 0 | 0 | 0 | 0 | 0 | 0 | 0 | 0 | 0 | 0 | 0 | 0 | 28.2 | 0 | 0 | 0 | 0 | 0 | 1582 | 1616 | 1651 | 1660 | 656.9 | 1073.1 | 1190.7 | 1298.9 | 229.61 | 247.19 | 235.8 | 237.3
2024-12-13 | 50 | Décembre | 2024-12-13 05:40 | 2024-12-13 06:45 | 42245 | 1 | SAE1006 | 65.7 | 4 | 62 | 125 | 125.9 | 116.843 | 44.583 | 3718 | 242 | 1509 | 2.95 | 42.373 | 57.75 | 76.07 | 77.72 | 0 | 0 | 0.133 | 0 | 0 | 0 | 0 | 0 | 7.367 | 9.125 | 2400 | 633 | 2400 | 188 | 160 | 0 | 360 | 0 | 0 | 300 | 435 | 1680 | 1372.1 | 0.0264 | 0.0439 | 0.001 | 0.0034 | 0.0124 | 0.561 | 0.0326 | 0.021 | 0.22 | 0.0155 | 0.0059 | 0.0094 | 0.0726 | 0.036 | 2412/13R1 | 140.7 | 80.4 | 60.3 | 0 | 0 | 0 | 0 | 140.7 | 0 | 0 | 0 | 0 | 0 | 0 | 0 | 0 | 0 | 0 | 0 | 0 | 0 | 0 | 0 | 0 | 0 | 0 | 0 | 0 | 1566 | 1698 | 1686 | 1680 | 690.5 | 1641.8 | 1571.4 | 1372.1 | 241.99 | 233.85 | 237.15 | 230.45
2024-12-12 | 50 | Décembre | 2024-12-13 04:48 | 2024-12-13 05:40 | 42244 | 1 | SAE1006 | 51.18 | 2 | 60 | 126 | 122.5 | 116.381 | 39.05 | 3141 | 228 | 743 | 2.967 | 42.472 | 51.5 | 64.89 | 79.13 | 0 | 0 | 0.033 | 0 | 0 | 0 | 0 | 0 | 2.7 | 3.25 | 2400 | 632 | 2400 | 186 | 322 | 0 | 776 | 0 | 0 | 300 | 445 | 1669 | 1181 | 0.0557 | 0.0505 | 0.001 | 0.0036 | 0.0222 | 0.371 | 0.12 | 0.0336 | 0.285 | 0.0206 | 0.0061 | 0.0114 | 0.0815 | 0.121 | 2412/12R3 | 135.2 | 78.7 | 56.5 | 0 | 0 | 7.1 | 0 | 30.9 | 0 | 0 | 0 | 0 | 26.5 | 0 | 0 | 12.5 | 36.8 | 0 | 0 | 0 | 0 | 0 | 13.8 | 7.6 | 0 | 0 | 0 | 0 | 1618 | 1632 | 1650 | 1669 | 791.1 | 852.9 | 978.4 | 1181 | 223.69 | 221.61 | 221.92 | 225.42
2024-12-12 | 50 | Décembre | 2024-12-13 03:53 | 2024-12-13 04:48 | 42243 | 1 | SAE1006 | 55 | 7 | 63 | 128 | 126.9 | 135.879 | 40.9 | 3362 | 232 | 965 | 3.967 | 32.269 | 55.5 | 70.48 | 81.42 | 0 | 0 | 0.05 | 0 | 0 | 0 | 0 | 0 | 34.016 | 46.75 | 2400 | 633 | 2400 | 184 | 161 | 0 | 380 | 0 | 0 | 300 | 430 | 1656 | 1090.6 | 0.047 | 0.0563 | 0.001 | 0.0034 | 0.022 | 0.581 | 0.125 | 0.0304 | 0.279 | 0.0214 | 0.007 | 0.0082 | 0.0533 | 0.123 | 2412/12R3 | 135.8 | 80.1 | 55.7 | 0 | 0 | 7.5 | 0 | 31.3 | 0 | 0 | 0 | 0 | 26 | 0 | 0 | 12.3 | 36.7 | 0 | 0 | 0 | 0 | 0 | 14.6 | 0 | 7.4 | 0 | 0 | 0 | 1653 | 1621 | 1649 | 1656 | 194.8 | 761.5 | 1030.2 | 1090.6 | 101.73 | 219.26 | 226.25 | 226.63
2024-12-12 | 50 | Décembre | 2024-12-13 02:57 | 2024-12-13 03:53 | 42242 | 1 | SAE1006 | 56.65 | 1 | 61 | 128 | 126.4 | 116.668 | 42.867 | 3601 | 241 | 1113 | 5.167 | 24.774 | 56.375 | 72.72 | 78.91 | 0 | 0 | 0.133 | 0.125 | 0 | 0 | 0 | 0 | 6.717 | 8.375 | 2400 | 632 | 2400 | 186 | 322 | 0 | 760 | 0 | 0 | 300 | 408 | 1635 | 1023.9 | 0.0428 | 0.0552 | 0.001 | 0.004 | 0.022 | 0.704 | 0.135 | 0.0241 | 0.269 | 0.0116 | 0.0071 | 0.0115 | 0.0473 | 0.131 | 2412/12R3 | 135.8 | 80.7 | 55.1 | 0 | 0 | 6.6 | 0 | 31.2 | 0 | 0 | 0 | 0 | 25.5 | 0 | 0 | 14.1 | 36.4 | 0 | 0 | 0 | 0 | 0 | 14.4 | 7.6 | 0 | 0 | 0 | 0 | 1581 | 1625 | 1629 | 1635 | 763.7 | 932.6 | 718.5 | 1023.9 | 241.23 | 231.98 | 210.64 | 233.41
2024-12-12 | 50 | Décembre | 2024-12-13 02:01 | 2024-12-13 02:57 | 42241 | 1 | SAE1006 | 56.3 | 4 | 61 | 125 | 124.5 | 116.974 | 39.933 | 3184 | 231 | 915 | 5.033 | 24.834 | 52.5 | 66.74 | 78.88 | 0 | 0 | 0.133 | 0.125 | 0 | 0 | 0 | 0 | 3.8 | 4.25 | 2400 | 634 | 2400 | 184 | 322 | 0 | 756 | 0 | 0 | 300 | 378 | 1631 | 928.2 | 0.0466 | 0.0658 | 0.001 | 0.0042 | 0.021 | 0.665 | 0.123 | 0.0351 | 0.28 | 0.017 | 0.0067 | 0.012 | 0.0787 | 0.122 | 2412/12R3 | 135.4 | 78.3 | 57.1 | 0 | 0 | 6.4 | 0 | 30 | 0 | 0 | 0 | 0 | 27.8 | 0 | 0 | 13.9 | 36.5 | 0 | 0 | 0 | 0 | 0 | 13.5 | 0 | 7.3 | 0 | 0 | 0 | 1593 | 1601 | 1655 | 1631 | 626 | 825.2 | 1117.1 | 928.2 | 220.08 | 236.04 | 228.94 | 228.37
2024-12-12 | 50 | Décembre | 2024-12-13 01:02 | 2024-12-13 02:01 | 42240 | 1 | SAE1006 | 58.17 | 2 | 60 | 128 | 126.6 | 137.273 | 43.917 | 3658 | 247 | 1155 | 6.05 | 21.157 | 56.875 | 73.58 | 77.7 | 0 | 0 | 0.033 | 0 | 0 | 0 | 0 | 0 | 6.533 | 8.375 | 2400 | 632 | 2400 | 184 | 161 | 0 | 377 | 0 | 0 | 300 | 378 | 1625 | 921.1 | 0.0443 | 0.0583 | 0.001 | 0.004 | 0.0236 | 0.525 | 0.131 | 0.0313 | 0.259 | 0.0162 | 0.0074 | 0.011 | 0.0411 | 0.124 | 2412/12R3 | 135.7 | 80.3 | 55.4 | 0 | 0 | 6.8 | 0 | 28.8 | 0 | 0 | 0 | 0 | 27.9 | 0 | 0 | 14.2 | 36.2 | 0 | 0 | 0 | 0 | 0 | 14.2 | 7.6 | 0 | 0 | 0 | 0 | 1553 | 1616 | 1630 | 1625 | 534.5 | 1001.8 | 1227.1 | 921.1 | 230.22 | 242.14 | 249.43 | 231.07
2024-12-12 | 50 | Décembre | 2024-12-13 00:04 | 2024-12-13 01:02 | 42239 | 1 | SAE1006 | 58.77 | 7 | 62 | 125 | 122.1 | 117.503 | 46.167 | 3698 | 242 | 1128 | 5.467 | 22.866 | 57.5 | 74.2 | 74.73 | 0 | 0 | 0.133 | 0 | 0 | 0 | 0 | 0 | 43.383 | 35.75 | 2400 | 632 | 2400 | 184 | 161 | 0 | 370 | 0 | 0 | 300 | 393 | 1621 | 973.2 | 0.0461 | 0.0647 | 0.001 | 0.0041 | 0.0242 | 0.547 | 0.132 | 0.0301 | 0.248 | 0.0157 | 0.0059 | 0.012 | 0.0896 | 0.121 | 2412/12R3 | 136.2 | 80.5 | 55.7 | 0 | 0 | 7.8 | 0 | 31.3 | 0 | 0 | 0 | 0 | 24.6 | 0 | 0 | 13.7 | 36.6 | 0 | 0 | 0 | 0 | 0 | 14.6 | 0 | 7.6 | 0 | 0 | 0 | 1652 | 1596 | 1646 | 1621 | 193.3 | 872.8 | 1174.7 | 973.2 | 101.7 | 242.89 | 237.52 | 237.29
2024-12-12 | 50 | Décembre | 2024-12-12 17:19 | 2024-12-13 00:04 | 42238 | 2 | SAE1006 | 61.79667 | 1 | 61 | 121 | 120 | 117.809 | 46.133 | 3851 | 255 | 1649 | 5.85 | 20.684 | 59 | 78.35 | 76.73 | 0 | 0 | 0.017 | 0 | 0 | 0 | 0 | 0 | 2.583 | 2.875 | 2400 | 632 | 2400 | 184 | 161 | 0 | 378 | 0 | 0 | 300 | 438 | 1654 | 197.7 | 0.0608 | 0.0789 | 0.001 | 0.0035 | 0.0206 | 0.51 | 0.103 | 0.0253 | 0.263 | 0.0135 | 0.0064 | 0.0155 | 0.0883 | 0.106 | 2412/12R3 | 139 | 81.8 | 57.2 | 0 | 0 | 6.8 | 0 | 33.9 | 0 | 0 | 0 | 0 | 26.4 | 0 | 0 | 13.3 | 37.1 | 0 | 0 | 0 | 0 | 0 | 14.4 | 7.1 | 0 | 0 | 0 | 0 | 1652 | 1760 | 1761 | 1654 | 193.1 | 388.8 | 390.6 | 197.7 | 101.63 | 94.63 | 94.43 | 102.27
2024-12-12 | 50 | Décembre | 2024-12-12 16:02 | 2024-12-12 17:19 | 42237 | 1 | DD13C | 76.72 | 4 | 62 | 126 | 123.2 | 118.135 | 44.05 | 3710 | 240 | 1514 | 7.783 | 16.188 | 57.25 | 75.56 | 77.98 | 0 | 0 | 15.617 | 20.75 | 28.434 | 36.5 | 0 | 0 | 0 | 0 | 2400 | 632 | 2400 | 184 | 161 | 0 | 133 | 0 | 0 | 300 | 420 | 1658 | 1103.5 | 0.0446 | 0.0408 | 0.001 | 0.0035 | 0.0241 | 0.498 | 0.112 | 0.0233 | 0.129 | 0.0167 | 0.0068 | 0.0109 | 0.0576 | 0.111 | 2412/12R2 | 135.4 | 80.1 | 55.3 | 0 | 0 | 6.7 | 0 | 31.4 | 0 | 0 | 0 | 0 | 26.5 | 0 | 0 | 13.1 | 36.8 | 0 | 0 | 0 | 0 | 0 | 13.7 | 7.2 | 0 | 0 | 0 | 0 | 1588 | 1675 | 1667 | 1658 | 750.1 | 1280.7 | 1205.2 | 1103.5 | 236.1 | 228.11 | 227.99 | 226.41
2024-12-12 | 50 | Décembre | 2024-12-12 14:53 | 2024-12-12 16:02 | 42236 | 1 | DD13C | 69.33 | 2 | 61 | 126 | 124.9 | 114.922 | 44.483 | 3687 | 242 | 1653 | 8.983 | 14.026 | 56.375 | 75.2 | 76.04 | 0 | 0 | 16.667 | 22 | 27.816 | 34.25 | 0 | 0 | 0 | 0 | 2400 | 631 | 2400 | 185 | 160 | 0 | 133 | 0 | 0 | 300 | 450 | 1660 | 1191.8 | 0.056 | 0.0573 | 0.001 | 0.0031 | 0.023 | 0.48 | 0.119 | 0.0309 | 0.132 | 0.0193 | 0.0058 | 0.0088 | 0.0706 | 0.119 | 2412/12R2 | 135.6 | 81 | 54.6 | 0 | 0 | 6.8 | 0 | 31.3 | 0 | 0 | 0 | 0 | 27.1 | 0 | 0 | 13.1 | 36 | 0 | 0 | 0 | 0 | 0 | 14.6 | 6.7 | 0 | 0 | 0 | 0 | 1652 | 1628 | 1655 | 1660 | 193.3 | 842.4 | 999.7 | 1191.8 | 101.7 | 222.88 | 220.78 | 230.98
2024-12-12 | 50 | Décembre | 2024-12-12 13:31 | 2024-12-12 14:53 | 42235 | 1 | DD13C | 81.27 | 7 | 64 | 127 | 125.7 | 134.307 | 47.283 | 4018 | 252 | 2008 | 9.283 | 13.68 | 58.125 | 79.44 | 73.76 | 0 | 0 | 16.867 | 21.25 | 30.417 | 36.875 | 0 | 0 | 0 | 0 | 2400 | 632 | 2400 | 184 | 161 | 0 | 132 | 0 | 0 | 300 | 430 | 1640 | 1025 | 0.0515 | 0.0679 | 0.001 | 0.0037 | 0.0228 | 0.535 | 0.12 | 0.0214 | 0.136 | 0.0083 | 0.0058 | 0.0176 | 0.0557 | 0.118 | 2412/12R2 | 135.8 | 80.8 | 55 | 0 | 0 | 6.8 | 0 | 30.7 | 0 | 0 | 0 | 0 | 26.5 | 0 | 0 | 13.3 | 36.3 | 0 | 0 | 0 | 0 | 0 | 14.6 | 7.6 | 0 | 0 | 0 | 0 | 1574 | 1599 | 1630 | 1640 | 498.2 | 734.7 | 858.3 | 1025 | 213.62 | 228.59 | 223.16 | 230.77
2024-12-12 | 50 | Décembre | 2024-12-12 12:27 | 2024-12-12 13:31 | 42234 | 1 | DD13C | 64.12 | 1 | 63 | 127 | 126 | 115.552 | 44.267 | 3999 | 239 | 2654 | 2.8 | 45.357 | 56.875 | 80.74 | 77.09 | 0 | 0 | 13.817 | 18.5 | 30.45 | 38.25 | 0 | 0 | 0 | 0 | 2400 | 632 | 2400 | 185 | 161 | 0 | 133 | 0 | 0 | 300 | 420 | 1651 | 191.6 | 0.0557 | 0.0596 | 0.001 | 0.0034 | 0.0237 | 0.452 | 0.116 | 0.0277 | 0.135 | 0.0085 | 0.0067 | 0.0173 | 0.0719 | 0.119 | 2412/12R2 | 125.8 | 76.5 | 49.3 | 0 | 0 | 6.9 | 0 | 25.8 | 0 | 0 | 0 | 0 | 25.7 | 0 | 0 | 12.9 | 31.5 | 0 | 0 | 0 | 0 | 0 | 14.4 | 8.6 | 0 | 0 | 0 | 0 | 1583 | 1638 | 1644 | 1651 | 747.9 | 958.5 | 1137.1 | 191.6 | 238.61 | 226.93 | 236.22 | 101.59
2024-12-12 | 50 | Décembre | 2024-12-12 11:33 | 2024-12-12 12:27 | 42233 | 1 | DD13B | 54.37 | 4 | 63 | 128 | 125.5 | 112.263 | 41.667 | 3453 | 233 | 1726 | 2.65 | 48.302 | 55 | 73.38 | 79.2 | 0 | 0 | 14.833 | 20.375 | 26.833 | 34.625 | 0 | 0 | 0 | 0 | 2400 | 630 | 2400 | 184 | 320 | 0 | 244 | 0 | 0 | 300 | 420 | 1627 | 1075.8 | 0.0562 | 0.0617 | 0.001 | 0.0031 | 0.0251 | 0.437 | 0.131 | 0.0287 | 0.13 | 0.0106 | 0.0054 | 0.0146 | 0.083 | 0.13 | 2412/12R1 | 135.1 | 78.3 | 56.8 | 0 | 0 | 6.6 | 0 | 21.2 | 0 | 0 | 0 | 0 | 31.1 | 0 | 0 | 14.6 | 41.4 | 0 | 0 | 0 | 0 | 0 | 13.9 | 6.3 | 0 | 0 | 0 | 0 | 1602 | 1609 | 1622 | 1627 | 676.1 | 888 | 1045.1 | 1075.8 | 220.85 | 237.08 | 241.99 | 241.39
2024-12-12 | 50 | Décembre | 2024-12-12 10:38 | 2024-12-12 11:33 | 42232 | 1 | DD13B | 55 | 2 | 61 | 126 | 120.9 | 118.946 | 42.45 | 3506 | 237 | 1677 | 2.683 | 46.957 | 54.625 | 72.98 | 77.21 | 0 | 0 | 14.283 | 18.75 | 28.167 | 35.875 | 0 | 0 | 0 | 0 | 2400 | 634 | 2400 | 185 | 160 | 0 | 122 | 0 | 0 | 200 | 450 | 1630 | 1223.7 | 0.0505 | 0.0836 | 0.001 | 0.0043 | 0.0246 | 0.447 | 0.143 | 0.0215 | 0.136 | 0.0104 | 0.0058 | 0.0143 | 0.0784 | 0.134 | 2412/12R1 | 135.3 | 78.4 | 56.9 | 0 | 0 | 6.7 | 0 | 21.4 | 0 | 0 | 0 | 0 | 31.3 | 0 | 0 | 14.7 | 40.5 | 0 | 0 | 0 | 0 | 0 | 14.2 | 6.5 | 0 | 0 | 0 | 0 | 1652 | 1630 | 1630 | 1630 | 193.1 | 1344.2 | 1282.5 | 1223.7 | 101.63 | 256.13 | 252.68 | 249.23
2024-12-12 | 50 | Décembre | 2024-12-12 09:33 | 2024-12-12 10:38 | 42231 | 1 | DD13B | 64.63 | 7 | 64 | 126 | 123 | 119.194 | 46.167 | 4121 | 303 | 1707 | 3.083 | 40.865 | 58.875 | 79.47 | 76.52 | 0 | 0 | 11.683 | 15.375 | 10.75 | 14.5 | 14.25 | 18.375 | 9.483 | 10.5 | 2400 | 633 | 2400 | 183 | 160 | 0 | 122 | 0 | 0 | 200 | 420 | 1656 | 199 | 0.0392 | 0.0591 | 0.001 | 0.0035 | 0.0222 | 0.53 | 0.128 | 0.0195 | 0.116 | 0.0101 | 0.0064 | 0.0148 | 0.0742 | 0.127 | 2412/11R1 | 141.3 | 57.5 | 51.2 | 32.6 | 0 | 0 | 0 | 35.7 | 0 | 0 | 0 | 0 | 30.4 | 0 | 0 | 21.2 | 39.9 | 0 | 0 | 0 | 0 | 0 | 14.1 | 0 | 0 | 0 | 0 | 0 | 1573 | 1619 | 1656 | 1656 | 736.2 | 1289.6 | 199 | 199 | 242.89 | 259.07 | 101.67 | 101.67
2024-12-12 | 50 | Décembre | 2024-12-12 08:37 | 2024-12-12 09:33 | 42230 | 1 | DD13B | 56.53 | 1 | 63 | 119 | 116.3 | 119.515 | 41.333 | 3527 | 297 | 1005 | 3.25 | 36.615 | 54.375 | 70.27 | 78.93 | 0 | 0 | 11.967 | 15.75 | 11.5 | 15.125 | 13.2 | 17.5 | 4.667 | 6 | 2400 | 632 | 2400 | 184 | 160 | 0 | 124 | 0 | 0 | 200 | 435 | 1626 | 1135.6 | 0.046 | 0.0548 | 0.001 | 0.0041 | 0.0239 | 0.48 | 0.123 | 0.0296 | 0.126 | 0.015 | 0.0066 | 0.0096 | 0.0619 | 0.124 | 2412/11R1 | 141.8 | 59.3 | 50.7 | 31.8 | 0 | 0 | 0 | 35.9 | 0 | 0 | 0 | 0 | 29.2 | 0 | 0 | 21 | 41.9 | 0 | 0 | 0 | 0 | 0 | 13.8 | 0 | 0 | 0 | 0 | 0 | 1560 | 1633 | 1651 | 1626 | 690.3 | 1060.6 | 1304.8 | 1135.6 | 245.24 | 237.08 | 242.52 | 245.91
2024-12-12 | 50 | Décembre | 2024-12-06 18:12 | 2024-12-12 08:37 | 42229 | 1 | DD13B | 94.11333 | 4 | 64 | 118 | 113 | 119.601 | 54.383 | 4801 | 284 | 3044 | 3.083 | 38.27 | 67.25 | 95.3 | 74.2 | 0 | 0 | 0.067 | 0 | 0 | 0 | 0 | 0 | 10.083 | 10.875 | 3400 | 628 | 3400 | 184 | 159 | 0 | 123 | 0 | 0 | 700 | 420 | 1641 | 1168.6 | [7 empty] | 0.0283 | 0.114 | 0.0066 | 0.0066 | 0.0273 | 0.0902 | 0.124 | 2412/11R1 | 141.6 | 59.6 | 50.4 | 31.6 | 0 | 0 | 0 | 35.6 | 0 | 0 | 0 | 0 | 27.9 | 0 | 0 | 21.4 | 42 | 0 | 0 | 0 | 0 | 0 | 14.7 | 0 | 0 | 0 | 0 | 0 | 1653 | 1654 | 1645 | 1641 | 195.9 | 1400.9 | 1374.1 | 1168.6 | 102.14 | 246.11 | 249.59 | 239.86
2024-12-06 | 49 | Décembre | 2024-12-06 17:15 | 2024-12-06 18:12 | 42228 | 1 | SAE1006 | 57.27 | 2 | 60 | 133 | 133.7 | 118.2 | 38.267 | 3473 | 271 | 1385 | 2.817 | 47.219 | 49.5 | 66.7 | 77.61 | 0 | 0 | 0.033 | 0 | 0 | 0 | 0 | 0 | 3.35 | 2.875 | 2400 | 633 | 2400 | 185 | 161 | 0 | 376 | 0 | 0 | 400 | 438 | 1637 | 1127.2 | 0.0546 | 0.0755 | 0.001 | 0.0051 | 0.0303 | 0.288 | 0.162 | 0.0413 | 0.288 | 0.0076 | 0.006 | 0.0152 | 0.0792 | 0.16 | 2412/05R5 | 130.4 | 57.8 | 47.1 | 25.5 | 0 | 0 | 0 | 10.2 | 0 | 0 | 0 | 0 | 52 | 0 | 0 | 11.3 | 56.9 | 0 | 0 | 0 | 0 | 0 | 0 | 0 | 0 | 0 | 0 | 0 | 1640 | 1611 | 1624 | 1637 | 990.2 | 822.9 | 927.8 | 1127.2 | 228.23 | 230.4 | 232.15 | 239.38
2024-12-06 | 49 | Décembre | 2024-12-06 16:15 | 2024-12-06 17:15 | 42227 | 1 | SAE1006 | 59.28 | 1 | 62 | 121 | 122.8 | 122.545 | 37.983 | 3299 | 259 | 1059 | 2.817 | 42.959 | 50.625 | 65.91 | 79.97 | 0 | 0 | 0.083 | 0 | 0 | 0 | 0 | 0 | 1.8 | 1.75 | 2400 | 633 | 2400 | 185 | 161 | 0 | 378 | 0 | 0 | 400 | 450 | 1654 | 1153.7 | 0.0525 | 0.0886 | 0.001 | 0.0051 | 0.0285 | 0.517 | 0.158 | 0.0445 | 0.317 | 0.0157 | 0.0066 | 0.0124 | 0.0939 | 0.159 | 2412/05R5 | 135.2 | 57.9 | 46.1 | 31.2 | 0 | 0 | 0 | 12.1 | 0 | 0 | 0 | 0 | 46.3 | 0 | 0 | 19.8 | 49.7 | 0 | 0 | 0 | 0 | 0 | 0 | 7.3 | 0 | 0 | 0 | 0 | 1628 | 1648 | 1654 |  | 832 | 1069.9 | 1153.7 |  | 221.96 | 229.57 | 231.85
2024-12-06 | 49 | Décembre | 2024-12-06 15:10 | 2024-12-06 16:15 | 42226 | 1 | SAE1006 | 64.73 | 7 | 63 | 124 | 125.2 | 122.521 | 41.5 | 3756 | 269 | 1047 | 2.933 | 42.273 | 54.625 | 71.27 | 78.98 | 0 | 0 | 0.1 | 0 | 0 | 0 | 0 | 0 | 0 | 0 | 2400 | 632 | 2400 | 185 | 161 | 0 | 375 | 0 | 0 | 0 | 370 | 1622 | 964.9 | 0.077 | 0.108 | 0.001 | 0.0046 | 0.0314 | 0.574 | 0.155 | 0.0364 | 0.32 | 0.0179 | 0.0059 | 0.0109 | 0.0995 | 0.153 | 2412/05R5 | 135.5 | 54.9 | 43 | 37.6 | 0 | 0 | 0 | 12.3 | 0 | 0 | 0 | 0 | 46.6 | 0 | 0 | 20.2 | 48.6 | 0 | 0 | 0 | 0 | 0 | 0 | 0 | 7.8 | 0 | 0 | 0 | 1589 | 1659 | 1629 | 1622 | 459.9 | 920.9 | 950.9 | 964.9 | 199.58 | 212.58 | 231.24 | 236.12
2024-12-06 | 49 | Décembre | 2024-12-06 14:10 | 2024-12-06 15:10 | 42225 | 1 | SAE1006 | 60.88 | 4 | 63 | 126 | 127.4 | 122.665 | 39 | 3463 | 266 | 1157 | 2.917 | 43.2 | 51.875 | 68.08 | 79.81 | 0 | 0 | 0 | 0 | 0 | 0 | 0 | 0 | 1.883 | 2 | 2400 | 633 | 2400 | 186 | 161 | 0 | 379 | 0 | 0 | 400 | 400 | 1652 | 1080.2 | 0.0527 | 0.0747 | 0.001 | 0.0033 | 0.021 | 0.248 | 0.149 | 0.0418 | 0.309 | 0.0202 | 0.0052 | 0.0101 | 0.102 | 0.15 | 2412/05R5 | 134.8 | 56.6 | 45 | 33.2 | 0 | 0 | 0 | 12.3 | 0 | 0 | 0 | 0 | 46.1 | 0 | 0 | 19.7 | 49.3 | 0 | 0 | 0 | 0 | 0 | 0 | 7.4 | 0 | 0 | 0 | 0 | 1641 | 1658 | 1656 | 1652 | 865.5 | 975.3 | 923.4 | 1080.2 | 217.8 | 217.34 | 214.41 | 228.1
2024-12-06 | 49 | Décembre | 2024-12-06 13:14 | 2024-12-06 14:10 | 42224 | 1 | SAE1006 | 55.18 | 2 | 61 | 125 | 125.8 | 122.704 | 39.233 | 3383 | 273 | 1635 | 3.067 | 40.761 | 51.625 | 69.59 | 78.95 | 0 | 0 | 0.117 | 0.125 | 0 | 0 | 0 | 0 | 2.2 | 2.375 | 2400 | 634 | 2400 | 186 | 162 | 0 | 379 | 0 | 0 | 400 | 370 | 1647 | 971.4 | 0.0509 | 0.0934 | 0.001 | 0.0053 | 0.0292 | 0.56 | 0.139 | 0.0444 | 0.325 | 0.0191 | 0.0058 | 0.0091 | 0.0994 | 0.144 | 2412/05R5 | 136.3 | 57.2 | 43.4 | 35.7 | 0 | 0 | 0 | 12.9 | 0 | 0 | 0 | 0 | 46.7 | 0 | 0 | 20.3 | 49 | 0 | 0 | 0 | 0 | 0 | 0 | 0 | 7.4 | 0 | 0 | 0 | 1614 | 1659 | 1647 |  | 779.2 | 949.5 | 971.4 |  | 224.75 | 214.82 | 223.02
2024-12-06 | 49 | Décembre | 2024-12-06 11:57 | 2024-12-06 13:14 | 42223 | 1 | SAE1006 | 77.22 | 1 | 62 | 127 | 128.2 | 122.539 | 40.633 | 3572 | 274 | 1820 | 3.25 | 39.077 | 52.375 | 71.67 | 77.34 | 0 | 0 | 0.017 | 0 | 0 | 0 | 0 | 0 | 3.6 | 3.625 | 2400 | 634 | 2400 | 186 | 161 | 0 | 377 | 0 | 0 | 400 | 345 | 1646 | 988 | 0.0536 | 0.0866 | 0.001 | 0.0052 | 0.0295 | 0.277 | 0.158 | 0.0489 | 0.326 | 0.0166 | 0.0065 | 0.0136 | 0.0854 | 0.162 | 2412/05R5 | 135.6 | 55.4 | 44.7 | 35.5 | 0 | 0 | 0 | 12.3 | 0 | 0 | 0 | 0 | 47 | 0 | 0 | 20.3 | 49.3 | 0 | 0 | 0 | 0 | 0 | 0 | 6.7 | 0 | 0 | 0 | 0 | 1633 | 1629 | 1682 | 1646 | 883.8 | 897.3 | 1296.6 | 988 | 223.68 | 226.97 | 225.21 | 224.81
2024-12-06 | 49 | Décembre | 2024-12-06 09:22 | 2024-12-06 11:57 | 42222 | 1 | SAE1006 | 155.35 | 7 | 63 | 127 | 127.4 | 122.369 | 44.617 | 4051 | 297 | 2444 | 3.233 | 39.278 | 55.625 | 79.01 | 74.8 | 0 | 0 | 0.05 | 0 | 0 | 0 | 0 | 0 | 4.8 | 4.5 | 2400 | 633 | 2400 | 184 | 322 | 0 | 744 | 0 | 0 | 400 | 450 | 1656 | 1251.2 | 0.037 | 0.0804 | 0.001 | 0.0042 | 0.0291 | 0.799 | 0.166 | 0.039 | 0.293 | 0.016 | 0.0061 | 0.0132 | 0.137 | 0.168 | 2412/05R5 | 135.8 | 55.8 | 47.4 | 32.6 | 0 | 0 | 0 | 14 | 0 | 0 | 0 | 0 | 47.2 | 0 | 0 | 20.2 | 47.2 | 0 | 0 | 0 | 0 | 0 | 0 | 0 | 7.2 | 0 | 0 | 0 | 1610 | 1677 | 1656 | 1656 | 1035.6 | 1379.6 | 1244.3 | 1251.2 | 247.84 | 232.48 | 236.32 | 236.72
2024-12-06 | 49 | Décembre | 2024-12-06 08:19 | 2024-12-06 09:22 | 42221 | 1 | SAE1006 | 62.65 | 4 | 62 | 126 | 123.2 | 122.525 | 38.5 | 3340 | 268 | 1486 | 4.167 | 30.24 | 50.125 | 67.32 | 78.12 | 0 | 0 | 0.083 | 0 | 0 | 0 | 0 | 0 | 3.05 | 3.5 | 2400 | 1270 | 2400 | 370 | 161 | 0 | 374 | 0 | 0 | 400 | 420 | 1632 | 1135.2 | 0.0545 | 0.0733 | 0.001 | 0.0044 | 0.0282 | 0.499 | 0.156 | 0.0417 | 0.163 | 0.0087 | 0.0055 | 0.0149 | 0.084 | 0.162 | 2412/05R5 | 135.4 | 54.7 | 44.7 | 36 | 0 | 0 | 0 | 20.5 | 0 | 0 | 0 | 0 | 46.6 | 0 | 0 | 20.2 | 40.3 | 0 | 0 | 0 | 0 | 0 | 0 | 7.8 | 0 | 0 | 0 | 0 | 1592 | 1632 | 1637 | 1632 | 716.2 | 1012.2 | 1010.6 | 1135.2 | 230.52 | 234.2 | 231.36 | 242.62
2024-12-06 | 49 | Décembre | 2024-12-06 07:23 | 2024-12-06 08:19 | 42220 | 1 | SAE1006 | 56.32 | 2 | 61 | 125 | 124.9 | 103.16 | 40.433 | 3559 | 278 | 1519 | 2.95 | 42.373 | 53.25 | 71.28 | 79.02 | 0 | 0 | 0.133 | 0 | 0 | 0 | 0 | 0 | 3.1 | 3.875 | 2400 | 1268 | 2400 | 372 | 161 | 0 | 379 | 0 | 0 | 400 | 420 | 1630 | 1131.1 | [7 empty] | 0.0303 | 0.288 | 0.0155 | 0.0062 | 0.0108 | 0.0831 | 0.173 | 2412/05R5 | 135.4 | 56.8 | 47.2 | 31.4 | 0 | 0 | 0 | 20.1 | 0 | 0 | 0 | 0 | 46.4 | 0 | 0 | 19.9 | 41.6 | 0 | 0 | 0 | 0 | 0 | 0 | 0 | 7.4 | 0 | 0 | 0 | 1610 | 1595 | 1632 | 1630 | 796.4 | 817.4 | 1116.5 | 1131.1 | 228.54 | 238.61 | 241.4 | 243.45
2024-12-06 | 49 | Décembre | 2024-12-06 05:55 | 2024-12-06 07:23 | 42219 | 1 | DD13C | 87.68 | 1 | 61 | 124 | 124.3 | 115.47 | 39.467 | 3514 | 282 | 1166 | 2.817 | 44.024 | 51.125 | 67.59 | 77.72 | 0 | 0 | 11.017 | 14.75 | 11.217 | 14.75 | 14.433 | 18.125 | 2.8 | 3.375 | 2400 | 632 | 2400 | 186 | 161 | 0 | 134 | 0 | 0 | 400 | 420 | 1653 | 194.5 | 0.0682 | 0.0805 | 0.001 | 0.0047 | 0.0276 | 0.42 | 0.163 | 0.0371 | 0.141 | 0.0066 | 0.0052 | 0.0175 | 0.101 | 0.166 | 2412/05R2 | 135.6 | 54.1 | 46.8 | 34.7 | 0 | 0 | 0 | 19.7 | 0 | 0 | 0 | 0 | 46.6 | 0 | 0 | 20.3 | 41.2 | 0 | 0 | 0 | 0 | 0 | 0 | 7.8 | 0 | 0 | 0 | 0 | 1539 | 1653 | 1656 | 1653 | 552.7 | 194.5 | 199 | 194.5 | 240.31 | 101.62 | 101.67 | 101.62
2024-12-05 | 49 | Décembre | 2024-12-06 04:58 | 2024-12-06 05:55 | 42218 | 1 | DD13C | 57.65 | 7 | 63 | 125 | 123.6 | 114.53 | 38.333 | 3182 | 273 | 1290 | 2.933 | 42.614 | 49 | 64.94 | 76.7 | 0 | 0 | 12.1 | 15.125 | 9.9 | 12.75 | 14.383 | 19 | 1.95 | 2 | 2400 | 633 | 2400 | 186 | 161 | 0 | 132 | 0 | 0 | 400 | 420 | 1652 | 193.1 | 0.0445 | 0.0685 | 0.001 | 0.0042 | 0.028 | 0.288 | 0.152 | 0.037 | 0.158 | 0.0169 | 0.0059 | 0.012 | 0.0748 | 0.154 | 2412/05R2 | 135.8 | 56.5 | 45.5 | 33.8 | 0 | 0 | 0 | 20.1 | 0 | 0 | 0 | 0 | 46.8 | 0 | 0 | 20.1 | 42 | 0 | 0 | 0 | 0 | 0 | 0 | 0 | 6.8 | 0 | 0 | 0 | 1627 | 1640 | 1639 | 1652 | 1061 | 1078.8 | 1177.4 | 193.1 | 240.38 | 234.53 | 241.5 | 101.63
2024-12-05 | 49 | Décembre | 2024-12-06 03:58 | 2024-12-06 04:58 | 42217 | 1 | DD13C | 59.5 | 4 | 62 | 126 | 124.9 | 133.671 | 41.633 | 3503 | 280 | 1357 | 2.917 | 43.2 | 51.5 | 68.71 | 74.22 | 0 | 0 | 11.533 | 15.25 | 11.499 | 13.5 | 14.733 | 18.875 | 3.867 | 3.875 | 2400 | 632 | 2400 | 186 | 322 | 0 | 264 | 0 | 0 | 400 | 430 | 1639 | 1117.1 | 0.078 | 0.0759 | 0.001 | 0.0048 | 0.0356 | 0.396 | 0.157 | 0.034 | 0.143 | 0.0163 | 0.0052 | 0.0139 | 0.081 | 0.157 | 2412/05R2 | 135.3 | 56.8 | 46.2 | 32.3 | 0 | 0 | 0 | 20.4 | 0 | 0 | 0 | 0 | 45.9 | 0 | 0 | 20.5 | 41.1 | 0 | 0 | 0 | 0 | 0 | 0 | 7.4 | 0 | 0 | 0 | 0 | 1600 | 1633 | 1642 | 1639 | 757 | 824.8 | 1070.7 | 1117.1 | 230.24 | 218.61 | 232.89 | 237.64
2024-12-05 | 49 | Décembre | 2024-12-06 03:02 | 2024-12-06 03:58 | 42216 | 1 | DD13C | 56.02 | 2 | 61 | 124 | 125.1 | 114.504 | 40.917 | 3659 | 282 | 1435 | 2.6 | 47.692 | 52 | 70 | 76.25 | 0 | 0 | 11.933 | 15.875 | 9.067 | 12.125 | 15.184 | 19.25 | 4.733 | 4.75 | 2400 | 633 | 2400 | 185 | 322 | 0 | 264 | 0 | 0 | 200 | 445 | 1664 | 1178.4 | 0.0768 | 0.0981 | 0.0039 | 0.0049 | 0.0259 | 0.586 | 0.141 | 0.0315 | 0.16 | 0.0211 | 0.0056 | 0.0092 | 0.0689 | 0.142 | 2412/05R2 | 135.6 | 56.7 | 45.4 | 33.5 | 0 | 0 | 0 | 19.1 | 0 | 0 | 0 | 0 | 47.2 | 0 | 0 | 20.2 | 41.6 | 0 | 0 | 0 | 0 | 0 | 0 | 0 | 7.5 | 0 | 0 | 0 | 1601 | 1633 | 1625 | 1664 | 694.1 | 965.5 | 876.5 | 1178.4 | 223.32 | 230.18 | 227.42 | 227.97
2024-12-05 | 49 | Décembre | 2024-12-06 02:03 | 2024-12-06 03:02 | 42215 | 1 | DD13C | 59.08 | 1 | 64 | 124 | 125.8 | 114.561 | 40.45 | 3557 | 275 | 1315 | 2.367 | 52.394 | 52.375 | 69.55 | 77.69 | 0 | 0 | 11.867 | 15.875 | 8.767 | 11.875 | 15.033 | 19.25 | 4.783 | 5.375 | 2400 | 633 | 2400 | 186 | 161 | 0 | 132 | 0 | 0 | 400 | 445 | 1652 | 1118.3 | 0.0621 | 0.0725 | 0.001 | 0.0049 | 0.0372 | 0.616 | 0.153 | 0.0349 | 0.15 | 0.0148 | 0.0059 | 0.0142 | 0.09 | 0.157 | 2412/05R2 | 135.8 | 55.2 | 45.8 | 34.8 | 0 | 0 | 0 | 20.1 | 0 | 0 | 0 | 0 | 46.6 | 0 | 0 | 19.8 | 42.1 | 0 | 0 | 0 | 0 | 0 | 0 | 7.2 | 0 | 0 | 0 | 0 | 1592 | 1605 | 1617 | 1652 | 658.8 | 840.3 | 919.5 | 1118.3 | 224.38 | 235.2 | 235.29 | 230.65
2024-12-05 | 49 | Décembre | 2024-12-06 01:08 | 2024-12-06 02:03 | 42214 | 1 | DD13C | 54.83 | 7 | 63 | 125 | 125.2 | 133.801 | 38.55 | 3291 | 272 | 1328 | 2.1 | 59.524 | 49.5 | 65.92 | 77.04 | 0 | 0 | 11.117 | 14.875 | 9.417 | 12.625 | 15.35 | 19.25 | 2.667 | 2.75 | 2400 | 634 | 2400 | 186 | 161 | 0 | 132 | 0 | 0 | 400 | 445 | 1639 | 1134.3 | 0.0587 | 0.062 | 0.001 | 0.0053 | 0.0476 | 0.611 | 0.157 | 0.0349 | 0.143 | 0.0167 | 0.0057 | 0.0143 | 0.0696 | 0.159 | 2412/05R2 | 135.2 | 54.5 | 45.4 | 35.3 | 0 | 0 | 0 | 20.6 | 0 | 0 | 0 | 0 | 46.7 | 0 | 0 | 20.9 | 40.2 | 0 | 0 | 0 | 0 | 0 | 0 | 0 | 6.8 | 0 | 0 | 0 | 1625 | 1639 | 1647 | 1639 | 946.9 | 1028.2 | 1214 | 1134.3 | 233.1 | 231.54 | 239.4 | 238.76
2024-12-05 | 49 | Décembre | 2024-12-06 00:11 | 2024-12-06 01:08 | 42213 | 1 | DD13C | 57.6 | 4 | 62 | 125 | 124.3 | 114.68 | 40.359 | 3455 | 278 | 1469 | 3.1 | 40.323 | 28 | 45.51 | 41.63 | 0 | 0 | 11.367 | 15.25 | 9.8 | 12.75 | 14.55 | 19.125 | 4.643 | 0 | 2400 | 634 | 2400 | 186 | 161 | 0 | 133 | 0 | 0 | 400 | 445 | 1655 | 1154.9 | 0.0537 | 0.059 | 0.001 | 0.0037 | 0.0262 | 0.742 | 0.147 | 0.0218 | 0.137 | 0.0107 | 0.0042 | 0.014 | 0.0861 | 0.15 | 2412/05R2 | 135.5 | 54.2 | 46.8 | 34.5 | 0 | 0 | 0 | 20.7 | 0 | 0 | 0 | 0 | 46.1 | 0 | 0 | 20.4 | 40.8 | 0 | 0 | 0 | 0 | 0 | 0 | 7.5 | 0 | 0 | 0 | 0 | 1614 | 1612 | 1625 | 1655 | 758 | 888.5 | 957.4 | 1154.9 | 222.73 | 235.49 | 233.91 | 231.38
2024-12-05 | 49 | Décembre | 2024-12-05 23:17 | 2024-12-06 00:11 | 42212 | 1 | DD13C | 53.35 | 2 | 62 | 125 | 126.9 | 133.688 | 38.7 | 3395 | 268 | 1403 | 2.833 | 44.118 | 51.875 | 68.9 | 80.43 | 0 | 0 | 10.883 | 15.125 | 8.917 | 12 | 14.433 | 19.25 | 4.467 | 5.5 | 2400 | 635 | 2400 | 186 | 160 | 0 | 133 | 0 | 0 | 400 | 445 | 1632 | 1238.3 | 0.0562 | 0.0531 | 0.001 | 0.0037 | 0.0265 | 0.434 | 0.164 | 0.0267 | 0.151 | 0.0104 | 0.0053 | 0.0167 | 0.0645 | 0.157 | 2412/05R2 | 135.4 | 54.5 | 45.4 | 35.5 | 0 | 0 | 0 | 19.6 | 0 | 0 | 0 | 0 | 47.2 | 0 | 0 | 20.2 | 40.9 | 0 | 0 | 0 | 0 | 0 | 0 | 0 | 7.5 | 0 | 0 | 0 | 1587 | 1652 | 1643 | 1632 | 763.7 | 1242.6 | 1265.4 | 1238.3 | 237.97 | 238.39 | 244.62 | 249.01
2024-12-05 | 49 | Décembre | 2024-12-05 22:18 | 2024-12-05 23:17 | 42211 | 1 | DD13C | 58.75 | 1 | 62 | 122 | 123.5 | 114.849 | 39.1 | 3367 | 277 | 1311 | 58.633 | 2.081 | 50.625 | 67.22 | 77.69 | 0 | 0 | 11.683 | 15.25 | 9.717 | 12.875 | 14.866 | 19.125 | 2.833 | 3.375 | 2400 | 633 | 2400 | 185 | 160 | 0 | 134 | 0 | 0 | 400 | 445 | 1657 | 1138.1 | 0.0537 | 0.0616 | 0.001 | 0.0034 | 0.0304 | 0.624 | 0.151 | 0.0404 | 0.137 | 0.0124 | 0.0051 | 0.017 | 0.0851 | 0.153 | 2412/05R2 | 135.6 | 55.2 | 47.1 | 33.3 | 0 | 0 | 0 | 19.8 | 0 | 0 | 0 | 0 | 48.5 | 0 | 0 | 19.8 | 39.8 | 0 | 0 | 0 | 0 | 0 | 0 | 7.7 | 0 | 0 | 0 | 0 | 1617 | 1621 | 1670 | 1657 | 860.7 | 776.3 | 1105.8 | 1138.1 | 230.44 | 220.67 | 220.04 | 229.22
2024-12-05 | 49 | Décembre | 2024-12-05 14:39 | 2024-12-05 22:18 | 42210 | 1 | DD13C | 254.2667 | 7 | 63 | 123 | 122.2 | 115.196 | 63.167 | 6021 | 327 | 5361 | 2.433 | 50.548 | 62 | 103.4 | 58.89 | 0 | 0 | 11.5 | 15.375 | 9.733 | 13 | 0 | 0 | 41.933 | 33.5 | 2400 | 632 | 2400 | 185 | 160 | 0 | 131 | 0 | 0 | 600 | 445 | 1651 | 1197.3 | [7 empty] | 0.0279 | 0.144 | 0.0155 | 0.0066 | 0.0208 | 0.101 | 0.168 | 2412/05R2 | 103.9 | 56.6 | 47.3 | 0 | 0 | 0 | 0 | 15.8 | 0 | 0 | 0 | 0 | 34.9 | 0 | 0 | 13.6 | 33.2 | 0 | 0 | 0 | 0 | 0 | 0 | 0 | 6.4 | 0 | 0 | 0 | 1652 | 1641 | 1656 | 1651 | 192.8 | 987.1 | 1240.8 | 1197.3 | 101.51 | 227.46 | 236.11 | 236.2
2024-12-05 | 49 | Décembre | 2024-12-05 13:41 | 2024-12-05 14:39 | 42209 | 1 | DD13C | 57.98 | 7 | 64 | 124 | 119.7 | 134.34 | 41.4 | 3614 | 279 | 1277 | 2.967 | 41.798 | 54.75 | 71.96 | 79.35 | 0 | 0 | 11.35 | 15.375 | 11 | 14.125 | 2.017 | 2.375 | 17.033 | 22.75 | 2400 | 633 | 2400 | 185 | 161 | 0 | 132 | 0 | 0 | 400 | 450 | 1653 | 194.5 | 0.0398 | 0.0824 | 0.001 | 0.0036 | 0.0241 | 0.39 | 0.166 | 0.0316 | 0.149 | 0.0164 | 0.0058 | 0.0109 | 0.0699 | 0.179 | 2412/05R2 | 135.5 | 58.2 | 45.6 | 31.7 | 0 | 0 | 0 | 21 | 0 | 0 | 0 | 0 | 47.9 | 0 | 0 | 20.8 | 39 | 0 | 0 | 0 | 0 | 0 | 0 | 6.8 | 0 | 0 | 0 | 0 | 1653 | 1653 | 1667 | 1653 | 194.3 | 1243.9 | 216.1 | 194.5 | 101.54 | 237.92 | 101.78 | 101.62
2024-12-05 | 49 | Décembre | 2024-12-05 12:45 | 2024-12-05 13:41 | 42208 | 1 | DD13C | 55.53 | 4 | 64 | 123 | 128.4 | 115.127 | 40.367 | 3608 | 277 | 1655 | 3.133 | 39.255 | 54.125 | 72.86 | 80.45 | 0 | 0 | 10.017 | 13.75 | 10.367 | 14 | 14.133 | 19.25 | 5.85 | 6.875 | 2400 | 1268 | 2400 | 368 | 161 | 0 | 132 | 0 | 0 | 400 | 420 | 1652 | 1188.7 | 0.0495 | 0.0689 | 0.001 | 0.0059 | 0.0362 | 0.45 | 0.175 | 0.0231 | 0.157 | 0.0104 | 0.0058 | 0.0163 | 0.0839 | 0.171 | 2412/05R2 | 135.8 | 56.5 | 46.2 | 33.1 | 0 | 0 | 0 | 20.5 | 0 | 0 | 0 | 0 | 46.2 | 0 | 0 | 19.8 | 41.9 | 0 | 0 | 0 | 0 | 0 | 0 | 0 | 7.4 | 0 | 0 | 0 | 1611 | 1619 | 1652 | 1652 | 737.1 | 853.1 | 192.8 | 1188.7 | 222.3 | 228.7 | 101.51 | 235.13
2024-12-05 | 49 | Décembre | 2024-12-05 11:48 | 2024-12-05 12:45 | 42207 | 1 | DD13C | 57.2 | 2 | 62 | 122 | 119.4 | 17.697 | 41.45 | 3649 | 277 | 1544 | 3.15 | 38.73 | 56.125 | 74.53 | 81.24 | 0 | 0 | 11.05 | 15.375 | 10.367 | 13.75 | 14.317 | 19.375 | 5.717 | 7.625 | 2400 | 633 | 2400 | 184 | 160 | 0 | 132 | 0 | 0 | 400 | 435 | 1643 | 1161.3 | 0.0391 | 0.0687 | 0.001 | 0.0045 | 0.031 | 0.58 | 0.149 | 0.0306 | 0.153 | 0.0106 | 0.0054 | 0.0149 | 0.0828 | 0.151 | 2412/05R2 | 140.5 | 55.9 | 46.8 | 37.8 | 0 | 0 | 0 | 20.3 | 0 | 0 | 0 | 0 | 49.6 | 0 | 0 | 20.3 | 41.7 | 0 | 0 | 0 | 0 | 0 | 0 | 8.6 | 0 | 0 | 0 | 0 | 1604 | 1661 | 1641 | 1643 | 827.9 | 1257.6 | 1214.7 | 1161.3 | 234.65 | 234.38 | 242.7 | 238.31
2024-12-05 | 49 | Décembre | 2024-12-05 10:47 | 2024-12-05 11:48 | 42206 | 1 | DD13C | 60.43 | 1 | 67 | 123 | 124.6 | 114.768 | 44.017 | 3839 | 292 | 1628 | 3.283 | 37.462 | 56.625 | 76 | 77.19 | 11.517 | 15.5 | 10.45 | 13.75 | 22.049 | 27.375 | 0 | 0 | 0 | 0 | 2400 | 634 | 2400 | 185 | 160 | 0 | 132 | 0 | 0 | 400 | 450 | 1656 | 1234 | 0.0572 | 0.108 | 0.001 | 0.0038 | 0.0193 | 0.494 | 0.131 | 0.0303 | 0.0974 | 0.001 | 0.0044 | 0.0235 | 0.0073 | 0.133 | 2412/05R1 | 141.4 | 58.2 | 47.6 | 35.6 | 0 | 0 | 0 | 35.4 | 0 | 0 | 0 | 0 | 43.3 | 0 | 0 | 21.3 | 41.4 | 0 | 0 | 0 | 0 | 0 | 0 | 0 | 0 | 0 | 0 | 0 | 1659 | 1638 | 1682 | 1656 | 201.1 | 1035.7 | 1550 | 1234 | 100.82 | 232.62 | 238.32 | 235.7
2024-12-05 | 49 | Décembre | 2024-12-05 09:46 | 2024-12-05 10:47 | 42205 | 1 | DD13C | 60.97 | 7 | 64 | 121 | 114.7 | 114.781 | 41.967 | 3780 | 274 | 1401 | 3.3 | 36.667 | 54.625 | 72.82 | 78.1 | 0 | 0 | 11.55 | 15.5 | 10.933 | 14.5 | 14.034 | 18.625 | 5.517 | 5.875 | 2400 | 635 | 2400 | 183 | 154 | 0 | 133 | 0 | 0 | 600 | 420 | 1656 | 1247.7 | 0.0873 | 0.0959 | 0.0027 | 0.0047 | 0.0258 | 0.705 | 0.121 | 0.0254 | 0.143 | 0.0146 | 0.0057 | 0.0142 | 0.102 | 0.131 | 2412/05R1 | 141.6 | 60.1 | 47.5 | 34 | 0 | 0 | 0 | 35.5 | 0 | 0 | 0 | 0 | 43.3 | 0 | 0 | 21.2 | 41.6 | 0 | 0 | 0 | 0 | 0 | 0 | 0 | 0 | 0 | 0 | 0 | 1591 | 1637 | 1673 | 1656 | 467.9 | 965.5 | 1305.1 | 1247.7 | 199.76 | 228.01 | 230.58 | 236.52
2024-12-05 | 49 | Décembre | 2024-11-27 05:51 | 2024-12-05 09:46 | 42204 | 1 | DD13C | 129.6867 | 4 | 64 | 64 | 114.3 | 114.342 | 59 | 2303 | 123 | 979 | 0 | 0 | 70.75 | 82.17 | 71.95 | 0 | 0 | 18.333 | 21.75 | 13.833 | 17.25 | 9.717 | 12 | 17.05 | 19.5 | 3400 | 214 | 3400 | 204 | 153 | 0 | 132 | 0 | 0 | 1100 | 420 | 1632 | 1135.2 | [7 empty] | 0.0202 | 0.126 | 0.0059 | 0.0044 | 0.0214 | 0.126 | 0.14 | 2412/05R1 | 141.8 | 55.8 | 50.6 | 35.4 | 0 | 0 | 0 | 35.6 | 0 | 0 | 0 | 0 | 43.2 | 0 | 0 | 21.1 | 41.9 | 0 | 0 | 0 | 0 | 0 | 0 | 0 | 0 | 0 | 0 | 0 | 0 | 1648 | 1661 | 1650 | 0 | 971 | 957.9 | 1070.6 | 65535 | 222.45 | 214.39 | 228.53