## Sheet1
[20 empty] | Energie Electrique | [12 empty] | Additifs | [10 empty] | Echantillons |  | Analyses (Last EAF) | [6 empty] | Analyses (First LF) | [6 empty] | Recette PAF | [28 empty] | Températures |  |  |  | PPM O2 |  |  |  | FEM
Date | Sem. | Mois | Heure Début | Heure Fin | N° Coulée | N° Trait. | Grade | Tap to Tap | N° Poche | Poids Tare | Poids Tappé | Poids Acier CCM | Poids Brames | Power On | Oxy. | GPL | C Injecté | Temps Vidange | Débit EBT | Energie Elec. | Energie Eq. | Puissance Active | Préparation Durée | Préparation Eng. Elec. | Panier1 Durée | Panier1 Eng. Elec. | Panier2 Durée | Panier2 Eng. Elec. | Panier3 Durée | Panier3 Eng. Elec. | Refinning Durée | Refining Eng. Elec. | CaO | CaO Tapp. | MgO | MgO Tapp. | AL Ca | FeMn Hc | FeMn LC | FeSi | SiMn | C Chargé | Al MHS | °C Temp. (Final) | PPM O2 (Final) | C (EAF) | Mn (EAF) | Si (EAF) | P (EAF) | S (EAF) | Al (EAF) | Cu (EAF) | C (LF) | Mn (LF) | Si (LF) | P (LF) | S (LF) | Al (LF) | Cu (LF) | N° Recette | Total Ferrailles | Poids Panier 1 | Poids Panier 2 | Poids Panier 3 | BS2 BS2 | HBI HBI | HBI HBI CF | Imp. Auto | Imp. Bonus | Imp. Broyée | Imp. Mixte (HMS 1/2) | Imp. Neuve | MS MS | MS MS Broyée | Nat. Neuve | Nat. Bonus | Nat. Broyée | Nat. Mixte | Nat. Rails | Nat. Roue de train | Nat. Massive | Plaques Scories | Pig Iron | Scorie Blanche | Tundish | Cylindres STM Oxy. | Cylindre LAF Oxy. | Rails Train | Tempér. (1) | Tempér. (2) | Tempér. (3) | Tempér. (4) | PPMO2 (1) | PPMO2 (2) | PPMO2 (3) | PPMO2 (4) | FEM (1) | FEM (2) | FEM (3) | FEM (4)
2024-02-28 | 9 | Février | 2024-02-28 22:04 | 2024-02-28 23:06 | 40432 | 1 | S235JR | 53.25 | 3 | 58 | 136 | 133.5 | 116.43 | 38.833 | 3705 | 202 | 1715 | 3.267 | 41.633 | 48.5 | 67.47 | 74.94 | 0 | 0 | 12.117 | 15.75 | 11.5 | 14.75 | 9.4 | 11.5 | 5.817 | 6.5 | 2600 | 639 | 2400 | 211 | 156 | 0 | 592 | 0 | 0 | 400 | 313 | 1667 | 890 | 0.0837 | 0.19 | 0.001 | 0.0079 | 0.0339 | 0.374 | 0.219 | 0.0564 | 0.512 | 0.0107 | 0.0084 | 0.0167 | 0.0562 | 0.225 | 2402/26R2 | 115.4 | 52.4 | 52.7 | 10.3 | 0 | 0 | 0 | 0 | 15.9 | 0 | 0 | 0 | 32.6 | 0 | 0 | 31.8 | 35.1 | 0 | 0 | 0 | 0 | 0 | 0 | 0 | 0 | 0 | 0 | 0 | 1649 | 1645 | 1631 | 1667 | 188.4 | 576.8 | 517.6 | 890 | 101.44 | 185.81 | 185.45 | 205.73
2024-02-28 | 9 | Février | 2024-02-28 20:21 | 2024-02-28 22:04 | 40431 | 1 | S235JR | 26.62 | 2 | 60 | 138 | 134.5 | 135.724 | 21.333 | 1760 | 75 | 1330 | 2.667 | 51.75 | 18.5 | 29.55 | 52.03 | 0 | 0 | 0 | 0 | 0 | 0 | 10.733 | 10 | 10.6 | 8.5 | 2100 | 638 | 2000 | 214 | 154 | 0 | 304 | 0 | 0 | 400 | 343 | 1667 | 770.2 | 0.0679 | 0.256 | 0.0037 | 0.0089 | 0.0378 | 0.794 | 0.25 | 0.0668 | 0.425 | 0.0088 | 0.0087 | 0.0214 | 0.074 | 0.249 | 2402/26R2 | 30.3 | 30.3 | 0 | 0 | 0 | 0 | 0 | 0 | 0 | 0 | 0 | 0 | 6.7 | 0 | 0 | 9.3 | 14.3 | 0 | 0 | 0 | 0 | 0 | 0 | 0 | 0 | 0 | 0 | 0 | 1559 | 1634 | 1685 | 1667 | 353.9 | 512.7 | 926.4 | 770.2 | 196.61 | 183.12 | 198.9 | 195.11
2024-02-28 | 9 | Février | 2024-02-28 17:43 | 2024-02-28 20:21 | 40430 | 1 | S235JR | 64.35 | 1 | 64 | 127 | 124.7 | 124.632 | 39.617 | 3137 | 187 | 1633 | 2.35 | 54.043 | 50.625 | 67.5 | 76.67 | 0 | 0 | 12.667 | 16.875 | 10.717 | 13.875 | 12.766 | 15.75 | 3.467 | 4.125 | 2600 | 635 | 2400 | 210 | 154 | 0 | 590 | 0 | 0 | 400 | 313 | 1627 | 673.9 | 0.0811 | 0.0773 | 0.001 | 0.0068 | 0.0456 | 0.385 | 0.225 | 0.0941 | 0.443 | 0.0118 | 0.0092 | 0.0453 | 0.0818 | 0.228 | 2402/26R2 | 122.3 | 55.2 | 50.1 | 17 | 0 | 0 | 0 | 0 | 18.2 | 0 | 0 | 0 | 37.9 | 0 | 0 | 37.5 | 28.7 | 0 | 0 | 0 | 0 | 0 | 0 | 0 | 0 | 0 | 0 | 0 | 1595 | 1627 | 1650 | 1627 | 574.7 | 717.1 | 835.4 | 673.9 | 212.7 | 211.58 | 210.31 | 207.02
2024-02-28 | 9 | Février | 2024-02-28 16:17 | 2024-02-28 17:43 | 40429 | 1 | S235JR | 86.13 | 7 | 66 | 128 | 122.2 | 121.452 | 40.433 | 3025 | 161 | 1726 | 2.317 | 55.252 | 51.875 | 68.69 | 76.98 | 0 | 0 | 12.133 | 16.125 | 10.5 | 13.5 | 15.016 | 19.25 | 2.783 | 3 | 2500 | 635 | 2400 | 212 | 157 | 0 | 586 | 0 | 0 | 400 | 350 | 1650 | 863.6 | 0.0641 | 0.0719 | 0.0014 | 0.0087 | 0.0436 | 0.541 | 0.221 | 0.0431 | 0.497 | 0.0044 | 0.0109 | 0.0273 | 0.0294 | 0.227 | 2402/26R2 | 122.7 | 59.6 | 48.6 | 14.5 | 0 | 0 | 0 | 0 | 19 | 0 | 0 | 0 | 24.5 | 0 | 0 | 35.6 | 35.1 | 0 | 0 | 0 | 0 | 0 | 0 | 0 | 8.5 | 0 | 0 | 0 | 1619 | 1653 | 1650 |  | 756.8 | 1034.4 | 863.6 |  | 219.89 | 224.37 | 212.75
2024-02-28 | 9 | Février | 2024-02-28 15:16 | 2024-02-28 16:17 | 40428 | 1 | S275J01 | 60.4 | 1 | 60 | 128 |  |  | 44.683 | 3981 | 220 | 1883 | 2.483 | 51.544 | 56 | 76.56 | 75.2 | 0 | 0 | 11.183 | 15.125 | 11.367 | 14.75 | 15.167 | 19.25 | 6.967 | 6.75 | 2600 | 637 | 2400 | 213 | 155 | 0 | 580 | 0 | 0 | 400 | 350 | 1614 | 805.3 | 0.0494 | 0.0721 | 0.001 | 0.0069 | 0.0411 | 0.762 | 0.208 | 0.0489 | 0.442 | 0.0119 | 0.012 | 0.0232 | 0.0325 | 0.215 | 2402/26R2 | 144.4 | 56.8 | 49.5 | 38.1 | 0 | 0 | 0 | 0 | 24.2 | 0 | 0 | 0 | 28.8 | 0 | 0 | 40 | 35.1 | 0 | 0 | 0 | 0 | 0 | 0 | 16.3 | 0 | 0 | 0 | 0 | 1587 | 1630 | 1614 |  | 696.8 | 1018.5 | 805.3 |  | 231.22 | 235.74 | 227.18
2024-02-28 | 9 | Février | 2024-02-28 13:59 | 2024-02-28 15:16 | 40427 | 1 | S275J01 | 77.67 | 3 | 58 | 123 | 123.3 | 126.553 | 43.85 | 3871 | 218 | 1787 | 3.817 | 32.227 | 55.25 | 75.08 | 75.6 | 0 | 0 | 11.517 | 15.125 | 11.017 | 14.375 | 14.733 | 18.875 | 6.584 | 6.75 | 2600 | 636 | 2400 | 209 | 155 | 0 | 858 | 0 | 0 | 400 | 350 | 1627 | 854.4 | 0.0665 | 0.113 | 0.001 | 0.0067 | 0.0425 | 0.315 | 0.21 | 0.0436 | 0.646 | 0.0077 | 0.0096 | 0.03 | 0.0283 | 0.214 | 2402/26R2 | 144.4 | 59.3 | 49.6 | 35.5 | 0 | 0 | 0 | 0 | 23.8 | 0 | 0 | 0 | 32.2 | 0 | 0 | 42 | 38.4 | 0 | 0 | 0 | 0 | 0 | 0 | 0 | 8 | 0 | 0 | 0 | 1595 | 1599 | 1612 | 1627 | 607.9 | 684.1 | 835.2 | 854.4 | 216.83 | 223.34 | 230.94 | 224.46
2024-02-28 | 9 | Février | 2024-02-28 13:01 | 2024-02-28 13:59 | 40426 | 1 | S275J01 | 57.32 | 2 | 60 | 126 | 120.8 | 124.465 | 41.1 | 3652 | 210 | 1763 | 2.55 | 49.412 | 55 | 74.04 | 80.29 | 0 | 0 | 11.05 | 15.25 | 11.467 | 15.875 | 14.567 | 19.375 | 4.017 | 4.5 | 2600 | 637 | 2400 | 212 | 155 | 0 | 870 | 0 | 0 | 400 | 350 | 1620 | 718.9 | 0.0988 | 0.0846 | 0.001 | 0.0082 | 0.0446 | 0.518 | 0.214 | 0.0655 | 0.705 | 0.0133 | 0.0118 | 0.0243 | 0.0759 | 0.216 | 2402/26R2 | 144.3 | 55.6 | 50.3 | 38.4 | 0 | 0 | 0 | 0 | 24 | 0 | 0 | 0 | 29.6 | 0 | 0 | 40 | 34.1 | 0 | 0 | 0 | 0 | 0 | 0 | 16.6 | 0 | 0 | 0 | 0 | 1593 | 1623 | 1625 | 1620 | 473.4 | 624.8 | 688.6 | 718.9 | 199.53 | 203.63 | 209.69 | 215.57
2024-02-28 | 9 | Février | 2024-02-28 12:03 | 2024-02-28 13:01 | 40425 | 1 | S275J01 | 58.1 | 7 | 64 | 126 | 123.9 | 124.191 | 43.117 | 3752 | 225 | 2009 | 2.35 | 53.617 | 55.875 | 76.29 | 77.75 | 0 | 0 | 11.883 | 15.375 | 10.667 | 13.875 | 13.783 | 18.125 | 6.783 | 8.5 | 2600 | 640 | 2400 | 370 | 155 | 0 | 857 | 0 | 0 | 400 | 370 | 1629 | 801.3 | 0.0742 | 0.101 | 0.001 | 0.008 | 0.0323 | 0.41 | 0.21 | 0.0715 | 0.612 | 0.0145 | 0.0164 | 0.0192 | 0.1 | 0.234 | 2402/26R2 | 144.8 | 60.6 | 48.1 | 36.1 | 0 | 0 | 0 | 0 | 23.9 | 0 | 0 | 0 | 32.5 | 0 | 0 | 41.8 | 38.1 | 0 | 0 | 0 | 0 | 0 | 0 | 0 | 8.5 | 0 | 0 | 0 | 1577 | 1624 | 1607 | 1629 | 559 | 678.4 | 665.8 | 801.3 | 220.46 | 209.14 | 217 | 218.66
2024-02-28 | 9 | Février | 2024-02-28 11:05 | 2024-02-28 12:03 | 40424 | 1 | S275J01 | 57.98 | 1 | 61 | 126 | 121 | 124.501 | 43.05 | 3821 | 217 | 1311 | 2.383 | 52.867 | 55 | 72.72 | 76.66 | 0 | 0 | 11.167 | 15.25 | 10.1 | 13.75 | 15 | 19.25 | 6.784 | 6.625 | 2600 | 642 | 2400 | 211 | 154 | 0 | 846 | 0 | 0 | 400 | 350 | 1626 | 785.7 | 0.0788 | 0.0922 | 0.001 | 0.0076 | 0.0392 | 0.275 | 0.234 | 0.0617 | 0.585 | 0.0076 | 0.0099 | 0.0286 | 0.0677 | 0.235 | 2402/26R2 | 144.3 | 55.6 | 50.2 | 38.5 | 0 | 0 | 0 | 0 | 23.2 | 0 | 0 | 0 | 29.2 | 0 | 0 | 41.1 | 34 | 0 | 0 | 0 | 0 | 0 | 0 | 16.8 | 0 | 0 | 0 | 0 | 1597 | 1629 | 1601 | 1626 | 492.6 | 806.9 | 727.3 | 785.7 | 200.28 | 219.17 | 226.76 | 218.84
2024-02-28 | 9 | Février | 2024-02-28 08:22 | 2024-02-28 11:05 | 40423 | 1 | S275J01 | 163.22 | 3 | 57 | 129 | 128.2 | 124.733 | 25.783 | 2279 | 124 | 1099 | 2.667 | 48.375 | 32.25 | 44.1 | 75.05 | 0 | 0 | 11.767 | 15 | 0.533 | 0.625 | 8.734 | 11.5 | 4.75 | 5.125 | 2000 | 639 | 1600 | 208 | 154 | 0 | 566 | 0 | 0 | 400 | 370 | 1638 | 908.2 | 0.0483 | 0.154 | 0.001 | 0.0049 | 0.0342 | 0.449 | 0.21 | 0.0488 | 0.464 | 0.0102 | 0.0078 | 0.0269 | 0.0929 | 0.21 | 2402/26R2 | 58.6 | 58.6 | 0 | 0 | 0 | 0 | 0 | 0 | 5.3 | 0 | 0 | 0 | 10.3 | 0 | 0 | 16.1 | 11.1 | 0 | 0 | 0 | 0 | 0 | 0 | 15.8 | 0 | 0 | 0 | 0 | 1618 | 1666 | 1660 | 1638 | 764.4 | 1003.5 | 1143.1 | 908.2 | 221.17 | 215.09 | 227.91 | 222.97
2024-02-28 | 9 | Février | 2024-02-28 07:14 | 2024-02-28 08:22 | 40422 | 1 | S275J01 | 68.23 | 2 | 59 | 125 | 120 | 123.838 | 40.65 | 3292 | 202 | 1963 | 3.167 | 39.474 | 53.25 | 72 | 78.6 | 0 | 0 | 11.567 | 15.5 | 10.45 | 13.75 | 14.8 | 19.25 | 3.833 | 4.625 | 2600 | 637 | 2400 | 211 | 154 | 0 | 1180 | 0 | 0 | 400 | 320 | 1650 | 189.6 | 0.123 | 0.14 | 0.0026 | 0.0071 | 0.0332 | 0.399 | 0.216 | 0.0927 | 0.296 | 0.0063 | 0.0099 | 0.0341 | 0.089 | 0.222 | 2402/26R2 | 144.1 | 57.6 | 48.9 | 37.6 | 0 | 0 | 0 | 0 | 24.3 | 0 | 0 | 0 | 32.3 | 0 | 0 | 42.3 | 37.1 | 0 | 0 | 0 | 0 | 0 | 0 | 0 | 8.1 | 0 | 0 | 0 | 1630 | 1688 | 1633 | 1650 | 435.8 | 828.4 | 657.7 | 189.6 | 173.35 | 189.07 | 201.97 | 101.36
2024-02-28 | 9 | Février | 2024-02-28 06:00 | 2024-02-28 07:14 | 40421 | 1 | S275J01 | 73.47 | 7 | 62 | 129 | 124.3 | 121.236 | 43.767 | 3797 | 208 | 2169 | 3.1 | 41.613 | 56 | 77.14 | 76.77 | 0 | 0 | 11.5 | 15.25 | 10.717 | 14 | 15.167 | 19.25 | 6.383 | 7.5 | 2600 | 638 | 2400 | 0 | 153 | 0 | 1197 | 0 | 0 | 400 | 370 | 1633 | 828.3 | 0.0583 | 0.113 | 0.001 | 0.0066 | 0.0357 | 0.463 | 0.198 | 0.0646 | 0.894 | 0.0118 | 0.01 | 0.0284 | 0.0634 | 0.198 | 2402/26R2 | 144.1 | 55.6 | 51.3 | 37.2 | 0 | 0 | 0 | 0 | 23.6 | 0 | 0 | 0 | 26.1 | 0 | 0 | 40.6 | 39.2 | 0 | 0 | 0 | 0 | 0 | 0 | 14.6 | 0 | 0 | 0 | 0 | 1579 | 1606 | 1616 | 1633 | 609 | 673.4 | 672 | 828.3 | 225.67 | 218.38 | 212.79 | 218.92
2024-02-28 | 9 | Février | 2024-02-27 22:41 | 2024-02-28 06:00 | 40420 | 1 | S275J01 | 79.75 | 1 | 62 | 128 | 123.6 | 18.361 | 48.217 | 3914 | 238 | 2134 | 3.483 | 36.746 | 58.5 | 79.96 | 72.8 | 0 | 0 | 14.617 | 16.75 | 12.083 | 14.75 | 15.1 | 18.875 | 6.417 | 8 | 2600 | 636 | 2400 | 208 | 156 | 0 | 1196 | 0 | 0 | 400 | 350 | 1625 | 784.9 | [7 empty] | 0.0533 | 0.298 | 0.0101 | 0.0085 | 0.0431 | 0.0945 | 0.205 | 2402/26R2 | 154.3 | 68.3 | 48.8 | 37.2 | 0 | 0 | 0 | 0 | 24.2 | 0 | 0 | 0 | 31.9 | 0 | 0 | 43.5 | 37 | 0 | 0 | 0 | 0 | 0 | 0 | 0 | 7.5 | 0 | 0 | 0 | 1651 | 1599 | 1628 | 1625 | 191.3 | 644.1 | 768 | 784.9 | 101.48 | 218.91 | 216.08 | 219.31
2024-02-27 | 9 | Février | 2024-02-27 21:48 | 2024-02-27 22:41 | 40419 | 1 | P355N2 | 52.75 | 7 | 65 | 130 | 128.9 | 124.044 | 32.983 | 2841 | 151 | 1566 | 3.467 | 37.5 | 40.875 | 56.44 | 74.36 | 0 | 0 | 12.15 | 15.75 | 0 | 0 | 13.583 | 16.375 | 7.25 | 8.75 | 2300 | 639 | 2000 | 209 | 155 | 0 | 1262 | 0 | 0 | 400 | 388 | 1670 | 928 | 0.089 | 0.145 | 0.001 | 0.0072 | 0.0389 | 0.355 | 0.159 | 0.0881 | 0.926 | 0.0183 | 0.0079 | 0.0269 | 0.0999 | 0.159 | 2402/27R3 | 106.4 | 54.9 | 51.5 | 0 | 7.3 | 0 | 0 | 24.4 | 14.9 | 0 | 0 | 0 | 11.6 | 0 | 0 | 17.1 | 17 | 0 | 0 | 0 | 0 | 0 | 0 | 14.1 | 0 | 0 | 0 | 0 | 1551 | 1646 | 1668 | 1670 | 237.9 | 633.5 | 718.1 | 928 | 171.73 | 192.16 | 189.42 | 207.17
2024-02-27 | 9 | Février | 2024-02-27 18:24 | 2024-02-27 21:48 | 40418 | 1 | P355N2 | 61.71333 | 1 | 60 | 127 | 126.8 | 116.546 | 44.75 | 3600 | 226 | 2081 | 4.133 | 30.726 | 54.375 | 74.63 | 72.91 | 0 | 0 | 13.383 | 15.75 | 12.05 | 14.75 | 15.45 | 19.125 | 3.867 | 4.625 | 2600 | 632 | 2400 | 211 | 155 | 0 | 1252 | 0 | 0 | 400 | 328 | 1621 | 739.8 | 0.0733 | 0.0807 | 0.001 | 0.0047 | 0.0304 | 0.611 | 0.148 | 0.0667 | 0.8 | 0.0111 | 0.0069 | 0.0281 | 0.046 | 0.151 | 2402/27R3 | 141 | 55.4 | 52.3 | 33.3 | 11.1 | 0 | 0 | 48.4 | 13.6 | 0 | 0 | 0 | 15 | 0 | 0 | 22 | 23.1 | 0 | 0 | 0 | 0 | 0 | 0 | 0 | 7.8 | 0 | 0 | 0 | 1611 | 1608 | 1606 | 1621 | 805 | 697.4 | 685.5 | 739.8 | 228.78 | 219.86 | 219.69 | 217.13
2024-02-27 | 9 | Février | 2024-02-27 17:14 | 2024-02-27 18:24 | 40417 | 1 | P355N2 | 70.53 | 3 | 58 | 127 | 122.8 | 120.016 | 41.767 | 3423 | 204 | 1800 | 5.333 | 23.812 | 55 | 73.48 | 79.01 | 0 | 0 | 11.517 | 15.25 | 10.45 | 14 | 14.867 | 19.25 | 4.933 | 6.25 | 2600 | 634 | 2400 | 211 | 154 | 0 | 1251 | 97 | 0 | 400 | 335 | 1629 | 758.3 | 0.0451 | 0.0888 | 0.001 | 0.0051 | 0.0384 | 1.86 | 0.149 | 0.0772 | 0.889 | 0.0946 | 0.0073 | 0.0174 | 0.0799 | 0.158 | 2402/27R3 | 141.5 | 56.9 | 48.7 | 35.9 | 10.9 | 0 | 0 | 39.2 | 21.1 | 0 | 0 | 0 | 12.8 | 0 | 0 | 21.1 | 21.6 | 0 | 0 | 0 | 0 | 0 | 0 | 14.8 | 0 | 0 | 0 | 0 | 1601 | 1602 | 1599 | 1629 | 721.3 | 654.2 | 595.6 | 758.3 | 226.15 | 218.42 | 213.15 | 214.6
2024-02-27 | 9 | Février | 2024-02-27 16:16 | 2024-02-27 17:14 | 40416 | 1 | P355N2 | 57.33 | 2 | 59 | 134 | 127.1 | 93.056 | 41.267 | 3543 | 215 | 1938 | 2.383 | 56.224 | 53.875 | 73.33 | 78.33 | 0 | 0 | 11.583 | 15.375 | 10.75 | 14 | 14.983 | 19.25 | 3.95 | 5.125 | 2600 | 634 | 2400 | 211 | 153 | 0 | 1256 | 98 | 0 | 400 | 350 | 1622 | 758.1 | 0.0734 | 0.113 | 0.0073 | 0.0036 | 0.0197 | 0.491 | 0.146 | 0.0604 | 0.884 | 0.0667 | 0.0087 | 0.0174 | 0.112 | 0.177 | 2402/27R3 | 144.5 | 58.1 | 50.7 | 35.7 | 0 | 0 | 0 | 17.3 | 34 | 0 | 0 | 0 | 20.3 | 0 | 0 | 26.3 | 38.1 | 0 | 0 | 0 | 0 | 0 | 0 | 0 | 8.5 | 0 | 0 | 0 | 1576 | 1610 | 1622 | 1622 | 538.2 | 658.8 | 724.4 | 758.1 | 218.21 | 214.59 | 215.05 | 218.39
2024-02-27 | 9 | Février | 2024-02-27 15:09 | 2024-02-27 16:16 | 40415 | 1 | A51671T | 67.22 | 7 | 64 | 128 | 123.8 | 117.975 | 44.033 | 3981 | 215 | 2032 | 2.75 | 46.545 | 57.375 | 78.53 | 78.18 | 0 | 0 | 11.283 | 15.125 | 10.85 | 14.375 | 14.55 | 19.125 | 7.35 | 8.75 | 2600 | 635 | 2400 | 212 | 155 | 0 | 803 | 146 | 0 | 400 | 370 | 1669 | 814.6 | 0.0638 | 0.113 | 0.001 | 0.005 | 0.0407 | 0.443 | 0.22 | 0.0743 | 0.615 | 0.115 | 0.0079 | 0.0173 | 0.0924 | 0.217 | 2402/27R1 | 144.4 | 55.7 | 50.4 | 38.3 | 0 | 0 | 0 | 0 | 33.1 | 0 | 0 | 0 | 29.6 | 0 | 0 | 30.8 | 34.1 | 0 | 0 | 0 | 0 | 0 | 0 | 16.8 | 0 | 0 | 0 | 0 | 1606 | 1627 | 1669 |  | 465.3 | 594.4 | 814.6 |  | 191.2 | 197.79 | 198.14
2024-02-27 | 9 | Février | 2024-02-27 13:13 | 2024-02-27 15:09 | 40414 | 1 | A51671T | 116.03 | 1 | 63 | 131 | 129 | 122.452 | 41.95 | 3798 | 217 | 2588 | 2.717 | 48.221 | 54.375 | 77.27 | 77.77 | 0 | 0 | 11.55 | 15.25 | 10.983 | 14.625 | 15.234 | 19.125 | 4.183 | 5.375 | 2600 | 1278 | 2400 | 418 | 155 | 0 | 801 | 144 | 0 | 400 | 350 | 1629 | 723.5 | 0.11 | 0.146 | 0.0025 | 0.0069 | 0.0493 | 0.643 | 0.208 | 0.0781 | 0.637 | 0.0981 | 0.0085 | 0.0198 | 0.0773 | 0.223 | 2402/27R1 | 144.3 | 55.4 | 50.5 | 38.4 | 0 | 0 | 0 | 0 | 34 | 0 | 0 | 0 | 32.7 | 0 | 0 | 31.4 | 38.1 | 0 | 0 | 0 | 0 | 0 | 0 | 0 | 8.1 | 0 | 0 | 0 | 1588 | 1618 | 1653 | 1629 | 494.1 | 702.8 | 865 | 723.5 | 205.4 | 214.99 | 211.24 | 211.15
2024-02-27 | 9 | Février | 2024-02-27 12:17 | 2024-02-27 13:13 | 40413 | 1 | A51671T | 56.07 | 3 | 58 | 129 | 126.9 | 123.008 | 39.233 | 3370 | 195 | 2081 | 2.833 | 45.529 | 52.125 | 71.57 | 79.72 | 0 | 0 | 11.317 | 15.25 | 10.167 | 13.875 | 14.684 | 19 | 3.067 | 3.875 | 2600 | 634 | 2400 | 209 | 155 | 0 | 802 | 143 | 0 | 400 | 350 | 1665 | 729.3 | 0.0667 | 0.0995 | 0.001 | 0.0064 | 0.0396 | 0.533 | 0.203 | 0.0857 | 0.586 | 0.104 | 0.0092 | 0.0233 | 0.11 | 0.197 | 2402/27R1 | 126.2 | 60.6 | 49.6 | 16 | 0 | 0 | 0 | 0 | 25 | 0 | 0 | 0 | 26.3 | 0 | 0 | 29.1 | 30.1 | 0 | 0 | 0 | 0 | 0 | 0 | 15.7 | 0 | 0 | 0 | 0 | 1603 | 1638 | 1665 |  | 632.7 | 767.2 | 729.3 |  | 215.42 | 210.57 | 192.19
2024-02-27 | 9 | Février | 2024-02-27 11:08 | 2024-02-27 12:17 | 40412 | 1 | A51671T | 69.2 | 2 | 59 | 130 | 125.6 | 128.044 | 47.117 | 4066 | 224 | 3202 | 2.767 | 46.988 | 59.5 | 85.75 | 75.77 | 0 | 0 | 12.633 | 15.625 | 10.683 | 13.875 | 14.916 | 19.375 | 8.883 | 10.5 | 2600 | 635 | 2400 | 209 | 154 | 0 | 802 | 147 | 0 | 400 | 350 | 1648 | 185 | 0.0832 | 0.116 | 0.001 | 0.0059 | 0.0355 | 0.458 | 0.196 | 0.0575 | 0.63 | 0.0985 | 0.0085 | 0.0222 | 0.0814 | 0.187 | 2402/27R1 | 144.4 | 55.6 | 49.3 | 39.5 | 0 | 0 | 0 | 0 | 35.7 | 0 | 0 | 0 | 29.4 | 0 | 0 | 32.9 | 38 | 0 | 0 | 0 | 0 | 0 | 0 | 0 | 8.4 | 0 | 0 | 0 | 1593 | 1610 | 1621 | 1648 | 583 | 650.7 | 714.7 | 185 | 214.85 | 213.68 | 214.6 | 100.64
2024-02-27 | 9 | Février | 2024-02-27 10:10 | 2024-02-27 11:08 | 40411 | 1 | S355TA | 58.13 | 7 | 63 | 124 | 119.6 | 95.149 | 42.667 | 3548 | 216 | 2045 | 2.683 | 46.211 | 55 | 74.91 | 77.34 | 0 | 0 | 11.933 | 15.375 | 11.233 | 15 | 14.1 | 18.125 | 5.4 | 6.5 | 2600 | 637 | 2400 | 209 | 153 | 0 | 1104 | 148 | 0 | 400 | 370 | 1653 | 916.8 | 0.0401 | 0.0914 | 0.001 | 0.0041 | 0.0276 | 0.492 | 0.152 | 0.0641 | 0.796 | 0.1 | 0.0076 | 0.0179 | 0.0466 | 0.159 | 2402/26R1 | 135.9 | 59.7 | 46.6 | 29.6 | 0 | 0 | 0 | 43.9 | 19.5 | 0 | 0 | 0 | 13.7 | 0 | 0 | 27.9 | 15.7 | 0 | 0 | 0 | 0 | 0 | 0 | 15.2 | 0 | 0 | 0 | 0 | 1552 | 1622 | 1663 | 1653 | 540.4 | 850 | 1056.3 | 916.8 | 231.58 | 226.8 | 220.48 | 215.51
2024-02-27 | 9 | Février | 2024-02-27 09:12 | 2024-02-27 10:10 | 40410 | 1 | S355TA | 58.07 | 1 | 62 | 125 | 122.2 | 116.157 | 42 | 3557 | 216 | 2109 | 2.583 | 48.387 | 53.75 | 73.95 | 76.79 | 0 | 0 | 11.683 | 15.375 | 11.117 | 14.125 | 14.5 | 18.75 | 4.7 | 5.5 | 2600 | 1264 | 2400 | 420 | 0 | 0 | 660 | 71 | 0 | 400 | 350 | 1615 | 715.2 | 0.0595 | 0.105 | 0.001 | 0.0046 | 0.0282 | 0.52 | 0.157 | 0.0657 | 0.816 | 0.0951 | 0.0082 | 0.0152 | 0.0433 | 0.173 | 2402/26R1 | 135.5 | 56.4 | 48.9 | 30.2 | 0 | 0 | 0 | 43.7 | 15.6 | 0 | 0 | 0 | 17.1 | 0 | 0 | 26.1 | 25 | 0 | 0 | 0 | 0 | 0 | 0 | 0 | 8 | 0 | 0 | 0 | 1452 | 1613 | 1628 | 1615 | 0 | 828.1 | 910.1 | 715.2 | 65535 | 229.77 | 228.56 | 217.91
2024-02-27 | 9 | Février | 2024-02-27 07:52 | 2024-02-27 09:12 | 40409 | 1 | S355TA | 80.12 | 3 | 62 | 126 | 129.5 | 142.944 | 12.533 | 1622 | 27 | 998 | 2.967 | 42.472 | 11.125 | 20.2 | 53.26 | 0 | 0 | 0 | 0 | 0 | 0 | 6.567 | 6.125 | 5.966 | 5 | 1000 | 636 | 800 | 210 | 152 | 0 | 478 | 74 | 0 | 0 | 355 | 1680 | 845.9 | 0.149 | 0.456 | 0.0064 | 0.0079 | 0.0259 | 0.694 | 0.149 | 0.0578 | 0.323 | 0.0087 | 0.0068 | 0.012 | 0.045 | 0.155 | [29 empty] | 1651 | 1674 | 1710 | 1680 | 202.8 | 680.9 | 1209.6 | 845.9 | 105.77 | 182.26 | 204.92 | 194.94
2024-02-27 | 9 | Février | 2024-02-27 05:16 | 2024-02-27 07:52 | 40408 | 1 | S355TA | 155.93 | 3 | 61 | 134 | 133.5 | 124.658 | 49.567 | 4408 | 238 | 3254 | 3.2 | 41.875 | 61.125 | 88.67 | 73.99 | 0 | 0 | 12.017 | 15.75 | 11.517 | 15 | 14.633 | 19 | 11.4 | 11.375 | 2600 | 632 | 2460 | 210 | 152 | 0 | 1102 | 140 | 0 | 400 | 350 | 1635 | 880.7 | 0.057 | 0.0886 | 0.001 | 0.0044 | 0.0308 | 0.3 | 0.144 | 0.0488 | 0.72 | 0.11 | 0.0073 | 0.0183 | 0.0935 | 0.154 | 2402/26R1 | 135.3 | 60.1 | 46.2 | 29 | 0 | 0 | 0 | 47.5 | 19 | 0 | 0 | 0 | 13.3 | 0 | 0 | 19.1 | 22.6 | 0 | 0 | 0 | 0 | 0 | 0 | 13.8 | 0 | 0 | 0 | 0 | 1597 | 1628 | 1651 | 1635 | 807 | 897.6 | 1009.7 | 880.7 | 236.58 | 227.54 | 223.69 | 222.34
2024-02-26 | 9 | Février | 2024-02-27 04:17 | 2024-02-27 05:16 | 40407 | 1 | S355TA | 58.73 | 7 | 64 | 131 | 128.2 | 130.536 | 43.217 | 3591 | 216 | 2351 | 2.65 | 49.434 | 54.75 | 76.05 | 76.01 | 0 | 0 | 12.017 | 15.875 | 11.383 | 14.75 | 13.65 | 17.25 | 6.167 | 6.875 | 2600 | 634 | 2400 | 208 | 304 | 0 | 2200 | 282 | 0 | 400 | 333 | 1627 | 771.5 | 0.0737 | 0.0955 | 0.001 | 0.0041 | 0.0326 | 0.512 | 0.147 | 0.0663 | 0.822 | 0.109 | 0.0104 | 0.0146 | 0.0503 | 0.159 | 2402/26R1 | 135.8 | 57.6 | 48.6 | 29.6 | 0 | 0 | 0 | 47.1 | 20.8 | 0 | 0 | 0 | 19.6 | 0 | 0 | 20.1 | 21.6 | 0 | 0 | 0 | 0 | 0 | 0 | 0 | 6.6 | 0 | 0 | 0 | 1563 | 1605 | 1607 | 1627 | 565.5 | 680.1 | 673.1 | 771.5 | 228.93 | 219.65 | 217.8 | 216.96
2024-02-26 | 9 | Février | 2024-02-27 03:10 | 2024-02-27 04:17 | 40406 | 1 | S355TA | 66.78 | 1 | 64 | 130 |  |  | 39.683 | 3206 | 206 | 1794 | 2.75 | 47.273 | 50.375 | 68.19 | 76.17 | 0 | 0 | 12.5 | 15.875 | 11.3 | 14.625 | 13.167 | 17 | 2.717 | 2.875 | 2600 | 635 | 2400 | 211 | 151 | 0 | 1100 | 141 | 0 | 400 | 340 | 1619 | 769.4 | 0.0647 | 0.103 | 0.001 | 0.0045 | 0.0344 | 0.389 | 0.15 | 0.0551 | 0.786 | 0.0932 | 0.0082 | 0.0221 | 0.0733 | 0.156 | 2402/26R1 | 127.6 | 60.3 | 46.2 | 21.1 | 0 | 0 | 0 | 43.3 | 18.2 | 0 | 0 | 0 | 12.6 | 0 | 0 | 20.8 | 18.4 | 0 | 0 | 0 | 0 | 0 | 0 | 14.3 | 0 | 0 | 0 | 0 | 1587 | 1618 | 1619 |  | 626.2 | 702.8 | 769.4 |  | 223.37 | 214.99 | 221.11
2024-02-26 | 9 | Février | 2024-02-27 02:14 | 2024-02-27 03:10 | 40405 | 1 | S355TA | 56.25 | 3 | 59 | 131 | 128.3 | 123.739 | 43.017 | 3664 | 227 | 2151 | 2.367 | 55.352 | 54.125 | 74.87 | 75.49 | 0 | 0 | 12.283 | 15.625 | 11.817 | 14.875 | 13.084 | 16.75 | 5.833 | 6.75 | 2600 | 640 | 2410 | 208 | 151 | 0 | 1101 | 141 | 0 | 400 | 370 | 1627 | 888.1 | 0.0591 | 0.0974 | 0.001 | 0.0032 | 0.0255 | 0.741 | 0.141 | 0.0534 | 0.79 | 0.0915 | 0.0074 | 0.0159 | 0.0547 | 0.15 | 2402/26R1 | 135.4 | 58.1 | 47.7 | 29.6 | 0 | 0 | 0 | 52.1 | 20.6 | 0 | 0 | 0 | 19 | 0 | 0 | 19.2 | 16.7 | 0 | 0 | 0 | 0 | 0 | 0 | 0 | 7.8 | 0 | 0 | 0 | 1578 | 1595 | 1609 | 1627 | 550.5 | 660.9 | 753 | 888.1 | 218.79 | 222.98 | 224.96 | 227.3
2024-02-26 | 9 | Février | 2024-02-27 01:13 | 2024-02-27 02:14 | 40404 | 1 | S355TA | 61.38 | 2 | 62 | 130 | 122.8 | 118.223 | 43.3 | 3713 | 222 | 2351 | 2.217 | 58.647 | 54.625 | 76.31 | 75.69 | 0 | 0 | 12.217 | 15.75 | 11.417 | 14.875 | 15.2 | 19 | 4.467 | 5 | 2600 | 640 | 2400 | 209 | 151 | 0 | 1100 | 142 | 0 | 400 | 340 | 1617 | 806.8 | 0.0518 | 0.0951 | 0.001 | 0.0042 | 0.0351 | 0.555 | 0.161 | 0.0529 | 0.807 | 0.0912 | 0.0066 | 0.0183 | 0.0676 | 0.156 | 2402/26R1 | 141.7 | 58.5 | 46.4 | 36.8 | 0 | 0 | 0 | 48.8 | 21.5 | 0 | 0 | 0 | 13.7 | 0 | 0 | 21.7 | 21.1 | 0 | 0 | 0 | 0 | 0 | 0 | 14.9 | 0 | 0 | 0 | 0 | 1487 | 1601 | 1606 | 1617 | 10.4 | 791.9 | 802.8 | 806.8 | -24.14 | 233.01 | 231.3 | 225.68
2024-02-26 | 9 | Février | 2024-02-27 00:12 | 2024-02-27 01:13 | 40403 | 1 | S355TA | 60.87 | 7 | 64 | 129 | 126.2 | 131.078 | 41.9 | 3542 | 213 | 1690 | 2.3 | 56.087 | 53.125 | 71.55 | 76.07 | 0 | 0 | 12.75 | 15.875 | 11.8 | 14.75 | 14.266 | 18.5 | 3.083 | 3.875 | 2600 | 638 | 2400 | 210 | 0 | 0 | 0 | 140 | 0 | 400 | 438 | 1644 | 1124.6 | 0.0696 | 0.0798 | 0.001 | 0.0037 | 0.0252 | 0.163 | 0.146 | 0.0556 | 0.704 | 0.106 | 0.0071 | 0.0191 | 0.0899 | 0.155 | 2402/26R1 | 141.6 | 58.1 | 50.1 | 33.4 | 0 | 0 | 0 | 49.2 | 20.6 | 0 | 0 | 0 | 20.7 | 0 | 0 | 21.3 | 22.2 | 0 | 0 | 0 | 0 | 0 | 0 | 0 | 7.6 | 0 | 0 | 0 | 1560 | 1605 | 1647 | 1644 | 511.6 | 805.3 | 1179.2 | 1124.6 | 223.19 | 232.07 | 237.26 | 235.41
2024-02-26 | 9 | Février | 2024-02-26 18:55 | 2024-02-27 00:12 | 40402 | 1 | S355TA | 69.56667 | 1 | 62 | 128 | 122.9 | 104.298 | 44.883 | 3781 | 224 | 2056 | 2.983 | 42.905 | 55.375 | 76.06 | 74.03 | 0 | 0 | 12.383 | 15.875 | 11.983 | 15.25 | 14.55 | 18 | 5.966 | 6.125 | 2600 | 640 | 2400 | 208 | 153 | 0 | 1101 | 140 | 0 | 400 | 355 | 1625 | 849.1 | [7 empty] | 0.055 | 0.778 | 0.135 | 0.0069 | 0.019 | 0.0642 | 0.153 | 2402/26R1 | 141.3 | 58 | 49.2 | 34.1 | 0 | 0 | 0 | 49.3 | 20.3 | 0 | 0 | 0 | 15.2 | 0 | 0 | 21.3 | 22.6 | 0 | 0 | 0 | 0 | 0 | 0 | 12.6 | 0 | 0 | 0 | 0 | 1651 | 1614 | 1632 | 1625 | 191.3 | 821 | 992.9 | 849.1 | 101.48 | 228.6 | 232.78 | 225.09
2024-02-26 | 9 | Février | 2024-02-26 17:42 | 2024-02-26 18:55 | 40401 | 1 | S355TA | 72.1 | 2 | 62 | 130 | 126.2 | 115.218 | 41.083 | 3453 | 212 | 1904 | 2.767 | 46.988 | 51.875 | 70.91 | 75.76 | 0 | 0 | 11.983 | 15.625 | 12 | 15.125 | 14.45 | 18.25 | 2.65 | 2.75 | 2600 | 637 | 2400 | 207 | 152 | 0 | 1101 | 141 | 0 | 400 | 385 | 1614 | 859.1 | 0.0481 | 0.066 | 0.001 | 0.003 | 0.0321 | 0.459 | 0.134 | 0.0665 | 0.807 | 0.132 | 0.0082 | 0.0185 | 0.0629 | 0.152 | 2402/24R2 | 135.2 | 60.4 | 49.2 | 25.6 | 0 | 0 | 0 | 54 | 0 | 0 | 0 | 0 | 12.8 | 0 | 0 | 26.8 | 26.8 | 0 | 0 | 0 | 0 | 0 | 0 | 14.8 | 0 | 0 | 0 | 0 | 1467 | 1629 | 1632 | 1614 | 438.9 | 777.4 | 953.9 | 859.1 | 262.61 | 216.43 | 229.84 | 231.93
2024-02-26 | 9 | Février | 2024-02-26 16:37 | 2024-02-26 17:42 | 40400 | 1 | S355TA | 65.43 | 1 | 63 | 127 | 124.7 | 125.354 | 40.683 | 3277 | 212 | 1790 | 2.35 | 54.043 | 52.25 | 70.29 | 77.06 | 0 | 0 | 12.083 | 16 | 11.417 | 14.75 | 15.45 | 19.25 | 1.733 | 2.125 | 2600 | 636 | 2400 | 206 | 151 | 1102 | 0 | 142 | 0 | 400 | 358 | 1635 | 816.3 | 0.0832 | 0.0765 | 0.001 | 0.0065 | 0.0306 | 0.6 | 0.139 | 0.117 | 0.71 | 0.0944 | 0.008 | 0.0173 | 0.0816 | 0.15 | 2402/24R2 | 143.1 | 52.9 | 51.4 | 38.8 | 0 | 0 | 0 | 57 | 0 | 0 | 0 | 0 | 20.7 | 0 | 0 | 29 | 29.1 | 0 | 0 | 0 | 0 | 0 | 0 | 0 | 7.3 | 0 | 0 | 0 | 1609 | 1615 | 1664 | 1635 | 586.3 | 655.8 | 891.2 | 816.3 | 206.56 | 211.54 | 207.46 | 216.76
2024-02-26 | 9 | Février | 2024-02-26 15:26 | 2024-02-26 16:37 | 40399 | 1 | S355TA | 71.52 | 7 | 65 | 126 | 125.4 | 126.219 | 44.567 | 3664 | 224 | 1889 | 2.767 | 45.542 | 55.375 | 75.03 | 74.55 | 0 | 0 | 12.517 | 15.75 | 12.117 | 15.125 | 15.517 | 19.25 | 4.417 | 5.25 | 2600 | 636 | 2400 | 207 | 152 | 1102 | 0 | 141 | 0 | 400 | 358 | 1633 | 820.3 | 0.0716 | 0.0774 | 0.001 | 0.0033 | 0.0383 | 0.537 | 0.162 | 0.0939 | 0.695 | 0.0778 | 0.0066 | 0.0209 | 0.0642 | 0.166 | 2402/24R2 | 143.8 | 57.5 | 50.4 | 35.9 | 0 | 0 | 0 | 57.1 | 0 | 0 | 0 | 0 | 14 | 0 | 0 | 29.1 | 29.1 | 0 | 0 | 0 | 0 | 0 | 0 | 14.5 | 0 | 0 | 0 | 0 | 1581 | 1606 | 1656 | 1633 | 522.2 | 734.2 | 998 | 820.3 | 213.27 | 224.73 | 220.11 | 218.2
2024-02-26 | 9 | Février | 2024-02-26 14:25 | 2024-02-26 15:26 | 40398 | 1 | S355TA | 60.92 | 3 | 60 | 125 | 127.3 | 122.418 | 42.3 | 3427 | 222 | 1942 | 2.733 | 45.732 | 52.875 | 72.03 | 75 | 0 | 0 | 12.417 | 15.75 | 11.983 | 14.875 | 15.617 | 19.25 | 2.283 | 2.875 | 2600 | 637 | 2400 | 212 | 152 | 1102 | 0 | 143 | 0 | 400 | 358 | 1650 | 189.9 | 0.0681 | 0.0711 | 0.0014 | 0.0048 | 0.0361 | 0.472 | 0.147 | 0.112 | 0.689 | 0.0836 | 0.0073 | 0.0246 | 0.067 | 0.157 | 2402/24R2 | 143.5 | 54.6 | 51.5 | 37.4 | 0 | 0 | 0 | 57.1 | 0 | 0 | 0 | 0 | 20.5 | 0 | 0 | 29.1 | 29.1 | 0 | 0 | 0 | 0 | 0 | 0 | 0 | 7.7 | 0 | 0 | 0 | 1614 | 1651 | 1634 | 1650 | 575.7 | 801 | 833.7 | 189.9 | 202.5 | 206.68 | 218.85 | 101.48
2024-02-26 | 9 | Février | 2024-02-26 13:13 | 2024-02-26 14:25 | 40397 | 1 | S355TA | 71.88 | 2 | 60 | 125 | 122.6 | 115.069 | 43.25 | 3482 | 226 | 2209 | 2.95 | 42.373 | 54.5 | 74.93 | 75.61 | 0 | 0 | 12.317 | 15.875 | 11.95 | 15 | 15.317 | 19 | 3.667 | 4.5 | 2600 | 635 | 2400 | 209 | 151 | 1101 | 0 | 140 | 0 | 400 | 318 | 1626 | 727.3 | 0.06 | 0.0637 | 0.001 | 0.0045 | 0.0311 | 0.562 | 0.138 | 0.102 | 0.627 | 0.075 | 0.0071 | 0.0278 | 0.0851 | 0.141 | 2402/24R2 | 143.6 | 54.9 | 50.6 | 38.1 | 0 | 0 | 0 | 56.9 | 0 | 0 | 0 | 0 | 13.9 | 0 | 0 | 29.1 | 29.1 | 0 | 0 | 0 | 0 | 0 | 0 | 14.6 | 0 | 0 | 0 | 0 | 1603 | 1575 | 1621 | 1626 | 680.5 | 580.3 | 843.2 | 727.3 | 220.78 | 224.3 | 226.75 | 213.16
2024-02-26 | 9 | Février | 2024-02-26 12:05 | 2024-02-26 13:13 | 40396 | 1 | DD14A | 68.22 | 1 | 63 | 125 | 120.5 | 119.534 | 47.117 | 3879 | 220 | 2368 | 2.767 | 45.181 | 59.25 | 81.5 | 75.45 | 0 | 0 | 13.234 | 16.375 | 11.25 | 14.75 | 15.35 | 19.125 | 7.283 | 8.75 | 3000 | 636 | 2400 | 208 | 0 | 0 | 0 | 0 | 0 | 1200 | 520 | 1629 | 1331.6 | 0.0077 | 0.0287 | 0.001 | 0.006 | 0.0231 | 0.951 | 0.025 | 0.0181 | 0.0328 | 0.0103 | 0.006 | 0.0197 | 0.098 | 0.0277 | 2402/25R3 | 140.5 | 55.3 | 52.3 | 32.9 | 0 | 49.2 | 0 | 91.3 | 0 | 0 | 0 | 0 | 0 | 0 | 0 | 0 | 0 | 0 | 0 | 0 | 0 | 0 | 0 | 0 | 0 | 0 | 0 | 0 | 1569 | 1611 | 1661 | 1629 | 866.6 | 1183 | 1594.7 | 1331.6 | 257.07 | 257.08 | 251.82 | 255.98
2024-02-26 | 9 | Février | 2024-02-26 10:50 | 2024-02-26 12:05 | 40395 | 1 | DD14A | 74.45 | 7 | 64 | 125 | 121.3 | 98.196 | 44 | 3681 | 217 | 2352 | 2.2 | 56.818 | 56.75 | 78.33 | 77.39 | 0 | 0 | 12.867 | 16.625 | 11.267 | 15 | 12.217 | 15.5 | 7.65 | 9.5 | 3000 | 638 | 2400 | 212 | 0 | 0 | 0 | 0 | 0 | 1200 | 520 | 1644 | 1380.3 | 0.0183 | 0.0289 | 0.001 | 0.0062 | 0.0258 | 0.424 | 0.0238 | 0.0169 | 0.049 | 0.0116 | 0.0049 | 0.0202 | 0.0995 | 0.0266 | 2402/25R3 | 135.5 | 55.7 | 51.3 | 28.5 | 0 | 49.3 | 0 | 86.2 | 0 | 0 | 0 | 0 | 0 | 0 | 0 | 0 | 0 | 0 | 0 | 0 | 0 | 0 | 0 | 0 | 0 | 0 | 0 | 0 | 1649 | 1596 | 1640 | 1644 | 188.4 | 938.6 | 1323.9 | 1380.3 | 101.44 | 248.23 | 249.57 | 250.46
2024-02-26 | 9 | Février | 2024-02-26 09:40 | 2024-02-26 10:50 | 40394 | 1 | DD14A | 70.28 | 3 | 58 | 127 | 124.9 | 122.768 | 48.517 | 4140 | 242 | 3028 | 3 | 42.333 | 61.5 | 87.33 | 76.06 | 0 | 0 | 12.8 | 16.625 | 11.133 | 14.75 | 15.2 | 19.5 | 9.383 | 10.5 | 3000 | 638 | 2400 | 208 | 0 | 0 | 0 | 0 | 0 | 1200 | 520 | 1622 | 1390.2 | 0.0242 | 0.0202 | 0.001 | 0.0047 | 0.0217 | 0.289 | 0.0231 | 0.0217 | 0.0268 | 0.0074 | 0.0056 | 0.0204 | 0.0648 | 0.0266 | 2402/25R3 | 135.3 | 55.5 | 52.1 | 27.7 | 0 | 49.2 | 0 | 86.1 | 0 | 0 | 0 | 0 | 0 | 0 | 0 | 0 | 0 | 0 | 0 | 0 | 0 | 0 | 0 | 0 | 0 | 0 | 0 | 0 | 1594 | 1603 | 1607 | 1622 | 769.8 | 1279.8 | 1227.1 | 1390.2 | 234.74 | 267.22 | 261.95 | 262.96
2024-02-26 | 9 | Février | 2024-02-26 08:01 | 2024-02-26 09:40 | 40393 | 1 | DD14A | 99.25 | 2 | 61 | 128 | 124.4 | 122.844 | 46.5 | 3981 | 228 | 2767 | 2.767 | 46.265 | 59.25 | 83.48 | 76.45 | 0 | 0 | 12.533 | 16.75 | 11.367 | 14.75 | 0 | 0 | 22.6 | 27.75 | 3000 | 635 | 2400 | 207 | 0 | 0 | 0 | 0 | 0 | 1200 | 520 | 1649 | 188.7 | 0.0209 | 0.0204 | 0.001 | 0.0053 | 0.0225 | 0.553 | 0.0322 | 0.0188 | 0.0289 | 0.0156 | 0.0058 | 0.0143 | 0.096 | 0.035 | 2402/25R3 | 140.4 | 55.9 | 52 | 32.5 | 0 | 49.3 | 0 | 91.1 | 0 | 0 | 0 | 0 | 0 | 0 | 0 | 0 | 0 | 0 | 0 | 0 | 0 | 0 | 0 | 0 | 0 | 0 | 0 | 0 | 1650 | 1650 | 1649 | 1649 | 190.1 | 190.1 | 188.4 | 188.7 | 101.56 | 101.56 | 101.44 | 101.56
2024-02-26 | 9 | Février | 2024-02-26 06:39 | 2024-02-26 08:01 | 40392 | 1 | DD14A | 81.38 | 1 | 63 | 125 | 121.5 | 123.124 | 48 | 4192 | 234 | 3157 | 3.067 | 40.761 | 60.125 | 86.61 | 75.16 | 0 | 0 | 12.817 | 16.75 | 11.167 | 14.75 | 15 | 19.125 | 9.016 | 9.375 | 3000 | 637 | 2400 | 211 | 0 | 0 | 0 | 0 | 0 | 1200 | 520 | 1636 | 1343.8 | 0.0247 | 0.033 | 0.001 | 0.0048 | 0.0215 | 0.221 | 0.03 | 0.0186 | 0.0376 | 0.0166 | 0.0069 | 0.0106 | 0.0366 | 0.0354 | 2402/25R3 | 140.3 | 55.4 | 51.2 | 33.7 | 0 | 49.2 | 0 | 91.1 | 0 | 0 | 0 | 0 | 0 | 0 | 0 | 0 | 0 | 0 | 0 | 0 | 0 | 0 | 0 | 0 | 0 | 0 | 0 | 0 | 1604 | 1628 | 1639 | 1636 | 1064.5 | 1133.4 | 1524.9 | 1343.8 | 253.13 | 244.68 | 260.5 | 252.84
2024-02-26 | 9 | Février | 2024-02-26 05:34 | 2024-02-26 06:39 | 40391 | 1 | DD14A | 64.75 | 7 | 66 | 124 | 121.9 | 123.15 | 46.417 | 3983 | 223 | 2826 | 2.767 | 44.819 | 59.25 | 83.71 | 76.59 | 0 | 0 | 12.817 | 16.75 | 11.083 | 14.75 | 14.834 | 19 | 7.684 | 8.75 | 2500 | 635 | 1930 | 211 | 0 | 0 | 0 | 0 | 0 | 1200 | 520 | 1625 | 1396.9 | 0.0132 | 0.0372 | 0.001 | 0.0052 | 0.0215 | 0.43 | 0.0281 | 0.0144 | 0.0415 | 0.0079 | 0.0056 | 0.0166 | 0.0673 | 0.0312 | 2402/25R2 | 140.3 | 54.2 | 51.6 | 34.5 | 0 | 56.6 | 0 | 83.7 | 0 | 0 | 0 | 0 | 0 | 0 | 0 | 0 | 0 | 0 | 0 | 0 | 0 | 0 | 0 | 0 | 0 | 0 | 0 | 0 | 1582 | 1615 | 1609 | 1625 | 973.9 | 1182 | 1221.6 | 1396.9 | 258.58 | 254.84 | 260.53 | 261.68
2024-02-25 | 8 | Février | 2024-02-26 04:21 | 2024-02-26 05:34 | 40390 | 1 | DD13A | 73.33 | 3 | 60 | 126 | 127.1 | 123.324 | 45.383 | 3862 | 230 | 2366 | 3.05 | 41.311 | 57.125 | 79.36 | 75.52 | 0 | 0 | 13.7 | 17.25 | 11.117 | 14.75 | 15.016 | 19 | 5.55 | 6 | 3000 | 636 | 2400 | 208 | 0 | 0 | 0 | 0 | 0 | 800 | 445 | 1635 | 1164.3 | 0.0307 | 0.0566 | 0.001 | 0.0037 | 0.0191 | 0.491 | 0.0415 | 0.0236 | 0.0587 | 0.01 | 0.0034 | 0.0109 | 0.0876 | 0.0466 | 2402/25R1 | 145.4 | 53.3 | 49.2 | 42.9 | 0 | 0 | 0 | 145.4 | 0 | 0 | 0 | 0 | 0 | 0 | 0 | 0 | 0 | 0 | 0 | 0 | 0 | 0 | 0 | 0 | 0 | 0 | 0 | 0 | 1563 | 1633 | 1617 | 1635 | 570.2 | 1270.9 | 977 | 1164.3 | 229.54 | 250.38 | 239.75 | 242.85
2024-02-25 | 8 | Février | 2024-02-26 03:23 | 2024-02-26 04:21 | 40389 | 1 | DD13A | 58.08 | 2 | 62 | 128 | 123.9 | 111.324 | 42.217 | 3652 | 219 | 1305 | 3.333 | 38.4 | 53.75 | 70.95 | 76.39 | 0 | 0 | 12.2 | 15.875 | 12.233 | 15.75 | 13.416 | 17.125 | 4.367 | 5 | 2600 | 637 | 2400 | 209 | 152 | 0 | 78 | 0 | 0 | 400 | 438 | 1623 | 1134.9 | 0.0734 | 0.0662 | 0.001 | 0.0047 | 0.0312 | 0.791 | 0.141 | 0.178 | 1.07 | 0.016 | 0.0093 | 0.0092 | 0.0297 | 0.222 | 2402/24R2 | 143.7 | 55.3 | 48.2 | 40.2 | 0 | 0 | 0 | 57.3 | 0 | 0 | 0 | 0 | 20.9 | 0 | 0 | 29.2 | 29 | 0 | 0 | 0 | 0 | 0 | 0 | 0 | 7.3 | 0 | 0 | 0 | 1585 | 1625 | 1624 | 1623 | 743.4 | 1029.9 | 1097.7 | 1134.9 | 237.07 | 239.28 | 244.51 | 247.5
2024-02-25 | 8 | Février | 2024-02-26 02:21 | 2024-02-26 03:23 | 40388 | 1 | DD13A | 62 | 1 | 64 | 128 | 127.1 | 126.672 | 40.333 | 3458 | 217 | 1085 | 3.85 | 33.247 | 51.5 | 67.2 | 76.61 | 0 | 0 | 12.183 | 15.875 | 11.517 | 14.75 | 14.95 | 19.125 | 1.683 | 1.75 | 2600 | 637 | 2400 | 208 | 151 | 0 | 78 | 0 | 0 | 400 | 408 | 1640 | 1027.8 | 0.0549 | 0.061 | 0.001 | 0.0039 | 0.0277 | 0.285 | 0.14 | 0.0457 | 0.117 | 0.0093 | 0.0048 | 0.0172 | 0.077 | 0.145 | 2402/24R2 | 142.8 | 56 | 50.2 | 36.6 | 0 | 0 | 0 | 57.1 | 0 | 0 | 0 | 0 | 17.9 | 0 | 0 | 28.9 | 28.7 | 0 | 0 | 0 | 0 | 0 | 0 | 10.2 | 0 | 0 | 0 | 0 | 1629 | 1647 | 1666 | 1640 | 972.1 | 1202.3 | 1364.4 | 1027.8 | 232.86 | 238.69 | 237.65 | 230.97
2024-02-25 | 8 | Février | 2024-02-26 01:21 | 2024-02-26 02:21 | 40387 | 1 | DD13A | 60.37 | 7 | 65 | 127 | 120.2 | 126.783 | 41.55 | 3527 | 215 | 1302 | 3.717 | 34.17 | 52.375 | 69.17 | 75.63 | 0 | 0 | 12.367 | 15.875 | 11.517 | 14.625 | 14.466 | 18.75 | 3.2 | 3 | 2600 | 638 | 2400 | 209 | 151 | 0 | 80 | 0 | 0 | 400 | 430 | 1623 | 1081.5 | 0.0628 | 0.057 | 0.001 | 0.0048 | 0.0287 | 0.162 | 0.143 | 0.0371 | 0.121 | 0.0136 | 0.006 | 0.0131 | 0.0664 | 0.149 | 2402/24R2 | 143.2 | 57.6 | 48.4 | 37.2 | 0 | 0 | 0 | 57.4 | 0 | 0 | 0 | 0 | 20.1 | 0 | 0 | 28.8 | 29.3 | 0 | 0 | 0 | 0 | 0 | 0 | 0 | 7.6 | 0 | 0 | 0 | 1604 | 1645 | 1649 | 1623 | 758.3 | 1273.4 | 1338.6 | 1081.5 | 228.19 | 243.99 | 245.49 | 243.96
2024-02-25 | 8 | Février | 2024-02-26 00:21 | 2024-02-26 01:21 | 40386 | 1 | DD13A | 59.52 | 3 | 60 | 126 | 123.7 | 126.546 | 41.65 | 3595 | 218 | 1308 | 4.65 | 27.097 | 52.625 | 69.66 | 75.81 | 0 | 0 | 12.133 | 15.875 | 11.433 | 14.75 | 13.967 | 17.5 | 4.117 | 4.5 | 2600 | 642 | 2400 | 209 | 151 | 0 | 0 | 0 | 0 | 400 | 445 | 1620 | 1174 | 0.0834 | 0.055 | 0.001 | 0.0049 | 0.0288 | 0.468 | 0.155 | 0.0347 | 0.124 | 0.0089 | 0.008 | 0.0229 | 0.0646 | 0.16 | 2402/24R2 | 143.6 | 54.3 | 51.1 | 38.2 | 0 | 0 | 0 | 57.1 | 0 | 0 | 0 | 0 | 17.2 | 0 | 0 | 29.2 | 29.5 | 0 | 0 | 0 | 0 | 0 | 0 | 10.6 | 0 | 0 | 0 | 0 | 1599 | 1661 | 1629 | 1620 | 781.5 | 1459.1 | 1251.4 | 1174 | 233.13 | 245.29 | 251.42 | 251.62
2024-02-25 | 8 | Février | 2024-02-25 23:15 | 2024-02-26 00:21 | 40385 | 1 | DD13A | 66.52 | 2 | 64 | 125 | 119.9 | 105.341 | 42.583 | 3638 | 216 | 1372 | 3.867 | 32.328 | 54.125 | 71.54 | 76.26 | 0 | 0 | 12.1 | 15.875 | 11.783 | 15.125 | 15.117 | 19.125 | 3.583 | 4 | 2600 | 638 | 2400 | 210 | 302 | 0 | 158 | 0 | 0 | 400 | 445 | 1638 | 1164.8 | 0.0142 | 0.0511 | 0.001 | 0.0057 | 0.0265 | 1.37 | 0.144 | 0.0394 | 0.106 | 0.0026 | 0.0116 | 0.0322 | 0.0166 | 0.144 | 2402/24R1 | 145.3 | 57.7 | 48.5 | 39.1 | 0 | 0 | 0 | 66.1 | 0 | 0 | 0 | 0 | 14.7 | 0 | 0 | 27.9 | 36.6 | 0 | 0 | 0 | 0 | 0 | 0 | 0 | 0 | 0 | 0 | 0 | 1652 | 1616 | 1664 | 1638 | 193.1 | 903.5 | 1390.3 | 1164.8 | 101.63 | 234.55 | 240.12 | 241.25
2024-02-25 | 8 | Février | 2024-02-25 22:00 | 2024-02-25 23:15 | 40384 | 1 | DD13A | 62.68333 | 7 | 66 | 118 | 112.4 | 105.031 | 43.833 | 3401 | 182 | 1347 | 3.95 | 29.873 | 53.125 | 69.59 | 72.72 | 0 | 0 | 13.367 | 16.5 | 11.817 | 14.375 | 15.5 | 19.375 | 3.15 | 2.875 | 2600 | 634 | 2400 | 211 | 150 | 0 | 78 | 0 | 0 | 400 | 408 | 1619 | 1019 | 0.045 | 0.0713 | 0.001 | 0.0046 | 0.0269 | 0.498 | 0.132 | 0.0358 | 0.118 | 0.0077 | 0.0048 | 0.019 | 0.116 | 0.135 | 2402/24R1 | 145.3 | 57.7 | 48.5 | 39.1 | 0 | 0 | 0 | 66.1 | 0 | 0 | 0 | 0 | 14.7 | 0 | 0 | 27.9 | 36.6 | 0 | 0 | 0 | 0 | 0 | 0 | 0 | 0 | 0 | 0 | 0 | 1642 | 1635 | 1640 | 1619 | 1116 | 1148.3 | 1211.7 | 1019 | 235.93 | 241.84 | 243.06 | 241.76
2024-02-25 | 8 | Février | 2024-02-20 18:50 | 2024-02-25 22:00 | 40383 | 1 | DD13A | 67.11333 | 1 | 65 | 118 | 112.7 | 126.554 | 57.967 | 2107 | 67 | 1633 | 0 | 0 | 70.375 | 83.68 | 72.84 | 0 | 0 | 18.05 | 22 | 15.567 | 19.75 | 9.767 | 12.25 | 14.583 | 16.375 | 10100 | 0 | 2500 | 215 | 177 | 0 | 76 | 0 | 0 | 200 | 445 | 1654 | 1252.1 | 0.0304 | 0.0668 | 0.001 | 0.0044 | 0.0276 | 0.593 | 0.135 | 0.0227 | 0.106 | 0.0067 | 0.0033 | 0.0174 | 0.0692 | 0.136 | 2402/24R1 | 145.5 | 56.2 | 49.5 | 39.8 | 0 | 0 | 0 | 66.2 | 0 | 0 | 0 | 0 | 15.3 | 0 | 0 | 27.9 | 36.1 | 0 | 0 | 0 | 0 | 0 | 0 | 0 | 0 | 0 | 0 | 0 | 1651 | 1615 | 1650 | 1654 | 191.3 | 927.7 | 1157 | 1252.1 | 101.48 | 237.03 | 234.23 | 237.86
2024-02-20 | 8 | Février | 2024-02-20 17:36 | 2024-02-20 18:50 | 40382 | 1 | S275JR1 | 17.92 | 1 | 65 | 137 | 130.4 | 115.267 | 15.417 | 1630 | 34 | 892 | 2.167 | 63.231 | 11.25 | 19.94 | 43.78 | 0 | 0 | 0 | 0 | 0 | 0 | 7.367 | 5.5 | 8.05 | 5.625 | 1700 | 697 | 1850 | 212 | 151 | 0 | 302 | 0 | 0 | 400 | 280 | 1645 | 593 | 0.0761 | 0.353 | 0.001 | 0.0069 | 0.0272 | 0.686 | 0.238 | 0.0578 | 0.48 | 0.0084 | 0.0065 | 0.0156 | 0.0842 | 0.243 | [29 empty] | 1583 | 1635 | 1696 | 1645 | 367.8 | 598.2 | 931.4 | 593 | 186.4 | 193.91 | 193.33 | 187.84
2024-02-20 | 8 | Février | 2024-02-20 15:48 | 2024-02-20 17:36 | 40381 | 1 | S275JR1 | 65.61333 | 1 | 63 | 134 | 132.1 | 144.361 | 40.55 | 3159 | 207 | 936 | 2 | 67 | 46.25 | 60.4 | 68.43 | 0 | 0 | 12.55 | 15.875 | 11.95 | 14.75 | 8.15 | 7.375 | 7.9 | 8.25 | 2600 | 700 | 2400 | 218 | 150 | 0 | 500 | 0 | 0 | 400 | 418 | 1657 | 1029.9 | 0.0972 | 0.179 | 0.0011 | 0.0075 | 0.0373 | 0.805 | 0.233 | 0.0465 | 0.437 | 0.0095 | 0.0089 | 0.0272 | 0.0781 | 0.24 | 2402/20R1 | 126.1 | 60.4 | 48.6 | 17.1 | 0 | 0 | 0 | 17.6 | 0 | 0 | 0 | 0 | 9.9 | 0 | 0 | 46.4 | 52.2 | 0 | 0 | 0 | 0 | 0 | 0 | 0 | 0 | 0 | 0 | 0 | 1544 | 1626 | 1601 | 1657 | 140.2 | 752.9 | 611 | 1029.9 | 136.6 | 215.71 | 213.94 | 221.88
2024-02-20 | 8 | Février | 2024-02-20 13:36 | 2024-02-20 15:48 | 40380 | 1 | S275JR1 | 59.11333 | 3 | 59 | 125 | 120.1 | 120.262 | 37.2 | 2786 | 219 | 954 | 2.85 | 43.86 | 43.625 | 56.78 | 70.36 | 0 | 0 | 12.333 | 15.75 | 12.067 | 14.75 | 8.633 | 8.75 | 4.167 | 4.25 | 2600 | 698 | 2400 | 217 | 153 | 501 | 0 | 0 | 0 | 400 | 320 | 1643 | 702.7 | 0.0462 | 0.184 | 0.001 | 0.0069 | 0.0424 | 0.475 | 0.246 | 0.119 | 0.396 | 0.0055 | 0.0093 | 0.0389 | 0.0936 | 0.256 | 2402/20R1 | 109.3 | 59.7 | 49.6 | 0 | 0 | 0 | 0 | 10.6 | 0 | 0 | 0 | 0 | 0 | 0 | 0 | 45.9 | 52.8 | 0 | 0 | 0 | 0 | 0 | 0 | 0 | 0 | 0 | 0 | 0 | 1625 | 1609 | 1645 | 1643 | 356.7 | 435.7 | 674.5 | 702.7 | 161.34 | 184.73 | 197.31 | 201.4
2024-02-20 | 8 | Février | 2024-02-20 12:33 | 2024-02-20 13:36 | 40379 | 1 | S355T | 63.25 | 2 | 59 | 132 |  |  | 43.617 | 3560 | 229 | 1285 | 2.217 | 59.549 | 54.625 | 71.5 | 75.14 | 0 | 0 | 12.383 | 15.875 | 12 | 14.625 | 15.084 | 19 | 4.15 | 5.125 | 2600 | 696 | 2500 | 217 | 152 | 1100 | 0 | 0 | 0 | 400 | 343 | 1625 | 765.7 | 0.0935 | 0.115 | 0.0041 | 0.0071 | 0.0456 | 0.56 | 0.229 | 0.115 | 0.693 | 0.0045 | 0.0089 | 0.0338 | 0.0836 | 0.235 | 2402/19R2 | 144.7 | 56.1 | 52.8 | 35.8 | 0 | 0 | 0 | 0 | 0 | 0 | 0 | 0 | 33.8 | 0 | 0 | 52.1 | 46.1 | 0 | 0 | 0 | 0 | 0 | 0 | 12.7 | 0 | 0 | 0 | 0 | 1602 | 1590 | 1590 | 1625 | 382.4 | 501.9 | 586.7 | 765.7 | 178.94 | 205.46 | 216.94 | 217.49
2024-02-20 | 8 | Février | 2024-02-20 11:24 | 2024-02-20 12:33 | 40378 | 1 | S355T | 69.28 | 7 | 64 | 125 | 115.1 | 49.309 | 44.733 | 3579 | 223 | 1387 | 2.133 | 58.594 | 56.5 | 73.83 | 75.78 | 0 | 0 | 12.716 | 15.75 | 11.333 | 14.75 | 14.883 | 18.75 | 5.8 | 7 | 2600 | 696 | 2400 | 217 | 150 | 0 | 1105 | 0 | 0 | 400 | 388 | 1634 | 915.8 | 0.1 | 0.0841 | 0.003 | 0.0066 | 0.0415 | 0.404 | 0.23 | 0.0558 | 0.813 | 0.0122 | 0.0093 | 0.032 | 0.12 | 0.234 | 2402/19R2 | 144.5 | 53.5 | 52.4 | 38.6 | 0 | 0 | 0 | 0 | 0 | 0 | 0 | 0 | 38.4 | 0 | 0 | 52.4 | 46.4 | 0 | 0 | 0 | 0 | 0 | 0 | 0 | 7.3 | 0 | 0 | 0 | 1593 | 1609 | 1602 | 1634 | 489.9 | 634.1 | 783 | 915.8 | 202.05 | 212.32 | 231.64 | 225.75
2024-02-20 | 8 | Février | 2024-02-19 18:07 | 2024-02-20 11:24 | 40377 | 1 | S355T | 73.93667 | 1 | 63 | 120 | 117.1 | 42.183 | 43.05 | 3410 | 223 | 1135 | 3.133 | 38.298 | 53.75 | 69.54 | 74.91 | 0 | 0 | 13.05 | 15.75 | 11.85 | 14.75 | 14.65 | 18.5 | 3.5 | 4.625 | 2600 | 699 | 2400 | 216 | 151 | 0 | 1105 | 0 | 0 | 400 | 365 | 1627 | 840.4 | 0.0711 | 0.0665 | 0.001 | 0.0055 | 0.0425 | 0.576 | 0.212 | 0.0611 | 0.554 | 0.0073 | 0.0075 | 0.0385 | 0.108 | 0.228 | 2402/19R2 | 144.6 | 59.6 | 49 | 36 | 0 | 0 | 0 | 0 | 0 | 0 | 0 | 0 | 33.7 | 0 | 0 | 52.2 | 46.2 | 0 | 0 | 0 | 0 | 0 | 0 | 12.5 | 0 | 0 | 0 | 0 | 1641 | 1609 | 1611 | 1627 | 177.1 | 853.3 | 757.7 | 840.4 | 101.22 | 234.15 | 224.33 | 223.24
2024-02-19 | 8 | Février | 2024-02-19 17:05 | 2024-02-19 18:07 | 40376 | 1 | S235JR | 61.73 | 1 | 60 | 131 | 140.8 | 122.964 | 39.417 | 3191 | 206 | 1265 | 2.833 | 46.235 | 51.375 | 66.97 | 78.2 | 0 | 0 | 11.4 | 15.75 | 11.55 | 15.25 | 13.533 | 17.375 | 2.933 | 2.875 | 2600 | 698 | 2410 | 223 | 152 | 0 | 302 | 0 | 0 | 400 | 340 | 1632 | 801.6 | 0.0588 | 0.0774 | 0.001 | 0.0052 | 0.0336 | 1.06 | 0.235 | 0.0689 | 0.322 | 0.0059 | 0.0072 | 0.0258 | 0.0632 | 0.241 | 2402/19R1 | 134.7 | 53.8 | 51.5 | 29.4 | 0 | 0 | 0 | 6.5 | 0 | 0 | 0 | 0 | 39.8 | 0 | 0 | 44.1 | 36.6 | 0 | 0 | 0 | 0 | 0 | 0 | 0 | 7.7 | 0 | 0 | 0 | 1596 | 1627 | 1632 |  | 699.9 | 796.4 | 801.6 |  | 226.65 | 219.29 | 217.05
2024-02-19 | 8 | Février | 2024-02-19 15:42 | 2024-02-19 17:05 | 40375 | 1 | S235JR | 83.55 | 2 | 63 | 127 | 122.2 | 131.224 | 42.067 | 3430 | 219 | 1288 | 2.983 | 42.57 | 54.125 | 70.58 | 77.2 | 0 | 0 | 12.433 | 15.875 | 11.05 | 14.75 | 15.117 | 19.375 | 3.466 | 4.125 | 2600 | 700 | 2400 | 217 | 151 | 0 | 501 | 0 | 0 | 400 | 343 | 1616 | 767 | 0.133 | 0.101 | 0.0044 | 0.0062 | 0.0489 | 0.457 | 0.232 | 0.0637 | 0.401 | 0.0044 | 0.0065 | 0.0307 | 0.046 | 0.226 | 2402/19R1 | 142.7 | 54 | 52.8 | 35.9 | 0 | 0 | 0 | 7.2 | 0 | 0 | 0 | 0 | 38 | 0 | 0 | 46 | 39 | 0 | 0 | 0 | 0 | 0 | 0 | 12.5 | 0 | 0 | 0 | 0 | 1625 | 1614 | 1597 | 1616 | 697.2 | 580.4 | 625.3 | 767 | 210.6 | 203.1 | 217.82 | 222.51
2024-02-19 | 8 | Février | 2024-02-19 14:33 | 2024-02-19 15:42 | 40374 | 1 | S235JR | 69.3 | 7 | 63 | 126 | 119.3 | 131.408 | 43.817 | 3505 | 224 | 1326 | 3.017 | 41.768 | 55.375 | 72.24 | 75.83 | 12.15 | 15.625 | 11.317 | 14.75 | 20.351 | 24.875 | 0 | 0 | 0 | 0 | 2600 | 706 | 2400 | 213 | 152 | 0 | 932 | 0 | 0 | 400 | 350 | 1611 | 800.6 | 0.0722 | 0.0695 | 0.001 | 0.0071 | 0.0414 | 0.696 | 0.242 | 0.0586 | 0.728 | 0.0106 | 0.0093 | 0.0193 | 0.0493 | 0.247 | 2402/19R1 | 145.1 | 54.6 | 52.2 | 38.3 | 0 | 0 | 0 | 6.6 | 0 | 0 | 0 | 0 | 43.8 | 0 | 0 | 47.2 | 40.1 | 0 | 0 | 0 | 0 | 0 | 0 | 0 | 7.4 | 0 | 0 | 0 | 1611 | 1596 | 1618 | 1611 | 704.4 | 583.2 | 868.8 | 800.6 | 218.97 | 213.24 | 230.58 | 228.38
2024-02-19 | 8 | Février | 2024-02-19 13:29 | 2024-02-19 14:33 | 40373 | 1 | S235JR | 63.77 | 3 | 59 | 122 | 125.8 | 125.794 | 45.65 | 3825 | 233 | 1025 | 3.65 | 33.425 | 59 | 75.62 | 77.55 | 0 | 0 | 11.783 | 15.875 | 12.95 | 15.875 | 14.633 | 19.25 | 6.283 | 8 | 2600 | 696 | 2420 | 219 | 151 | 0 | 933 | 0 | 0 | 400 | 350 | 1653 | 195.9 | 0.0969 | 0.0906 | 0.0126 | 0.0081 | 0.051 | 0.431 | 0.251 | 0.065 | 0.615 | 0.0079 | 0.0087 | 0.0304 | 0.0806 | 0.239 | 2402/19R1 | 144.9 | 53.6 | 51.8 | 39.5 | 0 | 0 | 0 | 6.4 | 0 | 0 | 0 | 0 | 39.4 | 0 | 0 | 46.8 | 40.2 | 0 | 0 | 0 | 0 | 0 | 0 | 12.1 | 0 | 0 | 0 | 0 | 1533 | 1654 | 1654 | 1653 | 212.7 | 197.4 | 197.4 | 195.9 | 173.27 | 102.16 | 102.16 | 102.14
2024-02-19 | 8 | Février | 2024-02-19 12:21 | 2024-02-19 13:29 | 40372 | 1 | S235JR | 68.08 | 1 | 65 | 122 | 110.3 | 78.664 | 43.817 | 3744 | 220 | 1120 | 3.817 | 31.965 | 57.375 | 74.09 | 78.57 | 0 | 0 | 11.833 | 15.75 | 10.95 | 14.75 | 15.05 | 19.375 | 5.983 | 7.5 | 2600 | 700 | 2400 | 217 | 151 | 0 | 935 | 0 | 0 | 400 | 365 | 1656 | 861.5 | 0.0778 | 0.0903 | 0.0013 | 0.0076 | 0.0453 | 0.4 | 0.245 | 0.067 | 0.428 | 0.0083 | 0.011 | 0.0349 | 0.073 | 0.25 | 2402/19R1 | 145.3 | 56.2 | 50.2 | 38.9 | 0 | 0 | 0 | 7.7 | 0 | 0 | 0 | 0 | 43 | 0 | 0 | 47 | 40 | 0 | 0 | 0 | 0 | 0 | 0 | 0 | 7.6 | 0 | 0 | 0 | 1566 | 1600 | 1644 | 1656 | 397 | 510.6 | 592.5 | 861.5 | 201.26 | 201.29 | 188.33 | 209.31
2024-02-19 | 8 | Février | 2024-02-19 11:21 | 2024-02-19 12:21 | 40371 | 1 | S275J02 | 59.52 | 2 | 60 | 122 | 116.4 | 107.995 | 43.583 | 3547 | 224 | 1063 | 4.45 | 27.416 | 55.5 | 71.41 | 76.41 | 0 | 0 | 12.067 | 15.875 | 11.417 | 14.75 | 15.15 | 19.25 | 4.95 | 5.625 | 2600 | 697 | 2400 | 214 | 151 | 0 | 1252 | 0 | 0 | 400 | 305 | 1628 | 654.4 | 0.123 | 0.136 | 0.0021 | 0.0054 | 0.0384 | 0.705 | 0.241 | 0.0868 | 0.96 | 0.0107 | 0.009 | 0.0288 | 0.0569 | 0.243 | 2402/13R2 | 142.8 | 54.8 | 50.3 | 37.7 | 0 | 0 | 0 | 3.1 | 0 | 0 | 0 | 0 | 46.7 | 0 | 0 | 46.1 | 30.2 | 0 | 0 | 0 | 0 | 0 | 0 | 16.7 | 0 | 0 | 0 | 0 | 1594 | 1610 | 1626 | 1628 | 289.3 | 499.7 | 547.4 | 654.4 | 162.77 | 194.27 | 192.28 | 204.32
2024-02-19 | 8 | Février | 2024-02-19 10:16 | 2024-02-19 11:21 | 40370 | 1 | S275J02 | 65.5 | 7 | 64 | 121 | 118.1 | 118.429 | 43.967 | 3753 | 225 | 1234 | 4.05 | 29.877 | 56.375 | 73.61 | 76.93 | 0 | 0 | 11.733 | 15.75 | 11.75 | 15 | 15.35 | 19.375 | 5.133 | 6.25 | 2600 | 700 | 2400 | 218 | 153 | 0 | 1253 | 0 | 0 | 400 | 335 | 1631 | 759.8 | 0.0948 | 0.116 | 0.001 | 0.0072 | 0.0398 | 0.772 | 0.236 | 0.072 | 0.496 | 0.0064 | 0.0087 | 0.0277 | 0.0644 | 0.248 | 2402/13R2 | 142.9 | 54.2 | 51.3 | 37.4 | 0 | 0 | 0 | 3.5 | 0 | 0 | 0 | 0 | 46.9 | 0 | 0 | 46 | 30 | 0 | 0 | 0 | 0 | 0 | 0 | 0 | 0 | 0 | 0 | 0 | 1568 | 1621 | 1671 | 1631 | 279.9 | 646.3 | 1057.2 | 759.8 | 174.46 | 207.2 | 216.2 | 213.66
2024-02-19 | 8 | Février | 2024-02-19 08:59 | 2024-02-19 10:16 | 40369 | 1 | S275J02 | 76.95 | 3 | 63 | 120 | 120.6 | 118.808 | 44.517 | 3722 | 218 | 1382 | 5.267 | 22.785 | 57.625 | 75.34 | 77.67 | 0 | 0 | 11.867 | 15.875 | 11.1 | 14.625 | 15.184 | 19.25 | 6.367 | 7.875 | 2600 | 701 | 2400 | 220 | 151 | 0 | 1252 | 0 | 0 | 400 | 358 | 1650 | 189.9 | 0.0685 | 0.0721 | 0.001 | 0.0054 | 0.0433 | 0.535 | 0.233 | 0.058 | 0.879 | 0.0082 | 0.0091 | 0.0315 | 0.0376 | 0.226 | 2402/13R2 | 142.5 | 54.5 | 52.9 | 35.1 | 0 | 0 | 0 | 3.6 | 0 | 0 | 0 | 0 | 46.8 | 0 | 0 | 45.9 | 29.9 | 0 | 0 | 0 | 0 | 0 | 0 | 16.3 | 0 | 0 | 0 | 0 | 1534 | 1653 | 1649 | 1650 | 192.8 | 195.9 | 188.4 | 189.9 | 165.49 | 102.14 | 101.44 | 101.48
2024-02-19 | 8 | Février | 2024-02-19 08:21 | 2024-02-19 08:59 | 40368 | 1 | S275J01 | 37.95 | 1 | 66 | 120 | 119.5 | 118.957 | 15.683 | 1374 | 52 | 769 | 2.367 | 50.704 | 14.375 | 21.87 | 55 | 0 | 0 | 0.45 | 0.25 | 0 | 0 | 10.384 | 9.875 | 4.85 | 4.125 | 0 | 697 | 0 | 224 | 151 | 0 | 1180 | 0 | 0 | 0 | 440 | 1641 | 1092 | 0.117 | 0.0786 | 0.0123 | 0.0101 | 0.0343 | 0.462 | 0.112 | 0.073 | 0.906 | 0.0127 | 0.0114 | 0.0162 | 0.0598 | 0.102 | 2402/13R2 | 20.8 | 20.8 | 0 | 0 | 0 | 0 | 0 | 0 | 0 | 0 | 0 | 0 | 0 | 0 | 0 | 10.3 | 10.5 | 0 | 0 | 0 | 0 | 0 | 0 | 0 | 0 | 0 | 0 | 0 | 1615 | 1607 | 1613 | 1641 | 322.4 | 804.8 | 909.3 | 1092 | 159.34 | 230.94 | 236.65 | 234.88
2024-02-19 | 8 | Février | 2024-02-19 07:21 | 2024-02-19 08:21 | 40367 | 1 | S275J01 | 59.95 | 2 | 63 | 122 | 117.9 | 118.579 | 41.633 | 3413 | 211 | 1395 | 2.583 | 47.226 | 54.5 | 71.32 | 78.54 | 0 | 0 | 12.167 | 15.75 | 11.117 | 14.75 | 14.75 | 19.25 | 3.6 | 4.625 | 2600 | 699 | 2400 | 219 | 151 | 0 | 1184 | 0 | 0 | 400 | 380 | 1629 | 916.1 | 0.103 | 0.0685 | 0.0031 | 0.0062 | 0.0416 | 0.415 | 0.241 | 0.0547 | 0.622 | 0.0074 | 0.007 | 0.0335 | 0.106 | 0.233 | 2402/13R2 | 150.1 | 55.3 | 50.8 | 44 | 0 | 0 | 0 | 3.3 | 0 | 0 | 0 | 0 | 49 | 0 | 0 | 51 | 30.6 | 0 | 0 | 0 | 0 | 0 | 0 | 16.2 | 0 | 0 | 0 | 0 | 1605 | 1617 | 1595 | 1629 | 417.1 | 654.5 | 581 | 916.1 | 183.7 | 210.3 | 213.5 | 228.5
2024-02-19 | 8 | Février | 2024-02-19 06:14 | 2024-02-19 07:21 | 40366 | 1 | S275J01 | 66.68 | 7 | 64 | 114 | 111.3 | 105.08 | 48.65 | 3917 | 227 | 2585 | 2.5 | 45.6 | 63 | 86.28 | 77.7 | 0 | 0 | 11.95 | 15.875 | 11.4 | 15.25 | 15.167 | 19.375 | 10.133 | 12.5 | 2600 | 701 | 2400 | 216 | 152 | 0 | 1187 | 0 | 0 | 400 | 343 | 1622 | 1069.9 | 0.0294 | 0.019 | 0.0016 | 0.0092 | 0.0438 | 0.428 | 0.157 | 0.0457 | 0.802 | 0.0127 | 0.0082 | 0.0297 | 0.0955 | 0.152 | 2402/13R3 | 142.4 | 56.4 | 50.3 | 35.7 | 0 | 30.4 | 0 | 94.5 | 0 | 0 | 0 | 0 | 17.5 | 0 | 0 | 0 | 0 | 0 | 0 | 0 | 0 | 0 | 0 | 0 | 0 | 0 | 0 | 0 | 1586 | 1617 | 1643 | 1622 | 931.6 | 1035.1 | 1261.9 | 1069.9 | 253.13 | 244 | 244.42 | 243.71
2024-02-19 | 8 | Février | 2024-02-19 04:58 | 2024-02-19 06:14 | 40365 | 1 | S355TA | 76.38 | 3 | 59 | 108 |  |  | 53.3 | 4268 | 237 | 2837 | 2.65 | 40.755 | 65.75 | 91.16 | 74.02 | 0 | 0 | 12.65 | 17 | 11.833 | 15.75 | 12.983 | 16.125 | 15.833 | 16.875 | 3000 | 700 | 2400 | 216 | 0 | 0 | 0 | 0 | 0 | 1400 | 520 | 1634 | 1415.1 | 0.0195 | 0.0226 | 0.001 | 0.0063 | 0.0197 | 0.487 | 0.0238 | 0.0215 | 0.0264 | 0.011 | 0.0045 | 0.02 | 0.124 | 0.0316 | 2402/15R2 | 140 | 58.6 | 50.1 | 31.3 | 0 | 55.9 | 0 | 84.1 | 0 | 0 | 0 | 0 | 0 | 0 | 0 | 0 | 0 | 0 | 0 | 0 | 0 | 0 | 0 | 0 | 0 | 0 | 0 | 0 | 1656 | 1656 | 1638 | 1634 | 1606.1 | 1521.5 | 1145.7 | 1415.1 | 255.06 | 251.09 | 240.04 | 257.73
2024-02-18 | 7 | Février | 2024-02-19 03:51 | 2024-02-19 04:58 | 40364 | 1 | DD13A | 66.28 | 1 | 63 | 123 | 115.5 | 94.108 | 41.5 | 3385 | 202 | 1529 | 3.05 | 40.328 | 53 | 70.25 | 76.63 | 0 | 0 | 11.633 | 15.375 | 10.483 | 13.875 | 13.083 | 17 | 6.3 | 6.625 | 2600 | 702 | 2400 | 220 | 151 | 0 | 110 | 0 | 0 | 200 | 510 | 1648 | 186.8 | 0.0186 | 0.0197 | 0.001 | 0.0068 | 0.0186 | 0.395 | 0.0238 | 0.0249 | 0.0987 | 0.0129 | 0.005 | 0.0144 | 0.0609 | 0.0616 | 2402/15R1 | 145.4 | 58.2 | 50.6 | 36.6 | 0 | 0 | 0 | 145.4 | 0 | 0 | 0 | 0 | 0 | 0 | 0 | 0 | 0 | 0 | 0 | 0 | 0 | 0 | 0 | 0 | 0 | 0 | 0 | 0 | 1645 | 1634 | 1649 | 1648 | 1456.4 | 1329.8 | 188.2 | 186.8 | 253.86 | 253.16 | 101.36 | 101.35
2024-02-18 | 7 | Février | 2024-02-19 02:51 | 2024-02-19 03:51 | 40363 | 1 | DD13A | 60.03 | 2 | 61 | 125 | 119.8 | 138.005 | 40.883 | 3822 | 205 | 749 | 4.483 | 27.881 | 53.625 | 68.99 | 78.7 | 0 | 0 | 11.583 | 15.875 | 9.867 | 13.375 | 11.883 | 15.875 | 7.55 | 8.5 | 2600 | 699 | 2400 | 216 | 304 | 0 | 224 | 0 | 0 | 200 | 410 | 1623 | 1083 | 0.0179 | 0.0384 | 0.001 | 0.0045 | 0.0132 | 0.653 | 0.0523 | 0.0262 | 0.12 | 0.0075 | 0.0089 | 0.0194 | 0.033 | 0.197 | 2402/13R4 | 142.6 | 60.8 | 50.5 | 31.3 | 0 | 0 | 0 | 61.6 | 0 | 0 | 0 | 0 | 22.9 | 0 | 0 | 41.6 | 0 | 0 | 0 | 0 | 0 | 0 | 0 | 0 | 0 | 0 | 0 | 0 | 1571 | 1630 | 1647 | 1623 | 599.4 | 1304 | 1562 | 1083 | 228.86 | 253.9 | 257.91 | 244.06
2024-02-18 | 7 | Février | 2024-02-19 01:58 | 2024-02-19 02:51 | 40362 | 1 | DD13A | 53.35 | 7 | 64 | 127 | 122.6 | 114.859 | 39.55 | 3392 | 202 | 506 | 3.567 | 35.607 | 51.375 | 64.44 | 77.94 | 0 | 0 | 11.317 | 15.375 | 10.817 | 14 | 14.967 | 19.25 | 2.45 | 2.625 | 2600 | 698 | 2400 | 221 | 152 | 0 | 117 | 0 | 0 | 200 | 456 | 1645 | 182.5 | 0.0558 | 0.0428 | 0.001 | 0.0068 | 0.029 | 0.388 | 0.181 | 0.0389 | 0.121 | 0.0098 | 0.0091 | 0.0258 | 0.0196 | 0.188 | 2402/13R4 | 142.7 | 58.3 | 50.7 | 33.7 | 0 | 0 | 0 | 62.8 | 0 | 0 | 0 | 0 | 23.3 | 0 | 0 | 40 | 0 | 0 | 0 | 0 | 0 | 0 | 0 | 16.6 | 0 | 0 | 0 | 0 | 1683 | 1652 | 1653 | 1645 | 1401.3 | 189.9 | 195.9 | 182.5 | 230.37 | 100.4 | 102.14 | 101.26
2024-02-18 | 7 | Février | 2024-02-19 00:57 | 2024-02-19 01:58 | 40361 | 1 | DD13A | 61 | 3 | 59 | 132 | 127 | 137.838 | 43.083 | 3977 | 206 | 608 | 4.167 | 31.68 | 55.25 | 70.5 | 76.94 | 0 | 0 | 10.95 | 15 | 10.3 | 13.375 | 13.85 | 17.625 | 7.983 | 9.125 | 2600 | 699 | 2400 | 219 | 152 | 0 | 114 | 0 | 0 | 400 | 470 | 1641 | 1178.3 | 0.0631 | 0.0659 | 0.001 | 0.0069 | 0.0324 | 0.804 | 0.166 | 0.0387 | 0.125 | 0.0141 | 0.0122 | 0.0178 | 0.042 | 0.192 | 2402/13R4 | 142.5 | 56.3 | 50.6 | 35.6 | 0 | 0 | 0 | 61.4 | 0 | 0 | 0 | 0 | 23.4 | 0 | 0 | 41 | 0 | 0 | 0 | 0 | 0 | 0 | 0 | 0 | 0 | 0 | 0 | 0 | 1575 | 1604 | 1697 | 1641 | 623.9 | 723.7 | 1826.7 | 1178.3 | 229.63 | 224.76 | 242.23 | 240.47
2024-02-18 | 7 | Février | 2024-02-18 23:58 | 2024-02-19 00:57 | 40360 | 1 | DD13A | 59.25 | 1 | 64 | 123 | 119 | 114.637 | 43.483 | 3721 | 215 | 593 | 3.3 | 37.273 | 54.5 | 68.96 | 75.2 | 0 | 0 | 11.6 | 15.25 | 11.483 | 14.875 | 13.534 | 17.625 | 6.866 | 6.625 | 2600 | 699 | 2400 | 222 | 152 | 0 | 115 | 0 | 0 | 400 | 510 | 1658 | 1253.8 | 0.0642 | 0.0528 | 0.001 | 0.004 | 0.0392 | 0.605 | 0.15 | 0.0306 | 0.134 | 0.0169 | 0.0052 | 0.0177 | 0.0929 | 0.169 | 2402/13R4 | 143.5 | 56.3 | 50.3 | 36.9 | 0 | 0 | 0 | 63.3 | 0 | 0 | 0 | 0 | 23.5 | 0 | 0 | 40.2 | 0 | 0 | 0 | 0 | 0 | 0 | 0 | 16.5 | 0 | 0 | 0 | 0 | 1599 | 1609 | 1608 | 1658 | 637 | 1003.6 | 1003.8 | 1253.8 | 218.1 | 246.08 | 246.64 | 235.79
2024-02-18 | 7 | Février | 2024-02-18 22:04 | 2024-02-18 23:58 | 40359 | 1 | DD13A | 51.92 | 2 | 61 | 125 | 118.9 | 114.282 | 40.733 | 3510 | 212 | 520 | 4.333 | 28.846 | 52.875 | 66.39 | 77.89 | 0 | 0 | 11.85 | 15.125 | 10.6 | 14.125 | 14.2 | 18.5 | 4.083 | 5 | 2600 | 698 | 2400 | 215 | 304 | 0 | 224 | 0 | 0 | 400 | 430 | 1642 | 1057.4 | 0.0642 | 0.0528 | 0.001 | 0.004 | 0.0392 | 0.605 | 0.15 | 0.0556 | 0.159 | 0.0112 | 0.0054 | 0.0175 | 0.114 | 0.182 | 2402/13R4 | 142.6 | 59.4 | 49.6 | 33.6 | 0 | 0 | 0 | 62 | 0 | 0 | 0 | 0 | 24 | 0 | 0 | 40.5 | 0 | 0 | 0 | 0 | 0 | 0 | 0 | 0 | 0 | 0 | 0 | 0 | 1365 | 1658 | 1714 | 1642 | 122.8 | 991.6 | 1825.8 | 1057.4 | 224.32 | 218.55 | 232.96 | 231.97
2024-02-18 | 7 | Février | 2024-02-18 21:06 | 2024-02-18 22:04 | 40358 | 1 | S355TA | 58.22 | 7 | 64 | 133 | 128.2 | 108.682 | 42.783 | 3599 | 213 | 1070 | 1.867 | 71.25 | 54.25 | 70.3 | 76.08 | 0 | 0 | 11.5 | 15.25 | 10.867 | 13.875 | 14.683 | 19.25 | 5.733 | 5.875 | 2600 | 695 | 2400 | 220 | 152 | 0 | 1650 | 204 | 0 | 400 | 350 | 1636 | 721.6 | 0.0734 | 0.0655 | 0.001 | 0.0035 | 0.033 | 0.541 | 0.175 | 0.09 | 1.17 | 0.124 | 0.0081 | 0.0249 | 0.0836 | 0.181 | 2402/13R4 | 142.5 | 57.4 | 51.5 | 33.6 | 0 | 0 | 0 | 63 | 0 | 0 | 0 | 0 | 23.3 | 0 | 0 | 40.2 | 0 | 0 | 0 | 0 | 0 | 0 | 0 | 16 | 0 | 0 | 0 | 0 | 1588 | 1585 | 1598 | 1636 | 582.3 | 531.7 | 609.9 | 721.6 | 217.48 | 212.42 | 215.44 | 207.15
2024-02-18 | 7 | Février | 2024-02-18 20:01 | 2024-02-18 21:06 | 40357 | 1 | S355TA | 64.47 | 3 | 59 | 124 | 120.6 | 126.544 | 40.65 | 3303 | 207 | 1342 | 1.9 | 65.263 | 53.75 | 70 | 79.34 | 0 | 0 | 13.084 | 17.125 | 10.933 | 14.875 | 13.7 | 17.875 | 2.933 | 3.625 | 2600 | 695 | 2360 | 216 | 152 | 0 | 0 | 0 | 0 | 400 | 350 | 1633 | 709.6 | 0.112 | 0.1 | 0.0064 | 0.004 | 0.0269 | 0.691 | 0.187 | 0.0852 | 1.07 | 0.0124 | 0.0085 | 0.0229 | 0.0667 | 0.174 | 2402/13R4 | 142.2 | 59.6 | 50.1 | 32.5 | 0 | 0 | 0 | 62.4 | 0 | 0 | 0 | 0 | 22.5 | 0 | 0 | 41.1 | 0 | 0 | 0 | 0 | 0 | 0 | 0 | 0 | 0 | 0 | 0 | 0 | 1583 | 1641 | 1633 |  | 490.1 | 704.3 | 709.6 |  | 207.52 | 202.65 | 207.55
2024-02-18 | 7 | Février | 2024-02-18 19:02 | 2024-02-18 20:01 | 40356 | 1 | S355TA | 59.28 | 1 | 63 | 124 | 121.6 | 131.527 | 44.167 | 3742 | 218 | 1243 | 1.933 | 64.138 | 56.5 | 73.71 | 76.75 | 0 | 0 | 11.8 | 15.875 | 11.067 | 14.625 | 14.883 | 19.25 | 6.417 | 6.75 | 2600 | 699 | 2410 | 217 | 151 | 1650 | 0 | 0 | 0 | 400 | 350 | 1635 | 741 | 0.0738 | 0.0659 | 0.001 | 0.0061 | 0.0334 | 0.502 | 0.164 | 0.15 | 0.972 | 0.0247 | 0.0113 | 0.0256 | 0.0674 | 0.166 | 2402/13R4 | 142.6 | 56.9 | 49.4 | 36.3 | 0 | 0 | 0 | 62.3 | 0 | 0 | 0 | 0 | 23.4 | 0 | 0 | 40.7 | 0 | 0 | 0 | 0 | 0 | 0 | 0 | 16.2 | 0 | 0 | 0 | 0 | 1589 | 1604 | 1635 |  | 588.5 | 700.2 | 741 |  | 217.71 | 222.33 | 209.65
2024-02-18 | 7 | Février | 2024-02-18 17:59 | 2024-02-18 19:02 | 40355 | 1 | S355TA | 63.12 | 2 | 63 | 128 | 125.9 | 124.556 | 40.583 | 3212 | 199 | 777 | 1.967 | 65.085 | 51.875 | 65.5 | 76.69 | 0 | 0 | 13.967 | 17.625 | 9.45 | 12.5 | 14.55 | 19 | 2.617 | 2.75 | 2600 | 700 | 2400 | 219 | 152 | 1651 | 0 | 197 | 0 | 400 | 350 | 1611 | 688.2 | 0.0662 | 0.0788 | 0.001 | 0.0044 | 0.0265 | 0.533 | 0.118 | 0.141 | 0.935 | 0.0873 | 0.006 | 0.0213 | 0.053 | 0.129 | 2402/13R4 | 142.4 | 57.1 | 49.7 | 35.6 | 0 | 0 | 0 | 63 | 0 | 0 | 0 | 0 | 23.4 | 0 | 0 | 40.2 | 0 | 0 | 0 | 0 | 0 | 0 | 0 | 0 | 0 | 0 | 0 | 0 | 1608 | 1662 | 1611 |  | 632.6 | 1402.9 | 688.2 |  | 212.69 | 241.87 | 217.26
2024-02-18 | 7 | Février | 2024-02-18 16:54 | 2024-02-18 17:59 | 40354 | 1 | S355TA | 64.72 | 7 | 61 | 129 | 121.4 | 110.074 | 41.183 | 3371 | 220 | 1041 | 1.933 | 66.724 | 51.75 | 67.02 | 75.4 | 0 | 0 | 12.45 | 15.875 | 11.95 | 14.5 | 13.85 | 18.375 | 2.933 | 3 | 2600 | 1400 | 2400 | 430 | 151 | 1658 | 0 | 204 | 0 | 400 | 350 | 1668 | 860.4 | 0.0862 | 0.0908 | 0.0012 | 0.0051 | 0.0299 | 1.18 | 0.155 | 0.154 | 0.997 | 0.11 | 0.0098 | 0.0227 | 0.0816 | 0.17 | 2402/13R4 | 135.5 | 55.3 | 49.7 | 30.5 | 0 | 0 | 0 | 62.7 | 0 | 0 | 0 | 0 | 19.5 | 0 | 0 | 36.6 | 0 | 0 | 0 | 0 | 0 | 0 | 0 | 16.7 | 0 | 0 | 0 | 0 | 1632 | 1651 | 1668 |  | 556.7 | 582.4 | 860.4 |  | 190.26 | 183.26 | 202.7
2024-02-18 | 7 | Février | 2024-02-18 15:58 | 2024-02-18 16:54 | 40353 | 1 | S355TA | 55.77 | 3 | 58 | 126 | 121.9 | 127.631 | 38.633 | 3116 | 201 | 1010 | 2.233 | 56.418 | 50.75 | 65.05 | 78.82 | 0 | 0 | 11.717 | 15.75 | 11.2 | 14.625 | 13.05 | 16.875 | 2.667 | 3.375 | 2600 | 696 | 2400 | 216 | 152 | 1654 | 0 | 202 | 0 | 400 | 295 | 1627 | 657.4 | 0.0711 | 0.101 | 0.001 | 0.0034 | 0.0242 | 0.455 | 0.147 | 0.162 | 0.946 | 0.102 | 0.0073 | 0.0198 | 0.102 | 0.158 | 2402/13R4 | 142.5 | 57.1 | 48.8 | 36.6 | 0 | 0 | 0 | 63.3 | 0 | 0 | 0 | 0 | 22.5 | 0 | 0 | 40.2 | 0 | 0 | 0 | 0 | 0 | 0 | 0 | 0 | 0 | 0 | 0 | 0 | 1587 | 1605 | 1627 |  | 490.8 | 545.2 | 657.4 |  | 205.45 | 203.39 | 205.19
2024-02-18 | 7 | Février | 2024-02-18 14:59 | 2024-02-18 15:58 | 40352 | 1 | S355TA | 59.28 | 1 | 62 | 128 | 125.1 | 135.902 | 41.867 | 3398 | 211 | 1328 | 2.033 | 62.951 | 53.875 | 70.37 | 77.21 | 0 | 0 | 0.133 | 0 | 0 | 0 | 0 | 0 | 5.1 | 5.75 | 2600 | 696 | 2400 | 213 | 152 | 1654 | 0 | 208 | 0 | 400 | 370 | 1674 | 881 | 0.0798 | 0.0737 | 0.0011 | 0.0032 | 0.0333 | 0.557 | 0.149 | 0.148 | 1.03 | 0.124 | 0.0068 | 0.02 | 0.0774 | 0.163 | 2402/13R4 | 135.8 | 58.7 | 49.7 | 27.4 | 0 | 0 | 0 | 61.7 | 0 | 0 | 0 | 0 | 20.4 | 0 | 0 | 36.9 | 0 | 0 | 0 | 0 | 0 | 0 | 0 | 16.8 | 0 | 0 | 0 | 0 | 1573 | 1602 | 1620 | 1674 | 604.9 | 601.6 | 560.3 | 881 | 228.44 | 212.26 | 197.25 | 201.18
2024-02-18 | 7 | Février | 2024-02-18 14:06 | 2024-02-18 14:59 | 40351 | 1 | S355TA | 52.58 | 2 | 62 | 128 | 125.6 | 116.468 | 37.933 | 3057 | 197 | 1087 | 2.683 | 47.702 | 50 | 64.43 | 79.09 | 0 | 0 | 0.133 | 0 | 0 | 0 | 0 | 0 | 2.45 | 2.875 | 2600 | 696 | 2400 | 218 | 302 | 3302 | 0 | 404 | 0 | 400 | 325 | 1635 | 738 | 0.0648 | 0.088 | 0.001 | 0.0034 | 0.0295 | 0.383 | 0.15 | 0.151 | 1.01 | 0.111 | 0.0073 | 0.0235 | 0.082 | 0.158 | 2402/13R4 | 130.9 | 56.1 | 48 | 26.8 | 0 | 0 | 0 | 60.8 | 0 | 0 | 0 | 0 | 19.4 | 0 | 0 | 35.2 | 0 | 0 | 0 | 0 | 0 | 0 | 0 | 0 | 0 | 0 | 0 | 0 | 1596 | 1635 | 1635 |  | 536.4 | 760.8 | 738 |  | 207.09 | 211.58 | 209.35
2024-02-18 | 7 | Février | 2024-02-18 13:12 | 2024-02-18 14:06 | 40350 | 1 | S355TA | 54.72 | 7 | 64 | 131 | 125.7 | 119.941 | 40.933 | 3200 | 198 | 1163 | 2.9 | 45.172 | 52.25 | 67.42 | 76.59 | 0 | 0 | 11.783 | 15.75 | 11.483 | 14.625 | 14.8 | 19 | 2.867 | 2.875 | 2600 | 700 | 2400 | 216 | 153 | 1650 | 0 | 202 | 0 | 400 | 288 | 1621 | 632.2 | 0.0817 | 0.0959 | 0.001 | 0.0044 | 0.0337 | 0.476 | 0.149 | 0.144 | 0.998 | 0.109 | 0.0068 | 0.0181 | 0.104 | 0.154 | 2402/13R4 | 130.7 | 54.4 | 48 | 28.3 | 0 | 0 | 0 | 60 | 0 | 0 | 0 | 0 | 18.7 | 0 | 0 | 35.4 | 0 | 0 | 0 | 0 | 0 | 0 | 0 | 16.6 | 0 | 0 | 0 | 0 | 1629 | 1616 | 1621 |  | 617.3 | 642.2 | 632.2 |  | 199.48 | 209.45 | 205.58
2024-02-18 | 7 | Février | 2024-02-18 12:15 | 2024-02-18 13:12 | 40349 | 1 | S355TA | 56.65 | 3 | 60 | 129 | 125.9 | 136.725 | 40.7 | 3245 | 217 | 1373 | 3.1 | 41.613 | 50.625 | 66.87 | 74.63 | 0 | 0 | 12.017 | 15.75 | 11.933 | 14.625 | 13.8 | 17.375 | 2.95 | 2.875 | 2600 | 697 | 2400 | 217 | 152 | 1652 | 0 | 201 | 0 | 400 | 310 | 1642 | 689.6 | 0.0665 | 0.0888 | 0.0021 | 0.0043 | 0.0292 | 0.556 | 0.161 | 0.142 | 0.9 | 0.111 | 0.0077 | 0.0212 | 0.114 | 0.167 | 2402/13R4 | 130.8 | 55.4 | 47.7 | 27.7 | 0 | 0 | 0 | 62.5 | 0 | 0 | 0 | 0 | 18.4 | 0 | 0 | 34.2 | 0 | 0 | 0 | 0 | 0 | 0 | 0 | 0 | 0 | 0 | 0 | 0 | 1624 | 1622 | 1621 | 1642 | 715.9 | 632 | 617.6 | 689.6 | 213.09 | 205.02 | 203.86 | 200.56
2024-02-18 | 7 | Février | 2024-02-18 11:12 | 2024-02-18 12:15 | 40348 | 1 | S355TA | 62.83 | 1 | 62 | 130 | 127.4 | 114.116 | 43.872 | 3661 | 211 | 1551 | 2.883 | 45.087 | 30.5 | 48.7 | 41.71 | 0 | 0 | 11.583 | 15.5 | 11.567 | 15 | 14.467 | 18 | 6.256 | 0 | 2600 | 700 | 2400 | 214 | 304 | 3308 | 0 | 408 | 0 | 400 | 340 | 1630 | 809.9 | 0.0771 | 0.0653 | 0.001 | 0.0038 | 0.0406 | 0.363 | 0.175 | 0.132 | 0.931 | 0.121 | 0.0075 | 0.0276 | 0.0994 | 0.184 | 2402/13R4 | 136.1 | 59 | 51.8 | 25.3 | 0 | 0 | 0 | 62.5 | 0 | 0 | 0 | 0 | 20 | 0 | 0 | 37.2 | 0 | 0 | 0 | 0 | 0 | 0 | 0 | 16.4 | 0 | 0 | 0 | 0 | 1571 | 1604 | 1608 | 1630 | 512.4 | 680.3 | 721.8 | 809.9 | 217.32 | 220.21 | 222.39 | 218.9
2024-02-18 | 7 | Février | 2024-02-18 09:55 | 2024-02-18 11:12 | 40347 | 1 | S355TA | 76.93 | 7 | 63 | 130 | 123.4 | 136.824 | 39.617 | 3103 | 198 | 1381 | 3.517 | 36.967 | 50 | 65.78 | 75.73 | 0 | 0 | 11.8 | 15.75 | 11.884 | 14.625 | 13.417 | 16.75 | 2.517 | 2.75 | 2900 | 699 | 2400 | 215 | 154 | 1650 | 0 | 204 | 0 | 400 | 400 | 1638 | 973.2 | 0.0437 | 0.0573 | 0.001 | 0.006 | 0.03 | 0.403 | 0.161 | 0.118 | 0.876 | 0.108 | 0.0085 | 0.0199 | 0.0846 | 0.172 | 2402/13R4 | 135.6 | 55.1 | 49.7 | 30.8 | 0 | 0 | 0 | 62 | 0 | 0 | 0 | 0 | 19.5 | 0 | 0 | 37.3 | 0 | 0 | 0 | 0 | 0 | 0 | 0 | 0 | 0 | 0 | 0 | 0 | 1594 | 1626 | 1638 |  | 757.2 | 934.9 | 973.2 |  | 233.53 | 231.62 | 228.05
2024-02-18 | 7 | Février | 2024-02-18 08:30 | 2024-02-18 09:55 | 40346 | 1 | S355TA | 85.18 | 2 | 61 | 128 | 124.4 | 114.123 | 39.45 | 3162 | 211 | 1201 | 3.75 | 34.133 | 48.25 | 63.52 | 73.38 | 0 | 0 | 12.9 | 15.625 | 11.883 | 14.5 | 13.4 | 16.75 | 1.267 | 1.25 | 2600 | 702 | 2400 | 212 | 151 | 1653 | 0 | 204 | 0 | 400 | 438 | 1629 | 1134.6 | 0.0276 | 0.0475 | 0.0005 | 0.0069 | 0.0274 | 0.3521 | 0.1417 | 0.133 | 0.897 | 0.133 | 0.0078 | 0.0229 | 0.109 | 0.16 | 2402/13R4 | 135.2 | 57.1 | 48.6 | 29.5 | 0 | 0 | 0 | 62.3 | 0 | 0 | 0 | 0 | 19.7 | 0 | 0 | 37.1 | 0 | 0 | 0 | 0 | 0 | 0 | 0 | 16.1 | 0 | 0 | 0 | 0 | 1685 | 1670 | 1663 | 1629 | 1641.5 | 1436.3 | 1448 | 1134.6 | 240.9 | 239.24 | 243.65 | 244.22
2024-02-18 | 7 | Février | 2024-02-18 06:41 | 2024-02-18 08:30 | 40345 | 1 | S355TA | 108.58 | 3 | 59 | 128 | 125.8 | 136.7 | 49.817 | 4095 | 253 | 2209 | 1.933 | 66.207 | 59.375 | 81.75 | 71.51 | 0 | 0 | 12 | 15.75 | 11.267 | 14.625 | 15.166 | 18.5 | 11.383 | 10.5 | 2600 | 701 | 2400 | 215 | 151 | 1650 | 0 | 202 | 0 | 400 | 430 | 1643 | 1098.8 | 0.0605 | 0.084 | 0.0005 | 0.0074 | 0.0243 | 0.4354 | 0.1453 | 0.1438 | 0.9672 | 0.1142 | 0.0098 | 0.0163 | 0.0893 | 0.1617 | 2402/13R4 | 142.4 | 56.6 | 49.5 | 36.3 | 0 | 0 | 0 | 63.3 | 0 | 0 | 0 | 0 | 22.4 | 0 | 0 | 40.3 | 0 | 0 | 0 | 0 | 0 | 0 | 0 | 0 | 0 | 0 | 0 | 0 | 1635 | 1600 | 1604 | 1643 | 889.3 | 921.2 | 910.2 | 1098.8 | 223.05 | 244.68 | 241.62 | 234.25
2024-02-18 | 7 | Février | 2024-02-18 05:46 | 2024-02-18 06:41 | 40344 | 1 | S355TA | 55.35 | 1 | 63 | 129 | 126.6 | 136.915 | 41.6 | 3434 | 208 | 1357 | 1.767 | 73.019 | 52.25 | 68.96 | 75.36 | 0 | 0 | 12.033 | 15.75 | 12.183 | 15.25 | 14.184 | 17.875 | 3.2 | 3.375 | 2600 | 700 | 2400 | 333 | 450 | 1651 | 0 | 200 | 0 | 400 | 333 | 1621 | 776.3 | 0.0596 | 0.068 | 0.0009 | 0.008 | 0.0247 | 0.552 | 0.1328 | 0.1312 | 0.9659 | 0.1125 | 0.009 | 0.0178 | 0.0486 | 0.153 | 2402/13R4 | 142.8 | 57.1 | 48.5 | 37.2 | 0 | 0 | 0 | 62.5 | 0 | 0 | 0 | 0 | 23.8 | 0 | 0 | 39.7 | 0 | 0 | 0 | 0 | 0 | 0 | 0 | 16.8 | 0 | 0 | 0 | 0 | 1576 | 1614 | 1651 | 1621 | 520.1 | 26.6 | 856.1 | 776.3 | 215.69 | -23.53 | 211.56 | 220.67
2024-02-17 | 7 | Février | 2024-02-18 04:51 | 2024-02-18 05:46 | 40343 | 1 | S355TA | 54.98 | 7 | 64 | 128 | 124.7 | 114.239 | 41.467 | 3295 | 213 | 1034 | 2.2 | 58.182 | 52.125 | 67.11 | 75.42 | 0 | 0 | 11.883 | 15.625 | 10.967 | 14.375 | 14.233 | 18.125 | 4.383 | 4 | 2600 | 700 | 2600 | 215 | 150 | 1680 | 0 | 200 | 0 | 400 | 350 | 1627 | 834.6 | 0.049 | 0.0681 | 0.0005 | 0.0074 | 0.0212 | 0.5422 | 0.1554 | 0.1335 | 1.0437 | 0.1092 | 0.0098 | 0.0149 | 0.0601 | 0.1787 | 2402/13R4 | 142.5 | 55.6 | 50.1 | 36.8 | 0 | 0 | 0 | 65.6 | 0 | 0 | 0 | 0 | 23.6 | 0 | 0 | 37.3 | 0 | 0 | 0 | 0 | 0 | 0 | 0 | 0 | 0 | 0 | 0 | 0 | 1623 | 1626 | 1619 | 1627 | 712.2 | 817.8 | 782.2 | 834.6 | 213.25 | 221.78 | 222.32 | 222.74
2024-02-17 | 7 | Février | 2024-02-18 03:45 | 2024-02-18 04:51 | 40342 | 1 | S235JR | 65.7 | 2 | 61 | 123 | 120.8 | 104.492 | 41.733 | 3441 | 204 | 1177 | 3.167 | 38.842 | 53.875 | 69.85 | 77.46 | 0 | 0 | 11.217 | 15.375 | 12.816 | 16 | 13.134 | 16.875 | 4.566 | 5.375 | 2600 | 700 | 2400 | 218 | 151 | 965 | 0 | 0 | 0 | 400 | 350 | 1627 | 738.2 | 0.085 | 0.0777 | 0.0019 | 0.0075 | 0.0323 | 0.4018 | 0.222 | 0.0925 | 0.4082 | 0.0061 | 0.0118 | 0.0248 | 0.0464 | 0.2333 | 2402/13R2 | 135.6 | 56.6 | 48.3 | 30.7 | 0 | 0 | 0 | 20.8 | 0 | 0 | 0 | 0 | 29 | 0 | 0 | 44 | 25 | 0 | 0 | 0 | 0 | 0 | 0 | 16.8 | 0 | 0 | 0 | 0 | 1629 | 1680 | 1662 | 1627 | 615.6 | 1143.1 | 1036.4 | 738.2 | 199.28 | 217.05 | 219.63 | 213.71
2024-02-17 | 7 | Février | 2024-02-18 02:37 | 2024-02-18 03:45 | 40341 | 1 | S235JR | 68.05 | 3 | 60 | 125 | 123.4 | 121.937 | 41.483 | 3500 | 211 | 987 | 3.75 | 33.333 | 54.5 | 69.9 | 78.83 | 0 | 0 | 12.533 | 17 | 9.383 | 12.375 | 14.233 | 18.75 | 5.333 | 6.125 | 2600 | 702 | 2420 | 216 | 152 | 935 | 0 | 0 | 0 | 400 | 370 | 1627 | 889.3 | 0.0474 | 0.0831 | 0.0005 | 0.0091 | 0.0375 | 0.8307 | 0.2248 | 0.1034 | 0.5969 | 0.0037 | 0.0093 | 0.0244 | 0.0286 | 0.2402 | 2402/13R2 | 135.1 | 55.6 | 51.7 | 27.8 | 0 | 0 | 0 | 20.3 | 0 | 0 | 0 | 0 | 25.7 | 0 | 0 | 43.1 | 30 | 0 | 0 | 0 | 0 | 0 | 0 | 0 | 0 | 0 | 0 | 0 | 1651 | 1584 | 1594 | 1627 | 191.3 | 618.2 | 714.9 | 889.3 | 101.48 | 224.05 | 229.3 | 227.4
2024-02-17 | 7 | Février | 2024-02-18 01:32 | 2024-02-18 02:37 | 40340 | 1 | S235JR | 65.15 | 1 | 62 | 131 | 124.4 | 142.237 | 41.6 | 3541 | 209 | 879 | 6.95 | 18.849 | 54 | 69.07 | 77.88 | 0 | 0 | 12.433 | 17.125 | 11.417 | 14.5 | 13.45 | 17 | 4.3 | 5.375 | 2600 | 703 | 2400 | 214 | 154 | 940 | 0 | 0 | 0 | 400 | 350 | 1617 | 780.6 | 0.0712 | 0.0585 | 0.0005 | 0.0074 | 0.0354 | 0.5745 | 0.2196 | 0.1194 | 0.6328 | 0.0082 | 0.0084 | 0.0226 | 0.0613 | 0.2377 | 2402/13R2 | 142.4 | 58.6 | 50.6 | 33.2 | 0 | 0 | 0 | 21.2 | 0 | 0 | 0 | 0 | 29.4 | 0 | 0 | 46.1 | 28.9 | 0 | 0 | 0 | 0 | 0 | 0 | 16.8 | 0 | 0 | 0 | 0 | 1586 | 1581 | 1598 | 1617 | 1029.4 | 532.3 | 722.9 | 780.6 | 260.47 | 214.68 | 227.94 | 223.26
2024-02-17 | 7 | Février | 2024-02-18 00:38 | 2024-02-18 01:32 | 40339 | 1 | S235JR | 53.97 | 7 | 63 | 131 | 123 | 121.884 | 41.067 | 3467 | 212 | 914 | 2.617 | 50.064 | 52.625 | 67.63 | 76.89 | 0 | 0 | 11.783 | 15.25 | 10.45 | 14.125 | 15.417 | 19.375 | 3.417 | 3.875 | 2600 | 702 | 2400 | 215 | 150 | 936 | 0 | 0 | 0 | 400 | 370 | 1642 | 856.9 | 0.1042 | 0.0854 | 0.0122 | 0.0084 | 0.0366 | 0.4399 | 0.2291 | 0.1105 | 0.6058 | 0.0109 | 0.0099 | 0.0235 | 0.094 | 0.2388 | 2402/13R2 | 142.5 | 57.5 | 49.7 | 35.3 | 0 | 0 | 0 | 20.9 | 0 | 0 | 0 | 0 | 29.1 | 0 | 0 | 45.9 | 30.3 | 0 | 0 | 0 | 0 | 0 | 0 | 0 | 0 | 0 | 0 | 0 | 1600 | 1616 | 1624 | 1642 | 555.9 | 725.9 | 28.2 | 856.9 | 207.54 | 218.46 | -24.63 | 216.52
2024-02-17 | 7 | Février | 2024-02-17 23:39 | 2024-02-18 00:38 | 40338 | 1 | S235JR | 59 | 2 | 62 | 129 | 128.4 | 121.9 | 41.2 | 3410 | 217 | 653 | 2.283 | 56.496 | 52.75 | 66.53 | 76.82 | 0 | 0 | 13.067 | 16.375 | 11.817 | 15 | 12.567 | 16.625 | 3.75 | 4.625 | 2600 | 695 | 2400 | 212 | 153 | 974 | 0 | 0 | 0 | 400 | 370 | 1624 | 832 | 0.0829 | 0.0751 | 0.0015 | 0.0084 | 0.0349 | 0.6495 | 0.2234 | 0.0964 | 0.599 | 0.0078 | 0.0092 | 0.0185 | 0.0951 | 0.2248 | 2402/13R2 | 142.7 | 56.1 | 50.3 | 36.3 | 0 | 0 | 0 | 21.1 | 0 | 0 | 0 | 0 | 28.7 | 0 | 0 | 45.3 | 30.9 | 0 | 0 | 0 | 0 | 0 | 0 | 16.7 | 0 | 0 | 0 | 0 | 1648 | 1598 | 1644 | 1624 | 186.8 | 696.6 | 904.9 | 832 | 101.35 | 225.22 | 219.44 | 224.14
2024-02-17 | 7 | Février | 2024-02-17 22:43 | 2024-02-17 23:39 | 40337 | 1 | S235JR | 56.13 | 3 | 60 | 133 | 131.3 | 121.925 | 40.567 | 3330 | 204 | 905 | 2.75 | 48.364 | 52 | 66.53 | 76.91 | 0 | 0 | 11.95 | 15.5 | 10.583 | 13.875 | 14.7 | 18.75 | 3.333 | 3.875 | 2600 | 700 | 2400 | 214 | 152 | 933 | 0 | 0 | 0 | 400 | 350 | 1654 | 197.4 | 0.0673 | 0.062 | 0.0034 | 0.0102 | 0.0337 | 0.8696 | 0.2176 | 0.1102 | 0.5642 | 0.0051 | 0.0104 | 0.0261 | 0.0734 | 0.2395 | 2402/13R2 | 142.2 | 56.5 | 50.1 | 35.6 | 0 | 0 | 0 | 20.6 | 0 | 0 | 0 | 0 | 29.3 | 0 | 0 | 45.9 | 29.5 | 0 | 0 | 0 | 0 | 0 | 0 | 0 | 0 | 0 | 0 | 0 | 1643 | 1609 | 1601 | 1654 | 883 | 832.5 | 859.9 | 197.4 | 218.18 | 232.34 | 239.07 | 102.16
2024-02-17 | 7 | Février | 2024-02-17 21:45 | 2024-02-17 22:43 | 40336 | 1 | S235JR | 57.88 | 1 | 62 | 124 | 120.3 | 121.913 | 40.8 | 3435 | 205 | 1021 | 2.75 | 45.091 | 53.875 | 69.2 | 79.23 | 0 | 0 | 11.483 | 15.625 | 10.317 | 13.625 | 13.75 | 18.125 | 5.25 | 6.5 | 2600 | 700 | 2400 | 215 | 151 | 941 | 0 | 0 | 0 | 400 | 350 | 1624 | 779.8 | 0.0718 | 0.0732 | 0.0147 | 0.0071 | 0.0685 | 0.5818 | 0.207 | 0.1055 | 0.6113 | 0.0095 | 0.0091 | 0.0208 | 0.0764 | 0.2314 | 2402/13R2 | 142.6 | 55.8 | 50 | 36.8 | 0 | 0 | 0 | 21.1 | 0 | 0 | 0 | 0 | 28.5 | 0 | 0 | 46.3 | 30.1 | 0 | 0 | 0 | 0 | 0 | 0 | 16.6 | 0 | 0 | 0 | 0 | 1573 | 1617 | 1614 | 1624 | 573.5 | 802.4 | 865.1 | 779.8 | 224.52 | 225.28 | 232.44 | 219.37
2024-02-17 | 7 | Février | 2024-02-17 20:51 | 2024-02-17 21:45 | 40335 | 1 | S235JR | 54.55 | 7 | 63 | 127 | 118.3 | 121.821 | 39.8 | 3334 | 209 | 812 | 3.167 | 40.105 | 52.25 | 66.43 | 78.77 | 0 | 0 | 11.417 | 15.375 | 10.467 | 13.875 | 14.8 | 19.375 | 3.117 | 3.625 | 2600 | 700 | 2400 | 211 | 153 | 932 | 0 | 0 | 0 | 400 | 350 | 1632 | 701.1 | 0.0933 | 0.0696 | 0.0005 | 0.0081 | 0.0445 | 0.5168 | 0.226 | 0.1306 | 0.5881 | 0.0083 | 0.0095 | 0.0398 | 0.0746 | 0.2297 | 2402/13R2 | 142.6 | 56.5 | 51 | 35.1 | 0 | 0 | 0 | 21.5 | 0 | 0 | 0 | 0 | 29.2 | 0 | 0 | 46 | 29.2 | 0 | 0 | 0 | 0 | 0 | 0 | 0 | 0 | 0 | 0 | 0 | 1609 | 1597 | 1632 |  | 648.2 | 547.4 | 701.1 |  | 213.94 | 208.04 | 207.21
2024-02-17 | 7 | Février | 2024-02-17 19:53 | 2024-02-17 20:51 | 40334 | 1 | S235JR | 57.78 | 1 | 62 | 127 | 124.2 | 121.793 | 41.617 | 3531 | 212 | 821 | 3.317 | 38.291 | 55 | 69.82 | 79.29 | 0 | 0 | 11.317 | 15.25 | 11.183 | 14.125 | 12.85 | 17.25 | 6.267 | 8.25 | 2600 | 698 | 2400 | 215 | 152 | 930 | 0 | 0 | 0 | 400 | 350 | 1625 | 773.1 | 0.0803 | 0.0679 | 0.0005 | 0.0073 | 0.0483 | 0.4896 | 0.2131 | 0.0877 | 0.58 | 0.002 | 0.0086 | 0.0272 | 0.0795 | 0.2237 | 2402/13R2 | 143.4 | 58.1 | 49.6 | 35.7 | 0 | 0 | 0 | 21.5 | 0 | 0 | 0 | 0 | 28.6 | 0 | 0 | 49.3 | 28 | 0 | 0 | 0 | 0 | 0 | 0 | 16 | 0 | 0 | 0 | 0 | 1554 | 1617 | 1614 | 1625 | 404.4 | 549.5 | 683.7 | 773.1 | 209.15 | 197.45 | 215.14 | 218.2
2024-02-17 | 7 | Février | 2024-02-17 17:30 | 2024-02-17 19:53 | 40333 | 1 | S235JR | 64.18333 | 3 | 60 | 124 | 121.5 | 121.871 | 48.403 | 3857 | 219 | 1876 | 3.9 | 31.795 | 53.5 | 73.66 | 66.32 | 0 | 0 | 12.683 | 16.25 | 10.367 | 13.5 | 12.834 | 15.875 | 12.519 | 7.625 | 2600 | 703 | 2400 | 210 | 151 | 932 | 0 | 0 | 0 | 400 | 350 | 1637 | 985.7 | 0.112 | 0.0888 | 0.0016 | 0.0078 | 0.0305 | 0.6291 | 0.2036 | 0.0962 | 0.5321 | 0.0019 | 0.0089 | 0.0253 | 0.0223 | 0.2095 | 2402/13R2 | 135.7 | 53.2 | 51.2 | 31.3 | 0 | 0 | 0 | 19.2 | 0 | 0 | 0 | 0 | 30.1 | 0 | 0 | 43.9 | 26.7 | 0 | 0 | 0 | 0 | 0 | 0 | 0 | 0 | 0 | 0 | 0 | 1592 | 1616 | 1618 | 1637 | 445.8 | 984 | 855.7 | 985.7 | 195.65 | 240.82 | 229.46 | 229.53
2024-02-17 | 7 | Février | 2024-02-17 16:27 | 2024-02-17 17:30 | 40332 | 1 | S235JR | 63.38 | 7 | 66 | 128 | 125.6 | 122.104 | 44.867 | 3833 | 257 | 1138 | 4.533 | 28.235 | 55.875 | 73.08 | 74.72 | 0 | 0 | 12.133 | 15.625 | 11.483 | 14.625 | 14 | 18.125 | 7.25 | 7.375 | 2600 | 700 | 2400 | 215 | 153 | 931 | 0 | 0 | 0 | 400 | 363 | 1631 | 928.2 | 0.0807 | 0.1217 | 0.0053 | 0.0122 | 0.0581 | 0.4752 | 0.1669 | 0.088 | 0.5512 | 0.0048 | 0.0097 | 0.0221 | 0.0773 | 0.2093 | 2402/13R2 | 142.8 | 57.6 | 50.6 | 34.6 | 0 | 0 | 0 | 21.2 | 0 | 0 | 0 | 0 | 41.4 | 0 | 0 | 50.3 | 29.9 | 0 | 0 | 0 | 0 | 0 | 0 | 0 | 0 | 0 | 0 | 0 | 1556 | 1642 | 1669 | 1631 | 468.8 | 1018.6 | 1184.3 | 928.2 | 218.94 | 229.22 | 225.62 | 228.37
2024-02-17 | 7 | Février | 2024-02-17 15:21 | 2024-02-17 16:27 | 40331 | 1 | S235JR | 65.52 | 2 | 62 | 125 | 118.4 | 121.909 | 41.433 | 3457 | 224 | 945 | 5.183 | 24.116 | 51.375 | 66.53 | 74.4 | 0 | 0 | 12.233 | 15.75 | 11.2 | 14.625 | 15.434 | 18.875 | 2.567 | 2.125 | 2600 | 701 | 2400 | 211 | 153 | 930 | 0 | 0 | 0 | 400 | 318 | 1621 | 723.6 | 0.1038 | 0.0752 | 0.0005 | 0.0084 | 0.0286 | 0.4396 | 0.2155 | 0.1071 | 0.4822 | 0.0079 | 0.0089 | 0.0218 | 0.0771 | 0.2101 | 2402/13R2 | 142 | 55.8 | 49.8 | 36.4 | 0 | 0 | 0 | 21.5 | 0 | 0 | 0 | 0 | 41.8 | 0 | 0 | 50.6 | 28.1 | 0 | 0 | 0 | 0 | 0 | 0 | 0 | 0 | 0 | 0 | 0 | 1632 | 1622 | 1621 |  | 683.9 | 642.5 | 723.6 |  | 205.38 | 206.23 | 215.51
2024-02-17 | 7 | Février | 2024-02-17 13:04 | 2024-02-17 15:21 | 40330 | 1 | S235JR | 137.22 | 1 | 64 | 126 | 123.3 | 93.918 | 45.167 | 3902 | 229 | 1342 | 2.05 | 61.463 | 56.125 | 74.26 | 74.56 | 0 | 0 | 12.85 | 16 | 10.867 | 14.5 | 14.933 | 19.25 | 6.517 | 6.375 | 2600 | 701 | 2410 | 217 | 151 | 930 | 0 | 0 | 0 | 400 | 318 | 1624 | 747.2 | [7 empty] | 0.1047 | 0.5569 | 0.0063 | 0.009 | 0.0257 | 0.0274 | 0.2079 | 2402/13R2 | 142.3 | 54.9 | 48.6 | 38.8 | 0 | 0 | 0 | 21.2 | 0 | 0 | 0 | 0 | 30.8 | 0 | 0 | 46.3 | 30.1 | 0 | 0 | 0 | 0 | 0 | 0 | 0 | 13.9 | 0 | 0 | 0 | 1616 | 1590 | 1608 | 1624 | 686.1 | 624 | 644.9 | 747.2 | 214.31 | 221.48 | 214.11 | 216.24
2024-02-17 | 7 | Février | 2024-02-17 12:10 | 2024-02-17 13:04 | 40329 | 1 | S235JR | 54.3 | 3 | 59 | 128 | 127.5 | 111.268 | 40.583 | 3357 | 216 | 1062 | 2.25 | 56.889 | 51.25 | 66.55 | 75.77 | 0 | 0 | 11.7 | 15.75 | 11.4 | 14.625 | 14.884 | 18.25 | 2.6 | 2.625 | 2700 | 703 | 2200 | 213 | 152 | 930 | 0 | 0 | 0 | 400 | 318 | 1626 | 725.3 | 0.0655 | 0.0765 | 0.0005 | 0.0069 | 0.0339 | 0.5465 | 0.1879 | 0.1143 | 0.593 | 0.0065 | 0.0077 | 0.0292 | 0.1109 | 0.201 | 2402/13R2 | 142.4 | 56.5 | 51.2 | 34.7 | 0 | 0 | 0 | 21.2 | 0 | 0 | 0 | 0 | 28.4 | 0 | 0 | 46.2 | 29.8 | 0 | 0 | 0 | 0 | 0 | 0 | 16.8 | 0 | 0 | 0 | 0 | 1627 | 1625 | 1620 | 1626 | 673.9 | 684.8 | 664.6 | 725.3 | 207.02 | 209.28 | 209.8 | 212.96
2024-02-17 | 7 | Février | 2024-02-17 10:21 | 2024-02-17 12:10 | 40328 | 1 | S235JR | 108.27 | 7 | 65 | 128 | 122.3 | 121.861 | 42.917 | 3666 | 223 | 1302 | 1.917 | 66.783 | 53.625 | 70.87 | 74.97 | 0 | 0 | 12.1 | 15.75 | 11.217 | 14.5 | 15.067 | 18.25 | 4.533 | 5 | 2600 | 700 | 2400 | 215 | 152 | 931 | 0 | 0 | 0 | 400 | 400 | 1643 | 996 | 0.0686 | 0.0695 | 0.0005 | 0.007 | 0.0305 | 0.5267 | 0.205 | 0.0718 | 0.5978 | 0.0055 | 0.0084 | 0.0222 | 0.1111 | 0.2123 | 2402/13R2 | 142.7 | 57.6 | 49.9 | 35.2 | 0 | 0 | 0 | 21.2 | 0 | 0 | 0 | 0 | 31.1 | 0 | 0 | 46.4 | 29.8 | 0 | 0 | 0 | 0 | 0 | 0 | 0 | 14.2 | 0 | 0 | 0 | 1561 | 1630 | 1628 | 1643 | 477.9 | 931.1 | 915.1 | 996 | 217.63 | 229.15 | 228.96 | 227.03
2024-02-17 | 7 | Février | 2024-02-17 09:26 | 2024-02-17 10:21 | 40327 | 1 | S235JR | 55.32 | 2 | 61 | 127 | 121.2 | 122.089 | 40.3 | 3377 | 210 | 1122 | 2.9 | 43.793 | 51.25 | 66.83 | 76.3 | 0 | 0 | 12.2 | 15.875 | 10.833 | 14.5 | 14.083 | 17.75 | 3.183 | 3.125 | 2600 | 701 | 2400 | 219 | 150 | 931 | 0 | 0 | 0 | 400 | 363 | 1649 | 866.4 | 0.0854 | 0.0817 | 0.003 | 0.0086 | 0.0639 | 0.7842 | 0.2091 | 0.1224 | 0.5742 | 0.0084 | 0.0104 | 0.0228 | 0.1322 | 0.2282 | 2402/13R2 | 142.1 | 55.9 | 50.4 | 35.8 | 0 | 0 | 0 | 20.8 | 0 | 0 | 0 | 0 | 28.4 | 0 | 0 | 46.3 | 29.9 | 0 | 0 | 0 | 0 | 0 | 0 | 16.7 | 0 | 0 | 0 | 0 | 1612 | 1619 | 1625 | 1649 | 447.9 | 27.1 | 689.5 | 866.4 | 185.14 | -24.86 | 209.79 | 213.53
2024-02-17 | 7 | Février | 2024-02-17 08:25 | 2024-02-17 09:26 | 40326 | 1 | S235JR | 61.07 | 1 | 64 | 128 | 125 | 142.332 | 42.967 | 3652 | 213 | 1186 | 2.467 | 51.892 | 54.125 | 70.81 | 75.58 | 0 | 0 | 11.95 | 15.75 | 11.15 | 14.5 | 14.967 | 19.125 | 4.9 | 4.75 | 2600 | 697 | 2400 | 217 | 152 | 932 | 0 | 0 | 0 | 400 | 295 | 1631 | 628.9 | 0.0964 | 0.1205 | 0.0052 | 0.0074 | 0.0284 | 0.4703 | 0.2163 | 0.1093 | 0.5801 | 0.0085 | 0.0084 | 0.02 | 0.1079 | 0.2143 | 2402/13R2 | 142.8 | 55.6 | 50.8 | 36.4 | 0 | 0 | 0 | 21.3 | 0 | 0 | 0 | 0 | 40.5 | 0 | 0 | 45.1 | 28.2 | 0 | 0 | 0 | 0 | 0 | 0 | 0 | 7.7 | 0 | 0 | 0 | 1571 | 1604 | 1611 | 1631 | 421 | 547.6 | 605.5 | 628.9 | 202.86 | 204.26 | 207.84 | 199.76
2024-02-17 | 7 | Février | 2024-02-17 07:25 | 2024-02-17 08:25 | 40325 | 1 | S235JR | 60.43 | 3 | 59 | 125 | 120.9 | 122.039 | 41.967 | 3434 | 213 | 1130 | 2.8 | 44.643 | 52.25 | 68.05 | 74.7 | 0 | 0 | 12.8 | 16.375 | 11.183 | 14.5 | 12.983 | 16.75 | 5 | 4.625 | 2600 | 701 | 2400 | 214 | 152 | 932 | 0 | 0 | 0 | 400 | 318 | 1620 | 721.9 | 0.0837 | 0.0799 | 0.0064 | 0.0072 | 0.0322 | 0.3748 | 0.2114 | 0.1101 | 0.6186 | 0.006 | 0.0081 | 0.0181 | 0.0847 | 0.2194 | 2402/13R2 | 142.3 | 60.6 | 51.6 | 30.1 | 0 | 0 | 0 | 21 | 0 | 0 | 0 | 0 | 29.4 | 0 | 0 | 46.4 | 29.6 | 0 | 0 | 0 | 0 | 0 | 0 | 15.9 | 0 | 0 | 0 | 0 | 1612 | 1599 | 1614 | 1620 | 585.7 | 606.3 | 693.2 | 721.9 | 204.86 | 214.46 | 216.16 | 215.88
2024-02-17 | 7 | Février | 2024-02-17 06:26 | 2024-02-17 07:25 | 40324 | 1 | S235JR | 58.55 | 7 | 65 | 127 | 121.5 | 122.057 | 42.95 | 3571 | 214 | 1299 | 3.167 | 40.105 | 54.375 | 71.28 | 75.96 | 0 | 0 | 12.383 | 16 | 10.983 | 14.5 | 14.3 | 18.125 | 5.283 | 5.75 | 2600 | 700 | 2600 | 214 | 151 | 932 | 0 | 0 | 0 | 400 | 340 | 1622 | 787.9 | 0.0826 | 0.0745 | 0.0016 | 0.0077 | 0.0326 | 0.5359 | 0.2449 | 0.0989 | 0.6365 | 0.004 | 0.0091 | 0.0198 | 0.0744 | 0.2496 | 2402/13R2 | 142.6 | 55.3 | 49.6 | 37.7 | 0 | 0 | 0 | 21.2 | 0 | 0 | 0 | 0 | 36 | 0 | 0 | 46.2 | 30.9 | 0 | 0 | 0 | 0 | 0 | 0 | 0 | 8.3 | 0 | 0 | 0 | 1586 | 1650 | 1659 | 1622 | 540.4 | 1051.5 | 1033.4 | 787.9 | 213.07 | 227.21 | 221.04 | 221.22
2024-02-17 | 7 | Février | 2024-02-17 05:27 | 2024-02-17 06:26 | 40323 | 1 | S235JR | 58.57 | 2 | 61 | 124 | 117.7 | 121.851 | 42.783 | 3580 | 216 | 1178 | 2.733 | 45.366 | 55.125 | 71.57 | 77.31 | 0 | 0 | 12.017 | 15.75 | 11.2 | 14.5 | 15 | 19.25 | 4.567 | 5.5 | 2600 | 701 | 2400 | 214 | 151 | 931 | 0 | 0 | 0 | 400 | 325 | 1623 | 751.6 | 0.0677 | 0.0845 | 0.0046 | 0.0074 | 0.03 | 0.588 | 0.2721 | 0.096 | 0.6057 | 0.0053 | 0.0082 | 0.0255 | 0.0624 | 0.2667 | 2402/13R2 | 141.9 | 54 | 52.2 | 35.7 | 0 | 0 | 0 | 20.6 | 0 | 0 | 0 | 0 | 28.6 | 0 | 0 | 46.4 | 30.3 | 0 | 0 | 0 | 0 | 0 | 0 | 16 | 0 | 0 | 0 | 0 | 1578 | 1521 | 1654 | 1623 | 605 | 466.5 | 960.7 | 751.6 | 225.73 | 237.64 | 218.4 | 217.21
2024-02-16 | 7 | Février | 2024-02-17 02:17 | 2024-02-17 05:27 | 40322 | 1 | S235JR | 190.07 | 1 | 62 | 126 | 122.8 | 121.957 | 43.433 | 3386 | 216 | 1428 | 3.583 | 35.163 | 55 | 71.89 | 75.98 | 0 | 0 | 12.083 | 15.75 | 12.234 | 15.125 | 15.017 | 18.75 | 4.1 | 5.25 | 2600 | 708 | 2400 | 223 | 151 | 930 | 0 | 0 | 0 | 400 | 343 | 1632 | 1139.9 | 0.0449 | 0.0439 | 0.0005 | 0.007 | 0.0279 | 0.5583 | 0.2538 | 0.0866 | 0.5828 | 0.0044 | 0.0089 | 0.0226 | 0.0723 | 0.258 | 2402/13R2 | 142.6 | 53.2 | 48.2 | 41.2 | 0 | 0 | 0 | 23 | 0 | 0 | 0 | 0 | 31 | 0 | 0 | 48 | 32 | 0 | 0 | 0 | 0 | 0 | 0 | 0 | 8.6 | 0 | 0 | 0 | 1602 | 1628 | 1650 | 1632 | 955.5 | 1077 | 1299.8 | 1139.9 | 246.28 | 240.93 | 242.78 | 242.93
2024-02-16 | 7 | Février | 2024-02-17 01:13 | 2024-02-17 02:17 | 40321 | 1 | S235JR | 63.88 | 3 | 59 | 123 | 109 | 101.656 | 41.867 | 3433 | 215 | 886 | 4.367 | 28.168 | 54.75 | 69.55 | 78.46 | 0 | 0 | 11.333 | 15.75 | 11.333 | 14.75 | 14.1 | 18.5 | 5.1 | 5.75 | 2600 | 702 | 2400 | 216 | 152 | 936 | 0 | 0 | 0 | 400 | 350 | 1630 | 804.4 | 0.0764 | 0.0774 | 0.0017 | 0.0082 | 0.0326 | 0.6746 | 0.2122 | 0.0721 | 0.6138 | 0.0031 | 0.0081 | 0.0224 | 0.0641 | 0.2296 | 2402/13R2 | 142.9 | 54.4 | 51 | 37.5 | 0 | 0 | 0 | 21 | 0 | 0 | 0 | 0 | 28.8 | 0 | 0 | 46.2 | 30.3 | 0 | 0 | 0 | 0 | 0 | 0 | 16.6 | 0 | 0 | 0 | 0 | 1628 | 1579 | 1598 | 1630 | 586 | 530.5 | 649.6 | 804.4 | 196.2 | 215.52 | 220.08 | 218.4
2024-02-16 | 7 | Février | 2024-02-17 00:07 | 2024-02-17 01:13 | 40320 | 1 | S235JR | 66.52 | 2 | 60 | 125 | 122.6 | 122.088 | 39.983 | 3197 | 206 | 896 | 4.433 | 28.195 | 52.25 | 66.35 | 78.41 | 0 | 0 | 12.067 | 15.75 | 11 | 14.625 | 14.75 | 19 | 2.167 | 2.75 | 2600 | 704 | 2400 | 216 | 151 | 930 | 0 | 0 | 0 | 400 | 343 | 1641 | 783.5 | 0.0566 | 0.0748 | 0.0005 | 0.0073 | 0.0316 | 0.6621 | 0.203 | 0.0828 | 0.3501 | 0.0076 | 0.0071 | 0.0251 | 0.0362 | 0.2096 | 2402/13R2 | 142.3 | 55.5 | 50.4 | 36.4 | 0 | 0 | 0 | 21 | 0 | 0 | 0 | 0 | 29 | 0 | 0 | 46 | 30 | 0 | 0 | 0 | 0 | 0 | 0 | 16.3 | 0 | 0 | 0 | 0 | 1617 | 1627 | 1641 |  | 675.5 | 699.5 | 783.5 |  | 212.63 | 209.76 | 210.48
2024-02-16 | 7 | Février | 2024-02-16 20:48 | 2024-02-17 00:07 | 40319 | 1 | S235JR | 65.35 | 1 | 63 | 125 | 103.8 | 101.623 | 42.333 | 3132 | 188 | 934 | 5.783 | 21.614 | 52.25 | 66.24 | 74.06 | 0 | 0 | 0.05 | 0 | 0 | 0 | 0 | 0 | 2.25 | 2.875 | 2600 | 703 | 2400 | 214 | 153 | 932 | 0 | 0 | 0 | 400 | 343 | 1642 | 786.4 | 0.0686 | 0.0625 | 0.0005 | 0.0064 | 0.0339 | 0.4581 | 0.216 | 0.0918 | 0.3693 | 0.0044 | 0.0076 | 0.0266 | 0.1034 | 0.219 | 2402/13R2 | 142.3 | 54.1 | 47.8 | 40.4 | 0 | 0 | 0 | 23.1 | 0 | 0 | 0 | 0 | 31.1 | 0 | 0 | 48.1 | 32.1 | 0 | 0 | 0 | 0 | 0 | 0 | 0 | 7.9 | 0 | 0 | 0 | 1650 | 1587 | 1600 | 1642 | 189.6 | 499.7 | 582.5 | 786.4 | 101.36 | 206.77 | 210.98 | 210.21
2024-02-16 | 7 | Février | 2024-02-16 19:35 | 2024-02-16 20:48 | 40318 | 1 | SAE1006 | 69.85333 | 1 | 65 | 131 | 125.7 | 110.393 | 41.867 | 3556 | 224 | 643 | 2.483 | 52.752 | 54 | 68.21 | 77.39 | 0 | 0 | 0.133 | 0.125 | 0 | 0 | 0 | 0 | 3.233 | 3.875 | 2600 | 700 | 2400 | 215 | 152 | 0 | 358 | 0 | 0 | 400 | 425 | 1640 | 1047.9 | 0.07 | 0.0561 | 0.0005 | 0.0069 | 0.0319 | 0.6168 | 0.2167 | 0.0404 | 0.3225 | 0.0033 | 0.0082 | 0.0175 | 0.0243 | 0.2335 | 2402/13R3 | 142.7 | 56.5 | 53.9 | 32.3 | 0 | 0 | 0 | 23.1 | 0 | 0 | 0 | 0 | 31.1 | 0 | 0 | 48.1 | 32.1 | 0 | 0 | 0 | 0 | 0 | 0 | 0 | 8.3 | 0 | 0 | 0 | 1591 | 1626 | 1615 | 1640 | 735.3 | 973 | 972.1 | 1047.9 | 233 | 234.56 | 240.47 | 232.39
2024-02-16 | 7 | Février | 2024-02-16 18:33 | 2024-02-16 19:35 | 40317 | 1 | SAE1006 | 62.95 | 3 | 60 | 126 | 122.4 | 123.238 | 41.283 | 3486 | 221 | 638 | 2.817 | 44.734 | 53.625 | 67.59 | 77.94 | 0 | 0 | 12.267 | 15.75 | 11.217 | 14.75 | 14.5 | 18.875 | 3.3 | 4.125 | 2600 | 700 | 2400 | 210 | 154 | 0 | 354 | 0 | 0 | 400 | 455 | 1645 | 1198.1 | 0.066 | 0.0599 | 0.0005 | 0.0064 | 0.0288 | 0.679 | 0.1986 | 0.0393 | 0.3039 | 0.0088 | 0.0075 | 0.0159 | 0.0552 | 0.2116 | 2402/13R3 | 142.7 | 56.1 | 50 | 36.6 | 0 | 0 | 0 | 21 | 0 | 0 | 0 | 0 | 29.1 | 0 | 0 | 46.1 | 29.8 | 0 | 0 | 0 | 0 | 0 | 0 | 16.7 | 0 | 0 | 0 | 0 | 1649 | 1627 | 1640 | 1645 | 188.4 | 1092.2 | 1203.4 | 1198.1 | 101.44 | 242.51 | 242.56 | 239.52
2024-02-16 | 7 | Février | 2024-02-16 17:10 | 2024-02-16 18:33 | 40316 | 1 | SAE1006 | 82.48 | 2 | 61 | 129 | 125.8 | 123.637 | 41.217 | 3474 | 209 | 573 | 2.617 | 49.299 | 53.625 | 67.24 | 78.06 | 0 | 0 | 11.833 | 15.625 | 11 | 14.5 | 14.95 | 19.25 | 3.433 | 4.25 | 2600 | 702 | 2400 | 213 | 155 | 0 | 352 | 0 | 0 | 400 | 418 | 1623 | 1016.4 | 0.0602 | 0.0567 | 0.0005 | 0.0066 | 0.0246 | 0.7271 | 0.1507 | 0.0407 | 0.2922 | 0.0045 | 0.0066 | 0.0167 | 0.129 | 0.1529 | 2402/13R4 | 143.1 | 57.6 | 49.6 | 35.9 | 0 | 0 | 0 | 62.9 | 0 | 0 | 0 | 0 | 23.8 | 0 | 0 | 40.3 | 0 | 0 | 0 | 0 | 0 | 0 | 0 | 16.1 | 0 | 0 | 0 | 0 | 1591 | 1635 | 1605 | 1623 | 22.9 | 1085.1 | 922.6 | 1016.4 | -22.15 | 237.68 | 242.07 | 239.4
2024-02-16 | 7 | Février | 2024-02-16 16:14 | 2024-02-16 17:10 | 40315 | 1 | DD13A | 56.02 | 7 | 64 | 127 | 121.3 | 120.051 | 39.017 | 3255 | 204 | 527 | 2.567 | 49.481 | 50.75 | 63.5 | 78.04 | 0 | 0 | 11.367 | 15.375 | 11.15 | 14.5 | 14.684 | 19 | 1.817 | 1.75 | 2600 | 700 | 2400 | 214 | 151 | 0 | 115 | 0 | 0 | 400 | 400 | 1639 | 1026.8 | 0.0459 | 0.0563 | 0.0005 | 0.0062 | 0.0174 | 0.4968 | 0.1242 | 0.0357 | 0.1378 | 0.0069 | 0.0067 | 0.0136 | 0.0508 | 0.1431 | 2402/13R4 | 141.6 | 56.7 | 49.5 | 35.4 | 0 | 0 | 0 | 64.7 | 0 | 0 | 0 | 0 | 26.3 | 0 | 0 | 41.7 | 0 | 0 | 0 | 0 | 0 | 0 | 0 | 0 | 8.9 | 0 | 0 | 0 | 1633 | 1723 | 1639 |  | 1018.9 | 2473.2 | 1026.8 |  | 234.14 | 250.34 | 231.44
2024-02-16 | 7 | Février | 2024-02-16 15:18 | 2024-02-16 16:14 | 40314 | 1 | SAE1006 | 56.08 | 1 | 63 | 121 | 115 | 123.209 | 39.383 | 3260 | 204 | 610 | 2.933 | 41.25 | 51 | 64.1 | 77.7 | 0 | 0 | 11.5 | 15.5 | 10.8 | 14.125 | 15.016 | 19.25 | 2.067 | 2.125 | 2600 | 700 | 2400 | 215 | 151 | 0 | 115 | 0 | 0 | 400 | 360 | 1644 | 975.2 | 0.0533 | 0.0643 | 0.0005 | 0.0063 | 0.026 | 0.6808 | 0.1447 | 0.0579 | 0.135 | 0.003 | 0.0065 | 0.0203 | 0.0498 | 0.1626 | 2402/15R4 | 142.7 | 56.5 | 50.8 | 35.4 | 0 | 0 | 0 | 63.7 | 0 | 0 | 0 | 0 | 22.8 | 0 | 0 | 40.2 | 0 | 0 | 0 | 0 | 0 | 0 | 0 | 16 | 0 | 0 | 0 | 0 | 1635 | 1672 | 1644 |  | 918 | 1348.1 | 975.2 |  | 225.39 | 233.5 | 224.94
2024-02-16 | 7 | Février | 2024-02-16 14:07 | 2024-02-16 15:18 | 40313 | 1 | DD13A | 71.12 | 3 | 59 | 123 | 119 | 114.588 | 41.05 | 3436 | 211 | 556 | 3.6 | 34.167 | 52.125 | 65.56 | 76.19 | 0 | 0 | 11.783 | 15.375 | 11.083 | 14.625 | 13.933 | 18 | 4.25 | 4 | 2600 | 698 | 2400 | 216 | 151 | 0 | 113 | 0 | 0 | 400 | 375 | 1610 | 977.5 | 0.068 | 0.0519 | 0.0005 | 0.0068 | 0.0212 | 0.7989 | 0.1711 | 0.0303 | 0.1364 | 0.0089 | 0.0068 | 0.0134 | 0.082 | 0.1825 | 2402/15R4 | 142.3 | 55.6 | 49.1 | 37.6 | 0 | 0 | 0 | 64.7 | 0 | 0 | 0 | 0 | 25.6 | 0 | 0 | 43.1 | 0 | 0 | 0 | 0 | 0 | 0 | 0 | 0 | 8.9 | 0 | 0 | 0 | 1662 | 1582 | 1639 | 1610 | 1508 | 608.5 | 1118.7 | 977.5 | 247.17 | 223.98 | 237.74 | 243.6
2024-02-16 | 7 | Février | 2024-02-16 13:02 | 2024-02-16 14:07 | 40312 | 1 | DD13A | 64.82 | 2 | 62 | 120 | 119.3 | 114.81 | 40.617 | 3457 | 213 | 471 | 3.917 | 30.638 | 51.75 | 64.91 | 76.45 | 0 | 0 | 11.867 | 15.375 | 10.7 | 14 | 14.284 | 18.375 | 3.767 | 4 | 2600 | 697 | 2400 | 217 | 152 | 0 | 118 | 0 | 0 | 400 | 430 | 1630 | 1117.2 | 0.0475 | 0.0514 | 0.0005 | 0.007 | 0.0223 | 0.6946 | 0.1427 | 0.0279 | 0.1292 | 0.0049 | 0.0069 | 0.0188 | 0.0443 | 0.143 | 2402/15R4 | 142.5 | 55.6 | 50.2 | 36.7 | 0 | 0 | 0 | 62.7 | 0 | 0 | 0 | 0 | 23.3 | 0 | 0 | 40.2 | 0 | 0 | 0 | 0 | 0 | 0 | 0 | 16.3 | 0 | 0 | 0 | 0 | 1609 | 1660 | 1645 | 1630 | 789 | 1223.6 | 1078.5 | 1117.2 | 228.39 | 232.91 | 231.79 | 242.54
2024-02-16 | 7 | Février | 2024-02-16 10:35 | 2024-02-16 13:02 | 40311 | 1 | DD13A | 147.5 | 7 | 66 | 66 | 115.7 | 114.568 | 41.567 | 3477 | 214 | 483 | 0 | 0 | 52 | 65.27 | 75.06 | 0 | 0 | 13.25 | 16.125 | 10.067 | 13.25 | 13.683 | 17.5 | 4.567 | 4.75 | 2600 | 700 | 2400 | 657 | 151 | 0 | 115 | 0 | 0 | 400 | 400 | 1639 | 1077.7 | 0.0502 | 0.0388 | 0.0005 | 0.006 | 0.0243 | 0.4326 | 0.1392 | 0.039 | 0.1095 | 0.0057 | 0.0064 | 0.0166 | 0.0603 | 0.1491 | 2402/15R4 | 145.6 | 59.1 | 51.3 | 35.2 | 0 | 0 | 0 | 68.4 | 0 | 0 | 0 | 0 | 26.6 | 0 | 0 | 42.2 | 0 | 0 | 0 | 0 | 0 | 0 | 0 | 0 | 8.4 | 0 | 0 | 0 | 1653 | 1617 | 1651 | 1639 | 195.9 | 918.3 | 1209 | 1077.7 | 102.14 | 235.2 | 236.92 | 235
2024-02-16 | 7 | Février | 2024-02-16 09:27 | 2024-02-16 10:35 | 40310 | 1 | DD14A | 67.43 | 1 | 62 | 122 | 117.4 | 107.517 | 48.817 | 4088 | 224 | 1967 | 2.417 | 50.483 | 59.125 | 80.37 | 72.67 | 0 | 0 | 12.45 | 16.625 | 10.333 | 13.75 | 16.35 | 19.25 | 9.683 | 9.375 | 3000 | 648 | 2400 | 224 | 0 | 0 | 0 | 0 | 0 | 1400 | 510 | 1660 | 1295.3 | 0.0241 | 0.0405 | 0.0005 | 0.0062 | 0.0162 | 0.5305 | 0.0216 | 0.0285 | 0.0391 | 0.0028 | 0.0069 | 0.0166 | 0.1377 | 0.0246 | 2402/15R3 | 140.4 | 55.1 | 51.5 | 33.8 | 0 | 49.4 | 0 | 91 | 0 | 0 | 0 | 0 | 0 | 0 | 0 | 0 | 0 | 0 | 0 | 0 | 0 | 0 | 0 | 0 | 0 | 0 | 0 | 0 | 1656 | 1619 | 1603 | 1660 | 198.8 | 815.2 | 1013.3 | 1295.3 | 101.6 | 225.36 | 250.05 | 237.09
2024-02-16 | 7 | Février | 2024-02-16 08:07 | 2024-02-16 09:27 | 40309 | 1 | DD14A | 80.03 | 3 | 60 | 123 | 119.7 | 118.636 | 53.033 | 4311 | 236 | 2435 | 2.167 | 56.769 | 61.875 | 85.76 | 70 | 0 | 0 | 12.55 | 16.375 | 10.1 | 13.625 | 13.9 | 17.375 | 16.483 | 14.375 | 3000 | 650 | 2400 | 217 | 0 | 0 | 0 | 0 | 0 | 1400 | 520 | 1644 | 1218.6 | 0.0368 | 0.0105 | 0.0005 | 0.006 | 0.0175 | 0.4254 | 0.0257 | 0.0346 | 0.1066 | 0.0009 | 0.0066 | 0.0146 | 0.0452 | 0.0244 | 2402/15R3 | 140.2 | 57.3 | 50.2 | 32.7 | 0 | 49.2 | 0 | 91 | 0 | 0 | 0 | 0 | 0 | 0 | 0 | 0 | 0 | 0 | 0 | 0 | 0 | 0 | 0 | 0 | 0 | 0 | 0 | 0 | 1715 | 1588 | 1632 | 1644 | 2211.8 | 836.9 | 1135.2 | 1218.6 | 246.49 | 244.16 | 242.62 | 241.31
2024-02-16 | 7 | Février | 2024-02-16 07:01 | 2024-02-16 08:07 | 40308 | 1 | DD14A | 65.85 | 2 | 62 | 125 | 126 | 118.617 | 42.517 | 3730 | 219 | 1667 | 2.467 | 50.676 | 54 | 72.92 | 76.2 | 0 | 0 | 0.017 | 0 | 0 | 0 | 0 | 0 | 4.383 | 4.5 | 3000 | 653 | 2400 | 220 | 0 | 0 | 0 | 0 | 0 | 1400 | 510 | 1634 | 1208.9 | 0.0225 | 0.0214 | 0.0041 | 0.0066 | 0.0181 | 0.7447 | 0.022 | 0.0297 | 0.0133 | 0.0029 | 0.0063 | 0.0178 | 0.1271 | 0.025 | 2402/15R3 | 139.9 | 56.7 | 51 | 32.2 | 0 | 71.1 | 0 | 68.8 | 0 | 0 | 0 | 0 | 0 | 0 | 0 | 0 | 0 | 0 | 0 | 0 | 0 | 0 | 0 | 0 | 0 | 0 | 0 | 0 | 1585 | 1701 | 1661 | 1634 | 775.7 | 2255.9 | 1632.8 | 1208.9 | 240.2 | 255.54 | 253.55 | 246.16
2024-02-16 | 7 | Février | 2024-02-16 05:44 | 2024-02-16 07:01 | 40307 | 1 | DD14 | 77.52 | 7 | 65 | 127 | 122.5 | 118.391 | 47.683 | 3941 | 223 | 2952 | 2.75 | 46.182 | 60.375 | 85.22 | 75.97 | 0 | 0 | 12.367 | 16.375 | 11.4 | 14.875 | 12.083 | 15.75 | 11.833 | 13.125 | 3000 | 647 | 2400 | 213 | 0 | 0 | 0 | 0 | 0 | 1200 | 510 | 1664 | 1473.9 | 0.0238 | 0.0117 | 0.0005 | 0.0076 | 0.0195 | 0.613 | 0.0214 | 0.0283 | 0.0231 | 0.011 | 0.0074 | 0.0175 | 0.0801 | 0.0261 | 2402/15R3 | 140 | 54.6 | 50.1 | 35.3 | 0 | 48 | 0 | 92 | 0 | 0 | 0 | 0 | 0 | 0 | 0 | 0 | 0 | 0 | 0 | 0 | 0 | 0 | 0 | 0 | 0 | 0 | 0 | 0 | 1651 | 1667 | 1694 | 1664 | 191.3 | 1511.7 | 1828.9 | 1473.9 | 101.48 | 244.63 | 243.94 | 244.4
2024-02-15 | 7 | Février | 2024-02-16 04:35 | 2024-02-16 05:44 | 40306 | 1 | DD14 | 68.8 | 1 | 63 | 123 | 119.1 | 118.865 | 46.35 | 3785 | 226 | 1552 | 2.55 | 48.235 | 59.375 | 78.01 | 76.86 | 0 | 0 | 12.767 | 16.75 | 11.217 | 14.75 | 12.083 | 15.75 | 10.283 | 12 | 3000 | 649 | 2400 | 210 | 0 | 0 | 0 | 0 | 0 | 1200 | 520 | 1657 | 1489.7 | 0.0144 | 0.0069 | 0.0005 | 0.0075 | 0.0216 | 0.7327 | 0.0251 | 0.0231 | 0.0087 | 0.0075 | 0.0075 | 0.0148 | 0.1098 | 0.0288 | 2402/15R3 | 140.8 | 54 | 51.5 | 35.3 | 0 | 49.4 | 0 | 91.4 | 0 | 0 | 0 | 0 | 0 | 0 | 0 | 0 | 0 | 0 | 0 | 0 | 0 | 0 | 0 | 0 | 0 | 0 | 0 | 0 | 1570 | 1600 | 1654 | 1657 | 865.3 | 1098 | 1684.7 | 1489.7 | 256.41 | 257.59 | 259.66 | 248.99
2024-02-15 | 7 | Février | 2024-02-16 03:10 | 2024-02-16 04:35 | 40305 | 1 | DD14 | 84.93 | 3 | 61 | 124 | 121.8 | 138.479 | 49.717 | 4127 | 215 | 2625 | 2.683 | 46.211 | 61.75 | 85.78 | 74.52 | 0 | 0 | 13.517 | 16.625 | 11.25 | 14.75 | 14.75 | 18.875 | 10.2 | 11 | 3000 | 648 | 2400 | 218 | 0 | 0 | 0 | 0 | 0 | 900 | 520 | 1622 | 1403.7 | 0.0136 | 0.0014 | 0.0005 | 0.0074 | 0.0156 | 0.7002 | 0.0291 | 0.0208 | 0.0146 | 0.0123 | 0.0082 | 0.0157 | 0.0778 | 0.0383 | 2402/15R1 | 140.7 | 55.7 | 51.2 | 33.8 | 0 | 56.3 | 0 | 84.4 | 0 | 0 | 0 | 0 | 0 | 0 | 0 | 0 | 0 | 0 | 0 | 0 | 0 | 0 | 0 | 0 | 0 | 0 | 0 | 0 | 1616 | 1637 | 1619 | 1622 | 1196.4 | 1538.3 | 27.2 | 1403.7 | 255.19 | 262.23 | -24.59 | 263.67
2024-02-15 | 7 | Février | 2024-02-16 01:56 | 2024-02-16 03:10 | 40304 | 1 | DD13A | 73.82 | 2 | 62 | 122 | 124.5 | 118.466 | 40.633 | 3308 | 216 | 1177 | 2.667 | 45.75 | 53.125 | 68.75 | 78.45 | 0 | 0 | 12.633 | 16.75 | 11.383 | 14.75 | 14.7 | 19 | 1.917 | 2.625 | 3000 | 651 | 2400 | 219 | 0 | 0 | 0 | 0 | 0 | 800 | 433 | 1613 | 1066.6 | 0.0251 | 0.0362 | 0.0005 | 0.0073 | 0.017 | 0.5814 | 0.0536 | 0.0294 | 0.0389 | 0.0012 | 0.0067 | 0.0181 | 0.075 | 0.0607 | 2402/15R1 | 125.5 | 54 | 52.1 | 19.4 | 0 | 0 | 0 | 125.5 | 0 | 0 | 0 | 0 | 0 | 0 | 0 | 0 | 0 | 0 | 0 | 0 | 0 | 0 | 0 | 0 | 0 | 0 | 0 | 0 | 1586 | 1685 | 1670 | 1613 | 662.6 | 1598.6 | 1319.4 | 1066.6 | 228.07 | 238.95 | 233.01 | 248.38
2024-02-15 | 7 | Février | 2024-02-16 00:54 | 2024-02-16 01:56 | 40303 | 1 | DD13A | 62.53 | 7 | 66 | 130 | 126.4 | 118.475 | 40.683 | 3470 | 211 | 743 | 3.517 | 36.967 | 53.375 | 67.68 | 78.72 | 0 | 0 | 11.733 | 15.75 | 11.1 | 14.5 | 14.433 | 19.25 | 3.417 | 3.875 | 2600 | 702 | 2400 | 216 | 151 | 0 | 114 | 0 | 0 | 300 | 455 | 1643 | 1159.7 | 0.0458 | 0.0359 | 0.0008 | 0.0069 | 0.026 | 0.529 | 0.1409 | 0.0306 | 0.112 | 0.0107 | 0.0077 | 0.0192 | 0.057 | 0.1542 | 2402/13R4 | 142.5 | 55.1 | 48.8 | 38.6 | 0 | 0 | 0 | 63.1 | 0 | 0 | 0 | 0 | 23.1 | 0 | 0 | 40.2 | 0 | 0 | 0 | 0 | 0 | 0 | 0 | 0 | 0 | 0 | 0 | 0 | 1653 | 1638 | 1655 | 1643 | 999.1 | 816.5 | 1286.8 | 1159.7 | 221.82 | 215.15 | 239.33 | 238.21
2024-02-15 | 7 | Février | 2024-02-15 19:01 | 2024-02-16 00:54 | 40302 | 1 | DD13A | 113.5867 | 1 | 63 | 123 | 121.1 | 118.288 | 41.75 | 3540 | 218 | 739 | 4.15 | 29.639 | 54 | 68.53 | 77.6 | 0 | 0 | 16.683 | 21.375 | 10.983 | 14.375 | 13.133 | 17.25 | 0.95 | 1 | 2600 | 698 | 2400 | 220 | 152 | 0 | 117 | 0 | 0 | 400 | 440 | 1655 | 1107.8 | [7 empty] | 0.0325 | 0.1207 | 0.0065 | 0.0064 | 0.0296 | 0.1409 | 0.1601 | 2402/13R4 | 145.7 | 67.4 | 44.3 | 34 | 0 | 0 | 0 | 58.6 | 0 | 0 | 0 | 0 | 37.5 | 0 | 0 | 36 | 0 | 0 | 0 | 0 | 0 | 0 | 0 | 0 | 0 | 0 | 0 | 0 | 1740 | 1654 | 1667 | 1655 | 376.6 | 989.1 | 1181.9 | 1107.8 | 103.09 | 220.54 | 226.56 | 228.32
2024-02-15 | 7 | Février | 2024-02-15 17:55 | 2024-02-15 19:01 | 40301 | 1 | S235JR | 65.97 | 3 | 60 | 128 | 131.9 | 112.639 | 42.367 | 3492 | 218 | 1158 | 2.75 | 46.545 | 53.625 | 69.73 | 75.94 | 0 | 0 | 12.183 | 15.75 | 11.333 | 14.375 | 14.95 | 19.125 | 3.9 | 4.25 | 2600 | 702 | 2400 | 220 | 153 | 700 | 0 | 0 | 0 | 400 | 313 | 1635 | 672.7 | 0.0732 | 0.0906 | 0.0005 | 0.0078 | 0.0333 | 0.8588 | 0.2118 | 0.1291 | 0.5685 | 0.0067 | 0.009 | 0.0179 | 0.0676 | 0.2194 | 2402/13R2 | 142.5 | 57 | 49.5 | 36 | 0 | 0 | 0 | 21 | 0 | 0 | 0 | 0 | 29.1 | 0 | 0 | 46.2 | 30.1 | 0 | 0 | 0 | 0 | 0 | 0 | 0 | 0 | 0 | 0 | 0 | 1631 | 1702 | 1614 | 1635 | 503.5 | 987.3 | 474.1 | 672.7 | 183.42 | 194.36 | 188.23 | 202.54
2024-02-15 | 7 | Février | 2024-02-15 16:54 | 2024-02-15 17:55 | 40300 | 1 | S235JR | 61.08 | 2 | 62 | 125 | 126.3 | 121.944 | 41.633 | 3527 | 217 | 1102 | 2.7 | 46.296 | 54.5 | 70.48 | 78.54 | 0 | 0 | 11.517 | 15.125 | 10.65 | 14 | 14.45 | 19.25 | 5.017 | 6.125 | 2600 | 700 | 2400 | 213 | 151 | 736 | 0 | 0 | 0 | 400 | 350 | 1620 | 808.2 | 0.0733 | 0.0485 | 0.0005 | 0.0068 | 0.0322 | 0.7243 | 0.2113 | 0.101 | 0.4956 | 0.0085 | 0.0085 | 0.0183 | 0.0829 | 0.2224 | 2402/13R2 | 142.4 | 56.1 | 48.2 | 38.1 | 0 | 0 | 0 | 21.3 | 0 | 0 | 0 | 0 | 28.7 | 0 | 0 | 46.1 | 29.6 | 0 | 0 | 0 | 0 | 0 | 0 | 16.7 | 0 | 0 | 0 | 0 | 1609 | 1598 | 1620 |  | 25.2 | 616.6 | 808.2 |  | -24.81 | 216.25 | 224.18
2024-02-15 | 7 | Février | 2024-02-15 15:59 | 2024-02-15 16:54 | 40299 | 1 | S235JR | 54.83 | 7 | 66 | 126 | 122.2 | 122.104 | 40.267 | 3387 | 206 | 978 | 2.6 | 48.462 | 52.5 | 67.5 | 78.23 | 0 | 0 | 11.617 | 15.625 | 10.817 | 14.125 | 14.434 | 19.125 | 3.4 | 3.5 | 2600 | 701 | 2400 | 216 | 152 | 702 | 0 | 0 | 0 | 400 | 350 | 1614 | 667.9 | 0.0451 | 0.0988 | 0.0005 | 0.007 | 0.025 | 0.824 | 0.1981 | 0.0946 | 0.5331 | 0.0049 | 0.0087 | 0.0132 | 0.0434 | 0.2176 | 2402/13R2 | 142.4 | 55.4 | 49.5 | 37.5 | 0 | 0 | 0 | 20.7 | 0 | 0 | 0 | 0 | 28.8 | 0 | 0 | 46.2 | 29.9 | 0 | 0 | 0 | 0 | 0 | 0 | 0 | 0 | 0 | 0 | 0 | 1602 | 1612 | 1614 |  | 615 | 724.9 | 667.9 |  | 213.88 | 220.53 | 213.42
2024-02-15 | 7 | Février | 2024-02-15 14:54 | 2024-02-15 15:59 | 40298 | 1 | S235JR | 65 | 1 | 64 | 125 | 124.2 | 121.952 | 38.8 | 3282 | 212 | 760 | 2.733 | 45.732 | 51.5 | 65.32 | 79.64 | 0 | 0 | 11.383 | 15.25 | 10.883 | 14 | 14.216 | 19.125 | 2.317 | 3 | 2600 | 700 | 2400 | 214 | 152 | 703 | 0 | 0 | 0 | 400 | 350 | 1622 | 647 | 0.0911 | 0.0876 | 0.0034 | 0.0079 | 0.0348 | 1.1461 | 0.2091 | 0.101 | 0.4611 | 0.0024 | 0.0073 | 0.0251 | 0.0693 | 0.2165 | 2402/13R2 | 142.9 | 55.6 | 50.8 | 36.5 | 0 | 0 | 0 | 21.7 | 0 | 0 | 0 | 0 | 29.1 | 0 | 0 | 45.9 | 29.8 | 0 | 0 | 0 | 0 | 0 | 0 | 16.4 | 0 | 0 | 0 | 0 | 1618 | 1642 | 1622 |  | 415.3 | 664.3 | 647 |  | 176.32 | 197.82 | 206.74
2024-02-15 | 7 | Février | 2024-02-15 13:53 | 2024-02-15 14:54 | 40297 | 1 | S235JR | 61 | 3 | 61 | 127 | 124.7 | 121.841 | 39.817 | 3315 | 213 | 1031 | 2.817 | 45.089 | 51.25 | 66.28 | 77.23 | 0 | 0 | 11.6 | 15.375 | 10.583 | 14 | 13.7 | 18 | 3.933 | 3.75 | 2600 | 698 | 2400 | 211 | 152 | 715 | 0 | 0 | 0 | 400 | 370 | 1625 | 803.6 | 0.0578 | 0.0694 | 0.0005 | 0.0071 | 0.0307 | 0.6172 | 0.2063 | 0.0832 | 0.4798 | 0.0016 | 0.008 | 0.027 | 0.0357 | 0.2268 | 2402/13R2 | 142.3 | 56.1 | 50.6 | 35.6 | 0 | 0 | 0 | 21.1 | 0 | 0 | 0 | 0 | 29.2 | 0 | 0 | 46.1 | 29.9 | 0 | 0 | 0 | 0 | 0 | 0 | 0 | 0 | 0 | 0 | 0 | 1625 | 1575 | 1579 | 1625 | 717.6 | 546.5 | 561.8 | 803.6 | 212.72 | 219.88 | 219.74 | 221.04
2024-02-15 | 7 | Février | 2024-02-15 12:12 | 2024-02-15 13:53 | 40296 | 1 | S235JR | 101.1 | 2 | 62 | 127 | 126.2 | 121.827 | 45.017 | 3979 | 228 | 1400 | 3.467 | 36.635 | 56.375 | 74.98 | 75.14 | 0 | 0 | 11.95 | 15.25 | 10.7 | 14 | 14.116 | 18.5 | 8.25 | 8.5 | 2600 | 700 | 2400 | 212 | 152 | 750 | 0 | 0 | 0 | 400 | 400 | 1631 | 1051 | 0.1045 | 0.0989 | 0.0081 | 0.0077 | 0.0344 | 1.0016 | 0.2307 | 0.085 | 0.4792 | 0.001 | 0.0095 | 0.0205 | 0.0669 | 0.2447 | 2402/13R2 | 138.2 | 57.2 | 49.7 | 31.3 | 0 | 0 | 0 | 20.7 | 0 | 0 | 0 | 0 | 29 | 0 | 0 | 45.7 | 26.5 | 0 | 0 | 0 | 0 | 0 | 0 | 16.3 | 0 | 0 | 0 | 0 | 1593 | 1668 | 1647 | 1631 | 480.6 | 1286 | 1065.8 | 1051 | 200.64 | 232.21 | 229.83 | 237.5
2024-02-15 | 7 | Février | 2024-02-15 11:16 | 2024-02-15 12:12 | 40295 | 1 | S235JR | 56.18 | 7 | 65 | 129 | 127.1 | 121.895 | 39.583 | 3325 | 212 | 1108 | 3.517 | 36.682 | 51.875 | 67.25 | 78.63 | 0 | 0 | 11.483 | 15.25 | 10.817 | 14.125 | 14.617 | 19 | 2.667 | 3.5 | 2600 | 1398 | 2400 | 428 | 152 | 706 | 0 | 0 | 0 | 400 | 350 | 1612 | 646.6 | 0.0843 | 0.0773 | 0.0005 | 0.0078 | 0.0321 | 0.6524 | 0.2189 | 0.1227 | 0.53 | 0.0021 | 0.0088 | 0.0193 | 0.0307 | 0.2435 | 2402/13R2 | 135 | 56.7 | 50.9 | 27.4 | 0 | 0 | 0 | 21 | 0 | 0 | 0 | 0 | 26.8 | 0 | 0 | 46.3 | 25 | 0 | 0 | 0 | 0 | 0 | 0 | 0 | 0 | 0 | 0 | 0 | 1575 | 1623 | 1612 |  | 575.6 | 651.2 | 646.6 |  | 223.7 | 206.67 | 212.13
2024-02-15 | 7 | Février | 2024-02-15 10:14 | 2024-02-15 11:16 | 40294 | 1 | S235JR | 62.17 | 1 | 64 | 128 | 125.8 | 142.313 | 39.8 | 3244 | 215 | 804 | 4.167 | 30.72 | 50 | 63.9 | 75.38 | 0 | 0 | 11.8 | 15.375 | 11.083 | 13.5 | 2.25 | 2.375 | 14.666 | 18.75 | 2600 | 699 | 2400 | 214 | 152 | 703 | 0 | 0 | 0 | 400 | 370 | 1651 | 843.2 | 0.0819 | 0.0942 | 0.0005 | 0.0079 | 0.0406 | 0.809 | 0.2118 | 0.1026 | 0.3182 | 0.0032 | 0.0081 | 0.0365 | 0.1061 | 0.2223 | 2402/13R2 | 142.3 | 59 | 51.7 | 31.6 | 0 | 0 | 0 | 21.2 | 0 | 0 | 0 | 0 | 28.8 | 0 | 0 | 46.1 | 29.8 | 0 | 0 | 0 | 0 | 0 | 0 | 16.4 | 0 | 0 | 0 | 0 | 1645 | 1624 | 1639 | 1651 | 38.1 | 554.7 | 646.1 | 843.2 | -13.83 | 194.34 | 197.4 | 210.45
2024-02-15 | 7 | Février | 2024-02-15 09:06 | 2024-02-15 10:14 | 40293 | 1 | S235JR | 67.88 | 3 | 60 | 129 | 129 | 122.143 | 42.667 | 3724 | 219 | 1171 | 4.367 | 29.542 | 53.75 | 70.61 | 75.59 | 0 | 0 | 11.5 | 15.375 | 10.817 | 14 | 12.933 | 16.375 | 7.416 | 7.875 | 2600 | 1408 | 2400 | 446 | 152 | 710 | 0 | 0 | 0 | 400 | 350 | 1607 | 759.7 | 0.1171 | 0.0736 | 0.0057 | 0.0076 | 0.031 | 0.2851 | 0.2209 | 0.0772 | 0.4519 | 0.0041 | 0.0091 | 0.0244 | 0.0426 | 0.2256 | 2402/13R2 | 142.1 | 55.3 | 48.2 | 38.6 | 0 | 0 | 0 | 21.3 | 0 | 0 | 0 | 0 | 28.5 | 0 | 0 | 46 | 29.5 | 0 | 0 | 0 | 0 | 0 | 0 | 0 | 0 | 0 | 0 | 0 | 1597 | 1587 | 1600 | 1607 | 365.3 | 572.2 | 713.7 | 759.7 | 178.29 | 216.73 | 225.91 | 226.7
2024-02-15 | 7 | Février | 2024-02-15 08:05 | 2024-02-15 09:06 | 40292 | 1 | S235JR | 61.25 | 2 | 63 | 122 | 122.9 | 122.282 | 40.533 | 3326 | 212 | 963 | 3.067 | 39.783 | 53.875 | 68.66 | 79.75 | 0 | 0 | 13.1 | 17 | 9.55 | 13.25 | 6.633 | 8.5 | 11.25 | 15 | 2600 | 702 | 2400 | 218 | 154 | 745 | 0 | 0 | 0 | 400 | 350 | 1655 | 748.1 | 0.1294 | 0.0787 | 0.0051 | 0.0086 | 0.0306 | 0.3696 | 0.2159 | 0.1098 | 0.4692 | 0.0103 | 0.0095 | 0.0202 | 0.098 | 0.2243 | 2402/13R2 | 142.6 | 55.8 | 48.5 | 38.3 | 0 | 0 | 0 | 20.8 | 0 | 0 | 0 | 0 | 29.3 | 0 | 0 | 45.7 | 30.2 | 0 | 0 | 0 | 0 | 0 | 0 | 16.6 | 0 | 0 | 0 | 0 | 1651 | 1619 | 1652 | 1655 | 191.1 | 418.5 | 607.6 | 748.1 | 101.4 | 176.34 | 185.83 | 199.49
2024-02-15 | 7 | Février | 2024-02-15 07:05 | 2024-02-15 08:05 | 40291 | 1 | S235JR | 59.58 | 7 | 65 | 122 | 116.6 | 101.492 | 40.783 | 3469 | 212 | 955 | 2.633 | 46.329 | 53.5 | 68.68 | 78.71 | 0 | 0 | 11.033 | 15.125 | 10.7 | 14.125 | 14.6 | 18.75 | 4.45 | 5.375 | 2600 | 1406 | 2400 | 426 | 153 | 710 | 0 | 0 | 0 | 400 | 333 | 1650 |  | 0.0933 | 0.076 | 0.0014 | 0.0086 | 0.042 | 0.6798 | 0.2189 | 0.0837 | 0.4837 | 0.0044 | 0.0092 | 0.026 | 0.0399 | 0.2271 | 2402/13R2 | 143.1 | 55.7 | 49.5 | 37.9 | 0 | 0 | 0 | 20.8 | 0 | 0 | 0 | 0 | 26.8 | 0 | 0 | 45.6 | 33.3 | 0 | 0 | 0 | 0 | 0 | 0 | 0 | 0 | 0 | 0 | 0 | 1582 | 1620 | 1648 | 1650 | 0 | 797.2 | 0 | 0 | 65535 | 223.17 | 65535 | 65535
2024-02-15 | 7 | Février | 2024-02-15 06:10 | 2024-02-15 07:05 | 40290 | 1 | S235JR | 55.12 | 1 | 64 | 124 | 122.4 | 121.91 | 40.383 | 3423 | 219 | 973 | 2.617 | 47.389 | 52 | 67.14 | 77.26 | 0 | 0 | 12.15 | 15.375 | 10.5 | 13.875 | 14.383 | 18.875 | 3.35 | 3.875 | 2600 | 699 | 2400 | 215 | 152 | 701 | 0 | 0 | 0 | 400 | 370 | 1630 | 860.6 | 0.0904 | 0.0682 | 0.0005 | 0.0077 | 0.0304 | 0.5846 | 0.2167 | 0.0863 | 0.4546 | 0.0022 | 0.0091 | 0.0285 | 0.059 | 0.2188 | 2402/13R2 | 142.2 | 55.1 | 49.8 | 37.3 | 0 | 0 | 0 | 21.2 | 0 | 0 | 0 | 0 | 28.8 | 0 | 0 | 45.3 | 31.2 | 0 | 0 | 0 | 0 | 0 | 0 | 15.7 | 0 | 0 | 0 | 0 | 1605 | 1611 | 1603 | 1630 | 575.2 | 648.7 | 685.2 | 860.6 | 207.33 | 212.91 | 221.29 | 223.36
2024-02-15 | 7 | Février | 2024-02-15 05:14 | 2024-02-15 06:10 | 40289 | 1 | S235JR | 55.4 | 3 | 59 | 124 | 124 | 121.886 | 40.417 | 3424 | 217 | 1203 | 2.817 | 44.024 | 52 | 68.08 | 77.2 | 0 | 0 | 12.167 | 15.875 | 11.183 | 14.5 | 13.517 | 17.5 | 3.55 | 4.125 | 2600 | 701 | 2400 | 214 | 152 | 726 | 0 | 0 | 0 | 400 | 370 | 1653 | 816 | [7 empty] | 0.0884 | 0.5161 | 0.0055 | 0.0089 | 0.026 | 0.0612 | 0.202 | 2402/13R2 | 142.8 | 58.7 | 51.4 | 32.7 | 0 | 0 | 0 | 21.3 | 0 | 0 | 0 | 0 | 29.1 | 0 | 0 | 46.4 | 29.9 | 0 | 0 | 0 | 0 | 0 | 0 | 0 | 0 | 0 | 0 | 0 | 1623 | 1610 | 1604 | 1653 | 648.5 | 799.7 | 576.9 | 816 | 206.37 | 228.84 | 208.09 | 206.95
2024-02-14 | 7 | Février | 2024-02-15 04:20 | 2024-02-15 05:14 | 40288 | 1 | S235JR | 54.27 | 2 | 63 | 125 | 124 | 121.907 | 41.15 | 3420 | 215 | 1213 | 2.8 | 44.643 | 53 | 69.11 | 77.28 | 0 | 0 | 11.967 | 15.625 | 11.1 | 14.75 | 14.25 | 18.5 | 3.833 | 4.125 | 2600 | 701 | 2400 | 218 | 152 | 718 | 0 | 0 | 0 | 400 | 385 | 1634 | 957.2 | 0.0765 | 0.0644 | 0.0005 | 0.0081 | 0.0213 | 0.3297 | 0.1965 | 0.145 | 0.696 | 0.0221 | 0.0094 | 0.0057 | 0.0311 | 0.2021 | 2402/13R2 | 142.5 | 55.8 | 49 | 37.7 | 0 | 0 | 0 | 21.5 | 0 | 0 | 0 | 0 | 28.2 | 0 | 0 | 46.2 | 29.9 | 0 | 0 | 0 | 0 | 0 | 0 | 16.7 | 0 | 0 | 0 | 0 | 1587 | 1627 | 1616 | 1634 | 654.3 | 897.9 | 25.6 | 957.2 | 226.6 | 228.11 | -27.43 | 229
2024-02-14 | 7 | Février | 2024-02-15 03:27 | 2024-02-15 04:20 | 40287 | 1 | S235JR | 53.53 | 7 | 66 | 123 | 118.7 | 121.802 | 39.85 | 3268 | 218 | 1015 | 2.783 | 44.192 | 51.5 | 66.35 | 77.54 | 0 | 0 | 11.933 | 15.625 | 11.417 | 14.625 | 14.467 | 19.125 | 2.033 | 2.125 | 2600 | 699 | 2400 | 212 | 151 | 710 | 0 | 0 | 0 | 400 | 340 | 1630 | 809.9 | 0.0742 | 0.1058 | 0.0005 | 0.0089 | 0.028 | 0.4092 | 0.2099 | 0.0883 | 0.5173 | 0.0066 | 0.0093 | 0.0192 | 0.0888 | 0.2094 | 2402/13R2 | 142.1 | 56.3 | 49.2 | 36.6 | 0 | 0 | 0 | 21.4 | 0 | 0 | 0 | 0 | 29.7 | 0 | 0 | 46.2 | 29.3 | 0 | 0 | 0 | 0 | 0 | 0 | 0 | 0 | 0 | 0 | 0 | 1615 | 1635 | 1630 |  | 653.1 | 744.1 | 809.9 |  | 211.23 | 209.95 | 218.9
2024-02-14 | 7 | Février | 2024-02-15 01:55 | 2024-02-15 03:27 | 40286 | 1 | S235JR | 91.7 | 1 | 62 | 119 | 115.4 | 121.845 | 43.167 | 3525 | 212 | 1115 | 2.933 | 40.568 | 54.25 | 70.26 | 75.4 | 0 | 0 | 12.816 | 16 | 10.783 | 14 | 13.884 | 17.75 | 5.684 | 6.25 | 2600 | 704 | 2400 | 216 | 306 | 1400 | 0 | 0 | 0 | 400 | 370 | 1640 | 953.9 | 0.0868 | 0.06 | 0.0005 | 0.0093 | 0.03 | 0.7487 | 0.1982 | 0.083 | 0.4658 | 0.0051 | 0.0096 | 0.0221 | 0.0738 | 0.1993 | 2402/13R2 | 142.2 | 59.3 | 49.7 | 33.2 | 0 | 0 | 0 | 21.4 | 0 | 0 | 0 | 0 | 28.4 | 0 | 0 | 46.4 | 29.1 | 0 | 0 | 0 | 0 | 0 | 0 | 16.9 | 0 | 0 | 0 | 0 | 1603 | 1614 | 1649 | 1640 | 547.8 | 839.3 | 937.6 | 953.9 | 204.83 | 230.22 | 219.33 | 225.49
2024-02-14 | 7 | Février | 2024-02-15 00:56 | 2024-02-15 01:55 | 40285 | 1 | S235JR | 59.13 | 3 | 58 | 125 | 125.9 | 121.942 | 43.017 | 3509 | 224 | 1020 | 3.1 | 40.323 | 53.375 | 68.99 | 74.45 | 0 | 0 | 12.383 | 15.75 | 11.3 | 14.625 | 13.95 | 17.625 | 5.383 | 5.375 | 2600 | 700 | 2400 | 216 | 151 | 702 | 0 | 0 | 0 | 400 | 340 | 1643 | 796 | 0.1065 | 0.118 | 0.0069 | 0.0086 | 0.0294 | 0.6457 | 0.1948 | 0.0868 | 0.307 | 0.0049 | 0.0101 | 0.0262 | 0.092 | 0.2079 | 2402/13R2 | 142.6 | 58.6 | 51.2 | 32.8 | 0 | 0 | 0 | 21.3 | 0 | 0 | 0 | 0 | 28.3 | 0 | 0 | 46.3 | 30.2 | 0 | 0 | 0 | 0 | 0 | 0 | 0 | 0 | 0 | 0 | 0 | 1588 | 1599 | 1617 | 1643 | 306 | 557.7 | 640.2 | 796 | 170.15 | 208.32 | 208.68 | 210.56
2024-02-14 | 7 | Février | 2024-02-14 23:56 | 2024-02-15 00:56 | 40284 | 1 | S235JR | 59.53 | 2 | 61 | 123 | 121.6 | 122.006 | 42.55 | 3543 | 226 | 1021 | 3.483 | 35.311 | 54.125 | 69.85 | 76.32 | 0 | 0 | 12.233 | 15.75 | 11.4 | 14.625 | 13.933 | 18.625 | 4.983 | 5.125 | 2600 | 699 | 2400 | 217 | 151 | 601 | 0 | 0 | 0 | 400 | 363 | 1623 | 719.2 | 0.0993 | 0.0783 | 0.0117 | 0.008 | 0.0404 | 1.1474 | 0.216 | 0.0784 | 0.3983 | 0.0055 | 0.0088 | 0.0289 | 0.0875 | 0.2245 | 2402/13R2 | 142.3 | 54.1 | 52.4 | 35.8 | 0 | 0 | 0 | 20.8 | 0 | 0 | 0 | 0 | 28.8 | 0 | 0 | 46.3 | 30 | 0 | 0 | 0 | 0 | 0 | 0 | 16.4 | 0 | 0 | 0 | 0 | 1620 | 1581 | 1620 | 1623 | 585.5 | 509.5 | 744.1 | 719.2 | 200.48 | 211.46 | 218.1 | 213.97
2024-02-14 | 7 | Février | 2024-02-14 18:22 | 2024-02-14 23:56 | 40283 | 1 | S235JR | 55.41333 | 7 | 64 | 125 | 121 | 121.816 | 41.983 | 3767 | 229 | 1585 | 3.333 | 37.5 | 52.875 | 71.61 | 75.57 | 0 | 0 | 16.783 | 21.75 | 0 | 0 | 2.633 | 2.75 | 22.567 | 28.25 | 3600 | 851 | 2400 | 352 | 253 | 1305 | 0 | 0 | 0 | 400 | 378 | 1639 | 926.9 | 0.1308 | 0.6618 | 0.0261 | 0.0092 | 0.0081 | 0.0615 | 0.2117 | 0.0753 | 0.4117 | 0.009 | 0.0084 | 0.0315 | 0.14 | 0.2131 | 2402/13R2 | 141.2 | 74.6 | 66.6 | 0 | 0 | 0 | 0 | 20.2 | 0 | 0 | 0 | 0 | 23.9 | 0 | 0 | 35 | 45.3 | 0 | 0 | 0 | 0 | 0 | 0 | 16.8 | 0 | 0 | 0 | 0 | 1658 | 1650 | 1676 | 1639 | 203.8 | 905.3 | 1202.3 | 926.9 | 102.34 | 216.21 | 222.93 | 223.92
2024-02-14 | 7 | Février | 2024-02-14 17:16 | 2024-02-14 18:22 | 40282 | 1 | DD13C | 65.95 | 3 | 60 | 127 | 127.7 | 113.452 | 39.683 | 3116 | 208 | 921 | 3.317 | 38.291 | 49.75 | 63.72 | 75.22 | 12.2 | 15.875 | 11.684 | 14.75 | 15.8 | 19 | 0 | 0 | 0 | 0 | 2600 | 700 | 2400 | 219 | 151 | 0 | 0 | 0 | 0 | 400 | 470 | 1659 | 1150 | 0.0956 | 0.0666 | 0.0005 | 0.0117 | 0.0309 | 0.4743 | 0.2039 | 0.0563 | 0.053 | 0.0067 | 0.011 | 0.0187 | 0.0798 | 0.211 | 2402/13R2 | 142.7 | 57.5 | 52.5 | 32.7 | 0 | 0 | 0 | 21 | 0 | 0 | 0 | 0 | 29 | 0 | 0 | 46 | 30 | 0 | 0 | 0 | 0 | 0 | 0 | 16.7 | 0 | 0 | 0 | 0 | 1600 | 1626 | 1736 | 1659 | 506.4 | 724.3 | 1721.2 | 1150 | 200.68 | 212.86 | 216.69 | 228.9
2024-02-14 | 7 | Février | 2024-02-14 16:11 | 2024-02-14 17:16 | 40281 | 1 | DD13C | 65.7 | 2 | 62 | 126 | 127.3 | 121.215 | 43.7 | 3583 | 202 | 1280 | 2.95 | 42.712 | 55.5 | 72.32 | 76.2 | 0 | 0 | 12.2 | 15.75 | 10.8 | 14.625 | 15.333 | 19.125 | 5.367 | 5.75 | 2600 | 697 | 2400 | 216 | 151 | 0 | 0 | 0 | 0 | 400 | 455 | 1653 | 1141.4 | 0.0752 | 0.0819 | 0.0005 | 0.0118 | 0.0309 | 0.378 | 0.1933 | 0.0321 | 0.0807 | 0.008 | 0.0127 | 0.0209 | 0.0452 | 0.1958 | 2402/13R2 | 142.8 | 58.6 | 48.9 | 35.3 | 0 | 0 | 0 | 20.9 | 0 | 0 | 0 | 0 | 29 | 0 | 0 | 46.1 | 30.1 | 0 | 0 | 0 | 0 | 0 | 0 | 0 | 0 | 0 | 0 | 0 | 1656 | 1625 | 1658 | 1653 | 200.4 | 962.7 | 1366.4 | 1141.4 | 102.19 | 234.32 | 242.1 | 231.61
2024-02-14 | 7 | Février | 2024-02-14 15:01 | 2024-02-14 16:11 | 40280 | 1 | DD13C | 69.43 | 7 | 65 | 125 | 119.3 | 121.017 | 42.583 | 3313 | 201 | 955 | 3.633 | 34.404 | 54.25 | 68.92 | 76.44 | 0 | 0 | 12.849 | 15.75 | 10.667 | 14.375 | 11.5 | 14.875 | 7.567 | 9.125 | 2600 | 704 | 2400 | 215 | 151 | 0 | 0 | 0 | 0 | 400 | 455 | 1665 | 1211.1 | 0.048 | 0.0677 | 0.0037 | 0.0132 | 0.0383 | 0.6484 | 0.2077 | 0.0365 | 0.0655 | 0.0033 | 0.0128 | 0.0252 | 0.0304 | 0.2131 | 2402/13R2 | 142.6 | 56.2 | 52.8 | 33.6 | 0 | 0 | 0 | 21.1 | 0 | 0 | 0 | 0 | 29.1 | 0 | 0 | 46.1 | 30.1 | 0 | 0 | 0 | 0 | 0 | 0 | 16.2 | 0 | 0 | 0 | 0 | 1648 | 1689 | 1679 | 1665 | 186.5 | 1208.8 | 1252.1 | 1211.1 | 101.23 | 216.26 | 224.28 | 229.44
2024-02-14 | 7 | Février | 2024-02-14 14:00 | 2024-02-14 15:01 | 40279 | 1 | DD13C | 61.07 | 4 | 58 | 127 | 125.1 | 120.774 | 39.733 | 3306 | 213 | 1003 | 3.017 | 42.099 | 51.25 | 66.14 | 77.39 | 12.5 | 15.875 | 11.183 | 14.75 | 16.05 | 20.625 | 0 | 0 | 0 | 0 | 2600 | 700 | 2400 | 216 | 150 | 0 | 0 | 0 | 0 | 400 | 433 | 1641 | 1081.4 | [7 empty] | 0.0405 | 0.1114 | 0.0069 | 0.0137 | 0.0216 | 0.0674 | 0.2056 | 2402/13R2 | 142.6 | 54 | 49.6 | 39 | 0 | 0 | 0 | 21.2 | 0 | 0 | 0 | 0 | 28.9 | 0 | 0 | 46 | 30.1 | 0 | 0 | 0 | 0 | 0 | 0 | 0 | 0 | 0 | 0 | 0 | 1625 | 1650 | 1621 | 1641 | 835.2 | 1015.7 | 865.6 | 1081.4 | 223.88 | 224.66 | 228.68 | 234.16
2024-02-14 | 7 | Février | 2024-02-14 12:27 | 2024-02-14 14:00 | 40278 | 1 | DD13C | 92.7 | 3 | 60 | 121 | 122.6 | 121.021 | 44.933 | 3885 | 232 | 1053 | 4.067 | 29.754 | 55.125 | 72.04 | 73.61 | 0 | 0 | 12.133 | 15.75 | 12.2 | 14.75 | 14.8 | 18.625 | 5.8 | 6 | 2600 | 696 | 2400 | 217 | 151 | 0 | 0 | 0 | 0 | 400 | 455 | 1637 | 1326.9 | 0.0376 | 0.0588 | 0.0008 | 0.0167 | 0.0615 | 0.966 | 0.1916 | 0.0359 | 0.049 | 0.0056 | 0.0144 | 0.0192 | 0.043 | 0.191 | 2402/13R2 | 142.6 | 56 | 52.3 | 34.3 | 0 | 0 | 0 | 21.1 | 0 | 0 | 0 | 0 | 29.1 | 0 | 0 | 46.1 | 30.1 | 0 | 0 | 0 | 0 | 0 | 0 | 16.2 | 0 | 0 | 0 | 0 | 1646 | 1678 | 1670 | 1637 | 0 | 1650.5 | 1501.7 | 1326.9 | 65535 | 245.1 | 242.51 | 251.37
2024-02-14 | 7 | Février | 2024-02-14 11:31 | 2024-02-14 12:27 | 40277 | 1 | DD13C | 56.62 | 2 | 62 | 123 | 124.3 | 120.822 | 40.267 | 3399 | 211 | 906 | 2.6 | 47.308 | 51.375 | 66.14 | 76.55 | 0 | 0 | 12 | 15.875 | 11.383 | 14.75 | 3.817 | 4.625 | 13.066 | 16.125 | 2600 | 697 | 2400 | 213 | 151 | 0 | 0 | 0 | 0 | 400 | 425 | 1655 |  | 0.0374 | 0.0806 | 0.001 | 0.0078 | 0.0357 | 1.2 | 0.199 | 0.0444 | 0.1162 | 0.0133 | 0.0178 | 0.0082 | 0.0321 | 0.2137 | 2402/13R2 | 142.6 | 60.2 | 50.9 | 31.5 | 0 | 0 | 0 | 20.9 | 0 | 0 | 0 | 0 | 29 | 0 | 0 | 46.1 | 30.1 | 0 | 0 | 0 | 0 | 0 | 0 | 0 | 0 | 0 | 0 | 0 | 1648 | 1601 | 1622 | 1655 | 0 | 697 | 1048 | 0 | 65535 | 223.63 | 242.19 | 65535
2024-02-14 | 7 | Février | 2024-02-14 10:28 | 2024-02-14 11:31 | 40276 | 1 | DD13C | 62.55 | 7 | 65 | 123 | 116.8 | 121.352 | 43.2 | 3868 | 234 | 1025 | 2.9 | 42.414 | 54 | 70.75 | 75 | 12.283 | 15.25 | 12.1 | 15.25 | 18.817 | 23.25 | 0 | 0 | 0 | 0 | 2600 | 699 | 2400 | 214 | 150 | 0 | 0 | 0 | 0 | 400 | 418 | 1655 | 1015.1 | 0.0916 | 0.0866 | 0.0026 | 0.0056 | 0.0328 | 0.775 | 0.205 | 0.0383 | 0.101 | 0.0095 | 0.0132 | 0.0216 | 0.0629 | 0.212 | 2402/13R2 | 142.5 | 55 | 49.4 | 38.1 | 0 | 0 | 0 | 21 | 0 | 0 | 0 | 0 | 29.1 | 0 | 0 | 46 | 30.1 | 0 | 0 | 0 | 0 | 0 | 0 | 16.3 | 0 | 0 | 0 | 0 | 1650 | 1635 | 1647 | 1655 | 189.9 | 681.1 | 846.9 | 1015.1 | 101.48 | 203.45 | 212.94 | 221.9
2024-02-14 | 7 | Février | 2024-02-14 09:22 | 2024-02-14 10:28 | 40275 | 1 | S355T | 66.6 | 4 | 59 | 122 | 121.8 | 109.374 | 42.767 | 3559 | 222 | 1129 | 2.6 | 46.923 | 53.75 | 69.96 | 75.41 | 0 | 0 | 12.083 | 15.75 | 12.5 | 15.375 | 13.984 | 17.5 | 4.2 | 4.625 | 2700 | 703 | 2410 | 214 | 151 | 0 | 0 | 0 | 0 | 400 | 355 | 1637 | 993.9 | 0.0597 | 0.0919 | 0.0042 | 0.0072 | 0.0261 | 0.588 | 0.209 | 0.0767 | 0.586 | 0.0095 | 0.0094 | 0.0175 | 0.0892 | 0.213 | 2402/13R1 | 142.4 | 57.5 | 48.7 | 36.2 | 0 | 0 | 0 | 21.1 | 0 | 0 | 0 | 0 | 29.1 | 0 | 0 | 46.1 | 30.1 | 0 | 0 | 0 | 0 | 0 | 0 | 0 | 0 | 0 | 0 | 0 | 1604 | 1574 | 1596 | 1637 | 561.3 | 608.9 | 769.4 | 993.9 | 206.08 | 228.38 | 233.62 | 230.14
2024-02-14 | 7 | Février | 2024-02-14 08:15 | 2024-02-14 09:22 | 40274 | 1 | S355T | 66.65 | 3 | 60 | 60 | 122.4 | 116.701 | 41.267 | 3201 | 212 | 973 | 0 | 0 | 52.5 | 66.95 | 76.33 | 0 | 0 | 12.533 | 16 | 11.167 | 14.625 | 15.5 | 19.25 | 2.067 | 2.5 | 2600 | 698 | 2400 | 218 | 152 | 1302 | 0 | 0 | 0 | 400 | 328 | 1638 | 730 | 0.0717 | 0.145 | 0.0019 | 0.0055 | 0.0287 | 0.658 | 0.199 | 0.143 | 0.864 | 0.0068 | 0.0087 | 0.023 | 0.108 | 0.208 | 2402/13R1 | 142.3 | 54.8 | 51.5 | 36 | 0 | 0 | 0 | 21 | 0 | 0 | 0 | 0 | 29 | 0 | 0 | 46 | 30 | 0 | 0 | 0 | 0 | 0 | 0 | 16.3 | 0 | 0 | 0 | 0 | 1592 | 1638 | 1638 |  | 605.1 | 676.5 | 730 |  | 218.13 | 201.32 | 206.92
2024-02-14 | 7 | Février | 2024-02-14 07:12 | 2024-02-14 08:15 | 40273 | 1 | S355T | 62.88 | 2 | 62 | 123 | 126 | 116.653 | 43.267 | 3470 | 221 | 1069 | 3.233 | 38.041 | 54.125 | 69.81 | 75.06 | 0 | 0 | 13.35 | 15.75 | 10.967 | 14.75 | 15.283 | 19.375 | 3.666 | 4.125 | 2600 | 704 | 2400 | 207 | 152 | 1300 | 0 | 0 | 0 | 400 | 373 | 1629 | 878.9 | 0.0787 | 0.0761 | 0.001 | 0.0051 | 0.0346 | 0.649 | 0.187 | 0.121 | 0.852 | 0.012 | 0.009 | 0.0207 | 0.0679 | 0.194 | 2402/13R1 | 142.7 | 56.5 | 51.1 | 35.1 | 0 | 0 | 0 | 36.6 | 0 | 0 | 0 | 0 | 14.6 | 0 | 0 | 46 | 29.8 | 0 | 0 | 0 | 0 | 0 | 0 | 15.7 | 0 | 0 | 0 | 0 | 1596 | 1632 | 1606 | 1629 | 578.5 | 768 | 649.7 | 878.9 | 212.64 | 213.91 | 215.74 | 225.45
2024-02-14 | 7 | Février | 2024-02-14 06:11 | 2024-02-14 07:12 | 40272 | 1 | S355T | 60.97 | 7 | 64 | 123 | 118.1 | 116.619 | 40.517 | 3274 | 215 | 927 | 3.033 | 40.549 | 51.75 | 66.24 | 76.63 | 0 | 0 | 12.483 | 15.875 | 11.417 | 14.75 | 14.65 | 18.75 | 1.967 | 2.375 | 2600 | 696 | 2400 | 210 | 151 | 1302 | 0 | 0 | 0 | 400 | 290 | 1640 | 606 | 0.0924 | 0.116 | 0.0015 | 0.0065 | 0.0348 | 0.425 | 0.192 | 0.145 | 0.905 | 0.0066 | 0.0099 | 0.0232 | 0.0502 | 0.196 | 2402/13R1 | 142.6 | 58.7 | 51.3 | 32.6 | 0 | 0 | 0 | 21 | 0 | 0 | 0 | 0 | 29 | 0 | 0 | 46.1 | 30.1 | 0 | 0 | 0 | 0 | 0 | 0 | 16.4 | 0 | 0 | 0 | 0 | 1629 | 1614 | 1640 |  | 573 | 570.9 | 606 |  | 194.01 | 201.89 | 192.15
2024-02-14 | 7 | Février | 2024-02-14 05:11 | 2024-02-14 06:11 | 40271 | 1 | S355T | 59.72 | 4 | 60 | 123 | 116.8 | 116.526 | 42.083 | 3422 | 220 | 868 | 3.017 | 40.773 | 52.875 | 67.59 | 75.39 | 0 | 0 | 12.35 | 15.75 | 11.517 | 14.375 | 13.666 | 17.5 | 4.55 | 5.25 | 2600 | 702 | 2400 | 220 | 152 | 1301 | 0 | 0 | 0 | 400 | 335 | 1631 | 747.3 | 0.0764 | 0.108 | 0.0028 | 0.0064 | 0.04 | 0.5 | 0.214 | 0.113 | 0.888 | 0.0045 | 0.0094 | 0.0279 | 0.0453 | 0.215 | 2402/13R1 | 142.4 | 58.5 | 49.7 | 34.2 | 0 | 0 | 0 | 21.1 | 0 | 0 | 0 | 0 | 29.6 | 0 | 0 | 45.9 | 30.1 | 0 | 0 | 0 | 0 | 0 | 0 | 0 | 0 | 0 | 0 | 0 | 1710 | 1574 | 1581 | 1631 | 1302.9 | 455.9 | 510.9 | 747.3 | 210.37 | 207.09 | 211.66 | 212.44
2024-02-13 | 7 | Février | 2024-02-14 04:17 | 2024-02-14 05:11 | 40270 | 1 | S355T | 53.97 | 3 | 61 | 124 | 121.1 | 116.699 | 40.3 | 3352 | 215 | 832 | 3.2 | 38.75 | 52.125 | 66.46 | 77.61 | 0 | 0 | 12.1 | 15.875 | 11.117 | 14.375 | 14.684 | 19.125 | 2.4 | 2.625 | 2600 | 700 | 2400 | 217 | 151 | 1300 | 0 | 0 | 0 | 400 | 325 | 1622 | 748.7 | 0.126 | 0.0778 | 0.0084 | 0.0092 | 0.044 | 0.439 | 0.201 | 0.155 | 0.794 | 0.0054 | 0.0096 | 0.0341 | 0.0714 | 0.214 | 2402/13R1 | 142.1 | 54.9 | 50.4 | 36.8 | 0 | 0 | 0 | 21.2 | 0 | 0 | 0 | 0 | 28.5 | 0 | 0 | 46.5 | 29.7 | 0 | 0 | 0 | 0 | 0 | 0 | 16.2 | 0 | 0 | 0 | 0 | 1618 | 1620 | 1656 | 1622 | 659.6 | 678.5 | 1009.1 | 748.7 | 210.33 | 211.32 | 220.93 | 217.47
2024-02-13 | 7 | Février | 2024-02-14 03:25 | 2024-02-14 04:17 | 40269 | 1 | S355T | 52.9 | 2 | 63 | 125 | 127.5 | 139.888 | 39.5 | 3225 | 215 | 839 | 3.217 | 38.86 | 50.5 | 64.48 | 76.71 | 0 | 0 | 11.733 | 15.5 | 11.183 | 14.5 | 13.767 | 17.625 | 2.817 | 2.875 | 2600 | 700 | 2400 | 215 | 150 | 1306 | 0 | 0 | 0 | 400 | 310 | 1638 | 679.4 | 0.0661 | 0.0712 | 0.001 | 0.0058 | 0.0299 | 1.14 | 0.191 | 0.185 | 0.833 | 0.012 | 0.0121 | 0.0228 | 0.065 | 0.215 | 2402/13R1 | 142.7 | 58.1 | 50.4 | 34.2 | 0 | 0 | 0 | 21.2 | 0 | 0 | 0 | 0 | 28.6 | 0 | 0 | 46.4 | 30.5 | 0 | 0 | 0 | 0 | 0 | 0 | 0 | 0 | 0 | 0 | 0 | 1673 | 1624 | 1608 | 1638 | 950.2 | 656.4 | 843.1 | 679.4 | 207.28 | 206.71 | 233.81 | 201.64
2024-02-13 | 7 | Février | 2024-02-14 02:22 | 2024-02-14 03:25 | 40268 | 1 | S355T | 62.7 | 7 | 66 | 125 | 120.4 | 116.521 | 41.733 | 3484 | 215 | 902 | 3.167 | 39.474 | 52.75 | 67.77 | 75.84 | 0 | 0 | 12.716 | 16.5 | 10.717 | 13.5 | 13.966 | 17.75 | 4.333 | 4.875 | 2600 | 702 | 2400 | 217 | 151 | 1305 | 0 | 0 | 0 | 400 | 333 | 1645 | 797.5 | 0.0914 | 0.0918 | 0.001 | 0.0058 | 0.0397 | 0.393 | 0.22 | 0.151 | 0.766 | 0.0075 | 0.009 | 0.0276 | 0.0702 | 0.237 | 2402/13R1 | 142.3 | 55.6 | 50.9 | 35.8 | 0 | 0 | 0 | 21.4 | 0 | 0 | 0 | 0 | 29.8 | 0 | 0 | 46.4 | 29.2 | 0 | 0 | 0 | 0 | 0 | 0 | 15.5 | 0 | 0 | 0 | 0 | 1583 | 1604 | 1612 | 1645 | 400.9 | 492 | 510.4 | 797.5 | 192.74 | 196.39 | 194.74 | 209.61
2024-02-13 | 7 | Février | 2024-02-14 01:24 | 2024-02-14 02:22 | 40267 | 1 | S355T | 58.35 | 4 | 60 | 126 | 124.7 | 116.579 | 41.333 | 3670 | 219 | 1327 | 3.083 | 40.865 | 53 | 70.34 | 76.94 | 0 | 0 | 12.017 | 15.875 | 11.083 | 14.25 | 14.517 | 18.75 | 3.717 | 4 | 2400 | 696 | 2400 | 219 | 152 | 1300 | 0 | 0 | 0 | 400 | 303 | 1625 | 669.8 | 0.0901 | 0.128 | 0.001 | 0.0062 | 0.0291 | 0.44 | 0.195 | 0.12 | 0.83 | 0.0055 | 0.01 | 0.023 | 0.0648 | 0.206 | 2402/13R1 | 142.5 | 58.6 | 50.8 | 33.1 | 0 | 0 | 0 | 20.7 | 0 | 0 | 0 | 0 | 28.8 | 0 | 0 | 46.4 | 30 | 0 | 0 | 0 | 0 | 0 | 0 | 0 | 0 | 0 | 0 | 0 | 1646 | 1618 | 1636 | 1625 | 536.5 | 419.9 | 681.8 | 669.8 | 179.95 | 177.13 | 202.98 | 207.65
2024-02-13 | 7 | Février | 2024-02-14 00:21 | 2024-02-14 01:24 | 40266 | 1 | S355T | 62.92 | 3 | 60 | 126 | 125.9 | 139.839 | 43.2 | 3689 | 215 | 1506 | 3.3 | 38.182 | 54.875 | 72.99 | 76.22 | 0 | 0 | 12.05 | 15.875 | 10.917 | 14.5 | 14.566 | 18.875 | 5.667 | 5.5 | 2400 | 699 | 2400 | 215 | 151 | 1301 | 0 | 0 | 0 | 400 | 310 | 1657 | 602.8 | 0.0976 | 0.123 | 0.001 | 0.0051 | 0.0366 | 0.533 | 0.186 | 0.0972 | 0.129 | 0.001 | 0.0071 | 0.0313 | 0.446 | 0.199 | 2402/13R1 | 142.7 | 59.5 | 51.5 | 31.7 | 0 | 0 | 0 | 21.3 | 0 | 0 | 0 | 0 | 29.5 | 0 | 0 | 46.4 | 29.8 | 0 | 0 | 0 | 0 | 0 | 0 | 15.7 | 0 | 0 | 0 | 0 | 1769 | 1628 | 1659 | 1657 | 1371.8 | 508.4 | 571.2 | 602.8 | 182.18 | 185.76 | 177.5 | 182.54
2024-02-13 | 7 | Février | 2024-02-13 23:24 | 2024-02-14 00:21 | 40265 | 1 | S355T | 56.15 | 2 | 61 | 124 | 124.5 | 116.444 | 40.833 | 3346 | 215 | 1306 | 3.2 | 38.75 | 52.375 | 68.64 | 76.96 | 0 | 0 | 11.683 | 15.75 | 11.167 | 14.375 | 13.817 | 17.875 | 4.167 | 4.375 | 2600 | 695 | 2400 | 219 | 151 | 1001 | 0 | 0 | 0 | 400 | 288 | 1626 | 624.9 | 0.129 | 0.0872 | 0.0018 | 0.0073 | 0.031 | 0.389 | 0.201 | 0.153 | 0.644 | 0.0102 | 0.008 | 0.0231 | 0.0786 | 0.216 | 2402/13R1 | 142.3 | 59.4 | 48.6 | 34.3 | 0 | 0 | 0 | 21.2 | 0 | 0 | 0 | 0 | 29 | 0 | 0 | 46.1 | 29.7 | 0 | 0 | 0 | 0 | 0 | 0 | 0 | 0 | 0 | 0 | 0 | 1641 | 1595 | 1638 | 1626 | 538.5 | 442.3 | 728 | 624.9 | 182.93 | 193.44 | 206.72 | 202.01
2024-02-13 | 7 | Février | 2024-02-13 18:21 | 2024-02-13 23:24 | 40264 | 1 | S355T | 54.20333 | 7 | 65 | 123 | 120.2 | 116.768 | 40.317 | 3748 | 179 | 1490 | 3.233 | 38.041 | 49.125 | 67.21 | 73.11 | 0 | 0 | 13.75 | 16.375 | 0 | 0 | 15.333 | 19.25 | 11.233 | 13.375 | 2600 | 698 | 2400 | 221 | 151 | 1001 | 0 | 0 | 0 | 400 | 303 | 1634 | 678.6 | 0.127 | 0.087 | 0.0024 | 0.004 | 0.0476 | 0.553 | 0.223 | 0.146 | 0.666 | 0.0066 | 0.0069 | 0.0405 | 0.0777 | 0.219 | 2402/13R1 | 142.3 | 79.1 | 63.2 | 0 | 0 | 0 | 0 | 18.6 | 0 | 0 | 0 | 0 | 21.5 | 0 | 0 | 32.9 | 39 | 0 | 0 | 0 | 0 | 0 | 0 | 0 | 0 | 0 | 0 | 0 | 1673 | 1628 | 1599 | 1634 | 223.1 | 632.3 | 637 | 678.6 | 100.87 | 201.79 | 218.1 | 203.72
2024-02-13 | 7 | Février | 2024-02-13 17:20 | 2024-02-13 18:21 | 40263 | 1 | DD13C | 60.4 | 3 | 60 | 123 | 122.5 | 112.775 | 37.783 | 3090 | 200 | 950 | 3.45 | 35.652 | 48.875 | 62.85 | 77.61 | 0 | 0 | 12.134 | 15.875 | 10.917 | 14.125 | 14.6 | 18.625 | 0.133 | 0.125 | 2600 | 701 | 2400 | 220 | 152 | 0 | 0 | 0 | 0 | 400 | 363 | 1675 | 1088.1 | 0.0495 | 0.103 | 0.001 | 0.0063 | 0.0283 | 0.355 | 0.204 | 0.0437 | 0.13 | 0.0072 | 0.0061 | 0.0191 | 0.0558 | 0.207 | 2402/09R4 | 134.5 | 60.3 | 50.3 | 23.9 | 0 | 0 | 0 | 21 | 0 | 0 | 0 | 0 | 26.4 | 0 | 0 | 39.1 | 31.2 | 0 | 0 | 0 | 0 | 0 | 0 | 0 | 0 | 0 | 0 | 0 | 1668 | 1690 | 1675 |  | 1022.4 | 1209.9 | 1088.1 |  | 215.37 | 215.79 | 216.14
2024-02-13 | 7 | Février | 2024-02-13 16:19 | 2024-02-13 17:20 | 40262 | 1 | DD13C | 61.13 | 2 | 63 | 124 | 121.9 | 120.944 | 42.5 | 3638 | 226 | 1068 | 3.517 | 35.261 | 54.5 | 70.71 | 76.94 | 0 | 0 | 12.367 | 15.875 | 11.683 | 14.75 | 14.3 | 18.625 | 4.15 | 5.25 | 2600 | 702 | 2400 | 216 | 151 | 0 | 0 | 0 | 0 | 400 | 425 | 1644 | 1039.3 | 0.0841 | 0.106 | 0.001 | 0.0039 | 0.0337 | 0.427 | 0.213 | 0.0391 | 0.102 | 0.0063 | 0.0058 | 0.0202 | 0.0511 | 0.205 | 2402/09R4 | 142.5 | 55 | 53.3 | 34.2 | 0 | 0 | 0 | 22 | 0 | 0 | 0 | 0 | 28.1 | 0 | 0 | 40.2 | 36.2 | 0 | 0 | 0 | 0 | 0 | 0 | 16 | 0 | 0 | 0 | 0 | 1557 | 1574 | 1650 | 1644 | 394.8 | 508.5 | 930.8 | 1039.3 | 205.75 | 215.12 | 218.25 | 229.61
2024-02-13 | 7 | Février | 2024-02-13 15:24 | 2024-02-13 16:19 | 40261 | 1 | DD13C | 54.9 | 4 | 59 | 120 | 112.8 | 120.652 | 39.65 | 3275 | 202 | 1079 | 3.6 | 33.333 | 51.875 | 66.94 | 78.5 | 0 | 0 | 11.883 | 15.75 | 11.217 | 14.875 | 14.25 | 18.625 | 2.3 | 2.5 | 2600 | 699 | 2400 | 213 | 151 | 0 | 0 | 0 | 0 | 400 | 455 | 1665 | 1152 | 0.0562 | 0.103 | 0.001 | 0.0056 | 0.0248 | 0.348 | 0.198 | 0.0454 | 0.113 | 0.0181 | 0.0067 | 0.0102 | 0.117 | 0.214 | 2402/09R4 | 142.5 | 59.7 | 47 | 35.8 | 0 | 0 | 0 | 22.1 | 0 | 0 | 0 | 0 | 27.4 | 0 | 0 | 40.2 | 36.1 | 0 | 0 | 0 | 0 | 0 | 0 | 0 | 0 | 0 | 0 | 0 | 1612 | 1631 | 1665 |  | 704.2 | 874.7 | 1152 |  | 218.4 | 224.01 | 225.76
2024-02-13 | 7 | Février | 2024-02-13 14:26 | 2024-02-13 15:24 | 40260 | 1 | DD13C | 57.95 | 7 | 67 | 123 | 121.3 | 120.678 | 40.017 | 3559 | 220 | 987 | 3.65 | 33.699 | 51.75 | 67.36 | 77.59 | 0 | 0 | 12.183 | 15.875 | 11.117 | 14.625 | 14.75 | 19 | 1.967 | 2.25 | 2600 | 700 | 2400 | 216 | 151 | 0 | 0 | 0 | 0 | 400 | 455 | 1665 | 1298.3 | 0.068 | 0.104 | 0.001 | 0.0059 | 0.0308 | 0.398 | 0.189 | 0.0348 | 0.112 | 0.0116 | 0.0088 | 0.0224 | 0.0651 | 0.193 | 2402/09R4 | 141.9 | 57.9 | 53.3 | 30.7 | 0 | 0 | 0 | 21.8 | 0 | 0 | 0 | 0 | 27.4 | 0 | 0 | 40 | 36.2 | 0 | 0 | 0 | 0 | 0 | 0 | 16.5 | 0 | 0 | 0 | 0 | 1666 | 1659 | 1701 | 1665 | 984.2 | 763.5 | 1731.6 | 1298.3 | 213.66 | 198.81 | 236.13 | 234.54
2024-02-13 | 7 | Février | 2024-02-13 13:22 | 2024-02-13 14:26 | 40259 | 1 | DD13C | 64.35 | 3 | 61 | 125 | 124.5 | 120.712 | 41.167 | 3366 | 220 | 930 | 3.35 | 37.313 | 52.625 | 67.43 | 76.7 | 0 | 0 | 12.333 | 15.625 | 11.8 | 14.75 | 14.583 | 19.125 | 2.45 | 2.875 | 2600 | 700 | 2400 | 210 | 151 | 0 | 0 | 0 | 0 | 400 | 455 | 1646 | 1265.9 | 0.0463 | 0.0808 | 0.001 | 0.0075 | 0.027 | 0.3 | 0.199 | 0.0317 | 0.0975 | 0.0245 | 0.0073 | 0.0051 | 0.0609 | 0.2 | 2402/09R4 | 142.8 | 58.1 | 49.2 | 35.5 | 0 | 0 | 0 | 22.1 | 0 | 0 | 0 | 0 | 27.4 | 0 | 0 | 40.2 | 36.3 | 0 | 0 | 0 | 0 | 0 | 0 | 0 | 0 | 0 | 0 | 0 | 1628 | 1666 | 1653 | 1646 | 708 | 1402.9 | 1327.6 | 1265.9 | 210.1 | 239.69 | 242.71 | 243.02
2024-02-13 | 7 | Février | 2024-02-13 12:14 | 2024-02-13 13:22 | 40258 | 1 | DD13C | 67.75 | 2 | 64 | 126 | 124.6 | 120.377 | 40.333 | 3294 | 210 | 895 | 3.767 | 33.451 | 51.625 | 66.03 | 76.8 | 0 | 0 | 12.083 | 15.75 | 11.483 | 14.625 | 14.55 | 19 | 2.217 | 2.125 | 2600 | 699 | 2400 | 213 | 150 | 0 | 0 | 0 | 0 | 400 | 425 | 1640 | 1047.9 | 0.0447 | 0.0592 | 0.001 | 0.0063 | 0.0373 | 0.741 | 0.201 | 0.0455 | 0.0781 | 0.011 | 0.0064 | 0.0186 | 0.041 | 0.207 | 2402/09R4 | 142 | 57.6 | 52.5 | 31.9 | 0 | 0 | 0 | 22 | 0 | 0 | 0 | 0 | 27.6 | 0 | 0 | 40 | 36 | 0 | 0 | 0 | 0 | 0 | 0 | 16.4 | 0 | 0 | 0 | 0 | 1672 | 1622 | 1598 | 1640 | 1273.3 | 893.2 | 831.5 | 1047.9 | 229.31 | 230.44 | 238.24 | 232.39
2024-02-13 | 7 | Février | 2024-02-13 10:33 | 2024-02-13 12:14 | 40257 | 1 | DD13C | 100.67 | 4 | 60 | 127 | 119.6 | 121.002 | 44.383 | 3816 | 226 | 1251 | 3.417 | 37.171 | 56 | 73.49 | 75.7 | 0 | 0 | 11.9 | 15.875 | 11.35 | 14.625 | 14.95 | 18.875 | 6.184 | 6.625 | 2600 | 696 | 2400 | 216 | 152 | 0 | 0 | 0 | 0 | 400 | 455 | 1632 | 1183.2 | 0.05 | 0.0644 | 0.001 | 0.0062 | 0.0403 | 0.538 | 0.225 | 0.0305 | 0.0656 | 0.01 | 0.0072 | 0.0139 | 0.0534 | 0.227 | 2402/09R4 | 142.3 | 56 | 49.7 | 36.6 | 0 | 0 | 0 | 21.9 | 0 | 0 | 0 | 0 | 27.5 | 0 | 0 | 40.1 | 36.2 | 0 | 0 | 0 | 0 | 0 | 0 | 0 | 0 | 0 | 0 | 0 | 1578 | 1648 | 1652 | 1632 | 602.5 | 1266.9 | 1365.4 | 1183.2 | 225.43 | 241.99 | 245.31 | 245.67
2024-02-13 | 7 | Février | 2024-02-13 09:34 | 2024-02-13 10:33 | 40256 | 1 | DD13C | 58.97 | 7 | 68 | 126 | 123.9 | 121.075 | 41.417 | 3412 | 216 | 1035 | 3.233 | 38.969 | 52.375 | 67.73 | 75.87 | 0 | 0 | 12.367 | 15.875 | 11.4 | 14.75 | 14.933 | 18.75 | 2.717 | 3 | 2600 | 699 | 2400 | 212 | 150 | 0 | 0 | 0 | 0 | 400 | 440 | 1631 | 1092.4 | 0.0536 | 0.0624 | 0.001 | 0.0054 | 0.032 | 0.518 | 0.2 | 0.0349 | 0.0973 | 0.0082 | 0.0063 | 0.021 | 0.114 | 0.201 | 2402/09R4 | 142.4 | 59.8 | 50.2 | 32.4 | 0 | 0 | 0 | 22.1 | 0 | 0 | 0 | 0 | 27.8 | 0 | 0 | 40.1 | 36.1 | 0 | 0 | 0 | 0 | 0 | 0 | 16.3 | 0 | 0 | 0 | 0 | 1602 | 1600 | 1613 | 1631 | 884.8 | 875.6 | 1010.9 | 1092.4 | 240.63 | 240.95 | 244.44 | 240.34
2024-02-13 | 7 | Février | 2024-02-13 08:35 | 2024-02-13 09:34 | 40255 | 1 | DD13C | 58.97 | 3 | 60 | 126 | 122.6 | 120.9 | 42.167 | 3426 | 219 | 998 | 3.55 | 35.493 | 53.5 | 68.76 | 76.13 | 0 | 0 | 12.317 | 15.75 | 11.367 | 14.625 | 15.217 | 19 | 3.267 | 3.875 | 2600 | 699 | 2400 | 215 | 151 | 0 | 138 | 0 | 0 | 400 | 440 | 1652 | 1089.2 | 0.0696 | 0.0889 | 0.0017 | 0.0079 | 0.0464 | 0.478 | 0.207 | 0.0366 | 0.189 | 0.0187 | 0.0072 | 0.0103 | 0.0797 | 0.21 | 2402/09R4 | 142.5 | 60 | 52.4 | 30.1 | 0 | 0 | 0 | 21.9 | 0 | 0 | 0 | 0 | 27.5 | 0 | 0 | 40.2 | 36.2 | 0 | 0 | 0 | 0 | 0 | 0 | 0 | 0 | 0 | 0 | 0 | 1627 | 1617 | 1640 | 1652 | 955.4 | 635.8 | 963.2 | 1089.2 | 232.67 | 208.17 | 226.2 | 228.71
2024-02-13 | 7 | Février | 2024-02-13 07:31 | 2024-02-13 08:35 | 40254 | 1 | S235JR | 64.23 | 2 | 62 | 126 | 125.3 | 122.86 | 42.133 | 3216 | 222 | 1099 | 4.25 | 29.647 | 53.25 | 68.3 | 75.83 | 0 | 0 | 12.9 | 15.875 | 11.567 | 14.75 | 14.7 | 19 | 2.967 | 3.625 | 2600 | 700 | 2400 | 218 | 151 | 603 | 0 | 0 | 0 | 400 | 328 | 1604 | 738.7 | 0.0717 | 0.0663 | 0.001 | 0.0045 | 0.0294 | 0.5 | 0.2 | 0.0552 | 0.127 | 0.0063 | 0.0057 | 0.0165 | 0.0462 | 0.207 | 2402/09R4 | 142.6 | 56.2 | 50.5 | 35.9 | 0 | 0 | 0 | 22.2 | 0 | 0 | 0 | 0 | 27.3 | 0 | 0 | 40.2 | 36.1 | 0 | 0 | 0 | 0 | 0 | 0 | 16.8 | 0 | 0 | 0 | 0 | 1571 | 1608 | 1605 | 1604 | 504 | 707.1 | 743.6 | 738.7 | 216.1 | 220.88 | 226.21 | 226.27
2024-02-13 | 7 | Février | 2024-02-13 06:29 | 2024-02-13 07:31 | 40253 | 1 | S235JR | 62.1 | 4 | 61 | 125 | 121.2 | 115.083 | 39.85 | 3078 | 209 | 1087 | 3.883 | 32.189 | 51.125 | 65.66 | 76.98 | 0 | 0 | 12.333 | 15.75 | 11.517 | 14.625 | 14.733 | 19 | 1.267 | 1.625 | 2600 | 698 | 2400 | 215 | 151 | 602 | 0 | 0 | 0 | 400 | 328 | 1625 | 716.7 | 0.0655 | 0.0909 | 0.001 | 0.0054 | 0.0284 | 0.0498 | 0.191 | 0.0589 | 0.258 | 0.005 | 0.0065 | 0.0211 | 0.0647 | 0.199 | 2402/09R4 | 142.6 | 61.5 | 47.9 | 33.2 | 0 | 0 | 0 | 22 | 0 | 0 | 0 | 0 | 27.8 | 0 | 0 | 40.4 | 36.1 | 0 | 0 | 0 | 0 | 0 | 0 | 0 | 0 | 0 | 0 | 0 | 1597 | 1637 | 1625 |  | 572 | 863.2 | 716.7 |  | 211.27 | 219.78 | 212.63
2024-02-13 | 7 | Février | 2024-02-13 05:30 | 2024-02-13 06:29 | 40252 | 1 | S235JR | 59.55 | 7 | 66 | 124 | 122.7 | 114.964 | 41.967 | 3390 | 219 | 929 | 3.983 | 31.13 | 53.875 | 68.74 | 77.02 | 0 | 0 | 11.783 | 15.25 | 11.017 | 14.375 | 15.033 | 19.125 | 4.133 | 5 | 2600 | 699 | 2400 | 215 | 151 | 602 | 0 | 0 | 0 | 400 | 358 | 1639 | 832.1 | 0.0659 | 0.0981 | 0.001 | 0.0052 | 0.0359 | 0.409 | 0.215 | 0.0976 | 0.523 | 0.0061 | 0.0077 | 0.0239 | 0.0806 | 0.212 | 2402/09R4 | 143 | 55.8 | 50.5 | 36.7 | 0 | 0 | 0 | 22.3 | 0 | 0 | 0 | 0 | 27.7 | 0 | 0 | 40.2 | 36.4 | 0 | 0 | 0 | 0 | 0 | 0 | 16.4 | 0 | 0 | 0 | 0 | 1577 | 1610 | 1639 |  | 619.3 | 604.1 | 832.1 |  | 227.99 | 208.22 | 215.99
2024-02-12 | 7 | Février | 2024-02-13 04:32 | 2024-02-13 05:30 | 40251 | 1 | S235JR | 57.22 | 3 | 61 | 128 | 128.2 | 134.249 | 41.2 | 3357 | 216 | 1083 | 4.283 | 29.883 | 52.5 | 67.89 | 76.46 | 0 | 0 | 11.833 | 15.25 | 10.25 | 13.375 | 14.7 | 18.75 | 4.417 | 5.125 | 2600 | 1392 | 2400 | 418 | 304 | 613 | 0 | 0 | 0 | 400 | 370 | 1635 | 839.2 | 0.105 | 0.0898 | 0.0043 | 0.0052 | 0.0346 | 0.289 | 0.203 | 0.0807 | 0.261 | 0.005 | 0.0077 | 0.0256 | 0.0643 | 0.209 | 2402/09R4 | 142.8 | 55.9 | 49.3 | 37.6 | 0 | 0 | 0 | 22.8 | 0 | 0 | 0 | 0 | 28.8 | 0 | 0 | 40.5 | 34.4 | 0 | 0 | 0 | 0 | 0 | 0 | 0 | 0 | 0 | 0 | 0 | 1599 | 1608 | 1605 | 1635 | 522.8 | 608.7 | 660.7 | 839.2 | 203.57 | 209.86 | 217.52 | 218.79
2024-02-12 | 7 | Février | 2024-02-13 03:35 | 2024-02-13 04:32 | 40250 | 1 | S235JR | 57.57 | 2 | 61 | 123 | 121.5 | 114.95 | 41.75 | 3413 | 216 | 1137 | 4.233 | 29.055 | 53.75 | 69.53 | 77.25 | 0 | 0 | 11.433 | 15.375 | 10.783 | 13.75 | 13.233 | 17.25 | 6.3 | 7.125 | 2600 | 1404 | 2400 | 420 | 304 | 629 | 0 | 0 | 0 | 400 | 350 | 1626 | 831.5 | 0.108 | 0.0889 | 0.0127 | 0.0058 | 0.0354 | 0.443 | 0.209 | 0.0735 | 0.274 | 0.0074 | 0.0063 | 0.0216 | 0.0891 | 0.206 | 2402/09R4 | 142.6 | 55.6 | 50.4 | 36.6 | 0 | 0 | 0 | 22.1 | 0 | 0 | 0 | 0 | 28.6 | 0 | 0 | 39.8 | 35.8 | 0 | 0 | 0 | 0 | 0 | 0 | 16.3 | 0 | 0 | 0 | 0 | 1548 | 1591 | 1608 | 1626 | 238.1 | 643.8 | 765.7 | 831.5 | 173.42 | 223.23 | 226.73 | 223.01
2024-02-12 | 7 | Février | 2024-02-13 02:33 | 2024-02-13 03:35 | 40249 | 1 | S235JR | 61.73 | 4 | 60 | 123 | 117.3 | 114.723 | 42.867 | 3500 | 216 | 1083 | 7.817 | 15.736 | 54.125 | 69.94 | 75.76 | 0 | 0 | 12.033 | 15.5 | 10.317 | 13.5 | 14.3 | 18 | 6.217 | 7.125 | 2600 | 698 | 2400 | 213 | 151 | 610 | 0 | 0 | 0 | 400 | 370 | 1629 | 927.5 | 0.0663 | 0.153 | 0.0038 | 0.0067 | 0.0294 | 0.731 | 0.196 | 0.0516 | 0.221 | 0.0038 | 0.006 | 0.0183 | 0.0572 | 0.202 | 2402/09R4 | 142.2 | 58.5 | 49.1 | 34.6 | 0 | 0 | 0 | 21.7 | 0 | 0 | 0 | 0 | 27.6 | 0 | 0 | 40.2 | 36.3 | 0 | 0 | 0 | 0 | 0 | 0 | 0 | 0 | 0 | 0 | 0 | 1581 | 1601 | 1642 | 1629 | 476.5 | 658 | 929.7 | 927.5 | 206.53 | 219.39 | 222.51 | 229.4
2024-02-12 | 7 | Février | 2024-02-13 01:32 | 2024-02-13 02:33 | 40248 | 1 | S235JR | 61.37 | 7 | 63 | 121 | 125.3 | 114.579 | 42.3 | 3499 | 219 | 1076 | 6.267 | 19.309 | 54.25 | 70.05 | 76.95 | 0 | 0 | 12.55 | 16.25 | 10.717 | 13.75 | 12.9 | 16.625 | 6.133 | 7.625 | 2600 | 1396 | 2400 | 422 | 302 | 608 | 0 | 0 | 0 | 400 | 385 | 1643 | 956.8 | 0.0856 | 0.1 | 0.0036 | 0.0046 | 0.0252 | 0.193 | 0.179 | 0.0566 | 0.169 | 0.0074 | 0.005 | 0.0188 | 0.0836 | 0.196 | 2402/09R4 | 142.2 | 55.4 | 51.3 | 35.5 | 0 | 0 | 0 | 21.7 | 0 | 0 | 0 | 0 | 28.1 | 0 | 0 | 40.2 | 35.3 | 0 | 0 | 0 | 0 | 0 | 0 | 16.9 | 0 | 0 | 0 | 0 | 1561 | 1588 | 1600 | 1643 | 562.7 | 666.8 | 776 | 956.8 | 229.65 | 227.44 | 232.07 | 224.08
2024-02-12 | 7 | Février | 2024-02-13 00:13 | 2024-02-13 01:32 | 40247 | 1 | S235JR | 78.78 | 3 | 59 | 121 | 119 | 133.715 | 37.367 | 2786 | 165 | 775 | 7.267 | 16.651 | 49 | 61.2 | 78.68 | 0 | 0 | 11.617 | 15.5 | 10.8 | 13.875 | 12.733 | 17 | 2.217 | 2.625 | 2600 | 1398 | 2400 | 422 | 304 | 618 | 0 | 0 | 0 | 400 | 350 | 1620 | 840 | 0.0593 | 0.112 | 0.0063 | 0.0045 | 0.0264 | 0.597 | 0.196 | 0.0801 | 0.354 | 0.004 | 0.0048 | 0.02 | 0.0802 | 0.192 | 2402/09R4 | 142.3 | 57.5 | 49.2 | 35.6 | 0 | 0 | 0 | 22.4 | 0 | 0 | 0 | 0 | 28.4 | 0 | 0 | 40.3 | 34.5 | 0 | 0 | 0 | 0 | 0 | 0 | 0 | 0 | 0 | 0 | 0 | 1615 | 1639 | 1634 | 1620 | 679.7 | 739.9 | 854.7 | 840 | 214.17 | 207.36 | 220.68 | 227.02
2024-02-12 | 7 | Février | 2024-02-12 18:09 | 2024-02-13 00:13 | 40246 | 1 | S235JR | 72.88667 | 2 | 63 | 119 | 119.6 | 95.364 | 44.1 | 3580 | 208 | 1348 | 7.633 | 15.59 | 55.875 | 72.99 | 76.02 | 0 | 0 | 12.766 | 16 | 10.983 | 14.25 | 14.533 | 18.75 | 5.817 | 6.625 | 2600 | 699 | 2400 | 209 | 151 | 601 | 0 | 0 | 0 | 400 | 350 | 1616 | 836.5 | [7 empty] | 0.0683 | 0.423 | 0.0076 | 0.0055 | 0.0174 | 0.0547 | 0.184 | 2402/09R4 | 142.4 | 57.7 | 48 | 36.7 | 0 | 0 | 0 | 22.4 | 0 | 0 | 0 | 0 | 27.2 | 0 | 0 | 40.4 | 35.8 | 0 | 0 | 0 | 0 | 0 | 0 | 16.6 | 0 | 0 | 0 | 0 | 1652 | 1581 | 1602 | 1616 | 192.8 | 668.9 | 731.1 | 836.5 | 101.51 | 231.48 | 226.6 | 228.88
2024-02-12 | 7 | Février | 2024-02-12 17:00 | 2024-02-12 18:09 | 40245 | 1 | S355T | 68.97 | 3 | 62 | 133 | 132.7 | 134.781 | 41.733 | 3509 | 206 | 1470 | 2.367 | 56.197 | 54.125 | 71.52 | 77.82 | 0 | 0 | 11.567 | 15.625 | 10.6 | 14.5 | 13.634 | 18.125 | 5.933 | 5.75 | 2600 | 698 | 2400 | 212 | 302 | 2014 | 0 | 0 | 0 | 400 | 350 | 1630 | 833.7 | 0.0716 | 0.149 | 0.001 | 0.0053 | 0.0272 | 0.424 | 0.202 | 0.101 | 0.674 | 0.0056 | 0.0076 | 0.0165 | 0.0384 | 0.198 | 2402/09R5 | 129.5 | 56.3 | 48.2 | 25 | 0 | 0 | 0 | 21.1 | 0 | 0 | 0 | 0 | 24.8 | 0 | 0 | 35.3 | 32.1 | 0 | 0 | 0 | 0 | 0 | 0 | 0 | 0 | 0 | 0 | 0 | 1620 | 1638 | 1600 | 1630 | 566.5 | 789.9 | 713.7 | 833.7 | 198.06 | 212.71 | 225.91 | 221.03
2024-02-12 | 7 | Février | 2024-02-12 15:40 | 2024-02-12 17:00 | 40244 | 1 | S355T | 80.47 | 2 | 62 | 127 | 131.4 | 116.607 | 41.217 | 3244 | 218 | 1262 | 2.283 | 55.62 | 52.875 | 68.67 | 76.97 | 0 | 0 | 11.633 | 15.75 | 11.117 | 14.5 | 14.934 | 19.125 | 3.533 | 3.25 | 2600 | 697 | 2400 | 214 | 151 | 1012 | 0 | 0 | 0 | 400 | 355 | 1621 | 856.1 | 0.0526 | 0.0525 | 0.001 | 0.0042 | 0.0262 | 0.469 | 0.185 | 0.103 | 0.597 | 0.005 | 0.0069 | 0.0152 | 0.0437 | 0.194 | 2402/09R5 | 142.4 | 57.7 | 48 | 36.7 | 0 | 0 | 0 | 22.4 | 0 | 0 | 0 | 0 | 27.2 | 0 | 0 | 40.4 | 35.8 | 0 | 0 | 0 | 0 | 0 | 0 | 16.6 | 0 | 0 | 0 | 0 | 1587 | 1562 | 1601 | 1621 | 710.3 | 571.8 | 753.7 | 856.1 | 232.64 | 230.29 | 229.38 | 227.87
2024-02-12 | 7 | Février | 2024-02-12 13:36 | 2024-02-12 15:40 | 40243 | 1 | S355T | 124.4 | 5 | 58 | 126 | 126.6 | 116.613 | 78.9 | 4795 | 250 | 2114 | 2.417 | 52.138 | 63.5 | 87.57 | 48.29 | 0 | 0 | 11.933 | 15.75 | 11.033 | 14.5 | 14.8 | 19.25 | 41.133 | 13.875 | 2600 | 2090 | 2400 | 636 | 151 | 934 | 0 | 0 | 0 | 400 | 450 | 1665 | 1442.9 | 0.0466 | 0.182 | 0.001 | 0.0067 | 0.0269 | 0.554 | 0.195 | 0.027 | 0.0979 | 0.0065 | 0.0077 | 0.0163 | 0.121 | 0.196 | 2402/09R4 | 142.7 | 55.5 | 49.8 | 37.4 | 0 | 0 | 0 | 22.3 | 0 | 0 | 0 | 0 | 28.1 | 0 | 0 | 40.4 | 35.8 | 0 | 0 | 0 | 0 | 0 | 0 | 0 | 0 | 0 | 0 | 0 | 1614 | 1700 | 1661 | 1665 | 894.1 | 1865.7 | 1417.2 | 1442.9 | 234.87 | 242.15 | 243.15 | 242.3
2024-02-12 | 7 | Février | 2024-02-12 12:41 | 2024-02-12 13:36 | 40242 | 1 | S355T | 54.65 | 4 | 61 | 126 | 125.8 | 139.844 | 39.95 | 3195 | 213 | 1149 | 2.3 | 54.783 | 51.5 | 66.66 | 77.35 | 0 | 0 | 12.167 | 15.75 | 10.967 | 14.5 | 14.816 | 19.375 | 2 | 1.875 | 2600 | 695 | 2400 | 211 | 152 | 318 | 0 | 0 | 0 | 400 | 318 | 1651 | 727 | 0.0713 | 0.155 | 0.001 | 0.005 | 0.0302 | 0.533 | 0.177 | 0.133 | 0.882 | 0.0049 | 0.0073 | 0.0189 | 0.0877 | 0.18 | 2402/09R4 | 142.8 | 56.6 | 50 | 36.2 | 0 | 0 | 0 | 22.4 | 0 | 0 | 0 | 0 | 27.8 | 0 | 0 | 39.8 | 36.3 | 0 | 0 | 0 | 0 | 0 | 0 | 16.5 | 0 | 0 | 0 | 0 | 1674 | 1652 | 1651 |  | 1028.2 | 775.6 | 727 |  | 212.53 | 203.77 | 199.56
2024-02-12 | 7 | Février | 2024-02-12 11:42 | 2024-02-12 12:41 | 40241 | 1 | S355T | 59.15 | 3 | 61 | 128 | 127.5 | 116.756 | 41.583 | 3699 | 216 | 1147 | 2.767 | 46.265 | 54.125 | 70.8 | 78.1 | 0 | 0 | 11.633 | 15.625 | 10.833 | 14.375 | 14.9 | 19.125 | 4.217 | 4.75 | 2600 | 1400 | 2400 | 424 | 151 | 934 | 0 | 0 | 0 | 400 | 355 | 1631 | 849.7 | 0.0913 | 0.308 | 0.001 | 0.0059 | 0.0239 | 0.5 | 0.198 | 0.12 | 0.914 | 0.0075 | 0.0112 | 0.0136 | 0.0954 | 0.202 | 2402/09R4 | 142.4 | 54.4 | 49.6 | 38.4 | 0 | 0 | 0 | 22.4 | 0 | 0 | 0 | 0 | 28.3 | 0 | 0 | 40.3 | 35.6 | 0 | 0 | 0 | 0 | 0 | 0 | 0 | 0 | 0 | 0 | 0 | 1662 | 1634 | 1628 | 1631 | 207.7 | 428.4 | 473.2 | 849.7 | 101.57 | 169.92 | 180.49 | 221.88
2024-02-12 | 7 | Février | 2024-02-12 10:41 | 2024-02-12 11:42 | 40240 | 1 | S235JR | 60.48 | 2 | 62 | 128 | 129.3 | 127.616 | 43.033 | 3505 | 216 | 1468 | 2.75 | 46.545 | 55 | 72.41 | 76.69 | 0 | 0 | 12.317 | 15.875 | 10.5 | 14.375 | 15.434 | 19.25 | 4.783 | 5.375 | 2600 | 700 | 2400 | 210 | 152 | 941 | 0 | 0 | 0 | 400 | 310 | 1622 | 712.5 | 0.0824 | 0.0857 | 0.001 | 0.005 | 0.0287 | 0.512 | 0.199 | 0.134 | 0.687 | 0.0127 | 0.009 | 0.0181 | 0.115 | 0.211 | 2402/09R4 | 142.6 | 57 | 50.2 | 35.4 | 0 | 0 | 0 | 22.2 | 0 | 0 | 0 | 0 | 27.9 | 0 | 0 | 40.5 | 35.8 | 0 | 0 | 0 | 0 | 0 | 0 | 16.2 | 0 | 0 | 0 | 0 | 1547 | 1593 | 1645 | 1622 | 449.1 | 579 | 855.9 | 712.5 | 220.68 | 214.34 | 214.81 | 213.83
2024-02-12 | 7 | Février | 2024-02-12 09:39 | 2024-02-12 10:41 | 40239 | 1 | S235JR | 62.63 | 5 | 59 | 126 | 126.8 | 122.15 | 41.033 | 3366 | 220 | 1232 | 2.933 | 42.955 | 52.375 | 68.42 | 76.58 | 0 | 0 | 12.167 | 16.125 | 11.567 | 14.25 | 14.317 | 18.125 | 2.983 | 3.75 | 2600 | 1396 | 2400 | 418 | 151 | 935 | 0 | 0 | 0 | 400 | 355 | 1626 | 844.2 | 0.0738 | 0.0704 | 0.001 | 0.0044 | 0.0261 | 0.715 | 0.189 | 0.107 | 0.607 | 0.0125 | 0.0081 | 0.0179 | 0.135 | 0.202 | 2402/09R4 | 143.2 | 59.1 | 49.2 | 34.9 | 0 | 0 | 0 | 22.3 | 0 | 0 | 0 | 0 | 28.5 | 0 | 0 | 40.5 | 36.1 | 0 | 0 | 0 | 0 | 0 | 0 | 0 | 0 | 0 | 0 | 0 | 1553 | 1602 | 1639 | 1626 | 428.8 | 649.7 | 826.4 | 844.2 | 214 | 217.92 | 215.49 | 224.12
2024-02-12 | 7 | Février | 2024-02-12 08:33 | 2024-02-12 09:39 | 40238 | 1 | S235JR | 66.02 | 4 | 61 | 128 | 128.6 | 122.132 | 42.783 | 3432 | 218 | 1454 | 3.4 | 37.647 | 53.25 | 70.39 | 74.68 | 0 | 0 | 13.183 | 16.375 | 10.6 | 14 | 13.5 | 16.75 | 5.5 | 6.125 | 2600 | 698 | 2400 | 213 | 151 | 936 | 0 | 0 | 0 | 400 | 363 | 1641 | 867.9 | 0.0638 | 0.0711 | 0.001 | 0.0073 | 0.0364 | 0.595 | 0.189 | 0.127 | 0.611 | 0.0122 | 0.0083 | 0.0168 | 0.118 | 0.2 | 2402/09R4 | 142.1 | 56 | 50.6 | 35.5 | 0 | 0 | 0 | 22.3 | 0 | 0 | 0 | 0 | 28.5 | 0 | 0 | 40.2 | 35.7 | 0 | 0 | 0 | 0 | 0 | 0 | 15.4 | 0 | 0 | 0 | 0 | 1536 | 1601 | 1642 | 1641 | 344.1 | 674.4 | 910.6 | 867.9 | 207.06 | 221.2 | 220.99 | 218
2024-02-12 | 7 | Février | 2024-02-12 07:22 | 2024-02-12 08:33 | 40237 | 1 | S235JR | 70.97 | 3 | 61 | 125 | 125.9 | 122.229 | 42.867 | 3501 | 212 | 1007 | 3.9 | 32.051 | 54.625 | 70.11 | 76.46 | 0 | 0 | 12.167 | 15.875 | 11.217 | 14.625 | 14.734 | 19.25 | 4.75 | 4.875 | 2600 | 698 | 2400 | 213 | 151 | 934 | 0 | 0 | 0 | 400 | 348 | 1615 | 817.4 | 0.0633 | 0.0665 | 0.001 | 0.0049 | 0.0329 | 0.481 | 0.207 | 0.111 | 0.629 | 0.0138 | 0.0076 | 0.0107 | 0.069 | 0.207 | 2402/09R4 | 142.5 | 60.6 | 50.9 | 31 | 0 | 0 | 0 | 22.3 | 0 | 0 | 0 | 0 | 27.8 | 0 | 0 | 40.1 | 36 | 0 | 0 | 0 | 0 | 0 | 0 | 0 | 0 | 0 | 0 | 0 | 1630 | 1635 | 1624 | 1615 | 29.7 | 949 | 913.8 | 817.4 | -24.05 | 227.83 | 231.03 | 227.73
2024-02-12 | 7 | Février | 2024-02-12 06:20 | 2024-02-12 07:22 | 40236 | 1 | S235JR | 62.12 | 2 | 63 | 127 | 129.1 | 122.22 | 44.85 | 3711 | 221 | 1387 | 2.35 | 54.043 | 57.125 | 74.84 | 76.42 | 0 | 0 | 12.484 | 16 | 11.15 | 14.875 | 13.95 | 18.125 | 7.266 | 7.875 | 2600 | 702 | 2400 | 215 | 151 | 940 | 0 | 0 | 0 | 400 | 348 | 1635 | 831.1 | 0.0567 | 0.0638 | 0.001 | 0.0049 | 0.0328 | 0.149 | 0.216 | 0.102 | 0.649 | 0.0087 | 0.0079 | 0.016 | 0.0841 | 0.22 | 2402/09R4 | 142.3 | 55.8 | 49.9 | 36.6 | 0 | 0 | 0 | 22.4 | 0 | 0 | 0 | 0 | 27.2 | 0 | 0 | 40.2 | 36 | 0 | 0 | 0 | 0 | 0 | 0 | 16.5 | 0 | 0 | 0 | 0 | 1654 | 1604 | 1650 | 1635 | 195.7 | 733.7 | 982.4 | 831.1 | 101.53 | 225.77 | 222.22 | 218.08
2024-02-12 | 7 | Février | 2024-02-12 05:17 | 2024-02-12 06:20 | 40235 | 1 | S235JR | 62.82 | 5 | 59 | 126 | 126 | 122.138 | 40.483 | 3345 | 214 | 1389 | 2.183 | 57.71 | 51.375 | 67.97 | 76.14 | 0 | 0 | 12.467 | 15.625 | 10.617 | 13.625 | 14.95 | 19.25 | 2.45 | 2.875 | 2600 | 698 | 2400 | 213 | 152 | 936 | 0 | 0 | 0 | 400 | 355 | 1624 | 869.5 | 0.0714 | 0.0664 | 0.0032 | 0.0046 | 0.0286 | 0.461 | 0.205 | 0.0989 | 0.571 | 0.0105 | 0.0078 | 0.0159 | 0.0683 | 0.209 | 2402/09R4 | 142.6 | 59.6 | 50.4 | 32.6 | 0 | 0 | 0 | 22.3 | 0 | 0 | 0 | 0 | 27.7 | 0 | 0 | 39.8 | 35.9 | 0 | 0 | 0 | 0 | 0 | 0 | 0 | 0 | 0 | 0 | 0 | 1566 | 1636 | 1644 | 1624 | 584.7 | 900.1 | 1053.8 | 869.5 | 229.75 | 223.4 | 230.63 | 227.38
2024-02-11 | 6 | Février | 2024-02-12 03:49 | 2024-02-12 05:17 | 40234 | 1 | S235JR | 87.58 | 4 | 61 | 124 | 122.2 | 122.2 | 43.717 | 3639 | 218 | 1103 | 2.617 | 47.389 | 55.125 | 71.45 | 75.66 | 0 | 0 | 12.716 | 16.75 | 10.533 | 13.875 | 14.717 | 18.625 | 5.75 | 5.75 | 2600 | 1394 | 2400 | 424 | 150 | 942 | 0 | 0 | 0 | 400 | 350 | 1617 | 821.4 | 0.0612 | 0.0593 | 0.001 | 0.0052 | 0.0303 | 0.494 | 0.201 | 0.125 | 0.599 | 0.0034 | 0.0084 | 0.0246 | 0.0417 | 0.223 | 2402/09R4 | 143 | 55.8 | 50.6 | 36.6 | 0 | 0 | 0 | 22.4 | 0 | 0 | 0 | 0 | 27.6 | 0 | 0 | 40.3 | 36.2 | 0 | 0 | 0 | 0 | 0 | 0 | 16.5 | 0 | 0 | 0 | 0 | 1578 | 1648 | 1631 | 1617 | 549 | 1045 | 937.2 | 821.4 | 218.58 | 227.84 | 229.08 | 227
2024-02-11 | 6 | Février | 2024-02-12 02:50 | 2024-02-12 03:49 | 40233 | 1 | S235JR | 59.15 | 3 | 63 | 123 | 123.5 | 122.307 | 42 | 3549 | 218 | 1021 | 2.867 | 42.907 | 52.875 | 68.59 | 75.54 | 0 | 0 | 11.65 | 15.375 | 10.417 | 13.75 | 15.2 | 19.25 | 4.733 | 4.5 | 2600 | 1400 | 2400 | 432 | 150 | 951 | 0 | 0 | 0 | 400 | 355 | 1639 | 811.7 | 0.0975 | 0.0787 | 0.001 | 0.0044 | 0.0291 | 0.846 | 0.218 | 0.132 | 0.625 | 0.0052 | 0.0077 | 0.0168 | 0.0561 | 0.228 | 2402/09R4 | 143.2 | 54.6 | 51.8 | 36.8 | 0 | 0 | 0 | 22.1 | 0 | 0 | 0 | 0 | 27.9 | 0 | 0 | 40 | 36.6 | 0 | 0 | 0 | 0 | 0 | 0 | 0 | 0 | 0 | 0 | 0 | 1564 | 1585 | 1626 | 1639 | 382.9 | 496.6 | 729.3 | 811.7 | 199.69 | 207.4 | 213.37 | 214.17
2024-02-11 | 6 | Février | 2024-02-12 01:53 | 2024-02-12 02:50 | 40232 | 1 | S235JR | 56.97 | 2 | 63 | 131 | 131.9 | 122.186 | 41.483 | 3473 | 205 | 1336 | 3.283 | 39.898 | 53.375 | 70.1 | 77.2 | 0 | 0 | 11.6 | 15.25 | 10.217 | 14 | 14.617 | 18.5 | 5.05 | 5.25 | 2600 | 699 | 2400 | 206 | 152 | 948 | 0 | 0 | 0 | 400 | 350 | 1635 | 729.9 | 0.0928 | 0.0888 | 0.0011 | 0.0045 | 0.0359 | 0.459 | 0.195 | 0.117 | 0.558 | 0.0046 | 0.0072 | 0.0241 | 0.0476 | 0.207 | 2402/09R4 | 142.8 | 56 | 50.5 | 36.3 | 0 | 0 | 0 | 22.4 | 0 | 0 | 0 | 0 | 27.8 | 0 | 0 | 39.3 | 36.5 | 0 | 0 | 0 | 0 | 0 | 0 | 16.8 | 0 | 0 | 0 | 0 | 1571 | 1599 | 1605 | 1635 | 385.8 | 649.4 | 373.7 | 729.9 | 196.44 | 219.51 | 175.62 | 208.54
2024-02-11 | 6 | Février | 2024-02-12 00:58 | 2024-02-12 01:53 | 40231 | 1 | S235JR | 54.77 | 5 | 58 | 127 | 125.2 | 122.248 | 39.517 | 3319 | 209 | 904 | 3.167 | 40.105 | 51.5 | 66.01 | 78.19 | 0 | 0 | 11.35 | 15.25 | 10.883 | 14 | 14.7 | 19.25 | 2.583 | 3 | 2600 | 699 | 2400 | 212 | 151 | 968 | 0 | 0 | 0 | 400 | 348 | 1626 | 876.2 | 0.09 | 0.0687 | 0.001 | 0.0051 | 0.0262 | 0.401 | 0.2 | 0.12 | 0.623 | 0.0065 | 0.009 | 0.0194 | 0.0455 | 0.22 | 2402/09R4 | 144.6 | 60.8 | 50.7 | 33.1 | 0 | 0 | 0 | 22.4 | 0 | 0 | 0 | 0 | 30.5 | 0 | 0 | 40.5 | 34.9 | 0 | 0 | 0 | 0 | 0 | 0 | 0 | 0 | 0 | 0 | 0 | 1661 | 1692 | 1644 | 1626 | 946 | 1332.9 | 965.8 | 876.2 | 213.47 | 221.81 | 224.22 | 226.85
2024-02-11 | 6 | Février | 2024-02-12 00:01 | 2024-02-12 00:58 | 40230 | 1 | S235JR | 57.47 | 4 | 60 | 123 | 123.8 | 122.462 | 40.367 | 3358 | 210 | 1054 | 3.533 | 34.811 | 52.875 | 68.12 | 78.59 | 0 | 0 | 11.433 | 15.5 | 10.9 | 14.125 | 3.283 | 3.5 | 14.75 | 19.75 | 2600 | 696 | 2400 | 214 | 151 | 951 | 0 | 0 | 0 | 400 | 295 | 1623 | 663.9 | 0.142 | 0.102 | 0.013 | 0.0045 | 0.0317 | 0.518 | 0.203 | 0.132 | 0.628 | 0.0056 | 0.0071 | 0.0227 | 0.0722 | 0.225 | 2402/09R4 | 142.6 | 55.2 | 51.6 | 35.8 | 0 | 0 | 0 | 22.2 | 0 | 0 | 0 | 0 | 26.9 | 0 | 0 | 39.7 | 36.3 | 0 | 0 | 0 | 0 | 0 | 0 | 17.5 | 0 | 0 | 0 | 0 | 1645 | 1568 | 1661 | 1623 | 182.3 | 473.8 | 1016.9 | 663.9 | 101.18 | 213.19 | 218.78 | 208.09
2024-02-11 | 6 | Février | 2024-02-11 23:03 | 2024-02-12 00:01 | 40229 | 1 | S235JR | 57.93 | 3 | 61 | 123 | 121 | 122.309 | 40.2 | 3434 | 216 | 835 | 3.65 | 33.699 | 52 | 66.6 | 77.61 | 0 | 0 | 11.55 | 15.125 | 10.883 | 14.125 | 14.267 | 18 | 3.5 | 4.75 | 2600 | 699 | 2400 | 214 | 152 | 937 | 0 | 0 | 0 | 400 | 355 | 1633 | 844.4 | 0.113 | 0.0809 | 0.0037 | 0.0052 | 0.0379 | 0.467 | 0.219 | 0.113 | 0.466 | 0.0063 | 0.0071 | 0.0279 | 0.0703 | 0.23 | 2402/09R4 | 142.7 | 60.2 | 51.1 | 31.4 | 0 | 0 | 0 | 21.6 | 0 | 0 | 0 | 0 | 27.8 | 0 | 0 | 39.7 | 37.1 | 0 | 0 | 0 | 0 | 0 | 0 | 0 | 0 | 0 | 0 | 0 | 1590 | 1595 | 1615 | 1633 | 457.9 | 435.1 | 628.4 | 844.4 | 198.71 | 192.24 | 208.4 | 220.33
2024-02-11 | 6 | Février | 2024-02-11 18:05 | 2024-02-11 23:03 | 40228 | 1 | S235JR | 49.23 | 2 | 62 | 121 | 122.1 | 122.317 | 37.767 | 3070 | 170 | 953 | 4.2 | 28.81 | 49.125 | 62.93 | 78.04 | 0 | 0 | 15.784 | 19.875 | 10.133 | 12.875 | 8.683 | 12 | 3.167 | 4.25 | 3000 | 698 | 2400 | 218 | 151 | 942 | 0 | 0 | 0 | 400 | 355 | 1661 | 831.4 | 0.0801 | 0.0855 | 0.0048 | 0.0032 | 0.0617 | 0.608 | 0.226 | 0.0721 | 0.222 | 0.004 | 0.0045 | 0.0507 | 0.0849 | 0.225 | 2402/09R4 | 134 | 79.2 | 54.8 | 0 | 0 | 0 | 0 | 21.1 | 0 | 0 | 0 | 0 | 23.3 | 0 | 0 | 29.5 | 30.8 | 0 | 0 | 0 | 0 | 0 | 0 | 0 | 0 | 0 | 0 | 0 | 1654 | 1611 | 1621 | 1661 | 0 | 619.9 | 649 | 831.4 | 65535 | 209.57 | 207.51 | 203.98
2024-02-11 | 6 | Février | 2024-02-11 16:27 | 2024-02-11 18:05 | 40227 | 1 | S235JR | 95.77 | 5 | 57 | 128 | 129.6 | 129.637 | 46.65 | 4069 | 240 | 1880 | 4.75 | 26.947 | 56.125 | 77.02 | 72.19 | 0 | 0 | 12.35 | 15.75 | 11.983 | 14.625 | 14.317 | 18.375 | 8 | 7.375 | 2600 | 700 | 2400 | 212 | 152 | 941 | 0 | 0 | 0 | 400 | 350 | 1637 | 891.1 | 0.0781 | 0.0697 | 0.0013 | 0.0056 | 0.0322 | 0.445 | 0.194 | 0.117 | 0.557 | 0.0021 | 0.0081 | 0.02 | 0.0166 | 0.206 | 2402/09R4 | 142.8 | 55.3 | 53.2 | 34.3 | 0 | 0 | 0 | 21 | 0 | 0 | 0 | 0 | 44.1 | 0 | 0 | 40.3 | 37.4 | 0 | 0 | 0 | 0 | 0 | 0 | 0 | 0 | 0 | 0 | 0 | 1544 | 1605 | 1633 | 1637 | 434.4 | 765.4 | 810.2 | 891.1 | 219.86 | 228.34 | 217.29 | 222.11
2024-02-11 | 6 | Février | 2024-02-11 14:24 | 2024-02-11 16:27 | 40226 | 1 | S235JR | 122.78 | 4 | 61 | 126 | 123.6 | 96.488 | 43.8 | 3675 | 224 | 1425 | 4.617 | 27.292 | 55.5 | 73.28 | 76.03 | 0 | 0 | 12.7 | 16.75 | 10.583 | 14.125 | 15.417 | 19.125 | 5.1 | 5.375 | 2600 | 698 | 2400 | 211 | 152 | 938 | 0 | 0 | 0 | 400 | 318 | 1647 | 726.2 | 0.0715 | 0.0664 | 0.001 | 0.0045 | 0.0427 | 0.377 | 0.206 | 0.113 | 0.572 | 0.009 | 0.0066 | 0.0238 | 0.104 | 0.214 | 2402/09R4 | 142.5 | 56.2 | 49.3 | 37 | 0 | 0 | 0 | 22.3 | 0 | 0 | 0 | 0 | 26.5 | 0 | 0 | 39.6 | 36.8 | 0 | 0 | 0 | 0 | 0 | 0 | 17.3 | 0 | 0 | 0 | 0 | 1588 | 1709 | 1670 | 1647 | 537.1 | 1027.2 | 864.4 | 726.2 | 211.53 | 193.47 | 201.96 | 201.65
2024-02-11 | 6 | Février | 2024-02-11 13:21 | 2024-02-11 14:24 | 40225 | 1 | S235JR | 62.82 | 3 | 63 | 126 | 129.4 | 144.624 | 43.533 | 3687 | 226 | 1464 | 2.283 | 55.182 | 56.375 | 74.36 | 77.7 | 0 | 0 | 11.8 | 16.125 | 10.9 | 14.25 | 14.483 | 18.25 | 6.35 | 7.5 | 2600 | 696 | 2400 | 211 | 152 | 943 | 0 | 0 | 0 | 400 | 340 | 1629 | 811.3 | 0.0928 | 0.0793 | 0.001 | 0.007 | 0.0392 | 0.589 | 0.207 | 0.129 | 0.658 | 0.0134 | 0.0088 | 0.0181 | 0.0796 | 0.21 | 2402/09R4 | 142.6 | 58.7 | 50.4 | 33.5 | 0 | 0 | 0 | 22.7 | 0 | 0 | 0 | 0 | 28.2 | 0 | 0 | 42.2 | 33.1 | 0 | 0 | 0 | 0 | 0 | 0 | 0 | 0 | 0 | 0 | 0 | 1575 | 1591 | 1629 | 1629 | 411.9 | 633.3 | 996.6 | 811.3 | 199.08 | 222.02 | 234.69 | 219.57
2024-02-11 | 6 | Février | 2024-02-11 12:23 | 2024-02-11 13:21 | 40224 | 1 | S235JR | 58.82 | 2 | 58 | 127 | 129.2 | 120.526 | 42.917 | 3520 | 243 | 1294 | 2.367 | 53.662 | 52.125 | 68.98 | 72.87 | 0 | 0 | 13.233 | 15.75 | 11.8 | 14.625 | 14.433 | 17.875 | 3.45 | 3.875 | 2600 | 702 | 2400 | 216 | 152 | 940 | 0 | 0 | 0 | 400 | 340 | 1660 | 806.8 | 0.0804 | 0.0621 | 0.001 | 0.0045 | 0.0406 | 0.48 | 0.2 | 0.122 | 0.528 | 0.0113 | 0.0071 | 0.0253 | 0.0925 | 0.212 | 2402/09R4 | 141.9 | 58.5 | 50.1 | 33.3 | 0 | 0 | 0 | 22.3 | 0 | 0 | 0 | 0 | 27.4 | 0 | 0 | 40.3 | 35.2 | 0 | 0 | 0 | 0 | 0 | 0 | 16.7 | 0 | 0 | 0 | 0 | 1594 | 1604 | 1616 | 1660 | 548.7 | 537.2 | 603.6 | 806.8 | 209.84 | 202.85 | 204.9 | 202.32
2024-02-11 | 6 | Février | 2024-02-11 11:25 | 2024-02-11 12:23 | 40223 | 1 | SAE1006 | 57.85 | 5 | 58 | 125 | 126 | 107.605 | 42.283 | 3514 | 219 | 1265 | 2.283 | 54.745 | 53.125 | 69.74 | 75.38 | 0 | 0 | 0.083 | 0 | 0 | 0 | 0 | 0 | 3.933 | 3.75 | 2600 | 697 | 2400 | 210 | 151 | 0 | 355 | 0 | 0 | 400 | 410 | 1630 | 1034.1 | 0.0516 | 0.0512 | 0.001 | 0.0046 | 0.0288 | 0.454 | 0.185 | 0.0522 | 0.311 | 0.0122 | 0.0058 | 0.0194 | 0.125 | 0.204 | 2402/09R5 | 142.8 | 58.3 | 49 | 35.5 | 0 | 0 | 0 | 22.2 | 0 | 0 | 0 | 0 | 28.2 | 0 | 0 | 39.7 | 36.5 | 0 | 0 | 0 | 0 | 0 | 0 | 0 | 0 | 0 | 0 | 0 | 1731 | 1663 | 1610 | 1630 | 2588.7 | 1313.8 | 978.8 | 1034.1 | 249.34 | 236.5 | 243.7 | 236.86
2024-02-11 | 6 | Février | 2024-02-11 10:26 | 2024-02-11 11:25 | 40222 | 1 | SAE1006 | 59.13 | 4 | 60 | 127 | 125.5 | 138.466 | 41.567 | 3539 | 217 | 1197 | 2.667 | 47.625 | 53.375 | 69.78 | 77.04 | 0 | 0 | 0.133 | 0.125 | 0 | 0 | 0 | 0 | 4.1 | 4.625 | 2600 | 1396 | 2400 | 420 | 151 | 0 | 360 | 0 | 0 | 400 | 445 | 1643 | 1263.6 | 0.0511 | 0.0522 | 0.001 | 0.0054 | 0.0363 | 0.412 | 0.186 | 0.0357 | 0.31 | 0.0165 | 0.0063 | 0.0168 | 0.0908 | 0.196 | 2402/09R5 | 142.7 | 56.7 | 48.9 | 37.1 | 0 | 0 | 0 | 22.4 | 0 | 0 | 0 | 0 | 27.9 | 0 | 0 | 40.3 | 35.6 | 0 | 0 | 0 | 0 | 0 | 0 | 16.5 | 0 | 0 | 0 | 0 | 1593 | 1649 | 1647 | 1643 | 840.5 | 1268.2 | 1365.7 | 1263.6 | 241.75 | 241.52 | 248.05 | 244.51
2024-02-11 | 6 | Février | 2024-02-11 08:42 | 2024-02-11 10:26 | 40221 | 1 | SAE1006 | 103.82 | 3 | 60 | 123 | 124.3 | 118.777 | 46.417 | 3994 | 244 | 1735 | 2.817 | 43.669 | 56.75 | 76.84 | 73.36 | 0 | 0 | 0.133 | 0.125 | 0 | 0 | 0 | 0 | 7.9 | 8 | 2600 | 1400 | 2400 | 430 | 151 | 0 | 358 | 0 | 0 | 400 | 445 | 1638 | 1140.9 | 0.0759 | 0.0734 | 0.001 | 0.005 | 0.0295 | 0.637 | 0.183 | 0.0564 | 0.336 | 0.0144 | 0.0066 | 0.0145 | 0.0988 | 0.195 | 2402/09R5 | 142.2 | 58.3 | 53.2 | 30.7 | 0 | 0 | 0 | 22.3 | 0 | 0 | 0 | 0 | 27.7 | 0 | 0 | 40.2 | 35.9 | 0 | 0 | 0 | 0 | 0 | 0 | 0 | 0 | 0 | 0 | 0 | 1652 | 1618 | 1619 | 1638 | 194.7 | 904.2 | 995.4 | 1140.9 | 102.23 | 233.52 | 240.04 | 239.73
2024-02-11 | 6 | Février | 2024-02-11 07:41 | 2024-02-11 08:42 | 40220 | 1 | SAE1006 | 60.23 | 2 | 63 | 123 | 124.5 | 118.823 | 42.367 | 3575 | 227 | 1167 | 3.033 | 40.549 | 53.5 | 69.93 | 75.77 | 0 | 0 | 0.017 | 0 | 0 | 0 | 0 | 0 | 4.067 | 4.125 | 2600 | 694 | 2400 | 211 | 151 | 0 | 359 | 0 | 0 | 400 | 445 | 1648 | 187 | 0.0687 | 0.0668 | 0.001 | 0.0071 | 0.0435 | 0.505 | 0.178 | 0.0531 | 0.29 | 0.0104 | 0.0058 | 0.0199 | 0.125 | 0.192 | 2402/09R5 | 142.5 | 56 | 51.9 | 34.6 | 0 | 0 | 0 | 22.2 | 0 | 0 | 0 | 0 | 28.6 | 0 | 0 | 40.1 | 35.9 | 0 | 0 | 0 | 0 | 0 | 0 | 15.7 | 0 | 0 | 0 | 0 | 1643 | 1674 | 1673 | 1648 | 840.1 | 1147.7 | 0 | 187 | 214.52 | 220.6 | 65535 | 101.43
2024-02-11 | 6 | Février | 2024-02-11 06:45 | 2024-02-11 07:41 | 40219 | 1 | SAE1006 | 56.97 | 5 | 58 | 123 | 124.9 | 118.647 | 42.567 | 3641 | 226 | 1187 | 3.3 | 37.273 | 53.375 | 70.08 | 75.23 | 0 | 0 | 0.133 | 0.125 | 0 | 0 | 0 | 0 | 4.283 | 4.5 | 2600 | 699 | 2400 | 209 | 152 | 0 | 359 | 0 | 0 | 400 | 445 | 1669 | 1150.2 | 0.059 | 0.0762 | 0.0038 | 0.0052 | 0.0303 | 0.719 | 0.196 | 0.0398 | 0.332 | 0.0172 | 0.0064 | 0.0142 | 0.104 | 0.203 | 2402/09R4 | 142.2 | 56.2 | 48.2 | 37.8 | 0 | 0 | 0 | 22.4 | 0 | 0 | 0 | 0 | 27.3 | 0 | 0 | 40.6 | 35 | 0 | 0 | 0 | 0 | 0 | 0 | 0 | 0 | 0 | 0 | 0 | 1594 | 1654 | 1649 | 1669 | 639.7 | 967.4 | 933.7 | 1150.2 | 221.13 | 218.91 | 219.02 | 223.48
2024-02-11 | 6 | Février | 2024-02-11 05:46 | 2024-02-11 06:45 | 40218 | 1 | DD13C | 58.43 | 4 | 61 | 122 | 122.2 | 107.307 | 42.133 | 3496 | 225 | 1059 | 3.767 | 32.389 | 53 | 68.74 | 75.48 | 0 | 0 | 12.7 | 15.75 | 11.55 | 14.25 | 14.733 | 18.75 | 3.15 | 3.75 | 2600 | 700 | 2400 | 215 | 152 | 0 | 138 | 0 | 0 | 400 | 430 | 1642 | 1091.6 | 0.0506 | 0.0556 | 0.001 | 0.0042 | 0.0392 | 0.587 | 0.192 | 0.0396 | 0.142 | 0.0081 | 0.0065 | 0.0239 | 0.116 | 0.213 | 2402/09R4 | 142.6 | 58.5 | 51 | 33.1 | 0 | 0 | 0 | 22.8 | 0 | 0 | 0 | 0 | 27.6 | 0 | 0 | 40.2 | 35.5 | 0 | 0 | 0 | 0 | 0 | 0 | 16.5 | 0 | 0 | 0 | 0 | 1564 | 1635 | 1646 | 1642 | 539.8 | 895.5 | 1001.8 | 1091.6 | 224.96 | 223.56 | 225.83 | 234.31
2024-02-10 | 6 | Février | 2024-02-11 04:38 | 2024-02-11 05:46 | 40217 | 1 | DD13C | 68.22 | 3 | 62 | 124 | 127.6 | 135.16 | 41.85 | 3365 | 231 | 1038 | 4.05 | 30.617 | 50.75 | 66.04 | 72.76 | 0 | 0 | 12.95 | 15.75 | 12.667 | 14.75 | 15.15 | 18.875 | 1.083 | 1.375 | 2600 | 708 | 2400 | 216 | 152 | 0 | 131 | 0 | 0 | 400 | 448 | 1632 | 1128.9 | 0.042 | 0.0561 | 0.001 | 0.0061 | 0.0315 | 0.4 | 0.208 | 0.0396 | 0.142 | 0.0081 | 0.0065 | 0.0239 | 0.116 | 0.213 | 2402/09R4 | 142.7 | 58.3 | 53 | 31.4 | 0 | 0 | 0 | 22 | 0 | 0 | 0 | 0 | 27.7 | 0 | 0 | 40.4 | 36.2 | 0 | 0 | 0 | 0 | 0 | 0 | 0 | 0 | 0 | 0 | 0 | 1609 | 1650 | 1632 |  | 901.5 | 1305.2 | 1128.9 |  | 238.19 | 243.09 | 242.21
2024-02-10 | 6 | Février | 2024-02-11 03:33 | 2024-02-11 04:38 | 40216 | 1 | DD13C | 64.88 | 2 | 61 | 125 | 127 | 115.833 | 42.533 | 3644 | 223 | 1164 | 4.867 | 25.685 | 53.875 | 70.48 | 76 | 0 | 0 | 12.45 | 15.75 | 11.367 | 14.625 | 15.1 | 19 | 3.617 | 4.375 | 2600 | 705 | 2400 | 208 | 151 | 0 | 134 | 0 | 0 | 300 | 425 | 1602 | 1056.2 | 0.0586 | 0.0502 | 0.001 | 0.01 | 0.0307 | 0.534 | 0.198 | 0.0375 | 0.108 | 0.0047 | 0.0079 | 0.0274 | 0.029 | 0.199 | 2402/09R4 | 142.8 | 54.4 | 52 | 36.4 | 0 | 0 | 0 | 22 | 0 | 0 | 0 | 0 | 28 | 0 | 0 | 40.3 | 36.3 | 0 | 0 | 0 | 0 | 0 | 0 | 16.2 | 0 | 0 | 0 | 0 | 1605 | 1638 | 1611 | 1602 | 891.4 | 1335.7 | 25.5 | 1056.2 | 239.54 | 251.31 | -25.02 | 253.65
2024-02-10 | 6 | Février | 2024-02-11 02:33 | 2024-02-11 03:33 | 40215 | 1 | DD13C | 60.45 | 5 | 59 | 124 | 127 | 115.902 | 39.5 | 3217 | 215 | 961 | 5.367 | 23.106 | 50.875 | 65.34 | 77.28 | 0 | 0 | 12.517 | 15.75 | 11.117 | 14.625 | 14.767 | 19.125 | 1.1 | 1.25 | 2600 | 704 | 2400 | 212 | 151 | 0 | 135 | 0 | 0 | 300 | 433 | 1617 | 1071.4 | 0.0336 | 0.0504 | 0.001 | 0.005 | 0.0263 | 0.519 | 0.202 | 0.0388 | 0.115 | 0.0056 | 0.0059 | 0.0237 | 0.0732 | 0.208 | 2402/09R4 | 142.3 | 55.7 | 49.6 | 37 | 0 | 0 | 0 | 22 | 0 | 0 | 0 | 0 | 27.9 | 0 | 0 | 40.1 | 36.2 | 0 | 0 | 0 | 0 | 0 | 0 | 0 | 0 | 0 | 0 | 0 | 1632 | 1630 | 1617 |  | 1111.9 | 1164.4 | 1071.4 |  | 241.1 | 245.58 | 246.53
2024-02-10 | 6 | Février | 2024-02-11 01:12 | 2024-02-11 02:33 | 40214 | 1 | DD13C | 80.38 | 4 | 60 | 124 | 123.4 | 135.317 | 43.617 | 3609 | 229 | 1034 | 5.983 | 20.724 | 54 | 69.99 | 74.28 | 0 | 0 | 12.966 | 16 | 12.133 | 14.625 | 14.9 | 19 | 3.616 | 4.125 | 2600 | 697 | 2400 | 209 | 150 | 0 | 133 | 0 | 0 | 300 | 455 | 1611 | 1149.4 | 0.0173 | 0.0469 | 0.001 | 0.005 | 0.0282 | 0.482 | 0.201 | 0.0303 | 0.0956 | 0.0073 | 0.0055 | 0.0211 | 0.0665 | 0.206 | 2402/09R4 | 143 | 53.8 | 52.5 | 36.7 | 0 | 0 | 0 | 23 | 0 | 0 | 0 | 0 | 29.4 | 0 | 0 | 39.7 | 34.4 | 0 | 0 | 0 | 0 | 0 | 0 | 16.5 | 0 | 0 | 0 | 0 | 1606 | 1603 | 1626 | 1611 | 24.9 | 1023.1 | 1296.3 | 1149.4 | -24.08 | 250.76 | 255.64 | 254.97
2024-02-10 | 6 | Février | 2024-02-11 00:04 | 2024-02-11 01:12 | 40213 | 1 | DD13C | 68 | 3 | 61 | 121 | 123.2 | 115.781 | 44.95 | 3511 | 220 | 885 | 6.717 | 18.015 | 54 | 69.05 | 72.08 | 0 | 0 | 13.284 | 16.25 | 13.9 | 15.375 | 14.216 | 18.125 | 3.55 | 4.125 | 2600 | 704 | 2400 | 215 | 151 | 0 | 135 | 0 | 0 | 300 | 448 | 1621 | 1132.4 | 0.0701 | 0.0569 | 0.0121 | 0.0056 | 0.0349 | 0.778 | 0.22 | 0.0354 | 0.0565 | 0.0049 | 0.0056 | 0.0245 | 0.0826 | 0.216 | 2402/09R4 | 142.3 | 56.5 | 52.2 | 33.6 | 0 | 0 | 0 | 21.6 | 0 | 0 | 0 | 0 | 28.1 | 0 | 0 | 40.2 | 36.3 | 0 | 0 | 0 | 0 | 0 | 0 | 0 | 0 | 0 | 0 | 0 | 1571 | 1593 | 1580 | 1621 | 606.8 | 828 | 919.9 | 1132.4 | 229.76 | 240.65 | 255.47 | 248.43
2024-02-10 | 6 | Février | 2024-02-10 17:36 | 2024-02-11 00:04 | 40212 | 1 | DD13C | 62.82 | 2 | 64 | 121 | 124.4 | 115.514 | 42.217 | 3489 | 228 | 867 | 7.85 | 15.414 | 52.75 | 67.69 | 74.97 | 0 | 0 | 0.117 | 0.125 | 0 | 0 | 0 | 0 | 3.067 | 3.75 | 2600 | 705 | 2400 | 212 | 151 | 0 | 132 | 0 | 0 | 800 | 445 | 1628 | 1191.1 | 0.0861 | 0.102 | 0.0077 | 0.0074 | 0.0299 | 0.354 | 0.2 | 0.0396 | 0.124 | 0.0113 | 0.0045 | 0.02 | 0.0987 | 0.197 | 2402/09R4 | 142.4 | 55.1 | 50.1 | 37.2 | 0 | 0 | 0 | 22.1 | 0 | 0 | 0 | 0 | 27.5 | 0 | 0 | 40.1 | 36.1 | 0 | 0 | 0 | 0 | 0 | 0 | 16.6 | 0 | 0 | 0 | 0 | 1645 | 1606 | 1749 | 1628 | 182.5 | 849.3 | 2829 | 1191.1 | 101.26 | 235.44 | 246.08 | 248.33
2024-02-10 | 6 | Février | 2024-02-10 16:40 | 2024-02-10 17:36 | 40211 | 1 | SAE1006 | 56.4 | 5 | 58 | 121 | 120.6 | 99.652 | 40.067 | 3424 | 212 | 671 | 2.167 | 55.846 | 51.5 | 65.38 | 77.12 | 0 | 0 | 0.067 | 0.125 | 0 | 0 | 0 | 0 | 3.683 | 3.75 | 2600 | 702 | 2400 | 216 | 151 | 0 | 353 | 0 | 0 | 200 | 350 | 1647 | 1155 | 0.0646 | 0.0645 | 0.0021 | 0.0038 | 0.0287 | 0.516 | 0.193 | 0.0496 | 0.328 | 0.007 | 0.0071 | 0.0121 | 0.0178 | 0.214 | 2402/09R5 | 142.4 | 55.4 | 48.8 | 38.2 | 0 | 0 | 0 | 21.6 | 0 | 0 | 0 | 0 | 27.4 | 0 | 0 | 39.7 | 37.6 | 0 | 0 | 0 | 0 | 0 | 0 | 0 | 0 | 0 | 0 | 0 | 1584 | 1636 | 1629 | 1647 | 558.7 | 929.2 | 958.8 | 1155 | 216.61 | 225.73 | 231.84 | 235.74
2024-02-10 | 6 | Février | 2024-02-10 15:45 | 2024-02-10 16:40 | 40210 | 1 | SAE1006 | 55.1 | 4 | 61 | 121 | 121.1 | 122.876 | 37.4 | 3357 | 210 | 625 | 2.183 | 55.42 | 48.875 | 62.35 | 78.41 | 0 | 0 | 0.1 | 0.125 | 0 | 0 | 0 | 0 | 2.867 | 3.125 | 2600 | 705 | 2400 | 210 | 151 | 0 | 352 | 0 | 0 | 400 | 400 | 1624 | 1016.1 | 0.0639 | 0.0618 | 0.001 | 0.0038 | 0.0324 | 0.615 | 0.175 | 0.0393 | 0.319 | 0.0307 | 0.005 | 0.0171 | 0.0662 | 0.178 | 2402/09R5 | 126.6 | 55.6 | 49.8 | 21.2 | 0 | 0 | 0 | 21.2 | 0 | 0 | 0 | 0 | 26.2 | 0 | 0 | 35.9 | 26.7 | 0 | 0 | 0 | 0 | 0 | 0 | 16.6 | 0 | 0 | 0 | 0 | 1638 | 1627 | 1622 | 1624 | 686.9 | 935.9 | 1239.9 | 1016.1 | 202.45 | 231.15 | 254.55 | 238.83
2024-02-10 | 6 | Février | 2024-02-10 14:52 | 2024-02-10 15:45 | 40209 | 1 | SAE1006 | 52.33 | 3 | 61 | 122 | 121.8 | 122.941 | 38.267 | 3215 | 201 | 1196 | 2.217 | 55.038 | 49.75 | 65.11 | 78 | 0 | 0 | 0.05 | 0 | 0 | 0 | 0 | 0 | 1.95 | 2 | 2600 | 700 | 2400 | 214 | 151 | 0 | 358 | 0 | 0 | 400 | 378 | 1649 | 937.6 | 0.0586 | 0.0836 | 0.0089 | 0.0034 | 0.0229 | 0.663 | 0.162 | 0.0432 | 0.344 | 0.0115 | 0.0056 | 0.0166 | 0.0853 | 0.165 | 2402/09R5 | 125.6 | 55 | 50.8 | 19.8 | 0 | 0 | 0 | 21.1 | 0 | 0 | 0 | 0 | 25.8 | 0 | 0 | 33.6 | 28.7 | 0 | 0 | 0 | 0 | 0 | 0 | 0 | 0 | 0 | 0 | 0 | 1618 | 1647 | 1659 | 1649 | 731.4 | 818.1 | 948.2 | 937.6 | 217.93 | 210.4 | 214.72 | 219.33
2024-02-10 | 6 | Février | 2024-02-10 13:36 | 2024-02-10 14:52 | 40208 | 1 | S355TA | 76.62 | 2 | 63 | 124 | 128.8 | 125.941 | 45.583 | 3805 | 223 | 1581 | 2.167 | 57.231 | 57.5 | 76.3 | 75.69 | 0 | 0 | 12.683 | 16 | 10.4 | 13.625 | 15.066 | 19 | 7.433 | 8.75 | 2600 | 697 | 2400 | 212 | 151 | 1663 | 0 | 202 | 0 | 600 | 385 | 1651 | 979.3 | 0.0811 | 0.0684 | 0.002 | 0.0031 | 0.0248 | 0.48 | 0.126 | 0.134 | 1.01 | 0.107 | 0.0069 | 0.0133 | 0.0473 | 0.135 | 2402/09R3 | 136.3 | 55.6 | 49.6 | 31.1 | 0 | 0 | 0 | 62.1 | 0 | 0 | 0 | 0 | 16.8 | 0 | 0 | 26.3 | 14.7 | 0 | 0 | 0 | 0 | 0 | 0 | 16.4 | 0 | 0 | 0 | 0 | 1540 | 1628 | 1652 | 1651 | 428.3 | 917.7 | 917.2 | 979.3 | 221 | 229.17 | 216.08 | 221.44
2024-02-10 | 6 | Février | 2024-02-10 12:39 | 2024-02-10 13:36 | 40207 | 1 | S355TA | 56.78 | 5 | 59 | 122 | 121.6 | 113.85 | 40.567 | 3330 | 213 | 1441 | 2.783 | 43.832 | 52.75 | 69.51 | 78.02 | 0 | 0 | 11.633 | 15.375 | 11.017 | 14.25 | 14.616 | 19.375 | 3.3 | 3.75 | 2600 | 1398 | 2400 | 430 | 151 | 1700 | 0 | 202 | 0 | 600 | 370 | 1640 | 902.5 | 0.0366 | 0.0601 | 0.001 | 0.0039 | 0.0255 | 0.382 | 0.123 | 0.158 | 1.07 | 0.126 | 0.0079 | 0.0149 | 0.0649 | 0.135 | 2402/09R3 | 135.5 | 55.6 | 50.3 | 29.6 | 0 | 0 | 0 | 61.5 | 0 | 0 | 0 | 0 | 17 | 0 | 0 | 27.6 | 13.5 | 0 | 0 | 0 | 0 | 0 | 0 | 0 | 0 | 0 | 0 | 0 | 1628 | 1657 | 1640 |  | 885.3 | 962.2 | 902.5 |  | 226.53 | 216.89 | 221.42
2024-02-10 | 6 | Février | 2024-02-10 11:34 | 2024-02-10 12:39 | 40206 | 1 | S355TA | 64.5 | 4 | 62 | 129 | 128.5 | 113.802 | 43.083 | 3619 | 222 | 1550 | 2.933 | 43.977 | 55.75 | 73.87 | 77.64 | 0 | 0 | 11.833 | 15.25 | 10.85 | 13.875 | 14.716 | 19.125 | 5.683 | 7.25 | 2600 | 699 | 2400 | 214 | 151 | 1673 | 0 | 203 | 0 | 600 | 350 | 1621 | 798 | 0.055 | 0.0759 | 0.001 | 0.0045 | 0.0286 | 0.384 | 0.136 | 0.157 | 0.997 | 0.118 | 0.0085 | 0.0142 | 0.0426 | 0.15 | 2402/09R3 | 143.5 | 56 | 50.6 | 36.9 | 0 | 0 | 0 | 60.9 | 0 | 0 | 0 | 0 | 17.7 | 0 | 0 | 32.5 | 16.7 | 0 | 0 | 0 | 0 | 0 | 0 | 15.7 | 0 | 0 | 0 | 0 | 1599 | 1618 | 1621 |  | 637 | 742.6 | 798 |  | 218.1 | 219.04 | 222.7
2024-02-10 | 6 | Février | 2024-02-10 10:32 | 2024-02-10 11:34 | 40205 | 1 | S355TA | 62.12 | 3 | 62 | 126 | 127.3 | 136.683 | 41.833 | 3425 | 220 | 1642 | 3.533 | 35.66 | 53.75 | 71.65 | 77.09 | 0 | 0 | 12.3 | 15.5 | 10.55 | 14 | 14.583 | 19 | 4.4 | 5.25 | 2600 | 701 | 2400 | 211 | 150 | 1660 | 0 | 205 | 0 | 600 | 355 | 1620 | 852.9 | 0.054 | 0.0722 | 0.001 | 0.0034 | 0.024 | 0.448 | 0.123 | 0.146 | 0.967 | 0.116 | 0.0103 | 0.0158 | 0.0734 | 0.141 | 2402/09R3 | 142.7 | 57.4 | 48.6 | 36.7 | 0 | 0 | 0 | 64.7 | 0 | 0 | 0 | 0 | 17.4 | 0 | 0 | 28.9 | 15.9 | 0 | 0 | 0 | 0 | 0 | 0 | 0 | 0 | 0 | 0 | 0 | 1556 | 1589 | 1614 | 1620 | 542.9 | 685.1 | 746.6 | 852.9 | 229.74 | 228.89 | 221.61 | 228.14
2024-02-10 | 6 | Février | 2024-02-10 09:31 | 2024-02-10 10:32 | 40204 | 1 | S355TA | 61.65 | 2 | 62 | 125 | 126.8 | 113.667 | 41.75 | 3464 | 220 | 1752 | 4.65 | 26.882 | 54.25 | 72.72 | 77.96 | 0 | 0 | 11.417 | 15.125 | 10.383 | 13.75 | 15.233 | 18.875 | 4.717 | 6.375 | 2600 | 699 | 2400 | 211 | 151 | 1663 | 0 | 202 | 0 | 600 | 355 | 1613 | 894.4 | 0.0532 | 0.068 | 0.001 | 0.0042 | 0.0312 | 0.576 | 0.14 | 0.124 | 0.891 | 0.11 | 0.0067 | 0.0127 | 0.0519 | 0.143 | 2402/09R3 | 142.9 | 57.5 | 50.8 | 34.6 | 0 | 0 | 0 | 64.2 | 0 | 0 | 0 | 0 | 18.4 | 0 | 0 | 27.7 | 17 | 0 | 0 | 0 | 0 | 0 | 0 | 15.6 | 0 | 0 | 0 | 0 | 1646 | 1613 | 1634 | 1613 | 184.2 | 813.4 | 1031.3 | 894.4 | 101.4 | 228.46 | 234.48 | 235.44
2024-02-10 | 6 | Février | 2024-02-10 08:18 | 2024-02-10 09:31 | 40203 | 1 | S355TA | 72.38 | 5 | 59 | 125 | 124.7 | 136.745 | 41.483 | 3385 | 217 | 1478 | 5.033 | 24.834 | 53.125 | 70.22 | 76.84 | 0 | 0 | 11.8 | 15.375 | 10.467 | 14.125 | 15.017 | 19.125 | 4.2 | 4.375 | 2600 | 699 | 2400 | 211 | 151 | 1692 | 0 | 203 | 0 | 600 | 405 | 1644 | 181.2 | 0.0439 | 0.0586 | 0.001 | 0.0049 | 0.0255 | 0.483 | 0.139 | 0.132 | 0.997 | 0.109 | 0.0076 | 0.0105 | 0.0716 | 0.147 | 2402/09R3 | 142.5 | 59.5 | 50.5 | 32.5 | 0 | 0 | 0 | 64.2 | 0 | 0 | 0 | 0 | 18.1 | 0 | 0 | 28.8 | 15.9 | 0 | 0 | 0 | 0 | 0 | 0 | 0 | 0 | 0 | 0 | 0 | 1651 | 1626 | 1656 | 1644 | 191.6 | 996.1 | 195.7 | 181.2 | 101.59 | 236.28 | 100.44 | 101.28
2024-02-10 | 6 | Février | 2024-02-10 07:19 | 2024-02-10 08:18 | 40202 | 1 | S355TA | 59.6 | 4 | 60 | 127 | 127.3 | 114.312 | 41.883 | 3404 | 228 | 1235 | 2.317 | 54.82 | 53.125 | 69.32 | 76.1 | 0 | 0 | 13.283 | 15.5 | 10.5 | 14.125 | 14.75 | 19.25 | 3.35 | 4.25 | 2600 | 699 | 2400 | 0 | 151 | 1666 | 0 | 202 | 0 | 600 | 355 | 1619 | 855.5 | 0.0632 | 0.0689 | 0.001 | 0.0037 | 0.0251 | 0.734 | 0.14 | 0.158 | 1.17 | 0.113 | 0.0075 | 0.0181 | 0.0639 | 0.139 | 2402/09R3 | 142.5 | 58.2 | 49.7 | 34.6 | 0 | 0 | 0 | 65 | 0 | 0 | 0 | 0 | 19 | 0 | 0 | 28.8 | 13.9 | 0 | 0 | 0 | 0 | 0 | 0 | 15.8 | 0 | 0 | 0 | 0 | 1595 | 1625 | 1619 |  | 743.6 | 883.8 | 855.5 |  | 231.65 | 228.03 | 228.9
2024-02-10 | 6 | Février | 2024-02-10 06:02 | 2024-02-10 07:19 | 40201 | 1 | P355N2 | 76.85 | 3 | 63 | 129 | 131.1 | 127.553 | 42.5 | 3471 | 215 | 1694 | 2.667 | 48.375 | 54.375 | 72.61 | 76.76 | 0 | 0 | 12.467 | 16.375 | 11.35 | 14.875 | 14.05 | 18.375 | 4.633 | 4.75 | 2600 | 699 | 2400 | 212 | 150 | 1828 | 0 | 120 | 0 | 600 | 337 | 1634 | 997.7 | 0.0396 | 0.0642 | 0.001 | 0.005 | 0.0259 | 0.424 | 0.156 | 0.122 | 0.872 | 0.0516 | 0.0077 | 0.0182 | 0.096 | 0.161 | 2402/09R3 | 142.5 | 55.6 | 50 | 36.9 | 0 | 0 | 0 | 64 | 0 | 0 | 0 | 0 | 18 | 0 | 0 | 29 | 16.4 | 0 | 0 | 0 | 0 | 0 | 0 | 0 | 0 | 0 | 0 | 0 | 1599 | 1610 | 1639 | 1634 | 632.7 | 860.1 | 1029.6 | 997.7 | 217.6 | 234.19 | 231.64 | 232.05
2024-02-10 | 6 | Février | 2024-02-10 05:03 | 2024-02-10 06:02 | 40200 | 1 | P355N2 | 58.85 | 2 | 63 | 129 | 131.7 | 116.593 | 43.433 | 3474 | 226 | 2123 | 2.55 | 50.588 | 55.125 | 75.18 | 76.15 | 0 | 0 | 12.533 | 16.25 | 12.083 | 15.125 | 14.516 | 18.25 | 4.3 | 5.5 | 2600 | 704 | 2400 | 210 | 152 | 1813 | 0 | 122 | 0 | 600 | 350 | 1620 | 790.6 | 0.0469 | 0.0575 | 0.001 | 0.0041 | 0.0358 | 0.923 | 0.123 | 0.146 | 1.08 | 0.0561 | 0.0079 | 0.0204 | 0.0697 | 0.136 | 2402/09R3 | 142.2 | 56.3 | 51.7 | 34.2 | 0 | 0 | 0 | 63.9 | 0 | 0 | 0 | 0 | 16.4 | 0 | 0 | 28.2 | 17.2 | 0 | 0 | 0 | 0 | 0 | 0 | 16.5 | 0 | 0 | 0 | 0 | 1573 | 1563 | 1598 | 1620 | 537.2 | 509.2 | 682.5 | 790.6 | 219.71 | 221.21 | 223.71 | 222.56
2024-02-09 | 6 | Février | 2024-02-10 04:01 | 2024-02-10 05:03 | 40199 | 1 | P355N2 | 61.48 | 5 | 63 | 131 | 131.9 | 135.809 | 43.2 | 3410 | 228 | 2396 | 2.7 | 48.519 | 54.375 | 75.36 | 75.52 | 0 | 0 | 12.417 | 15.75 | 11.883 | 15.25 | 15.55 | 19.25 | 3.35 | 4.125 | 2600 | 700 | 2400 | 198 | 152 | 1806 | 0 | 120 | 0 | 600 | 363 | 1620 | 870.7 | 0.0474 | 0.0629 | 0.001 | 0.0038 | 0.0268 | 0.121 | 0.131 | 0.148 | 1.04 | 0.0588 | 0.009 | 0.0234 | 0.0658 | 0.155 | 2402/09R3 | 142.4 | 58.1 | 51.1 | 33.2 | 0 | 0 | 0 | 64.1 | 0 | 0 | 0 | 0 | 16.2 | 0 | 0 | 28.2 | 17.1 | 0 | 0 | 0 | 0 | 0 | 0 | 0 | 0 | 0 | 0 | 0 | 1586 | 1620 |  |  | 638.5 | 870.7 |  |  | 225.34 | 229.65
2024-02-09 | 6 | Février | 2024-02-10 02:38 | 2024-02-10 04:01 | 40198 | 1 | P355N2 | 83.35 | 4 | 61 | 128 | 128.4 | 116.596 | 48.217 | 3827 | 255 | 2345 | 2.433 | 52.603 | 57.5 | 79.64 | 71.55 | 0 | 0 | 12.733 | 15.75 | 13.8 | 14.625 | 15.366 | 19.25 | 6.317 | 7.75 | 2600 | 700 | 2400 | 212 | 151 | 1803 | 0 | 121 | 0 | 600 | 445 | 1649 | 188.4 | 0.0507 | 0.0615 | 0.001 | 0.0037 | 0.0312 | 0.305 | 0.15 | 0.138 | 1.03 | 0.0609 | 0.008 | 0.0183 | 0.0564 | 0.155 | 2402/09R3 | 142.5 | 57 | 51.5 | 34 | 0 | 0 | 0 | 64 | 0 | 0 | 0 | 0 | 16.4 | 0 | 0 | 28.2 | 17.2 | 0 | 0 | 0 | 0 | 0 | 0 | 16.7 | 0 | 0 | 0 | 0 | 1646 | 1639 | 1627 | 1649 | 183.9 | 1170.9 | 1186.5 | 188.4 | 101.29 | 241.09 | 248.59 | 101.44
2024-02-09 | 6 | Février | 2024-02-10 01:29 | 2024-02-10 02:38 | 40197 | 1 | P355N2 | 69.13 | 3 | 63 | 125 | 127.5 | 135.989 | 47.9 | 3801 | 252 | 1897 | 2.417 | 51.724 | 58.75 | 78.96 | 73.59 | 0 | 0 | 12.867 | 16 | 12.817 | 14.75 | 14.917 | 19.25 | 7.3 | 8.375 | 2600 | 697 | 2400 | 215 | 151 | 1805 | 0 | 122 | 0 | 600 | 325 | 1605 | 1068.6 | 0.0245 | 0.0487 | 0.001 | 0.0045 | 0.0261 | 0.751 | 0.143 | 0.102 | 1.03 | 0.0702 | 0.0081 | 0.0216 | 0.0804 | 0.164 | 2402/09R3 | 142.4 | 58.4 | 51.4 | 32.6 | 0 | 0 | 0 | 64.1 | 0 | 0 | 0 | 0 | 16.7 | 0 | 0 | 28.1 | 17.1 | 0 | 0 | 0 | 0 | 0 | 0 | 0 | 0 | 0 | 0 | 0 | 1649 | 1650 | 1645 | 1605 | 188.4 | 189.9 | 1355.2 | 1068.6 | 101.44 | 101.48 | 248.57 | 252.87
2024-02-09 | 6 | Février | 2024-02-09 17:41 | 2024-02-10 01:29 | 40196 | 1 | P355N2 | 148.98 | 2 | 62 | 125 | 128.2 | 116.721 | 52.85 | 4096 | 276 | 1768 | 2.567 | 48.701 | 58.125 | 78.78 | 65.99 | 0 | 0 | 13.25 | 15.875 | 15.934 | 14.375 | 15.95 | 19.25 | 7.716 | 8.5 | 2600 | 695 | 2400 | 217 | 151 | 1814 | 0 | 120 | 0 | 600 | 335 | 1620 | 1208.5 | [7 empty] | 0.119 | 0.971 | 0.0616 | 0.0071 | 0.0235 | 0.0621 | 0.158 | 2402/09R3 | 142.3 | 57.8 | 53.3 | 31.2 | 0 | 0 | 0 | 64.2 | 0 | 0 | 0 | 0 | 18 | 0 | 0 | 28 | 17 | 0 | 0 | 0 | 0 | 0 | 0 | 15.1 | 0 | 0 | 0 | 0 | 1653 | 1642 | 1633 | 1620 | 196.2 | 1417.9 | 1295.7 | 1208.5 | 102.25 | 253.52 | 251.8 | 253.75
2024-02-09 | 6 | Février | 2024-02-09 16:36 | 2024-02-09 17:41 | 40195 | 1 | DD13B | 64.83 | 2 | 62 | 130 | 127.3 | 104.418 | 42.267 | 3467 | 220 | 1490 | 2.8 | 46.429 | 53.125 | 70.53 | 75.41 | 0 | 0 | 0.033 | 0 | 0 | 0 | 0 | 0 | 4.7 | 5.25 | 2600 | 696 | 2400 | 215 | 150 | 0 | 128 | 0 | 0 | 600 | 465 | 1626 | 1121.6 | 0.0413 | 0.052 | 0.001 | 0.0042 | 0.0248 | 0.409 | 0.171 | 0.0317 | 0.147 | 0.0156 | 0.006 | 0.0113 | 0.0534 | 0.175 | 2402/09R2 | 142.3 | 55.9 | 50.7 | 35.7 | 14.4 | 0 | 0 | 35.2 | 0 | 0 | 0 | 0 | 33.8 | 0 | 0 | 27.8 | 14.3 | 0 | 0 | 0 | 0 | 0 | 0 | 0 | 0 | 0 | 0 | 0 | 1563 | 1627 | 1634 | 1626 | 673.2 | 1104.4 | 1254.8 | 1121.6 | 241.76 | 243.32 | 248.9 | 245
2024-02-09 | 6 | Février | 2024-02-09 15:30 | 2024-02-09 16:36 | 40194 | 1 | DD13B | 65.67 | 3 | 63 | 126 | 129.3 | 122.846 | 42.1 | 3398 | 222 | 1446 | 3.617 | 34.839 | 52.75 | 69.78 | 75.18 | 0 | 0 | 0.033 | 0 | 0 | 0 | 0 | 0 | 2.617 | 2.75 | 2600 | 1400 | 2400 | 432 | 152 | 0 | 128 | 0 | 0 | 600 | 405 | 1612 | 1042.2 | 0.0393 | 0.046 | 0.001 | 0.0037 | 0.027 | 0.514 | 0.164 | 0.0372 | 0.104 | 0.0215 | 0.0053 | 0.0116 | 0.0806 | 0.178 | 2402/09R2 | 141.9 | 60.5 | 50.4 | 31 | 14.4 | 0 | 0 | 32.7 | 0 | 0 | 0 | 0 | 34.2 | 0 | 0 | 29.1 | 15 | 0 | 0 | 0 | 0 | 0 | 0 | 16.5 | 0 | 0 | 0 | 0 | 1594 | 1619 | 1632 | 1612 | 732.7 | 1012 | 1224.7 | 1042.2 | 231.11 | 241.25 | 248.2 | 247.22
2024-02-09 | 6 | Février | 2024-02-09 14:24 | 2024-02-09 15:30 | 40193 | 1 | DD13B | 66.33 | 5 | 66 | 125 | 124.3 | 122.966 | 41.483 | 3479 | 216 | 1299 | 3.933 | 31.78 | 53.5 | 70.14 | 77.38 | 0 | 0 | 0.133 | 0 | 0 | 0 | 0 | 0 | 1.9 | 2 | 2600 | 696 | 2400 | 214 | 151 | 0 | 126 | 0 | 0 | 500 | 465 | 1632 | 1224.7 | 0.0386 | 0.0463 | 0.001 | 0.005 | 0.0254 | 0.276 | 0.173 | 0.0313 | 0.127 | 0.0072 | 0.0061 | 0.0126 | 0.0341 | 0.179 | 2402/09R2 | 135.6 | 55.5 | 50.9 | 29.2 | 13.8 | 0 | 0 | 29.5 | 0 | 0 | 0 | 0 | 33 | 0 | 0 | 28 | 14.7 | 0 | 0 | 0 | 0 | 0 | 0 | 0 | 0 | 0 | 0 | 0 | 1630 | 1650 | 1645 | 1632 | 1182.2 | 1436.2 | 1323.7 | 1224.7 | 246.69 | 250.11 | 246.84 | 248.2
2024-02-09 | 6 | Février | 2024-02-09 13:19 | 2024-02-09 14:24 | 40192 | 1 | DD13B | 64.62 | 2 | 65 | 126 | 128.9 | 123.105 | 43.417 | 3647 | 215 | 1550 | 4.417 | 28.528 | 54.5 | 72.67 | 75.32 | 0 | 0 | 11.283 | 15.25 | 10.933 | 14.5 | 15.283 | 19.25 | 5.916 | 5.375 | 2600 | 1388 | 2400 | 442 | 151 | 0 | 121 | 0 | 0 | 500 | 465 | 1623 | 1215.9 | 0.031 | 0.0467 | 0.001 | 0.0051 | 0.0281 | 0.439 | 0.163 | 0.0285 | 0.127 | 0.0087 | 0.0057 | 0.0139 | 0.0279 | 0.168 | 2402/09R2 | 143.7 | 56.7 | 49.4 | 37.6 | 14.3 | 0 | 0 | 35.7 | 0 | 0 | 0 | 0 | 36.4 | 0 | 0 | 27.6 | 14.9 | 0 | 0 | 0 | 0 | 0 | 0 | 14.8 | 0 | 0 | 0 | 0 | 1636 | 1592 | 1609 | 1623 | 1223.3 | 944.6 | 1165.8 | 1215.9 | 245.94 | 250.88 | 257.1 | 252.57
2024-02-09 | 6 | Février | 2024-02-09 12:19 | 2024-02-09 13:19 | 40191 | 1 | DD13B | 60.13 | 3 | 63 | 124 | 121.3 | 123.073 | 41.417 | 3439 | 225 | 1181 | 4.917 | 25.22 | 52.75 | 68.82 | 76.42 | 0 | 0 | 11.283 | 15.125 | 10.933 | 14.125 | 15.533 | 19.25 | 3.667 | 4.25 | 2600 | 696 | 2400 | 215 | 150 | 0 | 122 | 0 | 0 | 500 | 438 | 1622 | 1122.8 | 0.045 | 0.0484 | 0.001 | 0.005 | 0.0249 | 0.55 | 0.165 | 0.032 | 0.146 | 0.0237 | 0.0069 | 0.0085 | 0.0568 | 0.169 | 2402/09R2 | 142.5 | 55.4 | 50 | 37.1 | 14 | 0 | 0 | 37.7 | 0 | 0 | 0 | 0 | 35.8 | 0 | 0 | 26.9 | 14.1 | 0 | 0 | 0 | 0 | 0 | 0 | 0 | 0 | 0 | 0 | 0 | 1613 | 1622 |  |  | 1059.3 | 1122.8 |  |  | 247.88 | 247.26
2024-02-09 | 6 | Février | 2024-02-09 11:12 | 2024-02-09 12:19 | 40190 | 1 | DD13B | 66.93 | 5 | 63 | 125 | 125.9 | 123.006 | 43.1 | 3689 | 221 | 1164 | 5.833 | 21.429 | 55 | 71.74 | 76.57 | 0 | 0 | 12.583 | 16.5 | 10.117 | 13.375 | 14.95 | 19 | 5.45 | 6.125 | 2600 | 701 | 2400 | 218 | 152 | 0 | 125 | 0 | 0 | 500 | 465 | 1629 | 1184.2 | 0.0751 | 0.0424 | 0.001 | 0.0053 | 0.0271 | 0.564 | 0.148 | 0.0356 | 0.122 | 0.0124 | 0.0074 | 0.0188 | 0.0384 | 0.16 | 2402/09R1 | 145.2 | 56.5 | 50.5 | 38.2 | 21.5 | 0 | 0 | 58.8 | 0 | 0 | 0 | 0 | 20.5 | 0 | 0 | 22.2 | 22.2 | 0 | 0 | 0 | 0 | 0 | 0 | 0 | 0 | 0 | 0 | 0 | 1562 | 1581 | 1619 | 1629 | 714 | 756.4 | 1020.4 | 1184.2 | 246.63 | 240.53 | 241.86 | 247.36
2024-02-09 | 6 | Février | 2024-02-09 10:15 | 2024-02-09 11:12 | 40189 | 1 | DD13B | 57.42 | 2 | 64 | 122 | 118.7 | 123.024 | 42.533 | 3538 | 228 | 1497 | 0.983 | 124.068 | 53.625 | 71.3 | 75.65 | 0 | 0 | 11.883 | 15.625 | 10.95 | 14.125 | 15.267 | 19 | 4.433 | 4.75 | 2600 | 696 | 2400 | 215 | 151 | 0 | 124 | 0 | 0 | 500 | 430 | 1618 | 1125.5 | 0.0265 | 0.0468 | 0.001 | 0.0056 | 0.0222 | 0.53 | 0.15 | 0.0333 | 0.134 | 0.0084 | 0.0061 | 0.0152 | 0.094 | 0.159 | 2402/09R1 | 145.7 | 58.3 | 51.8 | 35.6 | 20.6 | 0 | 0 | 59.1 | 0 | 0 | 0 | 0 | 21.5 | 0 | 0 | 22.4 | 22.1 | 0 | 0 | 0 | 0 | 0 | 0 | 0 | 0 | 0 | 0 | 0 | 1599 | 1606 | 1618 |  | 913.8 | 981.1 | 1125.5 |  | 244.63 | 246.05 | 249.61
2024-02-09 | 6 | Février | 2024-02-09 09:07 | 2024-02-09 10:15 | 40188 | 1 | DD13B | 67.73 | 4 | 61 | 121 | 112.3 | 98.54 | 45.717 | 3818 | 234 | 1040 | 2.633 | 45.949 | 56.375 | 73.04 | 73.99 | 0 | 0 | 12.217 | 15.375 | 11.3 | 14.875 | 14.584 | 18.5 | 7.617 | 7.5 | 2600 | 698 | 2400 | 214 | 151 | 0 | 128 | 0 | 0 | 500 | 435 | 1620 | 1045.7 | 0.047 | 0.0489 | 0.001 | 0.0038 | 0.0191 | 0.416 | 0.165 | 0.0346 | 0.123 | 0.0097 | 0.0048 | 0.0159 | 0.0877 | 0.15 | 2402/09R1 | 146.1 | 60.1 | 50.3 | 35.7 | 21.5 | 0 | 0 | 56.1 | 0 | 0 | 0 | 0 | 20.5 | 0 | 0 | 25.6 | 22.4 | 0 | 0 | 0 | 0 | 0 | 0 | 0 | 0 | 0 | 0 | 0 | 1578 | 1608 | 1609 | 1620 | 721.6 | 942.3 | 995.3 | 1045.7 | 238.7 | 241.99 | 245.47 | 243.12
2024-02-09 | 6 | Février | 2024-01-27 04:01 | 2024-02-09 09:07 | 40187 | 1 | DD13B | 125.4633 | 3 | 65 | 120 | 119 | 123.306 | 60.3 | 2477 | 85 | 1616 | 2.7 | 44.444 | 70 | 84.41 | 69.65 | 0 | 0 | 0 | 0 | 0 | 0 | 0 | 0 | 60.299 | 69.75 | 4000 | 1538 | 2400 | 424 | 453 | 0 | 121 | 0 | 0 | 400 | 465 | 1638 | 1246.5 | 0.021 | 0.0418 | 0.001 | 0.005 | 0.0203 | 0.304 | 0.137 | 0.0183 | 0.115 | 0.0125 | 0.0042 | 0.0204 | 0.0768 | 0.14 | 2402/09R1 | 145.6 | 56.2 | 52 | 37.4 | 21.6 | 0 | 0 | 60.5 | 0 | 0 | 0 | 0 | 22.3 | 0 | 0 | 22.7 | 18.5 | 0 | 0 | 0 | 0 | 0 | 0 | 0 | 0 | 0 | 0 | 0 | 3299 | 0 | 0 | 0 | 378.8 | 0 | 0 | 0 | -713.01 | 65535 | 65535 | 65535