## Sheet1
[20 empty] | Energie Electrique | [12 empty] | Additifs | [10 empty] | Echantillons |  | Analyses (Last EAF) | [6 empty] | Analyses (First LF) | [6 empty] | Recette PAF | [28 empty] | Températures |  |  |  | PPM O2 |  |  |  | FEM
Date | Sem. | Mois | Heure Début | Heure Fin | N° Coulée | N° Trait. | Grade | Tap to Tap | N° Poche | Poids Tare | Poids Tappé | Poids Acier CCM | Poids Brames | Power On | Oxy. | GPL | C Injecté | Temps Vidange | Débit EBT | Energie Elec. | Energie Eq. | Puissance Active | Préparation Durée | Préparation Eng. Elec. | Panier1 Durée | Panier1 Eng. Elec. | Panier2 Durée | Panier2 Eng. Elec. | Panier3 Durée | Panier3 Eng. Elec. | Refinning Durée | Refining Eng. Elec. | CaO | CaO Tapp. | MgO | MgO Tapp. | AL Ca | FeMn Hc | FeMn LC | FeSi | SiMn | C Chargé | Al MHS | °C Temp. (Final) | PPM O2 (Final) | C (EAF) | Mn (EAF) | Si (EAF) | P (EAF) | S (EAF) | Al (EAF) | Cu (EAF) | C (LF) | Mn (LF) | Si (LF) | P (LF) | S (LF) | Al (LF) | Cu (LF) | N° Recette | Total Ferrailles | Poids Panier 1 | Poids Panier 2 | Poids Panier 3 | BS2 BS2 | HBI HBI | HBI HBI CF | Imp. Auto | Imp. Bonus | Imp. Broyée | Imp. Mixte (HMS 1/2) | Imp. Neuve | MS MS | MS MS Broyée | Nat. Neuve | Nat. Bonus | Nat. Broyée | Nat. Mixte | Nat. Rails | Nat. Roue de train | Nat. Massive | Plaques Scories | Pig Iron | Scorie Blanche | Tundish | Cylindres STM Oxy. | Cylindre LAF Oxy. | Rails Train | Tempér. (1) | Tempér. (2) | Tempér. (3) | Tempér. (4) | PPMO2 (1) | PPMO2 (2) | PPMO2 (3) | PPMO2 (4) | FEM (1) | FEM (2) | FEM (3) | FEM (4)
2024-03-31 | 13 | Mars | 2024-04-01 02:26 | 2024-04-01 03:27 | 40663 | 1 | S235JR | 61.05 | 5 | 59 | 122 | 120.1 | 119.881 | 40.9 | 3473 | 211 | 1411 | 3.65 | 33.425 | 52.875 | 69.94 | 77.57 | 0 | 0 | 13.1 | 16.375 | 10.85 | 14.75 | 13.234 | 17.25 | 3.717 | 4.5 | 2400 | 605 | 2400 | 182 | 306 | 0 | 1912 | 0 | 0 | 200 | 375 | 1645 | 913.4 | 0.108 | 0.0827 | 0.0022 | 0.007 | 0.0342 | 0.835 | 0.195 | 0.0448 | 0.592 | 0.0098 | 0.0092 | 0.0219 | 0.101 | 0.198 | 2403/20R3 | 138.9 | 57.5 | 46.9 | 34.5 | 0 | 0 | 0 | 21.1 | 20.8 | 0 | 0 | 0 | 21.2 | 0 | 0 | 33.7 | 34.7 | 0 | 0 | 0 | 0 | 0 | 0 | 0 | 7.4 | 0 | 0 | 0 | 1612 | 1640 | 1597 | 1645 | 620.5 | 812.5 | 640 | 913.4 | 209.1 | 213.7 | 219.53 | 219.58
2024-03-31 | 13 | Mars | 2024-04-01 01:19 | 2024-04-01 02:26 | 40662 | 1 | S235JR | 66.52 | 4 | 63 | 123 | 121.8 | 119.868 | 41.55 | 3653 | 214 | 1271 | 3.4 | 36.176 | 53.25 | 70.29 | 76.9 | 0 | 0 | 11.55 | 15.125 | 10.817 | 13.875 | 14.833 | 19.25 | 4.35 | 5 | 2400 | 604 | 2400 | 183 | 306 | 0 | 1920 | 0 | 0 | 200 | 323 | 1623 | 884.3 | 0.0896 | 0.0782 | 0.001 | 0.0058 | 0.0369 | 0.536 | 0.177 | 0.0473 | 0.634 | 0.0108 | 0.0074 | 0.0237 | 0.0789 | 0.189 | 2403/20R3 | 138.3 | 54.8 | 46.5 | 37 | 0 | 0 | 0 | 20.8 | 21.1 | 0 | 0 | 0 | 13.6 | 0 | 0 | 34.4 | 32.4 | 0 | 0 | 0 | 0 | 0 | 0 | 16 | 0 | 0 | 0 | 0 | 1589 | 1633 | 1622 | 1623 | 531.8 | 836.3 | 830.3 | 884.3 | 210.26 | 219.62 | 225.07 | 229.16
2024-03-31 | 13 | Mars | 2024-04-01 00:25 | 2024-04-01 01:19 | 40661 | 1 | S235JR | 54.38 | 8 | 63 | 122 | 120.6 | 119.98 | 37.85 | 3187 | 202 | 951 | 3.767 | 32.389 | 49.625 | 63.9 | 78.67 | 0 | 0 | 11.517 | 15.375 | 10.916 | 13.875 | 12.983 | 17 | 2.433 | 3.125 | 2400 | 605 | 2400 | 182 | 154 | 0 | 956 | 0 | 0 | 200 | 310 | 1631 | 826.6 | 0.108 | 0.121 | 0.0097 | 0.0066 | 0.0318 | 0.423 | 0.193 | 0.066 | 0.606 | 0.0065 | 0.0082 | 0.0317 | 0.0748 | 0.196 | 2403/20R3 | 135.4 | 55.2 | 47.7 | 32.5 | 0 | 0 | 0 | 21.8 | 20.6 | 0 | 0 | 0 | 16.2 | 0 | 0 | 35.1 | 34 | 0 | 0 | 0 | 0 | 0 | 0 | 0 | 7.7 | 0 | 0 | 0 | 1610 | 1625 | 1631 |  | 530.1 | 686.7 | 826.6 |  | 198.61 | 209.49 | 219.85
2024-03-31 | 13 | Mars | 2024-03-31 23:29 | 2024-04-01 00:25 | 40660 | 1 | S235JR | 55.57 | 6 | 58 | 122 | 117.2 | 96.134 | 39.583 | 3393 | 201 | 1101 | 5.433 | 22.454 | 51.75 | 67.26 | 78.44 | 0 | 0 | 11.367 | 15.25 | 11.167 | 14.25 | 12.2 | 15.625 | 4.85 | 6.625 | 2400 | 603 | 2400 | 183 | 153 | 0 | 954 | 0 | 0 | 200 | 320 | 1639 | 766.9 | 0.0969 | 0.118 | 0.001 | 0.0054 | 0.0422 | 0.839 | 0.199 | 0.0775 | 0.501 | 0.0073 | 0.0076 | 0.0316 | 0.0695 | 0.206 | 2403/20R3 | 138.6 | 56.9 | 48.5 | 33.2 | 0 | 0 | 0 | 20.6 | 21.1 | 0 | 0 | 0 | 12.6 | 0 | 0 | 35 | 33 | 0 | 0 | 0 | 0 | 0 | 0 | 16.3 | 0 | 0 | 0 | 0 | 1588 | 1591 | 1571 | 1639 | 571.2 | 548.5 | 502 | 766.9 | 216.06 | 211.45 | 215.81 | 210
2024-03-31 | 13 | Mars | 2024-03-31 22:31 | 2024-03-31 23:29 | 40659 | 1 | S235JR | 58.48 | 5 | 60 | 118 | 115.7 | 120.243 | 40.933 | 3509 | 207 | 1549 | 6.4 | 18.438 | 52.75 | 70.47 | 77.32 | 0 | 0 | 11.467 | 15.375 | 11.033 | 14.125 | 14.233 | 18.375 | 4.2 | 4.75 | 2400 | 604 | 2400 | 182 | 306 | 0 | 1912 | 0 | 0 | 200 | 320 | 1655 | 801.9 | 0.0764 | 0.0866 | 0.001 | 0.0064 | 0.0286 | 0.597 | 0.165 | 0.0478 | 0.606 | 0.0093 | 0.0068 | 0.0202 | 0.0768 | 0.181 | 2403/20R3 | 138.9 | 58.5 | 45.8 | 34.6 | 0 | 0 | 0 | 21.2 | 20.3 | 0 | 0 | 0 | 19.8 | 0 | 0 | 34.6 | 35.2 | 0 | 0 | 0 | 0 | 0 | 0 | 0 | 7.8 | 0 | 0 | 0 | 1576 | 1597 | 1632 | 1655 | 447.6 | 529 | 704 | 801.9 | 204.65 | 205.52 | 207.51 | 204.59
2024-03-31 | 13 | Mars | 2024-03-31 17:27 | 2024-03-31 22:31 | 40658 | 1 | S235JR | 56.50333 | 4 | 63 | 63 | 118.1 | 120.395 | 42.383 | 3459 | 203 | 1302 | 0 | 0 | 52.375 | 68.92 | 74.15 | 0 | 0 | 13.783 | 17.125 | 10.75 | 13.625 | 15.117 | 18.75 | 2.733 | 2.75 | 2400 | 604 | 2400 | 182 | 153 | 0 | 950 | 0 | 0 | 200 | 350 | 1652 | 902.1 | 0.056 | 0.084 | 0.001 | 0.0077 | 0.0309 | 0.493 | 0.209 | 0.0426 | 0.59 | 0.0121 | 0.0075 | 0.023 | 0.111 | 0.209 | 2403/20R3 | 138.7 | 58.7 | 45.6 | 34.4 | 0 | 0 | 0 | 21.4 | 21.4 | 0 | 0 | 0 | 26.3 | 0 | 0 | 34.8 | 34.8 | 0 | 0 | 0 | 0 | 0 | 0 | 0 | 0 | 0 | 0 | 0 | 1651 | 1653 | 1674 | 1652 | 191.3 | 24.2 | 1081 | 902.1 | 101.48 | -51.48 | 216.2 | 214.86
2024-03-31 | 13 | Mars | 2024-03-31 16:27 | 2024-03-31 17:27 | 40657 | 1 | DD13B | 60.73 | 6 | 60 | 121 | 117.6 | 108.989 | 37.833 | 3351 | 203 | 1081 | 1.967 | 61.525 | 49.125 | 64.43 | 77.91 | 0 | 0 | 11.567 | 15.5 | 9.867 | 13.375 | 13.534 | 17.5 | 2.867 | 2.75 | 2400 | 604 | 2400 | 183 | 153 | 0 | 144 | 0 | 0 | 200 | 400 | 1632 | 995.6 | 0.0658 | 0.0898 | 0.001 | 0.0052 | 0.025 | 0.418 | 0.139 | 0.0366 | 0.124 | 0.0084 | 0.0058 | 0.0251 | 0.101 | 0.185 | 2403/20R4 | 125.6 | 56.5 | 47.5 | 21.6 | 10.6 | 0 | 0 | 21.8 | 11.3 | 0 | 0 | 0 | 20.2 | 0 | 0 | 25.7 | 29.5 | 0 | 0 | 0 | 0 | 0 | 0 | 0 | 6.5 | 0 | 0 | 0 | 1578 | 1628 | 1663 | 1632 | 467.3 | 952.5 | 1460.1 | 995.6 | 206.73 | 231.9 | 244.26 | 232.98
2024-03-31 | 13 | Mars | 2024-03-31 15:25 | 2024-03-31 16:27 | 40656 | 1 | DD13B | 61.68 | 5 | 61 | 123 | 119.3 | 118.424 | 41.517 | 3180 | 221 | 1206 | 2.783 | 44.192 | 53.125 | 68.51 | 76.78 | 0 | 0 | 12.817 | 16 | 10.283 | 13.75 | 14.766 | 19.125 | 3.65 | 4.125 | 2400 | 604 | 2400 | 181 | 153 | 0 | 142 | 0 | 0 | 200 | 408 | 1651 | 1015.3 | 0.0679 | 0.0643 | 0.001 | 0.0049 | 0.0303 | 0.472 | 0.174 | 0.0363 | 0.135 | 0.0081 | 0.0062 | 0.0273 | 0.142 | 0.176 | 2403/20R4 | 138.7 | 56.6 | 47.6 | 34.5 | 10.1 | 0 | 0 | 24.7 | 13.9 | 0 | 0 | 0 | 12.3 | 0 | 0 | 29.8 | 32.6 | 0 | 0 | 0 | 0 | 0 | 0 | 15.3 | 0 | 0 | 0 | 0 | 1578 | 1598 | 1672 | 1651 | 568.1 | 597.4 | 1202.7 | 1015.3 | 221.1 | 213.92 | 225.12 | 224.09
2024-03-31 | 13 | Mars | 2024-03-31 14:29 | 2024-03-31 15:25 | 40655 | 1 | DD13B | 55.5 | 4 | 65 | 124 | 117.4 | 118.768 | 40.633 | 3533 | 212 | 1244 | 2.467 | 50.27 | 52.5 | 69.06 | 77.52 | 0 | 0 | 11.717 | 15.625 | 10.4 | 13.375 | 14.85 | 19.125 | 3.667 | 4.25 | 2400 | 603 | 2400 | 183 | 154 | 0 | 136 | 0 | 0 | 200 | 435 | 1642 | 1134.7 | 0.0666 | 0.0613 | 0.0015 | 0.0057 | 0.0311 | 0.516 | 0.167 | 0.0356 | 0.137 | 0.0227 | 0.009 | 0.0145 | 0.107 | 0.166 | 2403/20R4 | 138.5 | 57.6 | 45.1 | 35.8 | 10.2 | 0 | 0 | 24.7 | 13.9 | 0 | 0 | 0 | 19.9 | 0 | 0 | 30.3 | 31.7 | 0 | 0 | 0 | 0 | 0 | 0 | 0 | 7.8 | 0 | 0 | 0 | 1587 | 1599 | 1618 | 1642 | 802.3 | 737.8 | 987.5 | 1134.7 | 241.59 | 228.9 | 239.99 | 237.15
2024-03-31 | 13 | Mars | 2024-03-31 13:25 | 2024-03-31 14:29 | 40654 | 1 | DD13A | 64.67 | 8 | 66 | 122 | 123.9 | 99.98 | 6 | 0 | 0 | 0 | 1.9 | 64.211 | 5 | 5 | 50 | 0 | 0 | 0 | 0 | 0 | 0 | 2.95 | 2.5 | 3.05 | 2.5 | 400 | 604 | 300 | 182 | 156 | 0 | 0 | 0 | 0 | 0 | 445 | 1625 | 1121.9 | 0.0404 | 0.0293 | 0.001 | 0.0026 | 0.0243 | 0.533 | 0.142 | 0.0332 | 0.0346 | 0.0023 | 0.0032 | 0.0214 | 0.0805 | 0.142 | [29 empty] | 1519 | 1741 | 1651 | 1625 | 401.7 | 2184.6 | 1159.8 | 1121.9 | 227.71 | 231.46 | 233.87 | 245.57
2024-03-31 | 13 | Mars | 2024-03-31 12:02 | 2024-03-31 13:25 | 40653 | 1 | DD13A | 82.75 | 6 | 59 | 121 | 112.6 | 105.521 | 45.933 | 4317 | 221 | 1899 | 2.617 | 46.242 | 55.875 | 77.51 | 72.99 | 0 | 0 | 11.667 | 15.5 | 9.6 | 12.75 | 15.233 | 19.125 | 9.434 | 8.5 | 2400 | 602 | 2400 | 181 | 153 | 0 | 465 | 0 | 0 | 400 | 465 | 1652 | 1206.9 | 0.0885 | 0.0744 | 0.001 | 0.005 | 0.0328 | 0.481 | 0.149 | 0.0308 | 0.126 | 0.0104 | 0.0057 | 0.0247 | 0.0501 | 0.145 | 2403/26R1 | 137.2 | 57 | 44.6 | 35.6 | 8 | 0 | 0 | 51.7 | 6.9 | 0 | 0 | 0 | 7.8 | 0 | 0 | 19.2 | 27.4 | 0 | 0 | 0 | 0 | 0 | 0 | 16.2 | 0 | 0 | 0 | 0 | 1523 | 1615 | 1634 | 1652 | 449.1 | 869.6 | 961.2 | 1206.9 | 233.75 | 232.28 | 229.31 | 236.25
2024-03-31 | 13 | Mars | 2024-03-31 11:01 | 2024-03-31 12:02 | 40652 | 1 | DD13A | 60.67 | 5 | 61 | 125 | 121.2 | 126.666 | 40.217 | 3639 | 211 | 1400 | 2.283 | 54.745 | 51.625 | 69.14 | 77.02 | 0 | 0 | 11.85 | 15.875 | 10.517 | 13.75 | 14.316 | 18.5 | 3.533 | 3.5 | 2400 | 604 | 2400 | 184 | 152 | 0 | 134 | 0 | 0 | 400 | 415 | 1648 | 1053.7 | 0.0599 | 0.0712 | 0.001 | 0.0049 | 0.0249 | 0.258 | 0.139 | 0.0399 | 0.134 | 0.0146 | 0.006 | 0.0207 | 0.0752 | 0.134 | 2403/26R1 | 137.3 | 56.3 | 46.6 | 34.4 | 7.1 | 0 | 0 | 52.2 | 8.3 | 0 | 0 | 0 | 16.7 | 0 | 0 | 19.7 | 25.7 | 0 | 0 | 0 | 0 | 0 | 0 | 0 | 7.6 | 0 | 0 | 0 | 1604 | 1628 | 1643 | 1648 | 823.4 | 930.4 | 925.5 | 1053.7 | 234.25 | 230.18 | 221.64 | 228.45
2024-03-31 | 13 | Mars | 2024-03-31 10:05 | 2024-03-31 11:01 | 40651 | 1 | DD13A | 56.53 | 1 | 64 | 124 |  |  | 40.283 | 3512 | 206 | 1368 | 3.133 | 39.574 | 51.875 | 68.86 | 77.27 | 0 | 0 | 12.25 | 15.5 | 10.017 | 13.25 | 14.7 | 19.25 | 3.317 | 3.75 | 2400 | 604 | 2400 | 182 | 155 | 0 | 134 | 0 | 0 | 400 | 400 | 1661 | 998.7 | 0.0511 | 0.0829 | 0.001 | 0.0049 | 0.0336 | 0.642 | 0.139 | 0.054 | 0.148 | 0.014 | 0.0054 | 0.0209 | 0.106 | 0.14 | 2403/26R1 | 137.9 | 59.1 | 47.5 | 31.3 | 7.1 | 0 | 0 | 51.8 | 7.3 | 0 | 0 | 0 | 8.1 | 0 | 0 | 20.3 | 27.1 | 0 | 0 | 0 | 0 | 0 | 0 | 16.2 | 0 | 0 | 0 | 0 | 1593 | 1650 | 1661 |  | 708.2 | 973 | 998.7 |  | 229.15 | 221.51 | 217.45
2024-03-31 | 13 | Mars | 2024-03-31 09:10 | 2024-03-31 10:05 | 40650 | 1 | DD13A | 55.25 | 8 | 66 | 123 | 122.4 | 116.965 | 40.65 | 3572 | 214 | 1414 | 3.067 | 40.109 | 51.625 | 69.01 | 76.2 | 0 | 0 | 12.05 | 15.625 | 10.4 | 13.375 | 14.517 | 18.75 | 3.683 | 3.875 | 2400 | 601 | 2400 | 182 | 152 | 0 | 142 | 0 | 0 | 400 | 430 | 1645 | 1092 | 0.0493 | 0.0671 | 0.001 | 0.0038 | 0.021 | 0.486 | 0.132 | 0.0304 | 0.137 | 0.0139 | 0.0059 | 0.0185 | 0.0744 | 0.127 | 2403/26R1 | 137.7 | 56.1 | 48.3 | 33.3 | 6.8 | 0 | 0 | 52.3 | 7.4 | 0 | 0 | 0 | 16.7 | 0 | 0 | 20.4 | 26.3 | 0 | 0 | 0 | 0 | 0 | 0 | 0 | 7.8 | 0 | 0 | 0 | 1576 | 1625 | 1617 | 1645 | 642.8 | 922.4 | 844.3 | 1092 | 231.28 | 231.17 | 229.02 | 232.7
2024-03-31 | 13 | Mars | 2024-03-31 08:11 | 2024-03-31 09:10 | 40649 | 1 | DD13A | 58.17 | 6 | 63 | 125 | 121.7 | 105.312 | 41.35 | 3631 | 209 | 1349 | 2.9 | 43.103 | 53.5 | 70.77 | 77.63 | 0 | 0 | 12.2 | 16 | 10.167 | 13.25 | 14.4 | 18.75 | 4.583 | 5.25 | 2400 | 603 | 2400 | 182 | 153 | 0 | 135 | 0 | 0 | 400 | 430 | 1644 | 1107.6 | 0.0371 | 0.0616 | 0.001 | 0.0044 | 0.0224 | 0.475 | 0.134 | 0.028 | 0.134 | 0.0099 | 0.0061 | 0.0205 | 0.0744 | 0.13 | 2403/26R1 | 137.4 | 53.9 | 48.7 | 34.8 | 7.1 | 0 | 0 | 52.1 | 7.5 | 0 | 0 | 0 | 7.7 | 0 | 0 | 19.9 | 26.7 | 0 | 0 | 0 | 0 | 0 | 0 | 16.4 | 0 | 0 | 0 | 0 | 1571 | 1605 | 1620 | 1644 | 660.4 | 857.8 | 871.9 | 1107.6 | 235.99 | 236.72 | 229.76 | 234.29
2024-03-31 | 13 | Mars | 2024-03-31 07:14 | 2024-03-31 08:11 | 40648 | 1 | DD13A | 57.4 | 5 | 61 | 125 | 123.1 | 126.133 | 40.617 | 3496 | 210 | 1385 | 3.367 | 37.129 | 51.125 | 68.15 | 75.52 | 0 | 0 | 12 | 15.875 | 10.4 | 13.5 | 15.2 | 19.125 | 3.017 | 2.625 | 2400 | 605 | 2400 | 184 | 153 | 0 | 133 | 0 | 0 | 400 | 408 | 1637 | 1027.5 | 0.0459 | 0.0654 | 0.001 | 0.0039 | 0.0239 | 0.615 | 0.131 | 0.037 | 0.134 | 0.0077 | 0.0055 | 0.0208 | 0.074 | 0.124 | 2403/26R1 | 137.8 | 56.6 | 46.8 | 34.4 | 6.7 | 0 | 0 | 52.4 | 7.7 | 0 | 0 | 0 | 17.5 | 0 | 0 | 19.8 | 26.2 | 0 | 0 | 0 | 0 | 0 | 0 | 0 | 7.5 | 0 | 0 | 0 | 1624 | 1609 | 1629 | 1637 | 984.4 | 849.8 | 1033 | 1027.5 | 236.5 | 233.85 | 237.32 | 232.58
2024-03-31 | 13 | Mars | 2024-03-31 06:14 | 2024-03-31 07:14 | 40647 | 1 | DD13A | 60.22 | 4 | 64 | 122 | 118.8 | 126.409 | 41.383 | 3611 | 210 | 1724 | 3.267 | 37.347 | 53 | 71.76 | 76.84 | 0 | 0 | 11.733 | 15.75 | 10.1 | 13.375 | 14.584 | 19 | 4.967 | 4.625 | 2400 | 602 | 2400 | 182 | 154 | 0 | 132 | 0 | 0 | 200 | 438 | 1621 | 1123.1 | 0.0289 | 0.0462 | 0.001 | 0.0049 | 0.0257 | 0.132 | 0.146 | 0.0322 | 0.128 | 0.0065 | 0.0059 | 0.022 | 0.0799 | 0.144 | 2403/26R1 | 130.6 | 55.3 | 48.1 | 27.2 | 6.5 | 0 | 0 | 50.2 | 6.9 | 0 | 0 | 0 | 11.2 | 0 | 0 | 18.2 | 21.4 | 0 | 0 | 0 | 0 | 0 | 0 | 16.2 | 0 | 0 | 0 | 0 | 1585 | 1652 | 1598 | 1621 | 786.3 | 194.4 | 987 | 1123.1 | 241.2 | 102.12 | 250.84 | 247.82
2024-03-31 | 13 | Mars | 2024-03-31 05:15 | 2024-03-31 06:14 | 40646 | 1 | DD13A | 59.02 | 8 | 67 | 124 | 123.5 | 126.627 | 41.033 | 3526 | 207 | 1674 | 3.017 | 41.105 | 52.25 | 70.54 | 76.4 | 0 | 0 | 11.816 | 15.125 | 11.4 | 14.875 | 13.783 | 18.125 | 4.033 | 4.125 | 2400 | 608 | 2400 | 182 | 154 | 0 | 133 | 0 | 0 | 200 | 423 | 1620 | 1072 | 0.0408 | 0.0575 | 0.001 | 0.006 | 0.0231 | 0.457 | 0.15 | 0.0247 | 0.116 | 0.0151 | 0.0071 | 0.0173 | 0.0435 | 0.148 | 2403/26R1 | 130.7 | 58.4 | 45.5 | 26.8 | 6.3 | 0 | 0 | 45.2 | 7.7 | 0 | 0 | 0 | 20 | 0 | 0 | 19.5 | 25 | 0 | 0 | 0 | 0 | 0 | 0 | 0 | 7 | 0 | 0 | 0 | 1583 | 1603 | 1622 | 1620 | 789.9 | 926.8 | 1101.3 | 1072 | 242.63 | 243.49 | 245.84 | 244.94
2024-03-30 | 13 | Mars | 2024-03-31 04:01 | 2024-03-31 05:15 | 40645 | 1 | DD13A | 73.82 | 6 | 63 | 123 | 118.1 | 105.773 | 44.483 | 4012 | 213 | 1674 | 3.6 | 34.167 | 56.5 | 76.27 | 76.21 | 0 | 0 | 11.083 | 15.125 | 10.333 | 13.875 | 15.067 | 18.875 | 8 | 8.25 | 2400 | 602 | 2400 | 183 | 154 | 0 | 133 | 0 | 0 | 200 | 445 | 1644 | 1348.2 | 0.0473 | 0.0763 | 0.001 | 0.0058 | 0.0228 | 0.68 | 0.143 | 0.0283 | 0.111 | 0.007 | 0.0077 | 0.0228 | 0.0259 | 0.151 | 2403/26R1 | 138.3 | 58.5 | 48 | 31.8 | 6.9 | 0 | 0 | 50.6 | 7.8 | 0 | 0 | 0 | 10.2 | 0 | 0 | 20.7 | 26.7 | 0 | 0 | 0 | 0 | 0 | 0 | 15.4 | 0 | 0 | 0 | 0 | 1559 | 1617 | 1630 | 1644 | 642.4 | 1222.8 | 1300.4 | 1348.2 | 240.49 | 256.25 | 253.7 | 248.73
2024-03-30 | 13 | Mars | 2024-03-31 03:04 | 2024-03-31 04:01 | 40644 | 1 | DD13A | 57.27 | 5 | 61 | 124 | 121.6 | 126.782 | 39.95 | 3569 | 202 | 769 | 3.833 | 32.348 | 52.5 | 67.18 | 78.85 | 0 | 0 | 11.35 | 15.5 | 10.617 | 14.125 | 14.133 | 18.375 | 3.85 | 4.5 | 2400 | 602 | 2400 | 182 | 308 | 0 | 282 | 0 | 0 | 200 | 445 | 1633 | 1267.4 | 0.0479 | 0.0379 | 0.001 | 0.008 | 0.0248 | 0.219 | 0.145 | 0.0236 | 0.123 | 0.007 | 0.01 | 0.0222 | 0.0257 | 0.141 | 2403/26R1 | 138.5 | 59.6 | 46.6 | 32.3 | 7.1 | 0 | 0 | 52.7 | 8.4 | 0 | 0 | 0 | 16.7 | 0 | 0 | 20.2 | 25.6 | 0 | 0 | 0 | 0 | 0 | 0 | 0 | 7.8 | 0 | 0 | 0 | 1616 | 1634 | 1637 | 1633 | 1103.1 | 1281.1 | 1319.5 | 1267.4 | 249.22 | 250.42 | 250.96 | 250.18
2024-03-30 | 13 | Mars | 2024-03-31 01:57 | 2024-03-31 03:04 | 40643 | 1 | DD13A | 66.43 | 4 | 65 | 126 | 123.7 | 127.018 | 41.983 | 3906 | 205 | 1308 | 3.667 | 34.364 | 53.375 | 71.29 | 76.28 | 0 | 0 | 11.217 | 14.75 | 10.383 | 13.875 | 14.717 | 19 | 5.667 | 5.625 | 2400 | 602 | 2400 | 181 | 308 | 0 | 280 | 0 | 0 | 200 | 445 | 1641 | 1235 | 0.0668 | 0.0669 | 0.001 | 0.0056 | 0.025 | 0.367 | 0.149 | 0.0289 | 0.127 | 0.0087 | 0.0075 | 0.0209 | 0.0967 | 0.151 | 2403/26R1 | 137.9 | 56.1 | 50.3 | 31.5 | 7.7 | 0 | 0 | 49.9 | 7.6 | 0 | 0 | 0 | 11.5 | 0 | 0 | 20.9 | 23.9 | 0 | 0 | 0 | 0 | 0 | 0 | 16.4 | 0 | 0 | 0 | 0 | 1591 | 1624 | 1665 | 1641 | 844.4 | 1112.9 | 1421.1 | 1235 | 243.18 | 245.52 | 241.18 | 243.92
2024-03-30 | 13 | Mars | 2024-03-31 01:03 | 2024-03-31 01:57 | 40642 | 1 | DD13A | 54.15 | 8 | 63 | 122 | 119.5 | 105.482 | 39.867 | 3704 | 200 | 906 | 3.867 | 31.552 | 52.75 | 68.39 | 79.39 | 0 | 0 | 11.317 | 15.375 | 10.233 | 14 | 15.65 | 20 | 2.666 | 3.375 | 2400 | 603 | 2400 | 182 | 152 | 0 | 130 | 0 | 0 | 200 | 445 | 1645 | 1213.1 | 0.0615 | 0.0642 | 0.001 | 0.0055 | 0.0235 | 0.511 | 0.165 | 0.0403 | 0.125 | 0.0074 | 0.0074 | 0.0207 | 0.0615 | 0.154 | 2403/26R1 | 137.6 | 59.4 | 47.6 | 30.6 | 7.1 | 0 | 0 | 52.4 | 7.2 | 0 | 0 | 0 | 18.6 | 0 | 0 | 19.6 | 24.8 | 0 | 0 | 0 | 0 | 0 | 0 | 0 | 7.9 | 0 | 0 | 0 | 1573 | 1756 | 1645 |  | 614 | 2660.2 | 1213.1 |  | 229.54 | 237.77 | 240.43
2024-03-30 | 13 | Mars | 2024-03-30 23:54 | 2024-03-31 01:03 | 40641 | 1 | DD13A | 69.2 | 6 | 64 | 123 | 120 | 126.283 | 42.3 | 3704 | 199 | 1048 | 4.117 | 29.879 | 54.75 | 70.97 | 77.66 | 0 | 0 | 10.817 | 14.875 | 12.3 | 16.25 | 12.483 | 16.25 | 6.7 | 7.125 | 2400 | 1208 | 2400 | 364 | 153 | 0 | 110 | 0 | 0 | 200 | 435 | 1645 | 1178.4 | 0.0737 | 0.0648 | 0.001 | 0.0042 | 0.02 | 0.47 | 0.135 | 0.0303 | 0.123 | 0.008 | 0.0062 | 0.0173 | 0.139 | 0.144 | 2403/26R1 | 137.6 | 55.6 | 46.5 | 35.5 | 6.9 | 0 | 0 | 49.5 | 7 | 0 | 0 | 0 | 12.1 | 0 | 0 | 19.8 | 27 | 0 | 0 | 0 | 0 | 0 | 0 | 15.3 | 0 | 0 | 0 | 0 | 1579 | 1597 | 1590 | 1645 | 672.8 | 821.5 | 909.4 | 1178.4 | 233 | 237.89 | 249.18 | 238.3
2024-03-30 | 13 | Mars | 2024-03-30 22:55 | 2024-03-30 23:54 | 40640 | 1 | DD13A | 59.07 | 5 | 62 | 121 | 120.9 | 126.226 | 39.467 | 3384 | 204 | 850 | 4.217 | 28.696 | 51 | 65.46 | 77.53 | 0 | 0 | 11.567 | 15.25 | 10.783 | 14.125 | 14.784 | 19 | 2.333 | 2.5 | 2400 | 604 | 2400 | 182 | 0 | 0 | 110 | 0 | 0 | 200 | 410 | 1653 | 1081.3 | 0.0753 | 0.0713 | 0.0019 | 0.0049 | 0.0213 | 0.562 | 0.16 | 0.0408 | 0.111 | 0.0093 | 0.0057 | 0.0183 | 0.102 | 0.163 | 2403/26R1 | 137.1 | 57.5 | 47.7 | 31.9 | 7.7 | 0 | 0 | 47.2 | 8.3 | 0 | 0 | 0 | 17.8 | 0 | 0 | 21.5 | 26.8 | 0 | 0 | 0 | 0 | 0 | 0 | 0 | 7.8 | 0 | 0 | 0 | 1612 | 1653 | 1653 |  | 835.2 | 1170.2 | 1081.3 |  | 230.94 | 233.44 | 227.63
2024-03-30 | 13 | Mars | 2024-03-30 16:57 | 2024-03-30 22:55 | 40639 | 1 | DD13A | 53.88333 | 4 | 65 | 121 | 116.1 | 104.93 | 43.017 | 3729 | 209 | 1028 | 4.167 | 29.04 | 54 | 70.25 | 75.32 | 0 | 0 | 13.8 | 17.25 | 10.6 | 13.875 | 15.083 | 19 | 3.533 | 3.875 | 2400 | 604 | 2400 | 182 | 154 | 0 | 112 | 0 | 0 | 200 | 450 | 1652 | 1145 | 0.0781 | 0.129 | 0.001 | 0.0047 | 0.0304 | 0.313 | 0.171 | 0.0283 | 0.117 | 0.0175 | 0.0061 | 0.0187 | 0.139 | 0.141 | 2403/26R1 | 140.8 | 61.2 | 46.6 | 33 | 6.6 | 0 | 0 | 52.6 | 7.9 | 0 | 0 | 0 | 9.6 | 0 | 0 | 20 | 26.2 | 0 | 0 | 0 | 0 | 0 | 0 | 15.4 | 0 | 0 | 0 | 0 | 1650 | 1592 | 1661 | 1652 | 189.9 | 754.5 | 1184.7 | 1145 | 101.48 | 234.35 | 229.99 | 232.38
2024-03-30 | 13 | Mars | 2024-03-30 15:54 | 2024-03-30 16:57 | 40638 | 1 | DD13B | 63.1 | 5 | 61 | 124 | 122.8 | 100.652 | 39.517 | 3355 | 203 | 1073 | 2.567 | 48.312 | 50.75 | 66.04 | 77.06 | 0 | 0 | 11.983 | 15.875 | 10.55 | 13.5 | 14.2 | 18.375 | 2.783 | 3 | 2400 | 603 | 2500 | 184 | 152 | 0 | 106 | 0 | 0 | 200 | 445 | 1681 | 1216.6 | 0.048 | 0.0739 | 0.001 | 0.0063 | 0.0281 | 0.454 | 0.17 | 0.0314 | 0.136 | 0.0146 | 0.0071 | 0.0162 | 0.044 | 0.169 | 2403/20R4 | 137.8 | 56.5 | 48.2 | 33.1 | 7.8 | 0 | 0 | 24.7 | 13.7 | 0 | 0 | 0 | 22.9 | 0 | 0 | 29.7 | 31.2 | 0 | 0 | 0 | 0 | 0 | 0 | 0 | 7.8 | 0 | 0 | 0 | 1626 | 1699 | 1677 | 1681 | 818.9 | 1354.8 | 1211.9 | 1216.6 | 221.88 | 219.21 | 222.97 | 221.08
2024-03-30 | 13 | Mars | 2024-03-30 14:56 | 2024-03-30 15:54 | 40637 | 1 | DD13B | 57.73 | 8 | 63 | 123 | 122 | 122.778 | 41.383 | 3688 | 214 | 1194 | 3 | 41 | 53.875 | 70.7 | 78.11 | 0 | 0 | 12.1 | 15.875 | 11.217 | 14.75 | 14.2 | 18.625 | 3.867 | 4.5 | 2400 | 606 | 2400 | 182 | 154 | 0 | 0 | 0 | 0 | 200 | 438 | 1660 | 1138.4 | 0.0547 | 0.0592 | 0.001 | 0.0051 | 0.0301 | 0.4 | 0.177 | 0.0328 | 0.0549 | 0.0161 | 0.0068 | 0.0202 | 0.0346 | 0.175 | 2403/20R4 | 138.2 | 56.8 | 46.7 | 34.7 | 9.4 | 0 | 0 | 25.4 | 13.8 | 0 | 0 | 0 | 11.9 | 0 | 0 | 30.4 | 30.5 | 0 | 0 | 0 | 0 | 0 | 0 | 16.8 | 0 | 0 | 0 | 0 | 1561 | 1636 | 1687 | 1660 | 431.5 | 849.4 | 988.2 | 1138.4 | 210.11 | 219.14 | 202.56 | 227.61
2024-03-30 | 13 | Mars | 2024-03-30 13:57 | 2024-03-30 14:56 | 40636 | 1 | DD13B | 59.13 | 4 | 65 | 124 | 122.6 | 122.943 | 43 | 3875 | 211 | 1221 | 3.083 | 40.216 | 55.875 | 73.36 | 77.97 | 0 | 0 | 11.783 | 15.5 | 10.45 | 13.625 | 14.816 | 19.375 | 5.95 | 7.25 | 2400 | 603 | 2400 | 185 | 153 | 0 | 157 | 0 | 0 | 200 | 385 | 1628 | 931.7 | 0.0699 | 0.0686 | 0.001 | 0.0057 | 0.032 | 0.848 | 0.212 | 0.0473 | 0.146 | 0.007 | 0.0055 | 0.0253 | 0.104 | 0.211 | 2403/20R4 | 138.3 | 57.1 | 47 | 34.2 | 10.1 | 0 | 0 | 24.8 | 13.7 | 0 | 0 | 0 | 21.4 | 0 | 0 | 30.2 | 31.2 | 0 | 0 | 0 | 0 | 0 | 0 | 0 | 6.9 | 0 | 0 | 0 | 1575 | 1601 | 1635 | 1628 | 576.4 | 634 | 1005.7 | 931.7 | 223.8 | 216.66 | 232.09 | 230.28
2024-03-30 | 13 | Mars | 2024-03-30 13:01 | 2024-03-30 13:57 | 40635 | 1 | DD13B | 56.38 | 6 | 61 | 124 | 121.5 | 122.855 | 39.383 | 3319 | 195 | 1050 | 2.033 | 60.984 | 50.625 | 65.68 | 77.13 | 0 | 0 | 12.667 | 16.5 | 11.05 | 14.375 | 13.45 | 17.375 | 2.217 | 2.375 | 2400 | 606 | 2400 | 183 | 304 | 0 | 284 | 0 | 0 | 200 | 423 | 1653 | 1064.9 | 0.0589 | 0.0767 | 0.0018 | 0.0051 | 0.0248 | 0.4 | 0.169 | 0.0528 | 0.244 | 0.0097 | 0.0076 | 0.0201 | 0.0782 | 0.175 | 2403/20R4 | 137.8 | 54.7 | 47.6 | 35.5 | 9.9 | 0 | 0 | 25.6 | 13.6 | 0 | 0 | 0 | 13 | 0 | 0 | 30.1 | 29.8 | 0 | 0 | 0 | 0 | 0 | 0 | 15.8 | 0 | 0 | 0 | 0 | 1613 | 1642 | 1653 |  | 796.8 | 847.4 | 1064.9 |  | 226.94 | 215.7 | 226.51
2024-03-30 | 13 | Mars | 2024-03-30 12:05 | 2024-03-30 13:01 | 40634 | 1 | DD13B | 55.9 | 5 | 63 | 123 | 123.4 | 123.057 | 41.417 | 3554 | 222 | 1104 | 2.75 | 44.727 | 51.25 | 67.34 | 74.24 | 0 | 0 | 12.7 | 15.875 | 11 | 13.5 | 15.017 | 19 | 2.7 | 2.875 | 2400 | 602 | 2400 | 182 | 153 | 0 | 152 | 0 | 0 | 200 | 408 | 1639 | 1025.4 | 0.0647 | 0.122 | 0.0023 | 0.0047 | 0.0206 | 0.473 | 0.144 | 0.0448 | 0.0598 | 0.0082 | 0.006 | 0.0211 | 0.0688 | 0.16 | 2403/20R4 | 138.8 | 55.6 | 47.2 | 36 | 10.4 | 0 | 0 | 25.6 | 13.7 | 0 | 0 | 0 | 21.7 | 0 | 0 | 28.8 | 31.8 | 0 | 0 | 0 | 0 | 0 | 0 | 0 | 6.8 | 0 | 0 | 0 | 1578 | 1646 | 1639 |  | 522.7 | 981.2 | 1025.4 |  | 214.97 | 224.3 | 231.34
2024-03-30 | 13 | Mars | 2024-03-30 10:58 | 2024-03-30 12:05 | 40633 | 1 | DD13B | 66.23 | 8 | 65 | 124 | 123.4 | 123.126 | 42.85 | 3657 | 202 | 1309 | 3.467 | 35.769 | 53.5 | 70.66 | 74.91 | 0 | 0 | 12.867 | 15.625 | 10.317 | 13.5 | 15.083 | 19.125 | 4.583 | 5.125 | 2400 | 602 | 2400 | 183 | 153 | 0 | 150 | 0 | 0 | 200 | 445 | 1653 | 1170.2 | 0.0777 | 0.0757 | 0.0017 | 0.0089 | 0.032 | 0.407 | 0.168 | 0.0355 | 0.14 | 0.0121 | 0.0111 | 0.0248 | 0.0485 | 0.177 | 2403/20R4 | 138.1 | 56.6 | 47.9 | 33.6 | 10.6 | 0 | 0 | 25.2 | 13.7 | 0 | 0 | 0 | 12.9 | 0 | 0 | 30.5 | 28.8 | 0 | 0 | 0 | 0 | 0 | 0 | 16.4 | 0 | 0 | 0 | 0 | 1599 | 1603 | 1603 | 1653 | 593.2 | 741 | 848.9 | 1170.2 | 212.86 | 227.04 | 237.04 | 233.44
2024-03-30 | 13 | Mars | 2024-03-30 09:50 | 2024-03-30 10:58 | 40632 | 1 | DD13B | 68.8 | 4 | 65 | 124 | 122.1 | 123.282 | 40.017 | 3496 | 210 | 1209 | 3.133 | 39.574 | 50.375 | 66.67 | 75.53 | 0 | 0 | 11.8 | 15.25 | 10.367 | 13.375 | 15.2 | 19 | 2.65 | 2.625 | 2400 | 604 | 2400 | 183 | 152 | 0 | 146 | 0 | 0 | 200 | 400 | 1640 | 998.4 | 0.0606 | 0.0825 | 0.0025 | 0.0066 | 0.0417 | 0.519 | 0.167 | 0.0447 | 0.139 | 0.008 | 0.0063 | 0.0304 | 0.0899 | 0.173 | 2403/20R4 | 137.8 | 55.8 | 44.4 | 37.6 | 10.3 | 0 | 0 | 25.3 | 13.7 | 0 | 0 | 0 | 20.8 | 0 | 0 | 28.5 | 31.7 | 0 | 0 | 0 | 0 | 0 | 0 | 0 | 7.5 | 0 | 0 | 0 | 1617 | 1631 | 1640 |  | 730.7 | 893 | 998.4 |  | 218.4 | 225.53 | 228.84
2024-03-30 | 13 | Mars | 2024-03-30 08:52 | 2024-03-30 09:50 | 40631 | 1 | DD13C | 57.8 | 6 | 61 | 123 | 120.6 | 103.753 | 40.883 | 3596 | 210 | 1160 | 2.4 | 51.25 | 51.875 | 68.27 | 76.13 | 0 | 0 | 11.05 | 14.75 | 11.133 | 14.125 | 14.866 | 19 | 3.833 | 4 | 2400 | 606 | 2400 | 184 | 308 | 0 | 318 | 0 | 0 | 200 | 423 | 1641 | 1071 | 0.0518 | 0.0792 | 0.001 | 0.0056 | 0.0319 | 0.475 | 0.188 | 0.0442 | 0.158 | 0.0121 | 0.0068 | 0.0225 | 0.08 | 0.195 | 2403/20R3 | 138.7 | 56.5 | 46.7 | 35.5 | 0 | 0 | 0 | 17.1 | 24.8 | 0 | 0 | 0 | 11.3 | 0 | 0 | 33.8 | 35.9 | 0 | 0 | 0 | 0 | 0 | 0 | 15.8 | 0 | 0 | 0 | 0 | 1585 | 1620 | 1629 | 1641 | 590.8 | 813.8 | 891.2 | 1071 | 220.17 | 224.69 | 226.47 | 233.45
2024-03-30 | 13 | Mars | 2024-03-30 07:53 | 2024-03-30 08:52 | 40630 | 1 | DD13C | 58.45 | 5 | 62 | 122 | 121 | 119.752 | 41.35 | 3610 | 213 | 1077 | 2.683 | 45.466 | 52.125 | 68.23 | 75.63 | 0 | 0 | 11.883 | 15.875 | 10.667 | 13.375 | 14.9 | 19.25 | 3.9 | 3.625 | 2400 | 606 | 2400 | 183 | 152 | 0 | 158 | 0 | 0 | 200 | 385 | 1625 | 948.2 | 0.0505 | 0.0891 | 0.0017 | 0.0065 | 0.0348 | 0.368 | 0.183 | 0.0335 | 0.165 | 0.0095 | 0.0077 | 0.0262 | 0.076 | 0.196 | 2403/20R3 | 138.2 | 54.8 | 49 | 34.4 | 0 | 0 | 0 | 21.3 | 21.1 | 0 | 0 | 0 | 18.9 | 0 | 0 | 34.2 | 35.1 | 0 | 0 | 0 | 0 | 0 | 0 | 0 | 7.6 | 0 | 0 | 0 | 1610 | 1616 | 1625 |  | 762.1 | 897.3 | 948.2 |  | 225.3 | 234.04 | 233.2
2024-03-30 | 13 | Mars | 2024-03-30 06:56 | 2024-03-30 07:53 | 40629 | 1 | DD13C | 57.85 | 8 | 66 | 121 | 122.3 | 119.794 | 41.683 | 3586 | 217 | 1083 | 2.367 | 51.127 | 51.875 | 67.95 | 74.67 | 0 | 0 | 11.85 | 15.75 | 12.65 | 15.375 | 12.65 | 16 | 4.533 | 4.75 | 2400 | 603 | 2410 | 184 | 153 | 0 | 161 | 0 | 0 | 200 | 445 | 1668 | 1130 | 0.0797 | 0.0843 | 0.001 | 0.0051 | 0.035 | 0.52 | 0.235 | 0.0598 | 0.168 | 0.0088 | 0.0065 | 0.0247 | 0.108 | 0.229 | 2403/20R3 | 138.6 | 53.3 | 45.9 | 39.4 | 0 | 0 | 0 | 21.4 | 20.6 | 0 | 0 | 0 | 13.4 | 0 | 0 | 33.8 | 35.8 | 0 | 0 | 0 | 0 | 0 | 0 | 13.6 | 0 | 0 | 0 | 0 | 1623 | 1623 | 1668 | 1668 | 721.1 | 872.2 | 1158.7 | 1130 | 214.17 | 228.15 | 224.56 | 222.72
2024-03-30 | 13 | Mars | 2024-03-30 05:51 | 2024-03-30 06:56 | 40628 | 1 | DD13C | 64.78 | 4 | 65 | 123 | 120.8 | 119.882 | 41.1 | 3551 | 219 | 1316 | 3.017 | 40.773 | 52.25 | 69.19 | 76.28 | 13.333 | 16.375 | 10.467 | 14.25 | 17.3 | 21.5 | 0 | 0 | 0 | 0 | 2400 | 603 | 2400 | 183 | 153 | 0 | 156 | 0 | 0 | 200 | 445 | 1671 | 1396.4 | 0.0566 | 0.0674 | 0.001 | 0.0054 | 0.0303 | 0.549 | 0.2 | 0.0297 | 0.162 | 0.0135 | 0.0092 | 0.0252 | 0.0733 | 0.2 | 2403/20R3 | 138.1 | 53.9 | 48.2 | 36 | 0 | 0 | 0 | 21 | 20.8 | 0 | 0 | 0 | 18.8 | 0 | 0 | 33.7 | 36.5 | 0 | 0 | 0 | 0 | 0 | 0 | 0 | 7.3 | 0 | 0 | 0 | 1601 | 1676 | 1670 | 1671 | 528.2 | 1521.4 | 1395 | 1396.4 | 203.24 | 240.21 | 237.1 | 236.63
2024-03-29 | 13 | Mars | 2024-03-30 04:42 | 2024-03-30 05:51 | 40627 | 1 | DD13C | 68.38 | 6 | 63 | 123 | 121.7 | 119.943 | 41.683 | 3563 | 224 | 1063 | 3.217 | 38.238 | 52.875 | 68.83 | 76.11 | 0 | 0 | 12.817 | 16.125 | 11.517 | 14.75 | 14.55 | 18.625 | 2.8 | 3.375 | 2400 | 604 | 2400 | 182 | 154 | 0 | 157 | 0 | 0 | 200 | 448 | 1650 | 1130 | 0.0533 | 0.0677 | 0.001 | 0.0053 | 0.0299 | 0.201 | 0.203 | 0.0359 | 0.164 | 0.008 | 0.008 | 0.0254 | 0.0608 | 0.203 | 2403/20R3 | 138.5 | 57.8 | 47.2 | 33.5 | 0 | 0 | 0 | 21.1 | 21.1 | 0 | 0 | 0 | 10.8 | 0 | 0 | 34.1 | 35.1 | 0 | 0 | 0 | 0 | 0 | 0 | 16.3 | 0 | 0 | 0 | 0 | 1621 | 1665 | 1667 | 1650 | 839.8 | 1219.6 | 1244.3 | 1130 | 226.45 | 229.95 | 230.34 | 232.5
2024-03-29 | 13 | Mars | 2024-03-30 03:42 | 2024-03-30 04:42 | 40626 | 1 | DD13C | 60.05 | 5 | 61 | 123 | 120.2 | 120.052 | 40.3 | 3425 | 214 | 1142 | 3.85 | 31.948 | 53 | 68.82 | 78.91 | 0 | 0 | 12.083 | 15.75 | 11.267 | 14.75 | 14.2 | 19 | 2.75 | 3.5 | 2400 | 604 | 2400 | 183 | 152 | 0 | 159 | 0 | 0 | 200 | 410 | 1631 | 994.6 | 0.0587 | 0.0712 | 0.001 | 0.0061 | 0.0295 | 0.479 | 0.188 | 0.0339 | 0.165 | 0.0076 | 0.0067 | 0.0219 | 0.0882 | 0.193 | 2403/20R3 | 138.6 | 53.6 | 48 | 37 | 0 | 0 | 0 | 21 | 21.1 | 0 | 0 | 0 | 19.6 | 0 | 0 | 34.2 | 35.2 | 0 | 0 | 0 | 0 | 0 | 0 | 0 | 7.5 | 0 | 0 | 0 | 1581 | 1622 | 1663 | 1631 | 505.4 | 736.5 | 1127.6 | 994.6 | 210.86 | 216.26 | 225.28 | 233.45
2024-03-29 | 13 | Mars | 2024-03-30 02:38 | 2024-03-30 03:42 | 40625 | 1 | DD13C | 64.52 | 8 | 65 | 122 | 123.3 | 120.115 | 38.3 | 3097 | 206 | 1034 | 4.133 | 29.516 | 49.125 | 63.49 | 76.96 | 0 | 0 | 12.45 | 15.75 | 11.35 | 14.75 | 14.283 | 18.625 | 0.217 | 0 | 2400 | 603 | 2400 | 182 | 154 | 0 | 157 | 0 | 0 | 200 | 440 | 1633 | 1105.4 | 0.0461 | 0.057 | 0.001 | 0.0081 | 0.0336 | 0.739 | 0.194 | 0.0411 | 0.142 | 0.0067 | 0.0068 | 0.0245 | 0.0728 | 0.197 | 2403/20R3 | 125.4 | 57.2 | 47.7 | 20.5 | 0 | 0 | 0 | 18 | 19 | 0 | 0 | 0 | 9.2 | 0 | 0 | 31 | 32 | 0 | 0 | 0 | 0 | 0 | 0 | 16.2 | 0 | 0 | 0 | 0 | 1660 | 1648 | 1633 |  | 1237.3 | 1162.6 | 1105.4 |  | 233.73 | 235.68 | 240.12
2024-03-29 | 13 | Mars | 2024-03-30 00:49 | 2024-03-30 02:38 | 40624 | 1 | DD13C | 109.23 | 4 | 66 | 121 | 117.3 | 120.625 | 40.833 | 3332 | 213 | 1101 | 2.483 | 48.725 | 52.125 | 67.5 | 76.59 | 0 | 0 | 12.5 | 15.75 | 11.367 | 14.75 | 14.567 | 18.875 | 2.4 | 2.75 | 2400 | 605 | 2450 | 181 | 153 | 0 | 154 | 0 | 0 | 200 | 455 | 1645 | 1198.1 | 0.0439 | 0.0671 | 0.001 | 0.0066 | 0.0282 | 0.35 | 0.193 | 0.0353 | 0.157 | 0.0096 | 0.0076 | 0.0224 | 0.0674 | 0.193 | 2403/20R3 | 125.4 | 54.5 | 47.2 | 23.7 | 0 | 0 | 0 | 19.5 | 18.8 | 0 | 0 | 0 | 7.4 | 0 | 0 | 31 | 32.4 | 0 | 0 | 0 | 0 | 0 | 0 | 0 | 0 | 0 | 0 | 0 | 1641 | 1657 | 1686 | 1645 | 1223.1 | 1243.8 | 1711 | 1198.1 | 243.21 | 235.74 | 243.4 | 239.52
2024-03-29 | 13 | Mars | 2024-03-29 23:53 | 2024-03-30 00:49 | 40623 | 1 | DD13C | 55.83 | 6 | 63 | 125 | 122.6 | 120.271 | 38.45 | 3167 | 208 | 921 | 2.367 | 52.817 | 50.125 | 64.24 | 78.22 | 0 | 0 | 11.667 | 15.75 | 11.5 | 14.75 | 14.6 | 18.75 | 0.683 | 0.875 | 2400 | 605 | 2400 | 182 | 153 | 0 | 159 | 0 | 0 | 200 | 455 | 1648 | 1143.4 | 0.0389 | 0.0626 | 0.001 | 0.006 | 0.0292 | 0.561 | 0.182 | 0.0488 | 0.165 | 0.0158 | 0.0071 | 0.0219 | 0.108 | 0.195 | 2403/20R3 | 138 | 57.9 | 46.2 | 33.9 | 0 | 0 | 0 | 21.2 | 21.2 | 0 | 0 | 0 | 11.2 | 0 | 0 | 34.2 | 34.2 | 0 | 0 | 0 | 0 | 0 | 0 | 16 | 0 | 0 | 0 | 0 | 1671 | 1660 | 1648 |  | 1279.2 | 1239 | 1143.4 |  | 230.2 | 233.83 | 234.45
2024-03-29 | 13 | Mars | 2024-03-29 22:56 | 2024-03-29 23:53 | 40622 | 1 | DD13C | 56.67 | 5 | 61 | 124 | 121.7 | 120.322 | 41.533 | 3515 | 206 | 1151 | 2.467 | 50.27 | 54.25 | 70.35 | 78.37 | 0 | 0 | 11.983 | 15.75 | 11.133 | 14.625 | 14.983 | 19.25 | 3.433 | 4.375 | 2400 | 604 | 2400 | 182 | 154 | 0 | 163 | 0 | 0 | 200 | 418 | 1629 | 1020.2 | 0.0677 | 0.0896 | 0.0017 | 0.0062 | 0.0318 | 0.489 | 0.174 | 0.0352 | 0.151 | 0.0094 | 0.007 | 0.0246 | 0.0756 | 0.179 | 2403/20R3 | 138.5 | 55.1 | 48 | 35.4 | 0 | 0 | 0 | 21.1 | 21.1 | 0 | 0 | 0 | 10.9 | 0 | 0 | 34.1 | 35.1 | 0 | 0 | 0 | 0 | 0 | 0 | 0 | 0 | 0 | 0 | 0 | 1582 | 1636 | 1641 | 1629 | 620.3 | 1022.1 | 1085.9 | 1020.2 | 225.39 | 232.74 | 234.47 | 236.41
2024-03-29 | 13 | Mars | 2024-03-29 16:45 | 2024-03-29 22:56 | 40621 | 1 | DD13C | 54.55 | 8 | 65 | 122 | 119.6 | 120.407 | 43.683 | 3672 | 219 | 1094 | 2.55 | 47.843 | 53.875 | 70.26 | 74 | 0 | 0 | 13.317 | 15.75 | 11.383 | 14.5 | 15.217 | 19.375 | 3.767 | 4.25 | 2400 | 606 | 2400 | 182 | 152 | 0 | 151 | 0 | 0 | 200 | 455 | 1660 | 1160.7 | 0.0437 | 0.0727 | 0.001 | 0.0052 | 0.0442 | 0.541 | 0.179 | 0.0328 | 0.153 | 0.0118 | 0.0055 | 0.0397 | 0.0866 | 0.179 | 2403/20R3 | 133.1 | 58.5 | 50.3 | 24.3 | 0 | 0 | 0 | 21.2 | 21.3 | 0 | 0 | 0 | 9.7 | 0 | 0 | 34.2 | 25.1 | 0 | 0 | 0 | 0 | 0 | 0 | 0 | 0 | 0 | 0 | 0 | 1651 | 1617 | 1644 | 1660 | 191.3 | 843.1 | 1010.9 | 1160.7 | 101.48 | 228.92 | 227.58 | 229.03
2024-03-29 | 13 | Mars | 2024-03-29 15:48 | 2024-03-29 16:45 | 40620 | 1 | S355TA | 56.93 | 1 | 63 | 127 | 122.5 | 126.903 | 43.033 | 3629 | 212 | 1998 | 2.733 | 46.463 | 55.625 | 75.57 | 77.56 | 0 | 0 | 11.983 | 15.75 | 11.65 | 15.25 | 12.95 | 17.125 | 6.45 | 7.5 | 2400 | 604 | 2400 | 182 | 153 | 0 | 1673 | 202 | 0 | 400 | 320 | 1646 | 869.8 | 0.0653 | 0.0918 | 0.001 | 0.0048 | 0.026 | 0.288 | 0.154 | 0.0683 | 1.06 | 0.134 | 0.0094 | 0.0113 | 0.0632 | 0.163 | 2403/26R1 | 137.1 | 60.6 | 46.4 | 30.1 | 7.3 | 0 | 0 | 52.2 | 7.9 | 0 | 0 | 0 | 12.4 | 0 | 0 | 20 | 20.6 | 0 | 0 | 0 | 0 | 0 | 0 | 0 | 0 | 0 | 0 | 0 | 1588 | 1599 | 1629 | 1646 | 539.3 | 594 | 713.6 | 869.8 | 211.83 | 212.96 | 210.14 | 215.45
2024-03-29 | 13 | Mars | 2024-03-29 14:53 | 2024-03-29 15:48 | 40619 | 1 | S355TA | 55.58 | 5 | 62 | 126 | 126 | 113.982 | 42.267 | 3594 | 203 | 1637 | 2.767 | 45.542 | 55 | 73.32 | 78.08 | 0 | 0 | 11.65 | 15.125 | 10.6 | 14.375 | 15.117 | 19.375 | 4.9 | 6.125 | 2400 | 608 | 2400 | 183 | 153 | 0 | 1675 | 206 | 0 | 400 | 310 | 1626 | 834.9 | 0.0502 | 0.0618 | 0.001 | 0.0044 | 0.0278 | 0.503 | 0.163 | 0.0692 | 1.02 | 0.134 | 0.0092 | 0.0139 | 0.0553 | 0.169 | 2403/26R1 | 137.7 | 57.2 | 49.5 | 31 | 6 | 0 | 0 | 51.3 | 8.4 | 0 | 0 | 0 | 10.3 | 0 | 0 | 18.6 | 26.6 | 0 | 0 | 0 | 0 | 0 | 0 | 16.5 | 0 | 0 | 0 | 0 | 1571 | 1540 | 1603 | 1626 | 615.1 | 442.5 | 788.2 | 834.9 | 230.76 | 223.4 | 231.58 | 223.31
2024-03-29 | 13 | Mars | 2024-03-29 13:58 | 2024-03-29 14:53 | 40618 | 1 | S355TA | 54.5 | 8 | 65 | 124 | 124 | 120.499 | 40.317 | 3432 | 208 | 1604 | 2.967 | 41.798 | 52.125 | 69.85 | 77.57 | 0 | 0 | 11.683 | 15.5 | 10.233 | 13.375 | 14.217 | 17.875 | 4.183 | 5.25 | 2400 | 604 | 2400 | 182 | 153 | 0 | 1682 | 202 | 0 | 400 | 370 | 1620 | 884 | 0.0594 | 0.079 | 0.001 | 0.0042 | 0.0272 | 0.328 | 0.167 | 0.0545 | 1.03 | 0.13 | 0.0111 | 0.0162 | 0.0481 | 0.164 | 2403/26R1 | 130.1 | 60.5 | 48.6 | 21 | 5.8 | 0 | 0 | 42.9 | 8.9 | 0 | 0 | 0 | 11.4 | 0 | 0 | 20 | 24.6 | 0 | 0 | 0 | 0 | 0 | 0 | 0 | 0 | 0 | 0 | 0 | 1580 | 1591 | 1626 | 1620 | 691.3 | 727.3 | 979.8 | 884 | 234.45 | 232.2 | 235.07 | 230.77
2024-03-29 | 13 | Mars | 2024-03-29 12:52 | 2024-03-29 13:58 | 40617 | 1 | S355TA | 66.68 | 1 | 59 | 122 | 118.7 | 113.816 | 44.9 | 4019 | 214 | 1984 | 3.033 | 40.22 | 57 | 78.07 | 76.17 | 0 | 0 | 11.633 | 15.625 | 10.317 | 13.875 | 15.133 | 19.125 | 7.817 | 8.375 | 2400 | 604 | 2400 | 182 | 154 | 0 | 1678 | 204 | 0 | 200 | 370 | 1620 | 896.2 | 0.071 | 0.0509 | 0.0028 | 0.0055 | 0.0272 | 0.54 | 0.158 | 0.0545 | 1.03 | 0.13 | 0.0111 | 0.0162 | 0.0481 | 0.164 | 2403/26R1 | 137.5 | 58.4 | 48.3 | 30.8 | 6.9 | 0 | 0 | 52.1 | 7.8 | 0 | 0 | 0 | 11 | 0 | 0 | 20.3 | 23.6 | 0 | 0 | 0 | 0 | 0 | 0 | 15.8 | 0 | 0 | 0 | 0 | 1347 | 1609 | 1605 | 1620 | 3.7 | 948.6 | 818.6 | 896.2 | -24.68 | 241.94 | 233.28 | 231.78
2024-03-29 | 13 | Mars | 2024-03-29 11:56 | 2024-03-29 12:52 | 40616 | 1 | DD13B | 55.32 | 6 | 59 | 123 | 119.4 | 116.403 | 39.6 | 3599 | 202 | 1019 | 3.167 | 38.842 | 52.25 | 68.04 | 79.17 | 0 | 0 | 12.317 | 16.625 | 9.817 | 13.125 | 14.9 | 19.375 | 2.567 | 3.125 | 2400 | 604 | 2400 | 180 | 154 | 0 | 136 | 0 | 0 | 200 | 435 | 1623 | 1078.5 | 0.0441 | 0.0546 | 0.001 | 0.0061 | 0.0265 | 0.463 | 0.179 | 0.0304 | 0.133 | 0.0134 | 0.0075 | 0.0211 | 0.0672 | 0.182 | 2403/20R4 | 138.4 | 57.5 | 47.5 | 33.4 | 10.1 | 0 | 0 | 24.9 | 13.7 | 0 | 0 | 0 | 12.4 | 0 | 0 | 29.7 | 31.6 | 0 | 0 | 0 | 0 | 0 | 0 | 0 | 0 | 0 | 0 | 0 | 1618 | 1625 | 1623 |  | 1032 | 1029.9 | 1078.5 |  | 243.24 | 239.28 | 243.75
2024-03-29 | 13 | Mars | 2024-03-29 10:58 | 2024-03-29 11:56 | 40615 | 1 | DD13B | 58.43 | 5 | 61 | 124 | 123 | 101.224 | 40.083 | 3684 | 212 | 871 | 3.25 | 38.154 | 52.625 | 68.1 | 78.77 | 0 | 0 | 11.6 | 15.25 | 10.833 | 13.75 | 13.65 | 18.125 | 4 | 5.375 | 2400 | 604 | 2400 | 182 | 150 | 0 | 144 | 0 | 0 | 200 | 450 | 1632 | 1118.1 | 0.0485 | 0.0624 | 0.001 | 0.0047 | 0.0312 | 0.452 | 0.179 | 0.0282 | 0.122 | 0.0063 | 0.0072 | 0.0305 | 0.0597 | 0.188 | 2403/20R4 | 138.5 | 55.9 | 47.2 | 35.4 | 10.6 | 0 | 0 | 25 | 13.4 | 0 | 0 | 0 | 12 | 0 | 0 | 29.8 | 30.8 | 0 | 0 | 0 | 0 | 0 | 0 | 16.9 | 0 | 0 | 0 | 0 | 1580 | 1618 | 1617 | 1632 | 744.3 | 1053.5 | 996 | 1118.1 | 239.89 | 244.75 | 241.17 | 241.51
2024-03-29 | 13 | Mars | 2024-03-29 10:02 | 2024-03-29 10:58 | 40614 | 1 | DD13B | 56.42 | 8 | 63 | 124 | 121.1 | 126.65 | 41.292 | 3572 | 205 | 870 | 3.317 | 37.387 | 31.25 | 46.36 | 45.41 | 0 | 0 | 11.3 | 14.875 | 12.433 | 16.25 | 13.066 | 17 | 4.492 | 0 | 2400 | 604 | 2400 | 182 | 150 | 0 | 134 | 0 | 0 | 200 | 450 | 1638 | 1220.9 | 0.0525 | 0.0578 | 0.001 | 0.0046 | 0.0253 | 0.303 | 0.183 | 0.0332 | 0.131 | 0.0132 | 0.0074 | 0.0197 | 0.0988 | 0.181 | 2403/20R4 | 138 | 55.3 | 45.9 | 36.8 | 9.8 | 0 | 0 | 25.4 | 13.9 | 0 | 0 | 0 | 13.9 | 0 | 0 | 30 | 28.5 | 0 | 0 | 0 | 0 | 0 | 0 | 0 | 0 | 0 | 0 | 0 | 1575 | 1683 | 1646 | 1638 | 700.7 | 1649.7 | 1325.1 | 1220.9 | 238.17 | 242.35 | 246.37 | 244.71
2024-03-29 | 13 | Mars | 2024-03-29 08:58 | 2024-03-29 10:02 | 40613 | 1 | DD13B | 63.43 | 1 | 59 | 123 | 118.5 | 126.878 | 42.25 | 3989 | 206 | 940 | 3.283 | 37.462 | 53.25 | 69.9 | 75.62 | 0 | 0 | 12.633 | 15.875 | 9.917 | 13.125 | 14.9 | 19.25 | 4.8 | 4.875 | 2400 | 604 | 2400 | 183 | 300 | 0 | 276 | 0 | 0 | 400 | 420 | 1617 | 1116.6 | 0.0438 | 0.0557 | 0.001 | 0.005 | 0.028 | 0.639 | 0.179 | 0.0321 | 0.131 | 0.0144 | 0.0072 | 0.0196 | 0.0794 | 0.18 | 2403/20R4 | 138.2 | 58.4 | 47.2 | 32.6 | 10.2 | 0 | 0 | 25.8 | 14 | 0 | 0 | 0 | 12.3 | 0 | 0 | 28.8 | 30.6 | 0 | 0 | 0 | 0 | 0 | 0 | 16.5 | 0 | 0 | 0 | 0 | 1591 | 1608 | 1621 | 1617 | 845.5 | 946.2 | 1145 | 1116.6 | 243.27 | 242.3 | 249.24 | 249.57
2024-03-29 | 13 | Mars | 2024-03-29 08:05 | 2024-03-29 08:58 | 40612 | 1 | DD13B | 52.93 | 6 | 63 | 123 | 120.1 | 126.776 | 39.4 | 3568 | 199 | 1118 | 3.117 | 39.465 | 52 | 68.09 | 79.19 | 0 | 0 | 11.3 | 15.375 | 9.95 | 13.625 | 14.866 | 19.25 | 3.283 | 3.75 | 2400 | 605 | 2400 | 184 | 151 | 0 | 140 | 0 | 0 | 200 | 435 | 1633 | 1168.2 | 0.0586 | 0.0665 | 0.001 | 0.0061 | 0.0235 | 0.129 | 0.174 | 0.0327 | 0.144 | 0.0091 | 0.0065 | 0.0187 | 0.0687 | 0.176 | 2403/20R4 | 138.8 | 55.4 | 45.1 | 38.3 | 9.9 | 0 | 0 | 25.3 | 14 | 0 | 0 | 0 | 13.6 | 0 | 0 | 29.6 | 30.4 | 0 | 0 | 0 | 0 | 0 | 0 | 0 | 0 | 0 | 0 | 0 | 1590 | 1640 | 1644 | 1633 | 771.6 | 1211.7 | 1280.8 | 1168.2 | 237.09 | 243.06 | 244.96 | 244.19
2024-03-29 | 13 | Mars | 2024-03-29 06:53 | 2024-03-29 08:05 | 40611 | 1 | DD13B | 71.65 | 5 | 62 | 124 | 123 | 101.225 | 41.417 | 3804 | 204 | 1017 | 3.933 | 31.525 | 54.25 | 70.66 | 78.59 | 0 | 0 | 11.817 | 15.625 | 10.75 | 14 | 14.6 | 19.25 | 4.25 | 5.25 | 2400 | 604 | 2400 | 184 | 150 | 0 | 140 | 0 | 0 | 200 | 450 | 1645 | 1294.7 | 0.0586 | 0.0665 | 0.001 | 0.0061 | 0.0235 | 0.129 | 0.174 | 0.03 | 0.126 | 0.014 | 0.0065 | 0.02 | 0.0631 | 0.199 | 2403/20R4 | 138.7 | 55.3 | 48.9 | 34.5 | 9.8 | 0 | 0 | 26.1 | 13.5 | 0 | 0 | 0 | 14.3 | 0 | 0 | 29.6 | 29.7 | 0 | 0 | 0 | 0 | 0 | 0 | 15.7 | 0 | 0 | 0 | 0 | 1604 | 1655 | 1655 | 1645 | 804.4 | 1429.9 | 1304.8 | 1294.7 | 232.53 | 247.07 | 240.35 | 245.21
2024-03-29 | 13 | Mars | 2024-03-29 05:59 | 2024-03-29 06:53 | 40610 | 1 | DD13B | 54.48 | 8 | 63 | 123 | 118.7 | 126.505 | 41.783 | 3688 | 207 | 1067 | 2.317 | 53.094 | 55.375 | 71.65 | 79.52 | 0 | 0 | 12.067 | 16.375 | 11.017 | 15 | 13.967 | 18.5 | 4.733 | 5.5 | 2400 | 602 | 2400 | 183 | 300 | 0 | 294 | 0 | 0 | 200 | 435 | 1649 | 1138.3 | 0.062 | 0.0579 | 0.001 | 0.0073 | 0.0327 | 0.465 | 0.186 | 0.0275 | 0.151 | 0.0122 | 0.0088 | 0.0199 | 0.0721 | 0.194 | 2403/20R4 | 138.8 | 57.6 | 45.6 | 35.6 | 9.9 | 0 | 0 | 24.7 | 13.8 | 0 | 0 | 0 | 11.8 | 0 | 0 | 29.9 | 32 | 0 | 0 | 0 | 0 | 0 | 0 | 0 | 0 | 0 | 0 | 0 | 1614 | 1607 | 1620 | 1649 | 902.8 | 677.8 | 1032.8 | 1138.3 | 235.58 | 218.31 | 242.2 | 233.58
2024-03-28 | 13 | Mars | 2024-03-29 05:00 | 2024-03-29 05:59 | 40609 | 1 | DD13B | 59.13 | 1 | 61 | 125 | 121.1 | 126.33 | 42.15 | 3651 | 222 | 1245 | 2.267 | 55.147 | 55.125 | 72.08 | 78.47 | 0 | 0 | 12.683 | 16.375 | 11.517 | 15.125 | 14.583 | 19.125 | 3.367 | 4.375 | 2400 | 604 | 2400 | 185 | 151 | 0 | 142 | 0 | 0 | 200 | 400 | 1616 | 1092.5 | 0.0541 | 0.0536 | 0.0031 | 0.0078 | 0.038 | 0.276 | 0.179 | 0.0242 | 0.132 | 0.0115 | 0.0078 | 0.0202 | 0.0498 | 0.179 | 2403/20R4 | 138.6 | 53.9 | 47.4 | 37.3 | 10 | 0 | 0 | 25.1 | 14 | 0 | 0 | 0 | 11.8 | 0 | 0 | 30.2 | 31.1 | 0 | 0 | 0 | 0 | 0 | 0 | 16.4 | 0 | 0 | 0 | 0 | 1588 | 1618 | 1617 | 1616 | 819.9 | 1099.5 | 1150.9 | 1092.5 | 242.65 | 247.89 | 251.8 | 248.51
2024-03-28 | 13 | Mars | 2024-03-29 03:57 | 2024-03-29 05:00 | 40608 | 1 | DD13B | 62.65 | 6 | 64 | 125 | 122.2 | 126.555 | 40.7 | 3491 | 211 | 1092 | 2.383 | 52.448 | 53.25 | 69.06 | 78.5 | 0 | 0 | 12.167 | 15.875 | 10.733 | 14.625 | 14.85 | 18.875 | 2.95 | 3.875 | 2400 | 605 | 2400 | 184 | 151 | 0 | 143 | 0 | 0 | 200 | 455 | 1641 | 1266.2 | 0.0311 | 0.0508 | 0.001 | 0.006 | 0.0271 | 0.492 | 0.169 | 0.026 | 0.145 | 0.0096 | 0.0078 | 0.0211 | 0.0618 | 0.17 | 2403/20R4 | 138 | 56.1 | 45.4 | 36.5 | 9.1 | 0 | 0 | 19.5 | 19.9 | 0 | 0 | 0 | 12.8 | 0 | 0 | 30.1 | 31.2 | 0 | 0 | 0 | 0 | 0 | 0 | 0 | 0 | 0 | 0 | 0 | 1587 | 1605 | 1655 | 1641 | 719.1 | 1080.4 | 1210.7 | 1266.2 | 233.54 | 253.68 | 234.85 | 245.75
2024-03-28 | 13 | Mars | 2024-03-29 03:00 | 2024-03-29 03:57 | 40607 | 1 | DD13B | 57.13 | 5 | 63 | 124 | 123.5 | 100.802 | 41.167 | 3560 | 217 | 1152 | 2.633 | 47.089 | 53.5 | 69.78 | 77.98 | 0 | 0 | 11.983 | 15.75 | 11.333 | 15 | 14.716 | 18.75 | 3.133 | 4 | 2400 | 606 | 2400 | 182 | 150 | 0 | 147 | 0 | 0 | 200 | 418 | 1616 | 1026.9 | 0.0381 | 0.0513 | 0.001 | 0.0058 | 0.0293 | 0.519 | 0.173 | 0.027 | 0.141 | 0.0061 | 0.0063 | 0.0225 | 0.086 | 0.185 | 2403/20R4 | 138.1 | 56.7 | 48.5 | 32.9 | 10 | 0 | 0 | 25 | 14.1 | 0 | 0 | 0 | 11.6 | 0 | 0 | 30 | 31 | 0 | 0 | 0 | 0 | 0 | 0 | 16.4 | 0 | 0 | 0 | 0 | 1603 | 1595 | 1616 | 1616 | 848.9 | 801.9 | 997.6 | 1026.9 | 237.04 | 237.2 | 241.83 | 243.96
2024-03-28 | 13 | Mars | 2024-03-29 02:00 | 2024-03-29 03:00 | 40606 | 1 | DD13B | 59.6 | 8 | 67 | 122 | 120.4 | 126.055 | 37.617 | 3133 | 201 | 1026 | 2.683 | 45.466 | 50.625 | 65.04 | 80.75 | 0 | 0 | 11.667 | 15.75 | 11.05 | 15.25 | 14.766 | 19.5 | 0.133 | 0.125 | 2400 | 605 | 2400 | 185 | 150 | 0 | 145 | 0 | 0 | 200 | 433 | 1627 | 1084.7 | 0.0414 | 0.0532 | 0.0016 | 0.01 | 0.0287 | 0.433 | 0.178 | 0.0346 | 0.163 | 0.0115 | 0.01 | 0.0198 | 0.0592 | 0.182 | 2403/20R4 | 125.8 | 56.3 | 44.6 | 24.9 | 9 | 0 | 0 | 22.9 | 12 | 0 | 0 | 0 | 8.8 | 0 | 0 | 27.8 | 29 | 0 | 0 | 0 | 0 | 0 | 0 | 0 | 0 | 0 | 0 | 0 | 1668 | 1635 | 1627 |  | 1421.5 | 1187 | 1084.7 |  | 239.57 | 244.27 | 242
2024-03-28 | 13 | Mars | 2024-03-29 00:57 | 2024-03-29 02:00 | 40605 | 1 | DD13B | 63.73 | 1 | 62 | 124 | 121.7 | 126.165 | 41.483 | 3471 | 216 | 1068 | 2.817 | 44.024 | 52.875 | 68.54 | 76.48 | 0 | 0 | 12.616 | 16 | 11.533 | 14.625 | 14.367 | 18.75 | 2.967 | 3.375 | 2400 | 603 | 2400 | 182 | 151 | 0 | 136 | 0 | 0 | 200 | 440 | 1615 | 1101.8 | 0.036 | 0.0505 | 0.001 | 0.0063 | 0.027 | 0.157 | 0.173 | 0.0288 | 0.134 | 0.0094 | 0.0068 | 0.0246 | 0.0583 | 0.175 | 2403/20R4 | 130.8 | 55.4 | 48.5 | 26.9 | 9.1 | 0 | 0 | 24 | 12.8 | 0 | 0 | 0 | 10 | 0 | 0 | 29 | 29.8 | 0 | 0 | 0 | 0 | 0 | 0 | 16.1 | 0 | 0 | 0 | 0 | 1601 | 1609 | 1626 | 1615 | 1066.6 | 1038.7 | 1200 | 1101.8 | 254.91 | 248.61 | 249.97 | 249.68
2024-03-28 | 13 | Mars | 2024-03-29 | 2024-03-29 00:57 | 40604 | 1 | DD13B | 56.88 | 6 | 64 | 124 | 121.4 | 126.215 | 40.817 | 3490 | 218 | 951 | 2.933 | 42.273 | 52.5 | 67.75 | 77.17 | 0 | 0 | 12.133 | 15.75 | 11.733 | 14.75 | 14.584 | 18.875 | 2.367 | 3.125 | 2400 | 604 | 2400 | 183 | 150 | 0 | 140 | 0 | 0 | 200 | 433 | 1611 | 1078.9 | 0.0665 | 0.0722 | 0.0101 | 0.0123 | 0.0912 | 0.407 | 0.181 | 0.0365 | 0.147 | 0.0092 | 0.008 | 0.024 | 0.0782 | 0.185 | 2403/20R4 | 138.5 | 53.5 | 44.2 | 40.8 | 10 | 0 | 0 | 25.1 | 14.1 | 0 | 0 | 0 | 12.1 | 0 | 0 | 30.2 | 31 | 0 | 0 | 0 | 0 | 0 | 0 | 0 | 0 | 0 | 0 | 0 | 1586 | 1618 | 1616 | 1611 | 847.6 | 1108.6 | 1154.3 | 1078.9 | 246.18 | 248.5 | 252.56 | 250.31
2024-03-28 | 13 | Mars | 2024-03-28 23:00 | 2024-03-29 | 40603 | 1 | DD13B | 59.97 | 5 | 61 | 123 | 119.2 | 100.765 | 41.7 | 3608 | 217 | 998 | 2.95 | 41.695 | 53.625 | 69.42 | 77.16 | 0 | 0 | 12.367 | 15.75 | 11.25 | 14.75 | 14.883 | 19 | 3.2 | 4.125 | 2400 | 604 | 2400 | 182 | 151 | 0 | 140 | 0 | 0 | 200 | 448 | 1616 | 1133.9 | 0.0653 | 0.0566 | 0.001 | 0.0065 | 0.0329 | 0.624 | 0.167 | 0.032 | 0.13 | 0.0111 | 0.0075 | 0.0224 | 0.101 | 0.167 | 2403/20R4 | 138.8 | 53.8 | 52 | 33 | 9.7 | 0 | 0 | 48.9 | 14.9 | 0 | 0 | 0 | 10.1 | 0 | 0 | 31 | 24.2 | 0 | 0 | 0 | 0 | 0 | 0 | 0 | 0 | 0 | 0 | 0 | 1594 | 1594 | 1613 | 1616 | 841.5 | 891.3 | 978 | 1133.9 | 241.29 | 245.52 | 242 | 251.25
2024-03-28 | 13 | Mars | 2024-03-28 16:12 | 2024-03-28 23:00 | 40602 | 1 | DD13B | 57.45 | 8 | 66 | 121 | 120.2 | 126.224 | 44.65 | 3794 | 216 | 1224 | 2.333 | 51.857 | 55.25 | 72.53 | 74.24 | 0 | 0 | 13.067 | 16.5 | 11.65 | 14.375 | 15.233 | 19 | 4.7 | 5.375 | 3400 | 604 | 2400 | 184 | 150 | 0 | 355 | 0 | 0 | 200 | 455 | 1620 | 1153.2 | 0.0343 | 0.0732 | 0.001 | 0.0058 | 0.0335 | 0.676 | 0.182 | 0.0301 | 0.157 | 0.0152 | 0.0084 | 0.0223 | 0.074 | 0.193 | 2403/20R4 | 133.6 | 57.3 | 46.6 | 29.7 | 9.9 | 0 | 0 | 25.2 | 14.1 | 0 | 0 | 0 | 11.9 | 0 | 0 | 30.1 | 21.1 | 0 | 0 | 0 | 0 | 0 | 0 | 0 | 0 | 0 | 0 | 0 | 1649 | 1573 | 1650 | 1620 | 187.7 | 914.7 | 1398.9 | 1153.2 | 101.16 | 258.87 | 248.18 | 250.31
2024-03-28 | 13 | Mars | 2024-03-28 15:12 | 2024-03-28 16:12 | 40601 | 1 | S355T | 59.67 | 8 | 67 | 124 | 115.4 | 112.053 | 44.417 | 4174 | 198 | 1612 | 3.267 | 37.959 | 56.25 | 76.19 | 75.98 | 0 | 0 | 12.4 | 16.875 | 10.467 | 13.75 | 15.45 | 19.25 | 6.1 | 6.25 | 2800 | 605 | 2400 | 180 | 150 | 0 | 1221 | 0 | 0 | 200 | 405 | 1629 | 997.9 | 0.0591 | 0.0602 | 0.0014 | 0.0088 | 0.0517 | 0.542 | 0.209 | 0.0802 | 1.06 | 0.0304 | 0.011 | 0.0126 | 0.118 | 0.21 | 2403/24R1 | 137.6 | 57.2 | 46.1 | 34.3 | 0 | 0 | 0 | 18.5 | 20 | 0 | 0 | 0 | 10.1 | 0 | 0 | 38.1 | 35.1 | 0 | 0 | 0 | 0 | 0 | 0 | 0 | 0 | 0 | 0 | 0 | 1565 | 1626 | 1610 | 1629 | 689.7 | 1073.1 | 926.4 | 997.9 | 242.45 | 241.75 | 239.65 | 234.78
2024-03-28 | 13 | Mars | 2024-03-28 13:14 | 2024-03-28 15:12 | 40600 | 1 | S355T | 118.65 | 1 | 61 | 123 | 120.9 | 116.687 | 43.2 | 3710 | 196 | 1426 | 3.25 | 37.846 | 55 | 72.77 | 76.39 | 0 | 0 | 13.3 | 17.25 | 10.767 | 13.875 | 14.6 | 19 | 4.533 | 4.75 | 2900 | 603 | 2450 | 184 | 150 | 1706 | 0 | 0 | 0 | 200 | 400 | 1613 | 1022.1 | 0.0592 | 0.0574 | 0.001 | 0.0089 | 0.0366 | 0.42 | 0.202 | 0.14 | 1.13 | 0.0066 | 0.016 | 0.0333 | 0.0408 | 0.213 | 2403/24R1 | 137.4 | 59.2 | 45.6 | 32.6 | 0 | 0 | 0 | 19.2 | 20.2 | 0 | 0 | 0 | 9.8 | 0 | 0 | 39.9 | 31.5 | 0 | 0 | 0 | 0 | 0 | 0 | 16.8 | 0 | 0 | 0 | 0 | 1574 | 1619 | 1629 | 1613 | 750.3 | 1036 | 1212.3 | 1022.1 | 243.74 | 242.98 | 249.08 | 245.25
2024-03-28 | 13 | Mars | 2024-03-28 12:16 | 2024-03-28 13:14 | 40599 | 1 | S355T | 57.82 | 6 | 63 | 124 | 118.6 | 116.494 | 40.233 | 3525 | 205 | 1086 | 3.85 | 32.208 | 52.5 | 68.36 | 78.29 | 0 | 0 | 11.583 | 15.25 | 10.75 | 14.375 | 12.184 | 16.25 | 5.717 | 6.625 | 2400 | 605 | 2400 | 184 | 151 | 1702 | 0 | 0 | 0 | 200 | 375 | 1630 | 949.3 | 0.0768 | 0.0735 | 0.001 | 0.007 | 0.0389 | 0.523 | 0.216 | 0.142 | 1.15 | 0.0092 | 0.0226 | 0.022 | 0.0486 | 0.215 | 2403/24R1 | 130.9 | 59.5 | 46.4 | 25 | 0 | 0 | 0 | 17.5 | 16.9 | 0 | 0 | 0 | 10.2 | 0 | 0 | 36 | 33.6 | 0 | 0 | 0 | 0 | 0 | 0 | 0 | 0 | 0 | 0 | 0 | 1586 | 1602 | 1655 | 1630 | 556.9 | 682.6 | 1012.3 | 949.3 | 215.28 | 221.55 | 221.7 | 230.57
2024-03-28 | 13 | Mars | 2024-03-28 11:00 | 2024-03-28 12:16 | 40598 | 1 | S355T | 76.47 | 5 | 64 | 122 | 121.9 | 116.697 | 43.9 | 3982 | 217 | 1235 | 4.633 | 26.331 | 57.375 | 75.26 | 78.42 | 0 | 0 | 11.617 | 15.25 | 11.15 | 14.875 | 12.616 | 16.375 | 8.517 | 10.75 | 2400 | 604 | 2400 | 183 | 151 | 1769 | 0 | 0 | 0 | 200 | 350 | 1627 | 1026.5 | 0.0789 | 0.072 | 0.001 | 0.0083 | 0.0419 | 0.784 | 0.203 | 0.144 | 1.12 | 0.01 | 0.0177 | 0.0226 | 0.0387 | 0.222 | 2403/24R1 | 136.8 | 58.1 | 48.6 | 30.1 | 0 | 0 | 0 | 20.7 | 19.7 | 0 | 0 | 0 | 9.8 | 0 | 0 | 39 | 31.9 | 0 | 0 | 0 | 0 | 0 | 0 | 15.7 | 0 | 0 | 0 | 0 | 1558 | 1604 | 1618 | 1627 | 572.3 | 825.6 | 935.9 | 1026.5 | 232.53 | 234.45 | 236.05 | 237.95
2024-03-28 | 13 | Mars | 2024-03-28 10:00 | 2024-03-28 11:00 | 40597 | 1 | S355T | 59.33 | 8 | 66 | 124 | 119 | 117.151 | 40.017 | 3489 | 202 | 801 | 2.383 | 52.028 | 51.75 | 66.32 | 77.59 | 0 | 0 | 11.1 | 14.75 | 10.817 | 14.75 | 13.9 | 17.75 | 4.2 | 4.5 | 2400 | 605 | 2400 | 182 | 150 | 1706 | 0 | 0 | 0 | 400 | 320 | 1626 | 790.1 | 0.0594 | 0.0789 | 0.001 | 0.0088 | 0.0356 | 0.434 | 0.211 | 0.17 | 1.14 | 0.0086 | 0.0123 | 0.0259 | 0.0775 | 0.22 | 2403/24R1 | 137.8 | 60.2 | 46 | 31.6 | 0 | 0 | 0 | 19.2 | 19.8 | 0 | 0 | 0 | 9.7 | 0 | 0 | 39.1 | 33.3 | 0 | 0 | 0 | 0 | 0 | 0 | 0 | 0 | 0 | 0 | 0 | 1591 | 1607 | 1625 | 1626 | 482.9 | 620.7 | 771 | 790.1 | 202.08 | 211.84 | 218 | 219.25
2024-03-28 | 13 | Mars | 2024-03-28 09:00 | 2024-03-28 10:00 | 40596 | 1 | S355T | 60.18 | 1 | 61 | 124 | 120.1 | 112.474 | 42.133 | 3770 | 212 | 1153 | 2.617 | 47.389 | 53.75 | 70.65 | 76.54 | 0 | 0 | 11.567 | 15.625 | 11.067 | 14.25 | 14.35 | 18.5 | 5.15 | 5.25 | 2400 | 604 | 2400 | 183 | 150 | 1720 | 0 | 0 | 0 | 400 | 408 | 1653 | 196.2 | 0.064 | 0.0673 | 0.001 | 0.0066 | 0.0443 | 0.51 | 0.221 | 0.143 | 1.14 | 0.0188 | 0.0135 | 0.0156 | 0.0856 | 0.227 | 2403/24R1 | 130.5 | 57.6 | 50.6 | 22.3 | 0 | 0 | 0 | 18 | 18 | 0 | 0 | 0 | 8.9 | 0 | 0 | 37 | 32.1 | 0 | 0 | 0 | 0 | 0 | 0 | 16.5 | 0 | 0 | 0 | 0 | 1585 | 1641 | 1648 | 1653 | 571.7 | 1082.9 | 187 | 196.2 | 217.76 | 234.26 | 101.43 | 102.25
2024-03-28 | 13 | Mars | 2024-03-28 08:04 | 2024-03-28 09:00 | 40595 | 1 | S355T | 56.23 | 6 | 64 | 122 | 116.4 | 116.414 | 42.4 | 3873 | 207 | 1535 | 2.767 | 44.096 | 53.625 | 72.38 | 75.88 | 0 | 0 | 11.567 | 15.5 | 11.033 | 14.5 | 13.533 | 17.375 | 6.267 | 6.125 | 2400 | 602 | 2400 | 183 | 150 | 1707 | 0 | 0 | 0 | 400 | 350 | 1650 | 870.9 | 0.0828 | 0.0956 | 0.0023 | 0.0125 | 0.0425 | 0.847 | 0.222 | 0.157 | 1.19 | 0.0154 | 0.023 | 0.0227 | 0.0783 | 0.226 | 2403/24R1 | 131.1 | 60.3 | 44.4 | 26.4 | 0 | 0 | 0 | 17.2 | 20.1 | 0 | 0 | 0 | 10 | 0 | 0 | 36.6 | 30.7 | 0 | 0 | 0 | 0 | 0 | 0 | 0 | 0 | 0 | 0 | 0 | 1578 | 1657 | 1622 | 1650 | 402.6 | 771.7 | 573.9 | 870.9 | 195.77 | 200.68 | 197.93 | 213.37
2024-03-28 | 13 | Mars | 2024-03-28 07:05 | 2024-03-28 08:04 | 40594 | 1 | S355T | 58.45 | 5 | 64 | 123 | 122.2 | 116.518 | 41.367 | 3652 | 209 | 1327 | 3.033 | 40.549 | 53.375 | 70.62 | 77.42 | 0 | 0 | 11.4 | 15.5 | 11.417 | 14.125 | 14.667 | 19.125 | 3.883 | 4.5 | 2400 | 606 | 2400 | 185 | 150 | 1708 | 0 | 0 | 0 | 400 | 340 | 1640 | 842.2 | 0.0636 | 0.0801 | 0.0024 | 0.0072 | 0.0372 | 0.449 | 0.211 | 0.153 | 1.12 | 0.0124 | 0.0118 | 0.0215 | 0.0612 | 0.227 | 2403/24R1 | 130.1 | 57.8 | 46.8 | 25.5 | 0 | 0 | 0 | 17.8 | 17.5 | 0 | 0 | 0 | 8.4 | 0 | 0 | 38.3 | 31.5 | 0 | 0 | 0 | 0 | 0 | 0 | 16.6 | 0 | 0 | 0 | 0 | 1563 | 1618 | 1657 | 1640 | 477 | 763.3 | 992 | 842.2 | 216.4 | 221.06 | 219.13 | 216.34
2024-03-28 | 13 | Mars | 2024-03-28 06:09 | 2024-03-28 07:05 | 40593 | 1 | S355T | 55.87 | 8 | 67 | 67 | 118.2 | 116.648 | 42.083 | 3821 | 213 | 1434 | 0 | 0 | 53.25 | 71.46 | 75.92 | 0 | 0 | 11.683 | 15.375 | 10.933 | 13.875 | 14.033 | 17.5 | 5.433 | 6.5 | 2400 | 603 | 2400 | 184 | 151 | 1706 | 0 | 0 | 0 | 400 | 310 | 1635 | 653.5 | 0.0975 | 0.11 | 0.0045 | 0.0079 | 0.0387 | 0.398 | 0.201 | 0.172 | 1.16 | 0.0071 | 0.0138 | 0.0254 | 0.0284 | 0.21 | 2403/24R1 | 137.6 | 53.8 | 48.2 | 35.6 | 0 | 0 | 0 | 19.4 | 19.6 | 0 | 0 | 0 | 8.1 | 0 | 0 | 39.3 | 35.8 | 0 | 0 | 0 | 0 | 0 | 0 | 0 | 0 | 0 | 0 | 0 | 1547 | 1629 | 1631 | 1635 | 407.8 | 416.6 | 29.5 | 653.5 | 213.57 | 170.58 | -25.09 | 200.41
2024-03-28 | 13 | Mars | 2024-03-28 05:12 | 2024-03-28 06:09 | 40592 | 1 | S355T | 57.3 | 1 | 61 | 128 | 123.2 | 116.998 | 39.3 | 3330 | 204 | 1369 | 3.667 | 34.909 | 49.875 | 66.31 | 76.15 | 0 | 0 | 12.317 | 16 | 11.183 | 14.625 | 13.117 | 16.375 | 2.683 | 2.625 | 2400 | 605 | 2400 | 184 | 302 | 3408 | 0 | 0 | 0 | 400 | 325 | 1624 | 739 | 0.0742 | 0.098 | 0.001 | 0.0064 | 0.0315 | 0.639 | 0.187 | 0.152 | 0.828 | 0.0056 | 0.0128 | 0.0258 | 0.039 | 0.208 | 2403/24R1 | 130.6 | 54.3 | 44.6 | 31.7 | 0 | 0 | 0 | 18 | 19.4 | 0 | 0 | 0 | 8.4 | 0 | 0 | 35.8 | 33 | 0 | 0 | 0 | 0 | 0 | 0 | 16 | 0 | 0 | 0 | 0 | 1528 | 1647 | 1624 |  | 265.2 | 717.2 | 739 |  | 192.23 | 200.73 | 215.42
2024-03-27 | 13 | Mars | 2024-03-28 04:10 | 2024-03-28 05:12 | 40591 | 1 | S355T | 62.23 | 6 | 63 | 123 | 117.5 | 117.153 | 41.817 | 3588 | 213 | 1276 | 3.5 | 35.143 | 51.625 | 68.49 | 74.07 | 0 | 0 | 12.733 | 15.75 | 10.933 | 13.625 | 15.234 | 18.875 | 2.917 | 3.125 | 2400 | 606 | 2400 | 183 | 300 | 3412 | 0 | 0 | 0 | 400 | 340 | 1633 | 785.9 | 0.0866 | 0.0989 | 0.0047 | 0.0078 | 0.0415 | 0.958 | 0.199 | 0.157 | 1.15 | 0.0121 | 0.0121 | 0.0233 | 0.0739 | 0.207 | 2403/24R1 | 130.5 | 55.1 | 45.6 | 29.8 | 0 | 0 | 0 | 18 | 19 | 0 | 0 | 0 | 7.2 | 0 | 0 | 36.8 | 33.9 | 0 | 0 | 0 | 0 | 0 | 0 | 0 | 0 | 0 | 0 | 0 | 1627 | 1623 | 1609 | 1633 | 498.2 | 677.8 | 599.3 | 785.9 | 184.81 | 209.61 | 208.17 | 215.06
2024-03-27 | 13 | Mars | 2024-03-28 03:12 | 2024-03-28 04:10 | 40590 | 1 | S355T | 57.6 | 5 | 62 | 125 | 121.3 | 117.085 | 39.733 | 3429 | 205 | 1301 | 3.117 | 40.107 | 53.25 | 69.7 | 80.41 | 0 | 0 | 12.167 | 15.875 | 10.05 | 13.875 | 14.2 | 19.125 | 3.317 | 4.25 | 2400 | 602 | 2400 | 183 | 300 | 3408 | 0 | 0 | 0 | 400 | 348 | 1629 | 810.2 | 0.0609 | 0.0754 | 0.001 | 0.0054 | 0.0444 | 0.598 | 0.195 | 0.138 | 0.863 | 0.0117 | 0.0088 | 0.0186 | 0.0815 | 0.206 | 2403/24R1 | 132.7 | 56.3 | 46.6 | 29.8 | 0 | 0 | 0 | 20 | 19.4 | 0 | 0 | 0 | 11.5 | 0 | 0 | 34.5 | 30.9 | 0 | 0 | 0 | 0 | 0 | 0 | 16.4 | 0 | 0 | 0 | 0 | 1583 | 1613 | 1613 | 1629 | 462.8 | 736.7 | 737.7 | 810.2 | 203.3 | 221.18 | 221.28 | 219.47
2024-03-27 | 13 | Mars | 2024-03-28 02:11 | 2024-03-28 03:12 | 40589 | 1 | S355T | 61.55 | 8 | 64 | 125 | 120.4 | 140.383 | 41.137 | 3502 | 206 | 1407 | 3.85 | 32.468 | 29.625 | 46.74 | 43.21 | 0 | 0 | 12.05 | 15.875 | 10.2 | 13.75 | 14.8 | 19.125 | 4.087 | 0 | 2400 | 604 | 2400 | 184 | 150 | 1706 | 0 | 0 | 0 | 400 | 370 | 1639 | 891.7 | 0.0554 | 0.0768 | 0.001 | 0.006 | 0.0415 | 0.51 | 0.179 | 0.122 | 1.03 | 0.0131 | 0.0084 | 0.0189 | 0.0971 | 0.181 | 2403/24R1 | 134.7 | 54.6 | 46.3 | 33.8 | 0 | 0 | 0 | 18.2 | 19.3 | 0 | 0 | 0 | 6.8 | 0 | 0 | 38.3 | 36.4 | 0 | 0 | 0 | 0 | 0 | 0 | 0 | 0 | 0 | 0 | 0 | 1579 | 1633 | 1608 | 1639 | 556.4 | 828.3 | 735.8 | 891.7 | 219.03 | 218.92 | 223.8 | 221.08
2024-03-27 | 13 | Mars | 2024-03-28 01:12 | 2024-03-28 02:11 | 40588 | 1 | S355T | 59.27 | 1 | 59 | 125 | 119.1 | 117.006 | 40.667 | 3505 | 208 | 1397 | 3.917 | 31.915 | 52.625 | 69.71 | 77.64 | 0 | 0 | 11.917 | 16 | 10.633 | 13.625 | 14.633 | 19 | 3.483 | 4 | 2400 | 604 | 2400 | 182 | 151 | 1704 | 0 | 0 | 0 | 400 | 378 | 1620 | 921.3 | 0.0627 | 0.0709 | 0.001 | 0.0065 | 0.0436 | 0.232 | 0.197 | 0.137 | 1.08 | 0.0168 | 0.009 | 0.016 | 0.0918 | 0.198 | 2403/24R1 | 132.7 | 59.2 | 47.3 | 26.2 | 0 | 0 | 0 | 17.8 | 18.9 | 0 | 0 | 0 | 7.2 | 0 | 0 | 37.2 | 35.4 | 0 | 0 | 0 | 0 | 0 | 0 | 16.2 | 0 | 0 | 0 | 0 | 1609 | 1608 | 1614 | 1620 | 793.4 | 738.9 | 863.9 | 921.3 | 228.8 | 224.11 | 232.34 | 233.81
2024-03-27 | 13 | Mars | 2024-03-28 00:07 | 2024-03-28 01:12 | 40587 | 1 | S355T | 64.23 | 6 | 63 | 123 | 117.9 | 117.244 | 42.7 | 3656 | 216 | 1534 | 7.933 | 15.504 | 54 | 72.14 | 75.88 | 0 | 0 | 11.85 | 15.75 | 10.917 | 13.75 | 14.616 | 18.875 | 5.317 | 5.5 | 2400 | 604 | 2400 | 180 | 300 | 3414 | 0 | 0 | 0 | 400 | 370 | 1635 | 894.2 | 0.0612 | 0.0953 | 0.0013 | 0.0072 | 0.0372 | 0.869 | 0.197 | 0.122 | 0.99 | 0.0169 | 0.0091 | 0.0155 | 0.0773 | 0.199 | 2403/24R1 | 138.3 | 54.6 | 44.4 | 39.3 | 0 | 0 | 0 | 19 | 19.6 | 0 | 0 | 0 | 9.2 | 0 | 0 | 39.4 | 34.5 | 0 | 0 | 0 | 0 | 0 | 0 | 0 | 0 | 0 | 0 | 0 | 1587 | 1583 | 1614 | 1635 | 543.2 | 645.2 | 765.4 | 894.2 | 212.91 | 227.74 | 223.44 | 223.46
2024-03-27 | 13 | Mars | 2024-03-27 23:04 | 2024-03-28 00:07 | 40586 | 1 | S355T | 62.9 | 5 | 61 | 123 | 118.4 | 117.157 | 42.7 | 3723 | 215 | 1560 | 8.717 | 14.111 | 54.25 | 72.69 | 76.23 | 0 | 0 | 12.217 | 15.75 | 11.333 | 14.75 | 13.916 | 17.75 | 5.233 | 5.875 | 2400 | 604 | 2400 | 183 | 150 | 1702 | 0 | 0 | 0 | 400 | 378 | 1618 | 928.2 | 0.0676 | 0.093 | 0.001 | 0.006 | 0.0429 | 0.379 | 0.196 | 0.109 | 0.858 | 0.0153 | 0.008 | 0.0225 | 0.048 | 0.19 | 2403/24R1 | 138.8 | 58.2 | 46.2 | 34.4 | 0 | 0 | 0 | 25.7 | 13.3 | 0 | 0 | 0 | 8.2 | 0 | 0 | 39.5 | 35.8 | 0 | 0 | 0 | 0 | 0 | 0 | 16.3 | 0 | 0 | 0 | 0 | 1578 | 1602 | 1608 | 1618 | 442.4 | 752.5 | 873.7 | 928.2 | 202.7 | 228.72 | 236.43 | 235.44
2024-03-27 | 13 | Mars | 2024-03-27 16:43 | 2024-03-27 23:04 | 40585 | 1 | S355T | 62.72 | 8 | 63 | 123 | 118.6 | 117.172 | 45.8 | 3885 | 224 | 2239 | 9.767 | 12.594 | 54.75 | 76.5 | 71.72 | 0 | 0 | 11.967 | 15.875 | 11.933 | 14.625 | 14.25 | 17.5 | 7.65 | 6.75 | 2400 | 604 | 2400 | 182 | 151 | 1704 | 0 | 0 | 0 | 200 | 385 | 1648 | 187 | 0.0422 | 0.0676 | 0.001 | 0.0076 | 0.0421 | 0.494 | 0.174 | 0.0727 | 0.458 | 0.0084 | 0.007 | 0.0324 | 0.0497 | 0.177 | 2403/24R1 | 142.7 | 61.7 | 46.6 | 34.4 | 0 | 0 | 0 | 18.1 | 18.7 | 0 | 0 | 0 | 9.8 | 0 | 0 | 39.1 | 34.2 | 0 | 0 | 0 | 0 | 0 | 0 | 0 | 0 | 0 | 0 | 0 | 1650 | 1614 | 1636 | 1648 | 189.9 | 827.8 | 956.5 | 187 | 101.48 | 229.2 | 227.86 | 101.43
2024-03-27 | 13 | Mars | 2024-03-27 15:34 | 2024-03-27 16:43 | 40584 | 1 | 44W50W4 | 69.25 | 5 | 60 | 122 | 123.2 | 107.841 | 40.2 | 3257 | 207 | 1675 | 2.75 | 44.364 | 51.125 | 68.61 | 76.31 | 0 | 0 | 12.583 | 15.875 | 10.883 | 14 | 14.967 | 19 | 1.767 | 2.25 | 2400 | 606 | 2400 | 183 | 0 | 0 | 0 | 0 | 0 | 400 | 388 | 1638 | 924.7 | 0.0396 | 0.0664 | 0.001 | 0.0062 | 0.0334 | 0.648 | 0.147 | 0.0415 | 0.0709 | 0.0095 | 0.0056 | 0.0183 | 0.0893 | 0.149 | 2403/26R1 | 125.3 | 56.9 | 47.1 | 21.3 | 4.2 | 0 | 0 | 47.3 | 7 | 0 | 0 | 0 | 8.2 | 0 | 0 | 18 | 24.1 | 0 | 0 | 0 | 0 | 0 | 0 | 0 | 0 | 0 | 0 | 0 | 1630 | 1640 | 1638 |  | 848.8 | 975.2 | 924.7 |  | 222.34 | 227.11 | 224.29
2024-03-27 | 13 | Mars | 2024-03-27 14:34 | 2024-03-27 15:34 | 40583 | 1 | 44W50W4 | 59.68 | 8 | 64 | 122 | 124.3 | 124.562 | 42.45 | 3553 | 215 | 1538 | 2.733 | 44.634 | 54.375 | 72.22 | 76.86 | 0 | 0 | 12.867 | 16.5 | 9.917 | 12.875 | 14.784 | 19.125 | 4.883 | 5.875 | 2400 | 606 | 2400 | 180 | 150 | 1654 | 0 | 204 | 0 | 400 | 373 | 1644 | 893.7 | 0.0658 | 0.0742 | 0.001 | 0.0045 | 0.0263 | 0.636 | 0.14 | 0.0415 | 0.0709 | 0.0095 | 0.0056 | 0.0183 | 0.0893 | 0.149 | 2403/26R1 | 137.7 | 56.9 | 47.1 | 33.7 | 7.1 | 0 | 0 | 52.2 | 7.1 | 0 | 0 | 0 | 5.3 | 0 | 0 | 20.1 | 26.9 | 0 | 0 | 0 | 0 | 0 | 0 | 0 | 0 | 0 | 0 | 0 | 1570 | 1613 | 1644 |  | 505.6 | 663.5 | 893.7 |  | 216.88 | 213.48 | 218.52
2024-03-27 | 13 | Mars | 2024-03-27 13:34 | 2024-03-27 14:34 | 40582 | 1 | 44W50W4 | 59.67 | 1 | 60 | 122 | 115.7 | 116.667 | 43.5 | 3628 | 215 | 1716 | 2.85 | 42.807 | 56 | 74.8 | 77.24 | 0 | 0 | 12.35 | 15.75 | 10.6 | 13.75 | 14.8 | 19.125 | 5.75 | 7.125 | 2400 | 606 | 2400 | 183 | 151 | 1655 | 0 | 205 | 0 | 400 | 380 | 1625 | 897.3 | 0.0461 | 0.0724 | 0.0006 | 0.0077 | 0.0234 | 0.5424 | 0.13 | 0.14 | 1.12 | 0.141 | 0.01 | 0.0095 | 0.0764 | 0.143 | 2403/26R1 | 137.9 | 58.7 | 47.6 | 31.6 | 7.3 | 0 | 0 | 52.1 | 7.8 | 0 | 0 | 0 | 7 | 0 | 0 | 20.2 | 27.2 | 0 | 0 | 0 | 0 | 0 | 0 | 0 | 0 | 0 | 0 | 0 | 1580 | 1646 | 1647 | 1625 | 24.8 | 1044.3 | 185.3 | 897.3 | -10.35 | 228.88 | 101.3 | 229.15
2024-03-27 | 13 | Mars | 2024-03-27 12:36 | 2024-03-27 13:34 | 40581 | 1 | DD13C | 58.72 | 6 | 63 | 122 | 117.9 | 95.858 | 41.217 | 3699 | 218 | 1168 | 2.867 | 42.558 | 52.875 | 69.64 | 76.97 | 0 | 0 | 11.917 | 15.875 | 10.917 | 14.25 | 15.217 | 19.125 | 3.167 | 3.625 | 2400 | 604 | 2400 | 181 | 153 | 0 | 132 | 0 | 0 | 200 | 433 | 1634 | 1079.4 | 0.0679 | 0.0766 | 0.0024 | 0.0082 | 0.0378 | 0.6232 | 0.2033 | 0.0386 | 0.1264 | 0.0043 | 0.0083 | 0.0288 | 0.0882 | 0.1934 | 2403/20R3 | 138.3 | 53.2 | 49 | 36.1 | 0 | 0 | 0 | 21.1 | 21.2 | 0 | 0 | 0 | 10.7 | 0 | 0 | 34.1 | 35 | 0 | 0 | 0 | 0 | 0 | 0 | 16.2 | 0 | 0 | 0 | 0 | 1615 | 1668 | 1667 | 1634 | 930.3 | 1256 | 1260 | 1079.4 | 237.24 | 230.48 | 231.26 | 237.83
2024-03-27 | 13 | Mars | 2024-03-27 11:22 | 2024-03-27 12:36 | 40580 | 1 | DD13C | 73.45 | 5 | 62 | 119 | 117.8 | 114.685 | 41.8 | 3357 | 208 | 1206 | 2.983 | 39.888 | 54.25 | 70.11 | 77.87 | 0 | 0 | 12.15 | 15.875 | 10.417 | 13.375 | 14.35 | 19.125 | 4.883 | 5.75 | 2400 | 604 | 2400 | 182 | 151 | 0 | 0 | 0 | 0 | 200 | 448 | 1634 | 1122 | 0.0807 | 0.0749 | 0.0005 | 0.0079 | 0.0322 | 0.5564 | 0.1872 | 0.0382 | 0.0777 | 0.0142 | 0.0085 | 0.0147 | 0.0912 | 0.1915 | 2403/20R3 | 138.9 | 57.1 | 46.8 | 35 | 0 | 0 | 0 | 21.3 | 21.2 | 0 | 0 | 0 | 10.9 | 0 | 0 | 34 | 35.5 | 0 | 0 | 0 | 0 | 0 | 0 | 0 | 0 | 0 | 0 | 0 | 1633 | 1677 | 1637 | 1634 | 909.8 | 1091.7 | 1165.2 | 1122 | 225.81 | 215.3 | 241.82 | 240.68
2024-03-27 | 13 | Mars | 2024-03-27 10:01 | 2024-03-27 11:22 | 40579 | 1 | DD13C | 80.88 | 8 | 66 | 127 | 128 | 133.425 | 42.6 | 3728 | 220 | 1509 | 3.133 | 40.532 | 53.25 | 71.52 | 75 | 0 | 0 | 12.267 | 15.75 | 11.033 | 14.125 | 15.25 | 19.125 | 4.05 | 4.125 | 2400 | 607 | 2440 | 182 | 152 | 0 | 126 | 0 | 0 | 200 | 455 | 1644 | 1191.9 | 0.0431 | 0.0574 | 0.0005 | 0.0064 | 0.0283 | 0.5079 | 0.1937 | 0.04 | 0.1225 | 0.0064 | 0.0086 | 0.0321 | 0.0722 | 0.2016 | 2403/20R3 | 137.9 | 54.7 | 47.3 | 35.9 | 0 | 0 | 0 | 21.1 | 21.1 | 0 | 0 | 0 | 9.8 | 0 | 0 | 33.5 | 35.1 | 0 | 0 | 0 | 0 | 0 | 0 | 17.3 | 0 | 0 | 0 | 0 | 1620 | 1666 | 1659 | 1644 | 914.9 | 1552.7 | 1452 | 1191.9 | 233.29 | 247.14 | 246.02 | 239.68
2024-03-27 | 13 | Mars | 2024-03-27 09:06 | 2024-03-27 10:01 | 40578 | 1 | DD13C | 55.68 | 1 | 61 | 127 | 121.9 | 114.611 | 40.533 | 3506 | 205 | 1103 | 2.983 | 42.57 | 53.375 | 69.25 | 79.01 | 0 | 0 | 11.75 | 15.75 | 10.95 | 14.375 | 14.65 | 19.5 | 3.183 | 3.625 | 2400 | 602 | 2400 | 182 | 150 | 0 | 138 | 0 | 0 | 200 | 448 | 1622 | 1115.1 | 0.0626 | 0.0586 | 0.0005 | 0.008 | 0.0329 | 0.5287 | 0.1949 | 0.0375 | 0.1432 | 0.0076 | 0.0089 | 0.0277 | 0.0262 | 0.2008 | 2403/20R3 | 138.4 | 58.2 | 48.2 | 32 | 0 | 0 | 0 | 21.2 | 20.8 | 0 | 0 | 0 | 11.2 | 0 | 0 | 34.2 | 34.8 | 0 | 0 | 0 | 0 | 0 | 0 | 0 | 0 | 0 | 0 | 0 | 1579 | 1605 | 1597 | 1622 | 521.1 | 791 | 756.6 | 1115.1 | 214.2 | 230.76 | 231.84 | 246.75
2024-03-27 | 13 | Mars | 2024-03-27 08:06 | 2024-03-27 09:06 | 40577 | 1 | DD13C | 59.7 | 6 | 64 | 127 | 123.1 | 115.073 | 41.65 | 3830 | 214 | 1193 | 3.1 | 40.968 | 54.125 | 71.37 | 77.97 | 0 | 0 | 11.883 | 15.75 | 11.183 | 14.25 | 14.067 | 18.625 | 4.517 | 5.375 | 2400 | 606 | 2400 | 184 | 150 | 0 | 132 | 0 | 0 | 200 | 455 | 1645 | 1226.7 | 0.0612 | 0.0675 | 0.003 | 0.0077 | 0.0446 | 0.735 | 0.1996 | 0.036 | 0.123 | 0.0066 | 0.009 | 0.0297 | 0.021 | 0.2078 | 2403/20R3 | 138.4 | 56.6 | 47.1 | 34.7 | 0 | 0 | 0 | 21.2 | 21.1 | 0 | 0 | 0 | 10.7 | 0 | 0 | 34 | 35 | 0 | 0 | 0 | 0 | 0 | 0 | 16.4 | 0 | 0 | 0 | 0 | 1647 | 1652 | 1653 | 1645 | 186.4 | 1281.1 | 981.3 | 1226.7 | 101.74 | 240.63 | 220.5 | 241.25
2024-03-27 | 13 | Mars | 2024-03-27 06:53 | 2024-03-27 08:06 | 40576 | 1 | DD13C | 73.23 | 5 | 64 | 125 | 123.8 | 134.364 | 40.717 | 3581 | 203 | 1224 | 2.967 | 42.135 | 53.875 | 70.46 | 79.39 | 0 | 0 | 11.6 | 15.875 | 10.55 | 13.875 | 14.283 | 19.25 | 4.283 | 4.875 | 2400 | 604 | 2400 | 181 | 151 | 0 | 142 | 0 | 0 | 200 | 455 | 1632 | 1152.5 | 0.0506 | 0.0661 | 0.0005 | 0.0081 | 0.0363 | 0.7126 | 0.1878 | 0.0328 | 0.1375 | 0.0091 | 0.008 | 0.0244 | 0.0294 | 0.201 | 2403/20R3 | 138.3 | 60.6 | 43 | 34.7 | 0 | 0 | 0 | 21.1 | 21 | 0 | 0 | 0 | 10.1 | 0 | 0 | 34.1 | 35.1 | 0 | 0 | 0 | 0 | 0 | 0 | 0 | 0 | 0 | 0 | 0 | 1645 | 1662 | 1648 | 1632 | 1121.1 | 1385.5 | 1258.1 | 1152.5 | 234.64 | 240.95 | 241.47 | 243.74
2024-03-27 | 13 | Mars | 2024-03-27 05:44 | 2024-03-27 06:53 | 40575 | 1 | DD13C | 68.6 | 8 | 66 | 125 | 122.7 | 115.382 | 41.233 | 3670 | 212 | 1123 | 3.15 | 39.683 | 53 | 69.47 | 77.12 | 0 | 0 | 11.6 | 15.375 | 10.417 | 13.25 | 14.733 | 19.25 | 4.483 | 5.125 | 2400 | 605 | 2400 | 181 | 150 | 0 | 135 | 0 | 0 | 200 | 448 | 1638 | 1123.7 | 0.0558 | 0.0656 | 0.0005 | 0.0077 | 0.0359 | 0.5468 | 0.1893 | 0.0394 | 0.1417 | 0.0057 | 0.0087 | 0.0306 | 0.0259 | 0.2031 | 2403/20R3 | 138.4 | 55.3 | 43.6 | 39.5 | 0 | 0 | 0 | 21.5 | 21.1 | 0 | 0 | 0 | 8.3 | 0 | 0 | 34.1 | 35.2 | 0 | 0 | 0 | 0 | 0 | 0 | 18.2 | 0 | 0 | 0 | 0 | 1630 | 1618 | 1617 | 1638 | 908.2 | 960.7 | 993.2 | 1123.7 | 227.32 | 237.97 | 240.96 | 238.61
2024-03-26 | 13 | Mars | 2024-03-27 04:47 | 2024-03-27 05:44 | 40574 | 1 | DD13C | 57.33 | 1 | 57 | 127 | 121.1 | 115.708 | 39.367 | 3358 | 205 | 1104 | 2.867 | 44.302 | 50.125 | 65.56 | 76.4 | 0 | 0 | 11.917 | 15.375 | 10.4 | 14.125 | 14.117 | 18 | 2.933 | 2.625 | 2400 | 1208 | 2400 | 364 | 151 | 0 | 145 | 0 | 0 | 200 | 408 | 1637 | 1014.8 | 0.0521 | 0.0786 | 0.0005 | 0.0075 | 0.0243 | 0.3726 | 0.1656 | 0.0433 | 0.1679 | 0.0028 | 0.0084 | 0.0229 | 0.0258 | 0.1933 | 2403/20R3 | 138.4 | 58.6 | 45.8 | 34 | 0 | 0 | 0 | 20 | 20.6 | 0 | 0 | 0 | 12 | 0 | 0 | 34.5 | 35.1 | 0 | 0 | 0 | 0 | 0 | 0 | 0 | 0 | 0 | 0 | 0 | 1617 | 1644 | 1637 |  | 892.1 | 1173.9 | 1014.8 |  | 233.07 | 238.56 | 231.67
2024-03-26 | 13 | Mars | 2024-03-27 03:45 | 2024-03-27 04:47 | 40573 | 1 | DD13C | 62.07 | 6 | 63 | 127 | 123.1 | 135.015 | 40.6 | 3540 | 209 | 1074 | 2.983 | 42.57 | 52.375 | 68.25 | 77.4 | 0 | 0 | 12 | 15.75 | 10.117 | 13.375 | 14.3 | 19 | 4.183 | 4.125 | 2400 | 606 | 2400 | 184 | 150 | 0 | 132 | 0 | 0 | 200 | 400 | 1636 | 977.9 | 0.0648 | 0.0671 | 0.0007 | 0.0074 | 0.0282 | 0.3208 | 0.1758 | 0.0371 | 0.1391 | 0.007 | 0.0075 | 0.0213 | 0.0438 | 0.1899 | 2403/20R3 | 138.6 | 56.3 | 47.2 | 35.1 | 0 | 0 | 0 | 21.3 | 20.7 | 0 | 0 | 0 | 11.3 | 0 | 0 | 34.2 | 35.8 | 0 | 0 | 0 | 0 | 0 | 0 | 15.3 | 0 | 0 | 0 | 0 | 1581 | 1666 | 1647 | 1636 | 543.4 | 1244.8 | 1002.8 | 977.9 | 216.2 | 230.91 | 225.36 | 229.49
2024-03-26 | 13 | Mars | 2024-03-27 02:50 | 2024-03-27 03:45 | 40572 | 1 | DD13C | 54.58 | 5 | 63 | 127 | 125.5 | 115.476 | 39.35 | 3417 | 206 | 1099 | 2.883 | 44.046 | 50.375 | 65.97 | 76.81 | 0 | 0 | 12.05 | 15.875 | 10.367 | 13.5 | 14.534 | 18.5 | 2.4 | 2.5 | 2400 | 604 | 2400 | 181 | 151 | 0 | 127 | 0 | 0 | 200 | 408 | 1640 | 1033.5 | 0.0552 | 0.0684 | 0.0045 | 0.0077 | 0.0348 | 0.5165 | 0.1839 | 0.0356 | 0.1621 | 0.0081 | 0.0084 | 0.0174 | 0.0324 | 0.1948 | 2403/20R3 | 138.4 | 57.1 | 46 | 35.3 | 0 | 0 | 0 | 20.9 | 20.8 | 0 | 0 | 0 | 10.8 | 0 | 0 | 33.9 | 35.6 | 0 | 0 | 0 | 0 | 0 | 0 | 0 | 0 | 0 | 0 | 0 | 1593 | 1644 | 1640 |  | 724.9 | 1134 | 1033.5 |  | 230.87 | 236.02 | 231.38
2024-03-26 | 13 | Mars | 2024-03-27 01:52 | 2024-03-27 02:50 | 40571 | 1 | DD13C | 57.85 | 8 | 65 | 127 | 125.2 | 134.843 | 41.833 | 3586 | 212 | 1155 | 2.733 | 46.463 | 52.875 | 69.23 | 75.84 | 0 | 0 | 12.15 | 15.875 | 10.7 | 13.375 | 14.667 | 19 | 4.317 | 4.5 | 2400 | 603 | 2400 | 183 | 150 | 0 | 142 | 0 | 0 | 200 | 445 | 1638 | 1145.7 | 0.0621 | 0.0674 | 0.0005 | 0.0076 | 0.0332 | 0.6068 | 0.1885 | 0.0397 | 0.148 | 0.0086 | 0.0076 | 0.0212 | 0.0541 | 0.2007 | 2403/20R3 | 138.8 | 55.4 | 46.8 | 36.6 | 0 | 0 | 0 | 21.2 | 21.3 | 0 | 0 | 0 | 9.2 | 0 | 0 | 34.2 | 36 | 0 | 0 | 0 | 0 | 0 | 0 | 16.9 | 0 | 0 | 0 | 0 | 1609 | 1589 | 1593 | 1638 | 777.2 | 651.3 | 732.9 | 1145.7 | 227.29 | 225.17 | 231.67 | 240.04
2024-03-26 | 13 | Mars | 2024-03-27 00:55 | 2024-03-27 01:52 | 40570 | 1 | DD13C | 57.23 | 1 | 59 | 127 | 123.6 | 115.809 | 41.067 | 3508 | 209 | 1159 | 2.7 | 47.037 | 52 | 68.12 | 75.97 | 0 | 0 | 12.4 | 15.75 | 10.183 | 13.375 | 14.867 | 18.875 | 3.617 | 3.875 | 2400 | 604 | 2400 | 183 | 151 | 0 | 130 | 0 | 0 | 200 | 415 | 1609 | 1044.4 | 0.0485 | 0.0672 | 0.0005 | 0.007 | 0.0272 | 0.6416 | 0.1705 | 0.0353 | 0.1516 | 0.0066 | 0.0081 | 0.0277 | 0.0319 | 0.1889 | 2403/20R3 | 138.2 | 55.8 | 46.6 | 35.8 | 0 | 0 | 0 | 21.9 | 20.9 | 0 | 0 | 0 | 11.3 | 0 | 0 | 34.7 | 33.9 | 0 | 0 | 0 | 0 | 0 | 0 | 0 | 0 | 0 | 0 | 0 | 1585 | 1601 | 1617 | 1609 | 651.1 | 691.3 | 915.7 | 1044.4 | 227.32 | 223.02 | 234.99 | 249.01
2024-03-26 | 13 | Mars | 2024-03-26 23:57 | 2024-03-27 00:55 | 40569 | 1 | DD13C | 57.93 | 6 | 62 | 127 | 121.5 | 115.632 | 42.083 | 3630 | 220 | 1283 | 2.95 | 43.051 | 51.875 | 68.92 | 73.96 | 0 | 0 | 12.283 | 15.75 | 10.867 | 13.25 | 14.4 | 18.25 | 4.533 | 4.625 | 2400 | 604 | 2400 | 184 | 150 | 0 | 154 | 0 | 0 | 200 | 445 | 1649 | 1162.2 | 0.052 | 0.0705 | 0.0005 | 0.007 | 0.0316 | 0.7065 | 0.1743 | 0.0411 | 0.1867 | 0.0095 | 0.0071 | 0.0193 | 0.0643 | 0.1832 | 2403/20R3 | 139.6 | 58.7 | 46.9 | 34 | 0 | 0 | 0 | 21.1 | 21.2 | 0 | 0 | 0 | 11 | 0 | 0 | 33.7 | 35.9 | 0 | 0 | 0 | 0 | 0 | 0 | 16.7 | 0 | 0 | 0 | 0 | 1569 | 1607 | 1621 | 1649 | 594 | 753.4 | 921 | 1162.2 | 229.28 | 226.09 | 233.24 | 235.11
2024-03-26 | 13 | Mars | 2024-03-26 22:57 | 2024-03-26 23:57 | 40568 | 1 | DD13C | 59.58 | 5 | 61 | 126 | 121 | 134.996 | 39.75 | 3350 | 209 | 1082 | 2.683 | 46.957 | 49.875 | 65.21 | 75.28 | 0 | 0 | 12.5 | 15.875 | 10.433 | 13.375 | 14.6 | 19 | 2.217 | 1.625 | 2400 | 602 | 2400 | 181 | 150 | 0 | 147 | 0 | 0 | 200 | 445 | 1659 | 1182.3 | 0.0528 | 0.0659 | 0.0005 | 0.0068 | 0.0309 | 0.6646 | 0.1685 | 0.0443 | 0.1537 | 0.0175 | 0.0069 | 0.0197 | 0.111 | 0.176 | 2403/20R3 | 132.6 | 56.6 | 46.2 | 29.8 | 0 | 0 | 0 | 18.8 | 19 | 0 | 0 | 0 | 13.5 | 0 | 0 | 31.1 | 33.8 | 0 | 0 | 0 | 0 | 0 | 0 | 0 | 0 | 0 | 0 | 0 | 1643 | 1638 | 1625 | 1659 | 1074.7 | 1073.6 | 961.3 | 1182.3 | 232.62 | 235.26 | 234.21 | 230.93
2024-03-26 | 13 | Mars | 2024-03-26 17:26 | 2024-03-26 22:57 | 40567 | 1 | DD13C | 55.23 | 8 | 64 | 126 | 126.8 | 116.261 | 44.617 | 3919 | 218 | 1309 | 1.967 | 64.068 | 55 | 73.01 | 73.96 | 0 | 0 | 13.767 | 17.5 | 11.083 | 14.125 | 13.567 | 17.5 | 6.2 | 5.875 | 2400 | 604 | 2400 | 181 | 151 | 0 | 143 | 0 | 0 | 200 | 408 | 1636 | 1022.1 | 0.0454 | 0.0728 | 0.0009 | 0.0073 | 0.0492 | 0.5847 | 0.1752 | 0.029 | 0.1187 | 0.0063 | 0.0067 | 0.0471 | 0.0687 | 0.1807 | 2403/20R3 | 148.5 | 66.8 | 47.1 | 34.6 | 0 | 0 | 0 | 21.1 | 20.8 | 0 | 0 | 0 | 11.3 | 0 | 0 | 33.7 | 36.2 | 0 | 0 | 0 | 0 | 0 | 0 | 15.4 | 0 | 0 | 0 | 0 | 1651 | 1624 | 1678 | 1636 | 191.3 | 947.1 | 1439.9 | 1022.1 | 101.48 | 233.66 | 235.08 | 232.74
2024-03-26 | 13 | Mars | 2024-03-26 15:53 | 2024-03-26 17:26 | 40566 | 1 | 44W50W4 | 93.37 | 8 | 65 | 127 | 126 | 124.935 | 44.067 | 3614 | 223 | 2130 | 3.117 | 40.749 | 56.125 | 76.61 | 76.42 | 0 | 0 | 12.35 | 16 | 10.883 | 14.375 | 14.1 | 17.875 | 6.734 | 7.875 | 2400 | 602 | 2400 | 182 | 150 | 1661 | 0 | 202 | 0 | 400 | 388 | 1653 | 923.2 | 0.0468 | 0.0706 | 0.0005 | 0.0074 | 0.0239 | 0.5866 | 0.1309 | 0.1451 | 1.0825 | 0.1351 | 0.0087 | 0.0113 | 0.0713 | 0.155 | 2403/20R2 | 125.8 | 57.7 | 46.3 | 21.8 | 5 | 0 | 0 | 48.7 | 6.9 | 0 | 0 | 0 | 7.7 | 0 | 0 | 17 | 23.7 | 0 | 0 | 0 | 0 | 0 | 0 | 16.8 | 0 | 0 | 0 | 0 | 1626 | 1621 | 1669 | 1653 | 572.9 | 27.5 | 1143.8 | 923.2 | 195.63 | -24.86 | 223.07 | 216.02
2024-03-26 | 13 | Mars | 2024-03-26 14:54 | 2024-03-26 15:53 | 40565 | 1 | 44W50W4 | 58.98 | 7 | 59 | 130 | 123.2 | 120.692 | 39.417 | 3204 | 203 | 1324 | 2.817 | 46.154 | 51.125 | 66.99 | 77.82 | 0 | 0 | 11.933 | 15.75 | 10.95 | 14 | 14.733 | 19.25 | 1.8 | 2 | 2400 | 602 | 2400 | 183 | 151 | 1652 | 0 | 205 | 0 | 400 | 320 | 1619 | 690.1 | 0.0612 | 0.0664 | 0.0023 | 0.0072 | 0.0246 | 0.6193 | 0.1456 | 0.1749 | 1.1474 | 0.1198 | 0.0095 | 0.0119 | 0.0317 | 0.1628 | 2403/20R2 | 137.3 | 55.1 | 46.2 | 36 | 7 | 0 | 0 | 52.1 | 4.5 | 0 | 0 | 0 | 6.7 | 0 | 0 | 23.8 | 26.9 | 0 | 0 | 0 | 0 | 0 | 0 | 0 | 0 | 0 | 0 | 0 | 1596 | 1653 | 1619 |  | 603.6 | 814.9 | 690.1 |  | 215.77 | 206.85 | 213.11
2024-03-26 | 13 | Mars | 2024-03-26 13:56 | 2024-03-26 14:54 | 40564 | 1 | 44W50W4 | 57.6 | 5 | 63 | 128 | 126.9 | 116.435 | 40.333 | 3331 | 211 | 1099 | 2.85 | 44.912 | 52.625 | 67.98 | 78.29 | 0 | 0 | 11.767 | 15.75 | 11.417 | 14.75 | 14.116 | 18.25 | 3.033 | 3.75 | 2600 | 605 | 2400 | 182 | 150 | 1654 | 0 | 200 | 0 | 400 | 358 | 1622 | 833.7 | 0.0452 | 0.0616 | 0.0005 | 0.0064 | 0.0279 | 0.6075 | 0.1536 | 0.1611 | 1.0913 | 0.1176 | 0.0088 | 0.0187 | 0.046 | 0.1605 | 2403/20R2 | 138.3 | 55.2 | 46.8 | 36.3 | 7.1 | 0 | 0 | 52.1 | 7.5 | 0 | 0 | 0 | 8 | 0 | 0 | 20.1 | 27.1 | 0 | 0 | 0 | 0 | 0 | 0 | 16.4 | 0 | 0 | 0 | 0 | 1600 | 1612 | 1622 |  | 630.7 | 683.2 | 833.7 |  | 216.82 | 216.18 | 225.37
2024-03-26 | 13 | Mars | 2024-03-26 12:57 | 2024-03-26 13:56 | 40563 | 1 | 44W50W3 | 58.87 | 6 | 64 | 128 | 123.7 | 134.821 | 40.817 | 3420 | 209 | 1299 | 2.9 | 44.138 | 52.5 | 68.93 | 77.17 | 0 | 0 | 12.533 | 16 | 10.2 | 13.25 | 14.85 | 19.125 | 3.233 | 4.125 | 2400 | 604 | 2400 | 182 | 150 | 1654 | 0 | 0 | 0 | 400 | 395 | 1642 | 961.1 | 0.0612 | 0.0587 | 0.0005 | 0.0066 | 0.0288 | 0.6692 | 0.1662 | 0.1458 | 1.0799 | 0.0066 | 0.0087 | 0.0169 | 0.0566 | 0.1714 | 2403/20R2 | 137.1 | 55.6 | 47.8 | 33.7 | 7.1 | 0 | 0 | 52.5 | 6.4 | 0 | 0 | 0 | 7.4 | 0 | 0 | 20.2 | 27.2 | 0 | 0 | 0 | 0 | 0 | 0 | 0 | 0 | 0 | 0 | 0 | 1577 | 1608 | 1640 | 1642 | 602.6 | 740.9 | 826.1 | 961.1 | 225.98 | 224.31 | 214.92 | 224.95
2024-03-26 | 13 | Mars | 2024-03-26 11:50 | 2024-03-26 12:57 | 40562 | 1 | S355T | 66.72 | 8 | 65 | 124 | 125.6 | 105.105 | 42.317 | 3487 | 208 | 1038 | 2.933 | 42.273 | 54 | 69.56 | 76.56 | 0 | 0 | 12.467 | 15.875 | 11.4 | 14.625 | 14.8 | 19 | 3.65 | 4.375 | 2400 | 604 | 2400 | 183 | 152 | 1714 | 0 | 0 | 0 | 400 | 365 | 1632 | 845.9 | 0.0913 | 0.1115 | 0.0041 | 0.0079 | 0.0444 | 0.5384 | 0.2201 | 0.1522 | 1.1685 | 0.0042 | 0.0099 | 0.0145 | 0.0274 | 0.2279 | 2403/24R1 | 137.2 | 59.3 | 46.3 | 31.6 | 0 | 0 | 0 | 19 | 20.1 | 0 | 0 | 0 | 7.9 | 0 | 0 | 39 | 35 | 0 | 0 | 0 | 0 | 0 | 0 | 0 | 0 | 0 | 0 | 0 | 1607 | 1641 | 1632 | 1632 | 470.3 | 484.1 | 577.8 | 845.9 | 191.44 | 175.11 | 192.99 | 221.01
2024-03-26 | 13 | Mars | 2024-03-26 10:52 | 2024-03-26 11:50 | 40561 | 1 | S355T | 58.63 | 7 | 60 | 127 | 122 | 137.217 | 40.3 | 3305 | 205 | 913 | 2.983 | 42.57 | 52.125 | 66.61 | 77.61 | 0 | 0 | 12.033 | 15.875 | 11.333 | 14.625 | 15.1 | 19.375 | 1.833 | 2.25 | 2400 | 604 | 2400 | 182 | 150 | 1706 | 0 | 0 | 0 | 400 | 320 | 1608 | 699.3 | 0.0934 | 0.0874 | 0.0005 | 0.0076 | 0.0724 | 0.7769 | 0.2162 | 0.1677 | 1.156 | 0.0059 | 0.0092 | 0.0202 | 0.0595 | 0.2301 | 2403/24R1 | 137.7 | 57.6 | 47.5 | 32.6 | 0 | 0 | 0 | 19.2 | 20.1 | 0 | 0 | 0 | 7.3 | 0 | 0 | 39.2 | 35.1 | 0 | 0 | 0 | 0 | 0 | 0 | 16.8 | 0 | 0 | 0 | 0 | 1607 | 1621 | 1608 |  | 453.1 | 697.2 | 699.3 |  | 188.7 | 212.78 | 220.06
2024-03-26 | 13 | Mars | 2024-03-26 09:55 | 2024-03-26 10:52 | 40560 | 1 | S355T | 56.48 | 5 | 62 | 129 | 125.6 | 114.884 | 41.083 | 3317 | 211 | 1308 | 3.1 | 41.613 | 52.375 | 68.55 | 76.49 | 0 | 0 | 11.8 | 15.875 | 12 | 14.75 | 14.8 | 19.25 | 2.483 | 2.5 | 2400 | 605 | 2400 | 183 | 150 | 1660 | 0 | 0 | 0 | 200 | 350 | 1637 | 811.2 | 0.0658 | 0.1269 | 0.0006 | 0.0073 | 0.0838 | 1.3345 | 0.1764 | 0.1657 | 1.2129 | 0.002 | 0.0103 | 0.0309 | 0.0356 | 0.2089 | 2403/24R1 | 137.2 | 56.7 | 46.7 | 33.8 | 0 | 0 | 0 | 19.1 | 20 | 0 | 0 | 0 | 7.6 | 0 | 0 | 39.1 | 34.9 | 0 | 0 | 0 | 0 | 0 | 0 | 0 | 0 | 0 | 0 | 0 | 1666 | 1647 | 1637 |  | 849.3 | 758.1 | 811.2 |  | 202.83 | 204.8 | 215.21
2024-03-26 | 13 | Mars | 2024-03-26 08:47 | 2024-03-26 09:55 | 40559 | 1 | S355T | 68.18 | 6 | 63 | 131 | 129.2 | 137.599 | 42.95 | 3527 | 224 | 1326 | 3.333 | 39.3 | 53.25 | 70.18 | 74.39 | 13.067 | 15.75 | 11.95 | 14.75 | 17.934 | 22.625 | 0 | 0 | 0 | 0 | 2400 | 602 | 2400 | 184 | 150 | 1706 | 0 | 0 | 0 | 200 | 305 | 1634 | 652.9 | 0.0851 | 0.0831 | 0.0005 | 0.0071 | 0.0411 | 0.6627 | 0.2055 | 0.1632 | 1.0891 | 0.0042 | 0.0089 | 0.0324 | 0.0663 | 0.2173 | 2403/24R1 | 130.5 | 56 | 48.6 | 25.9 | 0 | 0 | 0 | 19.3 | 19.8 | 0 | 0 | 0 | 7.4 | 0 | 0 | 32.6 | 34.8 | 0 | 0 | 0 | 0 | 0 | 0 | 16.6 | 0 | 0 | 0 | 0 | 1575 | 1606 | 1621 | 1634 | 422.2 | 26.2 | 584.5 | 652.9 | 200.9 | -20.34 | 199.82 | 200.89
2024-03-26 | 13 | Mars | 2024-03-26 07:48 | 2024-03-26 08:47 | 40558 | 1 | S355T | 59.15 | 8 | 65 | 121 | 120.2 | 114.588 | 43.533 | 3574 | 225 | 1323 | 2.917 | 41.486 | 55.375 | 72.43 | 76.32 | 0 | 0 | 12.533 | 15.75 | 11.6 | 14.75 | 14.783 | 19 | 4.617 | 5.875 | 2400 | 602 | 2400 | 182 | 150 | 1710 | 0 | 0 | 0 | 200 | 415 | 1647 | 1007 | 0.0536 | 0.0741 | 0.0005 | 0.0073 | 0.0313 | 1.0581 | 0.1858 | 0.1656 | 1.2304 | 0.0075 | 0.0091 | 0.0214 | 0.1043 | 0.1953 | 2403/24R1 | 137.7 | 58 | 49.8 | 29.9 | 0 | 0 | 0 | 19.4 | 20 | 0 | 0 | 0 | 7.8 | 0 | 0 | 39.1 | 34.7 | 0 | 0 | 0 | 0 | 0 | 0 | 0 | 0 | 0 | 0 | 0 | 1614 | 1629 | 1665 | 1647 | 674.4 | 812.5 | 1059.9 | 1007 | 214.14 | 219.68 | 219.64 | 225.66
2024-03-26 | 13 | Mars | 2024-03-26 06:48 | 2024-03-26 07:48 | 40557 | 1 | S355T | 60.03 | 1 | 56 | 130 | 122.9 | 114.937 | 39.433 | 3237 | 210 | 1158 | 3.5 | 37.143 | 51 | 66.31 | 77.6 | 0 | 0 | 12.35 | 15.75 | 11.2 | 14.875 | 14.25 | 18.25 | 1.633 | 2 | 2400 | 603 | 2400 | 183 | 150 | 1712 | 0 | 0 | 0 | 200 | 335 | 1626 | 743.6 | 0.0662 | 0.0763 | 0.0005 | 0.0075 | 0.0342 | 1.0303 | 0.2111 | 0.1448 | 0.8526 | 0.0005 | 0.0083 | 0.035 | 0.0716 | 0.2256 | 2403/24R1 | 130.8 | 57.7 | 46.5 | 26.6 | 0 | 0 | 0 | 20.4 | 19 | 0 | 0 | 0 | 8.3 | 0 | 0 | 32 | 34.8 | 0 | 0 | 0 | 0 | 0 | 0 | 16.3 | 0 | 0 | 0 | 0 | 1593 | 1626 | 1626 |  | 563.4 | 716.4 | 743.6 |  | 212.33 | 212.05 | 214.79
2024-03-26 | 13 | Mars | 2024-03-26 03:58 | 2024-03-26 06:48 | 40556 | 1 | S355T | 169.97 | 7 | 59 | 135 | 129.2 | 138.133 | 69.567 | 6305 | 260 | 5192 | 3.767 | 35.841 | 78.625 | 119.92 | 67.81 | 0 | 0 | 11.667 | 15.25 | 11.283 | 14 | 15.4 | 19.125 | 31.217 | 30 | 2400 | 1210 | 2420 | 368 | 150 | 1704 | 0 | 0 | 0 | 600 | 415 | 1651 | 998.5 | 0.0629 | 0.0418 | 0.0005 | 0.0113 | 0.0475 | 1.0084 | 0.2842 | 0.0984 | 0.7283 | 0.0011 | 0.0102 | 0.0346 | 0.0449 | 0.2837 | 2403/24R1 | 137.2 | 59 | 46.9 | 31.3 | 0 | 0 | 30 | 18.7 | 19.8 | 0 | 0 | 0 | 7.8 | 0 | 0 | 38.8 | 35.3 | 0 | 0 | 0 | 0 | 0 | 0 | 0 | 0 | 0 | 0 | 0 | 1619 | 1679 | 1670 | 1651 | 581.7 | 1074.1 | 1116.6 | 998.5 | 200.55 | 213.02 | 220.76 | 222.87
2024-03-25 | 13 | Mars | 2024-03-26 02:49 | 2024-03-26 03:58 | 40555 | 1 | S355T | 68.93 | 6 | 63 | 125 | 119.5 | 112.792 | 42.017 | 3628 | 204 | 1298 | 3.5 | 35.714 | 54.25 | 71.28 | 77.47 | 0 | 0 | 12.684 | 16.125 | 10.183 | 13.25 | 14.6 | 19.125 | 4.55 | 5.75 | 2400 | 604 | 2400 | 183 | 151 | 1705 | 0 | 0 | 0 | 200 | 320 | 1625 | 735.7 | [7 empty] | 0.1538 | 1.1143 | 0.0005 | 0.0099 | 0.0362 | 0.0346 | 0.2118 | 2403/24R1 | 137.3 | 56.6 | 47.5 | 33.2 | 0 | 0 | 0 | 19.2 | 20 | 0 | 0 | 0 | 8.2 | 0 | 0 | 39.3 | 33.8 | 0 | 0 | 0 | 0 | 0 | 0 | 16.8 | 0 | 0 | 0 | 0 | 1583 | 1632 | 1625 |  | 465.3 | 880.5 | 735.7 |  | 203.7 | 223.95 | 214.55
2024-03-25 | 13 | Mars | 2024-03-26 01:52 | 2024-03-26 02:49 | 40554 | 1 | S355T | 56.63 | 5 | 63 | 123 | 120.3 | 115.067 | 38.2 | 3271 | 204 | 1252 | 3.5 | 35.143 | 51.125 | 66.9 | 80.3 | 0 | 0 | 11.3 | 15.375 | 10.45 | 14 | 14.584 | 19.375 | 1.867 | 2.375 | 2400 | 605 | 2400 | 183 | 150 | 1710 | 0 | 0 | 0 | 200 | 320 | 1640 | 698.8 | [7 empty] | 0.1729 | 1.3093 | 0.0032 | 0.0094 | 0.0117 | 0.0422 | 0.2009 | 2403/24R1 | 137.6 | 56.4 | 45.7 | 35.5 | 0 | 0 | 0 | 19.5 | 20.4 | 0 | 0 | 0 | 7.8 | 0 | 0 | 39.3 | 33.7 | 0 | 0 | 0 | 0 | 0 | 0 | 0 | 0 | 0 | 0 | 0 | 1636 | 1660 | 1640 |  | 605.4 | 758.9 | 698.8 |  | 194.25 | 197.82 | 202.62
2024-03-25 | 13 | Mars | 2024-03-26 00:52 | 2024-03-26 01:52 | 40553 | 1 | S355T | 60.83 | 1 | 59 | 122 | 106.9 | 114.948 | 40.2 | 3451 | 201 | 1564 | 3.867 | 31.552 | 52.75 | 70.34 | 78.73 | 0 | 0 | 11.7 | 15.5 | 10.6 | 14.125 | 13.083 | 16.875 | 4.817 | 6.25 | 2400 | 604 | 2400 | 182 | 151 | 1712 | 0 | 0 | 0 | 200 | 340 | 1660 | 794.5 | 0.0612 | 0.0587 | 0.0005 | 0.0066 | 0.0288 | 0.6692 | 0.1662 | 0.1927 | 1.318 | 0.0129 | 0.0097 | 0.0068 | 0.0325 | 0.2054 | 2403/24R1 | 137.4 | 56.2 | 46.7 | 34.5 | 0 | 0 | 0 | 19.2 | 20.3 | 0 | 0 | 0 | 8.6 | 0 | 0 | 39.2 | 33.7 | 0 | 0 | 0 | 0 | 0 | 0 | 16.4 | 0 | 0 | 0 | 0 | 1574 | 1588 | 1639 | 1660 | 410.9 | 482 | 674.4 | 794.5 | 199.44 | 203.57 | 200.55 | 201.19
2024-03-25 | 13 | Mars | 2024-03-25 23:57 | 2024-03-26 00:52 | 40552 | 1 | S355T | 54.83 | 7 | 59 | 105 | 110 | 114.927 | 40.283 | 3420 | 203 | 1719 | 2.817 | 37.278 | 53.125 | 71.26 | 79.13 | 0 | 0 | 11.7 | 15.75 | 10.583 | 13.75 | 13.583 | 18 | 4.417 | 5.625 | 2400 | 1210 | 2400 | 368 | 150 | 1709 | 0 | 0 | 0 | 200 | 320 | 1634 | 742.4 | 0.0777 | 0.0943 | 0.0011 | 0.0073 | 0.0366 | 0.559 | 0.197 | 0.18 | 1.28 | 0.0024 | 0.0143 | 0.032 | 0.015 | 0.204 | 2403/24R1 | 137.3 | 57.2 | 44.5 | 35.6 | 0 | 0 | 0 | 19.2 | 20.3 | 0 | 0 | 0 | 8 | 0 | 0 | 39.6 | 33.4 | 0 | 0 | 0 | 0 | 0 | 0 | 0 | 0 | 0 | 0 | 0 | 1582 | 1623 | 1606 | 1634 | 458.5 | 680.6 | 664.2 | 742.4 | 203.16 | 209.92 | 217.36 | 210.33
2024-03-25 | 13 | Mars | 2024-03-25 22:56 | 2024-03-25 23:57 | 40551 | 1 | S355T | 61.13 | 6 | 62 | 124 | 117 | 114.769 | 42.617 | 3710 | 208 | 1294 | 3.583 | 34.605 | 55.25 | 72.53 | 77.79 | 0 | 0 | 11.267 | 15.375 | 12.25 | 15.625 | 13.45 | 17.75 | 5.65 | 6.25 | 2400 | 1208 | 2400 | 364 | 150 | 1706 | 0 | 0 | 0 | 200 | 350 | 1653 | 195.1 | 0.073 | 0.0565 | 0.0023 | 0.0102 | 0.0431 | 0.0988 | 0.192 | 0.137 | 1.05 | 0.0064 | 0.0124 | 0.0337 | 0.0253 | 0.191 | 2403/24R1 | 137.6 | 57.9 | 46.1 | 33.6 | 0 | 0 | 0 | 18.8 | 20.3 | 0 | 0 | 0 | 9.8 | 0 | 0 | 39.2 | 33 | 0 | 0 | 0 | 0 | 0 | 0 | 16.5 | 0 | 0 | 0 | 0 | 1611 | 1692 | 1699 | 1653 | 521.3 | 245.1 | 263.6 | 195.1 | 196.84 | 97.51 | 99.07 | 101.84
2024-03-25 | 13 | Mars | 2024-03-25 17:20 | 2024-03-25 22:56 | 40550 | 1 | S355T | 55.61333 | 5 | 62 | 125 | 117.9 | 114.822 | 44.467 | 3824 | 212 | 1654 | 3.317 | 37.688 | 56.5 | 75.62 | 76.24 | 0 | 0 | 13.433 | 17.5 | 9.917 | 12.875 | 14.166 | 18.25 | 6.95 | 7.875 | 2400 | 603 | 2400 | 0 | 150 | 1710 | 0 | 0 | 0 | 200 | 385 | 1621 | 935 | 0.0701 | 0.0734 | 0.0029 | 0.0078 | 0.0397 | 0.503 | 0.189 | 0.141 | 1.02 | 0.0064 | 0.0114 | 0.0343 | 0.0652 | 0.184 | 2403/24R1 | 142.5 | 62.5 | 49.8 | 30.2 | 0 | 0 | 0 | 19.1 | 20.2 | 0 | 0 | 0 | 25 | 0 | 0 | 38.8 | 34.4 | 0 | 0 | 0 | 0 | 0 | 0 | 0 | 0 | 0 | 0 | 0 | 1650 | 1612 | 1614 | 1621 | 189.9 | 897.1 | 797.6 | 935 | 101.48 | 236.2 | 226.47 | 234.35
2024-03-25 | 13 | Mars | 2024-03-25 16:23 | 2024-03-25 17:20 | 40549 | 1 | DD13B | 56.73 | 1 | 59 | 128 | 120 | 82.95 | 40.733 | 3576 | 210 | 967 | 3.75 | 34.133 | 53 | 68.54 | 78.07 | 0 | 0 | 11.967 | 15.625 | 10.283 | 14.125 | 13.417 | 17.875 | 5.067 | 5.375 | 2400 | 604 | 2400 | 180 | 151 | 0 | 150 | 0 | 0 | 100 | 445 | 1660 | 1185.2 | 0.104 | 0.0648 | 0.0054 | 0.0057 | 0.0299 | 0.533 | 0.175 | 0.0376 | 0.159 | 0.0107 | 0.0062 | 0.0174 | 0.0535 | 0.183 | 2403/20R4 | 138.5 | 52.5 | 46.5 | 39.5 | 10 | 0 | 0 | 25.3 | 14.1 | 0 | 0 | 0 | 14.5 | 0 | 0 | 31.4 | 29.9 | 0 | 0 | 0 | 0 | 0 | 0 | 13.3 | 0 | 0 | 0 | 0 | 1609 | 1615 | 1628 | 1660 | 804.3 | 801.8 | 911.4 | 1185.2 | 229.81 | 226.31 | 228.66 | 230.57
2024-03-25 | 13 | Mars | 2024-03-25 15:29 | 2024-03-25 16:23 | 40548 | 1 | DD13B | 54.22 | 5 | 63 | 125 | 120 | 123.04 | 38.5 | 3255 | 214 | 799 | 3.45 | 36.232 | 47.875 | 61.78 | 74.61 | 0 | 0 | 10.817 | 14.125 | 11.65 | 13.875 | 13.95 | 18.125 | 2.083 | 1.75 | 2400 | 604 | 2400 | 182 | 302 | 0 | 294 | 0 | 0 | 100 | 408 | 1641 | 1024.7 | 0.0724 | 0.0765 | 0.001 | 0.0055 | 0.0251 | 0.396 | 0.142 | 0.0413 | 0.148 | 0.0071 | 0.0058 | 0.0181 | 0.074 | 0.149 | 2403/20R4 | 125.8 | 58.6 | 47 | 20.2 | 8.3 | 0 | 0 | 24.4 | 12.9 | 0 | 0 | 0 | 12.8 | 0 | 0 | 24.5 | 26.6 | 0 | 0 | 0 | 0 | 0 | 0 | 0 | 0 | 0 | 0 | 0 | 1635 | 1644 | 1641 |  | 976.9 | 979.2 | 1024.7 |  | 229.96 | 225.24 | 230.2
2024-03-25 | 13 | Mars | 2024-03-25 13:44 | 2024-03-25 15:29 | 40547 | 1 | DD13B | 105.07 | 1 | 62 | 129 | 120 | 147.507 | 42.767 | 3731 | 225 | 984 | 3.567 | 36.168 | 54.125 | 70.26 | 75.93 | 0 | 0 | 9.633 | 12.625 | 13.933 | 17.375 | 15.067 | 19.125 | 4.133 | 4.875 | 2400 | 604 | 2400 | 180 | 150 | 0 | 152 | 0 | 0 | 100 | 400 | 1643 | 994.6 | 0.0636 | 0.0712 | 0.001 | 0.004 | 0.026 | 0.279 | 0.182 | 0.0372 | 0.15 | 0.0065 | 0.0061 | 0.0251 | 0.0656 | 0.18 | 2403/20R4 | 138.7 | 55.4 | 45.1 | 38.2 | 10.2 | 0 | 0 | 24.8 | 14 | 0 | 0 | 0 | 12.4 | 0 | 0 | 29.8 | 31.7 | 0 | 0 | 0 | 0 | 0 | 0 | 15.8 | 0 | 0 | 0 | 0 | 1578 | 1597 | 1624 | 1643 | 643.3 | 796 | 868.4 | 994.6 | 230.25 | 235.57 | 227.28 | 226.93
2024-03-25 | 13 | Mars | 2024-03-25 12:48 | 2024-03-25 13:44 | 40546 | 1 | DD13B | 56.67 | 7 | 61 | 130 | 122.6 | 101.738 | 40.067 | 3283 | 201 | 920 | 3.333 | 39 | 51 | 65.43 | 76.37 | 0 | 0 | 11.567 | 15.25 | 12.05 | 15.375 | 14.2 | 18.25 | 2.25 | 2.125 | 2400 | 604 | 2400 | 181 | 150 | 0 | 146 | 0 | 0 | 100 | 370 | 1625 | 902.2 | 0.0648 | 0.0752 | 0.001 | 0.0072 | 0.0251 | 0.358 | 0.171 | 0.0426 | 0.171 | 0.01 | 0.0064 | 0.0175 | 0.0684 | 0.177 | 2403/20R4 | 138.4 | 55.5 | 44.5 | 38.4 | 10.3 | 0 | 0 | 25.1 | 14.1 | 0 | 0 | 0 | 11.7 | 0 | 0 | 30.2 | 31.7 | 0 | 0 | 0 | 0 | 0 | 0 | 15.3 | 0 | 0 | 0 | 0 | 1641 | 1769 | 1712 | 1625 | 980.3 | 2803.4 | 2088 | 902.2 | 226.95 | 234.56 | 243.89 | 229.55
2024-03-25 | 13 | Mars | 2024-03-25 11:43 | 2024-03-25 12:48 | 40545 | 1 | DD13B | 64.17 | 1 | 59 | 125 | 116.6 | 122.928 | 40.967 | 3431 | 216 | 881 | 3.383 | 36.946 | 52.25 | 67.03 | 76.53 | 0 | 0 | 13.017 | 16.625 | 10.367 | 13.75 | 13.85 | 17.875 | 3.733 | 4 | 2400 | 605 | 2400 | 183 | 150 | 0 | 146 | 0 | 0 | 100 | 430 | 1649 | 1078.4 | 0.082 | 0.0681 | 0.001 | 0.0046 | 0.0287 | 0.987 | 0.216 | 0.0383 | 0.148 | 0.0108 | 0.0053 | 0.0201 | 0.0852 | 0.206 | 2403/20R4 | 138.3 | 56.8 | 45.4 | 36.1 | 11.2 | 0 | 0 | 24.8 | 14 | 0 | 0 | 0 | 12.3 | 0 | 0 | 29.9 | 30.1 | 0 | 0 | 0 | 0 | 0 | 0 | 16 | 0 | 0 | 0 | 0 | 1589 | 1608 | 1649 |  | 690.7 | 780.6 | 1078.4 |  | 229.49 | 228.15 | 229.61
2024-03-25 | 13 | Mars | 2024-03-25 10:47 | 2024-03-25 11:43 | 40544 | 1 | DD13B | 56.82 | 5 | 62 | 127 | 124.1 | 122.962 | 41.55 | 3552 | 216 | 1351 | 3.567 | 35.607 | 52.875 | 69.95 | 76.35 | 0 | 0 | 11.867 | 15.75 | 10.767 | 14.375 | 13.934 | 17.75 | 4.983 | 5 | 2400 | 604 | 2400 | 180 | 150 | 0 | 144 | 0 | 0 | 200 | 430 | 1645 | 1113.4 | 0.0581 | 0.0735 | 0.001 | 0.0062 | 0.0326 | 0.57 | 0.175 | 0.0221 | 0.149 | 0.0126 | 0.0074 | 0.0229 | 0.0942 | 0.186 | 2403/20R4 | 138.9 | 56.1 | 47 | 35.8 | 9.8 | 0 | 0 | 24.9 | 14.3 | 0 | 0 | 0 | 12.6 | 0 | 0 | 20.9 | 39.9 | 0 | 0 | 0 | 0 | 0 | 0 | 0 | 0 | 0 | 0 | 0 | 1617 | 1623 | 1624 | 1645 | 734.7 | 907.8 | 980.4 | 1113.4 | 218.8 | 231.09 | 236.2 | 234.13
2024-03-25 | 13 | Mars | 2024-03-25 09:14 | 2024-03-25 10:47 | 40543 | 1 | DD13B | 92.95 | 6 | 62 | 126 | 120.8 | 123.083 | 49.617 | 4307 | 252 | 1642 | 3.983 | 31.632 | 52.75 | 73.43 | 63.79 | 0 | 0 | 11.717 | 15.75 | 13.1 | 14.5 | 13.033 | 17 | 11.779 | 5.5 | 2400 | 600 | 2400 | 181 | 154 | 0 | 146 | 0 | 0 | 200 | 510 | 1652 | 1369.2 | 0.0335 | 0.044 | 0.001 | 0.0039 | 0.0279 | 0.723 | 0.172 | 0.0282 | 0.133 | 0.0142 | 0.0069 | 0.018 | 0.0682 | 0.171 | 2403/20R4 | 138.6 | 53.6 | 45.4 | 39.6 | 9.8 | 0 | 0 | 25.5 | 14.4 | 0 | 0 | 0 | 13 | 0 | 0 | 29.9 | 30.6 | 0 | 0 | 0 | 0 | 0 | 0 | 15.4 | 0 | 0 | 0 | 0 | 1573 | 1586 | 1674 | 1652 | 660.1 | 851.1 | 1543.9 | 1369.2 | 234.86 | 246.48 | 242.38 | 245.52
2024-03-25 | 13 | Mars | 2024-03-25 08:19 | 2024-03-25 09:14 | 40542 | 1 | DD13B | 54.98 | 7 | 61 | 128 | 121.8 | 122.938 | 39.067 | 3289 | 204 | 1288 | 3.8 | 33.684 | 51.125 | 67.1 | 78.52 | 0 | 0 | 11.733 | 15.75 | 10.7 | 14.625 | 13.084 | 17 | 3.55 | 3.625 | 2400 | 602 | 2400 | 181 | 154 | 0 | 142 | 0 | 0 | 200 | 423 | 1633 | 1078.3 | 0.046 | 0.0655 | 0.001 | 0.0069 | 0.0275 | 0.385 | 0.171 | 0.043 | 0.137 | 0.0045 | 0.007 | 0.0286 | 0.0234 | 0.179 | 2403/20R4 | 132.2 | 60.1 | 47.2 | 24.9 | 10.7 | 0 | 0 | 24 | 11.8 | 0 | 0 | 0 | 13.1 | 0 | 0 | 29.6 | 26.2 | 0 | 0 | 0 | 0 | 0 | 0 | 0 | 0 | 0 | 0 | 0 | 1650 | 1628 | 1672 | 1633 | 189.9 | 1026.2 | 1336.9 | 1078.3 | 101.48 | 237.38 | 232.89 | 238.3
2024-03-25 | 13 | Mars | 2024-03-25 06:48 | 2024-03-25 08:19 | 40541 | 1 | DD13B | 90.25 | 1 | 60 | 129 | 121.9 | 122.991 | 43.667 | 3810 | 249 | 1430 | 3.817 | 33.799 | 52.5 | 70.8 | 72.14 | 0 | 0 | 12.167 | 15.75 | 11.1 | 14.5 | 16.466 | 18 | 3.933 | 4.125 | 2400 | 600 | 2400 | 180 | 152 | 0 | 146 | 0 | 0 | 0 | 415 | 1644 | 181.2 | 0.0378 | 0.0652 | 0.001 | 0.0055 | 0.0226 | 0.571 | 0.194 | 0.0323 | 0.144 | 0.0111 | 0.0073 | 0.0193 | 0.0495 | 0.186 | 2403/20R4 | 135.9 | 54 | 48.3 | 33.6 | 9.7 | 0 | 0 | 20.2 | 13.7 | 0 | 0 | 0 | 14.4 | 0 | 0 | 29.7 | 32.7 | 0 | 0 | 0 | 0 | 0 | 0 | 15.5 | 0 | 0 | 0 | 0 | 1602 | 1643 | 1644 | 1644 | 889.7 | 179.8 | 181.2 | 181.2 | 241.03 | 101.25 | 101.28 | 101.28
2024-03-25 | 13 | Mars | 2024-03-25 05:53 | 2024-03-25 06:48 | 40540 | 1 | DD13B | 55.12 | 5 | 63 | 127 | 123.9 | 147.554 | 37.817 | 3178 | 198 | 1155 | 3.933 | 32.288 | 50.375 | 65.45 | 79.92 | 0 | 0 | 11.667 | 15.75 | 10.683 | 14.5 | 14.216 | 18.75 | 1.25 | 1.25 | 2400 | 602 | 2400 | 181 | 154 | 0 | 144 | 0 | 0 | 0 | 408 | 1642 | 1010.2 | 0.0629 | 0.0751 | 0.001 | 0.0067 | 0.0274 | 0.785 | 0.161 | 0.0416 | 0.157 | 0.0106 | 0.0081 | 0.0169 | 0.0421 | 0.167 | 2403/20R4 | 138.2 | 55.1 | 45.4 | 37.7 | 11.1 | 0 | 0 | 25.3 | 13.3 | 0 | 0 | 0 | 12.3 | 0 | 0 | 30.1 | 29.8 | 0 | 0 | 0 | 0 | 0 | 0 | 0 | 0 | 0 | 0 | 0 | 1635 | 1670 | 1642 |  | 1011.2 | 1308.5 | 1010.2 |  | 232.49 | 232.4 | 228.61
2024-03-24 | 12 | Mars | 2024-03-25 04:56 | 2024-03-25 05:53 | 40539 | 1 | DD13B | 57.6 | 6 | 62 | 127 | 122.5 | 122.923 | 41.283 | 3558 | 209 | 1007 | 4 | 31.75 | 54.5 | 70.15 | 79.21 | 0 | 0 | 11.4 | 15.625 | 11.533 | 15.25 | 12.083 | 16.375 | 6.267 | 7.125 | 2400 | 601 | 2400 | 181 | 153 | 0 | 137 | 0 | 0 | 0 | 435 | 1644 | 1146.6 | 0.05 | 0.0437 | 0.001 | 0.0015 | 0.0171 | 0.496 | 0.0867 | 0.0372 | 0.133 | 0.015 | 0.0086 | 0.0149 | 0.0659 | 0.169 | 2403/24R4 | 138.8 | 57.8 | 47.5 | 33.5 | 10.3 | 0 | 0 | 24.6 | 14.5 | 0 | 0 | 0 | 11.9 | 0 | 0 | 30 | 31 | 0 | 0 | 0 | 0 | 0 | 0 | 16.5 | 0 | 0 | 0 | 0 | 1577 | 1582 | 1644 | 1644 | 715.8 | 766.7 | 1220.3 | 1146.6 | 238.65 | 240.98 | 241.41 | 236.83
2024-03-24 | 12 | Mars | 2024-03-25 04:00 | 2024-03-25 04:56 | 40538 | 1 | DD13B | 55.7 | 7 | 60 | 126 | 118.3 | 122.855 | 41.283 | 3598 | 210 | 1035 | 3.9 | 32.308 | 53.125 | 69.01 | 77.21 | 0 | 0 | 11.417 | 15.125 | 10.7 | 14.25 | 14.767 | 18.875 | 4.4 | 4.875 | 2400 | 602 | 2400 | 181 | 153 | 0 | 143 | 0 | 0 | 0 | 408 | 1643 | 1086.7 | 0.0519 | 0.065 | 0.001 | 0.0058 | 0.0213 | 0.472 | 0.15 | 0.0303 | 0.15 | 0.0197 | 0.0081 | 0.0131 | 0.0927 | 0.156 | 2403/24R2 | 143.5 | 56.6 | 51.1 | 35.8 | 13.8 | 0 | 0 | 37.2 | 10.1 | 0 | 0 | 0 | 9.3 | 0 | 0 | 26 | 47.1 | 0 | 0 | 0 | 0 | 0 | 0 | 0 | 0 | 0 | 0 | 0 | 1556 | 1611 | 1657 | 1643 | 600.4 | 864.6 | 1213.1 | 1086.7 | 237.15 | 234.03 | 233.91 | 233.43
2024-03-24 | 12 | Mars | 2024-03-25 02:51 | 2024-03-25 04:00 | 40537 | 1 | DD13B | 68.92 | 1 | 58 | 125 | 115.9 | 122.719 | 42.333 | 3882 | 210 | 769 | 4.05 | 30.864 | 53.875 | 69.52 | 76.36 | 0 | 0 | 13.8 | 17.625 | 10.467 | 14.125 | 13.934 | 18 | 4.133 | 3.875 | 2400 | 602 | 2400 | 180 | 153 | 0 | 144 | 0 | 0 | 200 | 415 | 1622 | 1046.6 | 0.101 | 0.1 | 0.0014 | 0.006 | 0.0335 | 0.277 | 0.177 | 0.04 | 0.139 | 0.0162 | 0.0074 | 0.0183 | 0.0648 | 0.163 | 2403/24R2 | 143.8 | 57 | 50.8 | 36 | 13.8 | 0 | 0 | 36.3 | 10.6 | 0 | 0 | 0 | 10.5 | 0 | 0 | 26 | 46.6 | 0 | 0 | 0 | 0 | 0 | 0 | 0 | 0 | 0 | 0 | 0 | 1638 | 1651 | 1618 | 1622 | 882.2 | 191.3 | 993 | 1046.6 | 220.83 | 101.48 | 240.4 | 242.09
2024-03-24 | 12 | Mars | 2024-03-25 01:51 | 2024-03-25 02:51 | 40536 | 1 | DD13B | 60.43 | 6 | 62 | 123 | 116.7 | 123.056 | 43.483 | 3951 | 228 | 660 | 4.517 | 27.232 | 54.625 | 70.1 | 75.37 | 0 | 0 | 11.667 | 15.25 | 10.867 | 13.875 | 14.367 | 18.125 | 6.583 | 7.25 | 2400 | 602 | 2400 | 180 | 153 | 0 | 142 | 0 | 0 | 300 | 435 | 1659 | 1123.1 | 0.0816 | 0.0837 | 0.0017 | 0.0043 | 0.0291 | 0.461 | 0.169 | 0.032 | 0.138 | 0.0113 | 0.0052 | 0.0207 | 0.087 | 0.168 | 2403/24R2 | 143.5 | 55.9 | 50.8 | 36.8 | 14.1 | 0 | 0 | 36.3 | 10.1 | 0 | 0 | 0 | 10.5 | 0 | 0 | 25.7 | 46.8 | 0 | 0 | 0 | 0 | 0 | 0 | 0 | 0 | 0 | 0 | 0 | 1568 | 1645 | 1637 | 1659 | 574.2 | 988.4 | 961.5 | 1123.1 | 227.33 | 225.38 | 227.7 | 227.16
2024-03-24 | 12 | Mars | 2024-03-24 15:34 | 2024-03-25 01:51 | 40535 | 1 | DD13B | 316.17 | 5 | 61 | 61 | 116.9 | 98.36 | 56.733 | 2520 | 54 | 752 | 0 | 0 | 69.625 | 80.49 | 73.63 | 0 | 0 | 17.85 | 21.75 | 15.9 | 19.25 | 14.167 | 17.875 | 8.817 | 10.625 | 4600 | 602 | 2400 | 181 | 155 | 0 | 145 | 0 | 0 | 400 | 465 | 1705 | 1204.3 | 0.091 | 0.136 | 0.001 | 0.0056 | 0.0259 | 0.558 | 0.165 | 0.0371 | 0.188 | 0.0162 | 0.0059 | 0.0183 | 0.068 | 0.167 | 2403/24R2 | 143.4 | 56.8 | 51.2 | 35.4 | 14.4 | 0 | 0 | 36.4 | 10.2 | 0 | 0 | 0 | 9.8 | 0 | 0 | 26.2 | 46.4 | 0 | 0 | 0 | 0 | 0 | 0 | 0 | 0 | 0 | 0 | 0 | 1651 | 1769 | 1710 | 1705 | 191.3 | 1056.7 | 1258 | 1204.3 | 101.48 | 163.05 | 207.8 | 207.31
2024-03-24 | 12 | Mars | 2024-03-24 14:06 | 2024-03-24 15:34 | 40534 | 1 | S355TA | 88.32 | 1 | 60 | 132 | 122.3 | 121.18 | 40.917 | 2995 | 184 | 1574 | 2.15 | 61.395 | 51.125 | 67.32 | 74.97 | 0 | 0 | 12.583 | 16 | 11.45 | 15 | 12.267 | 16 | 4.617 | 4 | 2400 | 603 | 2400 | 180 | 153 | 1662 | 0 | 206 | 0 | 200 | 393 | 1637 | 962.8 | 0.0397 | 0.0552 | 0.001 | 0.0031 | 0.0225 | 0.379 | 0.132 | 0.13 | 0.961 | 0.119 | 0.0064 | 0.0153 | 0.0758 | 0.135 | 2403/20R2 | 125.8 | 58.6 | 47.6 | 19.6 | 4.6 | 0 | 0 | 50.6 | 6.3 | 0 | 0 | 0 | 9.4 | 0 | 0 | 17.5 | 21.3 | 0 | 0 | 0 | 0 | 0 | 0 | 16.1 | 0 | 0 | 0 | 0 | 1319 | 1646 | 1670 | 1637 | 72.5 | 1088.6 | 1135.4 | 962.8 | 210.52 | 231.93 | 221.98 | 227.8
2024-03-24 | 12 | Mars | 2024-03-24 12:10 | 2024-03-24 14:06 | 40533 | 1 | S355TA | 116.57 | 7 | 60 | 60 | 125.7 | 124.498 | 43.25 | 3415 | 207 | 1725 | 0 | 0 | 52.875 | 71.04 | 73.35 | 0 | 0 | 11.733 | 15.625 | 12.067 | 14.625 | 14.05 | 18.125 | 5.4 | 4.25 | 2600 | 602 | 2410 | 180 | 153 | 1660 | 0 | 208 | 0 | 200 | 408 | 1635 | 1036.7 | 0.0331 | 0.0533 | 0.001 | 0.0039 | 0.0215 | 0.487 | 0.13 | 0.129 | 0.991 | 0.102 | 0.0072 | 0.0163 | 0.0232 | 0.132 | 2403/19R4 | 141.8 | 62.1 | 48.4 | 31.3 | 0 | 0 | 0 | 33.4 | 12.7 | 0 | 0 | 0 | 16.1 | 0 | 0 | 32.8 | 24.1 | 0 | 0 | 0 | 0 | 0 | 0 | 0 | 0 | 0 | 0 | 0 | 1628 | 1621 | 1642 | 1635 | 813.9 | 971.8 | 1031.4 | 1036.7 | 220.35 | 237.18 | 230.14 | 234.32
2024-03-24 | 12 | Mars | 2024-03-24 10:58 | 2024-03-24 12:10 | 40532 | 1 | DD14A | 71.92 | 6 | 62 | 128 | 123.7 | 108.279 | 49.083 | 4512 | 237 | 2102 | 2.767 | 46.265 | 59.75 | 82.87 | 73.04 | 0 | 0 | 12.583 | 16.625 | 11.05 | 14.625 | 15.45 | 18.875 | 10.014 | 9.5 | 3000 | 601 | 2400 | 181 | 0 | 0 | 0 | 0 | 0 | 1000 | 510 | 1653 | 195.9 | 0.0198 | 0.0278 | 0.001 | 0.0047 | 0.0192 | 0.644 | 0.0197 | 0.0167 | 0.0193 | 0.0035 | 0.0052 | 0.0174 | 0.0096 | 0.0227 | 2403/23R3 | 135.6 | 55.8 | 51 | 28.8 | 0 | 44.6 | 0 | 91 | 0 | 0 | 0 | 0 | 0 | 0 | 0 | 0 | 0 | 0 | 0 | 0 | 0 | 0 | 0 | 0 | 0 | 0 | 0 | 0 | 1580 | 1606 | 1632 | 1653 | 897.5 | 1104.2 | 1365.9 | 195.9 | 253.65 | 254.74 | 256.22 | 102.14
2024-03-24 | 12 | Mars | 2024-03-24 09:50 | 2024-03-24 10:58 | 40531 | 1 | DD14A | 68.1 | 5 | 61 | 126 | 126.1 | 126.835 | 49.367 | 4312 | 235 | 2108 | 3.283 | 38.376 | 61.5 | 84.04 | 74.75 | 0 | 0 | 12.717 | 16.5 | 11.6 | 14.75 | 15.033 | 19.25 | 10.017 | 10.875 | 3000 | 602 | 2400 | 182 | 0 | 0 | 0 | 0 | 0 | 1200 | 510 | 1639 | 1442.8 | 0.0163 | 0.0223 | 0.0026 | 0.0041 | 0.0217 | 0.564 | 0.0214 | 0.0162 | 0.0191 | 0.015 | 0.0049 | 0.0141 | 0.0463 | 0.0235 | 2403/23R3 | 144.8 | 56.3 | 51.2 | 37.3 | 0 | 50.4 | 0 | 94.4 | 0 | 0 | 0 | 0 | 0 | 0 | 0 | 0 | 0 | 0 | 0 | 0 | 0 | 0 | 0 | 0 | 0 | 0 | 0 | 0 | 1585 | 1573 | 1657 | 1639 | 974.8 | 318.5 | 1628.1 | 1442.8 | 257.01 | 181.24 | 255.52 | 256.44
2024-03-24 | 12 | Mars | 2024-03-24 08:43 | 2024-03-24 09:50 | 40530 | 1 | DD14A | 66.7 | 1 | 60 | 127 | 121.4 | 127.196 | 45.583 | 3961 | 222 | 1926 | 2.5 | 50.8 | 57 | 77.69 | 75.03 | 0 | 0 | 12.317 | 16.25 | 11.067 | 14.75 | 14.8 | 18.5 | 7.4 | 7.5 | 3000 | 602 | 2400 | 182 | 0 | 0 | 0 | 0 | 0 | 1200 | 510 | 1626 | 1242.1 | 0.0208 | 0.023 | 0.001 | 0.0043 | 0.0188 | 0.966 | 0.0187 | 0.018 | 0.0204 | 0.0107 | 0.0051 | 0.0165 | 0.0736 | 0.0239 | 2403/23R3 | 135.7 | 56 | 51.8 | 27.9 | 0 | 44.2 | 0 | 91.5 | 0 | 0 | 0 | 0 | 0 | 0 | 0 | 0 | 0 | 0 | 0 | 0 | 0 | 0 | 0 | 0 | 0 | 0 | 0 | 0 | 1587 | 1633 | 1620 | 1626 | 889 | 1040.3 | 1111.1 | 1242.1 | 249.14 | 235.66 | 247.58 | 252.5
2024-03-24 | 12 | Mars | 2024-03-24 06:21 | 2024-03-24 08:43 | 40529 | 1 | DD14A | 142.15 | 7 | 61 | 125 | 124.4 | 126.788 | 29.583 | 2884 | 92 | 2076 | 3.417 | 36.585 | 25.25 | 42.8 | 51.21 | 0 | 0 | 0 | 0 | 0 | 0 | 13.284 | 12.25 | 16.3 | 13 | 2600 | 604 | 2190 | 181 | 0 | 0 | 0 | 0 | 0 | 1200 | 465 | 1637 | 1265.9 | 0.0241 | 0.0173 | 0.001 | 0.0032 | 0.0207 | 0.197 | 0.0243 | 0.0181 | 0.0251 | 0.0116 | 0.0042 | 0.0172 | 0.0401 | 0.0268 | 2403/23R3 | 47.1 | 0 | 0 | 47.1 | 0 | 27.2 | 0 | 19.9 | 0 | 0 | 0 | 0 | 0 | 0 | 0 | 0 | 0 | 0 | 0 | 0 | 0 | 0 | 0 | 0 | 0 | 0 | 0 | 0 | 1556 | 1620 | 1629 | 1637 | 644.4 | 1221.9 | 28.8 | 1265.9 | 242.35 | 254.56 | -25.77 | 247.91
2024-03-24 | 12 | Mars | 2024-03-24 04:50 | 2024-03-24 06:21 | 40528 | 1 | DD14BT | 90.8 | 6 | 62 | 123 | 114.8 | 127.025 | 55.533 | 4673 | 254 | 2739 | 4.3 | 28.605 | 68.875 | 95.17 | 74.42 | 0 | 0 | 13.617 | 17.375 | 11.417 | 14.625 | 14.25 | 19.25 | 16.251 | 17.625 | 3000 | 603 | 2400 | 180 | 0 | 0 | 0 | 0 | 0 | 1200 | 510 | 1622 | 1354.3 | 0.0168 | 0.0208 | 0.001 | 0.005 | 0.0189 | 0.512 | 0.0206 | 0.0242 | 0.0253 | 0.0244 | 0.0071 | 0.0112 | 0.0577 | 0.0245 | 2403/23R3 | 145.1 | 56.5 | 51.7 | 36.9 | 0 | 50.3 | 0 | 94.8 | 0 | 0 | 0 | 0 | 0 | 0 | 0 | 0 | 0 | 0 | 0 | 0 | 0 | 0 | 0 | 0 | 0 | 0 | 0 | 0 | 1609 | 1612 | 1631 | 1622 | 309.8 | 1249.7 | 1461.9 | 1354.3 | 159.66 | 260.57 | 261.76 | 261.04
2024-03-23 | 12 | Mars | 2024-03-24 01:35 | 2024-03-24 04:50 | 40527 | 1 | DD14BT | 195.33 | 5 | 62 | 119 | 113.5 | 109.129 | 47.75 | 3994 | 229 | 1817 | 4.567 | 26.058 | 59.25 | 79.62 | 74.45 | 0 | 0 | 12.983 | 16.75 | 11.333 | 14.75 | 14.434 | 17 | 9 | 10.625 | 3000 | 601 | 2400 | 182 | 0 | 0 | 0 | 0 | 0 | 1200 | 520 | 1643 | 1300.9 | 0.0225 | 0.0215 | 0.001 | 0.0048 | 0.0172 | 0.382 | 0.0215 | 0.0187 | 0.024 | 0.0058 | 0.0052 | 0.019 | 0.0058 | 0.0249 | 2403/23R3 | 135.3 | 56.4 | 51.4 | 27.5 | 0 | 42.8 | 0 | 92.5 | 0 | 0 | 0 | 0 | 0 | 0 | 0 | 0 | 0 | 0 | 0 | 0 | 0 | 0 | 0 | 0 | 0 | 0 | 0 | 0 | 1573 | 1628 | 1649 | 1643 | 915.9 | 1363.5 | 1565.5 | 1300.9 | 258.96 | 258.27 | 256.99 | 246.65
2024-03-23 | 12 | Mars | 2024-03-24 00:20 | 2024-03-24 01:35 | 40526 | 1 | DD14BT | 74.88 | 7 | 61 | 123 |  |  | 48.233 | 4121 | 232 | 1812 | 2.45 | 50.204 | 60.5 | 81.24 | 75.26 | 0 | 0 | 13.583 | 17 | 11.25 | 14.75 | 14.933 | 19.125 | 8.467 | 9.625 | 3000 | 601 | 2400 | 182 | 0 | 0 | 0 | 0 | 0 | 1200 | 520 | 1635 | 1454.4 | 0.0219 | 0.0231 | 0.001 | 0.0056 | 0.0171 | 0.595 | 0.0217 | 0.022 | 0.0337 | 0.0052 | 0.0073 | 0.0193 | 0.046 | 0.0258 | 2403/23R3 | 145.3 | 56.1 | 52.8 | 36.4 | 0 | 50.3 | 0 | 95 | 0 | 0 | 0 | 0 | 0 | 0 | 0 | 0 | 0 | 0 | 0 | 0 | 0 | 0 | 0 | 0 | 0 | 0 | 0 | 0 | 1620 | 1658 | 1611 | 1635 | 27 | 1543.9 | 1199.4 | 1454.4 | -25.67 | 251.07 | 258.1 | 259.2
2024-03-23 | 12 | Mars | 2024-03-23 23:09 | 2024-03-24 00:20 | 40525 | 1 | DD14BT | 70.48 | 1 | 60 | 122 | 115.9 | 104.102 | 48.183 | 4219 | 227 | 1781 | 3.15 | 38.73 | 62.375 | 83.26 | 77.67 | 0 | 0 | 12.667 | 16.75 | 10.683 | 14.25 | 14.85 | 19.125 | 9.984 | 12.25 | 3000 | 603 | 2400 | 180 | 0 | 0 | 0 | 0 | 0 | 1000 | 520 | 1673 | 218.2 | 0.0173 | 0.023 | 0.001 | 0.0046 | 0.0164 | 0.548 | 0.0253 | 0.0248 | 0.0334 | 0.0044 | 0.0051 | 0.0164 | 0.111 | 0.0303 | 2403/23R2 | 145.3 | 54.5 | 52.1 | 38.7 | 0 | 58.3 | 0 | 87 | 0 | 0 | 0 | 0 | 0 | 0 | 0 | 0 | 0 | 0 | 0 | 0 | 0 | 0 | 0 | 0 | 0 | 0 | 0 | 0 | 1582 | 1661 | 1653 | 1673 | 954.2 | 1397.6 | 195.9 | 218.2 | 257.07 | 242.13 | 102.14 | 99.24
2024-03-23 | 12 | Mars | 2024-03-23 16:17 | 2024-03-23 23:09 | 40524 | 1 | DD14BT | 66.64667 | 6 | 62 | 122 | 117.7 | 108.808 | 46.867 | 4156 | 225 | 1574 | 2.433 | 50.137 | 58.625 | 78.46 | 75.05 | 0 | 0 | 13.566 | 16.875 | 11.617 | 15.25 | 13.4 | 16.875 | 8.283 | 9.5 | 3000 | 603 | 2400 | 181 | 0 | 0 | 0 | 0 | 0 | 1000 | 475 | 1658 | 1241.6 | 0.0289 | 0.0502 | 0.001 | 0.0034 | 0.0169 | 0.55 | 0.0349 | 0.0206 | 0.065 | 0.0172 | 0.0041 | 0.0147 | 0.049 | 0.0389 | 2403/23R1 | 145.6 | 54.7 | 52.3 | 38.6 | 0 | 0 | 0 | 145.6 | 0 | 0 | 0 | 0 | 0 | 0 | 0 | 0 | 0 | 0 | 0 | 0 | 0 | 0 | 0 | 0 | 0 | 0 | 0 | 0 | 1647 | 1661 | 1641 | 1658 | 185.3 | 1174.9 | 1031.8 | 1241.6 | 101.3 | 229.38 | 230.71 | 235.07
2024-03-23 | 12 | Mars | 2024-03-23 15:14 | 2024-03-23 16:17 | 40523 | 1 | S235JR | 63.78 | 1 | 60 | 131 | 127.1 | 114.6 | 39.883 | 3431 | 202 | 872 | 3.35 | 39.104 | 52 | 66.68 | 78.23 | 0 | 0 | 11.617 | 15.5 | 11.367 | 15.125 | 10.9 | 14.875 | 6 | 6.5 | 2400 | 603 | 2400 | 180 | 153 | 937 | 0 | 0 | 0 | 400 | 375 | 1670 | 985.2 | 0.141 | 0.0896 | 0.0035 | 0.0046 | 0.0307 | 0.378 | 0.199 | 0.0992 | 0.622 | 0.0074 | 0.0084 | 0.0235 | 0.0385 | 0.198 | 2403/20R3 | 122.5 | 55.5 | 44.6 | 22.4 | 0 | 0 | 0 | 19.6 | 20.2 | 0 | 0 | 0 | 10.2 | 0 | 0 | 33.8 | 22.2 | 0 | 0 | 0 | 0 | 0 | 0 | 16.5 | 0 | 0 | 0 | 0 | 1568 | 1673 | 1665 | 1670 | 468.6 | 937.1 | 980.5 | 985.2 | 212.37 | 206.26 | 213.93 | 211.56
2024-03-23 | 12 | Mars | 2024-03-23 14:19 | 2024-03-23 15:14 | 40522 | 1 | S235JR | 54.67 | 6 | 62 | 128 | 122.8 | 121.859 | 38.4 | 3163 | 193 | 806 | 3.367 | 38.02 | 50.125 | 63.7 | 78.32 | 0 | 0 | 12.583 | 17.25 | 9.833 | 13.625 | 12.067 | 15.25 | 3.917 | 4 | 2400 | 0 | 2410 | 0 | 155 | 936 | 0 | 0 | 0 | 400 | 320 | 1635 | 694.4 | 0.107 | 0.1 | 0.001 | 0.0075 | 0.0411 | 0.617 | 0.199 | 0.125 | 0.513 | 0.0066 | 0.0065 | 0.0316 | 0.142 | 0.207 | 2403/20R3 | 138.5 | 58.3 | 47.9 | 32.3 | 0 | 0 | 0 | 34.1 | 21.2 | 0 | 0 | 0 | 11.1 | 0 | 0 | 35 | 20.6 | 0 | 0 | 0 | 0 | 0 | 0 | 0 | 0 | 0 | 0 | 0 | 1582 | 1577 | 1665 | 1635 | 390.7 | 431.8 | 831 | 694.4 | 191.39 | 201.46 | 201.78 | 204.87
2024-03-23 | 12 | Mars | 2024-03-23 13:20 | 2024-03-23 14:19 | 40521 | 1 | S235JR | 58.75 | 2 | 58 | 124 | 122.1 | 122.025 | 42.317 | 3585 | 207 | 780 | 3.25 | 38.154 | 57 | 71.79 | 80.82 | 0 | 0 | 12.25 | 16.875 | 11.15 | 15.25 | 13.233 | 18 | 5.683 | 6.75 | 2400 | 602 | 2470 | 181 | 304 | 1882 | 0 | 0 | 0 | 400 | 350 | 1647 | 696.7 | 0.0869 | 0.0921 | 0.001 | 0.0073 | 0.0418 | 0.591 | 0.206 | 0.118 | 0.621 | 0.0048 | 0.009 | 0.0289 | 0.0572 | 0.206 | 2403/20R3 | 142.7 | 56.2 | 46.3 | 40.2 | 0 | 0 | 0 | 38.8 | 8.6 | 0 | 0 | 0 | 11.2 | 0 | 0 | 31.7 | 35.8 | 0 | 0 | 0 | 0 | 0 | 0 | 16.6 | 0 | 0 | 0 | 0 | 1550 | 1633 | 1647 |  | 278.9 | 675.1 | 696.7 |  | 183.98 | 203.89 | 198.6
2024-03-23 | 12 | Mars | 2024-03-23 12:12 | 2024-03-23 13:20 | 40520 | 1 | S235JR | 68.15 | 7 | 60 | 127 | 120.1 | 122.016 | 45.667 | 3892 | 237 | 999 | 3 | 42.333 | 56.5 | 73.23 | 74.23 | 0 | 0 | 11.867 | 15.75 | 10.85 | 14 | 15.7 | 19.125 | 7.25 | 7.5 | 2400 | 606 | 2400 | 180 | 152 | 943 | 0 | 0 | 0 | 400 | 320 | 1616 | 787.3 | 0.0661 | 0.0836 | 0.001 | 0.007 | 0.0414 | 0.625 | 0.198 | 0.104 | 0.622 | 0.0028 | 0.0086 | 0.028 | 0.0228 | 0.205 | 2403/20R3 | 142.4 | 56.6 | 47.1 | 38.7 | 0 | 0 | 0 | 20.4 | 23.7 | 0 | 0 | 0 | 11.4 | 0 | 0 | 35.1 | 35.8 | 0 | 0 | 0 | 0 | 0 | 0 | 0 | 0 | 0 | 0 | 0 | 1591 | 1618 | 1646 | 1616 | 581.7 | 721.4 | 955.7 | 787.3 | 215.77 | 216.91 | 222.36 | 224.43
2024-03-23 | 12 | Mars | 2024-03-23 11:07 | 2024-03-23 12:12 | 40519 | 1 | S235JR | 65.25 | 1 | 59 | 128 | 123.8 | 142.316 | 44.467 | 3562 | 212 | 962 | 3.433 | 37.282 | 57.875 | 73.36 | 78.09 | 0 | 0 | 12.05 | 15.625 | 11.883 | 15.25 | 14.433 | 19.125 | 6.1 | 7.875 | 2400 | 600 | 2400 | 180 | 154 | 934 | 0 | 0 | 0 | 400 | 340 | 1623 | 643.2 | 0.0636 | 0.0845 | 0.001 | 0.004 | 0.0375 | 0.425 | 0.204 | 0.116 | 0.58 | 0.0061 | 0.0082 | 0.0352 | 0.0416 | 0.208 | 2403/20R3 | 143.6 | 55.3 | 48.5 | 39.8 | 0 | 0 | 0 | 22 | 22 | 0 | 0 | 0 | 12.6 | 0 | 0 | 34.6 | 35.8 | 0 | 0 | 0 | 0 | 0 | 0 | 16.6 | 0 | 0 | 0 | 0 | 1556 | 1611 | 1621 | 1623 | 303.3 | 587.5 | 593.4 | 643.2 | 186.89 | 205.63 | 200.93 | 205.76
2024-03-23 | 12 | Mars | 2024-03-23 10:08 | 2024-03-23 11:07 | 40518 | 1 | S235JR | 59.27 | 6 | 63 | 127 | 121.5 | 122.001 | 43.283 | 3714 | 202 | 989 | 2.867 | 44.302 | 56.25 | 72.26 | 77.98 | 0 | 0 | 11.3 | 15.25 | 10.35 | 13.875 | 14.75 | 19 | 6.883 | 8 | 2400 | 1208 | 2400 | 362 | 154 | 938 | 0 | 0 | 0 | 400 | 350 | 1645 | 835.9 | 0.0773 | 0.0812 | 0.001 | 0.0047 | 0.0336 | 0.444 | 0.209 | 0.107 | 0.628 | 0.0063 | 0.01 | 0.0267 | 0.0385 | 0.222 | 2403/20R3 | 142.5 | 57.1 | 46.9 | 38.5 | 0 | 0 | 0 | 22.9 | 21.1 | 0 | 0 | 0 | 12.1 | 0 | 0 | 35.5 | 34.1 | 0 | 0 | 0 | 0 | 0 | 0 | 0 | 0 | 0 | 0 | 0 | 1584 | 1598 | 1613 | 1645 | 427.3 | 619.1 | 684.9 | 835.9 | 196.89 | 216.54 | 215.82 | 213.07
2024-03-23 | 12 | Mars | 2024-03-23 09:02 | 2024-03-23 10:08 | 40517 | 1 | S235JR | 65.52 | 2 | 59 | 59 | 119.9 | 121.992 | 43.733 | 3755 | 236 | 915 | 0 | 0 | 53.625 | 69.59 | 73.57 | 0 | 0 | 13.683 | 15.375 | 10.25 | 13.75 | 12.617 | 16.625 | 7.184 | 7.875 | 2400 | 602 | 2400 | 183 | 154 | 938 | 0 | 0 | 0 | 400 | 370 | 1652 | 974.9 | 0.0869 | 0.0864 | 0.001 | 0.0058 | 0.0286 | 0.43 | 0.257 | 0.0931 | 0.616 | 0.0066 | 0.0068 | 0.0228 | 0.0546 | 0.269 | 2403/20R3 | 138.6 | 56.5 | 46 | 36.1 | 0 | 0 | 0 | 21 | 21.4 | 0 | 0 | 0 | 12.3 | 0 | 0 | 34.3 | 33 | 0 | 0 | 0 | 0 | 0 | 0 | 16.6 | 0 | 0 | 0 | 0 | 1538 | 1611 | 1664 | 1652 | 173.5 | 739.2 | 1025.5 | 974.9 | 155.55 | 222.51 | 217.76 | 220.57
2024-03-23 | 12 | Mars | 2024-03-23 08:01 | 2024-03-23 09:02 | 40516 | 1 | S235JR | 60.98 | 7 | 61 | 119 | 113.2 | 101.662 | 42.4 | 3610 | 205 | 990 | 2.95 | 40.339 | 53.375 | 69.09 | 75.53 | 0 | 0 | 12.133 | 16.375 | 10.633 | 13.875 | 13.733 | 18.125 | 5.899 | 5 | 2400 | 603 | 2400 | 183 | 153 | 940 | 0 | 0 | 0 | 400 | 350 | 1622 | 719.4 | 0.0659 | 0.112 | 0.001 | 0.0062 | 0.0297 | 0.608 | 0.191 | 0.102 | 0.707 | 0.0062 | 0.0082 | 0.0202 | 0.0483 | 0.197 | 2403/20R3 | 138.6 | 58.1 | 47.9 | 32.6 | 0 | 0 | 0 | 21 | 21.7 | 0 | 0 | 0 | 11.3 | 0 | 0 | 34.6 | 33.2 | 0 | 0 | 0 | 0 | 0 | 0 | 0 | 0 | 0 | 0 | 0 | 1629 | 1605 | 1616 | 1622 | 705.8 | 541.4 | 636.9 | 719.4 | 209.33 | 202.88 | 208.84 | 214.54
2024-03-23 | 12 | Mars | 2024-03-23 07:02 | 2024-03-23 08:01 | 40515 | 1 | S235JR | 59.52 | 1 | 59 | 118 | 111.9 | 121.957 | 41.383 | 3639 | 207 | 1018 | 3.217 | 36.684 | 51.625 | 67.55 | 74.85 | 0 | 0 | 11.067 | 14.5 | 10.833 | 13.75 | 15.484 | 19.125 | 4 | 4.25 | 2400 | 603 | 2400 | 182 | 152 | 936 | 0 | 0 | 0 | 400 | 340 | 1634 | 624.6 | 0.11 | 0.139 | 0.0056 | 0.0068 | 0.0341 | 0.402 | 0.195 | 0.136 | 0.679 | 0.0095 | 0.0079 | 0.0203 | 0.0663 | 0.209 | 2403/20R3 | 138.5 | 55.9 | 49.7 | 32.9 | 0 | 0 | 0 | 21.1 | 16.4 | 0 | 0 | 0 | 11.3 | 0 | 0 | 38 | 35 | 0 | 0 | 0 | 0 | 0 | 0 | 16.7 | 0 | 0 | 0 | 0 | 1635 | 1632 | 1637 | 1634 | 559 | 463.9 | 509.8 | 624.6 | 188.93 | 176.86 | 181.08 | 197.63
2024-03-23 | 12 | Mars | 2024-03-23 05:45 | 2024-03-23 07:02 | 40514 | 1 | S235JR | 77 | 6 | 62 | 119 | 108.2 | 101.615 | 39.467 | 3797 | 204 | 2645 | 4.15 | 28.675 | 52.75 | 75.83 | 80.19 | 0 | 0 | 11.583 | 15.5 | 10.15 | 14 | 13.883 | 19.25 | 3.85 | 4 | 2400 | 602 | 2400 | 180 | 155 | 939 | 0 | 0 | 0 | 400 | 350 | 1692 | 673.1 | 0.072 | 0.112 | 0.001 | 0.0064 | 0.0253 | 0.156 | 0.199 | 0.105 | 0.704 | 0.0051 | 0.0124 | 0.0266 | 0.0607 | 0.204 | 2403/20R3 | 138 | 57.6 | 46.5 | 33.9 | 0 | 0 | 0 | 20.9 | 16.8 | 0 | 0 | 0 | 10.6 | 0 | 0 | 38.1 | 35.3 | 0 | 0 | 0 | 0 | 0 | 0 | 0 | 0 | 0 | 0 | 0 | 1753 | 1621 | 1652 | 1692 | 1568 | 399.6 | 194.4 | 673.1 | 200.64 | 171.86 | 102.12 | 171.66
2024-03-22 | 12 | Mars | 2024-03-23 04:50 | 2024-03-23 05:45 | 40513 | 1 | S235JR | 54.65 | 2 | 58 | 127 | 122.8 | 122.021 | 38.3 | 3106 | 206 | 964 | 3.967 | 32.017 | 50.875 | 64.98 | 79.7 | 0 | 0 | 11.683 | 15.75 | 11.233 | 14.75 | 14.5 | 19.25 | 0.883 | 1 | 2400 | 603 | 2400 | 180 | 153 | 938 | 0 | 0 | 0 | 400 | 350 | 1662 | 791.6 | 0.0916 | 0.106 | 0.001 | 0.0072 | 0.0278 | 0.447 | 0.185 | 0.119 | 0.651 | 0.0047 | 0.0087 | 0.0209 | 0.0416 | 0.195 | 2403/20R3 | 138.5 | 59 | 48.3 | 31.2 | 0 | 0 | 0 | 21.2 | 21.1 | 0 | 0 | 0 | 10.8 | 0 | 0 | 34 | 35.1 | 0 | 0 | 0 | 0 | 0 | 0 | 16.3 | 0 | 0 | 0 | 0 | 1650 | 1683 | 1662 |  | 604.9 | 883.2 | 791.6 |  | 186.59 | 196.48 | 199.84
2024-03-22 | 12 | Mars | 2024-03-23 03:47 | 2024-03-23 04:50 | 40512 | 1 | S235JR | 62.55 | 7 | 62 | 126 | 118.8 | 121.922 | 39.983 | 3293 | 203 | 1027 | 3.233 | 38.969 | 53 | 67.91 | 79.53 | 0 | 0 | 11.767 | 15.875 | 11 | 14.875 | 14.517 | 19.25 | 2.7 | 2.875 | 2400 | 602 | 2400 | 182 | 153 | 944 | 0 | 0 | 0 | 400 | 313 | 1663 | 666.9 | 0.0821 | 0.0976 | 0.001 | 0.0073 | 0.0291 | 0.145 | 0.196 | 0.121 | 0.672 | 0.0066 | 0.0092 | 0.0184 | 0.0525 | 0.201 | 2403/20R3 | 138.4 | 57.2 | 46.6 | 34.6 | 0 | 0 | 0 | 21.2 | 21 | 0 | 0 | 0 | 10.9 | 0 | 0 | 33.9 | 35.1 | 0 | 0 | 0 | 0 | 0 | 0 | 0 | 0 | 0 | 0 | 0 | 1704 | 1616 | 1633 | 1663 | 1198.2 | 542.2 | 650.4 | 666.9 | 207.48 | 197.01 | 201.15 | 186.71
2024-03-22 | 12 | Mars | 2024-03-23 02:47 | 2024-03-23 03:47 | 40511 | 1 | S235JR | 59.92 | 1 | 60 | 127 | 120.4 | 121.977 | 39.833 | 3445 | 213 | 986 | 3.55 | 35.775 | 52.125 | 67.36 | 78.52 | 0 | 0 | 11.633 | 15.75 | 11.217 | 14.75 | 14.766 | 19.375 | 2.217 | 2.125 | 2400 | 602 | 2400 | 180 | 153 | 938 | 0 | 0 | 0 | 400 | 335 | 1642 | 761.8 | 0.0824 | 0.102 | 0.001 | 0.005 | 0.0289 | 0.404 | 0.196 | 0.0997 | 0.608 | 0.0039 | 0.0072 | 0.0229 | 0.0505 | 0.199 | 2403/20R3 | 138.3 | 57.9 | 46.6 | 33.8 | 0 | 0 | 0 | 21.1 | 21.1 | 0 | 0 | 0 | 10.9 | 0 | 0 | 34 | 35.1 | 0 | 0 | 0 | 0 | 0 | 0 | 16.1 | 0 | 0 | 0 | 0 | 1659 | 1604 | 1610 | 1642 | 593.9 | 446.9 | 571.8 | 761.8 | 180.36 | 189.32 | 204.18 | 207.88
2024-03-22 | 12 | Mars | 2024-03-23 01:51 | 2024-03-23 02:47 | 40510 | 1 | S235JR | 56.3 | 6 | 61 | 126 | 118.7 | 122.113 | 39.533 | 3175 | 203 | 1019 | 3.183 | 39.581 | 52.875 | 67.4 | 80.25 | 0 | 0 | 11.667 | 15.75 | 11.45 | 15 | 14.134 | 19.25 | 2.283 | 2.75 | 2400 | 602 | 2400 | 181 | 154 | 949 | 0 | 0 | 0 | 400 | 313 | 1653 | 669.3 | 0.0702 | 0.111 | 0.001 | 0.0051 | 0.0292 | 0.42 | 0.195 | 0.128 | 0.697 | 0.0085 | 0.0089 | 0.0195 | 0.0666 | 0.205 | 2403/20R3 | 138 | 56.4 | 47.4 | 34.2 | 0 | 0 | 0 | 21 | 21 | 0 | 0 | 0 | 10.8 | 0 | 0 | 34 | 35 | 0 | 0 | 0 | 0 | 0 | 0 | 0 | 0 | 0 | 0 | 0 | 1620 | 1680 | 1653 |  | 514.4 | 912 | 669.3 |  | 190.97 | 200.47 | 192.4
2024-03-22 | 12 | Mars | 2024-03-23 00:55 | 2024-03-23 01:51 | 40509 | 1 | S235JR | 56.03 | 2 | 58 | 127 | 122.9 | 122.074 | 39.65 | 3160 | 221 | 933 | 3.417 | 37.171 | 50.625 | 64.82 | 76.61 | 0 | 0 | 12.717 | 15.75 | 11 | 14.75 | 14.483 | 18.625 | 1.45 | 1.5 | 2400 | 608 | 2400 | 180 | 153 | 942 | 0 | 0 | 0 | 400 | 298 | 1645 | 610.5 | 0.0602 | 0.102 | 0.001 | 0.006 | 0.0371 | 0.624 | 0.194 | 0.117 | 0.637 | 0.0055 | 0.0077 | 0.0279 | 0.0388 | 0.199 | 2403/20R3 | 138.5 | 58.3 | 46.5 | 33.7 | 0 | 0 | 0 | 21.2 | 21.1 | 0 | 0 | 0 | 10.8 | 0 | 0 | 34 | 35.1 | 0 | 0 | 0 | 0 | 0 | 0 | 16.3 | 0 | 0 | 0 | 0 | 1695 | 1689 | 1683 | 1645 | 752.5 | 790.7 | 813.4 | 610.5 | 178.22 | 185.11 | 190.44 | 189.98
2024-03-22 | 12 | Mars | 2024-03-22 23:59 | 2024-03-23 00:55 | 40508 | 1 | S235JR | 55.78 | 7 | 61 | 127 | 120.4 | 121.973 | 40.1 | 3253 | 212 | 1012 | 2.967 | 42.809 | 52.125 | 66.89 | 77.99 | 0 | 0 | 11.867 | 15.75 | 11.217 | 14.625 | 14.633 | 18.75 | 2.383 | 2.875 | 2400 | 600 | 2400 | 182 | 154 | 940 | 0 | 0 | 0 | 400 | 298 | 1617 | 623.7 | 0.0761 | 0.0901 | 0.001 | 0.0082 | 0.0319 | 0.847 | 0.176 | 0.102 | 0.636 | 0.0047 | 0.0105 | 0.0269 | 0.0456 | 0.182 | 2403/20R3 | 138.2 | 55.5 | 45.9 | 36.8 | 0 | 0 | 0 | 21 | 21.1 | 0 | 0 | 0 | 10.7 | 0 | 0 | 33.9 | 35.1 | 0 | 0 | 0 | 0 | 0 | 0 | 0 | 0 | 0 | 0 | 0 | 1739 | 1648 | 1654 | 1617 | 1043.2 | 772.6 | 652.5 | 623.7 | 178.35 | 205.65 | 189.98 | 206.76
2024-03-22 | 12 | Mars | 2024-03-22 23:00 | 2024-03-22 23:59 | 40507 | 1 | S235JR | 59.2 | 1 | 61 | 126 | 120.4 | 122.128 | 43.25 | 3576 | 217 | 1197 | 3.467 | 36.346 | 55.75 | 72.27 | 77.34 | 0 | 0 | 11.917 | 15.75 | 11.467 | 14.75 | 14.133 | 18.125 | 5.733 | 7.125 | 2400 | 602 | 2400 | 181 | 153 | 948 | 0 | 0 | 0 | 400 | 335 | 1647 | 757 | 0.0664 | 0.0869 | 0.001 | 0.0053 | 0.0426 | 0.25 | 0.213 | 0.097 | 0.625 | 0.0049 | 0.0087 | 0.0327 | 0.0436 | 0.212 | 2403/20R3 | 138.6 | 54.8 | 47.7 | 36.1 | 0 | 0 | 0 | 21.2 | 21.1 | 0 | 0 | 0 | 11.3 | 0 | 0 | 34.1 | 35.1 | 0 | 0 | 0 | 0 | 0 | 0 | 15.8 | 0 | 0 | 0 | 0 | 1569 | 1619 | 1659 | 1647 | 433.5 | 495.1 | 879.7 | 757 | 206.1 | 188.7 | 209.22 | 204.7
2024-03-22 | 12 | Mars | 2024-03-22 17:12 | 2024-03-22 23:00 | 40506 | 1 | S235JR | 57.78333 | 6 | 62 | 126 | 119.6 | 122.094 | 43.15 | 3350 | 217 | 1206 | 2.917 | 43.2 | 53 | 68.87 | 73.7 | 0 | 0 | 13.117 | 15.75 | 11.783 | 14.5 | 14.5 | 18.25 | 3.75 | 4.5 | 2400 | 602 | 3400 | 180 | 154 | 934 | 0 | 0 | 0 | 400 | 373 | 1638 | 883.4 | 0.0626 | 0.0965 | 0.001 | 0.0069 | 0.0587 | 0.519 | 0.189 | 0.0621 | 0.323 | 0.0011 | 0.0056 | 0.0441 | 0.0816 | 0.194 | 2403/20R3 | 133.7 | 60.8 | 44.6 | 28.3 | 0 | 0 | 0 | 21.2 | 21.1 | 0 | 0 | 0 | 11.1 | 0 | 0 | 34.1 | 25.1 | 0 | 0 | 0 | 0 | 0 | 0 | 0 | 0 | 0 | 0 | 0 | 1654 | 1626 | 1624 | 1638 | 195.7 | 476.3 | 704.2 | 883.4 | 101.53 | 182.05 | 211.88 | 220.93
2024-03-22 | 12 | Mars | 2024-03-22 16:14 | 2024-03-22 17:12 | 40505 | 1 | S235JR | 58.77 | 1 | 61 | 131 | 129.5 | 127.208 | 41.133 | 3524 | 212 | 1063 | 3.5 | 37.429 | 55 | 70.79 | 80.23 | 0 | 0 | 11.067 | 15.375 | 10.4 | 13.625 | 13.216 | 17.375 | 6.45 | 8.5 | 2400 | 602 | 2400 | 181 | 154 | 941 | 0 | 0 | 0 | 400 | 350 | 1655 | 937.9 | 0.105 | 0.118 | 0.0083 | 0.0091 | 0.0663 | 0.593 | 0.246 | 0.0862 | 0.619 | 0.015 | 0.0076 | 0.0199 | 0.0756 | 0.203 | 2403/20R3 | 138.6 | 56.8 | 46.6 | 35.2 | 0 | 0 | 0 | 21.6 | 21.5 | 0 | 0 | 0 | 11 | 0 | 0 | 34 | 34 | 0 | 0 | 0 | 0 | 0 | 0 | 16.5 | 0 | 0 | 0 | 0 | 1553 | 1652 | 1665 | 1655 | 3.7 | 0 | 1011 | 937.9 | -135.82 | 65535 | 216.18 | 216.09
2024-03-22 | 12 | Mars | 2024-03-22 15:16 | 2024-03-22 16:14 | 40504 | 1 | S235JR | 57.9 | 6 | 63 | 131 | 128.6 | 121.895 | 40.967 | 3498 | 206 | 1024 | 3.283 | 39.898 | 54 | 69.53 | 79.09 | 0 | 0 | 11.2 | 15.375 | 11.117 | 14.625 | 14.25 | 19.375 | 4.4 | 4.625 | 2400 | 603 | 2400 | 181 | 152 | 937 | 0 | 0 | 0 | 400 | 350 | 1645 | 845.3 | 0.0464 | 0.0758 | 0.001 | 0.0072 | 0.0303 | 0.515 | 0.192 | 0.093 | 0.582 | 0.001 | 0.0104 | 0.0275 | 0.0055 | 0.195 | 2403/20R3 | 136.4 | 57.4 | 47.8 | 31.2 | 0 | 0 | 0 | 26.5 | 19.6 | 0 | 0 | 0 | 11.4 | 0 | 0 | 31.5 | 30.7 | 0 | 0 | 0 | 0 | 0 | 0 | 0 | 0 | 0 | 0 | 0 | 1624 | 1655 | 1612 | 1645 | 673.8 | 952.4 | 25.8 | 845.3 | 208.64 | 217.22 | -24.7 | 213.89
2024-03-22 | 12 | Mars | 2024-03-22 14:16 | 2024-03-22 15:16 | 40503 | 1 | S235JR | 59.93 | 2 | 58 | 130 | 126.7 | 121.908 | 40.983 | 3504 | 214 | 1051 | 3.283 | 39.594 | 53.25 | 68.94 | 77.96 | 0 | 0 | 11.65 | 15.375 | 10.517 | 14.25 | 14.6 | 19.375 | 4.217 | 4.25 | 2400 | 1204 | 2400 | 362 | 154 | 935 | 0 | 0 | 0 | 400 | 340 | 1620 | 713 | 0.0738 | 0.0789 | 0.001 | 0.0049 | 0.0306 | 0.491 | 0.187 | 0.0884 | 0.599 | 0.0055 | 0.0084 | 0.028 | 0.0453 | 0.196 | 2403/20R3 | 138.5 | 56.3 | 45.7 | 36.5 | 0 | 0 | 0 | 21.9 | 22 | 0 | 0 | 0 | 10.7 | 0 | 0 | 34.2 | 33 | 0 | 0 | 0 | 0 | 0 | 0 | 16.7 | 0 | 0 | 0 | 0 | 1629 | 1633 | 1569 | 1620 | 703.8 | 830.6 | 36.4 | 713 | 209.12 | 219.12 | 23.82 | 214.97
2024-03-22 | 12 | Mars | 2024-03-22 13:13 | 2024-03-22 14:16 | 40502 | 1 | S235JR | 62.8 | 7 | 62 | 130 | 125.3 | 121.773 | 41.183 | 3282 | 203 | 911 | 3 | 43.333 | 54.375 | 68.78 | 79.22 | 0 | 0 | 11.367 | 15.375 | 10.883 | 14.25 | 14.583 | 19.125 | 4.35 | 5.625 | 2400 | 496 | 2400 | 180 | 154 | 935 | 0 | 0 | 0 | 400 | 350 | 1636 | 827.3 | 0.0765 | 0.0926 | 0.001 | 0.0071 | 0.0333 | 0.691 | 0.187 | 0.1 | 0.613 | 0.0071 | 0.0087 | 0.0287 | 0.0475 | 0.197 | 2403/20R3 | 138.4 | 58.2 | 48.8 | 31.4 | 0 | 0 | 0 | 20.6 | 20.7 | 0 | 0 | 0 | 11 | 0 | 0 | 34 | 36.1 | 0 | 0 | 0 | 0 | 0 | 0 | 0 | 0 | 0 | 0 | 0 | 1649 | 1629 | 1618 | 1636 | 188.4 | 613.9 | 721.4 | 827.3 | 101.44 | 199.08 | 216.91 | 217.2
2024-03-22 | 12 | Mars | 2024-03-22 12:01 | 2024-03-22 13:13 | 40501 | 1 | S235JR | 71.92 | 1 | 59 | 128 | 126.2 | 142.077 | 41.467 | 3232 | 205 | 1261 | 3.217 | 39.793 | 52.75 | 68.45 | 76.33 | 0 | 0 | 11.233 | 15.25 | 10.633 | 13.875 | 13.717 | 17.125 | 5.883 | 6.5 | 2400 | 602 | 2400 | 181 | 155 | 935 | 0 | 0 | 0 | 400 | 350 | 1669 | 854.1 | 0.0678 | 0.0856 | 0.001 | 0.0045 | 0.0409 | 0.642 | 0.188 | 0.126 | 0.642 | 0.0036 | 0.0085 | 0.0287 | 0.0552 | 0.204 | 2403/20R3 | 138.2 | 56.1 | 47.6 | 34.5 | 0 | 0 | 0 | 22.8 | 21 | 0 | 0 | 0 | 10.8 | 0 | 0 | 33.5 | 34 | 0 | 0 | 0 | 0 | 0 | 0 | 16.1 | 0 | 0 | 0 | 0 | 1578 | 1580 | 1634 | 1669 | 444.9 | 455.7 | 745.4 | 854.1 | 203.12 | 203.79 | 210.62 | 201.62
2024-03-22 | 12 | Mars | 2024-03-22 11:04 | 2024-03-22 12:01 | 40500 | 1 | S235JR | 56.98 | 6 | 63 | 126 | 121.8 | 121.929 | 40.717 | 3338 | 210 | 1242 | 3.183 | 39.581 | 53.125 | 69.08 | 78.28 | 0 | 0 | 11.567 | 15.5 | 10.483 | 14.125 | 15.516 | 19.25 | 3.15 | 4.125 | 2400 | 540 | 2400 | 180 | 154 | 940 | 0 | 0 | 0 | 400 | 340 | 1644 | 624.5 | 0.0767 | 0.114 | 0.001 | 0.0086 | 0.034 | 0.65 | 0.196 | 0.119 | 0.695 | 0.0068 | 0.0114 | 0.0276 | 0.0678 | 0.201 | 2403/20R3 | 138.7 | 58.6 | 46.5 | 33.6 | 0 | 0 | 0 | 21 | 21.2 | 0 | 0 | 0 | 10.7 | 0 | 0 | 34.4 | 34.5 | 0 | 0 | 0 | 0 | 0 | 0 | 0 | 0 | 0 | 0 | 0 | 1582 | 1655 | 1644 |  | 432.3 | 860.6 | 624.5 |  | 198.83 | 209.78 | 192.19
2024-03-22 | 12 | Mars | 2024-03-22 10:04 | 2024-03-22 11:04 | 40499 | 1 | S235JR | 60.68 | 2 | 60 | 127 | 124.8 | 122.014 | 42.1 | 3603 | 206 | 1413 | 3.367 | 37.723 | 55.625 | 73.07 | 79.28 | 0 | 0 | 11.533 | 15.375 | 11.8 | 15.75 | 13.833 | 18.25 | 4.933 | 6.25 | 2400 | 1204 | 2400 | 360 | 154 | 942 | 0 | 0 | 0 | 400 | 350 | 1619 | 696.8 | 0.0894 | 0.0839 | 0.0034 | 0.0074 | 0.045 | 0.301 | 0.195 | 0.0869 | 0.584 | 0.0033 | 0.0094 | 0.0263 | 0.0169 | 0.194 | 2403/20R3 | 138.8 | 55.5 | 46.2 | 37.1 | 0 | 0 | 0 | 21.2 | 22 | 0 | 0 | 0 | 13.6 | 0 | 0 | 33.6 | 31.9 | 0 | 0 | 0 | 0 | 0 | 0 | 16.5 | 0 | 0 | 0 | 0 | 1598 | 1609 | 1617 | 1619 | 548.7 | 639.4 | 626.2 | 696.8 | 207.67 | 212.94 | 207.05 | 213.82
2024-03-22 | 12 | Mars | 2024-03-22 09:01 | 2024-03-22 10:04 | 40498 | 1 | S235JR | 62.95 | 7 | 62 | 128 | 121.3 | 121.934 | 44.867 | 3917 | 219 | 1481 | 2.867 | 44.651 | 56.75 | 75.46 | 75.89 | 0 | 0 | 11.45 | 15.5 | 11 | 14.25 | 15.067 | 19.25 | 7.35 | 7.75 | 2400 | 604 | 2400 | 182 | 154 | 938 | 0 | 0 | 0 | 200 | 350 | 1621 | 808 | 0.066 | 0.0814 | 0.001 | 0.0058 | 0.0346 | 0.463 | 0.192 | 0.0958 | 0.596 | 0.0034 | 0.0123 | 0.0287 | 0.0147 | 0.202 | 2403/20R3 | 138.7 | 55.1 | 47.6 | 36 | 0 | 0 | 0 | 21.3 | 16.1 | 0 | 0 | 0 | 12.8 | 0 | 0 | 39.8 | 32 | 0 | 0 | 0 | 0 | 0 | 0 | 0 | 0 | 0 | 0 | 0 | 1600 | 1598 | 1599 | 1621 | 630.7 | 706.3 | 682.3 | 808 | 216.82 | 226.23 | 223.15 | 223.62
2024-03-22 | 12 | Mars | 2024-03-22 08:07 | 2024-03-22 09:01 | 40497 | 1 | S235JR | 53.53 | 1 | 60 | 121 | 119.9 | 121.987 | 40.367 | 3330 | 211 | 1338 | 3.2 | 37.812 | 52.125 | 68.46 | 77.48 | 0 | 0 | 12.8 | 17.125 | 10.383 | 13.375 | 13.6 | 17.875 | 3.583 | 3.625 | 2400 | 603 | 2400 | 182 | 154 | 940 | 0 | 0 | 0 | 200 | 350 | 1616 | 725.9 | 0.0721 | 0.0829 | 0.0044 | 0.0072 | 0.0315 | 0.447 | 0.189 | 0.132 | 0.661 | 0.005 | 0.0096 | 0.0289 | 0.0366 | 0.201 | 2403/20R3 | 138.3 | 56.4 | 47.6 | 34.3 | 0 | 0 | 0 | 21.3 | 20.7 | 0 | 0 | 0 | 13.3 | 0 | 0 | 33.8 | 33.2 | 0 | 0 | 0 | 0 | 0 | 0 | 16 | 0 | 0 | 0 | 0 | 1606 | 1592 | 1620 | 1616 | 598.3 | 663.3 | 754.4 | 725.9 | 209.68 | 224.88 | 219.11 | 218.46
2024-03-22 | 12 | Mars | 2024-03-22 07:03 | 2024-03-22 08:07 | 40496 | 1 | S235JR | 64.2 | 6 | 64 | 124 | 120.6 | 121.914 | 40.117 | 3281 | 211 | 1242 | 2.95 | 42.034 | 51.25 | 67.04 | 76.65 | 0 | 0 | 12.25 | 15.75 | 10.733 | 14.25 | 14.267 | 18.375 | 2.867 | 2.875 | 2400 | 604 | 2400 | 183 | 151 | 936 | 0 | 0 | 0 | 200 | 303 | 1628 | 659.9 | 0.0563 | 0.096 | 0.001 | 0.0079 | 0.0301 | 0.4 | 0.198 | 0.113 | 0.64 | 0.0053 | 0.0101 | 0.0218 | 0.0651 | 0.206 | 2403/20R3 | 138.4 | 57.7 | 46.5 | 34.2 | 0 | 0 | 0 | 21.2 | 21.8 | 0 | 0 | 0 | 12.9 | 0 | 0 | 34.5 | 31.4 | 0 | 0 | 0 | 0 | 0 | 0 | 0 | 0 | 0 | 0 | 0 | 1606 | 1627 | 1628 |  | 455.2 | 676.7 | 659.9 |  | 189.58 | 207.32 | 204.93
2024-03-22 | 12 | Mars | 2024-03-22 06:07 | 2024-03-22 07:03 | 40495 | 1 | S235JR | 55.97 | 2 | 61 | 124 | 122 | 121.839 | 41.6 | 3546 | 206 | 1210 | 3.333 | 37.2 | 53.875 | 70.31 | 77.7 | 0 | 0 | 11.433 | 15.375 | 10.617 | 14.125 | 14.8 | 19 | 4.75 | 5.25 | 2400 | 604 | 2400 | 182 | 153 | 936 | 0 | 0 | 0 | 200 | 350 | 1639 | 742.9 | 0.0892 | 0.0939 | 0.001 | 0.0079 | 0.0323 | 0.544 | 0.191 | 0.117 | 0.637 | 0.0034 | 0.01 | 0.0259 | 0.0194 | 0.208 | 2403/20R3 | 138.3 | 53.2 | 47.7 | 37.4 | 0 | 0 | 0 | 21.2 | 21.4 | 0 | 0 | 0 | 14.3 | 0 | 0 | 34 | 31.1 | 0 | 0 | 0 | 0 | 0 | 0 | 16.3 | 0 | 0 | 0 | 0 | 1619 | 1613 | 1633 | 1639 | 572.2 | 537.6 | 666.8 | 742.9 | 199.34 | 198.01 | 202.98 | 207.66
2024-03-22 | 12 | Mars | 2024-03-22 05:05 | 2024-03-22 06:07 | 40494 | 1 | S235JR | 61.75 | 7 | 61 | 123 | 115.2 | 121.998 | 40.233 | 3329 | 210 | 1191 | 3.1 | 39.677 | 52 | 67.72 | 77.55 | 0 | 0 | 12.366 | 15.75 | 11.117 | 14.75 | 14.033 | 18.375 | 2.717 | 3.125 | 2400 | 602 | 2400 | 182 | 154 | 938 | 0 | 0 | 0 | 200 | 350 | 1633 | 664 | 0.0842 | 0.106 | 0.0013 | 0.0097 | 0.029 | 0.578 | 0.203 | 0.105 | 0.659 | 0.0088 | 0.012 | 0.0201 | 0.0354 | 0.205 | 2403/20R3 | 138.2 | 54.5 | 44.8 | 38.9 | 0 | 0 | 0 | 21.2 | 20.8 | 0 | 0 | 0 | 11.9 | 0 | 0 | 33.7 | 35.1 | 0 | 0 | 0 | 0 | 0 | 0 | 0 | 0 | 0 | 0 | 0 | 1604 | 1615 | 1633 |  | 498.1 | 620.7 | 664 |  | 197.29 | 207.49 | 202.67
2024-03-21 | 12 | Mars | 2024-03-22 04:01 | 2024-03-22 05:05 | 40493 | 1 | S235JR | 63.65 | 1 | 60 | 128 | 124.6 | 121.919 | 43.767 | 3772 | 222 | 1382 | 2.733 | 46.829 | 56 | 73.88 | 76.77 | 0 | 0 | 12.1 | 16 | 11.283 | 14.625 | 14.85 | 19 | 5.533 | 6.375 | 2400 | 602 | 2400 | 180 | 156 | 939 | 0 | 0 | 0 | 200 | 348 | 1637 | 814.6 | 0.0742 | 0.0936 | 0.0044 | 0.0049 | 0.0332 | 0.723 | 0.183 | 0.0878 | 0.5 | 0.0043 | 0.0086 | 0.0278 | 0.0445 | 0.182 | 2403/20R3 | 138.7 | 55.7 | 46.4 | 36.6 | 0 | 0 | 0 | 21.4 | 21 | 0 | 0 | 0 | 10.4 | 0 | 0 | 34.6 | 34.5 | 0 | 0 | 0 | 0 | 0 | 0 | 16.8 | 0 | 0 | 0 | 0 | 1562 | 1622 | 1607 | 1637 | 483 | 786.8 | 646 | 814.6 | 217.87 | 221.12 | 214.78 | 215.52
2024-03-21 | 12 | Mars | 2024-03-22 03:03 | 2024-03-22 04:01 | 40492 | 1 | S235JR | 58.52 | 6 | 63 | 128 | 124.1 | 122.089 | 42.783 | 3579 | 224 | 1383 | 3.333 | 38.4 | 53.75 | 71.07 | 75.38 | 0 | 0 | 12.817 | 15.75 | 11.117 | 14.75 | 15.15 | 19.125 | 3.7 | 4.125 | 2400 | 603 | 2400 | 180 | 153 | 934 | 0 | 0 | 0 | 200 | 325 | 1638 | 756.7 | 0.114 | 0.0975 | 0.0083 | 0.0083 | 0.0324 | 0.576 | 0.164 | 0.0924 | 0.582 | 0.0043 | 0.0083 | 0.0243 | 0.0385 | 0.168 | 2403/20R3 | 138.6 | 53.8 | 46.2 | 38.6 | 0 | 0 | 0 | 21.1 | 20.8 | 0 | 0 | 0 | 10.5 | 0 | 0 | 33.6 | 36.4 | 0 | 0 | 0 | 0 | 0 | 0 | 0 | 0 | 0 | 0 | 0 | 1546 | 1641 | 1638 | 1638 | 188.1 | 645.5 | 31.3 | 756.7 | 157.15 | 196.25 | -24.5 | 209.56
2024-03-21 | 12 | Mars | 2024-03-22 01:53 | 2024-03-22 03:03 | 40491 | 1 | S235JR | 70.15 | 2 | 60 | 129 | 126.5 | 121.958 | 42.2 | 3539 | 219 | 1441 | 3.367 | 38.317 | 54 | 71.42 | 76.78 | 0 | 0 | 12.467 | 15.75 | 11.467 | 15 | 14.034 | 18.25 | 4.233 | 4.875 | 2400 | 602 | 2400 | 181 | 155 | 937 | 0 | 0 | 0 | 200 | 400 | 1655 | 994.2 | 0.0655 | 0.063 | 0.001 | 0.0049 | 0.0319 | 0.548 | 0.185 | 0.0841 | 0.542 | 0.0062 | 0.0074 | 0.0293 | 0.0206 | 0.181 | 2403/20R3 | 138.2 | 53.6 | 45.6 | 39 | 0 | 0 | 0 | 17.8 | 20.8 | 0 | 0 | 0 | 10.8 | 0 | 0 | 37.6 | 34.8 | 0 | 0 | 0 | 0 | 0 | 0 | 16.4 | 0 | 0 | 0 | 0 | 1569 | 1644 | 1658 | 1655 | 556.3 | 931.6 | 1045.3 | 994.2 | 224.45 | 221.58 | 222.43 | 220.38
2024-03-21 | 12 | Mars | 2024-03-22 00:57 | 2024-03-22 01:53 | 40490 | 1 | S235JR | 55.97 | 7 | 60 | 129 | 121.1 | 121.841 | 41.75 | 3405 | 213 | 1342 | 4.35 | 29.655 | 53.3 | 69.88 | 76.6 | 0 | 0 | 11.817 | 15.75 | 10.867 | 14.5 | 14.4 | 18.875 | 4.68 | 0 | 2400 | 602 | 2400 | 181 | 153 | 936 | 0 | 0 | 0 | 200 | 333 | 1633 | 773 | 0.0828 | 0.0819 | 0.001 | 0.0065 | 0.0278 | 0.545 | 0.177 | 0.086 | 0.486 | 0.0086 | 0.0073 | 0.0216 | 0.0568 | 0.183 | 2403/20R3 | 138.6 | 53.9 | 46.3 | 38.4 | 0 | 0 | 0 | 21.2 | 32.6 | 0 | 0 | 0 | 11.4 | 0 | 0 | 33.6 | 24 | 0 | 0 | 0 | 0 | 0 | 0 | 0 | 0 | 0 | 0 | 0 | 1590 | 1615 | 1629 | 1633 | 414.3 | 613.9 | 702.9 | 773 | 191.35 | 206.68 | 209.03 | 213.84
2024-03-21 | 12 | Mars | 2024-03-21 23:45 | 2024-03-22 00:57 | 40489 | 1 | S235JR | 71.68 | 1 | 58 | 125 | 119.9 | 121.748 | 50 | 3689 | 221 | 1477 | 3.833 | 32.609 | 56.3 | 74.32 | 67.56 | 0 | 0 | 12.367 | 16 | 11.35 | 14.75 | 14.3 | 19.125 | 11.995 | 0 | 2400 | 602 | 2400 | 181 | 153 | 938 | 0 | 0 | 0 | 200 | 348 | 1637 | 819.1 | [7 empty] | 0.0866 | 0.585 | 0.0065 | 0.0081 | 0.0282 | 0.0619 | 0.2 | 2403/20R3 | 138.3 | 52.8 | 46.7 | 38.8 | 0 | 0 | 0 | 21.2 | 21.2 | 0 | 0 | 0 | 11.7 | 0 | 0 | 33.1 | 35.9 | 0 | 0 | 0 | 0 | 0 | 0 | 15.2 | 0 | 0 | 0 | 0 | 1585 | 1655 | 1657 | 1637 | 573.3 | 839.4 | 1037.1 | 819.1 | 217.96 | 207.94 | 222.39 | 215.92
2024-03-21 | 12 | Mars | 2024-03-21 16:49 | 2024-03-21 23:45 | 40488 | 1 | S235JR | 104.8333 | 6 | 63 | 122 | 118.3 | 122.214 | 43.167 | 3429 | 213 | 1664 | 4.75 | 25.684 | 53.5 | 71.48 | 74.36 | 0 | 0 | 12.55 | 16.375 | 11.133 | 14.5 | 14 | 17.75 | 5.487 | 0 | 2400 | 602 | 2400 | 181 | 152 | 939 | 0 | 0 | 0 | 200 | 340 | 1629 | 769.9 | [7 empty] | 0.112 | 0.621 | 0.0051 | 0.0103 | 0.0221 | 0.0467 | 0.166 | 2403/20R3 | 138.8 | 57.5 | 49.9 | 31.4 | 0 | 0 | 0 | 20.8 | 20.6 | 0 | 0 | 0 | 11.8 | 0 | 0 | 33.7 | 36.5 | 0 | 0 | 0 | 0 | 0 | 0 | 0 | 0 | 0 | 0 | 0 | 1651 | 1584 | 1651 | 1629 | 191.3 | 568 | 869.3 | 769.9 | 101.48 | 217.82 | 212.69 | 215.72
2024-03-21 | 12 | Mars | 2024-03-21 15:49 | 2024-03-21 16:49 | 40487 | 1 | S355TA | 60.83 | 7 | 63 | 135 | 128 | 121.286 | 40.2 | 3271 | 206 | 1799 | 4.15 | 32.53 | 50.875 | 68.91 | 75.93 | 0 | 0 | 12.15 | 15.75 | 10.85 | 13.5 | 12.267 | 16.25 | 4.933 | 5.25 | 2400 | 602 | 2400 | 180 | 154 | 1651 | 0 | 206 | 0 | 400 | 348 | 1651 | 828.1 | 0.0572 | 0.104 | 0.001 | 0.0046 | 0.0245 | 0.412 | 0.147 | 0.1 | 0.758 | 0.104 | 0.0064 | 0.015 | 0.0674 | 0.148 | 2403/20R2 | 139.2 | 54.7 | 52.6 | 31.9 | 5.3 | 0 | 0 | 48.3 | 7 | 0 | 0 | 0 | 7.9 | 0 | 0 | 32.5 | 21.4 | 0 | 0 | 0 | 0 | 0 | 0 | 16.8 | 0 | 0 | 0 | 0 | 1611 | 1638 | 1656 | 1651 | 693.9 | 870.1 | 829.8 | 828.1 | 217.86 | 219.82 | 206.56 | 209.12
2024-03-21 | 12 | Mars | 2024-03-21 14:48 | 2024-03-21 15:49 | 40486 | 1 | S355TA | 60.43 | 1 | 60 | 131 | 128.1 | 131.475 | 39.283 | 3108 | 203 | 1525 | 3.733 | 35.089 | 51.375 | 67.78 | 78.47 | 0 | 0 | 12.733 | 16.875 | 11.017 | 14.25 | 14.5 | 18.625 | 1.033 | 1.5 | 2400 | 602 | 2470 | 180 | 153 | 1665 | 0 | 206 | 0 | 400 | 313 | 1620 | 686 | 0.0544 | 0.0773 | 0.001 | 0.005 | 0.0255 | 0.462 | 0.117 | 0.117 | 0.779 | 0.093 | 0.0068 | 0.0228 | 0.0557 | 0.127 | 2403/20R2 | 143.3 | 54.5 | 49 | 39.8 | 7.1 | 0 | 0 | 52 | 6.6 | 0 | 0 | 0 | 9.3 | 0 | 0 | 14.7 | 37.2 | 0 | 0 | 0 | 0 | 0 | 0 | 0 | 0 | 0 | 0 | 0 | 1609 | 1673 | 1620 |  | 671.8 | 1083 | 686 |  | 216.57 | 216.88 | 212.13
2024-03-21 | 12 | Mars | 2024-03-21 13:46 | 2024-03-21 14:48 | 40485 | 1 | S355TA | 62.47 | 6 | 64 | 129 | 125.6 | 113.31 | 41.517 | 3361 | 198 | 1961 | 3.6 | 35.833 | 53.875 | 72.81 | 77.86 | 0 | 0 | 11.833 | 15.875 | 10.633 | 13.875 | 14.933 | 19.25 | 4.117 | 4.875 | 2400 | 600 | 2400 | 180 | 152 | 1656 | 0 | 208 | 0 | 400 | 328 | 1620 | 732.9 | 0.0518 | 0.0811 | 0.001 | 0.0052 | 0.0299 | 0.409 | 0.12 | 0.125 | 1.03 | 0.143 | 0.0083 | 0.0186 | 0.0424 | 0.135 | 2403/20R2 | 142.3 | 54.5 | 48.6 | 39.2 | 6.9 | 0 | 0 | 50.7 | 7.6 | 0 | 0 | 0 | 11.1 | 0 | 0 | 13 | 36.9 | 0 | 0 | 0 | 0 | 0 | 0 | 16.1 | 0 | 0 | 0 | 0 | 1613 | 1614 | 1599 | 1620 | 601 | 611.6 | 667.5 | 732.9 | 206.21 | 206.95 | 221.54 | 216.99
2024-03-21 | 12 | Mars | 2024-03-21 12:38 | 2024-03-21 13:46 | 40484 | 1 | S355TA | 67.4 | 2 | 59 | 127 | 125 | 131.404 | 40.833 | 3355 | 206 | 2079 | 3.767 | 33.717 | 51.5 | 70.93 | 75.67 | 0 | 0 | 12.05 | 15.75 | 11.734 | 14.25 | 13.583 | 16.75 | 3.467 | 4.5 | 2400 | 602 | 2320 | 180 | 154 | 1658 | 0 | 202 | 0 | 200 | 320 | 1626 | 695.9 | 0.0425 | 0.0869 | 0.001 | 0.0063 | 0.0252 | 0.594 | 0.121 | 0.127 | 0.835 | 0.0997 | 0.0082 | 0.0198 | 0.0413 | 0.13 | 2403/20R2 | 143.1 | 55 | 51 | 37.1 | 7 | 0 | 0 | 61.5 | 6.9 | 0 | 0 | 0 | 11.1 | 0 | 0 | 14.3 | 26 | 0 | 0 | 0 | 0 | 0 | 0 | 0 | 0 | 0 | 0 | 0 | 1583 | 1611 | 1628 | 1626 | 574.4 | 663.1 | 801.6 | 695.9 | 219.19 | 214.52 | 219.23 | 209.92
2024-03-21 | 12 | Mars | 2024-03-21 11:40 | 2024-03-21 12:38 | 40483 | 1 | S355TA | 57.8 | 7 | 62 | 127 | 123 | 113.888 | 41.45 | 3476 | 220 | 1818 | 3.633 | 34.954 | 53 | 71.78 | 76.72 | 0 | 0 | 12.567 | 15.75 | 10.333 | 13.375 | 0.933 | 0.875 | 17.616 | 22.875 | 2400 | 600 | 2420 | 181 | 153 | 1666 | 0 | 206 | 0 | 200 | 343 | 1637 | 777.2 | 0.0629 | 0.097 | 0.001 | 0.0057 | 0.028 | 0.786 | 0.129 | 0.129 | 0.928 | 0.154 | 0.0083 | 0.0229 | 0.109 | 0.133 | 2403/20R2 | 137.7 | 55.5 | 47.1 | 35.1 | 7.1 | 0 | 0 | 51.9 | 7.1 | 0 | 0 | 0 | 8.6 | 0 | 0 | 20.1 | 26.9 | 0 | 0 | 0 | 0 | 0 | 0 | 16 | 0 | 0 | 0 | 0 | 1650 | 1595 | 1623 | 1637 | 0 | 573.9 | 677.8 | 777.2 | 65535 | 212.6 | 209.61 | 212.06
2024-03-21 | 12 | Mars | 2024-03-21 10:30 | 2024-03-21 11:40 | 40482 | 1 | S355TA | 70.02 | 1 | 61 | 128 | 125.2 | 136.994 | 40.533 | 3373 | 208 | 1997 | 3.983 | 32.134 | 51.625 | 70.78 | 76.42 | 0 | 0 | 11.717 | 15.75 | 10.7 | 13.5 | 15.133 | 18.875 | 2.983 | 3.5 | 2400 | 603 | 2400 | 180 | 153 | 1662 | 0 | 206 | 0 | 200 | 343 | 1618 | 792.2 | 0.0451 | 0.0735 | 0.001 | 0.0059 | 0.0269 | 0.519 | 0.138 | 0.129 | 0.83 | 0.113 | 0.009 | 0.022 | 0.0634 | 0.14 | 2403/20R2 | 137.9 | 58.7 | 48.7 | 30.5 | 7.4 | 0 | 0 | 52 | 6.9 | 0 | 0 | 0 | 7.5 | 0 | 0 | 20.7 | 27.1 | 0 | 0 | 0 | 0 | 0 | 0 | 0 | 0 | 0 | 0 | 0 | 1603 | 1615 | 1640 | 1618 | 726.9 | 774.7 | 900 | 792.2 | 225.63 | 223.79 | 221.21 | 223.8
2024-03-21 | 12 | Mars | 2024-03-21 09:13 | 2024-03-21 10:30 | 40481 | 1 | S355TA | 77.1 | 6 | 61 | 128 | 124.8 | 113.898 | 41.2 | 3443 | 219 | 1589 | 4.717 | 27.138 | 52.875 | 70.61 | 77 | 0 | 0 | 12.45 | 15.875 | 11.467 | 14.625 | 12.95 | 16.625 | 4.333 | 5.75 | 2400 | 601 | 2400 | 181 | 153 | 1656 | 0 | 204 | 0 | 200 | 335 | 1618 | 746.7 | 0.0374 | 0.0733 | 0.001 | 0.0044 | 0.0282 | 1.02 | 0.127 | 0.144 | 0.968 | 0.116 | 0.0097 | 0.0186 | 0.0412 | 0.138 | 2403/20R2 | 137.4 | 57.6 | 46.2 | 33.6 | 7 | 0 | 0 | 52 | 7.1 | 0 | 0 | 0 | 8.3 | 0 | 0 | 20 | 27.1 | 0 | 0 | 0 | 0 | 0 | 0 | 15.9 | 0 | 0 | 0 | 0 | 1593 | 1603 | 1625 | 1618 | 681.6 | 711.1 | 860.9 | 746.7 | 226.34 | 224.01 | 226.1 | 219.45
2024-03-21 | 12 | Mars | 2024-03-21 08:08 | 2024-03-21 09:13 | 40480 | 1 | S355TA | 65.63 | 2 | 61 | 126 | 125.1 | 136.903 | 41.333 | 3402 | 213 | 1687 | 1.967 | 64.068 | 52.5 | 70.49 | 76.21 | 0 | 0 | 12.734 | 16.125 | 11.533 | 14.375 | 14.467 | 18.75 | 2.6 | 3.125 | 2400 | 604 | 2400 | 181 | 152 | 1654 | 0 | 204 | 0 | 200 | 388 | 1655 | 918.6 | 0.059 | 0.094 | 0.001 | 0.0055 | 0.0267 | 0.409 | 0.139 | 0.143 | 1.07 | 0.159 | 0.0103 | 0.0172 | 0.0726 | 0.151 | 2403/20R2 | 137.4 | 59.5 | 47.3 | 30.6 | 7.1 | 0 | 0 | 52 | 7.5 | 0 | 0 | 0 | 7.5 | 0 | 0 | 20.1 | 26.4 | 0 | 0 | 0 | 0 | 0 | 0 | 0 | 0 | 0 | 0 | 0 | 1622 | 1617 | 1684 | 1655 | 739.5 | 698.2 | 1111.2 | 918.6 | 216.56 | 215.05 | 212.8 | 214.57
2024-03-21 | 12 | Mars | 2024-03-21 06:59 | 2024-03-21 08:08 | 40479 | 1 | S355TA | 68.78 | 7 | 63 | 132 | 126.3 | 113.534 | 43.517 | 3719 | 220 | 1985 | 1.867 | 70.714 | 55.375 | 75.57 | 76.35 | 0 | 0 | 12.484 | 15.75 | 11.667 | 14.75 | 14.4 | 18.625 | 4.967 | 6.25 | 2400 | 602 | 2400 | 180 | 154 | 1656 | 0 | 206 | 0 | 200 | 388 | 1646 | 933.5 | 0.0552 | 0.0875 | 0.001 | 0.005 | 0.0278 | 0.459 | 0.125 | 0.164 | 1.12 | 0.113 | 0.01 | 0.0217 | 0.0608 | 0.141 | 2403/20R2 | 137.9 | 56.1 | 48.3 | 33.5 | 6.7 | 0 | 0 | 52 | 7.8 | 0 | 0 | 0 | 8.3 | 0 | 0 | 19.8 | 27 | 0 | 0 | 0 | 0 | 0 | 0 | 16.3 | 0 | 0 | 0 | 0 | 1586 | 1588 | 1607 | 1646 | 417.2 | 647 | 703.4 | 933.5 | 194.04 | 225.23 | 221.04 | 220.64
2024-03-21 | 12 | Mars | 2024-03-21 05:58 | 2024-03-21 06:59 | 40478 | 1 | S355TA | 60.48 | 1 | 60 | 127 | 124.2 | 136.599 | 39.933 | 3413 | 217 | 1890 | 2.1 | 60.476 | 51.5 | 70.37 | 77.38 | 0 | 0 | 12.167 | 15.75 | 11.283 | 14.625 | 13.367 | 17.25 | 3.117 | 3.875 | 2400 | 604 | 2400 | 180 | 152 | 1661 | 0 | 204 | 0 | 200 | 365 | 1639 | 844.9 | 0.0398 | 0.0918 | 0.001 | 0.0054 | 0.0257 | 0.645 | 0.135 | 0.139 | 1.08 | 0.118 | 0.0088 | 0.0172 | 0.0543 | 0.145 | 2403/20R2 | 137.2 | 56.3 | 45.2 | 35.7 | 7.1 | 0 | 0 | 52.1 | 6.9 | 0 | 0 | 0 | 8.4 | 0 | 0 | 20.1 | 27.1 | 0 | 0 | 0 | 0 | 0 | 0 | 0 | 0 | 0 | 0 | 0 | 1598 | 1622 | 1639 |  | 584.5 | 720.4 | 844.9 |  | 212.32 | 214.64 | 217.11
2024-03-20 | 12 | Mars | 2024-03-21 04:59 | 2024-03-21 05:58 | 40477 | 1 | S355TA | 59.75 | 6 | 64 | 132 | 126.6 | 113.672 | 39.067 | 3322 | 207 | 1877 | 2.433 | 54.247 | 50.875 | 69.38 | 78.13 | 0 | 0 | 11.967 | 15.75 | 11.183 | 14.5 | 14.017 | 18.625 | 1.9 | 1.875 | 2400 | 602 | 2400 | 180 | 154 | 1675 | 0 | 202 | 0 | 200 | 385 | 1647 | 958 | 0.0579 | 0.0934 | 0.001 | 0.0065 | 0.0315 | 0.521 | 0.146 | 0.144 | 1.07 | 0.123 | 0.0096 | 0.0186 | 0.0508 | 0.155 | 2403/20R2 | 141.6 | 63 | 46.5 | 32.1 | 6 | 0 | 0 | 49.6 | 7.7 | 0 | 0 | 0 | 8.3 | 0 | 0 | 21.1 | 26.9 | 0 | 0 | 0 | 0 | 0 | 0 | 22 | 0 | 0 | 0 | 0 | 1621 | 1647 | 1647 |  | 679.2 | 689 | 958 |  | 210.85 | 197.78 | 222
2024-03-20 | 12 | Mars | 2024-03-21 03:58 | 2024-03-21 04:59 | 40476 | 1 | S355TA | 60.53 | 2 | 60 | 135 | 130.7 | 136.592 | 41.567 | 3401 | 212 | 1581 | 2.783 | 48.503 | 53.625 | 71.17 | 77.41 | 0 | 0 | 12.3 | 15.875 | 11.367 | 14.625 | 14.1 | 18.875 | 3.8 | 4.125 | 2400 | 602 | 2400 | 600 | 153 | 1661 | 0 | 217 | 0 | 200 | 370 | 1655 | 908.5 | 0.0412 | 0.0825 | 0.001 | 0.0057 | 0.0333 | 0.483 | 0.142 | 0.123 | 1.04 | 0.0969 | 0.0093 | 0.0225 | 0.0254 | 0.148 | 2403/20R2 | 137.3 | 57.5 | 46.5 | 33.3 | 7.4 | 0 | 0 | 51.4 | 7.1 | 0 | 0 | 0 | 9.2 | 0 | 0 | 20.2 | 26.2 | 0 | 0 | 0 | 0 | 0 | 0 | 0 | 0 | 0 | 0 | 0 | 1621 | 1629 | 1655 |  | 763.6 | 627.7 | 908.5 |  | 219.46 | 200.71 | 213.75
2024-03-20 | 12 | Mars | 2024-03-21 03:01 | 2024-03-21 03:58 | 40475 | 1 | S355TA | 57.4 | 7 | 62 | 133 | 127.4 | 136.032 | 41.233 | 3473 | 217 | 1900 | 2.75 | 48.364 | 53.125 | 72.22 | 77.3 | 0 | 0 | 12.1 | 15.75 | 11.067 | 14.625 | 14.733 | 19.125 | 3.333 | 3.375 | 2400 | 603 | 2400 | 180 | 154 | 1660 | 0 | 204 | 0 | 200 | 393 | 1640 | 967.2 | 0.0413 | 0.0624 | 0.001 | 0.0052 | 0.0331 | 0.631 | 0.141 | 0.122 | 1.05 | 0.139 | 0.0085 | 0.0201 | 0.0284 | 0.145 | 2403/20R2 | 137.4 | 58.6 | 47 | 31.8 | 7.2 | 0 | 0 | 52.1 | 8.5 | 0 | 0 | 0 | 8.7 | 0 | 0 | 19.7 | 25.6 | 0 | 0 | 0 | 0 | 0 | 0 | 15.6 | 0 | 0 | 0 | 0 | 1606 | 1613 | 1640 |  | 809.5 | 868.9 | 967.2 |  | 231.91 | 233.31 | 226.5
2024-03-20 | 12 | Mars | 2024-03-21 01:47 | 2024-03-21 03:01 | 40474 | 1 | S355TA | 73.55 | 1 | 60 | 133 | 120.3 | 114.098 | 44.167 | 3723 | 216 | 2457 | 2.883 | 46.127 | 54.5 | 76.63 | 74.04 | 0 | 0 | 12.05 | 15.75 | 11.2 | 14.625 | 14.05 | 18.125 | 6.867 | 5.875 | 2400 | 603 | 2400 | 181 | 154 | 1658 | 0 | 205 | 0 | 200 | 408 | 1642 | 1028.6 | 0.042 | 0.0712 | 0.001 | 0.0057 | 0.031 | 0.713 | 0.131 | 0.107 | 0.893 | 0.0967 | 0.0086 | 0.0233 | 0.026 | 0.138 | 2403/20R2 | 144.4 | 58.4 | 53.2 | 32.8 | 7.3 | 0 | 0 | 58.6 | 7.5 | 0 | 0 | 0 | 8.7 | 0 | 0 | 20.3 | 25.6 | 0 | 0 | 0 | 0 | 0 | 0 | 0 | 0 | 0 | 0 | 0 | 1638 | 1625 | 1620 | 1642 | 899.5 | 827.2 | 1041.4 | 1028.6 | 222.26 | 223.17 | 242.81 | 229.94
2024-03-20 | 12 | Mars | 2024-03-20 16:21 | 2024-03-21 01:47 | 40473 | 1 | S355TA | 224.9833 | 6 | 63 | 113 | 113.3 | 113.603 | 44.083 | 3529 | 217 | 2419 | 1.083 | 104.308 | 53.875 | 75.27 | 73.33 | 0 | 0 | 13.7 | 17.5 | 12.85 | 16.125 | 14.967 | 17.75 | 2.567 | 2.25 | 2400 | 601 | 2480 | 180 | 152 | 1662 | 0 | 203 | 0 | 400 | 370 | 1627 | 891.8 | [7 empty] | 0.101 | 0.677 | 0.117 | 0.0075 | 0.0509 | 0.0474 | 0.141 | 2403/20R2 | 151.7 | 65.3 | 58.6 | 27.8 | 9.8 | 0 | 0 | 46.6 | 17.5 | 0 | 0 | 0 | 9.9 | 0 | 0 | 16.2 | 27.9 | 0 | 0 | 0 | 0 | 0 | 0 | 16.3 | 0 | 0 | 0 | 0 | 1661 | 1646 | 1660 | 1627 | 208.2 | 1042.9 | 1065 | 891.8 | 102.29 | 228.78 | 222.71 | 227.61
2024-03-20 | 12 | Mars | 2024-03-20 15:19 | 2024-03-20 16:21 | 40472 | 1 | S355TA | 61.32 | 1 | 58 | 133 | 130.1 | 131.032 | 41.767 | 3486 | 204 | 2137 | 2.283 | 58.248 | 53 | 73.06 | 76.14 | 0 | 0 | 12.35 | 15.75 | 10.35 | 13.375 | 14.967 | 19 | 4.1 | 4.75 | 2400 | 602 | 2000 | 180 | 153 | 1668 | 0 | 204 | 0 | 200 | 373 | 1641 | 888.6 | 0.0379 | 0.0899 | 0.001 | 0.0063 | 0.026 | 0.386 | 0.137 | 0.136 | 1.06 | 0.147 | 0.0098 | 0.0145 | 0.0305 | 0.145 | 2403/20R2 | 137.7 | 58.1 | 47.1 | 32.5 | 7.1 | 0 | 0 | 52.1 | 7.3 | 0 | 0 | 0 | 7.5 | 0 | 0 | 20.1 | 27.1 | 0 | 0 | 0 | 0 | 0 | 0 | 0 | 0 | 0 | 0 | 0 | 1632 | 1657 | 1641 |  | 843.6 | 858.7 | 888.6 |  | 220.81 | 208.53 | 219.73
2024-03-20 | 12 | Mars | 2024-03-20 14:22 | 2024-03-20 15:19 | 40471 | 1 | S355TA | 57.62 | 6 | 64 | 131 | 126.4 | 113.527 | 42.683 | 3618 | 209 | 1816 | 2.45 | 53.469 | 55.25 | 74.4 | 77.67 | 0 | 0 | 12.233 | 15.75 | 10.333 | 13.5 | 14.917 | 19.375 | 5.2 | 6.625 | 2400 | 602 | 2400 | 181 | 154 | 1010 | 0 | 205 | 0 | 200 | 403 | 1652 | 985.8 | 0.0666 | 0.0869 | 0.001 | 0.0059 | 0.0338 | 0.487 | 0.137 | 0.0951 | 0.646 | 0.126 | 0.0074 | 0.013 | 0.0416 | 0.14 | 2403/20R1 | 137.2 | 54.9 | 47.2 | 35.1 | 7.1 | 0 | 0 | 52.1 | 6.6 | 0 | 0 | 0 | 4.8 | 0 | 0 | 20.1 | 30.1 | 0 | 0 | 0 | 0 | 0 | 0 | 16.4 | 0 | 0 | 0 | 0 | 1607 | 1617 | 1652 |  | 673.1 | 700.1 | 985.8 |  | 217.8 | 215.25 | 221.38
2024-03-20 | 12 | Mars | 2024-03-20 13:22 | 2024-03-20 14:22 | 40470 | 1 | S355TA | 59.38 | 1 | 63 | 130 | 130.7 | 136.466 | 41.317 | 3429 | 215 | 1878 | 2.233 | 58.209 | 52.375 | 71.24 | 76.06 | 0 | 0 | 12.067 | 15.75 | 10.967 | 13.625 | 14.983 | 19.125 | 3.3 | 3.625 | 2400 | 602 | 2400 | 180 | 155 | 1660 | 0 | 208 | 0 | 200 | 313 | 1637 | 666.6 | 0.0743 | 0.0891 | 0.006 | 0.0064 | 0.0264 | 0.36 | 0.136 | 0.145 | 1.07 | 0.125 | 0.0094 | 0.0189 | 0.099 | 0.155 | 2403/20R1 | 137.1 | 59.3 | 47.9 | 29.9 | 7.3 | 0 | 0 | 52.2 | 6.4 | 0 | 0 | 0 | 6.4 | 0 | 0 | 19.3 | 29.1 | 0 | 0 | 0 | 0 | 0 | 0 | 0 | 0 | 0 | 0 | 0 | 1625 | 1643 | 1637 |  | 500.7 | 642.3 | 666.6 |  | 186.27 | 194.8 | 200.78
2024-03-20 | 12 | Mars | 2024-03-20 12:21 | 2024-03-20 13:22 | 40469 | 1 | S355TA | 61.77 | 7 | 62 | 127 | 120.9 | 113.467 | 41.333 | 3390 | 208 | 1869 | 2.383 | 53.287 | 52.375 | 71.06 | 76.03 | 0 | 0 | 12.267 | 15.75 | 11.25 | 14.75 | 14.916 | 19.25 | 2.9 | 2.625 | 2600 | 602 | 1390 | 180 | 152 | 1660 | 0 | 204 | 0 | 200 | 363 | 1648 | 891.1 | 0.0404 | 0.0686 | 0.001 | 0.0058 | 0.0304 | 0.27 | 0.131 | 0.122 | 1.06 | 0.119 | 0.009 | 0.0268 | 0.0567 | 0.138 | 2403/19R2 | 138.1 | 57.9 | 48.3 | 31.9 | 14.2 | 0 | 0 | 52.1 | 7.4 | 0 | 0 | 0 | 6.9 | 0 | 0 | 27.2 | 14.1 | 0 | 0 | 0 | 0 | 0 | 0 | 16.2 | 0 | 0 | 0 | 0 | 1645 | 1598 | 1601 | 1648 | 1050.5 | 721.9 | 621.1 | 891.1 | 229.86 | 227.84 | 215.15 | 216.14
2024-03-20 | 12 | Mars | 2024-03-20 11:17 | 2024-03-20 12:21 | 40468 | 1 | S355TA | 63.13 | 2 | 60 | 131 | 128.4 | 136.969 | 41.733 | 3537 | 218 | 1918 | 2.433 | 53.836 | 52.5 | 71.87 | 75.48 | 0 | 0 | 12.467 | 15.75 | 11.533 | 14.75 | 12.7 | 16.25 | 5.033 | 5.75 | 2600 | 602 | 2350 | 180 | 153 | 1659 | 0 | 206 | 0 | 200 | 320 | 1613 | 690.6 | 0.0598 | 0.0842 | 0.001 | 0.0062 | 0.0294 | 0.507 | 0.144 | 0.156 | 1.06 | 0.118 | 0.0106 | 0.0204 | 0.0471 | 0.158 | 2403/19R2 | 138 | 57.6 | 48.6 | 31.8 | 14.1 | 0 | 0 | 52.1 | 7.5 | 0 | 0 | 0 | 6.7 | 0 | 0 | 27.2 | 14 | 0 | 0 | 0 | 0 | 0 | 0 | 0 | 0 | 0 | 0 | 0 | 1620 | 1649 | 1604 | 1613 | 429.5 | 638.8 | 646.6 | 690.6 | 177.71 | 191.14 | 216.48 | 216.42
2024-03-20 | 12 | Mars | 2024-03-20 10:15 | 2024-03-20 11:17 | 40467 | 1 | S355TA | 62.27 | 6 | 64 | 133 | 126.6 | 114.085 | 38.733 | 3173 | 211 | 1788 | 2.65 | 50.189 | 50.375 | 68.09 | 78.03 | 0 | 0 | 12.067 | 15.75 | 11.117 | 14.625 | 13.117 | 16.875 | 2.433 | 3 | 2600 | 600 | 2400 | 181 | 154 | 1659 | 0 | 204 | 0 | 200 | 350 | 1623 | 796.4 | 0.0568 | 0.0778 | 0.001 | 0.0056 | 0.0326 | 0.449 | 0.14 | 0.168 | 1.07 | 0.127 | 0.009 | 0.0138 | 0.0465 | 0.152 | 2403/19R2 | 138.6 | 58.9 | 50.5 | 29.2 | 14.2 | 0 | 0 | 52 | 7.2 | 0 | 0 | 0 | 8.1 | 0 | 0 | 27 | 14 | 0 | 0 | 0 | 0 | 0 | 0 | 16.1 | 0 | 0 | 0 | 0 | 1649 | 1610 | 1664 | 1623 | 188.4 | 662.4 | 935.7 | 796.4 | 101.44 | 214.99 | 211.03 | 221.47
2024-03-20 | 12 | Mars | 2024-03-20 08:53 | 2024-03-20 10:15 | 40466 | 1 | S355TA | 82.38 | 1 | 63 | 130 | 130 | 136.934 | 43.4 | 3603 | 222 | 2335 | 2.783 | 46.707 | 54.25 | 75.54 | 75 | 0 | 0 | 13.133 | 15.75 | 11.367 | 14.75 | 15.133 | 19.25 | 3.766 | 4.375 | 2600 | 602 | 2400 | 180 | 152 | 1658 | 0 | 207 | 0 | 200 | 388 | 1615 | 930.3 | 0.0244 | 0.0647 | 0.001 | 0.0075 | 0.0301 | 0.412 | 0.149 | 0.138 | 1.02 | 0.105 | 0.0118 | 0.0242 | 0.0294 | 0.159 | 2403/19R2 | 135.5 | 58.8 | 48.3 | 28.4 | 13 | 0 | 0 | 51.6 | 7.6 | 0 | 0 | 0 | 7.7 | 0 | 0 | 26.1 | 13.1 | 0 | 0 | 0 | 0 | 0 | 0 | 0 | 0 | 0 | 0 | 0 | 1654 | 1602 | 1589 | 1615 | 1360.7 | 964.7 | 855.2 | 930.3 | 243.97 | 246.98 | 245.2 | 237.24
2024-03-20 | 12 | Mars | 2024-03-20 07:45 | 2024-03-20 08:53 | 40465 | 1 | S355TA | 67.97 | 7 | 62 | 125 | 119.3 | 114.043 | 43.933 | 3781 | 224 | 2153 | 2.967 | 42.135 | 56.875 | 77.96 | 77.68 | 0 | 0 | 12.183 | 15.875 | 11.5 | 14.75 | 14.767 | 19.125 | 5.483 | 7 | 2600 | 602 | 2400 | 182 | 153 | 1662 | 0 | 202 | 0 | 200 | 403 | 1641 | 983 | 0.0244 | 0.0647 | 0.001 | 0.0075 | 0.0301 | 0.412 | 0.149 | 0.154 | 1.08 | 0.133 | 0.0093 | 0.0195 | 0.0817 | 0.156 | 2403/19R2 | 138.5 | 58.5 | 51.4 | 28.6 | 14.1 | 0 | 0 | 52.1 | 7.2 | 0 | 0 | 0 | 7.2 | 0 | 0 | 27.1 | 14.1 | 0 | 0 | 0 | 0 | 0 | 0 | 16.7 | 0 | 0 | 0 | 0 | 1587 | 1613 | 1672 | 1641 | 567.5 | 483.6 | 1181.1 | 983 | 216.13 | 190.23 | 223.79 | 227.15
2024-03-20 | 12 | Mars | 2024-03-20 06:43 | 2024-03-20 07:45 | 40464 | 1 | S355TA | 62.17 | 2 | 59 | 127 | 137.2 | 136.872 | 41.283 | 3450 | 220 | 2039 | 3.2 | 39.688 | 52.75 | 72.36 | 76.67 | 0 | 0 | 12.433 | 15.875 | 11.433 | 14.75 | 14.983 | 19 | 2.433 | 3.125 | 2600 | 602 | 2400 | 180 | 152 | 0 | 0 | 207 | 0 | 200 | 373 | 1623 | 871 | 0.0433 | 0.0819 | 0.001 | 0.005 | 0.0279 | 0.553 | 0.151 | 0.122 | 0.819 | 0.103 | 0.007 | 0.0272 | 0.0691 | 0.155 | 2403/19R2 | 138.5 | 59.1 | 52.8 | 26.6 | 14.2 | 0 | 0 | 52.2 | 7.8 | 0 | 0 | 0 | 6.9 | 0 | 0 | 27.1 | 14 | 0 | 0 | 0 | 0 | 0 | 0 | 0 | 0 | 0 | 0 | 0 | 1607 | 1626 | 1623 |  | 770.2 | 885.9 | 871 |  | 227.71 | 227.66 | 228.05
2024-03-20 | 12 | Mars | 2024-03-20 05:28 | 2024-03-20 06:43 | 40463 | 1 | S355TA | 74.35 | 1 | 61 | 125 | 123.7 | 104.761 | 41.583 | 3519 | 221 | 1976 | 3.8 | 32.895 | 52.875 | 72.44 | 76.29 | 0 | 0 | 12.417 | 15.625 | 11.533 | 14.375 | 14.9 | 19.125 | 2.733 | 3.375 | 2600 | 604 | 2400 | 180 | 155 | 1655 | 0 | 208 | 0 | 200 | 358 | 1617 | 814.6 | 0.059 | 0.0808 | 0.0023 | 0.0053 | 0.029 | 0.457 | 0.145 | 0.122 | 0.819 | 0.103 | 0.007 | 0.0272 | 0.0691 | 0.155 | 2403/19R2 | 138.9 | 56.9 | 48.7 | 33.3 | 14.3 | 0 | 0 | 51.2 | 7.8 | 0 | 0 | 0 | 9.2 | 0 | 0 | 26.5 | 13.3 | 0 | 0 | 0 | 0 | 0 | 0 | 16.6 | 0 | 0 | 0 | 0 | 1615 | 1623 | 1643 | 1617 | 706.4 | 783.3 | 972.8 | 814.6 | 217 | 220.25 | 225.3 | 226.39
2024-03-19 | 12 | Mars | 2024-03-20 04:24 | 2024-03-20 05:28 | 40462 | 1 | S355TA | 64.48 | 7 | 64 | 123 | 111.2 | 113.905 | 41.417 | 3461 | 216 | 2077 | 1.817 | 67.706 | 52.5 | 72.28 | 76.06 | 0 | 0 | 12.783 | 16.375 | 11.033 | 14 | 14.617 | 19.125 | 2.983 | 2.875 | 2400 | 0 | 2400 | 181 | 153 | 1657 | 0 | 207 | 0 | 200 | 370 | 1630 | 837.2 | 0.0471 | 0.0813 | 0.001 | 0.0059 | 0.027 | 0.275 | 0.141 | 0.193 | 1.63 | 0.0064 | 0.0107 | 0.0189 | 0.0152 | 0.147 | 2403/19R2 | 138.6 | 55.7 | 49.7 | 33.2 | 12.9 | 0 | 0 | 51.9 | 8.6 | 0 | 0 | 0 | 9.1 | 0 | 0 | 26.3 | 13.7 | 0 | 0 | 0 | 0 | 0 | 0 | 0 | 0 | 0 | 0 | 0 | 1647 | 1652 | 1630 |  | 1022.5 | 937.8 | 837.2 |  | 226.79 | 217.72 | 221.33
2024-03-19 | 12 | Mars | 2024-03-20 03:18 | 2024-03-20 04:24 | 40461 | 1 | S355TA | 65.92 | 6 | 63 | 124 | 119.4 | 136.702 | 40.967 | 3488 | 216 | 1728 | 2.15 | 57.674 | 51.875 | 70.31 | 75.98 | 0 | 0 | 11.967 | 15.375 | 10.617 | 14.125 | 15.25 | 19 | 3.133 | 3.25 | 2400 | 602 | 2400 | 180 | 306 | 3318 | 0 | 414 | 0 | 200 | 393 | 1631 | 920.6 | 0.0358 | 0.0758 | 0.001 | 0.0054 | 0.027 | 0.518 | 0.133 | 0.132 | 1.1 | 0.113 | 0.0081 | 0.0171 | 0.0283 | 0.141 | 2403/19R2 | 138.5 | 56.4 | 49.8 | 32.3 | 14.3 | 0 | 0 | 51.5 | 7.5 | 0 | 0 | 0 | 7.8 | 0 | 0 | 27.1 | 14.3 | 0 | 0 | 0 | 0 | 0 | 0 | 0 | 0 | 0 | 0 | 0 | 1666 | 1682 | 1642 | 1631 | 1269.3 | 1392.2 | 966.5 | 920.6 | 232.34 | 230.44 | 225.36 | 227.77
2024-03-19 | 12 | Mars | 2024-03-20 02:13 | 2024-03-20 03:18 | 40460 | 1 | S355TA | 65.27 | 2 | 61 | 127 | 124.6 | 114.108 | 39.45 | 3410 | 214 | 1354 | 3.233 | 39.278 | 51.125 | 67.78 | 77.76 | 0 | 0 | 11.4 | 15.375 | 10.9 | 13.875 | 14.883 | 19.25 | 2.267 | 2.625 | 2400 | 1204 | 2400 | 362 | 152 | 1657 | 0 | 206 | 0 | 200 | 350 | 1653 | 195.9 | 0.0415 | 0.0718 | 0.001 | 0.0051 | 0.0228 | 0.494 | 0.145 | 0.152 | 1.07 | 0.101 | 0.0096 | 0.0205 | 0.0292 | 0.163 | 2403/19R2 | 140.86 | 57.4 | 50.3 | 33.16 | 16.76 | 0 | 0 | 41.5 | 7.4 | 0 | 0 | 0 | 8.1 | 0 | 0 | 37.1 | 13.9 | 0 | 0 | 0 | 0 | 0 | 0 | 0 | 0 | 0 | 0 | 0 | 1648 | 1608 | 1651 | 1653 | 998.3 | 789.2 | 190.8 | 195.9 | 224.48 | 228.96 | 101.29 | 102.14
2024-03-19 | 12 | Mars | 2024-03-20 00:25 | 2024-03-20 02:13 | 40459 | 1 | S355TA | 107.48 | 1 | 60 | 127 | 124.4 | 136.868 | 41.517 | 3559 | 207 | 1669 | 3 | 42.333 | 52.125 | 70.49 | 75.33 | 0 | 0 | 11.617 | 15.375 | 10.767 | 13.875 | 15.35 | 19.25 | 3.783 | 3.625 | 2400 | 1204 | 2400 | 362 | 152 | 1659 | 0 | 208 | 0 | 200 | 370 | 1623 | 885.6 | 0.0661 | 0.0769 | 0.001 | 0.0038 | 0.0232 | 0.843 | 0.156 | 0.146 | 1.06 | 0.118 | 0.0068 | 0.015 | 0.0383 | 0.163 | 2403/19R2 | 143.4 | 55.6 | 51 | 36.8 | 14 | 0 | 0 | 62.8 | 7.6 | 0 | 0 | 0 | 18.5 | 0 | 0 | 26.4 | 14.1 | 0 | 0 | 0 | 0 | 0 | 0 | 0 | 0 | 0 | 0 | 0 | 1663 | 1745 | 1632 | 1623 | 1550 | 2198.6 | 1005.3 | 885.6 | 248.65 | 229.76 | 233.69 | 229.27
2024-03-19 | 12 | Mars | 2024-03-19 23:01 | 2024-03-20 00:25 | 40458 | 1 | S355TA | 84.42 | 7 | 63 | 121 | 119.1 | 114.031 | 40.433 | 3517 | 214 | 1716 | 3.283 | 36.853 | 52.25 | 70.71 | 77.54 | 0 | 0 | 11.5 | 15.25 | 10.65 | 13.875 | 15.1 | 19 | 3.183 | 4.125 | 2400 | 602 | 2400 | 181 | 153 | 1667 | 0 | 205 | 0 | 200 | 350 | 1636 | 797 | 0.0807 | 0.0977 | 0.0037 | 0.0048 | 0.0238 | 0.281 | 0.145 | 0.154 | 1.04 | 0.126 | 0.0067 | 0.0224 | 0.0791 | 0.154 | 2403/19R2 | 138.6 | 56.4 | 49.9 | 32.3 | 10.4 | 0 | 0 | 42.9 | 7.8 | 0 | 0 | 0 | 11.1 | 0 | 0 | 36.9 | 13.2 | 0 | 0 | 0 | 0 | 0 | 0 | 0 | 0 | 0 | 0 | 0 | 1599 | 1656 | 1636 |  | 731.7 | 1016.1 | 797 |  | 228.29 | 221.43 | 214.46
2024-03-19 | 12 | Mars | 2024-03-19 16:43 | 2024-03-19 23:01 | 40457 | 1 | S355TA | 60.13333 | 6 | 63 | 63 | 118.7 | 103.289 | 45.983 | 3934 | 240 | 2143 | 0 | 0 | 55.875 | 77.44 | 72.91 | 0 | 0 | 13.683 | 17.125 | 10.867 | 13.625 | 14.617 | 17.5 | 6.816 | 7.375 | 2400 | 602 | 2400 | 0 | 154 | 1659 | 0 | 208 | 0 | 200 | 370 | 1632 | 875.6 | 0.0644 | 0.0735 | 0.001 | 0.0038 | 0.0265 | 0.451 | 0.146 | 0.137 | 1.02 | 0.0945 | 0.0085 | 0.0239 | 0.0072 | 0.158 | 2403/19R2 | 151.99 | 62.44 | 55.45 | 34.1 | 14.4 | 0 | 0 | 42 | 8.7 | 0 | 0 | 0 | 22.4 | 0 | 0 | 38.2 | 14.8 | 0 | 0 | 0 | 0 | 0 | 0 | 4.94 | 0 | 0 | 0 | 0 | 1652 | 1634 | 1651 | 1632 | 194.1 | 961.2 | 976.6 | 875.6 | 102.01 | 229.31 | 221.24 | 223.54
2024-03-19 | 12 | Mars | 2024-03-19 15:35 | 2024-03-19 16:43 | 40456 | 1 | S275J02 | 68.15 | 6 | 66 | 129 | 124.4 | 118.214 | 36.983 | 2974 | 208 | 1157 | 5.75 | 22.435 | 47.625 | 62.13 | 77.27 | 0 | 0 | 12.1 | 15.875 | 12.05 | 15.375 | 12.684 | 16.125 | 0.15 | 0.25 | 2400 | 602 | 2400 | 181 | 153 | 1260 | 0 | 0 | 0 | 200 | 348 | 1634 | 829.1 | 0.0399 | 0.0792 | 0.001 | 0.0062 | 0.0281 | 0.482 | 0.161 | 0.112 | 0.601 | 0.005 | 0.0072 | 0.0254 | 0.0767 | 0.176 | 2403/19R1 | 139.48 | 57.8 | 48.7 | 32.98 | 0 | 0 | 0 | 47.18 | 10.7 | 0 | 0 | 0 | 12.6 | 0 | 0 | 35.2 | 17.1 | 0 | 0 | 0 | 0 | 0 | 0 | 16.7 | 0 | 0 | 0 | 0 | 1687 | 1667 | 1634 |  | 1016.2 | 1003.1 | 829.1 |  | 204.61 | 214.51 | 218.44
2024-03-19 | 12 | Mars | 2024-03-19 14:22 | 2024-03-19 15:35 | 40455 | 1 | S275J02 | 72.13 | 2 | 61 | 134 | 134.2 | 136.479 | 40.833 | 3631 | 211 | 1286 | 6.683 | 20.05 | 53.25 | 70.27 | 78.25 | 0 | 0 | 11.833 | 15.875 | 10.383 | 13.875 | 14.183 | 18.25 | 4.433 | 5.25 | 2400 | 602 | 2400 | 180 | 155 | 1269 | 0 | 0 | 0 | 200 | 303 | 1630 | 676.9 | 0.0825 | 0.0938 | 0.001 | 0.006 | 0.0508 | 0.684 | 0.217 | 0.0835 | 0.105 | 0.0061 | 0.0088 | 0.0372 | 0.0419 | 0.218 | 2403/18R3 | 145.6 | 56.1 | 50.7 | 38.8 | 0 | 0 | 0 | 20.9 | 12.8 | 0 | 0 | 0 | 20 | 0 | 0 | 42.7 | 33.2 | 0 | 0 | 0 | 0 | 0 | 0 | 0 | 0 | 0 | 0 | 0 | 1573 | 1614 | 1617 | 1630 | 398.4 | 557.7 | 611.8 | 676.9 | 197.71 | 200.17 | 205.34 | 205.71
2024-03-19 | 12 | Mars | 2024-03-19 13:18 | 2024-03-19 14:22 | 40454 | 1 | S275J02 | 64.63 | 7 | 64 | 132 | 128 | 117.116 | 41.867 | 3553 | 223 | 1452 | 2.383 | 55.385 | 51.625 | 69.14 | 73.98 | 0 | 0 | 12.517 | 16 | 11.584 | 14.125 | 14.767 | 18.875 | 3 | 2.5 | 2400 | 601 | 2400 | 180 | 154 | 1257 | 0 | 0 | 0 | 200 | 318 | 1621 | 714.7 | 0.0833 | 0.0896 | 0.001 | 0.0109 | 0.0422 | 0.299 | 0.213 | 0.148 | 0.733 | 0.0054 | 0.0118 | 0.0291 | 0.0923 | 0.213 | 2403/18R3 | 145.5 | 57.1 | 54.8 | 33.6 | 0 | 0 | 0 | 17.5 | 13.7 | 0 | 0 | 0 | 19.2 | 0 | 0 | 42.2 | 36.2 | 0 | 0 | 0 | 0 | 0 | 0 | 16.7 | 0 | 0 | 0 | 0 | 1667 | 1626 | 1577 | 1621 | 771.3 | 669.6 | 421.3 | 714.7 | 195.22 | 207.09 | 199.65 | 214.6
2024-03-19 | 12 | Mars | 2024-03-19 12:10 | 2024-03-19 13:18 | 40453 | 1 | S275J02 | 68.22 | 1 | 62 | 132 | 129.4 | 136.464 | 42.067 | 3614 | 215 | 1415 | 2.033 | 64.918 | 52.875 | 70.39 | 75.42 | 0 | 0 | 12.8 | 15.625 | 11.167 | 14.5 | 13.267 | 17.125 | 4.833 | 5.5 | 102599 | 601 | 2400 | 181 | 308 | 2532 | 0 | 0 | 0 | 200 | 303 | 1633 | 678.9 | 0.114 | 0.106 | 0.0047 | 0.0091 | 0.0357 | 0.578 | 0.253 | 0.143 | 0.812 | 0.0072 | 0.0156 | 0.0215 | 0.0451 | 0.232 | 2403/18R3 | 145.66 | 59.4 | 49 | 37.26 | 0 | 0 | 0 | 21.06 | 10.1 | 0 | 0 | 0 | 21.9 | 0 | 0 | 42.7 | 34.1 | 0 | 0 | 0 | 0 | 0 | 0 | 0 | 0 | 0 | 0 | 0 | 1614 | 1607 | 1611 | 1633 | 473.5 | 401.5 | 546.2 | 678.9 | 188.14 | 179.81 | 200.27 | 204.3
2024-03-19 | 12 | Mars | 2024-03-19 10:56 | 2024-03-19 12:10 | 40452 | 1 | S275J02 | 73.93 | 6 | 64 | 130 | 126.5 | 136.268 | 41.283 | 3536 | 216 | 1352 | 2.467 | 52.703 | 51.75 | 68.78 | 75.21 | 0 | 0 | 12.333 | 15.75 | 10.983 | 14.5 | 14.067 | 17.75 | 3.9 | 3.625 | 2600 | 602 | 2400 | 180 | 154 | 1260 | 0 | 0 | 0 | 200 | 325 | 1642 | 752.4 | 0.115 | 0.0974 | 0.0016 | 0.0057 | 0.0458 | 0.602 | 0.214 | 0.16 | 0.676 | 0.0107 | 0.0084 | 0.0289 | 0.073 | 0.235 | 2403/18R3 | 140.2 | 56.4 | 51 | 32.8 | 0 | 0 | 0 | 10.8 | 9.7 | 0 | 0 | 0 | 25.5 | 0 | 0 | 44 | 34 | 0 | 0 | 0 | 0 | 0 | 0 | 16.2 | 0 | 0 | 0 | 0 | 1606 | 1614 | 1642 |  | 401.7 | 599.1 | 752.4 |  | 180.39 | 205.43 | 206.97
2024-03-19 | 12 | Mars | 2024-03-19 09:51 | 2024-03-19 10:56 | 40451 | 1 | S275J02 | 64.98 | 2 | 61 | 133 | 132.5 | 116.846 | 39.25 | 3326 | 212 | 1628 | 2.333 | 57 | 50.75 | 68.27 | 77.58 | 0 | 0 | 12.083 | 15.75 | 11.133 | 14.625 | 14.8 | 19 | 1.233 | 1.375 | 2600 | 604 | 2400 | 181 | 154 | 1260 | 0 | 0 | 0 | 200 | 318 | 1629 | 723.5 | 0.0891 | 0.111 | 0.001 | 0.0072 | 0.0446 | 0.541 | 0.23 | 0.167 | 0.885 | 0.0063 | 0.0115 | 0.0243 | 0.059 | 0.241 | 2403/18R3 | 143.47 | 56.5 | 50.8 | 36.17 | 0 | 0 | 0 | 10.4 | 10.1 | 0 | 0 | 0 | 19.7 | 0 | 0 | 40.5 | 46.37 | 0 | 0 | 0 | 0 | 0 | 0 | 0 | 0 | 0 | 0 | 0 | 1676 | 1641 | 1629 |  | 955.5 | 711.2 | 723.5 |  | 206.06 | 203.37 | 211.15
2024-03-19 | 12 | Mars | 2024-03-19 08:48 | 2024-03-19 09:51 | 40450 | 1 | S275J02 | 62.48 | 7 | 64 | 132 | 127.4 | 136.423 | 38.583 | 3193 | 210 | 1555 | 2.483 | 53.154 | 48.5 | 65.31 | 75.42 | 0 | 0 | 12.033 | 15.625 | 11.733 | 14.75 | 13.75 | 17 | 1.067 | 1 | 2600 | 600 | 2400 | 318 | 155 | 1259 | 0 | 0 | 0 | 200 | 318 | 1641 | 725.1 | 0.0789 | 0.0936 | 0.001 | 0.0061 | 0.0393 | 0.468 | 0.196 | 0.127 | 0.822 | 0.0051 | 0.0084 | 0.0263 | 0.0848 | 0.197 | 2403/18R3 | 140.8 | 56.9 | 51.5 | 32.4 | 0 | 0 | 0 | 10.2 | 9.2 | 0 | 0 | 0 | 20.7 | 0 | 0 | 40.9 | 44 | 0 | 0 | 0 | 0 | 0 | 0 | 15.8 | 0 | 0 | 0 | 0 | 1646 | 1660 | 1641 |  | 777.6 | 815.8 | 725.1 |  | 207.21 | 203.13 | 204.79
2024-03-19 | 12 | Mars | 2024-03-19 07:50 | 2024-03-19 08:48 | 40449 | 1 | S275J02 | 58.4 | 1 | 63 | 133 | 131 | 132.647 | 41.567 | 3579 | 215 | 1696 | 2.25 | 59.111 | 53.125 | 71.69 | 76.68 | 0 | 0 | 11.8 | 15.75 | 11.367 | 14.5 | 14.966 | 19.125 | 3.433 | 3.75 | 2600 | 602 | 2400 | 180 | 153 | 1267 | 0 | 0 | 0 | 200 | 303 | 1608 | 668.3 | 0.0962 | 0.103 | 0.001 | 0.0076 | 0.0415 | 0.487 | 0.213 | 0.139 | 0.781 | 0.0131 | 0.0116 | 0.0309 | 0.0682 | 0.212 | 2403/18R3 | 144.56 | 57.2 | 51.2 | 36.16 | 0 | 0 | 0 | 10.5 | 10.4 | 0 | 0 | 0 | 28.06 | 0 | 0 | 42.5 | 36.3 | 0 | 0 | 0 | 0 | 0 | 0 | 0 | 0 | 0 | 0 | 0 | 1583 | 1612 | 1626 | 1608 | 428.6 | 596.2 | 773.9 | 668.3 | 197.65 | 206.16 | 217.73 | 216.73
2024-03-19 | 12 | Mars | 2024-03-19 06:46 | 2024-03-19 07:50 | 40448 | 1 | S275J02 | 63.57 | 6 | 65 | 128 | 124.1 | 115.632 | 41.817 | 3533 | 225 | 1603 | 3.75 | 34.133 | 51.875 | 69.96 | 74.43 | 0 | 0 | 12.15 | 15.75 | 12.183 | 14.625 | 14.3 | 18.125 | 3.183 | 3.375 | 2600 | 603 | 2400 | 181 | 306 | 2526 | 0 | 0 | 0 | 200 | 295 | 1628 | 644.6 | 0.104 | 0.104 | 0.0018 | 0.0061 | 0.0434 | 0.371 | 0.205 | 0.16 | 0.845 | 0.0082 | 0.0091 | 0.0297 | 0.0946 | 0.208 | 2403/18R3 | 149.08 | 62 | 50.8 | 36.28 | 0 | 0 | 0 | 10.2 | 21.48 | 0 | 0 | 0 | 19.8 | 0 | 0 | 40.1 | 36.2 | 0 | 0 | 0 | 0 | 0 | 0 | 16.5 | 0 | 0 | 0 | 0 | 1571 | 1606 | 1664 | 1628 | 365.3 | 563.2 | 920.2 | 644.6 | 192.42 | 205.24 | 209.81 | 203.21
2024-03-19 | 12 | Mars | 2024-03-19 05:31 | 2024-03-19 06:46 | 40447 | 1 | S275J02 | 74.9 | 2 | 62 | 128 | 128.6 | 124.817 | 40.967 | 3473 | 211 | 1737 | 3.717 | 34.439 | 52.625 | 71.03 | 77.07 | 0 | 0 | 11.783 | 16 | 10.983 | 14.5 | 15.467 | 19 | 2.733 | 2.875 | 2600 | 604 | 2400 | 180 | 150 | 1258 | 0 | 0 | 0 | 200 | 340 | 1634 | 796.5 | 0.0806 | 0.0775 | 0.001 | 0.0068 | 0.0411 | 0.38 | 0.219 | 0.112 | 0.559 | 0.0054 | 0.0094 | 0.0316 | 0.0521 | 0.214 | 2403/18R3 | 143.3 | 54.2 | 50.6 | 38.5 | 0 | 0 | 0 | 14.4 | 14.7 | 0 | 0 | 0 | 19.6 | 0 | 0 | 42.8 | 35.8 | 0 | 0 | 0 | 0 | 0 | 0 | 0 | 0 | 0 | 0 | 0 | 1592 | 1618 | 1634 |  | 650.7 | 775 | 796.5 |  | 223.47 | 222.18 | 215.5
2024-03-18 | 12 | Mars | 2024-03-19 04:19 | 2024-03-19 05:31 | 40446 | 1 | S275J02 | 72.35 | 7 | 64 | 128 | 125.3 | 124.653 | 45.15 | 3949 | 224 | 1848 | 5.367 | 23.851 | 56.125 | 76.46 | 74.58 | 0 | 0 | 11.717 | 15.25 | 10.9 | 14 | 15.084 | 19.25 | 7.45 | 7.5 | 2600 | 602 | 2400 | 180 | 150 | 1275 | 0 | 0 | 0 | 200 | 370 | 1617 | 810.1 | 0.0648 | 0.0785 | 0.001 | 0.006 | 0.0331 | 0.464 | 0.2 | 0.13 | 0.835 | 0.001 | 0.01 | 0.0339 | 0.0263 | 0.211 | 2403/18R3 | 143.6 | 55.6 | 50.8 | 37.2 | 0 | 0 | 0 | 14.2 | 14.2 | 0 | 0 | 0 | 20.8 | 0 | 0 | 42.8 | 35.3 | 0 | 0 | 0 | 0 | 0 | 0 | 16.3 | 0 | 0 | 0 | 0 | 1595 | 1621 | 1638 | 1617 | 573.1 | 909.6 | 1018.6 | 810.1 | 212.5 | 232.32 | 231.4 | 225.98
2024-03-18 | 12 | Mars | 2024-03-19 03:17 | 2024-03-19 04:19 | 40445 | 1 | S275J02 | 62.05 | 1 | 61 | 128 | 127 | 131.99 | 41.167 | 3558 | 210 | 1899 | 2.417 | 52.966 | 52.625 | 71.94 | 76.7 | 0 | 0 | 11.45 | 15.375 | 10.783 | 13.875 | 14.85 | 19.125 | 4.083 | 4.125 | 2600 | 601 | 2400 | 180 | 150 | 1258 | 0 | 0 | 0 | 200 | 350 | 1636 | 787.2 | 0.0936 | 0.0981 | 0.0028 | 0.0071 | 0.0388 | 0.353 | 0.209 | 0.146 | 0.847 | 0.011 | 0.0129 | 0.0286 | 0.084 | 0.219 | 2403/18R3 | 143.04 | 58.3 | 49.9 | 34.84 | 0 | 0 | 0 | 11.14 | 16.7 | 0 | 0 | 0 | 19.9 | 0 | 0 | 41.9 | 36.8 | 0 | 0 | 0 | 0 | 0 | 0 | 0 | 0 | 0 | 0 | 0 | 1611 | 1602 | 1637 | 1636 | 622.4 | 561.7 | 645.8 | 787.2 | 209.87 | 207.21 | 198.46 | 213.55
2024-03-18 | 12 | Mars | 2024-03-19 02:09 | 2024-03-19 03:17 | 40444 | 1 | S275J02 | 68.03 | 6 | 65 | 129 | 125.1 | 132.074 | 42.983 | 3712 | 214 | 1686 | 2.5 | 51.6 | 54.625 | 73.55 | 76.25 | 0 | 0 | 12.617 | 16.625 | 10.367 | 13.625 | 15 | 18.75 | 5 | 5.625 | 2600 | 602 | 2400 | 180 | 150 | 1265 | 0 | 0 | 0 | 200 | 370 | 1621 | 893.5 | 0.0716 | 0.0876 | 0.002 | 0.0078 | 0.0361 | 0.433 | 0.226 | 0.115 | 0.78 | 0.0064 | 0.0127 | 0.0269 | 0.0688 | 0.226 | 2403/18R3 | 143.7 | 55.8 | 50.6 | 37.3 | 0 | 0 | 0 | 14.8 | 13.9 | 0 | 0 | 0 | 18.9 | 0 | 0 | 43 | 36.5 | 0 | 0 | 0 | 0 | 0 | 0 | 16.6 | 0 | 0 | 0 | 0 | 1604 | 1589 | 1620 | 1621 | 559 | 767.6 | 895 | 893.5 | 205.77 | 237.25 | 231.68 | 231.01
2024-03-18 | 12 | Mars | 2024-03-19 01:12 | 2024-03-19 02:09 | 40443 | 1 | S275J01 | 56.47 | 2 | 59 | 130 | 128.3 | 129.315 | 40.067 | 3406 | 216 | 1629 | 3.033 | 42.857 | 52 | 69.78 | 77.87 | 0 | 0 | 11.95 | 15.5 | 11.617 | 15.25 | 12.883 | 16.75 | 3.617 | 4.375 | 2600 | 603 | 2400 | 180 | 150 | 1207 | 0 | 0 | 0 | 200 | 350 | 1615 | 666.7 | 0.0848 | 0.0934 | 0.001 | 0.0089 | 0.041 | 0.375 | 0.217 | 0.143 | 0.776 | 0.0063 | 0.0156 | 0.0337 | 0.0643 | 0.227 | 2403/18R3 | 135.7 | 60.3 | 49.7 | 25.7 | 0 | 0 | 0 | 19.9 | 14 | 0 | 0 | 0 | 17.7 | 0 | 0 | 42.1 | 25.2 | 0 | 0 | 0 | 0 | 0 | 0 | 0 | 0 | 0 | 0 | 0 | 1649 | 1622 | 1641 | 1615 | 188.2 | 809.9 | 1028.9 | 666.7 | 101.36 | 223.25 | 230.5 | 212.75
2024-03-18 | 12 | Mars | 2024-03-19 00:07 | 2024-03-19 01:12 | 40442 | 1 | S275J01 | 65.65 | 7 | 64 | 127 | 123.2 | 117.72 | 45.667 | 4207 | 221 | 1805 | 3.45 | 36.812 | 59 | 79.92 | 77.52 | 0 | 0 | 11.233 | 15.25 | 10.333 | 14 | 12.483 | 16 | 11.617 | 13.5 | 2600 | 602 | 2400 | 180 | 150 | 1187 | 0 | 0 | 0 | 200 | 370 | 1622 | 783.6 | 0.0816 | 0.0941 | 0.0095 | 0.0087 | 0.0435 | 0.512 | 0.203 | 0.109 | 0.757 | 0.0041 | 0.0176 | 0.041 | 0.0274 | 0.215 | 2403/18R3 | 144.1 | 55.8 | 50.6 | 37.7 | 0 | 0 | 0 | 11.9 | 16.8 | 0 | 0 | 0 | 22.4 | 0 | 0 | 42.8 | 34.2 | 0 | 0 | 0 | 0 | 0 | 0 | 16 | 0 | 0 | 0 | 0 | 1649 | 1588 | 1606 | 1622 | 188.2 | 0 | 667.8 | 783.6 | 101.36 | 65535 | 217.76 | 220.82
2024-03-18 | 12 | Mars | 2024-03-18 23:05 | 2024-03-19 00:07 | 40441 | 1 | S275J01 | 61.53 | 1 | 62 | 123 | 119.4 | 115.592 | 43.267 | 3943 | 223 | 1964 | 4.1 | 30 | 55.75 | 76.54 | 77.31 | 0 | 0 | 11.583 | 15.375 | 10.617 | 13.875 | 14.883 | 19 | 6.183 | 7.375 | 2600 | 600 | 2400 | 0 | 150 | 1191 | 0 | 0 | 0 | 200 | 350 | 1624 | 707.1 | 0.0975 | 0.0909 | 0.0022 | 0.0049 | 0.0389 | 0.383 | 0.213 | 0.107 | 0.577 | 0.0062 | 0.0082 | 0.031 | 0.0423 | 0.218 | 2403/18R3 | 143.3 | 57.6 | 49.8 | 35.9 | 0 | 0 | 0 | 13.9 | 14.6 | 0 | 0 | 0 | 22.7 | 0 | 0 | 42.6 | 32.7 | 0 | 0 | 0 | 0 | 0 | 0 | 0 | 0 | 0 | 0 | 0 | 1597 | 1653 | 1606 | 1624 | 514.6 | 195.6 | 548.7 | 707.1 | 203.49 | 102.03 | 203.32 | 212.18
2024-03-18 | 12 | Mars | 2024-03-18 16:08 | 2024-03-18 23:05 | 40440 | 1 | S275J01 | 63.68333 | 6 | 65 | 123 | 118.3 | 123.987 | 48.15 | 3885 | 218 | 2478 | 3.617 | 34.009 | 58.75 | 81.46 | 73.21 | 0 | 0 | 13.883 | 17 | 11.267 | 14 | 15.283 | 19 | 7.717 | 8.75 | 2600 | 601 | 2400 | 181 | 150 | 1187 | 0 | 0 | 0 | 200 | 393 | 1639 | 994.6 | 0.0459 | 0.0707 | 0.001 | 0.0041 | 0.0279 | 0.742 | 0.162 | 0.0874 | 0.702 | 0.0029 | 0.0059 | 0.0284 | 0.0832 | 0.177 | 2403/18R3 | 143.5 | 55.4 | 50.3 | 37.8 | 0 | 0 | 0 | 14.3 | 14.7 | 0 | 0 | 0 | 21.7 | 0 | 0 | 42.1 | 37.3 | 0 | 0 | 0 | 0 | 0 | 0 | 13.4 | 0 | 0 | 0 | 0 | 1653 | 1612 | 1606 | 1639 | 195.9 | 918.3 | 822.9 | 994.6 | 102.14 | 237.92 | 233.12 | 229.1
2024-03-18 | 12 | Mars | 2024-03-18 15:10 | 2024-03-18 16:08 | 40439 | 1 | DD13B | 57.77 | 6 | 67 | 127 | 131.5 | 114.878 | 38.217 | 3308 | 207 | 908 | 3.517 | 36.114 | 50.375 | 64.86 | 79.09 | 0 | 0 | 11.8 | 15.75 | 10.633 | 14.75 | 13.084 | 17 | 2.7 | 2.625 | 3600 | 602 | 2410 | 181 | 150 | 0 | 137 | 0 | 0 | 0 | 400 | 1645 | 1002.2 | 0.0411 | 0.0724 | 0.001 | 0.004 | 0.0207 | 0.394 | 0.174 | 0.0403 | 0.162 | 0.0066 | 0.0052 | 0.017 | 0.0637 | 0.178 | 2403/17R1 | 130.5 | 56.4 | 49.1 | 25 | 14.2 | 0 | 0 | 20 | 12.9 | 0 | 0 | 0 | 18.6 | 0 | 0 | 27.5 | 22.7 | 0 | 0 | 0 | 0 | 0 | 0 | 0 | 0 | 0 | 0 | 0 | 1622 | 1675 | 1645 |  | 766.5 | 1302.2 | 1002.2 |  | 219.2 | 229.33 | 226.4
2024-03-18 | 12 | Mars | 2024-03-18 14:08 | 2024-03-18 15:10 | 40438 | 1 | DD13B | 62.1 | 7 | 64 | 130 | 128.9 | 122.118 | 39.8 | 3446 | 214 | 1045 | 3.867 | 33.621 | 51.875 | 67.36 | 78.2 | 0 | 0 | 11.667 | 15.75 | 11.35 | 14.625 | 14.567 | 18.875 | 2.217 | 2.5 | 2600 | 602 | 2400 | 182 | 150 | 0 | 134 | 0 | 0 | 0 | 408 | 1644 | 1027.8 | 0.0364 | 0.0633 | 0.001 | 0.0055 | 0.0271 | 0.428 | 0.17 | 0.0355 | 0.144 | 0.0115 | 0.0058 | 0.0244 | 0.0443 | 0.175 | 2403/17R1 | 135.2 | 57.4 | 51 | 26.8 | 11.8 | 0 | 0 | 18.4 | 13.7 | 0 | 0 | 0 | 23.1 | 0 | 0 | 25.2 | 29.1 | 0 | 0 | 0 | 0 | 0 | 0 | 13.9 | 0 | 0 | 0 | 0 | 1624 | 1633 | 1644 |  | 918.8 | 1023.2 | 1027.8 |  | 231.43 | 234.45 | 228.8
2024-03-18 | 12 | Mars | 2024-03-18 13:05 | 2024-03-18 14:08 | 40437 | 1 | DD13B | 62.83 | 1 | 65 | 128 | 127.5 | 146.62 | 41.133 | 3518 | 212 | 1087 | 4.383 | 29.202 | 53 | 68.87 | 77.31 | 0 | 0 | 12.05 | 15.75 | 10.617 | 14.5 | 13.767 | 17.75 | 4.7 | 5 | 2600 | 602 | 2400 | 180 | 0 | 0 | 136 | 0 | 0 | 0 | 408 | 1648 | 1027.8 | 0.0281 | 0.0681 | 0.0025 | 0.0052 | 0.0261 | 0.55 | 0.169 | 0.0314 | 0.139 | 0.0101 | 0.0071 | 0.0175 | 0.0483 | 0.167 | 2403/17R1 | 141.7 | 53.2 | 50.2 | 38.3 | 14.3 | 0 | 0 | 21.2 | 14.4 | 0 | 0 | 0 | 25.1 | 0 | 0 | 28.7 | 28.3 | 0 | 0 | 0 | 0 | 0 | 0 | 0 | 0 | 0 | 0 | 0 | 1572 | 1631 | 1619 | 1648 | 577.6 | 1070.1 | 988.6 | 1027.8 | 225.59 | 238.83 | 239.53 | 226.62
2024-03-18 | 12 | Mars | 2024-03-18 12:03 | 2024-03-18 13:05 | 40436 | 1 | DD13B | 62.38 | 2 | 63 | 125 | 122.8 | 122.379 | 42.917 | 3795 | 222 | 1067 | 2.633 | 47.468 | 54.4 | 71.06 | 76.05 | 0 | 0 | 11.783 | 15.875 | 11.183 | 14.375 | 14.284 | 18.125 | 5.675 | 0 | 2600 | 602 | 2410 | 180 | 150 | 0 | 139 | 0 | 0 | 0 | 415 | 1637 | 1046.1 | 0.0291 | 0.0544 | 0.0011 | 0.0067 | 0.0322 | 0.706 | 0.161 | 0.0314 | 0.135 | 0.0141 | 0.01 | 0.0176 | 0.0681 | 0.166 | 2403/17R1 | 145.6 | 58.2 | 50.6 | 36.8 | 14.1 | 0 | 0 | 37 | 0 | 0 | 0 | 0 | 20.7 | 0 | 0 | 35.6 | 38.2 | 0 | 0 | 0 | 0 | 0 | 0 | 0 | 0 | 0 | 0 | 0 | 1594 | 1618 | 1614 | 1637 | 907.4 | 948.9 | 968.4 | 1046.1 | 246.84 | 237.06 | 240.74 | 233.9
2024-03-18 | 12 | Mars | 2024-03-18 11:04 | 2024-03-18 12:03 | 40435 | 1 | DD13B | 58.93 | 6 | 66 | 121 | 120.8 | 97.938 | 42.483 | 3595 | 226 | 1038 | 1.733 | 69.808 | 53 | 68.96 | 74.85 | 0 | 0 | 12.233 | 15.375 | 11.317 | 14.5 | 14.8 | 19 | 4.133 | 3.875 | 2600 | 602 | 2400 | 180 | 150 | 0 | 130 | 0 | 0 | 0 | 445 | 1649 | 188.4 | 0.0576 | 0.0552 | 0.001 | 0.0042 | 0.0264 | 0.592 | 0.15 | 0.0424 | 0.127 | 0.0092 | 0.0061 | 0.0242 | 0.0531 | 0.167 | 2403/17R1 | 144.6 | 57.2 | 49.4 | 38 | 14.3 | 0 | 0 | 35.9 | 0 | 0 | 0 | 0 | 20.9 | 0 | 0 | 34.8 | 38.7 | 0 | 0 | 0 | 0 | 0 | 0 | 0 | 0 | 0 | 0 | 0 | 1687 | 1643 | 1649 | 1649 | 1674.9 | 1142.2 | 188.2 | 188.4 | 241.29 | 237.09 | 101.36 | 101.44
2024-03-18 | 12 | Mars | 2024-03-18 09:59 | 2024-03-18 11:04 | 40434 | 1 | DD13B | 64.58 | 7 | 64 | 122 | 120 | 122.782 | 44.117 | 4018 | 238 | 1172 | 2.183 | 55.878 | 55.625 | 73.45 | 75.65 | 0 | 0 | 12.033 | 15.75 | 11.917 | 14.5 | 14.684 | 19.25 | 5.483 | 6.125 | 2600 | 601 | 2400 | 180 | 188 | 0 | 137 | 0 | 0 | 0 | 445 | 1633 | 1182.8 | 0.0388 | 0.0636 | 0.001 | 0.004 | 0.0249 | 0.66 | 0.16 | 0.0283 | 0.124 | 0.0096 | 0.0048 | 0.0246 | 0.0912 | 0.168 | 2403/17R1 | 145.2 | 56.5 | 49.2 | 39.5 | 14.1 | 0 | 0 | 36.1 | 0 | 0 | 0 | 0 | 21.4 | 0 | 0 | 36.3 | 37.3 | 0 | 0 | 0 | 0 | 0 | 0 | 0 | 0 | 0 | 0 | 0 | 1588 | 1631 | 1634 | 1633 | 728.8 | 995.9 | 1073.5 | 1182.8 | 233.98 | 233.55 | 237.43 | 245.1
2024-03-18 | 12 | Mars | 2024-02-28 23:06 | 2024-03-18 09:59 | 40433 | 1 | DD13B | 176.7367 | 1 | 64 | 64 | 113.5 | 122.82 | 62.583 | 2699 | 93 | 1969 | 0 | 0 | 74.875 | 91.44 | 71.78 | 0 | 0 | 18.433 | 22.125 | 15.3 | 19.625 | 10.033 | 12.625 | 18.817 | 20.5 | 5600 | 101 | 4090 | 432 | 150 | 0 | 132 | 0 | 0 | 0 | 423 | 1626 | 1088 | [7 empty] | 0.0254 | 0.0975 | 0.0092 | 0.0043 | 0.0281 | 0.068 | 0.169 | 2403/17R1 | 145.4 | 57.3 | 50.5 | 37.6 | 14.4 | 0 | 0 | 37.1 | 0 | 0 | 0 | 0 | 21.7 | 0 | 0 | 38.4 | 33.8 | 0 | 0 | 0 | 0 | 0 | 0 | 0 | 0 | 0 | 0 | 0 | 3300 | 0 | 0 | 0 | 379.8 | 0 | 0 | 0 | -713.33 | 65535 | 65535 | 65535