## Sheet1
[20 empty] | Energie Electrique | [12 empty] | Additifs | [10 empty] | Echantillons |  | Analyses (Last EAF) | [6 empty] | Analyses (First LF) | [6 empty] | Recette PAF | [28 empty] | Températures |  |  |  | PPM O2 |  |  |  | FEM
Date | Sem. | Mois | Heure Début | Heure Fin | N° Coulée | N° Trait. | Grade | Tap to Tap | N° Poche | Poids Tare | Poids Tappé | Poids Acier CCM | Poids Brames | Power On | Oxy. | GPL | C Injecté | Temps Vidange | Débit EBT | Energie Elec. | Energie Eq. | Puissance Active | Préparation Durée | Préparation Eng. Elec. | Panier1 Durée | Panier1 Eng. Elec. | Panier2 Durée | Panier2 Eng. Elec. | Panier3 Durée | Panier3 Eng. Elec. | Refinning Durée | Refining Eng. Elec. | CaO | CaO Tapp. | MgO | MgO Tapp. | AL Ca | FeMn Hc | FeMn LC | FeSi | SiMn | C Chargé | Al MHS | °C Temp. (Final) | PPM O2 (Final) | C (EAF) | Mn (EAF) | Si (EAF) | P (EAF) | S (EAF) | Al (EAF) | Cu (EAF) | C (LF) | Mn (LF) | Si (LF) | P (LF) | S (LF) | Al (LF) | Cu (LF) | N° Recette | Total Ferrailles | Poids Panier 1 | Poids Panier 2 | Poids Panier 3 | BS2 BS2 | HBI HBI | HBI HBI CF | Imp. Auto | Imp. Bonus | Imp. Broyée | Imp. Mixte (HMS 1/2) | Imp. Neuve | MS MS | MS MS Broyée | Nat. Neuve | Nat. Bonus | Nat. Broyée | Nat. Mixte | Nat. Rails | Nat. Roue de train | Nat. Massive | Plaques Scories | Pig Iron | Scorie Blanche | Tundish | Cylindres STM Oxy. | Cylindre LAF Oxy. | Rails Train | Tempér. (1) | Tempér. (2) | Tempér. (3) | Tempér. (4) | PPMO2 (1) | PPMO2 (2) | PPMO2 (3) | PPMO2 (4) | FEM (1) | FEM (2) | FEM (3) | FEM (4)
2024-04-09 | 15 | Avril | 2024-04-09 16:27 | 2024-04-09 17:23 | 40820 | 1 | 44W50W3 | 56.53 | 8 | 61 | 132 | 134.3 | 110.478 | 40.383 | 3299 | 192 | 1688 | 2.65 | 49.811 | 50.75 | 68.35 | 75.4 | 0 | 0 | 11.567 | 15.75 | 10.433 | 14.125 | 10.95 | 13.75 | 7.434 | 7 | 2400 | 605 | 2400 | 154 | 154 | 1658 | 0 | 0 | 0 | 400 | 420 | 1657 | 960.9 | 0.0636 | 0.0802 | 0.001 | 0.0051 | 0.0227 | 0.438 | 0.165 | 0.132 | 1.02 | 0.0079 | 0.0075 | 0.016 | 0.036 | 0.16 | 2404/04R1 | 120 | 55.5 | 47.8 | 16.7 | 6.8 | 0 | 0 | 39.8 | 0 | 0 | 0 | 0 | 24.1 | 0 | 0 | 23 | 26.3 | 0 | 0 | 0 | 0 | 0 | 0 | 0 | 0 | 0 | 0 | 0 | 1566 | 1610 | 1635 | 1657 | 501.3 | 542.7 | 810.7 | 960.9 | 218.43 | 200.34 | 216.25 | 216.79
2024-04-09 | 15 | Avril | 2024-04-09 15:31 | 2024-04-09 16:27 | 40819 | 1 | 44W50W3 | 55.88 | 7 | 65 | 132 | 129.2 | 133.677 | 39.533 | 3314 | 205 | 1399 | 2.483 | 53.154 | 51.375 | 67.89 | 77.97 | 0 | 0 | 11.567 | 15.25 | 10.633 | 14.125 | 15.184 | 19.25 | 2.15 | 2.75 | 2400 | 604 | 2400 | 152 | 153 | 1676 | 0 | 0 | 0 | 400 | 335 | 1642 | 974.5 | 0.0487 | 0.0746 | 0.001 | 0.005 | 0.0222 | 0.616 | 0.127 | 0.137 | 1.04 | 0.013 | 0.0076 | 0.0143 | 0.0855 | 0.13 | 2404/04R1 | 140.7 | 56.2 | 47.5 | 37 | 6.9 | 0 | 0 | 55.9 | 0 | 0 | 0 | 0 | 25.2 | 0 | 0 | 23.1 | 29.6 | 0 | 0 | 0 | 0 | 0 | 0 | 0 | 0 | 0 | 0 | 0 | 1693 | 1663 | 1642 |  | 1473.3 | 1208.7 | 974.5 |  | 228.62 | 230.38 | 225.97
2024-04-09 | 15 | Avril | 2024-04-09 14:34 | 2024-04-09 15:31 | 40818 | 1 | 44W50W3 | 57 | 5 | 58 | 132 | 132.5 | 133.842 | 40.2 | 0 | 0 | 0 | 2.35 | 56.17 | 53.125 | 53.12 | 79.29 | 0 | 0 | 11.467 | 15.25 | 10.25 | 13.75 | 14.617 | 19 | 3.867 | 5.125 | 2400 | 1208 | 2400 | 308 | 154 | 1655 | 0 | 0 | 0 | 400 | 360 | 1653 | 1056.1 | 0.0483 | 0.0613 | 0.001 | 0.006 | 0.0255 | 0.57 | 0.143 | 0.145 | 1.04 | 0.0081 | 0.0089 | 0.0156 | 0.069 | 0.144 | 2404/04R1 | 140.6 | 55.5 | 48.5 | 36.6 | 7 | 0 | 0 | 56 | 0 | 0 | 0 | 0 | 25 | 0 | 0 | 23.1 | 29.5 | 0 | 0 | 0 | 0 | 0 | 0 | 0 | 0 | 0 | 0 | 0 | 1627 | 1667 | 1653 |  | 825.5 | 1160.8 | 1056.1 |  | 221.93 | 225.24 | 225.9
2024-04-09 | 15 | Avril | 2024-04-09 13:39 | 2024-04-09 14:34 | 40817 | 1 | 44W50W3 | 54.45 | 4 | 63 | 129 | 128.5 | 133.775 | 41.783 | 3614 | 204 | 1732 | 2.367 | 54.507 | 55.375 | 74.15 | 79.52 | 0 | 0 | 11.067 | 15.25 | 10.35 | 14.125 | 14.533 | 18.875 | 5.833 | 6.875 | 2400 | 602 | 2400 | 153 | 152 | 1666 | 0 | 0 | 0 | 400 | 380 | 1658 | 1038.1 | 0.0578 | 0.078 | 0.001 | 0.0056 | 0.023 | 0.36 | 0.117 | 0.131 | 0.958 | 0.0062 | 0.0083 | 0.02 | 0.0374 | 0.123 | 2404/04R1 | 140.6 | 55.8 | 48 | 36.8 | 10 | 0 | 0 | 56.4 | 0 | 0 | 0 | 0 | 19.2 | 0 | 0 | 23.3 | 31.7 | 0 | 0 | 0 | 0 | 0 | 0 | 0 | 0 | 0 | 0 | 0 | 1596 | 1649 | 1658 |  | 668 | 952 | 1038.1 |  | 223.22 | 220.45 | 221.92
2024-04-09 | 15 | Avril | 2024-04-09 12:41 | 2024-04-09 13:39 | 40816 | 1 | 44W50W3 | 58.23 | 8 | 61 | 127 | 129.7 | 111.698 | 42.917 | 3742 | 211 | 1593 | 2.533 | 50.132 | 55.625 | 74.24 | 77.77 | 0 | 0 | 11.367 | 15.375 | 10.217 | 13.625 | 14.95 | 19.375 | 6.384 | 7.25 | 2400 | 603 | 2400 | 153 | 154 | 1657 | 0 | 0 | 0 | 400 | 340 | 1635 | 831.1 | 0.0644 | 0.115 | 0.001 | 0.0055 | 0.0269 | 0.473 | 0.139 | 0.161 | 1.02 | 0.0032 | 0.009 | 0.0244 | 0.021 | 0.152 | 2404/04R1 | 139.8 | 56.4 | 50.9 | 32.5 | 7.5 | 0 | 0 | 49.4 | 0 | 0 | 0 | 0 | 17.9 | 0 | 0 | 24.2 | 28.6 | 0 | 0 | 0 | 0 | 0 | 0 | 12.2 | 0 | 0 | 0 | 0 | 1586 | 1694 | 1645 | 1635 | 488.3 | 1209.3 | 182 | 831.1 | 205.61 | 213.58 | 101.06 | 218.08
2024-04-09 | 15 | Avril | 2024-04-09 11:23 | 2024-04-09 12:41 | 40815 | 1 | 44W50W3 | 77.77 | 7 | 65 | 127 | 124.7 | 134.238 | 41.933 | 3376 | 202 | 1879 | 2.467 | 51.486 | 55.125 | 73.78 | 78.88 | 0 | 0 | 11.283 | 15.5 | 11.35 | 14.625 | 14.866 | 19.125 | 4.433 | 5.75 | 2400 | 620 | 2400 | 154 | 153 | 1664 | 0 | 0 | 0 | 400 | 320 | 1647 | 657.3 | 0.0598 | 0.0789 | 0.001 | 0.0048 | 0.0281 | 0.627 | 0.134 | 0.149 | 1.04 | 0.0069 | 0.0074 | 0.0233 | 0.0494 | 0.14 | 2404/04R1 | 140.5 | 58.7 | 48.3 | 33.5 | 7.1 | 0 | 0 | 56 | 0 | 0 | 0 | 0 | 10.1 | 0 | 0 | 23 | 27.8 | 0 | 0 | 0 | 0 | 0 | 0 | 16.5 | 0 | 0 | 0 | 0 | 1567 | 1575 | 1631 | 1647 | 472.6 | 513.9 | 735 | 657.3 | 213.54 | 215.36 | 211.22 | 194.32
2024-04-09 | 15 | Avril | 2024-04-09 09:39 | 2024-04-09 11:23 | 40814 | 1 | 44W50W3 | 104.18 | 5 | 57 | 122 | 121.9 | 112.231 | 41.517 | 3586 | 204 | 1760 | 3.3 | 36.97 | 54.375 | 73.18 | 78.58 | 0 | 0 | 11.467 | 15.25 | 10.633 | 14 | 14.866 | 19.25 | 4.55 | 5.875 | 2400 | 1210 | 2400 | 306 | 153 | 1674 | 0 | 0 | 0 | 400 | 340 | 1637 | 928.9 | 0.0478 | 0.0754 | 0.001 | 0.0046 | 0.0275 | 0.615 | 0.135 | 0.0904 | 0.611 | 0.0066 | 0.0058 | 0.0249 | 0.0311 | 0.142 | 2404/04R1 | 141.1 | 57.8 | 48.5 | 34.8 | 7.7 | 0 | 0 | 56.1 | 0 | 0 | 0 | 0 | 17.2 | 0 | 0 | 22.9 | 29.6 | 0 | 0 | 0 | 0 | 0 | 0 | 0 | 7.6 | 0 | 0 | 0 | 1589 | 1618 | 1628 | 1637 | 613.2 | 791.1 | 878 | 928.9 | 220.74 | 223.69 | 225.92 | 225.17
2024-04-09 | 15 | Avril | 2024-04-09 08:38 | 2024-04-09 09:39 | 40813 | 1 | 44W50W4 | 60.9 | 4 | 62 | 125 | 125.2 | 115.004 | 42.3 | 3583 | 211 | 1617 | 3.1 | 40.323 | 54.5 | 72.74 | 77.3 | 0 | 0 | 12.4 | 16.375 | 10.3 | 13.125 | 14.85 | 19.25 | 4.75 | 5.75 | 2400 | 604 | 2400 | 153 | 152 | 1660 | 0 | 204 | 0 | 400 | 340 | 1662 | 944.3 | 0.0649 | 0.0897 | 0.0023 | 0.0043 | 0.0269 | 0.542 | 0.133 | 0.155 | 1.06 | 0.118 | 0.008 | 0.023 | 0.0682 | 0.136 | 2404/04R1 | 140.7 | 55.2 | 48.7 | 36.8 | 7.6 | 0 | 0 | 55.7 | 0 | 0 | 0 | 0 | 10 | 0 | 0 | 24.2 | 27.2 | 0 | 0 | 0 | 0 | 0 | 0 | 16 | 0 | 0 | 0 | 0 | 1609 | 1608 | 1626 | 1662 | 640.2 | 757.4 | 810 | 944.3 | 213.03 | 225.93 | 221.08 | 212.79
2024-04-09 | 15 | Avril | 2024-04-09 07:39 | 2024-04-09 08:38 | 40812 | 1 | 44W50W4 | 58.87 | 8 | 61 | 126 | 127.9 | 113.04 | 41.95 | 3516 | 212 | 1728 | 2.517 | 50.066 | 54.25 | 72.75 | 77.59 | 0 | 0 | 11.5 | 15.25 | 11.033 | 14.5 | 15.15 | 19.375 | 4.267 | 5.125 | 2400 | 604 | 2400 | 154 | 154 | 1654 | 0 | 205 | 0 | 400 | 320 | 1635 | 820.8 | 0.0606 | 0.0767 | 0.0015 | 0.0038 | 0.0242 | 0.552 | 0.139 | 0.144 | 1.05 | 0.122 | 0.0075 | 0.018 | 0.0863 | 0.15 | 2404/04R1 | 140 | 55.9 | 49.7 | 34.4 | 7 | 0 | 0 | 57.2 | 0 | 0 | 0 | 0 | 15 | 0 | 0 | 23.2 | 30.2 | 0 | 0 | 0 | 0 | 0 | 0 | 0 | 7.4 | 0 | 0 | 0 | 1587 | 1604 | 1635 |  | 584.8 | 702.1 | 820.8 |  | 218.34 | 222.53 | 217.16
2024-04-09 | 15 | Avril | 2024-04-09 06:36 | 2024-04-09 07:39 | 40811 | 1 | 44W50W4 | 63.17 | 7 | 66 | 66 | 124.2 | 135.535 | 40.6 | 3286 | 207 | 1585 | 0 | 0 | 51.5 | 68.7 | 76.11 | 0 | 0 | 12.017 | 15.125 | 11.9 | 15.75 | 14.533 | 18.375 | 2.15 | 2.25 | 2400 | 606 | 2400 | 153 | 152 | 1666 | 0 | 207 | 0 | 400 | 320 | 1653 | 726.3 | 0.1 | 0.0976 | 0.0068 | 0.006 | 0.0318 | 0.635 | 0.143 | 0.17 | 1.02 | 0.108 | 0.0078 | 0.0178 | 0.0626 | 0.149 | 2404/04R1 | 140.6 | 57.6 | 48.4 | 34.6 | 7.2 | 0 | 0 | 57.2 | 0 | 0 | 0 | 0 | 6.5 | 0 | 0 | 24.7 | 29.2 | 0 | 0 | 0 | 0 | 0 | 0 | 15.8 | 0 | 0 | 0 | 0 | 1596 | 1614 | 1653 |  | 146.6 | 614.1 | 726.3 |  | 111.69 | 207.25 | 198.4
2024-04-09 | 15 | Avril | 2024-04-09 05:40 | 2024-04-09 06:36 | 40810 | 1 | 44W50W4 | 55.97 | 5 | 57 | 124 | 123.4 | 113.152 | 42.25 | 3289 | 200 | 1668 | 2.7 | 45.926 | 52.75 | 70.27 | 74.91 | 0 | 0 | 13.116 | 16 | 10.483 | 13.125 | 14.183 | 18 | 4.467 | 5.625 | 2400 | 605 | 2500 | 152 | 0 | 0 | 0 | 206 | 0 | 400 | 320 | 1631 | 751.5 | 0.0556 | 0.0718 | 0.001 | 0.0039 | 0.0203 | 0.591 | 0.141 | 0.151 | 1.08 | 0.119 | 0.0067 | 0.0136 | 0.044 | 0.147 | 2404/04R1 | 140.6 | 58.4 | 46 | 36.2 | 7.2 | 0 | 0 | 56.9 | 0 | 0 | 0 | 0 | 16.1 | 0 | 0 | 23.4 | 29.8 | 0 | 0 | 0 | 0 | 0 | 0 | 0 | 7.2 | 0 | 0 | 0 | 1565 | 1614 | 1619 | 1631 | 451.4 | 670.7 | 716.2 | 751.5 | 211.25 | 213.73 | 215.84 | 212.85
2024-04-08 | 15 | Avril | 2024-04-09 04:46 | 2024-04-09 05:40 | 40809 | 1 | 44W50W4 | 53.92 | 4 | 62 | 126 | 126.6 | 133.171 | 38.75 | 3161 | 209 | 1346 | 3.233 | 38.969 | 49.125 | 64.98 | 76.06 | 0 | 0 | 11.417 | 15.125 | 10.317 | 13.375 | 14.483 | 18.5 | 2.533 | 2.125 | 2400 | 604 | 2400 | 154 | 151 | 1656 | 0 | 206 | 0 | 400 | 378 | 1661 | 934.3 | 0.0936 | 0.0678 | 0.0037 | 0.0051 | 0.0288 | 0.354 | 0.123 | 0.158 | 1.1 | 0.125 | 0.0074 | 0.01 | 0.0883 | 0.129 | 2404/04R1 | 140.5 | 56 | 47.3 | 37.2 | 7.2 | 0 | 0 | 57.3 | 0 | 0 | 0 | 0 | 6.7 | 0 | 0 | 23.2 | 29.4 | 0 | 0 | 0 | 0 | 0 | 0 | 16.7 | 0 | 0 | 0 | 0 | 1637 | 1659 | 1661 |  | 1174.9 | 929.9 | 934.3 |  | 242.43 | 213.29 | 212.55
2024-04-08 | 15 | Avril | 2024-04-09 03:52 | 2024-04-09 04:46 | 40808 | 1 | 44W50W4 | 53.85 | 8 | 61 | 125 | 122.4 | 128.309 | 40.35 | 3394 | 213 | 1271 | 3.183 | 39.267 | 51.75 | 68.01 | 76.95 | 0 | 0 | 12.283 | 15.625 | 9.883 | 12.75 | 14.783 | 19.375 | 3.4 | 4 | 2400 | 604 | 2400 | 153 | 152 | 1668 | 0 | 204 | 0 | 400 | 370 | 1635 | 906.7 | 0.0697 | 0.08 | 0.001 | 0.0037 | 0.0211 | 0.655 | 0.124 | 0.147 | 1.04 | 0.116 | 0.0073 | 0.0126 | 0.0483 | 0.126 | 2404/04R1 | 140.8 | 58.3 | 46.9 | 35.6 | 7.6 | 0 | 0 | 56.6 | 0 | 0 | 0 | 0 | 16.2 | 0 | 0 | 23.1 | 30.9 | 0 | 0 | 0 | 0 | 0 | 0 | 0 | 6.4 | 0 | 0 | 0 | 1601 | 1620 | 1619 | 1635 | 622.8 | 751.3 | 766.2 | 906.7 | 215.35 | 218.81 | 220.8 | 224.48
2024-04-08 | 15 | Avril | 2024-04-09 02:57 | 2024-04-09 03:52 | 40807 | 1 | 44W50W4 | 55.43 | 7 | 65 | 124 | 121.3 | 106.942 | 40.5 | 3365 | 212 | 1244 | 2.967 | 41.798 | 51 | 67.06 | 75.56 | 0 | 0 | 12.083 | 15 | 10.033 | 13 | 15.1 | 19.25 | 3.283 | 3.75 | 2400 | 606 | 2410 | 151 | 153 | 1656 | 0 | 204 | 0 | 400 | 445 | 1674 | 1223.6 | 0.0546 | 0.0645 | 0.001 | 0.0033 | 0.021 | 0.514 | 0.121 | 0.149 | 1.08 | 0.115 | 0.0068 | 0.0138 | 0.0798 | 0.125 | 2404/04R1 | 139.7 | 57.4 | 46.8 | 35.5 | 7.1 | 0 | 0 | 57.6 | 0 | 0 | 0 | 0 | 7.5 | 0 | 0 | 23.2 | 28.4 | 0 | 0 | 0 | 0 | 0 | 0 | 15.9 | 0 | 0 | 0 | 0 | 1562 | 1678 | 1605 | 1674 | 593.2 | 1569.8 | 945.7 | 1223.6 | 232.99 | 241.42 | 243.89 | 225.3
2024-04-08 | 15 | Avril | 2024-04-09 01:51 | 2024-04-09 02:57 | 40806 | 1 | 44W50W4 | 65.95 | 5 | 58 | 124 | 125.1 | 128.595 | 39.033 | 3127 | 193 | 1194 | 3.783 | 32.775 | 49.375 | 64.44 | 75.9 | 0 | 0 | 12.45 | 16 | 9.983 | 12.625 | 14.967 | 19.125 | 1.633 | 1.5 | 2400 | 605 | 2400 | 152 | 152 | 1661 | 0 | 207 | 0 | 400 | 415 | 1645 | 1056.3 | 0.0892 | 0.0708 | 0.0045 | 0.0036 | 0.0199 | 0.248 | 0.119 | 0.156 | 1.06 | 0.114 | 0.0078 | 0.0163 | 0.0664 | 0.122 | 2404/04R1 | 139.2 | 55.6 | 46.1 | 37.5 | 6.6 | 0 | 0 | 57.3 | 0 | 0 | 0 | 0 | 16.8 | 0 | 0 | 23.3 | 28.8 | 0 | 0 | 0 | 0 | 0 | 0 | 0 | 6.4 | 0 | 0 | 0 | 1606 | 1685 | 1645 |  | 618.4 | 1266.3 | 1056.3 |  | 212.11 | 221.85 | 230.26
2024-04-08 | 15 | Avril | 2024-04-09 00:56 | 2024-04-09 01:51 | 40805 | 1 | 44W50W4 | 54.87 | 4 | 60 | 125 | 125.1 | 129.118 | 40.233 | 3272 | 196 | 1227 | 2.583 | 48.387 | 52.625 | 68.27 | 78.48 | 0 | 0 | 11.417 | 15.25 | 10.117 | 13.375 | 14.233 | 18.625 | 4.467 | 5.375 | 2400 | 604 | 2400 | 153 | 153 | 1654 | 0 | 205 | 0 | 400 | 423 | 1660 | 1070.9 | 0.0582 | 0.0801 | 0.001 | 0.0041 | 0.0258 | 0.201 | 0.129 | 0.15 | 1.09 | 0.15 | 0.0083 | 0.0111 | 0.113 | 0.139 | 2404/04R1 | 140.2 | 56.4 | 48.5 | 35.3 | 6.9 | 0 | 0 | 57.7 | 0 | 0 | 0 | 0 | 7.2 | 0 | 0 | 23.2 | 29 | 0 | 0 | 0 | 0 | 0 | 0 | 16.2 | 0 | 0 | 0 | 0 | 1610 | 1630 | 1648 | 1660 | 716.4 | 786.8 | 1083.3 | 1070.9 | 220.75 | 216.77 | 230.49 | 223.12
2024-04-08 | 15 | Avril | 2024-04-08 23:56 | 2024-04-09 00:56 | 40804 | 1 | 44W50W4 | 60.08 | 8 | 60 | 126 | 121.8 | 129.068 | 42.267 | 3394 | 204 | 1433 | 64.5 | 1.953 | 53.875 | 70.76 | 76.48 | 0 | 0 | 11.7 | 15.375 | 10.283 | 13.125 | 14.684 | 18.875 | 5.6 | 6.375 | 2400 | 603 | 2400 | 152 | 152 | 1657 | 0 | 204 | 0 | 400 | 408 | 1661 | 1038.3 | 0.0661 | 0.0779 | 0.001 | 0.0054 | 0.0237 | 0.365 | 0.128 | 0.144 | 1.05 | 0.121 | 0.0084 | 0.0158 | 0.0424 | 0.138 | 2404/04R1 | 140.6 | 58.7 | 47.5 | 34.4 | 7.1 | 0 | 0 | 57.4 | 0 | 0 | 0 | 0 | 15.5 | 0 | 0 | 23.3 | 29.8 | 0 | 0 | 0 | 0 | 0 | 0 | 0 | 7.5 | 0 | 0 | 0 | 1620 | 1617 | 1622 | 1661 | 714 | 755.2 | 794.5 | 1038.3 | 215.07 | 220.82 | 221.83 | 220.3
2024-04-08 | 15 | Avril | 2024-04-08 17:52 | 2024-04-08 23:56 | 40803 | 1 | 44W50W4 | 54.66333 | 7 | 64 | 124 | 118.6 | 107.645 | 43.3 | 3587 | 218 | 1363 | 0 | 0 | 54.5 | 71.73 | 75.52 | 0 | 0 | 12.2 | 15.75 | 11 | 14.375 | 14.683 | 18.75 | 5.417 | 5.625 | 2400 | 605 | 2400 | 153 | 154 | 1656 | 0 | 203 | 0 | 400 | 408 | 1650 | 1015.7 | 0.048 | 0.0719 | 0.001 | 0.0042 | 0.0245 | 0.547 | 0.142 | 0.126 | 0.826 | 0.12 | 0.0064 | 0.018 | 0.0446 | 0.141 | 2404/04R1 | 142.2 | 59.2 | 46.6 | 36.4 | 6.8 | 0 | 0 | 56.7 | 0 | 0 | 0 | 0 | 7.5 | 0 | 0 | 11.3 | 41.7 | 0 | 0 | 0 | 0 | 0 | 0 | 15.8 | 0 | 0 | 0 | 0 | 1652 | 1629 | 1630 | 1650 | 192.8 | 878.9 | 854.7 | 1015.7 | 101.51 | 225.45 | 222.85 | 224.66
2024-04-08 | 15 | Avril | 2024-04-08 16:42 | 2024-04-08 17:52 | 40802 | 1 | 44W50W4 | 70.67 | 7 | 67 | 120 | 115.5 | 103.207 | 40.95 | 2893 | 172 | 1151 | 3.3 | 36.364 | 52.375 | 66.47 | 76.74 | 0 | 0 | 12.1 | 15.625 | 11.7 | 14.625 | 12.817 | 17 | 4.333 | 5 | 2400 | 604 | 2420 | 152 | 152 | 1651 | 0 | 204 | 0 | 400 | 313 | 1649 | 662.2 | 0.053 | 0.0719 | 0.001 | 0.0042 | 0.0249 | 0.553 | 0.147 | 0.163 | 1.01 | 0.111 | 0.0077 | 0.0215 | 0.0561 | 0.158 | 2404/04R1 | 137.7 | 56 | 46.3 | 35.4 | 7.1 | 0 | 0 | 57.1 | 0 | 0 | 0 | 0 | 6.8 | 0 | 0 | 20.4 | 30.1 | 0 | 0 | 0 | 0 | 0 | 0 | 16.2 | 0 | 0 | 0 | 0 | 1599 | 1510 | 1640 | 1649 | 505.2 | 246.9 | 666.7 | 662.2 | 201.05 | 196.76 | 199.17 | 193.78
2024-04-08 | 15 | Avril | 2024-04-08 15:49 | 2024-04-08 16:42 | 40801 | 1 | 44W50W4 | 53.02 | 4 | 61 | 126 | 119.6 | 128.566 | 37.217 | 2930 | 203 | 1019 | 3.183 | 39.581 | 49 | 62.79 | 79 | 0 | 0 | 12.083 | 15.875 | 11.067 | 14.75 | 12.5 | 16.625 | 1.567 | 1.75 | 2400 | 602 | 2400 | 154 | 154 | 1657 | 0 | 206 | 0 | 400 | 373 | 1670 | 860.8 | 0.0751 | 0.074 | 0.001 | 0.0039 | 0.0174 | 0.697 | 0.129 | 0.138 | 1.02 | 0.101 | 0.0076 | 0.0152 | 0.0486 | 0.136 | 2404/04R1 | 125.2 | 56.5 | 45.9 | 22.8 | 5 | 0 | 0 | 53.6 | 0 | 0 | 0 | 0 | 14.5 | 0 | 0 | 18 | 27 | 0 | 0 | 0 | 0 | 0 | 0 | 0 | 7.1 | 0 | 0 | 0 | 1627 | 1640 | 1670 |  | 599.4 | 4.3 | 860.8 |  | 198.41 | -171.43 | 201.65
2024-04-08 | 15 | Avril | 2024-04-08 14:53 | 2024-04-08 15:49 | 40800 | 1 | 44W50W4 | 55.52 | 5 | 59 | 126 | 122.3 | 128.387 | 38.267 | 2867 | 190 | 1151 | 3.567 | 35.327 | 50.125 | 64.22 | 78.59 | 0 | 0 | 12.15 | 15.75 | 11.75 | 16 | 12.5 | 16.25 | 1.867 | 2.125 | 2400 | 605 | 2440 | 153 | 152 | 1660 | 0 | 206 | 0 | 400 | 358 | 1659 | 821.8 | 0.0763 | 0.076 | 0.001 | 0.0045 | 0.0228 | 0.413 | 0.145 | 0.139 | 1.03 | 0.112 | 0.0077 | 0.0174 | 0.0318 | 0.156 | 2404/04R1 | 125.2 | 57.9 | 46.3 | 21 | 5 | 0 | 0 | 50.1 | 0 | 0 | 0 | 0 | 6.8 | 0 | 0 | 21 | 26 | 0 | 0 | 0 | 0 | 0 | 0 | 16.3 | 0 | 0 | 0 | 0 | 1646 | 1638 | 1659 |  | 748 | 680.3 | 821.8 |  | 204.36 | 201.74 | 204.22
2024-04-08 | 15 | Avril | 2024-04-08 13:51 | 2024-04-08 14:53 | 40799 | 1 | 44W50W4 | 62.33 | 8 | 59 | 126 | 119.6 | 107.105 | 40.25 | 3136 | 204 | 1235 | 3.017 | 41.768 | 52.625 | 67.92 | 78.45 | 0 | 0 | 12.083 | 15.75 | 10.833 | 14.625 | 14.867 | 19.125 | 2.467 | 3 | 2400 | 602 | 2310 | 151 | 154 | 1658 | 0 | 200 | 0 | 400 | 425 | 1642 | 1041.4 | 0.0478 | 0.0811 | 0.001 | 0.0043 | 0.0176 | 0.516 | 0.118 | 0.148 | 1.04 | 0.123 | 0.0073 | 0.0122 | 0.0389 | 0.125 | 2404/04R1 | 140.1 | 56 | 46.1 | 38 | 7 | 0 | 0 | 56.9 | 0 | 0 | 0 | 0 | 15.9 | 0 | 0 | 23 | 29.9 | 0 | 0 | 0 | 0 | 0 | 0 | 0 | 7.4 | 0 | 0 | 0 | 1608 | 1588 | 1642 |  | 775.3 | 675 | 1041.4 |  | 227.65 | 228.34 | 230.85
2024-04-08 | 15 | Avril | 2024-04-08 12:52 | 2024-04-08 13:51 | 40798 | 1 | 44W50W4 | 58.25 | 7 | 64 | 127 | 120.7 | 128.795 | 40.167 | 3268 | 219 | 1208 | 3.233 | 39.278 | 51.875 | 67.52 | 77.49 | 0 | 0 | 11.7 | 15 | 11.383 | 14.75 | 14.666 | 19.125 | 2.417 | 3 | 2400 | 604 | 2400 | 154 | 153 | 1660 | 0 | 204 | 0 | 400 | 328 | 1645 | 719.9 | 0.067 | 0.0808 | 0.001 | 0.004 | 0.0212 | 0.521 | 0.131 | 0.147 | 1.05 | 0.131 | 0.0067 | 0.0181 | 0.0667 | 0.136 | 2404/04R1 | 140 | 57.6 | 47.3 | 35.1 | 6.8 | 0 | 0 | 56.8 | 0 | 0 | 0 | 0 | 7.7 | 0 | 0 | 22.5 | 29.9 | 0 | 0 | 0 | 0 | 0 | 0 | 16.3 | 0 | 0 | 0 | 0 | 1600 | 1636 | 1645 |  | 535.7 | 857.6 | 719.9 |  | 204.82 | 219.84 | 202.09
2024-04-08 | 15 | Avril | 2024-04-08 11:56 | 2024-04-08 12:52 | 40797 | 1 | 44W50W4 | 56.73 | 4 | 61 | 127 | 118 | 107.751 | 43.033 | 3355 | 208 | 1279 | 3.3 | 38.485 | 56.625 | 72.78 | 78.95 | 12.267 | 16.125 | 11.1 | 14.75 | 19.667 | 25.625 | 0 | 0 | 0 | 0 | 2400 | 605 | 2400 | 154 | 154 | 1660 | 0 | 208 | 0 | 400 | 418 | 1690 | 1026.1 | 0.0859 | 0.0835 | 0.0015 | 0.005 | 0.026 | 0.658 | 0.129 | 0.131 | 1.05 | 0.135 | 0.0065 | 0.0136 | 0.089 | 0.137 | 2404/04R1 | 139.9 | 58.2 | 46 | 35.7 | 7 | 0 | 0 | 57 | 0 | 0 | 0 | 0 | 16.1 | 0 | 0 | 22.1 | 30 | 0 | 0 | 0 | 0 | 0 | 0 | 0 | 7.7 | 0 | 0 | 0 | 1591 | 1612 | 1660 | 1690 | 490.2 | 561.2 | 37.5 | 1026.1 | 203.18 | 201.71 | -23.07 | 203.69
2024-04-08 | 15 | Avril | 2024-04-08 11:00 | 2024-04-08 11:56 | 40796 | 1 | 44W50W4 | 55.9 | 5 | 57 | 126 | 122.8 | 107.653 | 37.7 | 2965 | 207 | 1085 | 3.267 | 38.571 | 49.75 | 63.93 | 79.18 | 0 | 0 | 12.067 | 15.875 | 10.917 | 14.5 | 13.666 | 17.875 | 1.05 | 1.375 | 2400 | 604 | 2410 | 153 | 154 | 1667 | 0 | 202 | 0 | 400 | 328 | 1684 | 738.4 | 0.0759 | 0.0923 | 0.001 | 0.0035 | 0.0236 | 0.536 | 0.149 | 0.173 | 1.08 | 0.132 | 0.0068 | 0.0242 | 0.112 | 0.159 | 2404/04R1 | 124.6 | 57.9 | 48.2 | 18.5 | 6 | 0 | 0 | 48.1 | 0 | 0 | 0 | 0 | 7 | 0 | 0 | 21.6 | 25.5 | 0 | 0 | 0 | 0 | 0 | 0 | 16.4 | 0 | 0 | 0 | 0 | 1644 | 1663 | 1684 |  | 606.6 | 721.9 | 738.4 |  | 190.05 | 192.53 | 182.79
2024-04-08 | 15 | Avril | 2024-04-08 10:04 | 2024-04-08 11:00 | 40795 | 1 | 44W50W4 | 55.9 | 8 | 59 | 126 | 120.7 | 128.065 | 41.417 | 3160 | 206 | 1257 | 3.05 | 41.311 | 54.5 | 69.97 | 78.95 | 0 | 0 | 12.017 | 16.375 | 10.967 | 14.375 | 14.717 | 19.125 | 3.717 | 4.625 | 2400 | 604 | 2400 | 155 | 153 | 1662 | 0 | 205 | 0 | 400 | 305 | 1636 | 646 | 0.0861 | 0.186 | 0.0163 | 0.0047 | 0.0195 | 0.535 | 0.145 | 0.146 | 1.03 | 0.133 | 0.0064 | 0.0174 | 0.145 | 0.149 | 2404/04R1 | 128 | 57.2 | 45.8 | 25 | 5.4 | 0 | 0 | 51.7 | 0 | 0 | 0 | 0 | 14.6 | 0 | 0 | 22.2 | 26.5 | 0 | 0 | 0 | 0 | 0 | 0 | 0 | 7.6 | 0 | 0 | 0 | 1605 | 1610 | 1636 |  | 466.8 | 516.5 | 646 |  | 191.98 | 196.7 | 199.02
2024-04-08 | 15 | Avril | 2024-04-08 08:52 | 2024-04-08 10:04 | 40794 | 1 | 44W50W4 | 72.05 | 7 | 64 | 127 | 122.4 | 106.816 | 46.067 | 3317 | 213 | 1786 | 3.367 | 37.723 | 60 | 78.14 | 78.15 | 0 | 0 | 11.833 | 16 | 11.25 | 14.625 | 14.733 | 19 | 8.25 | 10.375 | 2400 | 605 | 2400 | 152 | 152 | 1676 | 0 | 206 | 0 | 400 | 350 | 1663 | 791.2 | 0.0609 | 0.0738 | 0.001 | 0.0037 | 0.0234 | 0.551 | 0.13 | 0.142 | 1.05 | 0.136 | 0.0071 | 0.0156 | 0.09 | 0.152 | 2404/04R1 | 140.3 | 56.9 | 50 | 33.4 | 6.9 | 0 | 0 | 57.1 | 0 | 0 | 0 | 0 | 7 | 0 | 0 | 23.1 | 30 | 0 | 0 | 0 | 0 | 0 | 0 | 16.2 | 0 | 0 | 0 | 0 | 1558 | 1621 | 1622 | 1663 | 441.3 | 660.7 | 635.5 | 791.2 | 213.4 | 208.82 | 205.42 | 199.26
2024-04-08 | 15 | Avril | 2024-04-08 07:54 | 2024-04-08 08:52 | 40793 | 1 | 44W50W4 | 57.88 | 4 | 63 | 125 | 123.2 | 128.198 | 38.533 | 3066 | 208 | 1134 | 3.117 | 40.107 | 51 | 65.69 | 79.41 | 0 | 0 | 11.75 | 15.75 | 11.283 | 14.75 | 12.784 | 17.25 | 2.717 | 3.25 | 2500 | 603 | 2400 | 151 | 152 | 1662 | 0 | 202 | 0 | 400 | 418 | 1680 | 1023.9 | 0.0231 | 0.0634 | 0.0012 | 0.0046 | 0.0262 | 1.22 | 0.145 | 0.135 | 1.08 | 0.137 | 0.0069 | 0.0107 | 0.0973 | 0.154 | 2404/04R1 | 126.1 | 56.5 | 45.8 | 23.8 | 4.9 | 0 | 0 | 50.3 | 0 | 0 | 0 | 0 | 15.4 | 0 | 0 | 21.7 | 26.4 | 0 | 0 | 0 | 0 | 0 | 0 | 0 | 7.4 | 0 | 0 | 0 | 1644 | 1633 | 1616 | 1680 | 960.4 | 789.2 | 684.2 | 1023.9 | 223.81 | 215.36 | 214.11 | 208.96
2024-04-08 | 15 | Avril | 2024-04-08 06:55 | 2024-04-08 07:54 | 40792 | 1 | 44W50W4 | 58.52 | 5 | 59 | 125 | 121 | 128.102 | 44.517 | 3651 | 218 | 1467 | 3.467 | 36.058 | 58.25 | 76.1 | 78.51 | 0 | 0 | 11.933 | 15.75 | 11.217 | 14.75 | 14.683 | 19.125 | 6.683 | 8.625 | 2400 | 604 | 2400 | 152 | 154 | 1664 | 0 | 202 | 0 | 400 | 380 | 1657 | 906.5 | 0.0684 | 0.0696 | 0.0016 | 0.0048 | 0.027 | 0.392 | 0.134 | 0.149 | 1.06 | 0.136 | 0.0079 | 0.0158 | 0.108 | 0.143 | 2404/04R1 | 140.8 | 58.9 | 49.5 | 32.4 | 7.4 | 0 | 0 | 56.9 | 0 | 0 | 0 | 0 | 8.3 | 0 | 0 | 23.1 | 28.8 | 0 | 0 | 0 | 0 | 0 | 0 | 16.3 | 0 | 0 | 0 | 0 | 1535 | 1582 | 1622 | 1657 | 388.3 | 490.9 | 679.9 | 906.5 | 216.5 | 208.18 | 210.39 | 212.51
2024-04-08 | 15 | Avril | 2024-04-08 05:56 | 2024-04-08 06:55 | 40791 | 1 | 44W50W4 | 59.15 | 8 | 60 | 123 | 115.9 | 106.879 | 42.817 | 3505 | 218 | 1436 | 2.967 | 41.461 | 56.125 | 73.41 | 78.65 | 0 | 0 | 11.817 | 15.75 | 11.117 | 14.75 | 14.317 | 18.75 | 5.567 | 6.875 | 2400 | 604 | 2400 | 153 | 152 | 1663 | 0 | 207 | 0 | 400 | 388 | 1639 | 934.6 | 0.068 | 0.0981 | 0.0024 | 0.0035 | 0.0192 | 0.628 | 0.149 | 0.165 | 1.12 | 0.145 | 0.0087 | 0.0101 | 0.0505 | 0.158 | 2404/04R1 | 140.5 | 57.2 | 48.3 | 35 | 7.1 | 0 | 0 | 57.1 | 0 | 0 | 0 | 0 | 16.5 | 0 | 0 | 23.2 | 29.9 | 0 | 0 | 0 | 0 | 0 | 0 | 0 | 6.7 | 0 | 0 | 0 | 1577 | 1619 | 1633 | 1639 | 501.8 | 803 | 742.6 | 934.6 | 212.51 | 224.25 | 210.89 | 224.53
2024-04-07 | 14 | Avril | 2024-04-08 04:55 | 2024-04-08 05:56 | 40790 | 1 | 44W50W4 | 61.08 | 4 | 64 | 129 | 126.9 | 123.472 | 44.983 | 3977 | 227 | 1801 | 2.383 | 54.126 | 57.625 | 77.87 | 76.86 | 0 | 0 | 11.4 | 15.5 | 10.35 | 14.125 | 15.75 | 19.25 | 7.483 | 8.75 | 2400 | 604 | 2400 | 152 | 153 | 1662 | 0 | 204 | 0 | 400 | 345 | 1644 | 912.5 | 0.0471 | 0.0777 | 0.001 | 0.0037 | 0.0216 | 0.369 | 0.122 | 0.126 | 1.04 | 0.134 | 0.0109 | 0.011 | 0.0593 | 0.127 | 2404/04R1 | 140.5 | 55.6 | 48.6 | 36.3 | 6.3 | 0 | 0 | 57.1 | 0 | 0 | 0 | 0 | 7.9 | 0 | 0 | 23.2 | 30.6 | 0 | 0 | 0 | 0 | 0 | 0 | 15.4 | 0 | 0 | 0 | 0 | 1558 | 1613 | 1575 | 1644 | 519.6 | 703 | 985.7 | 912.5 | 225.42 | 217.73 | 263.28 | 220.05
2024-04-07 | 14 | Avril | 2024-04-08 03:52 | 2024-04-08 04:55 | 40789 | 1 | 44W50W4 | 62.82 | 7 | 65 | 128 | 123.2 | 124.246 | 40.3 | 3457 | 211 | 1455 | 2.267 | 56.471 | 52.375 | 69.57 | 77.98 | 0 | 0 | 10.867 | 14.25 | 10.833 | 14.5 | 14.8 | 19.25 | 3.8 | 4.375 | 2400 | 606 | 2400 | 152 | 153 | 1662 | 0 | 204 | 0 | 400 | 445 | 1636 | 1173.6 | 0.079 | 0.108 | 0.0092 | 0.0045 | 0.0209 | 0.401 | 0.131 | 0.143 | 1.08 | 0.153 | 0.0067 | 0.0101 | 0.18 | 0.136 | 2404/04R1 | 139.8 | 56.7 | 45.8 | 37.3 | 6.9 | 0 | 0 | 56.6 | 0 | 0 | 0 | 0 | 15.3 | 0 | 0 | 23.1 | 30.5 | 0 | 0 | 0 | 0 | 0 | 0 | 0 | 7.4 | 0 | 0 | 0 | 1611 | 1680 | 1668 | 1636 | 806.1 | 1198.6 | 1223.2 | 1173.6 | 228.88 | 220.53 | 228.54 | 242.89
2024-04-07 | 14 | Avril | 2024-04-08 02:53 | 2024-04-08 03:52 | 40788 | 1 | 44W50W4 | 59.43 | 5 | 58 | 126 | 123.6 | 121.084 | 41.45 | 3527 | 211 | 1435 | 3.2 | 39.375 | 53.375 | 70.7 | 77.26 | 0 | 0 | 11.217 | 14.875 | 10.867 | 14.375 | 14.684 | 18.875 | 4.683 | 5.125 | 2400 | 605 | 2400 | 151 | 152 | 1660 | 0 | 206 | 0 | 400 | 423 | 1652 | 1078.7 | 0.0435 | 0.0555 | 0.001 | 0.0035 | 0.0229 | 0.524 | 0.121 | 0.164 | 1.08 | 0.133 | 0.0085 | 0.0172 | 0.114 | 0.137 | 2404/04R1 | 133.8 | 59.1 | 47.7 | 27 | 5.9 | 0 | 0 | 52.9 | 0 | 0 | 0 | 0 | 7.2 | 0 | 0 | 22 | 29.7 | 0 | 0 | 0 | 0 | 0 | 0 | 16.1 | 0 | 0 | 0 | 0 | 1584 | 1660 | 1607 | 1652 | 568.7 | 969 | 822.7 | 1078.7 | 217.91 | 215.77 | 232.56 | 228
2024-04-07 | 14 | Avril | 2024-04-08 01:35 | 2024-04-08 02:53 | 40787 | 1 | 44W50W4 | 77.55 | 8 | 58 | 125 | 117.5 | 119.723 | 43.067 | 3686 | 222 | 1340 | 3.183 | 39.267 | 54 | 71.45 | 75.23 | 0 | 0 | 12.133 | 15.125 | 12.217 | 15.75 | 15.017 | 19.125 | 3.7 | 4 | 2400 | 604 | 2400 | 153 | 154 | 1658 | 0 | 206 | 0 | 400 | 385 | 1657 | 951.6 | 0.0397 | 0.0628 | 0.001 | 0.0049 | 0.0216 | 0.496 | 0.131 | 0.154 | 1.06 | 0.13 | 0.0085 | 0.0147 | 0.0413 | 0.139 | 2404/04R1 | 140.3 | 57.4 | 46.5 | 36.4 | 7.4 | 0 | 0 | 57.2 | 0 | 0 | 0 | 0 | 16.8 | 0 | 0 | 22.2 | 29.7 | 0 | 0 | 0 | 0 | 0 | 0 | 0 | 7 | 0 | 0 | 0 | 1667 | 1670 | 1657 |  | 1015.7 | 1172.3 | 951.6 |  | 215.43 | 224.33 | 216.07
2024-04-07 | 14 | Avril | 2024-04-08 00:06 | 2024-04-08 01:35 | 40786 | 1 | 44W50W4 | 89.37 | 4 | 62 | 126 | 122.2 | 118.001 | 43.867 | 3726 | 208 | 1558 | 3.3 | 38.182 | 55.625 | 74.04 | 76.08 | 0 | 0 | 11.183 | 14.875 | 10.717 | 13.875 | 15.116 | 19.25 | 6.85 | 7.5 | 2400 | 604 | 2400 | 152 | 154 | 1658 | 0 | 207 | 0 | 400 | 370 | 1646 | 901.7 | 0.0612 | 0.0672 | 0.001 | 0.004 | 0.0269 | 0.491 | 0.127 | 0.142 | 1.01 | 0.128 | 0.0069 | 0.019 | 0.0851 | 0.131 | 2404/04R1 | 140.9 | 56.3 | 46.8 | 37.8 | 7 | 0 | 0 | 57.2 | 0 | 0 | 0 | 0 | 6.8 | 0 | 0 | 23.1 | 30.3 | 0 | 0 | 0 | 0 | 0 | 0 | 16.5 | 0 | 0 | 0 | 0 | 1540 | 1603 | 1635 | 1646 | 449.1 | 659.4 | 775.6 | 901.7 | 224.49 | 218.46 | 213 | 218.09
2024-04-07 | 14 | Avril | 2024-04-07 18:17 | 2024-04-08 00:06 | 40785 | 1 | 44W50W4 | 64.55333 | 7 | 63 | 124 | 119.5 | 113.975 | 50.75 | 4475 | 248 | 1872 | 3.267 | 37.959 | 60 | 82.11 | 70.94 | 0 | 0 | 12.9 | 15.875 | 11.25 | 14.125 | 15.717 | 19 | 10.883 | 11 | 2400 | 604 | 2400 | 154 | 155 | 1659 | 0 | 204 | 0 | 400 | 423 | 1659 | 1077.3 | 0.0407 | 0.0616 | 0.001 | 0.0065 | 0.0337 | 0.45 | 0.186 | 0.128 | 1.02 | 0.141 | 0.0092 | 0.0211 | 0.0944 | 0.189 | 2404/04R1 | 148.5 | 63.9 | 50.3 | 34.3 | 6.8 | 0 | 0 | 52.5 | 0 | 0 | 0 | 0 | 15.6 | 0 | 0 | 30.8 | 30.3 | 0 | 0 | 0 | 0 | 0 | 0 | 0 | 7.7 | 0 | 0 | 0 | 1653 | 1677 | 1677 | 1659 | 195.6 | 1119.4 | 1154.2 | 1077.3 | 102.03 | 217.14 | 219.39 | 224.1
2024-04-07 | 14 | Avril | 2024-04-07 17:08 | 2024-04-07 18:17 | 40784 | 1 | S235JR | 68.87 | 7 | 63 | 124 | 119.9 | 103.803 | 39.533 | 3313 | 188 | 1474 | 3.533 | 35.094 | 49.125 | 65.87 | 74.56 | 0 | 0 | 12.333 | 15.75 | 10.45 | 13 | 10.2 | 12.5 | 6.55 | 7.75 | 2400 | 605 | 2400 | 152 | 153 | 941 | 0 | 0 | 0 | 400 | 250 | 1636 | 508.6 | 0.0782 | 0.0769 | 0.0084 | 0.0057 | 0.0443 | 0.493 | 0.188 | 0.11 | 0.586 | 0.0118 | 0.0074 | 0.036 | 0.072 | 0.192 | 2404/04R2 | 130.3 | 60.3 | 49.6 | 20.4 | 0 | 0 | 0 | 20.7 | 0 | 0 | 0 | 0 | 15.5 | 0 | 0 | 40.2 | 37.5 | 0 | 0 | 0 | 0 | 0 | 0 | 16.4 | 0 | 0 | 0 | 0 | 1563 | 1615 | 1621 | 1636 | 367.2 | 716.2 | 507.1 | 508.6 | 197.15 | 218.01 | 189.37 | 181.45
2024-04-07 | 14 | Avril | 2024-04-07 15:44 | 2024-04-07 17:08 | 40783 | 1 | S235JR | 84.33 | 5 | 56 | 126 | 118.1 | 127.019 | 44.917 | 3551 | 209 | 1607 | 3.733 | 33.75 | 55.125 | 73.22 | 73.64 | 0 | 0 | 12.45 | 15.25 | 11.783 | 14.375 | 14.567 | 18 | 6.117 | 7.375 | 2400 | 604 | 2400 | 184 | 154 | 940 | 0 | 0 | 0 | 400 | 380 | 1653 | 894.2 | 0.0754 | 0.0586 | 0.001 | 0.0053 | 0.0335 | 0.525 | 0.149 | 0.107 | 0.605 | 0.0195 | 0.007 | 0.0208 | 0.0733 | 0.156 | 2404/04R1 | 130.8 | 59.5 | 48.3 | 23 | 5.4 | 0 | 0 | 47.3 | 0 | 0 | 0 | 0 | 15.8 | 0 | 0 | 28 | 26.8 | 0 | 0 | 0 | 0 | 0 | 0 | 0 | 7.5 | 0 | 0 | 0 | 1570 | 1604 | 1608 | 1653 | 531 | 567.5 | 573.8 | 894.2 | 220.48 | 206.88 | 205.52 | 213.68
2024-04-07 | 14 | Avril | 2024-04-07 14:48 | 2024-04-07 15:44 | 40782 | 1 | 44W50W4 | 56.52 | 4 | 62 | 126 | 121.6 | 116.479 | 37.967 | 3068 | 202 | 1233 | 3.333 | 37.8 | 50.5 | 65.58 | 79.81 | 0 | 0 | 11.75 | 15.625 | 10.933 | 14.75 | 13.584 | 18.125 | 1.7 | 2 | 2400 | 606 | 2400 | 182 | 154 | 1655 | 0 | 204 | 0 | 400 | 313 | 1637 | 672.2 | 0.0915 | 0.0699 | 0.0042 | 0.0083 | 0.0395 | 0.473 | 0.179 | 0.157 | 0.916 | 0.129 | 0.01 | 0.0318 | 0.107 | 0.178 | 2404/04R1 | 130.2 | 58.7 | 47.1 | 24.4 | 5.1 | 0 | 0 | 47.1 | 0 | 0 | 0 | 0 | 6.8 | 0 | 0 | 28 | 27 | 0 | 0 | 0 | 0 | 0 | 0 | 16.2 | 0 | 0 | 0 | 0 | 1642 | 1640 | 1637 |  | 698.2 | 690.1 | 672.2 |  | 201.47 | 201.7 | 201.4
2024-04-07 | 14 | Avril | 2024-04-07 13:44 | 2024-04-07 14:48 | 40781 | 1 | 44W50W4 | 64.12 | 8 | 58 | 127 | 122 | 114.985 | 46.183 | 3404 | 207 | 1674 | 3.55 | 35.775 | 60.125 | 78.05 | 78.11 | 0 | 0 | 12.067 | 15.875 | 10.917 | 14.75 | 14.967 | 19.125 | 8.233 | 10.375 | 2400 | 604 | 2400 | 182 | 154 | 1661 | 0 | 204 | 0 | 400 | 380 | 1655 | 891 | 0.0589 | 0.0662 | 0.001 | 0.0049 | 0.0287 | 0.442 | 0.139 | 0.149 | 1.02 | 0.137 | 0.0078 | 0.0143 | 0.0634 | 0.152 | 2404/04R1 | 137.3 | 56.7 | 46 | 34.6 | 7.1 | 0 | 0 | 51.6 | 0 | 0 | 0 | 0 | 16.2 | 0 | 0 | 25.1 | 30 | 0 | 0 | 0 | 0 | 0 | 0 | 0 | 7.3 | 0 | 0 | 0 | 1570 | 1612 | 1605 | 1655 | 492.6 | 632.6 | 603.5 | 891 | 214.96 | 210.52 | 210.86 | 212.33
2024-04-07 | 14 | Avril | 2024-04-07 12:43 | 2024-04-07 13:44 | 40780 | 1 | 44W50W4 | 60.52 | 7 | 63 | 124 | 121.8 | 114.652 | 39.933 | 3125 | 209 | 1413 | 3.567 | 34.766 | 52.5 | 68.52 | 78.88 | 0 | 0 | 12.183 | 15.5 | 11.133 | 14.875 | 14.4 | 19.25 | 2.217 | 2.875 | 2400 | 600 | 2400 | 184 | 153 | 1662 | 0 | 204 | 0 | 400 | 320 | 1639 | 687.6 | 0.0675 | 0.0716 | 0.001 | 0.0041 | 0.032 | 0.183 | 0.143 | 0.146 | 1.05 | 0.146 | 0.0079 | 0.0319 | 0.068 | 0.15 | 2404/04R1 | 125.1 | 56.5 | 50.6 | 18 | 7.6 | 0 | 0 | 44.4 | 0 | 0 | 0 | 0 | 6.8 | 0 | 0 | 23 | 27 | 0 | 0 | 0 | 0 | 0 | 0 | 16.3 | 0 | 0 | 0 | 0 | 1613 | 1663 | 1639 |  | 554.1 | 861.2 | 687.6 |  | 200.24 | 205.48 | 201.98
2024-04-07 | 14 | Avril | 2024-04-07 11:37 | 2024-04-07 12:43 | 40779 | 1 | 44W50W4 | 66.12 | 5 | 58 | 127 | 125.5 | 131.668 | 48.633 | 3782 | 219 | 1770 | 3.417 | 37.171 | 62.625 | 82.12 | 77.26 | 0 | 0 | 12.817 | 16 | 11.2 | 15.25 | 13.767 | 18 | 10.85 | 13.375 | 2400 | 604 | 2400 | 181 | 154 | 1666 | 0 | 204 | 0 | 400 | 403 | 1637 | 974.9 | 0.0487 | 0.0615 | 0.001 | 0.006 | 0.0313 | 0.458 | 0.139 | 0.129 | 1.04 | 0.133 | 0.0094 | 0.0139 | 0.0312 | 0.15 | 2404/04R1 | 137.8 | 55.6 | 47 | 35.2 | 7.2 | 0 | 0 | 52.2 | 0 | 0 | 0 | 0 | 15.9 | 0 | 0 | 25.2 | 30.2 | 0 | 0 | 0 | 0 | 0 | 0 | 0 | 7.1 | 0 | 0 | 0 | 1566 | 1599 | 1623 | 1637 | 583.1 | 711.9 | 906.6 | 974.9 | 229.55 | 226.27 | 230.99 | 228.72
2024-04-07 | 14 | Avril | 2024-04-07 10:31 | 2024-04-07 11:37 | 40778 | 1 | 44W50W4 | 65.75 | 4 | 61 | 125 | 119.6 | 115.863 | 46.017 | 3461 | 219 | 1728 | 3.633 | 34.404 | 58.5 | 76.86 | 76.28 | 0 | 0 | 12.35 | 15.875 | 11.65 | 14.5 | 14.35 | 18.5 | 7.667 | 9.375 | 2400 | 605 | 2400 | 183 | 154 | 1666 | 0 | 205 | 0 | 400 | 320 | 1638 | 696.5 | 0.0517 | 0.07 | 0.0023 | 0.0052 | 0.0315 | 0.583 | 0.131 | 0.163 | 1.1 | 0.147 | 0.0091 | 0.0259 | 0.0882 | 0.141 | 2404/04R1 | 137.9 | 57.9 | 44.1 | 35.9 | 7 | 0 | 0 | 52 | 0 | 0 | 0 | 0 | 7.5 | 0 | 0 | 25 | 30 | 0 | 0 | 0 | 0 | 0 | 0 | 16.4 | 0 | 0 | 0 | 0 | 1619 | 1602 | 1618 | 1638 | 707.4 | 501.9 | 568.5 | 696.5 | 214.93 | 198.94 | 199.4 | 203.47
2024-04-07 | 14 | Avril | 2024-04-07 09:33 | 2024-04-07 10:31 | 40777 | 1 | 44W50W4 | 57.97 | 8 | 58 | 123 | 119.1 | 116.011 | 42.45 | 3304 | 212 | 1535 | 3.233 | 38.041 | 55.875 | 72.94 | 78.98 | 0 | 0 | 11.8 | 15.75 | 11.333 | 14.875 | 14.55 | 19.375 | 4.767 | 5.875 | 2400 | 604 | 2400 | 182 | 153 | 1656 | 0 | 204 | 0 | 400 | 373 | 1659 | 871.2 | 0.0543 | 0.0881 | 0.0032 | 0.0048 | 0.0274 | 0.493 | 0.136 | 0.159 | 1.08 | 0.137 | 0.0079 | 0.0203 | 0.0795 | 0.144 | 2404/04R1 | 137.5 | 56.3 | 45.7 | 35.5 | 7.1 | 0 | 0 | 52.1 | 0 | 0 | 0 | 0 | 15.7 | 0 | 0 | 25.1 | 30.1 | 0 | 0 | 0 | 0 | 0 | 0 | 0 | 7.4 | 0 | 0 | 0 | 1582 | 1628 | 1615 | 1659 | 535.8 | 639.3 | 638.9 | 871.2 | 214.62 | 202.6 | 209.62 | 208.5
2024-04-07 | 14 | Avril | 2024-04-07 08:34 | 2024-04-07 09:33 | 40776 | 1 | 44W50W4 | 59.6 | 7 | 64 | 124 | 122.2 | 115.978 | 41.417 | 3265 | 207 | 1305 | 3.417 | 36.293 | 54 | 69.99 | 78.23 | 0 | 0 | 12.017 | 16.125 | 11.2 | 14.875 | 14 | 18 | 4.2 | 5 | 2400 | 604 | 2400 | 183 | 153 | 1668 | 0 | 202 | 0 | 400 | 403 | 1688 | 986.3 | 0.0763 | 0.078 | 0.001 | 0.005 | 0.0325 | 0.49 | 0.141 | 0.143 | 1.08 | 0.141 | 0.0084 | 0.0222 | 0.138 | 0.145 | 2404/04R1 | 137.5 | 56.3 | 48.1 | 33.1 | 6.7 | 0 | 0 | 51.3 | 0 | 0 | 0 | 0 | 8.6 | 0 | 0 | 24.8 | 29.8 | 0 | 0 | 0 | 0 | 0 | 0 | 16.3 | 0 | 0 | 0 | 0 | 1575 | 1613 | 1640 | 1688 | 405.8 | 529.5 | 607.7 | 986.3 | 197.98 | 196.9 | 192.36 | 201.87
2024-04-07 | 14 | Avril | 2024-04-07 07:34 | 2024-04-07 08:34 | 40775 | 1 | 44W50W4 | 59.13 | 5 | 57 | 124 | 123.3 | 111.818 | 42.75 | 3246 | 207 | 1569 | 3.417 | 36.293 | 55.125 | 72.14 | 77.37 | 0 | 0 | 12.517 | 16.125 | 10.95 | 14.25 | 14.016 | 18.125 | 5.267 | 6.625 | 2400 | 605 | 2410 | 184 | 153 | 1664 | 0 | 211 | 0 | 400 | 305 | 1653 | 651.9 | 0.0802 | 0.0642 | 0.0022 | 0.0048 | 0.0226 | 0.557 | 0.138 | 0.154 | 1.05 | 0.14 | 0.009 | 0.0157 | 0.0909 | 0.135 | 2404/04R1 | 137.9 | 56.1 | 46.6 | 35.2 | 7 | 0 | 0 | 52 | 0 | 0 | 0 | 0 | 16.5 | 0 | 0 | 24.9 | 29.9 | 0 | 0 | 0 | 0 | 0 | 0 | 0 | 7.6 | 0 | 0 | 0 | 1575 | 1622 | 1627 | 1653 | 451.4 | 639 | 611.1 | 651.9 | 205.82 | 205.82 | 199.83 | 190.46
2024-04-07 | 14 | Avril | 2024-04-07 06:40 | 2024-04-07 07:34 | 40774 | 1 | 44W50W4 | 53.93 | 4 | 63 | 123 | 120.6 | 114.7 | 37.783 | 2960 | 196 | 1177 | 3.467 | 35.481 | 50.125 | 64.63 | 79.6 | 0 | 0 | 11.983 | 15.75 | 10.633 | 14.5 | 14.216 | 18.5 | 0.95 | 1.375 | 2400 | 605 | 2400 | 182 | 154 | 1662 | 0 | 205 | 0 | 400 | 365 | 1664 | 847.8 | 0.0651 | 0.0661 | 0.001 | 0.0047 | 0.0275 | 0.368 | 0.142 | 0.167 | 1.1 | 0.142 | 0.0082 | 0.0169 | 0.0943 | 0.145 | 2404/04R1 | 125.6 | 58.8 | 46.5 | 20.3 | 5 | 0 | 0 | 45.2 | 0 | 0 | 0 | 0 | 9.1 | 0 | 0 | 23 | 27 | 0 | 0 | 0 | 0 | 0 | 0 | 16.3 | 0 | 0 | 0 | 0 | 1644 | 1656 | 1664 |  | 775 | 850.8 | 847.8 |  | 208.05 | 208.39 | 203.79
2024-04-07 | 14 | Avril | 2024-04-07 05:44 | 2024-04-07 06:40 | 40773 | 1 | 44W50W4 | 56.78 | 8 | 59 | 126 | 118.7 | 114.898 | 42.75 | 3279 | 205 | 1823 | 3.6 | 35 | 55 | 73.15 | 77.19 | 0 | 0 | 11.517 | 15.125 | 11.383 | 14.625 | 13.783 | 17.875 | 6.067 | 7.375 | 2400 | 606 | 2400 | 182 | 153 | 1661 | 0 | 204 | 0 | 400 | 343 | 1652 | 774.5 | 0.0689 | 0.0817 | 0.0052 | 0.0059 | 0.0323 | 0.466 | 0.138 | 0.16 | 1.06 | 0.141 | 0.0096 | 0.017 | 0.107 | 0.139 | 2404/04R1 | 137.9 | 55.8 | 45.9 | 36.2 | 7.2 | 0 | 0 | 51.9 | 0 | 0 | 0 | 0 | 16.9 | 0 | 0 | 25.2 | 29.2 | 0 | 0 | 0 | 0 | 0 | 0 | 0 | 7.5 | 0 | 0 | 0 | 1583 | 1623 | 1603 | 1652 | 607.5 | 745.4 | 653 | 774.5 | 223.31 | 216.6 | 217.75 | 203.66
2024-04-06 | 14 | Avril | 2024-04-07 04:45 | 2024-04-07 05:44 | 40772 | 1 | 44W50W4 | 58.77 | 7 | 65 | 124 | 119.5 | 130.957 | 43.333 | 3496 | 210 | 1466 | 3.5 | 35.429 | 56.625 | 73.98 | 78.4 | 0 | 0 | 11.517 | 15.5 | 10.45 | 13.75 | 14.384 | 19.25 | 6.984 | 8.125 | 2400 | 604 | 2400 | 182 | 153 | 1658 | 0 | 205 | 0 | 400 | 320 | 1639 | 865 | 0.0529 | 0.0833 | 0.002 | 0.0048 | 0.0254 | 0.515 | 0.128 | 0.14 | 1.09 | 0.137 | 0.0085 | 0.0105 | 0.0708 | 0.139 | 2404/04R1 | 137.3 | 55.2 | 46.8 | 35.3 | 7.1 | 0 | 0 | 51.5 | 0 | 0 | 0 | 0 | 8.3 | 0 | 0 | 24.7 | 29.9 | 0 | 0 | 0 | 0 | 0 | 0 | 15.8 | 0 | 0 | 0 | 0 | 1600 | 1612 | 1629 | 1639 | 592.2 | 677.6 | 725.5 | 865 | 212.19 | 215.57 | 211.35 | 218.84
2024-04-06 | 14 | Avril | 2024-04-07 03:51 | 2024-04-07 04:45 | 40771 | 1 | 44W50W4 | 54.1 | 5 | 58 | 125 | 123.1 | 114.548 | 38.583 | 3126 | 198 | 1385 | 3.85 | 32.468 | 51.375 | 67.24 | 79.89 | 0 | 0 | 11.25 | 15.25 | 10.433 | 14 | 12.634 | 16.375 | 4.267 | 5.5 | 2400 | 606 | 2400 | 184 | 154 | 1659 | 0 | 205 | 0 | 400 | 320 | 1632 | 771.2 | 0.0715 | 0.0689 | 0.0048 | 0.0066 | 0.0215 | 0.333 | 0.138 | 0.149 | 1.03 | 0.123 | 0.0084 | 0.0148 | 0.0884 | 0.14 | 2404/04R1 | 137.6 | 54.7 | 47.3 | 35.6 | 7.2 | 0 | 0 | 51.6 | 0 | 0 | 0 | 0 | 16 | 0 | 0 | 25 | 30.3 | 0 | 0 | 0 | 0 | 0 | 0 | 0 | 7.5 | 0 | 0 | 0 | 1602 | 1615 | 1600 | 1632 | 592.6 | 713.3 | 621.3 | 771.2 | 211.15 | 217.72 | 215.72 | 214.21
2024-04-06 | 14 | Avril | 2024-04-07 02:57 | 2024-04-07 03:51 | 40770 | 1 | 44W50W4 | 54.23 | 4 | 62 | 125 | 121.8 | 114.928 | 41 | 3277 | 208 | 1526 | 3.933 | 31.78 | 52.625 | 69.56 | 77.01 | 0 | 0 | 11.867 | 15.25 | 10.367 | 13.625 | 14.833 | 19.125 | 3.933 | 4.625 | 2400 | 604 | 2400 | 183 | 154 | 1662 | 0 | 208 | 0 | 400 | 320 | 1657 | 896.5 | 0.0654 | 0.0831 | 0.0016 | 0.005 | 0.0221 | 0.398 | 0.14 | 0.147 | 1.08 | 0.136 | 0.0089 | 0.0128 | 0.101 | 0.144 | 2404/04R1 | 137.4 | 55.2 | 46.8 | 35.4 | 6.7 | 0 | 0 | 52.3 | 0 | 0 | 0 | 0 | 9 | 0 | 0 | 24.5 | 29.7 | 0 | 0 | 0 | 0 | 0 | 0 | 15.2 | 0 | 0 | 0 | 0 | 1593 | 1634 | 1623 | 1657 | 508.3 | 668.4 | 675.9 | 896.5 | 204.76 | 202.61 | 209.41 | 211.69
2024-04-06 | 14 | Avril | 2024-04-07 01:58 | 2024-04-07 02:57 | 40769 | 1 | 44W50W4 | 59 | 8 | 59 | 127 | 116.8 | 114.908 | 41.783 | 3424 | 206 | 1523 | 3.533 | 35.943 | 53.875 | 71.23 | 77.36 | 0 | 0 | 11.367 | 15.625 | 10.967 | 14.25 | 14.683 | 19.25 | 4.767 | 4.75 | 2400 | 604 | 2400 | 184 | 153 | 1662 | 0 | 203 | 0 | 200 | 330 | 1645 | 809.7 | 0.0504 | 0.0757 | 0.0023 | 0.0035 | 0.0197 | 0.525 | 0.146 | 0.144 | 1.08 | 0.131 | 0.008 | 0.0107 | 0.0527 | 0.16 | 2404/04R1 | 137.6 | 55.3 | 47.1 | 35.2 | 6.9 | 0 | 0 | 51.5 | 0 | 0 | 0 | 0 | 16.8 | 0 | 0 | 25.1 | 29.8 | 0 | 0 | 0 | 0 | 0 | 0 | 0 | 7.5 | 0 | 0 | 0 | 1640 | 1639 | 1645 |  | 639.6 | 717.7 | 809.7 |  | 196.12 | 205.13 | 210.73
2024-04-06 | 14 | Avril | 2024-04-07 00:58 | 2024-04-07 01:58 | 40768 | 1 | 44W50W4 | 59.83 | 7 | 64 | 120 | 115.1 | 115.37 | 42.167 | 3471 | 206 | 1804 | 5.233 | 22.93 | 54 | 72.65 | 76.84 | 0 | 0 | 11.617 | 15.125 | 10.6 | 14.25 | 14.966 | 19.125 | 4.983 | 5.375 | 2400 | 1210 | 2400 | 362 | 153 | 1661 | 0 | 205 | 0 | 400 | 310 | 1656 | 653.6 | 0.103 | 0.0974 | 0.0069 | 0.0048 | 0.0267 | 0.79 | 0.141 | 0.149 | 1.14 | 0.124 | 0.0091 | 0.0154 | 0.0662 | 0.157 | 2404/04R1 | 137.6 | 55.2 | 47.8 | 34.6 | 7.1 | 0 | 0 | 52.1 | 0 | 0 | 0 | 0 | 10.2 | 0 | 0 | 25.1 | 27.3 | 0 | 0 | 0 | 0 | 0 | 0 | 15.8 | 0 | 0 | 0 | 0 | 1639 | 1610 | 1626 | 1656 | 766.9 | 579.7 | 633.6 | 653.6 | 210 | 205.19 | 203.03 | 189.02
2024-04-06 | 14 | Avril | 2024-04-07 00:01 | 2024-04-07 00:58 | 40767 | 1 | 44W50W4 | 56.68 | 5 | 58 | 125 | 122.5 | 132.39 | 39.85 | 3272 | 203 | 1633 | 4.75 | 26.316 | 51.875 | 69.21 | 78.11 | 0 | 0 | 11.333 | 15.125 | 10.667 | 14.125 | 14.917 | 19.25 | 2.933 | 3.375 | 2400 | 1210 | 2400 | 366 | 154 | 1662 | 0 | 203 | 0 | 400 | 320 | 1624 | 635 | 0.0419 | 0.0837 | 0.0053 | 0.006 | 0.0301 | 0.74 | 0.142 | 0.142 | 1.05 | 0.118 | 0.0083 | 0.0133 | 0.0422 | 0.147 | 2404/04R1 | 137.5 | 56.9 | 47 | 33.6 | 7.1 | 0 | 0 | 51.7 | 0 | 0 | 0 | 0 | 16.6 | 0 | 0 | 25 | 29.3 | 0 | 0 | 0 | 0 | 0 | 0 | 0 | 7.8 | 0 | 0 | 0 | 1634 | 1615 | 1638 | 1624 | 774.8 | 42.4 | 668.2 | 635 | 213.47 | 10.2 | 200.42 | 204.28
2024-04-06 | 14 | Avril | 2024-04-06 17:24 | 2024-04-07 00:01 | 40766 | 1 | 44W50W4 | 59.18667 | 4 | 62 | 126 | 122.6 | 116.057 | 43.15 | 3591 | 208 | 1556 | 5.867 | 21.477 | 54 | 72 | 75.09 | 0 | 0 | 14.35 | 17 | 10.733 | 13.75 | 13.583 | 17.625 | 4.483 | 5.5 | 2400 | 1210 | 2400 | 366 | 153 | 1650 | 0 | 202 | 0 | 400 | 320 | 1642 | 970.5 | [7 empty] | 0.121 | 1.04 | 0.13 | 0.0083 | 0.0219 | 0.111 | 0.145 | 2404/04R1 | 137.4 | 56.8 | 54.1 | 26.5 | 4.7 | 0 | 0 | 53.3 | 0 | 0 | 0 | 0 | 8.4 | 0 | 0 | 25.7 | 30.1 | 0 | 0 | 0 | 0 | 0 | 0 | 15.2 | 0 | 0 | 0 | 0 | 1652 | 1607 | 1622 | 1642 | 192.8 | 800.4 | 802.2 | 970.5 | 101.51 | 230.54 | 222.54 | 225.67
2024-04-06 | 14 | Avril | 2024-04-06 16:23 | 2024-04-06 17:24 | 40765 | 1 | 44W50W4 | 61.03 | 5 | 58 | 129 | 128.5 | 122.568 | 41.15 | 3483 | 209 | 1577 | 2.183 | 59.084 | 51.25 | 69.02 | 74.73 | 0 | 0 | 11.583 | 15.375 | 10.1 | 13.125 | 14.151 | 17.5 | 5.317 | 5 | 2400 | 606 | 2400 | 183 | 152 | 1666 | 0 | 202 | 0 | 400 | 408 | 1659 | 1075.8 | 0.06 | 0.0675 | 0.001 | 0.0043 | 0.031 | 0.55 | 0.143 | 0.119 | 0.962 | 0.111 | 0.0073 | 0.0162 | 0.0343 | 0.144 | 2404/04R1 | 120.7 | 58.6 | 44.5 | 17.6 | 6.3 | 0 | 0 | 46.2 | 0 | 0 | 0 | 0 | 16.2 | 0 | 0 | 19.6 | 25.3 | 0 | 0 | 0 | 0 | 0 | 0 | 0 | 7.1 | 0 | 0 | 0 | 1579 | 1620 | 1661 | 1659 | 598.2 | 803.8 | 1103.7 | 1075.8 | 224.35 | 223.78 | 224.79 | 224
2024-04-06 | 14 | Avril | 2024-04-06 15:19 | 2024-04-06 16:23 | 40764 | 1 | 44W50W4 | 63.37 | 4 | 61 | 126 | 125.7 | 114.599 | 44 | 3867 | 222 | 1338 | 1.683 | 74.851 | 57.5 | 75.49 | 78.41 | 0 | 0 | 11.883 | 15.625 | 10.667 | 14.375 | 14.317 | 19.25 | 7.133 | 8.125 | 2400 | 604 | 2400 | 183 | 154 | 1665 | 0 | 206 | 0 | 400 | 400 | 1627 | 895.5 | 0.0722 | 0.065 | 0.0013 | 0.004 | 0.0398 | 0.414 | 0.159 | 0.139 | 1.04 | 0.123 | 0.0071 | 0.0244 | 0.0402 | 0.157 | 2404/04R1 | 137.5 | 55 | 47.1 | 35.4 | 6.9 | 0 | 0 | 52.6 | 0 | 0 | 0 | 0 | 7.8 | 0 | 0 | 25.4 | 29.8 | 0 | 0 | 0 | 0 | 0 | 0 | 15 | 0 | 0 | 0 | 0 | 1569 | 1616 | 1615 | 1627 | 286.7 | 779.8 | 799.6 | 895.5 | 175.68 | 223.72 | 226.11 | 227.91
2024-04-06 | 14 | Avril | 2024-04-06 14:11 | 2024-04-06 15:19 | 40763 | 1 | 44W50W4 | 68.42 | 8 | 61 | 127 | 124.1 | 131.408 | 43.467 | 3763 | 224 | 1494 | 5.233 | 24.268 | 56 | 74.33 | 77.3 | 0 | 0 | 11.317 | 15.25 | 10.767 | 14.75 | 15.45 | 19.125 | 5.933 | 6.875 | 2400 | 604 | 2400 | 183 | 153 | 1654 | 0 | 208 | 0 | 400 | 415 | 1624 | 1054.7 | 0.0411 | 0.0559 | 0.001 | 0.0038 | 0.027 | 0.418 | 0.134 | 0.133 | 1.01 | 0.136 | 0.0072 | 0.0138 | 0.0479 | 0.133 | 2404/04R1 | 137.1 | 55.5 | 47.8 | 33.8 | 7.5 | 0 | 0 | 52.4 | 0 | 0 | 0 | 0 | 15 | 0 | 0 | 24.7 | 29.7 | 0 | 0 | 0 | 0 | 0 | 0 | 0 | 7.8 | 0 | 0 | 0 | 1559 | 1604 | 1617 | 1624 | 626.8 | 947.2 | 847.8 | 1054.7 | 238.68 | 244.55 | 229.33 | 241.57
2024-04-06 | 14 | Avril | 2024-04-06 13:14 | 2024-04-06 14:11 | 40762 | 1 | 44W50W4 | 56.48 | 6 | 58 | 125 | 123.4 | 115.741 | 41.65 | 3604 | 209 | 1267 | 3.067 | 40.761 | 53.875 | 70.73 | 77.61 | 0 | 0 | 11.733 | 15.375 | 9.933 | 13 | 13.967 | 18.75 | 6.017 | 6.75 | 2400 | 604 | 2400 | 183 | 154 | 1658 | 0 | 206 | 0 | 400 | 370 | 1644 | 895 | 0.0706 | 0.0657 | 0.001 | 0.0041 | 0.0334 | 0.613 | 0.142 | 0.144 | 1.04 | 0.133 | 0.0081 | 0.0206 | 0.0513 | 0.15 | 2404/04R1 | 137.7 | 55.7 | 45.7 | 36.3 | 7.4 | 0 | 0 | 52.4 | 0 | 0 | 0 | 0 | 6.7 | 0 | 0 | 25.4 | 29.3 | 0 | 0 | 0 | 0 | 0 | 0 | 16.5 | 0 | 0 | 0 | 0 | 1603 | 1628 | 1649 | 1644 | 577.1 | 861.2 | 968 | 895 | 208.66 | 224.5 | 221.67 | 218.63
2024-04-06 | 14 | Avril | 2024-04-06 12:17 | 2024-04-06 13:14 | 40761 | 1 | 44W50W4 | 57.22 | 5 | 57 | 127 | 126.2 | 135.888 | 42.6 | 3695 | 211 | 1636 | 2.167 | 58.615 | 54.75 | 73.4 | 77.11 | 0 | 0 | 11.867 | 15.625 | 10.033 | 13.25 | 14.683 | 19 | 6.017 | 6.875 | 2400 | 603 | 2400 | 184 | 153 | 1666 | 0 | 206 | 0 | 400 | 385 | 1625 | 960 | 0.058 | 0.0722 | 0.001 | 0.0046 | 0.0263 | 0.433 | 0.136 | 0.138 | 1.01 | 0.128 | 0.0082 | 0.015 | 0.0295 | 0.136 | 2404/04R1 | 138.5 | 57.6 | 44.3 | 36.6 | 7.5 | 0 | 0 | 50.8 | 0 | 0 | 0 | 0 | 18.4 | 0 | 0 | 24.1 | 30.5 | 0 | 0 | 0 | 0 | 0 | 0 | 0 | 7.2 | 0 | 0 | 0 | 1596 | 1591 | 1630 | 1625 | 688.5 | 682.9 | 954.5 | 960 | 225.45 | 227.57 | 230.97 | 234.11
2024-04-06 | 14 | Avril | 2024-04-06 11:18 | 2024-04-06 12:17 | 40760 | 1 | 44W50W4 | 59.37 | 4 | 62 | 128 | 127.3 | 118.701 | 42.3 | 3592 | 224 | 1492 | 1.967 | 65.085 | 53.5 | 71.3 | 75.89 | 0 | 0 | 12.683 | 15.875 | 10.25 | 13.5 | 15.283 | 19.125 | 4.083 | 5 | 2400 | 605 | 2400 | 182 | 153 | 1678 | 0 | 202 | 0 | 400 | 333 | 1637 | 701.6 | 0.0677 | 0.0877 | 0.001 | 0.0042 | 0.0295 | 0.424 | 0.13 | 0.146 | 1.01 | 0.132 | 0.0077 | 0.0205 | 0.0817 | 0.136 | 2404/04R1 | 137.3 | 57.8 | 47 | 32.5 | 7.3 | 0 | 0 | 51.8 | 0 | 0 | 0 | 0 | 7.1 | 0 | 0 | 24.9 | 30.1 | 0 | 0 | 0 | 0 | 0 | 0 | 16.1 | 0 | 0 | 0 | 0 | 1561 | 1611 | 1637 | 1637 | 477.9 | 686.3 | 850.2 | 701.6 | 217.63 | 217.05 | 218.66 | 204.54
2024-04-06 | 14 | Avril | 2024-04-06 10:16 | 2024-04-06 11:18 | 40759 | 1 | 44W50W4 | 62.05 | 8 | 62 | 128 | 121.9 | 119.03 | 44.533 | 4001 | 222 | 1653 | 2.183 | 58.626 | 57.25 | 76.93 | 77.13 | 0 | 0 | 11.283 | 15.75 | 10.5 | 13.5 | 14.8 | 19.25 | 7.95 | 8.75 | 2400 | 604 | 2400 | 181 | 305 | 3334 | 0 | 1689 | 0 | 400 | 430 | 1649 | 1092 | 0.0736 | 0.0799 | 0.001 | 0.0045 | 0.0242 | 0.366 | 0.125 | 0.128 | 1.03 | 0.12 | 0.0084 | 0.0147 | 0.0228 | 0.136 | 2404/04R1 | 138 | 57.4 | 46.4 | 34.2 | 7.3 | 0 | 0 | 52.5 | 0 | 0 | 0 | 0 | 19.9 | 0 | 0 | 24.8 | 25.2 | 0 | 0 | 0 | 0 | 0 | 0 | 0 | 8.3 | 0 | 0 | 0 | 1595 | 1629 | 1632 | 1649 | 577.9 | 584.2 | 926.6 | 1092 | 213.11 | 195.43 | 227.7 | 230.53
2024-04-06 | 14 | Avril | 2024-04-06 09:20 | 2024-04-06 10:16 | 40758 | 1 | 44W50W4 | 55.48 | 6 | 58 | 126 | 122.4 | 136.323 | 41.033 | 3476 | 220 | 1331 | 2.333 | 54 | 52.75 | 69.53 | 77.13 | 0 | 0 | 11.917 | 15.75 | 10.833 | 13.5 | 14.617 | 19.25 | 3.667 | 4.25 | 2400 | 604 | 2400 | 182 | 154 | 1657 | 0 | 204 | 0 | 400 | 348 | 1639 | 817.3 | 0.108 | 0.11 | 0.0025 | 0.0055 | 0.0269 | 0.646 | 0.136 | 0.17 | 1.06 | 0.114 | 0.0074 | 0.0135 | 0.0466 | 0.141 | 2404/04R1 | 137.8 | 58.4 | 47.7 | 31.7 | 6.8 | 0 | 0 | 52.3 | 0 | 0 | 0 | 0 | 9.9 | 0 | 0 | 25 | 28.5 | 0 | 0 | 0 | 0 | 0 | 0 | 15.3 | 0 | 0 | 0 | 0 | 1562 | 1636 | 1639 |  | 410.7 | 638.9 | 817.3 |  | 205.93 | 198.21 | 214.67
2024-04-06 | 14 | Avril | 2024-04-06 08:25 | 2024-04-06 09:20 | 40757 | 1 | 44W50W4 | 54.77 | 5 | 59 | 124 | 123.7 | 119.222 | 7.9 | 1116 | 23 | 455 | 2.733 | 45.366 | 6.125 | 11.44 | 46.52 | 0 | 0 | 0 | 0 | 0 | 0 | 3.167 | 2.25 | 4.733 | 3.875 | 400 | 604 | 300 | 182 | 154 | 814 | 0 | 204 | 0 | 0 | 310 | 1666 | 667.8 | 0.102 | 0.199 | 0.001 | 0.0051 | 0.0254 | 0.351 | 0.146 | 0.142 | 0.964 | 0.12 | 0.0082 | 0.0251 | 0.0761 | 0.161 | [29 empty] | 1556 | 1650 | 1662 | 1666 | 193.3 | 500.3 | 623.4 | 667.8 | 153.73 | 172.64 | 182.29 | 185.18
2024-04-06 | 14 | Avril | 2024-04-06 06:21 | 2024-04-06 08:25 | 40756 | 1 | 44W50W4 | 124.13 | 4 | 63 | 126 | 123.8 | 119.171 | 47.55 | 4237 | 231 | 2371 | 1.75 | 72 | 58 | 81.38 | 73.19 | 0 | 0 | 12.083 | 15.875 | 10.117 | 13.375 | 14.916 | 19.125 | 10.433 | 9.5 | 2400 | 602 | 2400 | 184 | 154 | 1656 | 0 | 206 | 0 | 400 | 415 | 1649 | 1041.7 | 0.0767 | 0.0633 | 0.001 | 0.0047 | 0.0295 | 0.528 | 0.147 | 0.142 | 0.964 | 0.12 | 0.0082 | 0.0251 | 0.0761 | 0.161 | 2404/04R1 | 139 | 54 | 46.2 | 38.8 | 7.1 | 0 | 0 | 51.7 | 0 | 0 | 0 | 0 | 7.5 | 0 | 0 | 24.9 | 32.4 | 0 | 0 | 0 | 0 | 0 | 0 | 15.4 | 0 | 0 | 0 | 0 | 1568 | 1645 | 1627 | 1649 | 437.7 | 928.7 | 900.4 | 1041.7 | 207.35 | 220.8 | 228.31 | 227.06
2024-04-06 | 14 | Avril | 2024-04-06 05:16 | 2024-04-06 06:21 | 40755 | 1 | 44W50W4 | 65.63 | 8 | 58 | 127 | 120.3 | 119.466 | 40.117 | 3317 | 205 | 1249 | 2.1 | 60.476 | 51.625 | 67.53 | 77.21 | 0 | 0 | 11.667 | 15.375 | 10.95 | 14.25 | 14.917 | 19.125 | 2.583 | 2.75 | 2400 | 604 | 2400 | 183 | 308 | 3314 | 0 | 410 | 0 | 400 | 385 | 1664 | 954 | 0.0716 | 0.0734 | 0.0013 | 0.005 | 0.0256 | 0.447 | 0.141 | 0.141 | 1.04 | 0.133 | 0.0085 | 0.0134 | 0.0579 | 0.15 | 2404/04R1 | 130.1 | 58.6 | 47.2 | 24.3 | 6.6 | 0 | 0 | 45.8 | 0 | 0 | 0 | 0 | 18.6 | 0 | 0 | 24.4 | 27.2 | 0 | 0 | 0 | 0 | 0 | 0 | 0 | 7.5 | 0 | 0 | 0 | 1627 | 1639 | 1664 |  | 689 | 795 | 954 |  | 208.65 | 212.64 | 212.46
2024-04-05 | 14 | Avril | 2024-04-06 04:15 | 2024-04-06 05:16 | 40754 | 1 | 44W50W4 | 60.43 | 6 | 58 | 124 |  |  | 39.983 | 3313 | 197 | 1407 | 3.2 | 38.75 | 51 | 67.51 | 76.53 | 0 | 0 | 12.001 | 15.125 | 10.417 | 14.125 | 14.633 | 18.75 | 2.933 | 3 | 2400 | 1204 | 2400 | 364 | 154 | 1671 | 0 | 205 | 0 | 400 | 320 | 1653 | 758.2 | 0.061 | 0.0762 | 0.0013 | 0.0052 | 0.0266 | 0.737 | 0.135 | 0.144 | 1.07 | 0.132 | 0.0087 | 0.0123 | 0.0391 | 0.146 | 2404/04R1 | 130.2 | 55.4 | 46.8 | 28 | 6.9 | 0 | 0 | 47.8 | 0 | 0 | 0 | 0 | 10.8 | 0 | 0 | 23.3 | 25.8 | 0 | 0 | 0 | 0 | 0 | 0 | 15.6 | 0 | 0 | 0 | 0 | 1651 | 1645 | 1714 | 1653 | 695.4 | 672.6 | 1283.8 | 758.2 | 196.29 | 197.1 | 207.12 | 201.56
2024-04-05 | 14 | Avril | 2024-04-06 03:10 | 2024-04-06 04:15 | 40753 | 1 | 44W50W4 | 64.78 | 5 | 58 | 126 | 122.5 | 115.618 | 41.983 | 3647 | 213 | 1880 | 3.033 | 41.538 | 55 | 74.52 | 78.6 | 0 | 0 | 11.3 | 15.25 | 10.367 | 13.5 | 14.05 | 18.25 | 6.267 | 8 | 2400 | 605 | 2400 | 182 | 153 | 1660 | 0 | 208 | 0 | 400 | 320 | 1641 | 867.9 | 0.12 | 0.0804 | 0.0038 | 0.0058 | 0.0365 | 0.657 | 0.155 | 0.127 | 1.03 | 0.14 | 0.0107 | 0.0127 | 0.0353 | 0.154 | 2404/04R1 | 137.6 | 55.3 | 49.5 | 32.8 | 6.8 | 0 | 0 | 48.5 | 0 | 0 | 0 | 0 | 9.8 | 0 | 0 | 25.1 | 31.1 | 0 | 0 | 0 | 0 | 0 | 0 | 16.3 | 0 | 0 | 0 | 0 | 1591 | 1585 | 1618 | 1641 | 543.2 | 453.1 | 731.4 | 867.9 | 210.73 | 200.65 | 217.93 | 218
2024-04-05 | 14 | Avril | 2024-04-06 02:03 | 2024-04-06 03:10 | 40752 | 1 | 44W50W4 | 67.62 | 4 | 60 | 125 | 120.3 | 116.143 | 42.65 | 3740 | 216 | 1489 | 3.167 | 39.474 | 55.875 | 74.08 | 78.6 | 0 | 0 | 11.25 | 14.875 | 10 | 13.125 | 14.65 | 19 | 6.75 | 8.625 | 2400 | 608 | 2400 | 182 | 0 | 0 | 0 | 206 | 0 | 400 | 320 | 1670 | 777.7 | 0.1 | 0.0639 | 0.0058 | 0.0098 | 0.0303 | 0.592 | 0.168 | 0.121 | 1.03 | 0.134 | 0.0161 | 0.0137 | 0.0508 | 0.169 | 2404/04R1 | 137.8 | 55.6 | 46.3 | 35.9 | 7.1 | 0 | 0 | 52.3 | 0 | 0 | 0 | 0 | 15.6 | 0 | 0 | 25 | 30 | 0 | 0 | 0 | 0 | 0 | 0 | 0 | 7.8 | 0 | 0 | 0 | 1566 | 1615 | 1636 | 1670 | 291.4 | 556 | 615.5 | 777.7 | 178.51 | 199.4 | 195.47 | 194.19
2024-04-05 | 14 | Avril | 2024-04-06 01:09 | 2024-04-06 02:03 | 40751 | 1 | 44W50W4 | 53.4 | 8 | 61 | 125 | 121.5 | 128.761 | 39.267 | 3285 | 205 | 1424 | 3.617 | 34.562 | 52.25 | 68.78 | 79.84 | 0 | 0 | 11.15 | 15.375 | 11.25 | 14.375 | 13.833 | 18.5 | 3.033 | 4 | 2400 | 604 | 2400 | 182 | 154 | 1662 | 0 | 203 | 0 | 400 | 340 | 1660 | 831.8 | 0.108 | 0.0874 | 0.0112 | 0.0077 | 0.0279 | 0.649 | 0.146 | 0.157 | 1.03 | 0.124 | 0.0096 | 0.0229 | 0.059 | 0.162 | 2404/04R1 | 137.1 | 56.1 | 46.7 | 34.3 | 7.4 | 0 | 0 | 52 | 0 | 0 | 0 | 0 | 9.5 | 0 | 0 | 25 | 27.3 | 0 | 0 | 0 | 0 | 0 | 0 | 15.9 | 0 | 0 | 0 | 0 | 1587 | 1604 | 1645 | 1660 | 380 | 443.2 | 663.4 | 831.8 | 186.63 | 188.7 | 196.09 | 204.56
2024-04-05 | 14 | Avril | 2024-04-06 00:11 | 2024-04-06 01:09 | 40750 | 1 | 44W50W4 | 58.53 | 6 | 57 | 124 | 119.2 | 114.664 | 40.55 | 3408 | 211 | 1692 | 3.417 | 36.293 | 53.875 | 71.9 | 79.72 | 0 | 0 | 11.333 | 15.25 | 10.383 | 14 | 14.45 | 19.125 | 4.383 | 5.5 | 2400 | 604 | 2400 | 182 | 153 | 1660 | 0 | 203 | 0 | 300 | 380 | 1653 | 942.6 | 0.0522 | 0.0673 | 0.001 | 0.005 | 0.0302 | 0.366 | 0.141 | 0.152 | 1.03 | 0.14 | 0.0093 | 0.0172 | 0.0823 | 0.15 | 2404/04R1 | 138.5 | 56.3 | 54.4 | 27.8 | 7.3 | 0 | 0 | 51.4 | 0 | 0 | 0 | 0 | 8.2 | 0 | 0 | 24.9 | 30.4 | 0 | 0 | 0 | 0 | 0 | 0 | 16.3 | 0 | 0 | 0 | 0 | 1599 | 1625 | 1655 | 1653 | 23.5 | 730.6 | 964.3 | 942.6 | -24.56 | 214.04 | 218.13 | 217.55
2024-04-05 | 14 | Avril | 2024-04-05 23:14 | 2024-04-06 00:11 | 40749 | 1 | 44W50W4 | 56.93 | 5 | 59 | 125 | 125.5 | 128.85 | 41.117 | 3507 | 218 | 1532 | 3.833 | 32.609 | 53.125 | 70.81 | 77.52 | 0 | 0 | 11.667 | 15.25 | 10.833 | 14.125 | 14 | 17.75 | 4.617 | 6 | 2400 | 1208 | 2400 | 368 | 152 | 1660 | 0 | 201 | 0 | 200 | 380 | 1642 | 900.6 | 0.0876 | 0.0877 | 0.0041 | 0.0054 | 0.028 | 0.391 | 0.142 | 0.122 | 0.963 | 0.117 | 0.0084 | 0.0169 | 0.0649 | 0.149 | 2404/04R1 | 137.7 | 60.3 | 45.8 | 31.6 | 7.1 | 0 | 0 | 52.3 | 0 | 0 | 0 | 0 | 15.4 | 0 | 0 | 26 | 29.1 | 0 | 0 | 0 | 0 | 0 | 0 | 0 | 7.8 | 0 | 0 | 0 | 1578 | 1547 | 1651 | 1642 | 613.3 | 466.5 | 983.4 | 900.6 | 226.73 | 223.47 | 221.75 | 220.18
2024-04-05 | 14 | Avril | 2024-04-05 17:54 | 2024-04-05 23:14 | 40748 | 1 | 44W50W4 | 60.50333 | 4 | 62 | 121 | 115.1 | 114.573 | 43.933 | 3754 | 214 | 1934 | 4.4 | 27.5 | 57.5 | 77.57 | 78.53 | 0 | 0 | 12.467 | 16.5 | 11.15 | 14.75 | 15 | 19.375 | 5.317 | 6.875 | 2400 | 604 | 3410 | 183 | 152 | 1684 | 0 | 203 | 0 | 200 | 380 | 1647 | 963.3 | 0.0575 | 0.0646 | 0.001 | 0.0056 | 0.0271 | 0.535 | 0.147 | 0.091 | 0.706 | 0.11 | 0.0083 | 0.0214 | 0.11 | 0.155 | 2404/04R1 | 137.6 | 57.3 | 45.5 | 34.8 | 7.1 | 0 | 0 | 50.3 | 0 | 0 | 0 | 0 | 18.2 | 0 | 0 | 25 | 29.8 | 0 | 0 | 0 | 0 | 0 | 0 | 0 | 7.2 | 0 | 0 | 0 | 1650 | 1591 | 1631 | 1647 | 189.4 | 634.2 | 713.1 | 963.3 | 101.29 | 222.12 | 209 | 222.4
2024-04-05 | 14 | Avril | 2024-04-05 16:37 | 2024-04-05 17:54 | 40747 | 1 | S235JR | 77.32 | 5 | 58 | 128 | 127.3 | 112.279 | 44.767 | 3804 | 215 | 1291 | 3.233 | 39.588 | 57.125 | 74.7 | 76.56 | 0 | 0 | 12.466 | 15.75 | 10.367 | 14.25 | 14.934 | 18.875 | 7 | 8 | 2400 | 605 | 2410 | 181 | 308 | 1878 | 0 | 0 | 0 | 200 | 400 | 1657 | 1000.3 | 0.0936 | 0.115 | 0.0033 | 0.0048 | 0.0335 | 0.187 | 0.238 | 0.0948 | 0.555 | 0.006 | 0.007 | 0.0279 | 0.0943 | 0.233 | 2404/04R2 | 137.4 | 55.4 | 47.7 | 34.3 | 0 | 0 | 0 | 24.1 | 0 | 0 | 0 | 0 | 18.5 | 0 | 0 | 37.4 | 41.6 | 0 | 0 | 0 | 0 | 0 | 0 | 15.8 | 0 | 0 | 0 | 0 | 1516 | 1581 | 1660 | 1657 | 295.4 | 680.9 | 997.7 | 1000.3 | 206.71 | 232.79 | 217.92 | 219.74
2024-04-05 | 14 | Avril | 2024-04-05 15:12 | 2024-04-05 16:37 | 40746 | 1 | S235JR | 84.63 | 4 | 64 | 122 | 121.4 | 126.554 | 46.533 | 4036 | 216 | 1519 | 2.25 | 54.222 | 58.375 | 77.59 | 75.27 | 0 | 0 | 12.016 | 15.625 | 11.533 | 14.625 | 14.7 | 18.375 | 8.283 | 9.625 | 2400 | 604 | 2400 | 182 | 154 | 940 | 0 | 0 | 0 | 200 | 340 | 1643 | 808.2 | 0.0681 | 0.0574 | 0.001 | 0.0028 | 0.0369 | 0.0912 | 0.206 | 0.108 | 0.581 | 0.0113 | 0.0068 | 0.0271 | 0.0505 | 0.194 | 2404/04R2 | 138.1 | 54.6 | 48.7 | 34.8 | 0 | 0 | 0 | 24.2 | 0 | 0 | 0 | 0 | 26.9 | 0 | 0 | 38.1 | 41.4 | 0 | 0 | 0 | 0 | 0 | 0 | 0 | 7.5 | 0 | 0 | 0 | 1549 | 1616 | 1609 | 1643 | 16.3 | 764.9 | 657.2 | 808.2 | -24.51 | 222.31 | 214.95 | 211.68
2024-04-05 | 14 | Avril | 2024-04-05 14:05 | 2024-04-05 15:12 | 40745 | 1 | SAE1006 | 67.08 | 8 | 60 | 123 | 119.4 | 108.258 | 42.883 | 3574 | 191 | 841 | 2.55 | 48.235 | 55.125 | 70.07 | 77.13 | 0 | 0 | 0.117 | 0.125 | 0 | 0 | 0 | 0 | 0 | 0 | 2400 | 603 | 2400 | 185 | 153 | 0 | 377 | 0 | 0 | 0 | 415 | 1643 | 1048.3 | 0.0741 | 0.0697 | 0.001 | 0.0041 | 0.0334 | 0.72 | 0.19 | 0.0349 | 0.265 | 0.0102 | 0.0054 | 0.025 | 0.0791 | 0.198 | 2404/04R3 | 137.5 | 58.3 | 46.5 | 32.7 | 0 | 0 | 0 | 20 | 0 | 0 | 0 | 0 | 17 | 0 | 0 | 41.5 | 42.3 | 0 | 0 | 0 | 0 | 0 | 0 | 16.7 | 0 | 0 | 0 | 0 | 1539 | 1586 | 1651 | 1643 | 430.7 | 666.2 | 1032.3 | 1048.3 | 221.95 | 228.47 | 225.31 | 230.79
2024-04-05 | 14 | Avril | 2024-04-05 12:53 | 2024-04-05 14:05 | 40744 | 1 | SAE1006 | 72.13 | 6 | 58 | 125 | 120.2 | 123.132 | 41.083 | 3099 | 149 | 758 | 2.333 | 53.571 | 51.875 | 64.88 | 75.76 | 0 | 0 | 0.017 | 0 | 0 | 0 | 0 | 0 | 0 | 0 | 2400 | 604 | 2400 | 182 | 308 | 0 | 764 | 0 | 0 | 0 | 408 | 1653 | 1113.3 | 0.0728 | 0.056 | 0.001 | 0.003 | 0.0343 | 0.445 | 0.211 | 0.0407 | 0.275 | 0.0087 | 0.0059 | 0.0276 | 0.0493 | 0.208 | 2404/04R3 | 137.8 | 56.4 | 47.6 | 33.8 | 0 | 0 | 0 | 24.3 | 0 | 0 | 0 | 0 | 25.9 | 0 | 0 | 38.2 | 41.7 | 0 | 0 | 0 | 0 | 0 | 0 | 0 | 7.7 | 0 | 0 | 0 | 1598 | 1630 | 1641 | 1653 | 498.5 | 705.5 | 930.1 | 1113.3 | 200.61 | 208.75 | 223.09 | 229.77
2024-04-05 | 14 | Avril | 2024-04-05 11:39 | 2024-04-05 12:53 | 40743 | 1 | SAE1006 | 74.1 | 5 | 58 | 124 | 120 | 122.942 | 42.3 | 4053 | 199 | 1118 | 2.167 | 57.231 | 55.5 | 73.05 | 78.72 | 0 | 0 | 0.083 | 0 | 0 | 0 | 0 | 0 | 1.8 | 1.625 | 2200 | 604 | 2400 | 182 | 152 | 0 | 381 | 0 | 0 | 0 | 445 | 1672 | 1199.4 | 0.0948 | 0.0693 | 0.0024 | 0.005 | 0.0476 | 0.551 | 0.207 | 0.0401 | 0.275 | 0.014 | 0.008 | 0.0331 | 0.0622 | 0.207 | 2404/04R3 | 137.2 | 55.3 | 46.5 | 35.4 | 0 | 0 | 0 | 24.2 | 0 | 0 | 0 | 0 | 18 | 0 | 0 | 37.9 | 41.7 | 0 | 0 | 0 | 0 | 0 | 0 | 15.4 | 0 | 0 | 0 | 0 | 1582 | 1623 | 1689 | 1672 | 326.2 | 875.8 | 1357.3 | 1199.4 | 178.11 | 228.45 | 224.77 | 224.92
2024-04-05 | 14 | Avril | 2024-04-05 10:39 | 2024-04-05 11:39 | 40742 | 1 | SAE1006 | 59.73 | 4 | 63 | 123 | 119.7 | 122.937 | 40.6 | 3335 | 185 | 1097 | 3.617 | 34.009 | 52.625 | 67.88 | 77.77 | 0 | 0 | 0.033 | 0 | 0 | 0 | 0 | 0 | 3.533 | 3.75 | 2400 | 616 | 2400 | 182 | 154 | 0 | 376 | 0 | 0 | 0 | 445 | 1662 | 1161.5 | 0.0643 | 0.0658 | 0.001 | 0.0094 | 0.0323 | 0.598 | 0.182 | 0.03 | 0.301 | 0.0174 | 0.011 | 0.0202 | 0.0625 | 0.189 | 2404/04R3 | 137.3 | 56.2 | 46.5 | 34.6 | 0 | 0 | 0 | 23.8 | 0 | 0 | 0 | 0 | 26.1 | 0 | 0 | 38.4 | 41.7 | 0 | 0 | 0 | 0 | 0 | 0 | 0 | 7.3 | 0 | 0 | 0 | 1625 | 1612 | 1635 | 1662 | 712.7 | 707.1 | 850.8 | 1161.5 | 212.22 | 218.7 | 219.8 | 228
2024-04-05 | 14 | Avril | 2024-04-05 09:37 | 2024-04-05 10:39 | 40741 | 1 | SAE1006 | 61.62 | 8 | 60 | 125 | 120 | 122.859 | 41.95 | 3626 | 215 | 1158 | 4.783 | 26.132 | 54.25 | 70.75 | 77.59 | 0 | 0 | 0.133 | 0 | 0 | 0 | 0 | 0 | 4.917 | 5.75 | 2400 | 610 | 2400 | 184 | 153 | 0 | 371 | 0 | 0 | 0 | 415 | 1642 | 1022.9 | 0.0931 | 0.0753 | 0.0018 | 0.0053 | 0.0311 | 0.624 | 0.188 | 0.033 | 0.276 | 0.0186 | 0.0063 | 0.0151 | 0.0498 | 0.196 | 2404/04R3 | 142.2 | 55.5 | 48 | 38.7 | 0 | 0 | 0 | 25.1 | 0 | 0 | 0 | 0 | 21.2 | 0 | 0 | 40.2 | 41.4 | 0 | 0 | 0 | 0 | 0 | 0 | 14.3 | 0 | 0 | 0 | 0 | 1534 | 1605 | 1618 | 1642 | 255.6 | 754.9 | 825.6 | 1022.9 | 186.25 | 227.32 | 226.83 | 229.53
2024-04-05 | 14 | Avril | 2024-04-05 08:30 | 2024-04-05 09:37 | 40740 | 1 | SAE1006 | 66.98 | 6 | 59 | 126 | 123 | 122.98 | 41.933 | 3596 | 204 | 1302 | 4.25 | 29.647 | 54.625 | 71.58 | 78.16 | 0 | 0 | 0.067 | 0.125 | 0 | 0 | 0 | 0 | 37.967 | 49.75 | 2400 | 604 | 2420 | 183 | 153 | 0 | 372 | 0 | 0 | 0 | 400 | 1628 | 961.7 | 0.0734 | 0.056 | 0.001 | 0.0048 | 0.0291 | 0.444 | 0.181 | 0.0345 | 0.277 | 0.0141 | 0.0063 | 0.0183 | 0.0593 | 0.184 | 2404/04R3 | 141.8 | 56.8 | 46.6 | 38.4 | 0 | 0 | 0 | 23.9 | 0 | 0 | 0 | 0 | 28.1 | 0 | 0 | 38.6 | 44.4 | 0 | 0 | 0 | 0 | 0 | 0 | 0 | 6.8 | 0 | 0 | 0 | 1659 | 1592 | 1621 | 1628 | 204.5 | 614.3 | 948 | 961.7 | 102.05 | 219.24 | 235.36 | 232.61
2024-04-05 | 14 | Avril | 2024-04-05 07:31 | 2024-04-05 08:30 | 40739 | 1 | SAE1006 | 58.85 | 5 | 58 | 122 | 118.1 | 98.364 | 40.65 | 3581 | 217 | 980 | 3.3 | 36.97 | 53 | 68.64 | 78.23 | 0 | 0 | 0.1 | 0.125 | 0 | 0 | 0 | 0 | 40.383 | 52.5 | 2400 | 604 | 2400 | 181 | 152 | 0 | 369 | 0 | 0 | 200 | 393 | 1660 | 206.3 | 0.0781 | 0.129 | 0.001 | 0.0047 | 0.0304 | 0.313 | 0.171 | 0.0412 | 0.35 | 0.0147 | 0.0072 | 0.0204 | 0.0882 | 0.173 | 2404/04R3 | 136.9 | 53.9 | 46.8 | 36.2 | 0 | 0 | 0 | 23.9 | 0 | 0 | 0 | 0 | 17.5 | 0 | 0 | 37.7 | 41.1 | 0 | 0 | 0 | 0 | 0 | 0 | 16.7 | 0 | 0 | 0 | 0 | 1648 | 1664 | 1651 | 1660 | 187 | 212.7 | 191.1 | 206.3 | 101.43 | 102.24 | 101.4 | 102.16
2024-04-05 | 14 | Avril | 2024-04-05 06:32 | 2024-04-05 07:31 | 40738 | 1 | SAE1006 | 59.23 | 4 | 63 | 120 | 117.3 | 123.602 | 45.1 | 3596 | 212 | 972 | 2.65 | 45.283 | 30.375 | 46.01 | 40.41 | 0 | 0 | 0.1 | 0.125 | 0 | 0 | 0 | 0 | 8.467 | 0 | 2400 | 604 | 2430 | 185 | 154 | 0 | 382 | 0 | 0 | 200 | 408 | 1650 | 190.1 | 0.0997 | 0.075 | 0.001 | 0.0053 | 0.0285 | 0.703 | 0.174 | 0.0393 | 0.302 | 0.0145 | 0.0073 | 0.0166 | 0.0532 | 0.18 | 2404/04R3 | 137.8 | 54.6 | 47.7 | 35.5 | 0 | 0 | 0 | 24.4 | 0 | 0 | 0 | 0 | 25.9 | 0 | 0 | 37.9 | 42 | 0 | 0 | 0 | 0 | 0 | 0 | 0 | 7.6 | 0 | 0 | 0 | 1592 | 1642 | 1624 | 1650 | 449.5 | 817.5 | 1016.1 | 190.1 | 196.26 | 213.06 | 238.83 | 101.56
2024-04-05 | 14 | Avril | 2024-04-05 05:35 | 2024-04-05 06:32 | 40737 | 1 | SAE1006 | 56.77 | 8 | 63 | 122 | 120.7 | 123.613 | 40.267 | 3513 | 212 | 1141 | 3.383 | 36.059 | 52.375 | 68.45 | 78.04 | 0 | 0 | 0.15 | 0.125 | 0 | 0 | 0 | 0 | 4.467 | 5.25 | 2400 | 604 | 2400 | 184 | 306 | 0 | 370 | 0 | 0 | 400 | 445 | 1689 | 1155.9 | 0.0719 | 0.0778 | 0.001 | 0.0052 | 0.0371 | 0.827 | 0.185 | 0.0353 | 0.295 | 0.0207 | 0.0076 | 0.021 | 0.0684 | 0.18 | 2404/04R3 | 137.3 | 56.1 | 47.6 | 33.6 | 0 | 0 | 0 | 24 | 0 | 0 | 0 | 0 | 17 | 0 | 0 | 38.4 | 41.5 | 0 | 0 | 0 | 0 | 0 | 0 | 16.4 | 0 | 0 | 0 | 0 | 1558 | 1651 | 1659 | 1689 | 553.2 | 942.1 | 888.3 | 1155.9 | 230.03 | 218.6 | 209.93 | 212.98
2024-04-04 | 14 | Avril | 2024-04-05 04:38 | 2024-04-05 05:35 | 40736 | 1 | SAE1006 | 57.63 | 6 | 59 | 121 | 116.4 | 123.543 | 36.883 | 3021 | 199 | 852 | 3.367 | 35.941 | 50 | 63.36 | 81.34 | 0 | 0 | 0.017 | 0 | 0 | 0 | 0 | 0 | 0 | 0 | 2400 | 604 | 2400 | 182 | 153 | 0 | 378 | 0 | 0 | 400 | 425 | 1685 | 1059.2 | 0.0401 | 0.0628 | 0.001 | 0.0047 | 0.0261 | 0.378 | 0.178 | 0.0422 | 0.293 | 0.0167 | 0.0067 | 0.0203 | 0.0846 | 0.179 | 2404/04R3 | 125.5 | 52.5 | 50 | 23 | 0 | 0 | 0 | 20.9 | 0 | 0 | 0 | 0 | 24.9 | 0 | 0 | 34.5 | 37.6 | 0 | 0 | 0 | 0 | 0 | 0 | 0 | 7.6 | 0 | 0 | 0 | 1703 | 1697 | 1685 |  | 1354.1 | 1400.4 | 1059.2 |  | 217 | 222.72 | 208.74
2024-04-04 | 14 | Avril | 2024-04-05 03:37 | 2024-04-05 04:38 | 40735 | 1 | SAE1006 | 60.38 | 5 | 57 | 123 | 119.5 | 123.602 | 42.133 | 3665 | 214 | 1183 | 4.133 | 29.758 | 54 | 70.71 | 76.9 | 0 | 0 | 0.05 | 0 | 0 | 0 | 0 | 0 | 4.783 | 5 | 2400 | 604 | 2400 | 182 | 153 | 0 | 374 | 0 | 0 | 400 | 448 | 1664 | 1125.6 | 0.0861 | 0.0755 | 0.0122 | 0.0057 | 0.0458 | 0.229 | 0.182 | 0.0453 | 0.267 | 0.0163 | 0.0063 | 0.0271 | 0.0448 | 0.191 | 2404/04R3 | 137.5 | 56.9 | 48.5 | 32.1 | 0 | 0 | 0 | 24.1 | 0 | 0 | 0 | 0 | 17.8 | 0 | 0 | 38 | 41.3 | 0 | 0 | 0 | 0 | 0 | 0 | 16.3 | 0 | 0 | 0 | 0 | 1596 | 1605 | 1637 | 1664 | 696.1 | 639.3 | 870.4 | 1125.6 | 226.25 | 215.1 | 220.39 | 224.6
2024-04-04 | 14 | Avril | 2024-04-05 02:38 | 2024-04-05 03:37 | 40734 | 1 | SAE1006 | 59.87 | 4 | 63 | 124 | 117.7 | 98.626 | 39.833 | 3683 | 214 | 1094 | 3.35 | 37.015 | 51.25 | 67.65 | 77.2 | 0 | 0 | 0.133 | 0 | 0 | 0 | 0 | 0 | 2.083 | 2.125 | 2400 | 604 | 2400 | 182 | 154 | 0 | 370 | 0 | 0 | 400 | 448 | 1630 | 1129.6 | 0.056 | 0.0615 | 0.0011 | 0.004 | 0.0328 | 0.529 | 0.172 | 0.0428 | 0.263 | 0.0168 | 0.007 | 0.0225 | 0.0814 | 0.172 | 2404/04R3 | 137.4 | 55.2 | 50 | 32.2 | 0 | 0 | 0 | 24.1 | 0 | 0 | 0 | 0 | 26.9 | 0 | 0 | 37.9 | 41.1 | 0 | 0 | 0 | 0 | 0 | 0 | 0 | 7.4 | 0 | 0 | 0 | 1594 | 1628 | 1620 | 1630 | 576.5 | 917.7 | 966.8 | 1129.6 | 213.48 | 229.17 | 237.35 | 243.35
2024-04-04 | 14 | Avril | 2024-04-05 00:59 | 2024-04-05 02:38 | 40733 | 1 | SAE1006 | 98.95 | 8 | 63 | 125 | 125.9 | 123.209 | 40.683 | 3399 | 188 | 1193 | 3.417 | 36.585 | 53 | 68.85 | 78.17 | 0 | 0 | 0.15 | 0 | 0 | 0 | 0 | 0 | 4.483 | 5 | 2400 | 608 | 2400 | 182 | 153 | 0 | 371 | 0 | 0 | 400 | 445 | 1654 | 1216.1 | 0.065 | 0.0511 | 0.001 | 0.0041 | 0.0387 | 0.2 | 0.174 | 0.035 | 0.262 | 0.0106 | 0.0055 | 0.0304 | 0.151 | 0.178 | 2404/04R3 | 137.4 | 55.4 | 46.9 | 35.1 | 0 | 0 | 0 | 24 | 0 | 0 | 0 | 0 | 17.4 | 0 | 0 | 38.1 | 41.2 | 0 | 0 | 0 | 0 | 0 | 0 | 16.7 | 0 | 0 | 0 | 0 | 1561 | 1658 | 1654 | 1654 | 498.5 | 1357 | 1305.3 | 1216.1 | 220.74 | 241.6 | 240.92 | 235.72
2024-04-04 | 14 | Avril | 2024-04-05 00:02 | 2024-04-05 00:59 | 40732 | 1 | SAE1006 | 56.42 | 6 | 59 | 125 | 120.7 | 123.451 | 41.367 | 3540 | 217 | 1038 | 3.8 | 32.895 | 53.25 | 69 | 77.24 | 0 | 0 | 0.067 | 0 | 0 | 0 | 0 | 0 | 4.333 | 4.75 | 2400 | 604 | 2400 | 182 | 153 | 0 | 373 | 0 | 0 | 400 | 418 | 1656 | 1017.5 | 0.0946 | 0.0776 | 0.0018 | 0.0055 | 0.033 | 0.57 | 0.17 | 0.0411 | 0.278 | 0.0147 | 0.009 | 0.0212 | 0.0387 | 0.177 | 2404/04R3 | 137.3 | 53 | 48.2 | 36.1 | 0 | 0 | 0 | 24 | 0 | 0 | 0 | 0 | 27 | 0 | 0 | 38.1 | 41 | 0 | 0 | 0 | 0 | 0 | 0 | 0 | 7.2 | 0 | 0 | 0 | 1605 | 1609 | 1632 | 1656 | 588.7 | 662.6 | 790.6 | 1017.5 | 209.04 | 215.56 | 216.04 | 221.53
2024-04-04 | 14 | Avril | 2024-04-04 23:03 | 2024-04-05 00:02 | 40731 | 1 | SAE1006 | 59.33 | 5 | 58 | 122 | 120 | 123.286 | 39.833 | 3512 | 213 | 1085 | 4.55 | 26.813 | 52 | 67.85 | 78.33 | 0 | 0 | 0.1 | 0 | 0 | 0 | 0 | 0 | 4.25 | 4.75 | 2400 | 605 | 2400 | 182 | 155 | 0 | 377 | 0 | 0 | 400 | 448 | 1662 | 1118.7 | 0.0832 | 0.0846 | 0.0075 | 0.0049 | 0.0471 | 0.431 | 0.193 | 0.0457 | 0.284 | 0.0097 | 0.0058 | 0.0312 | 0.0928 | 0.184 | 2404/04R3 | 125.8 | 58.4 | 48.5 | 18.9 | 0 | 0 | 0 | 21.9 | 0 | 0 | 0 | 0 | 14.8 | 0 | 0 | 34 | 39 | 0 | 0 | 0 | 0 | 0 | 0 | 16.1 | 0 | 0 | 0 | 0 | 1601 | 1658 | 1671 | 1662 | 534.1 | 951.2 | 1261.5 | 1118.7 | 204.05 | 215.5 | 229.17 | 225.24
2024-04-04 | 14 | Avril | 2024-04-04 17:37 | 2024-04-04 23:03 | 40730 | 1 | SAE1006 | 76.13667 | 4 | 65 | 127 | 120.5 | 122.905 | 48.65 | 4310 | 239 | 1589 | 4.067 | 31.23 | 59.125 | 79.54 | 72.92 | 0 | 0 | 13.967 | 16.625 | 12.234 | 15 | 14.9 | 19.125 | 7.55 | 8.375 | 2400 | 604 | 2400 | 181 | 153 | 0 | 378 | 0 | 0 | 400 | 445 | 1653 | 1245.6 | [7 empty] | 0.0337 | 0.286 | 0.0106 | 0.0054 | 0.0348 | 0.0929 | 0.158 | 2404/04R3 | 137.7 | 55.1 | 47.9 | 34.7 | 0 | 0 | 0 | 24.2 | 0 | 0 | 0 | 0 | 27.2 | 0 | 0 | 38.1 | 41.2 | 0 | 0 | 0 | 0 | 0 | 0 | 0 | 7 | 0 | 0 | 0 | 1652 | 1685 | 1675 | 1653 | 193.1 | 1492.9 | 1365.4 | 1245.6 | 101.63 | 233.93 | 232.81 | 238.02
2024-04-04 | 14 | Avril | 2024-04-04 16:23 | 2024-04-04 17:37 | 40729 | 1 | 44W50W4 | 53.08667 | 6 | 59 | 126 | 122.6 | 118.564 | 39.433 | 3335 | 207 | 1566 | 2.35 | 53.617 | 49.75 | 67.02 | 75.7 | 0 | 0 | 11.867 | 15.25 | 10.95 | 14.375 | 12.35 | 15.875 | 4.267 | 4.125 | 2400 | 603 | 2400 | 181 | 153 | 1662 | 0 | 204 | 0 | 400 | 320 | 1647 | 845.7 | 0.0631 | 0.0732 | 0.0032 | 0.0034 | 0.0277 | 0.456 | 0.128 | 0.164 | 1.07 | 0.135 | 0.0078 | 0.0232 | 0.0994 | 0.136 | 2404/04R5 | 147 | 63.4 | 46.3 | 37.3 | 0 | 0 | 0 | 86.9 | 0 | 0 | 0 | 0 | 0 | 0 | 0 | 52.9 | 0 | 0 | 0 | 0 | 0 | 0 | 0 | 0 | 0 | 0 | 0 | 0 | 1611 | 1609 | 1592 | 1647 | 689.1 | 687.7 | 573.7 | 845.7 | 217.35 | 218.29 | 214.21 | 212.84
2024-04-04 | 14 | Avril | 2024-04-04 15:14 | 2024-04-04 16:23 | 40728 | 1 | 44W50W4 | 68.4 | 8 | 59 | 126 | 122.4 | 113.774 | 45.517 | 3839 | 217 | 2418 | 2.533 | 49.737 | 55.5 | 77.82 | 73.16 | 0 | 0 | 12.033 | 15 | 12.6 | 14.875 | 14.916 | 19.125 | 5.966 | 6.5 | 2400 | 604 | 2200 | 181 | 154 | 1742 | 0 | 200 | 0 | 400 | 400 | 1651 | 1083.6 | 0.0274 | 0.068 | 0.0014 | 0.0045 | 0.0236 | 0.452 | 0.119 | 0.128 | 1.04 | 0.131 | 0.0089 | 0.0131 | 0.0558 | 0.115 | 2404/04R4 | 138.2 | 58 | 46 | 34.2 | 0 | 0 | 0 | 72.1 | 0 | 0 | 0 | 0 | 0 | 0 | 0 | 0 | 66.1 | 0 | 0 | 0 | 0 | 0 | 0 | 0 | 0 | 0 | 0 | 0 | 1566 | 1647 | 1660 | 1651 | 606.6 | 185.6 | 1104.1 | 1083.6 | 232.46 | 101.42 | 225.36 | 228.87
2024-04-04 | 14 | Avril | 2024-04-04 14:16 | 2024-04-04 15:14 | 40727 | 1 | 44W50W4 | 53.52 | 5 | 61 | 127 | 126.3 | 128.062 | 39.65 | 3365 | 208 | 1688 | 2.667 | 47.625 | 52.125 | 69.99 | 78.88 | 0 | 0 | 0.067 | 0 | 0 | 0 | 0 | 0 | 3.067 | 3.625 | 2400 | 603 | 2400 | 184 | 154 | 1658 | 0 | 204 | 0 | 400 | 320 | 1631 | 838.1 | 0.0521 | 0.0559 | 0.0038 | 0.0066 | 0.0274 | 0.502 | 0.132 | 0.135 | 1.01 | 0.117 | 0.0086 | 0.0178 | 0.0666 | 0.149 | 2403/24R1 | 137.5 | 58.5 | 48.8 | 30.2 | 0 | 0 | 0 | 43.5 | 0 | 0 | 0 | 0 | 22.3 | 0 | 0 | 29.9 | 34.2 | 0 | 0 | 0 | 0 | 0 | 0 | 0 | 7.6 | 0 | 0 | 0 | 1609 | 1649 | 1625 | 1631 | 729.5 | 1016.1 | 866.9 | 838.1 | 222.63 | 225.24 | 226.61 | 220.87
2024-04-04 | 14 | Avril | 2024-04-04 10:30 | 2024-04-04 14:16 | 40726 | 1 | S355T | 52.40333 | 4 | 65 | 126 | 121.8 | 118.826 | 41.9 | 3670 | 212 | 2008 | 3.167 | 39.789 | 53.5 | 73.61 | 76.61 | 0 | 0 | 11.433 | 15.375 | 10.75 | 14.125 | 15 | 19 | 4.717 | 4.875 | 2400 | 606 | 2400 | 183 | 152 | 1704 | 0 | 0 | 0 | 400 | 400 | 1645 | 1017.5 | 0.0503 | 0.0534 | 0.0038 | 0.0052 | 0.088 | 0.635 | 0.165 | 0.133 | 1.03 | 0.0186 | 0.0078 | 0.0243 | 0.153 | 0.178 | 2403/24R1 | 137.4 | 57.7 | 48.3 | 31.4 | 0 | 0 | 0 | 21.3 | 0 | 0 | 0 | 0 | 14 | 0 | 0 | 37.9 | 47.4 | 0 | 0 | 0 | 0 | 0 | 0 | 16.8 | 0 | 0 | 0 | 0 | 1573 | 1681 | 1649 | 1645 | 670.1 | 1245.7 | 1044.6 | 1017.5 | 235.97 | 222.82 | 227.27 | 227.51
2024-04-04 | 14 | Avril | 2024-04-04 09:34 | 2024-04-04 10:30 | 40725 | 1 | S355T | 55.85 | 6 | 60 | 127 | 122.4 | 121.081 | 40.883 | 3658 | 210 | 1444 | 3.3 | 38.485 | 54 | 71.75 | 79.25 | 0 | 0 | 11.05 | 15 | 10.683 | 14 | 14.1 | 18.5 | 5.05 | 6.375 | 2400 | 1208 | 2400 | 368 | 153 | 1705 | 0 | 0 | 0 | 400 | 408 | 1653 | 195.9 | 0.0663 | 0.0921 | 0.0035 | 0.0051 | 0.0278 | 0.471 | 0.158 | 0.126 | 1.05 | 0.0209 | 0.0088 | 0.0164 | 0.109 | 0.165 | 2403/24R1 | 137.4 | 58.5 | 48.5 | 30.4 | 0 | 0 | 0 | 23.4 | 0 | 0 | 0 | 0 | 23 | 0 | 0 | 38.6 | 45.2 | 0 | 0 | 0 | 0 | 0 | 0 | 0 | 7.2 | 0 | 0 | 0 | 1588 | 1657 | 1653 | 1653 | 467.7 | 1063.3 | 1067.9 | 195.9 | 201.36 | 224.23 | 226.72 | 102.14
2024-04-04 | 14 | Avril | 2024-04-04 08:26 | 2024-04-04 09:34 | 40724 | 1 | S355T | 68.15 | 5 | 59 | 127 | 123.4 | 121.443 | 42.067 | 3734 | 213 | 1163 | 4.533 | 28.015 | 54.5 | 71.33 | 77.73 | 0 | 0 | 11.583 | 15.125 | 10.55 | 14.125 | 13.984 | 17.75 | 5.95 | 7.375 | 2400 | 602 | 2400 | 182 | 153 | 1701 | 0 | 0 | 0 | 400 | 340 | 1660 | 821.5 | 0.106 | 0.0965 | 0.006 | 0.0051 | 0.0422 | 0.813 | 0.195 | 0.14 | 0.997 | 0.0128 | 0.0087 | 0.0221 | 0.0652 | 0.195 | 2403/24R1 | 137.5 | 57.5 | 47.3 | 32.7 | 0 | 0 | 0 | 22 | 0 | 0 | 0 | 0 | 20.9 | 0 | 0 | 39 | 39.4 | 0 | 0 | 0 | 0 | 0 | 0 | 16.2 | 0 | 0 | 0 | 0 | 1457 | 1616 | 1648 | 1660 | 400.6 | 687.9 | 187 | 821.5 | 261.34 | 214.51 | 101.43 | 203.65
2024-04-04 | 14 | Avril | 2024-04-04 07:29 | 2024-04-04 08:26 | 40723 | 1 | S235JR | 56.83 | 4 | 64 | 126 | 125 | 116.461 | 40.55 | 3549 | 209 | 1688 | 2.517 | 50.066 | 52 | 70.42 | 76.94 | 0 | 0 | 11.5 | 15.125 | 11.083 | 14.25 | 15.1 | 19 | 2.867 | 3.625 | 2400 | 605 | 2400 | 182 | 306 | 1866 | 0 | 0 | 0 | 400 | 340 | 1632 | 804.9 | 0.0671 | 0.0818 | 0.0027 | 0.0047 | 0.0318 | 0.545 | 0.147 | 0.11 | 0.618 | 0.0151 | 0.0077 | 0.0208 | 0.0803 | 0.164 | 2403/20R3 | 138.4 | 57.2 | 50.1 | 31.1 | 0 | 0 | 0 | 25.9 | 0 | 0 | 0 | 0 | 27.4 | 0 | 0 | 34 | 43.5 | 0 | 0 | 0 | 0 | 0 | 0 | 0 | 7.6 | 0 | 0 | 0 | 1584 | 1593 | 1616 | 1632 | 606.5 | 583.8 | 717 | 804.9 | 222.65 | 214.95 | 217.55 | 217.35
2024-04-04 | 14 | Avril | 2024-04-04 06:26 | 2024-04-04 07:29 | 40722 | 1 | S235JR | 63.7 | 8 | 63 | 127 | 122.2 | 114.588 | 39.4 | 3314 | 202 | 1285 | 2.667 | 47.625 | 51.375 | 67.41 | 78.24 | 0 | 0 | 12.617 | 16.125 | 10.15 | 13.875 | 13.95 | 17.875 | 2.683 | 3.5 | 2400 | 1212 | 2400 | 362 | 153 | 941 | 0 | 0 | 0 | 400 | 320 | 1638 | 753.6 | 0.0665 | 0.0674 | 0.0026 | 0.0052 | 0.0368 | 0.196 | 0.184 | 0.135 | 0.628 | 0.0126 | 0.007 | 0.027 | 0.112 | 0.193 | 2403/20R3 | 138.5 | 55.4 | 47.2 | 35.9 | 0 | 0 | 0 | 25.1 | 0 | 0 | 0 | 0 | 18.9 | 0 | 0 | 34.4 | 44.8 | 0 | 0 | 0 | 0 | 0 | 0 | 15.3 | 0 | 0 | 0 | 0 | 1590 | 1629 | 1638 |  | 568.5 | 741.7 | 753.6 |  | 214.62 | 212.98 | 209.26
2024-04-04 | 14 | Avril | 2024-04-04 05:18 | 2024-04-04 06:26 | 40721 | 1 | S235JR | 68 | 6 | 59 | 128 | 124.6 | 114.696 | 41.6 | 3527 | 213 | 1570 | 2.617 | 48.917 | 51.75 | 69.64 | 74.64 | 0 | 0 | 13.9 | 17 | 10.267 | 13.25 | 14.833 | 18.875 | 2.6 | 2.625 | 2400 | 603 | 2400 | 183 | 153 | 932 | 0 | 0 | 0 | 400 | 320 | 1611 | 861.1 | 0.0688 | 0.0877 | 0.001 | 0.0055 | 0.0296 | 0.31 | 0.166 | 0.105 | 0.559 | 0.0114 | 0.0073 | 0.0211 | 0.109 | 0.168 | 2403/20R3 | 138.7 | 55.5 | 47.4 | 35.8 | 0 | 0 | 0 | 25 | 0 | 0 | 0 | 0 | 27.1 | 0 | 0 | 34.1 | 45.2 | 0 | 0 | 0 | 0 | 0 | 0 | 0 | 7.3 | 0 | 0 | 0 | 1603 | 1608 | 1628 | 1611 | 27.2 | 640.4 | 709.9 | 861.1 | -15.96 | 213.59 | 210.3 | 233.73
2024-04-03 | 14 | Avril | 2024-04-04 04:23 | 2024-04-04 05:18 | 40720 | 1 | S235JR | 54.62 | 5 | 59 | 127 | 122.9 | 133.793 | 39.4 | 3273 | 207 | 1330 | 2.8 | 45.357 | 52.125 | 68.24 | 79.38 | 0 | 0 | 11.733 | 15.75 | 11 | 14.75 | 14.633 | 19.25 | 2.033 | 2.375 | 2400 | 604 | 2400 | 182 | 153 | 930 | 0 | 0 | 0 | 400 | 305 | 1642 | 652.4 | 0.0982 | 0.0957 | 0.0025 | 0.0058 | 0.0322 | 0.586 | 0.176 | 0.112 | 0.62 | 0.0091 | 0.0069 | 0.0236 | 0.0817 | 0.179 | 2403/20R3 | 138.6 | 57.2 | 47.7 | 33.7 | 0 | 0 | 0 | 25.2 | 0 | 0 | 0 | 0 | 17.3 | 0 | 0 | 34.2 | 45.2 | 0 | 0 | 0 | 0 | 0 | 0 | 16.7 | 0 | 0 | 0 | 0 | 1614 | 1644 | 1642 |  | 612.4 | 668.3 | 652.4 |  | 207.05 | 197.17 | 196.49
2024-04-03 | 14 | Avril | 2024-04-04 03:25 | 2024-04-04 04:23 | 40719 | 1 | S235JR | 57.72 | 4 | 65 | 126 | 122.5 | 115.15 | 42.25 | 3398 | 217 | 1478 | 2.7 | 46.667 | 55.125 | 72.26 | 78.28 | 0 | 0 | 12.217 | 15.75 | 11.65 | 15.375 | 13.634 | 18 | 4.75 | 5.875 | 2400 | 604 | 2400 | 182 | 152 | 941 | 0 | 0 | 0 | 400 | 335 | 1639 | 763.8 | 0.0829 | 0.101 | 0.0032 | 0.0058 | 0.0378 | 0.501 | 0.162 | 0.104 | 0.649 | 0.0106 | 0.0077 | 0.0233 | 0.0717 | 0.176 | 2403/20R3 | 138.5 | 54.5 | 47.4 | 36.6 | 0 | 0 | 0 | 25 | 0 | 0 | 0 | 0 | 27 | 0 | 0 | 34 | 45 | 0 | 0 | 0 | 0 | 0 | 0 | 0 | 7.5 | 0 | 0 | 0 | 1601 | 1615 | 1605 | 1639 | 463 | 585 | 554.2 | 763.8 | 193.55 | 203.14 | 204.6 | 209.7
2024-04-03 | 14 | Avril | 2024-04-04 02:30 | 2024-04-04 03:25 | 40718 | 1 | S235JR | 55.13 | 8 | 62 | 124 | 120.2 | 115.418 | 39.667 | 3237 | 211 | 1270 | 2.783 | 44.551 | 53.625 | 69.4 | 81.11 | 0 | 0 | 11.833 | 15.75 | 10.917 | 14.75 | 14.166 | 19.25 | 2.75 | 3.875 | 2400 | 604 | 2400 | 182 | 154 | 931 | 0 | 0 | 0 | 400 | 290 | 1642 | 602.1 | 0.0706 | 0.082 | 0.0017 | 0.004 | 0.0389 | 0.47 | 0.162 | 0.133 | 0.755 | 0.0137 | 0.007 | 0.0109 | 0.0427 | 0.168 | 2403/20R3 | 138.2 | 55.5 | 46.8 | 35.9 | 0 | 0 | 0 | 25.2 | 0 | 0 | 0 | 0 | 17.4 | 0 | 0 | 33.7 | 45.2 | 0 | 0 | 0 | 0 | 0 | 0 | 16.7 | 0 | 0 | 0 | 0 | 1577 | 1598 | 1642 |  | 255.6 | 450.4 | 602.1 |  | 162.89 | 193.15 | 190.59
2024-04-03 | 14 | Avril | 2024-04-04 01:30 | 2024-04-04 02:30 | 40717 | 1 | S235JR | 59.7 | 6 | 60 | 125 | 122.5 | 134.07 | 41.8 | 3478 | 215 | 1461 | 2.933 | 42.614 | 54.875 | 72.17 | 78.77 | 0 | 0 | 12.383 | 15.75 | 11.1 | 14.75 | 14.317 | 19.125 | 4 | 5.25 | 2400 | 604 | 2400 | 183 | 153 | 936 | 0 | 0 | 0 | 400 | 380 | 1656 | 908.1 | 0.0702 | 0.0901 | 0.0027 | 0.0056 | 0.0385 | 0.141 | 0.177 | 0.0867 | 0.623 | 0.0071 | 0.0068 | 0.0268 | 0.0649 | 0.172 | 2403/20R3 | 138.2 | 53.2 | 47 | 38 | 0 | 0 | 0 | 25.2 | 0 | 0 | 0 | 0 | 26 | 0 | 0 | 34.2 | 45.1 | 0 | 0 | 0 | 0 | 0 | 0 | 0 | 7.7 | 0 | 0 | 0 | 1582 | 1612 | 1619 | 1656 | 495.7 | 585.7 | 571.4 | 908.1 | 208.9 | 204.86 | 199.24 | 213.18
2024-04-03 | 14 | Avril | 2024-04-04 00:28 | 2024-04-04 01:30 | 40716 | 1 | S235JR | 62.43 | 5 | 58 | 127 | 122.3 | 114.735 | 43.1 | 3523 | 218 | 1501 | 3.217 | 39.482 | 55.875 | 73.49 | 77.78 | 12.067 | 15.75 | 11.25 | 14.75 | 19.783 | 25.375 | 0 | 0 | 0 | 0 | 2400 | 604 | 2400 | 182 | 153 | 934 | 0 | 0 | 0 | 400 | 343 | 1638 | 771.5 | 0.0857 | 0.0842 | 0.0053 | 0.0043 | 0.0397 | 0.278 | 0.162 | 0.101 | 0.574 | 0.008 | 0.0064 | 0.0353 | 0.0881 | 0.17 | 2403/20R3 | 138.9 | 56 | 51.2 | 31.7 | 0 | 0 | 0 | 25 | 0 | 0 | 0 | 0 | 19 | 0 | 0 | 33.6 | 44.5 | 0 | 0 | 0 | 0 | 0 | 0 | 16.8 | 0 | 0 | 0 | 0 | 1581 | 1602 | 1616 | 1638 | 444.4 | 592.6 | 689.8 | 771.5 | 201.4 | 211.15 | 214.71 | 210.98
2024-04-03 | 14 | Avril | 2024-04-03 17:21 | 2024-04-04 00:28 | 40715 | 1 | S235JR | 87.93667 | 4 | 63 | 120 | 117.5 | 114.708 | 43.917 | 3580 | 212 | 1737 | 9.133 | 13.139 | 56.625 | 75.35 | 77.36 | 0 | 0 | 13.15 | 17 | 11.117 | 14.375 | 13.75 | 17.75 | 5.9 | 7.5 | 2400 | 604 | 2400 | 183 | 153 | 931 | 0 | 0 | 0 | 400 | 395 | 1634 | 965.2 | [7 empty] | 0.0574 | 0.317 | 0.0053 | 0.005 | 0.0384 | 0.127 | 0.198 | 2403/20R3 | 143.3 | 58.2 | 48 | 37.1 | 0 | 0 | 0 | 25.1 | 0 | 0 | 0 | 0 | 27.1 | 0 | 0 | 34 | 45 | 0 | 0 | 0 | 0 | 0 | 0 | 0 | 7.3 | 0 | 0 | 0 | 1650 | 1601 | 1598 | 1634 | 189.9 | 742.4 | 888.1 | 965.2 | 101.48 | 228.27 | 243.08 | 229.61
2024-04-03 | 14 | Avril | 2024-04-03 16:19 | 2024-04-03 17:21 | 40714 | 1 | DD13A | 61.75 | 5 | 57 | 126 | 122.5 | 100.816 | 42.617 | 3833 | 212 | 1578 | 3.717 | 33.901 | 54.5 | 73.33 | 76.73 | 0 | 0 | 11.3 | 15 | 10.95 | 15.125 | 15.167 | 19.125 | 5.2 | 5.125 | 2400 | 606 | 2400 | 183 | 308 | 0 | 272 | 0 | 0 | 400 | 440 | 1647 | 1016.8 | 0.0624 | 0.0642 | 0.0054 | 0.0036 | 0.0274 | 0.458 | 0.16 | 0.044 | 0.145 | 0.0101 | 0.0056 | 0.0231 | 0.108 | 0.16 | 2403/26R1 | 137.7 | 57.1 | 46.5 | 34.1 | 6.9 | 0 | 0 | 52 | 7.5 | 0 | 0 | 0 | 10.2 | 0 | 0 | 19.6 | 24.9 | 0 | 0 | 0 | 0 | 0 | 0 | 16.6 | 0 | 0 | 0 | 0 | 1536 | 1666 | 1653 | 1647 | 445.8 | 1269.3 | 1220 | 1016.8 | 226.12 | 232.34 | 236.5 | 226.37
2024-04-03 | 14 | Avril | 2024-04-03 15:16 | 2024-04-03 16:19 | 40713 | 1 | DD13A | 63.32 | 8 | 61 | 126 | 125.4 | 137.799 | 43.483 | 4115 | 215 | 1238 | 3.8 | 33.158 | 55.625 | 73.92 | 76.75 | 0 | 0 | 11.366 | 15.125 | 10.917 | 15.25 | 15.033 | 19.25 | 6.167 | 5.875 | 2400 | 603 | 2400 | 182 | 154 | 0 | 129 | 0 | 0 | 400 | 445 | 1660 | 1186.8 | 0.0264 | 0.0695 | 0.0013 | 0.0034 | 0.0225 | 0.26 | 0.129 | 0.0332 | 0.13 | 0.0133 | 0.0053 | 0.0214 | 0.0471 | 0.144 | 2403/26R1 | 137.4 | 58 | 46.9 | 32.5 | 6.8 | 0 | 0 | 52.1 | 7.6 | 0 | 0 | 0 | 17.8 | 0 | 0 | 20 | 25.7 | 0 | 0 | 0 | 0 | 0 | 0 | 0 | 7.4 | 0 | 0 | 0 | 1587 | 1629 | 1659 | 1660 | 642.7 | 876.5 | 1087.8 | 1186.8 | 225.28 | 225.25 | 224.81 | 230.67
2024-04-03 | 14 | Avril | 2024-04-03 14:19 | 2024-04-03 15:16 | 40712 | 1 | DD13A | 56.75 | 4 | 64 | 123 | 116.4 | 114.689 | 39.167 | 3714 | 192 | 1223 | 4.333 | 28.385 | 49.875 | 66.81 | 76.4 | 0 | 0 | 10.4 | 13.75 | 10.933 | 14.5 | 10.1 | 12.25 | 7.733 | 9.375 | 2400 | 602 | 2400 | 182 | 154 | 0 | 131 | 0 | 0 | 400 | 405 | 1641 | 1012 | 0.0666 | 0.0643 | 0.0012 | 0.0036 | 0.0275 | 0.499 | 0.163 | 0.0422 | 0.13 | 0.0109 | 0.005 | 0.0213 | 0.0374 | 0.164 | 2403/26R1 | 124.8 | 58.3 | 48 | 18.5 | 6.9 | 0 | 0 | 41.6 | 7.8 | 0 | 0 | 0 | 10.4 | 0 | 0 | 19.6 | 22.2 | 0 | 0 | 0 | 0 | 0 | 0 | 16.3 | 0 | 0 | 0 | 0 | 1646 | 1632 | 1647 | 1641 | 183.9 | 959.2 | 33 | 1012 | 101.29 | 230.24 | -25.46 | 229.29
2024-04-03 | 14 | Avril | 2024-04-03 13:19 | 2024-04-03 14:19 | 40711 | 1 | DD13A | 60.28 | 6 | 59 | 127 | 124.1 | 114.805 | 40.667 | 3471 | 196 | 1666 | 3.817 | 33.275 | 51.25 | 69.29 | 75.61 | 0 | 0 | 11.583 | 15.25 | 10.817 | 14.75 | 5.267 | 6.75 | 13 | 14.375 | 2400 | 604 | 2400 | 183 | 155 | 0 | 136 | 0 | 0 | 400 | 440 | 1649 | 188.2 | 0.056 | 0.0892 | 0.0013 | 0.0054 | 0.0244 | 0.268 | 0.114 | 0.0311 | 0.154 | 0.0129 | 0.0046 | 0.0194 | 0.0722 | 0.127 | 2403/26R1 | 126 | 58.1 | 46.4 | 21.5 | 7 | 0 | 0 | 45 | 7.6 | 0 | 0 | 0 | 19 | 0 | 0 | 18.4 | 21.7 | 0 | 0 | 0 | 0 | 0 | 0 | 0 | 7.3 | 0 | 0 | 0 | 1652 | 1625 | 1640 | 1649 | 194.4 | 940.3 | 1156.1 | 188.2 | 102.12 | 232.59 | 239.61 | 101.36
2024-04-03 | 14 | Avril | 2024-04-03 12:21 | 2024-04-03 13:19 | 40710 | 1 | DD13A | 57.73 | 5 | 58 | 126 | 122.4 | 114.674 | 39.317 | 3514 | 195 | 1438 | 4.15 | 30.361 | 49.5 | 66.73 | 75.54 | 0 | 0 | 11.834 | 15.5 | 10.633 | 14.375 | 12.667 | 15.875 | 4.183 | 3.75 | 2400 | 604 | 2400 | 184 | 154 | 0 | 131 | 0 | 0 | 400 | 445 | 1656 | 1071.1 | 0.0815 | 0.0677 | 0.0017 | 0.0048 | 0.0276 | 0.625 | 0.155 | 0.0386 | 0.136 | 0.0128 | 0.0072 | 0.0246 | 0.0337 | 0.149 | 2403/26R1 | 125.2 | 57.4 | 48.4 | 19.4 | 7 | 0 | 0 | 44.5 | 7.2 | 0 | 0 | 0 | 10 | 0 | 0 | 18.5 | 21.5 | 0 | 0 | 0 | 0 | 0 | 0 | 16.5 | 0 | 0 | 0 | 0 | 1767 | 1603 | 1649 | 1656 | 2883.1 | 767.9 | 996.5 | 1071.1 | 237.7 | 229.66 | 223.81 | 225.31
2024-04-03 | 14 | Avril | 2024-04-03 11:18 | 2024-04-03 12:21 | 40709 | 1 | DD13A | 63.53 | 8 | 62 | 126 | 124.9 | 137.637 | 41.317 | 3541 | 206 | 1180 | 4.15 | 30.361 | 53 | 69.3 | 76.97 | 0 | 0 | 12.383 | 16.125 | 10.417 | 13.875 | 15 | 19.125 | 3.517 | 3.75 | 2400 | 603 | 2400 | 181 | 153 | 0 | 137 | 0 | 0 | 400 | 435 | 1638 | 1189.2 | 0.036 | 0.0517 | 0.001 | 0.0047 | 0.0222 | 0.722 | 0.14 | 0.0278 | 0.149 | 0.014 | 0.0069 | 0.0198 | 0.064 | 0.143 | 2403/26R1 | 125.1 | 57.2 | 46.7 | 21.2 | 6.9 | 0 | 0 | 43 | 6.8 | 0 | 0 | 0 | 19.3 | 0 | 0 | 19.5 | 22 | 0 | 0 | 0 | 0 | 0 | 0 | 0 | 7.6 | 0 | 0 | 0 | 1593 | 1626 | 1623 | 1638 | 841.7 | 1129.3 | 947.4 | 1189.2 | 241.85 | 245.5 | 234.23 | 242.78
2024-04-03 | 14 | Avril | 2024-04-03 10:13 | 2024-04-03 11:18 | 40708 | 1 | DD13A | 64.8 | 4 | 63 | 126 | 121.1 | 115.114 | 44.067 | 4104 | 217 | 1711 | 4 | 31.5 | 55.5 | 75.71 | 75.57 | 0 | 0 | 11.5 | 15.125 | 10.717 | 14 | 15.383 | 19.25 | 6.467 | 7 | 2400 | 605 | 2400 | 182 | 154 | 0 | 136 | 0 | 0 | 400 | 430 | 1611 | 1056.9 | 0.0466 | 0.0538 | 0.001 | 0.0047 | 0.0283 | 0.497 | 0.136 | 0.0305 | 0.135 | 0.0107 | 0.0063 | 0.0226 | 0.0459 | 0.15 | 2403/26R1 | 137.5 | 59.7 | 45.4 | 32.4 | 7.1 | 0 | 0 | 52.1 | 7.5 | 0 | 0 | 0 | 11.2 | 0 | 0 | 20.5 | 22.7 | 0 | 0 | 0 | 0 | 0 | 0 | 16.4 | 0 | 0 | 0 | 0 | 1565 | 1604 | 1623 | 1611 | 771.2 | 972.2 | 1209.2 | 1056.9 | 250.67 | 246.47 | 252.16 | 248.8
2024-04-03 | 14 | Avril | 2024-04-03 09:08 | 2024-04-03 10:13 | 40707 | 1 | DD13A | 64.93 | 6 | 60 | 123 | 120.3 | 115.079 | 40.283 | 3481 | 207 | 1265 | 4.367 | 28.168 | 51 | 67.47 | 75.96 | 0 | 0 | 11.683 | 15.25 | 10.733 | 14 | 14.584 | 18.375 | 3.283 | 3.375 | 2400 | 603 | 2400 | 183 | 154 | 0 | 141 | 0 | 0 | 300 | 445 | 1636 | 1126 | 0.0404 | 0.0684 | 0.001 | 0.0054 | 0.0294 | 0.769 | 0.137 | 0.0292 | 0.0992 | 0.0098 | 0.0059 | 0.0208 | 0.0609 | 0.146 | 2403/26R1 | 130.1 | 55.1 | 47.5 | 27.5 | 6.9 | 0 | 0 | 44.6 | 8.8 | 0 | 0 | 0 | 17.2 | 0 | 0 | 18.9 | 26.2 | 0 | 0 | 0 | 0 | 0 | 0 | 0 | 7.5 | 0 | 0 | 0 | 1615 | 1618 | 1617 | 1636 | 905 | 1022.1 | 0 | 1126 | 235.21 | 242.53 | 65535 | 239.85
2024-04-03 | 14 | Avril | 2024-04-03 07:58 | 2024-04-03 09:08 | 40706 | 1 | DD13A | 69.67 | 5 | 58 | 122 | 117.6 | 115.097 | 41.417 | 3668 | 208 | 1222 | 5.433 | 22.454 | 52.25 | 69.11 | 75.69 | 0 | 0 | 11.883 | 15.5 | 10.85 | 14 | 15 | 18.75 | 3.683 | 3.875 | 2400 | 606 | 2400 | 182 | 154 | 0 | 136 | 0 | 0 | 300 | 445 | 1633 | 1166.6 | 0.049 | 0.0614 | 0.0018 | 0.0052 | 0.028 | 0.51 | 0.146 | 0.027 | 0.138 | 0.0165 | 0.0062 | 0.0136 | 0.072 | 0.143 | 2403/26R1 | 136.9 | 57.9 | 48 | 31 | 7.2 | 0 | 0 | 51.4 | 7.7 | 0 | 0 | 0 | 10 | 0 | 0 | 20.2 | 24.4 | 0 | 0 | 0 | 0 | 0 | 0 | 16 | 0 | 0 | 0 | 0 | 1568 | 1618 | 1669 | 1633 | 656.3 | 1029.2 | 1479.4 | 1166.6 | 237.16 | 243.04 | 241.96 | 244.08
2024-04-03 | 14 | Avril | 2024-04-03 06:54 | 2024-04-03 07:58 | 40705 | 1 | DD13A | 64.55 | 4 | 65 | 127 | 126.2 | 110.761 | 42.783 | 3839 | 213 | 1570 | 2.417 | 52.552 | 53.125 | 71.95 | 74.5 | 0 | 0 | 11.683 | 15.25 | 11.133 | 14 | 15.433 | 19.25 | 4.533 | 4.5 | 2400 | 603 | 2400 | 183 | 154 | 0 | 131 | 0 | 0 | 200 | 445 | 1622 | 1234.8 | 0.0469 | 0.0506 | 0.001 | 0.0049 | 0.0267 | 0.38 | 0.146 | 0.0253 | 0.133 | 0.0133 | 0.0072 | 0.0231 | 0.0539 | 0.155 | 2403/26R1 | 137.1 | 55.3 | 47.7 | 34.1 | 6.9 | 0 | 0 | 52.1 | 7.9 | 0 | 0 | 0 | 16.9 | 0 | 0 | 19.9 | 25.9 | 0 | 0 | 0 | 0 | 0 | 0 | 0 | 7.5 | 0 | 0 | 0 | 1580 | 1621 | 1604 | 1622 | 893.9 | 1143.4 | 1027.1 | 1234.8 | 253.36 | 249.14 | 250.5 | 254.25
2024-04-03 | 14 | Avril | 2024-04-03 05:54 | 2024-04-03 06:54 | 40704 | 1 | DD13A | 59.62 | 8 | 63 | 124 | 120.5 | 117.348 | 40.917 | 3471 | 200 | 1099 | 2.783 | 44.551 | 52.5 | 68.23 | 76.99 | 0 | 0 | 11.7 | 15.25 | 12.633 | 16.25 | 14.517 | 18.5 | 2.067 | 2.375 | 2400 | 604 | 2400 | 183 | 153 | 0 | 132 | 0 | 0 | 300 | 465 | 1636 | 1193.3 | 0.0467 | 0.046 | 0.001 | 0.0062 | 0.0279 | 0.474 | 0.144 | 0.0297 | 0.123 | 0.0096 | 0.006 | 0.0197 | 0.107 | 0.149 | 2403/26R1 | 137 | 56 | 45.6 | 35.4 | 7.1 | 0 | 0 | 52.4 | 6 | 0 | 0 | 0 | 8.9 | 0 | 0 | 20 | 26.2 | 0 | 0 | 0 | 0 | 0 | 0 | 16.4 | 0 | 0 | 0 | 0 | 1610 | 1627 | 1636 |  | 945.7 | 1099.8 | 1193.3 |  | 241.17 | 243.02 | 244.12
2024-04-02 | 14 | Avril | 2024-04-03 04:56 | 2024-04-03 05:54 | 40703 | 1 | DD13A | 58.05 | 6 | 60 | 123 | 121.7 | 117.414 | 42.2 | 3755 | 213 | 1456 | 2.867 | 42.907 | 53.5 | 71.6 | 76.07 | 0 | 0 | 11.9 | 15.625 | 10.85 | 14.375 | 13.984 | 17.375 | 5.467 | 6 | 2400 | 604 | 2400 | 184 | 153 | 0 | 126 | 0 | 0 | 300 | 370 | 1621 | 1183.5 | 0.0404 | 0.0745 | 0.001 | 0.0051 | 0.0256 | 0.562 | 0.165 | 0.0208 | 0.118 | 0.0064 | 0.0062 | 0.0211 | 0.0868 | 0.151 | 2403/26R1 | 137.5 | 56.4 | 45.7 | 35.4 | 6.6 | 0 | 0 | 52.2 | 7.3 | 0 | 0 | 0 | 16.2 | 0 | 0 | 20.3 | 27.5 | 0 | 0 | 0 | 0 | 0 | 0 | 0 | 7.4 | 0 | 0 | 0 | 1564 | 1571 | 1593 | 1621 | 690.8 | 865.2 | 891.5 | 1183.5 | 243.11 | 255.86 | 246.08 | 251.67
2024-04-02 | 14 | Avril | 2024-04-03 03:54 | 2024-04-03 04:56 | 40702 | 1 | DD13A | 62.63 | 5 | 58 | 123 | 119.3 | 117.351 | 42.233 | 3712 | 214 | 1411 | 2.267 | 54.265 | 52.875 | 70.67 | 75.12 | 0 | 0 | 11.967 | 15.875 | 10.683 | 13.375 | 15.583 | 18.875 | 4 | 4.625 | 2400 | 604 | 2400 | 183 | 154 | 0 | 129 | 0 | 0 | 200 | 465 | 1634 | 1208.9 | 0.0384 | 0.0592 | 0.001 | 0.0052 | 0.0238 | 0.476 | 0.156 | 0.0289 | 0.148 | 0.0081 | 0.0061 | 0.0196 | 0.108 | 0.157 | 2403/26R1 | 137.6 | 55.8 | 44.5 | 37.3 | 7.7 | 0 | 0 | 54.4 | 4.8 | 0 | 0 | 0 | 8.7 | 0 | 0 | 20.3 | 26.4 | 0 | 0 | 0 | 0 | 0 | 0 | 15.3 | 0 | 0 | 0 | 0 | 1543 | 1571 | 1590 | 1634 | 619.1 | 787.5 | 841.1 | 1208.9 | 246.49 | 248.94 | 243.43 | 246.16
2024-04-02 | 14 | Avril | 2024-04-03 02:50 | 2024-04-03 03:54 | 40701 | 1 | DD13A | 63.57 | 4 | 62 | 123 | 119.3 | 137.264 | 40.4 | 3372 | 207 | 1333 | 2.45 | 50.204 | 49.125 | 65.55 | 72.96 | 0 | 0 | 12.984 | 16 | 10.75 | 13.5 | 13.984 | 17.125 | 2.683 | 2.125 | 2400 | 604 | 2400 | 182 | 152 | 0 | 131 | 0 | 0 | 200 | 465 | 1647 | 1236.1 | 0.0246 | 0.0563 | 0.001 | 0.0055 | 0.0243 | 0.534 | 0.131 | 0.0263 | 0.147 | 0.0099 | 0.0066 | 0.02 | 0.107 | 0.14 | 2403/26R1 | 130.6 | 58.6 | 47.4 | 24.6 | 3.1 | 0 | 0 | 50.5 | 7.3 | 0 | 0 | 0 | 17.8 | 0 | 0 | 18.1 | 27.3 | 0 | 0 | 0 | 0 | 0 | 0 | 6.5 | 0 | 0 | 0 | 0 | 1603 | 1632 | 1614 | 1647 | 972.5 | 1231.5 | 1019 | 1236.1 | 247.03 | 248.61 | 244.48 | 240.72
2024-04-02 | 14 | Avril | 2024-04-03 01:56 | 2024-04-03 02:50 | 40700 | 1 | DD13A | 54.33 | 8 | 63 | 129 | 126 | 117.991 | 40.383 | 3526 | 208 | 1395 | 2.833 | 45.529 | 51.375 | 68.52 | 76.33 | 0 | 0 | 11.417 | 14.875 | 10.983 | 14.375 | 14.317 | 18.25 | 3.667 | 3.625 | 2000 | 604 | 2100 | 181 | 153 | 0 | 125 | 0 | 0 | 200 | 430 | 1618 | 1108.6 | 0.0273 | 0.0508 | 0.001 | 0.0054 | 0.0306 | 0.578 | 0.154 | 0.029 | 0.138 | 0.0077 | 0.0068 | 0.0277 | 0.0355 | 0.162 | 2403/26R1 | 137.3 | 56.1 | 48.7 | 32.5 | 7.3 | 0 | 0 | 52.3 | 6.9 | 0 | 0 | 0 | 7.9 | 0 | 0 | 20.2 | 26.3 | 0 | 0 | 0 | 0 | 0 | 0 | 16.4 | 0 | 0 | 0 | 0 | 1593 | 1581 | 1623 | 1618 | 792.4 | 782.7 | 1077 | 1108.6 | 237.41 | 243.04 | 243.65 | 248.5
2024-04-02 | 14 | Avril | 2024-04-03 00:52 | 2024-04-03 01:56 | 40699 | 1 | DD13A | 63.92 | 6 | 58 | 126 | 122.6 | 118.102 | 40.883 | 3599 | 210 | 1287 | 3.483 | 36.172 | 52.125 | 69.05 | 76.5 | 0 | 0 | 12.117 | 15.75 | 10.6 | 14.25 | 14.784 | 18.625 | 3.383 | 3.375 | 2400 | 604 | 2400 | 184 | 153 | 0 | 134 | 0 | 0 | 400 | 423 | 1621 | 1068.7 | 0.0485 | 0.0658 | 0.001 | 0.0048 | 0.0227 | 0.478 | 0.15 | 0.0262 | 0.146 | 0.0091 | 0.0066 | 0.0194 | 0.0893 | 0.151 | 2403/26R1 | 137.5 | 55.7 | 47.2 | 34.6 | 6.9 | 0 | 0 | 52.4 | 6.9 | 0 | 0 | 0 | 16.3 | 0 | 0 | 20.2 | 27.3 | 0 | 0 | 0 | 0 | 0 | 0 | 0 | 7.5 | 0 | 0 | 0 | 1580 | 1652 | 1612 | 1621 | 751.4 | 1302.5 | 1020.9 | 1068.7 | 240.58 | 241.85 | 245.71 | 244.17
2024-04-02 | 14 | Avril | 2024-04-02 23:56 | 2024-04-03 00:52 | 40698 | 1 | DD13A | 56.08 | 5 | 58 | 123 | 120.7 | 118.21 | 40.733 | 3562 | 208 | 1307 | 2.15 | 57.209 | 51.875 | 68.76 | 76.41 | 0 | 0 | 11.733 | 15.625 | 10.95 | 14.5 | 13.7 | 17.125 | 4.35 | 4.625 | 2400 | 604 | 2400 | 184 | 154 | 0 | 135 | 0 | 0 | 400 | 430 | 1620 | 1108 | 0.036 | 0.0627 | 0.002 | 0.0056 | 0.0349 | 0.733 | 0.156 | 0.0263 | 0.139 | 0.0122 | 0.0059 | 0.0289 | 0.0886 | 0.16 | 2403/26R1 | 137.7 | 56.9 | 46.8 | 34 | 6.8 | 0 | 0 | 51.6 | 7.6 | 0 | 0 | 0 | 8 | 0 | 0 | 20.3 | 27 | 0 | 0 | 0 | 0 | 0 | 0 | 16.4 | 0 | 0 | 0 | 0 | 1568 | 1620 | 1650 | 1620 | 642.1 | 981.5 | 1260.8 | 1108 | 235.55 | 238.46 | 240.54 | 247.37
2024-04-02 | 14 | Avril | 2024-04-02 17:30 | 2024-04-02 23:56 | 40697 | 1 | DD13A | 53.71667 | 4 | 63 | 122 | 120.1 | 118.069 | 42.983 | 3709 | 221 | 1409 | 2.217 | 55.038 | 53.875 | 71.68 | 75.2 | 0 | 0 | 13.567 | 17.75 | 10.833 | 14.25 | 12.867 | 16.5 | 5.717 | 5.375 | 2400 | 604 | 2400 | 184 | 154 | 0 | 127 | 0 | 0 | 400 | 438 | 1623 | 1153.9 | 0.0551 | 0.0686 | 0.001 | 0.006 | 0.0394 | 0.46 | 0.147 | 0.0215 | 0.143 | 0.0067 | 0.0076 | 0.0377 | 0.115 | 0.159 | 2403/26R1 | 142.2 | 57.1 | 50.6 | 34.5 | 7.1 | 0 | 0 | 52.2 | 7.4 | 0 | 0 | 0 | 16.6 | 0 | 0 | 19.6 | 26.7 | 0 | 0 | 0 | 0 | 0 | 0 | 0 | 7.8 | 0 | 0 | 0 | 1659 | 1634 | 1614 | 1623 | 200.3 | 1123.6 | 921.6 | 1153.9 | 100.53 | 240.78 | 237.09 | 248.72
2024-04-02 | 14 | Avril | 2024-04-02 16:29 | 2024-04-02 17:30 | 40696 | 1 | S355T | 60.43 | 6 | 58 | 127 | 120.3 | 114.635 | 40.9 | 3515 | 203 | 1094 | 2.85 | 44.561 | 53.25 | 69.1 | 78.12 | 0 | 0 | 12.333 | 15.875 | 11.033 | 14.75 | 13.483 | 17.75 | 4.05 | 4.875 | 2400 | 608 | 2400 | 184 | 154 | 1710 | 0 | 0 | 0 | 400 | 305 | 1642 | 648.8 | 0.0737 | 0.0921 | 0.0012 | 0.0063 | 0.0423 | 0.681 | 0.215 | 0.159 | 1.11 | 0.0105 | 0.0106 | 0.0292 | 0.0789 | 0.21 | 2403/24R1 | 137.2 | 58.5 | 48.2 | 30.5 | 0 | 0 | 0 | 19.3 | 20.4 | 0 | 0 | 0 | 7.3 | 0 | 0 | 39.4 | 35 | 0 | 0 | 0 | 0 | 0 | 0 | 15.8 | 0 | 0 | 0 | 0 | 1649 | 1636 | 1626 | 1642 | 188.2 | 531.6 | 648.7 | 648.8 | 101.36 | 184.7 | 204.76 | 196.08
2024-04-02 | 14 | Avril | 2024-04-02 15:33 | 2024-04-02 16:29 | 40695 | 1 | S355T | 56.05 | 5 | 58 | 121 | 117.1 | 115.44 | 40.45 | 3412 | 211 | 1094 | 3.117 | 38.824 | 53.375 | 68.95 | 79.17 | 0 | 0 | 12.067 | 16.25 | 10.2 | 13.625 | 13.867 | 18 | 4.317 | 5.375 | 2400 | 603 | 2410 | 182 | 154 | 1710 | 0 | 0 | 0 | 300 | 290 | 1613 | 609.3 | 0.0943 | 0.102 | 0.0095 | 0.0081 | 0.0377 | 0.271 | 0.222 | 0.169 | 1.14 | 0.0135 | 0.0121 | 0.0217 | 0.0839 | 0.218 | 2403/24R1 | 137.9 | 53 | 47.7 | 37.2 | 0 | 0 | 0 | 19.3 | 19 | 0 | 0 | 0 | 17.2 | 0 | 0 | 39.5 | 35.3 | 0 | 0 | 0 | 0 | 0 | 0 | 0 | 7.6 | 0 | 0 | 0 | 1563 | 1608 | 1636 | 1613 | 351.5 | 560.5 | 30.6 | 609.3 | 193.93 | 203.8 | -25.09 | 207.22
2024-04-02 | 14 | Avril | 2024-04-02 14:22 | 2024-04-02 15:33 | 40694 | 1 | S355T | 71.78 | 4 | 63 | 121 | 116.9 | 115.008 | 44.617 | 3797 | 223 | 1570 | 3.65 | 33.151 | 56.25 | 74.99 | 75.64 | 0 | 0 | 11.917 | 15.75 | 11.333 | 13.125 | 14.75 | 19.25 | 6.617 | 7.875 | 2400 | 604 | 2400 | 183 | 153 | 1705 | 0 | 0 | 0 | 300 | 388 | 1648 | 914.9 | 0.0826 | 0.0766 | 0.001 | 0.0072 | 0.0456 | 0.529 | 0.224 | 0.146 | 1.13 | 0.0188 | 0.0101 | 0.0261 | 0.101 | 0.225 | 2403/24R1 | 137.9 | 57 | 48.9 | 32 | 0 | 0 | 0 | 19.2 | 20.2 | 0 | 0 | 0 | 7.8 | 0 | 0 | 39.3 | 35.1 | 0 | 0 | 0 | 0 | 0 | 0 | 16.3 | 0 | 0 | 0 | 0 | 1572 | 1607 | 1608 | 1648 | 690.6 | 606.4 | 716.8 | 914.9 | 238.73 | 210.13 | 221.88 | 218.07
2024-04-02 | 14 | Avril | 2024-04-02 13:22 | 2024-04-02 14:22 | 40693 | 1 | S355T | 59.13 | 8 | 61 | 123 | 121.6 | 114.545 | 42.817 | 3757 | 229 | 1356 | 3.533 | 34.811 | 55.125 | 72.89 | 77.25 | 0 | 0 | 12 | 15.875 | 11.383 | 13.875 | 14.667 | 19.25 | 4.767 | 6.125 | 2400 | 606 | 2400 | 182 | 153 | 1704 | 0 | 0 | 0 | 400 | 343 | 1626 | 782.5 | 0.106 | 0.107 | 0.0083 | 0.0071 | 0.0413 | 0.253 | 0.22 | 0.142 | 1.13 | 0.0122 | 0.0119 | 0.025 | 0.0929 | 0.223 | 2403/24R1 | 137.7 | 54.7 | 47.3 | 35.7 | 0 | 0 | 0 | 19 | 20 | 0 | 0 | 0 | 17 | 0 | 0 | 39 | 35.1 | 0 | 0 | 0 | 0 | 0 | 0 | 0 | 7.6 | 0 | 0 | 0 | 1565 | 1653 | 1617 | 1626 | 302.4 | 581.8 | 406.4 | 782.5 | 181.78 | 182.1 | 175.27 | 218.54
2024-04-02 | 14 | Avril | 2024-04-02 12:18 | 2024-04-02 13:22 | 40692 | 1 | S355T | 63.93 | 6 | 60 | 123 | 119.9 | 133.365 | 42.833 | 3561 | 223 | 1485 | 3.733 | 32.946 | 54 | 71.68 | 75.64 | 0 | 0 | 12.667 | 15.75 | 10.95 | 13.75 | 14.933 | 19.125 | 4.283 | 5.375 | 2400 | 604 | 2400 | 182 | 153 | 1709 | 0 | 0 | 0 | 400 | 320 | 1650 | 703.5 | 0.132 | 0.0958 | 0.0066 | 0.0072 | 0.0334 | 0.665 | 0.198 | 0.147 | 1.01 | 0.0088 | 0.0087 | 0.0306 | 0.0596 | 0.207 | 2403/24R1 | 137.5 | 56 | 47.2 | 34.3 | 0 | 0 | 0 | 19.2 | 20.2 | 0 | 0 | 0 | 7.7 | 0 | 0 | 39.1 | 34.9 | 0 | 0 | 0 | 0 | 0 | 0 | 16.4 | 0 | 0 | 0 | 0 | 1589 | 1606 | 1623 | 1650 | 428.9 | 730.2 | 607.8 | 703.5 | 194.44 | 224.33 | 201.6 | 197.68
2024-04-02 | 14 | Avril | 2024-04-02 11:19 | 2024-04-02 12:18 | 40691 | 1 | S355T | 59.47 | 5 | 59 | 123 | 122.4 | 114.464 | 40.5 | 3342 | 205 | 1430 | 3.85 | 31.948 | 52.5 | 69.22 | 77.78 | 0 | 0 | 11.817 | 15.875 | 10.467 | 13.375 | 14.85 | 19.125 | 3.367 | 4.125 | 2400 | 603 | 2400 | 182 | 155 | 1702 | 0 | 0 | 0 | 400 | 343 | 1659 | 779.6 | 0.0918 | 0.0785 | 0.001 | 0.0054 | 0.0274 | 1.22 | 0.199 | 0.145 | 1 | 0.0129 | 0.0093 | 0.026 | 0.0723 | 0.199 | 2403/24R1 | 137.4 | 55.4 | 48 | 34 | 0 | 0 | 0 | 19 | 20 | 0 | 0 | 0 | 17 | 0 | 0 | 39 | 35 | 0 | 0 | 0 | 0 | 0 | 0 | 0 | 7.4 | 0 | 0 | 0 | 1611 | 1613 | 1617 | 1659 | 421.2 | 591.1 | 605.9 | 779.6 | 181.16 | 204.99 | 204.63 | 200.34
2024-04-02 | 14 | Avril | 2024-04-02 10:23 | 2024-04-02 11:19 | 40690 | 1 | DD13C | 56.42 | 4 | 63 | 120 | 117.4 | 98.177 | 41.9 | 3728 | 221 | 1173 | 3.1 | 38.71 | 53.875 | 70.76 | 77.15 | 0 | 0 | 11.817 | 15.75 | 11.167 | 14.5 | 15.183 | 19.25 | 3.733 | 4.25 | 2400 | 604 | 2400 | 184 | 154 | 0 | 151 | 0 | 0 | 400 | 425 | 1646 | 1042.9 | 0.0865 | 0.0655 | 0.0032 | 0.0068 | 0.0361 | 0.583 | 0.211 | 0.0389 | 0.147 | 0.0092 | 0.0072 | 0.0254 | 0.175 | 0.209 | 2403/20R3 | 138.7 | 56 | 48.8 | 33.9 | 0 | 0 | 0 | 21.1 | 21 | 0 | 0 | 0 | 10.9 | 0 | 0 | 34.2 | 35.2 | 0 | 0 | 0 | 0 | 0 | 0 | 16.3 | 0 | 0 | 0 | 0 | 1744 | 1657 | 1637 | 1646 | 346.3 | 966.2 | 940.5 | 1042.9 | 94.78 | 217.19 | 226.08 | 228.78
2024-04-02 | 14 | Avril | 2024-04-02 09:26 | 2024-04-02 10:23 | 40689 | 1 | DD13C | 56.57 | 6 | 58 | 122 | 118.4 | 119.96 | 41.117 | 3222 | 199 | 1073 | 3.333 | 36.6 | 49.5 | 64.37 | 72.23 | 0 | 0 | 11.8 | 15.75 | 10.483 | 13.875 | 14.233 | 18 | 4.61 | 0 | 2400 | 612 | 2400 | 182 | 152 | 0 | 149 | 0 | 0 | 0 | 440 | 1654 | 1097.5 | 0.0474 | 0.0775 | 0.001 | 0.007 | 0.0242 | 0.718 | 0.191 | 0.0399 | 0.156 | 0.0089 | 0.0071 | 0.0215 | 0.0693 | 0.191 | 2403/20R3 | 138.1 | 55.2 | 47.3 | 35.6 | 0 | 0 | 0 | 21 | 21 | 0 | 0 | 0 | 20 | 0 | 0 | 34 | 35 | 0 | 0 | 0 | 0 | 0 | 0 | 0 | 7.1 | 0 | 0 | 0 | 1651 | 1674 | 1666 | 1654 | 1073.2 | 1233.9 | 1231 | 1097.5 | 228.17 | 225.92 | 230.09 | 228.18
2024-04-02 | 14 | Avril | 2024-04-02 08:30 | 2024-04-02 09:26 | 40688 | 1 | DD13C | 55.72 | 8 | 62 | 124 | 123.3 | 120.173 | 38.4 | 3208 | 206 | 1045 | 3.817 | 32.489 | 50.375 | 65.12 | 78.71 | 0 | 0 | 11.75 | 15.75 | 11.2 | 14.875 | 13.817 | 18.125 | 1.633 | 1.625 | 2400 | 604 | 2410 | 181 | 153 | 0 | 153 | 0 | 0 | 0 | 448 | 1662 | 1123.4 | 0.0356 | 0.0741 | 0.0014 | 0.0055 | 0.0283 | 2 | 0.202 | 0.0333 | 0.131 | 0.0088 | 0.0074 | 0.0243 | 0.0265 | 0.202 | 2403/20R3 | 125.4 | 57.3 | 46.8 | 21.3 | 0 | 0 | 0 | 18.5 | 18.4 | 0 | 0 | 0 | 9.4 | 0 | 0 | 31.2 | 31.8 | 0 | 0 | 0 | 0 | 0 | 0 | 16.1 | 0 | 0 | 0 | 0 | 1636 | 1635 | 1662 |  | 1023.6 | 1023.9 | 1123.4 |  | 232.84 | 233.41 | 225.55
2024-04-02 | 14 | Avril | 2024-04-02 07:31 | 2024-04-02 08:30 | 40687 | 1 | DD13C | 59.33 | 5 | 58 | 123 | 120.8 | 119.975 | 39.35 | 3308 | 204 | 1085 | 3.517 | 34.976 | 51.25 | 66.45 | 78.14 | 0 | 0 | 12.3 | 15.875 | 10.817 | 14 | 14.1 | 18.625 | 2.133 | 2.5 | 2400 | 604 | 2400 | 185 | 152 | 0 | 153 | 0 | 0 | 0 | 448 | 1646 | 1116.1 | 0.0567 | 0.0653 | 0.0022 | 0.0059 | 0.0269 | 0.378 | 0.191 | 0.0312 | 0.149 | 0.0137 | 0.0073 | 0.0208 | 0.102 | 0.197 | 2403/20R3 | 125.8 | 54.5 | 48.8 | 22.5 | 0 | 0 | 0 | 18.8 | 18.9 | 0 | 0 | 0 | 17.2 | 0 | 0 | 31.5 | 32.1 | 0 | 0 | 0 | 0 | 0 | 0 | 0 | 7.3 | 0 | 0 | 0 | 1614 | 1618 | 1646 |  | 917.8 | 925.6 | 1116.1 |  | 236.79 | 235.24 | 233.76
2024-04-02 | 14 | Avril | 2024-04-02 06:28 | 2024-04-02 07:31 | 40686 | 1 | DD13C | 62.5 | 4 | 63 | 125 | 123 | 119.843 | 41.583 | 3618 | 211 | 1144 | 3.05 | 40.984 | 54.125 | 70.52 | 78.1 | 0 | 0 | 11.783 | 15.75 | 10.417 | 13.75 | 15 | 19.25 | 4.383 | 5.375 | 2400 | 604 | 2400 | 183 | 153 | 0 | 147 | 0 | 0 | 0 | 455 | 1659 | 1263.8 | 0.0701 | 0.0653 | 0.0023 | 0.0056 | 0.0297 | 0.565 | 0.203 | 0.0322 | 0.135 | 0.012 | 0.0077 | 0.0242 | 0.0746 | 0.203 | 2403/20R3 | 138.3 | 58 | 47.7 | 32.6 | 0 | 0 | 0 | 21.1 | 20.9 | 0 | 0 | 0 | 10.8 | 0 | 0 | 34.1 | 35.2 | 0 | 0 | 0 | 0 | 0 | 0 | 16.2 | 0 | 0 | 0 | 0 | 1568 | 1664 | 1648 | 1659 | 557.2 | 1277.3 | 1259.9 | 1263.8 | 225.12 | 233.89 | 241.58 | 235.83
2024-04-02 | 14 | Avril | 2024-04-02 05:31 | 2024-04-02 06:28 | 40685 | 1 | DD13C | 57.83 | 8 | 62 | 122 | 118.7 | 119.874 | 41.017 | 3606 | 217 | 1095 | 2.983 | 40.894 | 52.75 | 68.94 | 77.16 | 0 | 0 | 11.65 | 15.25 | 10.967 | 14.5 | 14.45 | 18.625 | 3.95 | 4.25 | 2400 | 604 | 2400 | 183 | 153 | 0 | 146 | 0 | 0 | 0 | 433 | 1663 | 1060.7 | 0.0438 | 0.0788 | 0.001 | 0.0069 | 0.0269 | 0.477 | 0.211 | 0.0278 | 0.166 | 0.0095 | 0.0092 | 0.0209 | 0.0523 | 0.221 | 2403/20R3 | 137.7 | 53.7 | 45.4 | 38.6 | 0 | 0 | 0 | 21.5 | 20.8 | 0 | 0 | 0 | 22.5 | 0 | 0 | 33.6 | 31.5 | 0 | 0 | 0 | 0 | 0 | 0 | 0 | 7.8 | 0 | 0 | 0 | 1640 | 1613 | 1640 | 1663 | 931.7 | 879.7 | 912.6 | 1060.7 | 223.76 | 234.22 | 222.24 | 220.79
2024-04-01 | 14 | Avril | 2024-04-02 04:36 | 2024-04-02 05:31 | 40684 | 1 | DD13C | 54.75 | 6 | 60 | 122 | 119.8 | 119.8 | 40.567 | 3561 | 213 | 1027 | 2.3 | 53.043 | 51.5 | 67.26 | 76.17 | 0 | 0 | 11.583 | 15.375 | 10.133 | 13 | 14.416 | 19.125 | 4.433 | 3.875 | 2400 | 607 | 2500 | 181 | 154 | 0 | 152 | 0 | 0 | 0 | 415 | 1614 | 1043.1 | 0.0582 | 0.0532 | 0.001 | 0.0083 | 0.0359 | 0.417 | 0.215 | 0.0413 | 0.146 | 0.0138 | 0.007 | 0.0191 | 0.122 | 0.223 | 2403/20R3 | 138.4 | 54.3 | 46.6 | 37.5 | 0 | 0 | 0 | 21.2 | 20.7 | 0 | 0 | 0 | 9.9 | 0 | 0 | 33.3 | 36.6 | 0 | 0 | 0 | 0 | 0 | 0 | 16.7 | 0 | 0 | 0 | 0 | 1595 | 1600 | 1611 | 1614 | 788.8 | 826.5 | 25.1 | 1043.1 | 235.99 | 236.7 | -26.18 | 246.2
2024-04-01 | 14 | Avril | 2024-04-02 03:41 | 2024-04-02 04:36 | 40683 | 1 | DD13C | 54.55 | 5 | 59 | 121 | 119 | 95.912 | 38.95 | 3454 | 207 | 1108 | 2.65 | 45.66 | 50.25 | 65.99 | 77.41 | 0 | 0 | 11.85 | 15.75 | 9.8 | 13.125 | 14.45 | 18.375 | 2.85 | 3 | 2400 | 604 | 2410 | 183 | 154 | 0 | 146 | 0 | 0 | 0 | 408 | 1627 | 1019.4 | 0.0914 | 0.0814 | 0.001 | 0.0091 | 0.0307 | 0.772 | 0.205 | 0.0446 | 0.168 | 0.0096 | 0.0112 | 0.0213 | 0.109 | 0.212 | 2403/20R3 | 138.1 | 56.3 | 45.1 | 36.7 | 0 | 0 | 0 | 21.2 | 21.1 | 0 | 0 | 0 | 19.7 | 0 | 0 | 34.3 | 34.3 | 0 | 0 | 0 | 0 | 0 | 0 | 0 | 7.5 | 0 | 0 | 0 | 1574 | 1594 | 1631 | 1627 | 542.9 | 705.1 | 1021 | 1019.4 | 219.94 | 228.29 | 235.38 | 237.44
2024-04-01 | 14 | Avril | 2024-04-02 02:46 | 2024-04-02 03:41 | 40682 | 1 | DD13C | 55.23 | 4 | 63 | 122 | 117.1 | 119.771 | 38.733 | 3322 | 207 | 853 | 2.383 | 51.189 | 49.5 | 63.8 | 76.68 | 0 | 0 | 11.85 | 15.75 | 11.533 | 14.625 | 13.383 | 17 | 1.967 | 2.125 | 2400 | 604 | 2400 | 182 | 153 | 0 | 147 | 0 | 0 | 0 | 415 | 1657 | 1048.7 | 0.0589 | 0.0776 | 0.001 | 0.008 | 0.0323 | 0.772 | 0.184 | 0.0508 | 0.167 | 0.0125 | 0.0092 | 0.0185 | 0.108 | 0.188 | 2403/20R3 | 138.7 | 56.8 | 46.5 | 35.4 | 0 | 0 | 0 | 20.7 | 20.8 | 0 | 0 | 0 | 11.7 | 0 | 0 | 34.6 | 35.1 | 0 | 0 | 0 | 0 | 0 | 0 | 15.8 | 0 | 0 | 0 | 0 | 1637 | 1617 | 1655 | 1657 | 943.1 | 776.3 | 1073 | 1048.7 | 226.28 | 222.85 | 225.98 | 223.21
2024-04-01 | 14 | Avril | 2024-04-02 01:48 | 2024-04-02 02:46 | 40681 | 1 | DD13C | 57.73 | 8 | 62 | 122 | 119.4 | 120.463 | 42.3 | 3804 | 208 | 999 | 3.333 | 36.6 | 53 | 69.35 | 75.18 | 0 | 0 | 11.967 | 15.625 | 9.833 | 13.125 | 15.033 | 18.875 | 5.467 | 5.375 | 2400 | 604 | 2400 | 185 | 154 | 0 | 151 | 0 | 0 | 100 | 408 | 1674 | 1022.5 | 0.0957 | 0.147 | 0.001 | 0.0108 | 0.0428 | 0.527 | 0.204 | 0.0379 | 0.2 | 0.0204 | 0.0145 | 0.0182 | 0.0765 | 0.199 | 2403/20R3 | 137.8 | 56.6 | 46.2 | 35 | 0 | 0 | 0 | 21.7 | 21.1 | 0 | 0 | 0 | 19.2 | 0 | 0 | 33.8 | 34.5 | 0 | 0 | 0 | 0 | 0 | 0 | 0 | 7.5 | 0 | 0 | 0 | 1599 | 1630 | 1637 | 1674 | 23.7 | 577.5 | 742.5 | 1022.5 | -23.94 | 194.04 | 208.71 | 212.12
2024-04-01 | 14 | Avril | 2024-04-02 00:51 | 2024-04-02 01:48 | 40680 | 1 | DD13C | 57.32 | 6 | 58 | 126 | 122.5 | 120.401 | 46.317 | 3903 | 225 | 1102 | 3.383 | 37.241 | 54.625 | 71.76 | 70.76 | 0 | 0 | 10.567 | 13.25 | 12.467 | 14.125 | 16.283 | 19.125 | 7 | 8.125 | 2400 | 605 | 2400 | 186 | 153 | 0 | 154 | 0 | 0 | 200 | 385 | 1638 | 953.2 | 0.0727 | 0.07 | 0.001 | 0.0078 | 0.0437 | 0.506 | 0.204 | 0.0368 | 0.147 | 0.007 | 0.0088 | 0.0287 | 0.117 | 0.202 | 2403/20R3 | 138.8 | 57.4 | 45.1 | 36.3 | 0 | 0 | 0 | 21.4 | 20.6 | 0 | 0 | 0 | 14 | 0 | 0 | 34.5 | 32.9 | 0 | 0 | 0 | 0 | 0 | 0 | 15.4 | 0 | 0 | 0 | 0 | 1571 | 1602 | 1629 | 1638 | 465.7 | 714.2 | 893.6 | 953.2 | 210.29 | 224.88 | 226.67 | 226.52
2024-04-01 | 14 | Avril | 2024-04-01 23:55 | 2024-04-02 00:51 | 40679 | 1 | DD13C | 55.7 | 5 | 59 | 123 | 120.9 | 120.494 | 41.1 | 3651 | 210 | 1156 | 2.633 | 46.709 | 52.25 | 68.79 | 76.28 | 0 | 0 | 11.883 | 15.375 | 9.817 | 13 | 14.967 | 19.125 | 4.433 | 4.625 | 2400 | 604 | 2400 | 183 | 154 | 0 | 152 | 0 | 0 | 200 | 423 | 1650 | 1070.6 | 0.0803 | 0.0774 | 0.001 | 0.0079 | 0.0348 | 0.563 | 0.198 | 0.0336 | 0.159 | 0.0108 | 0.0088 | 0.0263 | 0.0871 | 0.205 | 2403/20R3 | 138.2 | 55.4 | 46.3 | 36.5 | 0 | 0 | 0 | 29.6 | 12.9 | 0 | 0 | 0 | 20.4 | 0 | 0 | 33.8 | 34.4 | 0 | 0 | 0 | 0 | 0 | 0 | 0 | 7.1 | 0 | 0 | 0 | 1586 | 1619 | 1630 | 1650 | 648.2 | 829.9 | 920.9 | 1070.6 | 226.45 | 226.67 | 228.34 | 228.53
2024-04-01 | 14 | Avril | 2024-04-01 18:11 | 2024-04-01 23:55 | 40678 | 1 | DD13C | 53.55333 | 4 | 62 | 125 | 122.5 | 120.92 | 44.717 | 4015 | 226 | 1246 | 2.417 | 51.724 | 54.625 | 72.7 | 73.29 | 0 | 0 | 13.85 | 17.5 | 10.417 | 13.125 | 13.966 | 17.625 | 6.483 | 6.375 | 2400 | 604 | 2500 | 183 | 153 | 0 | 149 | 0 | 0 | 200 | 415 | 1640 | 1069.9 | 0.0617 | 0.0637 | 0.001 | 0.0069 | 0.0531 | 0.508 | 0.234 | 0.0286 | 0.139 | 0.0086 | 0.0104 | 0.0427 | 0.0783 | 0.232 | 2403/20R3 | 143.4 | 60.4 | 45.7 | 37.3 | 0 | 0 | 0 | 21.3 | 21.1 | 0 | 0 | 0 | 11.9 | 0 | 0 | 33.7 | 35.1 | 0 | 0 | 0 | 0 | 0 | 0 | 15.5 | 0 | 0 | 0 | 0 | 1651 | 1589 | 1615 | 1640 | 192.9 | 815.2 | 980.2 | 1069.9 | 102.09 | 241.68 | 241.08 | 233.92
2024-04-01 | 14 | Avril | 2024-04-01 17:04 | 2024-04-01 18:11 | 40677 | 1 | S235JR | 56.28333 | 4 | 63 | 127 | 125.8 | 111.817 | 41.283 | 3477 | 210 | 1449 | 3.2 | 39.688 | 53.5 | 70.73 | 77.76 | 0 | 0 | 11.367 | 15.5 | 11.033 | 14.75 | 13.4 | 18.125 | 5.484 | 5.125 | 2400 | 602 | 2400 | 184 | 153 | 0 | 948 | 0 | 0 | 200 | 385 | 1645 | 952.1 | 0.104 | 0.0857 | 0.001 | 0.0092 | 0.0312 | 0.498 | 0.212 | 0.0473 | 0.619 | 0.0086 | 0.0139 | 0.0234 | 0.0333 | 0.208 | 2403/20R3 | 125.7 | 53 | 48.1 | 24.6 | 0 | 0 | 0 | 18.5 | 18.5 | 0 | 0 | 0 | 17.4 | 0 | 0 | 31.5 | 32.5 | 0 | 0 | 0 | 0 | 0 | 0 | 0 | 7.3 | 0 | 0 | 0 | 1631 | 1626 | 1683 | 1645 | 445.3 | 716.4 | 1152.7 | 952.1 | 174.39 | 212.05 | 216.03 | 222.63
2024-04-01 | 14 | Avril | 2024-04-01 15:57 | 2024-04-01 17:04 | 40676 | 1 | S235JR | 67.02 | 8 | 61 | 124 | 116.6 | 129.629 | 42.867 | 3640 | 219 | 1455 | 3.567 | 34.766 | 56.875 | 74.65 | 79.61 | 0 | 0 | 12.4 | 16.625 | 10.433 | 14.25 | 14.534 | 19.375 | 5.5 | 6.625 | 2400 | 604 | 2400 | 182 | 153 | 0 | 956 | 0 | 0 | 200 | 373 | 1643 | 872.1 | 0.0677 | 0.0762 | 0.001 | 0.0066 | 0.0393 | 0.506 | 0.22 | 0.0683 | 0.631 | 0.009 | 0.0086 | 0.0278 | 0.0685 | 0.222 | 2403/20R3 | 138.8 | 59.6 | 47.1 | 32.1 | 0 | 0 | 0 | 21.2 | 21.1 | 0 | 0 | 0 | 10.4 | 0 | 0 | 34.2 | 35.1 | 0 | 0 | 0 | 0 | 0 | 0 | 16.8 | 0 | 0 | 0 | 0 | 1601 | 1614 | 1663 | 1643 | 644.5 | 736.4 | 1071.1 | 872.1 | 217.87 | 220.6 | 221.5 | 217.27
2024-04-01 | 14 | Avril | 2024-04-01 14:57 | 2024-04-01 15:57 | 40675 | 1 | S235JR | 60.28 | 5 | 59 | 124 | 121.2 | 117.58 | 37.783 | 3062 | 197 | 1195 | 3.283 | 37.766 | 50.125 | 65.01 | 79.6 | 0 | 0 | 11.567 | 15.625 | 10.75 | 14.375 | 13.633 | 17.875 | 1.833 | 2.125 | 2400 | 603 | 2400 | 182 | 153 | 0 | 953 | 0 | 0 | 200 | 298 | 1628 | 621 | 0.0849 | 0.0881 | 0.001 | 0.0079 | 0.0352 | 0.359 | 0.209 | 0.0951 | 0.577 | 0.0125 | 0.0115 | 0.026 | 0.119 | 0.212 | 2403/20R3 | 125.2 | 51.9 | 46.2 | 27.1 | 0 | 0 | 0 | 18 | 18 | 0 | 0 | 0 | 19 | 0 | 0 | 31 | 31.6 | 0 | 0 | 0 | 0 | 0 | 0 | 0 | 7.6 | 0 | 0 | 0 | 1633 | 1646 | 1628 |  | 619.7 | 752.1 | 621 |  | 197.6 | 204.76 | 200.47
2024-04-01 | 14 | Avril | 2024-04-01 13:54 | 2024-04-01 14:57 | 40674 | 1 | S235JR | 62.58 | 4 | 65 | 124 | 123.5 | 117.687 | 38.9 | 3150 | 206 | 1370 | 2.883 | 43.006 | 51 | 66.9 | 78.66 | 0 | 0 | 11.7 | 15.75 | 11.167 | 14.75 | 14.617 | 19 | 1.417 | 1.5 | 2400 | 604 | 2400 | 182 | 153 | 0 | 0 | 0 | 0 | 200 | 365 | 1650 | 857.7 | 0.0721 | 0.0759 | 0.001 | 0.0061 | 0.0359 | 0.382 | 0.21 | 0.0744 | 0.66 | 0.0109 | 0.0092 | 0.0249 | 0.0548 | 0.221 | 2403/20R3 | 138.4 | 57.1 | 46.1 | 35.2 | 0 | 0 | 0 | 21.1 | 21.2 | 0 | 0 | 0 | 11 | 0 | 0 | 34 | 35 | 0 | 0 | 0 | 0 | 0 | 0 | 16.1 | 0 | 0 | 0 | 0 | 1646 | 1652 | 1650 |  | 802.7 | 798.5 | 857.7 |  | 209.55 | 205.9 | 212.24
2024-04-01 | 14 | Avril | 2024-04-01 12:58 | 2024-04-01 13:54 | 40673 | 1 | S235JR | 56.35 | 8 | 62 | 126 | 123.8 | 117.225 | 40.433 | 3482 | 202 | 1332 | 3.017 | 41.768 | 52.875 | 69.6 | 78.46 | 0 | 0 | 11.883 | 15.75 | 11.133 | 14.875 | 14.566 | 18.5 | 2.85 | 3.75 | 2400 | 604 | 2400 | 183 | 152 | 0 | 955 | 0 | 0 | 200 | 350 | 1630 | 792.2 | 0.0661 | 0.0712 | 0.001 | 0.0063 | 0.0278 | 0.653 | 0.196 | 0.0656 | 0.677 | 0.0122 | 0.0102 | 0.0166 | 0.0542 | 0.212 | 2403/20R3 | 141.2 | 52.3 | 49.7 | 39.2 | 0 | 0 | 0 | 21 | 21 | 0 | 0 | 0 | 20 | 0 | 0 | 34 | 38 | 0 | 0 | 0 | 0 | 0 | 0 | 0 | 7.2 | 0 | 0 | 0 | 1584 | 1601 | 1630 |  | 568.7 | 638.4 | 792.2 |  | 217.91 | 217.17 | 217.27
2024-04-01 | 14 | Avril | 2024-04-01 11:56 | 2024-04-01 12:58 | 40672 | 1 | S235JR | 61.63 | 6 | 60 | 125 | 121.1 | 117.172 | 42.267 | 3538 | 221 | 1398 | 3.067 | 40.761 | 54.875 | 72.12 | 77.9 | 0 | 0 | 11.867 | 15.75 | 11.433 | 14.75 | 14.484 | 19.125 | 4.484 | 5.125 | 2400 | 607 | 2400 | 182 | 153 | 0 | 948 | 0 | 0 | 200 | 373 | 1638 | 882.2 | 0.0684 | 0.0744 | 0.001 | 0.0058 | 0.0332 | 0.862 | 0.211 | 0.0477 | 0.606 | 0.0082 | 0.0077 | 0.0322 | 0.0729 | 0.216 | 2403/20R3 | 138.5 | 58.7 | 48.2 | 31.6 | 0 | 0 | 0 | 21.1 | 21.1 | 0 | 0 | 0 | 11.2 | 0 | 0 | 34 | 35.1 | 0 | 0 | 0 | 0 | 0 | 0 | 16 | 0 | 0 | 0 | 0 | 1581 | 1605 | 1603 | 1638 | 537.5 | 612.7 | 678.6 | 882.2 | 215.39 | 211.97 | 220.57 | 220.83
2024-04-01 | 14 | Avril | 2024-04-01 10:59 | 2024-04-01 11:56 | 40671 | 1 | S235JR | 56.92 | 5 | 59 | 125 | 123.1 | 117.27 | 40.083 | 3398 | 252 | 1371 | 3 | 41.667 | 50.25 | 67.09 | 75.22 | 0 | 0 | 11.85 | 15.75 | 11.717 | 14.75 | 15.433 | 18.25 | 1.083 | 1.5 | 2400 | 605 | 2400 | 182 | 152 | 0 | 953 | 0 | 0 | 200 | 380 | 1653 | 905.5 | 0.0592 | 0.0732 | 0.001 | 0.0063 | 0.0339 | 0.526 | 0.218 | 0.0743 | 0.515 | 0.011 | 0.0087 | 0.0285 | 0.134 | 0.223 | 2403/24R1 | 137.3 | 53.5 | 47.9 | 35.9 | 0 | 0 | 0 | 19.1 | 20.1 | 0 | 0 | 0 | 16.9 | 0 | 0 | 28.8 | 45.3 | 0 | 0 | 0 | 0 | 0 | 0 | 0 | 7.1 | 0 | 0 | 0 | 1621 | 1633 | 1653 |  | 703 | 776.2 | 905.5 |  | 213.38 | 214.14 | 214.6
2024-04-01 | 14 | Avril | 2024-04-01 10:01 | 2024-04-01 10:59 | 40670 | 1 | S235JR | 58.12 | 4 | 63 | 125 | 122.2 | 106.971 | 41.8 | 3477 | 217 | 1388 | 3.367 | 37.129 | 55.5 | 72.5 | 79.67 | 0 | 0 | 11.567 | 15.75 | 10.95 | 14.875 | 14.583 | 19 | 4.7 | 5.875 | 2400 | 600 | 2400 | 185 | 154 | 0 | 944 | 0 | 0 | 400 | 343 | 1620 | 766 | 0.0824 | 0.0875 | 0.0064 | 0.0052 | 0.0343 | 0.479 | 0.206 | 0.0568 | 0.616 | 0.0069 | 0.0074 | 0.0302 | 0.078 | 0.201 | 2403/20R3 | 138.3 | 57.1 | 46.7 | 34.5 | 0 | 0 | 0 | 21.2 | 21.2 | 0 | 0 | 0 | 10.8 | 0 | 0 | 33.8 | 35 | 0 | 0 | 0 | 0 | 0 | 0 | 16.3 | 0 | 0 | 0 | 0 | 1566 | 1636 | 1598 | 1620 | 291.8 | 766.8 | 554 | 766 | 178.61 | 211.62 | 208.37 | 220.24
2024-04-01 | 14 | Avril | 2024-04-01 09:01 | 2024-04-01 10:01 | 40669 | 1 | S235JR | 60.15 | 8 | 64 | 125 | 125.8 | 120.328 | 41.217 | 3418 | 221 | 1366 | 3.35 | 37.313 | 53.25 | 70 | 77.52 | 0 | 0 | 12.133 | 15.75 | 11.3 | 15.125 | 14.7 | 18.5 | 3.083 | 3.875 | 2400 | 604 | 2400 | 184 | 153 | 0 | 948 | 0 | 0 | 200 | 313 | 1618 | 667.9 | 0.0787 | 0.095 | 0.001 | 0.0062 | 0.0287 | 0.376 | 0.19 | 0.0629 | 0.605 | 0.0094 | 0.0086 | 0.0284 | 0.0719 | 0.199 | 2403/20R3 | 138.3 | 52 | 47.7 | 38.6 | 0 | 0 | 0 | 21.3 | 21.1 | 0 | 0 | 0 | 19.4 | 0 | 0 | 34.1 | 35.1 | 0 | 0 | 0 | 0 | 0 | 0 | 0 | 7.3 | 0 | 0 | 0 | 1644 | 1643 | 1685 | 1618 | 610.8 | 649.4 | 1017.2 | 667.9 | 190.56 | 195.61 | 205.77 | 211.25
2024-04-01 | 14 | Avril | 2024-04-01 07:34 | 2024-04-01 09:01 | 40668 | 1 | S235JR | 86.5 | 6 | 59 | 123 | 118.7 | 120.276 | 44.05 | 3740 | 225 | 1655 | 3.783 | 32.511 | 56.375 | 75.3 | 76.79 | 0 | 0 | 12.35 | 15.875 | 11.317 | 14.75 | 14.767 | 19.25 | 5.616 | 6.375 | 2400 | 605 | 2430 | 182 | 154 | 0 | 951 | 0 | 0 | 200 | 358 | 1636 | 822.8 | 0.082 | 0.1 | 0.0024 | 0.0066 | 0.042 | 0.256 | 0.21 | 0.0527 | 0.633 | 0.0087 | 0.0075 | 0.0388 | 0.113 | 0.209 | 2403/20R3 | 138.2 | 58.1 | 47.7 | 32.4 | 0 | 0 | 0 | 21.2 | 21.1 | 0 | 0 | 0 | 11.4 | 0 | 0 | 34.1 | 34.6 | 0 | 0 | 0 | 0 | 0 | 0 | 15.8 | 0 | 0 | 0 | 0 | 1584 | 1602 | 1604 | 1636 | 349.5 | 623.5 | 624.8 | 822.8 | 182.1 | 214.89 | 213.96 | 216.8
2024-04-01 | 14 | Avril | 2024-04-01 06:38 | 2024-04-01 07:34 | 40667 | 1 | S235JR | 56.58 | 5 | 59 | 124 | 121.7 | 120.037 | 38.933 | 3191 | 212 | 1414 | 3.3 | 37.576 | 51.375 | 67.61 | 79.17 | 0 | 0 | 11.767 | 15.75 | 11.183 | 14.875 | 14.684 | 19.125 | 1.3 | 1.625 | 2400 | 605 | 2400 | 183 | 154 | 0 | 950 | 0 | 0 | 200 | 358 | 1686 | 829.3 | 0.0815 | 0.0906 | 0.0014 | 0.0073 | 0.0397 | 0.537 | 0.213 | 0.0753 | 0.697 | 0.0091 | 0.008 | 0.032 | 0.109 | 0.222 | 2403/20R3 | 138.2 | 52.3 | 48.9 | 37 | 0 | 0 | 0 | 21.1 | 21 | 0 | 0 | 0 | 19.7 | 0 | 0 | 33.9 | 35.1 | 0 | 0 | 0 | 0 | 0 | 0 | 0 | 7.4 | 0 | 0 | 0 | 1683 | 1678 | 1686 |  | 700.6 | 721.4 | 829.3 |  | 179.48 | 184.34 | 190.23
2024-04-01 | 14 | Avril | 2024-04-01 05:28 | 2024-04-01 06:38 | 40666 | 1 | S235JR | 69.6 | 4 | 63 | 124 | 121.6 | 120.222 | 42.417 | 3604 | 219 | 2071 | 3.417 | 36.293 | 55 | 75.2 | 77.8 | 0 | 0 | 11.55 | 15.25 | 10.85 | 14.375 | 15.05 | 19 | 4.967 | 6.25 | 2400 | 604 | 2400 | 184 | 153 | 0 | 524 | 0 | 0 | 200 | 358 | 1633 | 830.6 | 0.0739 | 0.0946 | 0.001 | 0.0071 | 0.0464 | 0.508 | 0.189 | 0.0552 | 0.451 | 0.0063 | 0.0084 | 0.0342 | 0.0905 | 0.196 | 2403/20R3 | 138.5 | 55.4 | 49.5 | 33.6 | 0 | 0 | 0 | 20.9 | 21.2 | 0 | 0 | 0 | 13.4 | 0 | 0 | 34.1 | 32.6 | 0 | 0 | 0 | 0 | 0 | 0 | 16.3 | 0 | 0 | 0 | 0 | 1606 | 1616 | 1639 | 1633 | 523 | 597 | 751.2 | 830.6 | 199.79 | 204.09 | 208.48 | 219.12
2024-03-31 | 13 | Mars | 2024-04-01 04:29 | 2024-04-01 05:28 | 40665 | 1 | S235JR | 59.25 | 8 | 62 | 122 | 120.5 | 120.067 | 42.9 | 3767 | 215 | 1348 | 3.4 | 35.882 | 55.75 | 73.45 | 77.97 | 0 | 0 | 11.35 | 15.25 | 11.433 | 15 | 13.85 | 18.125 | 6.266 | 7.375 | 2400 | 604 | 2400 | 182 | 154 | 0 | 955 | 0 | 0 | 200 | 323 | 1632 | 938.2 | 0.0774 | 0.0826 | 0.001 | 0.007 | 0.0346 | 0.527 | 0.217 | 0.0352 | 0.643 | 0.0156 | 0.01 | 0.0215 | 0.0729 | 0.217 | 2403/20R3 | 137.6 | 56.7 | 45.6 | 35.3 | 0 | 0 | 0 | 20.5 | 20.9 | 0 | 0 | 0 | 21.1 | 0 | 0 | 34.6 | 33.2 | 0 | 0 | 0 | 0 | 0 | 0 | 0 | 7.3 | 0 | 0 | 0 | 1655 | 1610 | 1653 | 1632 | 198.9 | 819.7 | 1045.9 | 938.2 | 102.18 | 230.66 | 225.19 | 228.62
2024-03-31 | 13 | Mars | 2024-04-01 03:27 | 2024-04-01 04:29 | 40664 | 1 | S235JR | 62.1 | 6 | 59 | 122 | 119.3 | 119.957 | 40.817 | 3623 | 209 | 1363 | 3.467 | 35.192 | 53.5 | 70.81 | 78.64 | 0 | 0 | 11.467 | 15.25 | 10.667 | 14.25 | 14.7 | 19 | 3.983 | 5 | 2400 | 608 | 2400 | 183 | 153 | 0 | 954 | 0 | 0 | 200 | 300 | 1647 | 185.3 | 0.0886 | 0.0734 | 0.0037 | 0.0068 | 0.0493 | 0.562 | 0.218 | 0.0704 | 0.613 | 0.0091 | 0.0086 | 0.0358 | 0.0778 | 0.221 | 2403/20R3 | 138.6 | 57.2 | 46.1 | 35.3 | 0 | 0 | 0 | 21.4 | 21 | 0 | 0 | 0 | 13.1 | 0 | 0 | 34.2 | 32.9 | 0 | 0 | 0 | 0 | 0 | 0 | 16 | 0 | 0 | 0 | 0 | 1589 | 1617 | 1613 | 1647 | 490.5 | 632.3 | 635.8 | 185.3 | 204.31 | 207.77 | 210.35 | 101.3