## Sheet1
[20 empty] | Energie Electrique | [12 empty] | Additifs | [10 empty] | Echantillons |  | Analyses (Last EAF) | [6 empty] | Analyses (First LF) | [6 empty] | Recette PAF | [28 empty] | Températures |  |  |  | PPM O2 |  |  |  | FEM
Date | Sem. | Mois | Heure Début | Heure Fin | N° Coulée | N° Trait. | Grade | Tap to Tap | N° Poche | Poids Tare | Poids Tappé | Poids Acier CCM | Poids Brames | Power On | Oxy. | GPL | C Injecté | Temps Vidange | Débit EBT | Energie Elec. | Energie Eq. | Puissance Active | Préparation Durée | Préparation Eng. Elec. | Panier1 Durée | Panier1 Eng. Elec. | Panier2 Durée | Panier2 Eng. Elec. | Panier3 Durée | Panier3 Eng. Elec. | Refinning Durée | Refining Eng. Elec. | CaO | CaO Tapp. | MgO | MgO Tapp. | AL Ca | FeMn Hc | FeMn LC | FeSi | SiMn | C Chargé | Al MHS | °C Temp. (Final) | PPM O2 (Final) | C (EAF) | Mn (EAF) | Si (EAF) | P (EAF) | S (EAF) | Al (EAF) | Cu (EAF) | C (LF) | Mn (LF) | Si (LF) | P (LF) | S (LF) | Al (LF) | Cu (LF) | N° Recette | Total Ferrailles | Poids Panier 1 | Poids Panier 2 | Poids Panier 3 | BS2 BS2 | HBI HBI | HBI HBI CF | Imp. Auto | Imp. Bonus | Imp. Broyée | Imp. Mixte (HMS 1/2) | Imp. Neuve | MS MS | MS MS Broyée | Nat. Neuve | Nat. Bonus | Nat. Broyée | Nat. Mixte | Nat. Rails | Nat. Roue de train | Nat. Massive | Plaques Scories | Pig Iron | Scorie Blanche | Tundish | Cylindres STM Oxy. | Cylindre LAF Oxy. | Rails Train | Tempér. (1) | Tempér. (2) | Tempér. (3) | Tempér. (4) | PPMO2 (1) | PPMO2 (2) | PPMO2 (3) | PPMO2 (4) | FEM (1) | FEM (2) | FEM (3) | FEM (4)
2024-05-31 | 22 | Mai | 2024-06-01 01:57 | 2024-06-01 02:50 | 41009 | 1 | DD13B | 53.35 | 2 | 61 | 122 | 119 | 101.352 | 39.117 | 3263 | 202 | 1415 | 3.117 | 39.144 | 50.625 | 67.04 | 77.65 | 0 | 0 | 11.85 | 15.75 | 9.6 | 12.875 | 14.55 | 18.75 | 3.117 | 3.125 | 2400 | 602 | 2400 | 181 | 150 | 0 | 134 | 0 | 0 | 200 | 408 | 1632 | 1034.9 | 0.0362 | 0.0607 | 0.001 | 0.0028 | 0.0183 | 0.719 | 0.105 | 0.0398 | 0.136 | 0.0142 | 0.0051 | 0.0118 | 0.048 | 0.185 | 2405/31R3 | 138.6 | 54.9 | 47 | 36.7 | 21.1 | 0 | 0 | 39.1 | 0 | 0 | 0 | 0 | 23.5 | 0 | 0 | 34.2 | 7.1 | 0 | 0 | 0 | 0 | 0 | 0 | 13.6 | 0 | 0 | 0 | 0 | 1587 | 1730 | 1647 | 1632 | 709.3 | 1908.3 | 1126.5 | 1034.9 | 232.53 | 227.52 | 233.9 | 235.83
2024-05-31 | 22 | Mai | 2024-06-01 01:01 | 2024-06-01 01:57 | 41008 | 1 | DD13B | 56.05 | 6 | 64 | 120 | 113.8 | 126.942 | 39.75 | 3339 | 210 | 1220 | 2.783 | 43.114 | 50.875 | 66.75 | 76.79 | 0 | 0 | 11.983 | 15.75 | 10.5 | 13.375 | 14.784 | 19.375 | 2.483 | 2.25 | 2400 | 603 | 2400 | 180 | 150 | 0 | 133 | 0 | 0 | 200 | 438 | 1647 | 1121.9 | 0.0451 | 0.0623 | 0.001 | 0.0045 | 0.0246 | 0.38 | 0.184 | 0.028 | 0.126 | 0.0112 | 0.005 | 0.023 | 0.0596 | 0.184 | 2405/31R3 | 138.4 | 54.9 | 48.2 | 35.3 | 21 | 0 | 0 | 39.1 | 0 | 0 | 0 | 0 | 23.6 | 0 | 0 | 34.2 | 7.1 | 0 | 0 | 0 | 0 | 0 | 0 | 13.4 | 0 | 0 | 0 | 0 | 1614 | 1650 | 1660 | 1647 | 877.1 | 1259 | 1308 | 1121.9 | 233.46 | 240.44 | 237.81 | 233.6
2024-05-31 | 22 | Mai | 2024-05-31 09:23 | 2024-06-01 01:01 | 41007 | 1 | DD13B | 58.98667 | 1 | 62 | 120 | 115.8 | 22.85 | 41.3 | 3468 | 207 | 1536 | 3.55 | 33.803 | 52 | 69.54 | 75.54 | 0 | 0 | 13 | 16.75 | 11.167 | 14.25 | 14.484 | 18.375 | 2.65 | 2.5 | 2400 | 602 | 2400 | 100 | 400 | 0 | 134 | 0 | 0 | 200 | 445 | 1614 | 1148.6 | [7 empty] | 0.0212 | 0.0986 | 0.0059 | 0.0047 | 0.0309 | 0.0731 | 0.156 | 2405/31R3 | 134.5 | 63.3 | 49.4 | 21.8 | 21.2 | 0 | 0 | 38.4 | 0 | 0 | 0 | 0 | 23.3 | 0 | 0 | 27.8 | 4.3 | 0 | 0 | 0 | 0 | 0 | 0 | 13.5 | 0 | 0 | 0 | 0 | 1653 | 1645 | 1648 | 1614 | 194.5 | 1366.5 | 1453.1 | 1148.6 | 101.62 | 249.18 | 252.06 | 253.28
2024-05-31 | 22 | Mai | 2024-05-31 08:27 | 2024-05-31 09:23 | 41006 | 1 | DD13B | 56.1 | 6 | 63 | 130 | 129.5 | 126.463 | 40.15 | 3355 | 211 | 1264 | 2.783 | 46.707 | 52.375 | 68.48 | 78.27 | 0 | 0 | 11.983 | 15.75 | 11.267 | 14.625 | 13.767 | 17.875 | 3.133 | 4 | 2400 | 603 | 2400 | 182 | 156 | 0 | 93 | 0 | 0 | 200 | 425 | 1640 | 1049.4 | 0.0652 | 0.0598 | 0.001 | 0.0041 | 0.0229 | 0.486 | 0.145 | 0.0398 | 0.102 | 0.0089 | 0.0049 | 0.0174 | 0.0837 | 0.155 | 2405/28R2 | 137.4 | 58.1 | 47.5 | 31.8 | 21.4 | 0 | 0 | 39.1 | 0 | 0 | 0 | 0 | 15.7 | 0 | 0 | 33 | 13.8 | 0 | 0 | 0 | 0 | 0 | 0 | 14.4 | 0 | 0 | 0 | 0 | 1572 | 1606 | 1640 |  | 19.2 | 685.5 | 1049.4 |  | -24.87 | 219.69 | 232.5
2024-05-31 | 22 | Mai | 2024-05-31 07:19 | 2024-05-31 08:27 | 41005 | 1 | DD13B | 68.13 | 3 | 59 | 122 | 119.3 | 97.691 | 43 | 3647 | 213 | 1519 | 3.033 | 40.22 | 55.25 | 73.29 | 77.09 | 0 | 0 | 11.867 | 15.875 | 11.467 | 14.625 | 14.316 | 18.25 | 5.35 | 6.5 | 2400 | 604 | 2400 | 184 | 157 | 0 | 89 | 0 | 0 | 200 | 445 | 1659 | 1198.9 | 0.104 | 0.114 | 0.0093 | 0.005 | 0.0216 | 0.447 | 0.157 | 0.0315 | 0.112 | 0.0121 | 0.0055 | 0.0144 | 0.1 | 0.15 | 2405/28R2 | 138.3 | 56.2 | 48.6 | 33.5 | 20 | 0 | 0 | 38.1 | 0 | 0 | 0 | 0 | 19.1 | 0 | 0 | 33 | 14 | 0 | 0 | 0 | 0 | 0 | 0 | 14.1 | 0 | 0 | 0 | 0 | 1551 | 1602 | 1651 | 1659 | 682.8 | 884.8 | 33.2 | 1198.9 | 249.34 | 240.63 | -27.17 | 231.95
2024-05-31 | 22 | Mai | 2024-05-31 06:19 | 2024-05-31 07:19 | 41004 | 1 | DD13B | 60.65 | 1 | 63 | 123 | 121.8 | 122.136 | 41.75 | 3513 | 213 | 1357 | 3.1 | 39.677 | 53.125 | 70.09 | 76.35 | 0 | 0 | 12.283 | 15.75 | 11.567 | 14.875 | 14.3 | 17.75 | 3.6 | 4.75 | 2400 | 602 | 2400 | 183 | 170 | 0 | 91 | 0 | 0 | 200 | 440 | 1629 | 1099.2 | 0.0467 | 0.0599 | 0.001 | 0.0038 | 0.0227 | 0.449 | 0.137 | 0.0427 | 0.108 | 0.0141 | 0.0053 | 0.0142 | 0.0963 | 0.148 | 2405/28R2 | 138.3 | 58.6 | 48.4 | 31.3 | 21.1 | 0 | 0 | 38.8 | 0 | 0 | 0 | 0 | 16.8 | 0 | 0 | 32.9 | 14.4 | 0 | 0 | 0 | 0 | 0 | 0 | 14.3 | 0 | 0 | 0 | 0 | 1617 | 1618 | 1657 | 1629 | 1012.6 | 991.6 | 1344.3 | 1099.2 | 242.38 | 240.3 | 241.45 | 241.89
2024-05-31 | 22 | Mai | 2024-05-31 05:14 | 2024-05-31 06:19 | 41003 | 1 | DD13B | 64.25 | 2 | 61 | 122 | 117.4 | 122.34 | 41.5 | 3512 | 216 | 1224 | 2.75 | 44.364 | 52.875 | 69.31 | 76.45 | 0 | 0 | 11.783 | 15.125 | 10.7 | 14.125 | 15.25 | 19 | 3.767 | 4.5 | 2400 | 601 | 2400 | 181 | 169 | 0 | 101 | 0 | 0 | 200 | 410 | 1628 | 995.5 | 0.0349 | 0.0704 | 0.001 | 0.0044 | 0.0248 | 0.747 | 0.151 | 0.0427 | 0.115 | 0.0118 | 0.0058 | 0.0141 | 0.0737 | 0.159 | 2405/28R2 | 137.8 | 56.6 | 46.8 | 34.4 | 21.2 | 0 | 0 | 39.2 | 0 | 0 | 0 | 0 | 15.9 | 0 | 0 | 33.4 | 14.3 | 0 | 0 | 0 | 0 | 0 | 0 | 13.8 | 0 | 0 | 0 | 0 | 1566 | 1627 | 1644 | 1628 | 709.6 | 990.3 | 1230.5 | 995.5 | 244 | 235.31 | 242.02 | 235.15
2024-05-30 | 22 | Mai | 2024-05-31 04:15 | 2024-05-31 05:14 | 41002 | 1 | DD13B | 59.7 | 6 | 63 | 122 | 120.8 | 122.464 | 41.1 | 3431 | 224 | 1422 | 2.8 | 43.571 | 52.375 | 69.41 | 76.46 | 0 | 0 | 11.117 | 15 | 11.667 | 14.125 | 15.317 | 19.125 | 3 | 3.875 | 2400 | 600 | 2400 | 182 | 169 | 0 | 92 | 0 | 0 | 200 | 423 | 1642 | 1054.5 | 0.0406 | 0.0717 | 0.001 | 0.0037 | 0.0224 | 0.449 | 0.146 | 0.0421 | 0.113 | 0.0106 | 0.0067 | 0.0239 | 0.0881 | 0.161 | 2405/28R2 | 137.7 | 58.6 | 47.4 | 31.7 | 20.9 | 0 | 0 | 39.2 | 0 | 0 | 0 | 0 | 15 | 0 | 0 | 33.3 | 14.6 | 0 | 0 | 0 | 0 | 0 | 0 | 14.7 | 0 | 0 | 0 | 0 | 1617 | 1594 | 1665 | 1642 | 895.8 | 912.4 | 1282.2 | 1054.5 | 233.37 | 247.24 | 233.63 | 231.77
2024-05-30 | 22 | Mai | 2024-05-31 03:14 | 2024-05-31 04:15 | 41001 | 1 | DD13B | 60.4 | 3 | 60 | 122 | 118.4 | 122.279 | 41.067 | 3516 | 208 | 1262 | 2.933 | 41.591 | 52 | 68.57 | 75.97 | 0 | 0 | 11.783 | 15.25 | 10.4 | 13.5 | 14.384 | 18.375 | 4.5 | 4.875 | 2400 | 602 | 2400 | 184 | 169 | 0 | 93 | 0 | 0 | 200 | 423 | 1623 | 1042 | 0.0381 | 0.0712 | 0.001 | 0.0037 | 0.0242 | 0.563 | 0.135 | 0.0385 | 0.122 | 0.01 | 0.0055 | 0.0229 | 0.0876 | 0.157 | 2405/28R2 | 142.3 | 56.7 | 46 | 39.6 | 21.3 | 0 | 0 | 40.6 | 0 | 0 | 0 | 0 | 19.9 | 0 | 0 | 33.2 | 14.1 | 0 | 0 | 0 | 0 | 0 | 0 | 13.2 | 0 | 0 | 0 | 0 | 1581 | 1599 | 1623 | 1623 | 697.8 | 738.8 | 881.9 | 1042 | 234.6 | 229 | 228.96 | 241.22
2024-05-30 | 22 | Mai | 2024-05-31 02:20 | 2024-05-31 03:14 | 41000 | 1 | DD13B | 53.97 | 1 | 62 | 119 | 117.8 | 122.569 | 40.233 | 3263 | 212 | 1070 | 2.933 | 40.568 | 52 | 67.03 | 77.55 | 0 | 0 | 11.983 | 15.375 | 11.017 | 14.25 | 14.267 | 18.75 | 2.967 | 3.625 | 2400 | 602 | 2400 | 182 | 168 | 0 | 93 | 0 | 0 | 200 | 423 | 1637 | 1081.4 | 0.0758 | 0.0569 | 0.0011 | 0.0034 | 0.0176 | 0.555 | 0.123 | 0.0359 | 0.0984 | 0.0091 | 0.007 | 0.0208 | 0.0657 | 0.141 | 2405/28R2 | 137.5 | 58.6 | 44.4 | 34.5 | 21.5 | 0 | 0 | 39.3 | 0 | 0 | 0 | 0 | 16.4 | 0 | 0 | 33.4 | 13.4 | 0 | 0 | 0 | 0 | 0 | 0 | 13.5 | 0 | 0 | 0 | 0 | 1609 | 1621 | 1637 |  | 858 | 910.9 | 1081.4 |  | 234.56 | 232.43 | 236.34
2024-05-30 | 22 | Mai | 2024-05-31 01:25 | 2024-05-31 02:20 | 40999 | 1 | DD13B | 54.82 | 2 | 60 | 123 | 116.3 | 98.048 | 40.483 | 3325 | 215 | 1046 | 3.75 | 32.8 | 51.625 | 66.76 | 76.51 | 0 | 0 | 0 | 0 | 23.083 | 30 | 13.95 | 17.625 | 3.45 | 4 | 2400 | 602 | 2400 | 181 | 169 | 0 | 90 | 0 | 0 | 200 | 400 | 1662 | 1205.8 | 0.0541 | 0.0676 | 0.0034 | 0.0027 | 0.0214 | 0.236 | 0.14 | 0.0352 | 0.139 | 0.0079 | 0.0048 | 0.0229 | 0.114 | 0.135 | 2405/28R2 | 137.3 | 56.9 | 45.3 | 35.1 | 20.7 | 0 | 0 | 38.9 | 0 | 0 | 0 | 0 | 15.8 | 0 | 0 | 33.2 | 14.4 | 0 | 0 | 0 | 0 | 0 | 0 | 14.3 | 0 | 0 | 0 | 0 | 1615 | 1631 | 1639 | 1662 | 1292.6 | 939.8 | 924.3 | 1205.8 | 261.42 | 229.29 | 223.71 | 230.75
2024-05-30 | 22 | Mai | 2024-05-30 10:51 | 2024-05-31 01:25 | 40998 | 1 | DD13B | 84.06333 | 6 | 63 | 120 | 116.1 | 122.597 | 52.583 | 4126 | 231 | 3245 | 4.633 | 25.899 | 57.75 | 84.39 | 65.9 | 0 | 0 | 0.133 | 0 | 0 | 0 | 0 | 0 | 9.2 | 9 | 5400 | 1202 | 2400 | 367 | 674 | 0 | 622 | 0 | 0 | 200 | 400 | 1618 | 1291.7 | 0.044 | 0.0579 | 0.001 | 0.0038 | 0.0242 | 0.326 | 0.117 | 0.0272 | 0.0981 | 0.0035 | 0.0049 | 0.0226 | 0.102 | 0.129 | 2405/28R2 | 137.5 | 56.3 | 47.6 | 33.6 | 20.7 | 0 | 0 | 38.7 | 0 | 0 | 0 | 0 | 17.7 | 0 | 0 | 33.2 | 14.7 | 0 | 0 | 0 | 0 | 0 | 0 | 12.5 | 0 | 0 | 0 | 0 | 1652 | 1633 | 1589 | 1618 | 192.8 | 1384.5 | 1030.3 | 1291.7 | 101.51 | 256.67 | 258.9 | 259.74
2024-05-30 | 22 | Mai | 2024-05-30 09:51 | 2024-05-30 10:51 | 40997 | 1 | SAE1006 | 60.45 | 7 | 62 | 129 | 123.7 | 121.486 | 40.3 | 3409 | 209 | 1322 | 3.867 | 33.362 | 50.5 | 67 | 75.19 | 0 | 0 | 0.067 | 0 | 0 | 0 | 0 | 0 | 5.1 | 4.125 | 2400 | 602 | 2400 | 185 | 168 | 0 | 387 | 0 | 0 | 200 | 400 | 1654 | 196.8 | 0.0748 | 0.0658 | 0.001 | 0.0059 | 0.024 | 0.793 | 0.158 | 0.0474 | 0.238 | 0.0106 | 0.0068 | 0.0222 | 0.0448 | 0.158 | 2405/28R4 | 130.1 | 56.5 | 47.5 | 26.1 | 0 | 0 | 0 | 32.1 | 0 | 0 | 0 | 0 | 30.9 | 0 | 0 | 37.1 | 30 | 0 | 0 | 0 | 0 | 0 | 0 | 0 | 0 | 0 | 0 | 0 | 1608 | 1663 | 1658 | 1654 | 625.7 | 0 | 1271.3 | 196.8 | 211.89 | 65535 | 236.81 | 101.94
2024-05-30 | 22 | Mai | 2024-05-30 08:55 | 2024-05-30 09:51 | 40996 | 1 | SAE1006 | 55.78 | 3 | 61 | 126 | 119.8 | 122.662 | 40.4 | 3509 | 208 | 1204 | 3.883 | 32.446 | 52 | 68.31 | 77.23 | 0 | 0 | 0.1 | 0 | 0 | 0 | 0 | 0 | 2.6 | 2.75 | 2400 | 608 | 2400 | 181 | 170 | 0 | 388 | 0 | 0 | 200 | 445 | 1679 | 1199.1 | 0.11 | 0.0757 | 0.009 | 0.0085 | 0.0249 | 0.477 | 0.176 | 0.0402 | 0.266 | 0.0167 | 0.0072 | 0.0169 | 0.0705 | 0.163 | 2405/28R4 | 138.1 | 56.8 | 47.5 | 33.8 | 0 | 0 | 0 | 33.9 | 0 | 0 | 0 | 0 | 18.7 | 0 | 0 | 39.2 | 32 | 0 | 0 | 0 | 0 | 0 | 0 | 14.3 | 0 | 0 | 0 | 0 | 1592 | 1630 | 1679 |  | 599.4 | 897 | 1199.1 |  | 217.43 | 226.4 | 221.1
2024-05-30 | 22 | Mai | 2024-05-30 07:55 | 2024-05-30 08:55 | 40995 | 1 | SAE1006 | 59.78 | 2 | 62 | 127 | 122.5 | 122.594 | 38.8 | 3255 | 203 | 1086 | 3.517 | 36.114 | 50.5 | 65.54 | 78.09 | 0 | 0 | 0.017 | 0 | 0 | 0 | 0 | 0 | 1.95 | 1.75 | 2400 | 615 | 2400 | 192 | 157 | 0 | 0 | 0 | 0 | 200 | 430 | 1674 | 1070.6 | 0.0317 | 0.0561 | 0.001 | 0.0078 | 0.032 | 0.612 | 0.171 | 0.0385 | 0.199 | 0.0039 | 0.0083 | 0.0308 | 0.0222 | 0.172 | 2405/28R4 | 138.4 | 56.4 | 47.4 | 34.6 | 0 | 0 | 0 | 34.1 | 0 | 0 | 0 | 0 | 18.7 | 0 | 0 | 39.1 | 32.1 | 0 | 0 | 0 | 0 | 0 | 0 | 14.4 | 0 | 0 | 0 | 0 | 1649 | 1634 | 1668 | 1674 | 1118 | 946.7 | 1231.8 | 1070.6 | 232.26 | 228.19 | 229.05 | 215.49
2024-05-30 | 22 | Mai | 2024-05-30 07:01 | 2024-05-30 07:55 | 40994 | 1 | SAE1006 | 54.12 | 6 | 63 | 128 | 119.9 | 122.884 | 38.317 | 3189 | 206 | 1162 | 3.833 | 33.391 | 49.125 | 64.29 | 76.92 | 0 | 0 | 0.117 | 0 | 0 | 0 | 0 | 0 | 1.667 | 1.5 | 2400 | 603 | 2400 | 180 | 156 | 0 | 0 | 0 | 0 | 200 | 400 | 1631 | 998.7 | 0.0693 | 0.0579 | 0.001 | 0.0076 | 0.0362 | 0.501 | 0.179 | 0.0433 | 0.217 | 0.0094 | 0.0118 | 0.0296 | 0.0915 | 0.177 | 2405/28R4 | 138.6 | 57 | 47.9 | 33.7 | 0 | 0 | 0 | 34.5 | 0 | 0 | 0 | 0 | 18.9 | 0 | 0 | 39.1 | 31.8 | 0 | 0 | 0 | 0 | 0 | 0 | 0 | 0 | 0 | 0 | 0 | 1642 | 1619 | 1620 | 1631 | 959.8 | 1102.2 | 27.5 | 998.7 | 224.85 | 247.53 | -24.32 | 233.75
2024-05-30 | 22 | Mai | 2024-05-30 06:06 | 2024-05-30 07:01 | 40993 | 1 | SAE1006 | 55.17 | 7 | 60 | 127 | 121 | 122.725 | 39.167 | 3350 | 203 | 1055 | 2.967 | 42.809 | 50.25 | 65.45 | 76.98 | 0 | 0 | 0.017 | 0 | 0 | 0 | 0 | 0 | 3.317 | 3.625 | 2400 | 602 | 2400 | 180 | 156 | 0 | 384 | 0 | 0 | 200 | 400 | 1624 | 953.7 | 0.0618 | 0.0622 | 0.001 | 0.0067 | 0.0322 | 0.592 | 0.178 | 0.0422 | 0.263 | 0.0053 | 0.0097 | 0.0256 | 0.058 | 0.18 | 2405/28R4 | 138.4 | 56.9 | 46.3 | 35.2 | 0 | 0 | 0 | 34.1 | 0 | 0 | 0 | 0 | 18.5 | 0 | 0 | 39.1 | 32.1 | 0 | 0 | 0 | 0 | 0 | 0 | 14.6 | 0 | 0 | 0 | 0 | 1616 | 1598 | 1624 |  | 866.9 | 23.2 | 953.7 |  | 231.51 | -24.97 | 234.17
2024-05-30 | 22 | Mai | 2024-05-30 05:10 | 2024-05-30 06:06 | 40992 | 1 | SAE1006 | 56.1 | 3 | 62 | 125 | 119.8 | 122.264 | 39.85 | 3274 | 216 | 962 | 2.983 | 41.899 | 50.75 | 65.39 | 76.41 | 0 | 0 | 0.033 | 0 | 0 | 0 | 0 | 0 | 1.283 | 1.375 | 2400 | 602 | 2400 | 183 | 312 | 0 | 780 | 0 | 0 | 200 | 378 | 1613 | 941.1 | 0.0345 | 0.0641 | 0.001 | 0.0073 | 0.035 | 0.679 | 0.161 | 0.0407 | 0.301 | 0.0124 | 0.0082 | 0.0179 | 0.0944 | 0.165 | 2405/28R4 | 138.5 | 55.5 | 45.6 | 37.4 | 0 | 0 | 0 | 34.2 | 0 | 0 | 0 | 0 | 20.3 | 0 | 0 | 39.4 | 31.8 | 0 | 0 | 0 | 0 | 0 | 0 | 0 | 0 | 0 | 0 | 0 | 1639 | 1656 | 1613 |  | 986.4 | 1126 | 941.1 |  | 228.49 | 228.98 | 239.18
2024-05-29 | 22 | Mai | 2024-05-30 04:15 | 2024-05-30 05:10 | 40991 | 1 | SAE1006 | 55.25 | 2 | 62 | 123 | 117.2 | 122.292 | 40.55 | 3490 | 211 | 1302 | 3.05 | 40.328 | 52.25 | 68.92 | 77.31 | 0 | 0 | 0.133 | 0.125 | 0 | 0 | 0 | 0 | 3.95 | 3.875 | 2400 | 603 | 2400 | 182 | 156 | 0 | 389 | 0 | 0 | 200 | 400 | 1620 | 1121.8 | 0.0472 | 0.0571 | 0.0026 | 0.0054 | 0.031 | 0.531 | 0.167 | 0.034 | 0.283 | 0.0167 | 0.0075 | 0.0178 | 0.0872 | 0.174 | 2405/28R4 | 137.9 | 54.6 | 46.1 | 37.2 | 0 | 0 | 0 | 34.3 | 0 | 0 | 0 | 0 | 19.3 | 0 | 0 | 39.2 | 30.9 | 0 | 0 | 0 | 0 | 0 | 0 | 14.2 | 0 | 0 | 0 | 0 | 1601 | 1588 | 1642 | 1620 | 768.3 | 879.2 | 1343.4 | 1121.8 | 230.79 | 247.78 | 249.56 | 248.28
2024-05-29 | 22 | Mai | 2024-05-30 03:19 | 2024-05-30 04:15 | 40990 | 1 | SAE1006 | 56 | 6 | 64 | 121 | 111.7 | 97.748 | 41.783 | 3529 | 213 | 1268 | 3.6 | 33.611 | 52.875 | 69.53 | 75.93 | 0 | 0 | 0.1 | 0 | 0 | 0 | 0 | 0 | 3.483 | 3.25 | 2400 | 602 | 2400 | 182 | 154 | 0 | 385 | 0 | 0 | 200 | 400 | 1647 | 1071.8 | 0.0647 | 0.0605 | 0.001 | 0.0075 | 0.0288 | 0.372 | 0.179 | 0.0356 | 0.289 | 0.0197 | 0.0088 | 0.0109 | 0.0782 | 0.168 | 2405/28R4 | 138.4 | 55.8 | 44.8 | 37.8 | 0 | 0 | 0 | 33.9 | 0 | 0 | 0 | 0 | 18.3 | 0 | 0 | 38.7 | 32.7 | 0 | 0 | 0 | 0 | 0 | 0 | 0 | 0 | 0 | 0 | 0 | 1657 | 1618 | 1641 | 1647 | 1165.3 | 865.2 | 996.7 | 1071.8 | 230.95 | 230.28 | 228.17 | 230.24
2024-05-29 | 22 | Mai | 2024-05-30 02:15 | 2024-05-30 03:19 | 40989 | 1 | SAE1006 | 63.3 | 7 | 60 | 120 | 112.5 | 122.249 | 43.25 | 3578 | 221 | 1106 | 3.067 | 39.13 | 53.25 | 69.41 | 73.87 | 0 | 0 | 0.083 | 0.125 | 0 | 0 | 0 | 0 | 2.333 | 2.25 | 2400 | 600 | 2400 | 183 | 312 | 0 | 760 | 0 | 0 | 300 | 400 | 1613 | 1001.2 | 0.0466 | 0.0441 | 0.001 | 0.0053 | 0.0267 | 0.269 | 0.157 | 0.0396 | 0.281 | 0.0131 | 0.0073 | 0.0131 | 0.0732 | 0.168 | 2405/28R4 | 138.3 | 54.8 | 45.4 | 38.1 | 0 | 0 | 0 | 34.4 | 0 | 0 | 0 | 0 | 18.1 | 0 | 0 | 38.8 | 32.4 | 0 | 0 | 0 | 0 | 0 | 0 | 14.6 | 0 | 0 | 0 | 0 | 1577 | 1589 | 1625 | 1613 | 779.1 | 797.6 | 1148.5 | 1001.2 | 244.88 | 240.07 | 247.29 | 243.73
2024-05-29 | 22 | Mai | 2024-05-30 01:06 | 2024-05-30 02:15 | 40988 | 1 | SAE1006 | 69.18 | 3 | 61 | 119 | 112.7 | 122.272 | 42.133 | 3812 | 225 | 1238 | 3.083 | 38.595 | 52.625 | 70.05 | 74.94 | 0 | 0 | 0.117 | 0.125 | 0 | 0 | 0 | 0 | 0 | 0 | 2400 | 602 | 2400 | 185 | 156 | 0 | 386 | 0 | 0 | 400 | 400 | 1638 | 1090 | 0.0772 | 0.0898 | 0.004 | 0.0057 | 0.0251 | 0.539 | 0.144 | 0.0406 | 0.296 | 0.0123 | 0.0067 | 0.0167 | 0.0457 | 0.152 | 2405/28R4 | 137.8 | 55.2 | 46.8 | 35.8 | 0 | 0 | 0 | 34.3 | 0 | 0 | 0 | 0 | 19.8 | 0 | 0 | 38.8 | 31.5 | 0 | 0 | 0 | 0 | 0 | 0 | 0 | 0 | 0 | 0 | 0 | 1601 | 1621 | 1625 | 1638 | 590.3 | 889.8 | 891.1 | 1090 | 211.41 | 230.71 | 228.64 | 236.37
2024-05-29 | 22 | Mai | 2024-05-30 00:07 | 2024-05-30 01:06 | 40987 | 1 | SAE1006 | 59.67 | 2 | 61 | 119 | 116.9 | 97.943 | 41.6 | 3421 | 218 | 1044 | 3.167 | 37.579 | 52.5 | 67.93 | 75.72 | 0 | 0 | 0.033 | 0 | 0 | 0 | 0 | 0 | 4.633 | 5.375 | 2400 | 602 | 2400 | 183 | 312 | 0 | 792 | 0 | 0 | 400 | 400 | 1637 | 992.6 | 0.116 | 0.0764 | 0.0049 | 0.0058 | 0.0325 | 0.611 | 0.147 | 0.0445 | 0.308 | 0.0105 | 0.0056 | 0.0186 | 0.132 | 0.145 | 2405/28R4 | 138.7 | 56.6 | 55.9 | 26.2 | 0 | 0 | 0 | 44.9 | 0 | 0 | 0 | 0 | 14.4 | 0 | 0 | 39.7 | 26 | 0 | 0 | 0 | 0 | 0 | 0 | 0 | 0 | 0 | 0 | 0 | 1579 | 1598 | 1647 | 1637 | 627.5 | 707.2 | 997.3 | 992.6 | 227.87 | 226.33 | 224.95 | 230.04
2024-05-29 | 22 | Mai | 2024-05-29 18:55 | 2024-05-30 00:07 | 40986 | 1 | SAE1006 | 51.13 | 6 | 64 | 120 | 107.2 | 122.51 | 41.517 | 3361 | 211 | 953 | 3.133 | 38.298 | 53.25 | 68.09 | 76.96 | 0 | 0 | 13.333 | 17.125 | 10.567 | 13.25 | 13.184 | 17 | 4.433 | 5.625 | 1800 | 603 | 2400 | 183 | 156 | 0 | 382 | 0 | 0 | 400 | 400 | 1636 | 1075.8 | 0.0409 | 0.0638 | 0.001 | 0.0056 | 0.0323 | 0.35 | 0.151 | 0.0315 | 0.279 | 0.01 | 0.0058 | 0.0287 | 0.125 | 0.174 | 2405/28R4 | 142.4 | 60.4 | 45.8 | 36.2 | 0 | 0 | 0 | 34.3 | 0 | 0 | 0 | 0 | 18.2 | 0 | 0 | 39.3 | 32.4 | 0 | 0 | 0 | 0 | 0 | 0 | 14.2 | 0 | 0 | 0 | 0 | 1653 | 1622 | 1630 | 1636 | 195.6 | 942.5 | 913.3 | 1075.8 | 102.03 | 234.39 | 227.73 | 236.5
2024-05-29 | 22 | Mai | 2024-05-29 17:54 | 2024-05-29 18:55 | 40985 | 1 | S235JR | 60.48 | 3 | 61 | 130 | 127.5 | 112.59 | 39.483 | 3211 | 200 | 1399 | 3.817 | 34.061 | 51.625 | 67.81 | 78.45 | 0 | 0 | 11.083 | 14.75 | 10.133 | 13.375 | 11.95 | 15.875 | 6.317 | 7.5 | 2400 | 604 | 2400 | 186 | 157 | 946 | 0 | 0 | 0 | 400 | 350 | 1632 | 774.4 | 0.0689 | 0.0897 | 0.001 | 0.0048 | 0.025 | 0.858 | 0.185 | 0.101 | 0.588 | 0.0097 | 0.0069 | 0.0212 | 0.0651 | 0.199 | 2405/28R3 | 138.8 | 56.2 | 47.4 | 35.2 | 7.2 | 0 | 0 | 27.3 | 0 | 0 | 0 | 0 | 18.4 | 0 | 0 | 38.8 | 32.9 | 0 | 0 | 0 | 0 | 0 | 0 | 14.2 | 0 | 0 | 0 | 0 | 1571 | 1609 | 1612 | 1632 | 474.7 | 616.1 | 708.1 | 774.4 | 211.69 | 210.21 | 218.81 | 214.52
2024-05-29 | 22 | Mai | 2024-05-29 16:59 | 2024-05-29 17:54 | 40984 | 1 | S235JR | 55 | 2 | 61 | 124 | 122.3 | 121.402 | 39.35 | 3287 | 205 | 1410 | 2.967 | 41.798 | 51.75 | 68.23 | 78.91 | 0 | 0 | 10.533 | 14.375 | 10.217 | 13.5 | 14.784 | 19 | 3.817 | 4.875 | 2400 | 602 | 2400 | 182 | 310 | 1870 | 0 | 0 | 0 | 400 | 355 | 1652 | 834.7 | 0.0678 | 0.106 | 0.001 | 0.0058 | 0.0239 | 0.453 | 0.142 | 0.103 | 0.66 | 0.0082 | 0.008 | 0.016 | 0.0581 | 0.148 | 2405/28R3 | 138.6 | 56.9 | 47.2 | 34.5 | 7.2 | 0 | 0 | 26.4 | 0 | 0 | 0 | 0 | 19.2 | 0 | 0 | 39.9 | 31.3 | 0 | 0 | 0 | 0 | 0 | 0 | 0 | 0 | 0 | 0 | 0 | 1581 | 1569 | 1629 | 1652 | 477.2 | 507.8 | 722.5 | 834.7 | 206.64 | 217.74 | 211.05 | 209.16
2024-05-29 | 22 | Mai | 2024-05-29 16:03 | 2024-05-29 16:59 | 40983 | 1 | S235JR | 56.27 | 6 | 65 | 120 | 115 | 121.439 | 40.05 | 3309 | 205 | 1519 | 4.133 | 29.032 | 52 | 68.99 | 77.9 | 0 | 0 | 11.283 | 15.125 | 9.133 | 12.125 | 13.633 | 17.5 | 6 | 7 | 2400 | 602 | 2400 | 183 | 312 | 1876 | 0 | 0 | 0 | 400 | 378 | 1674 | 923.7 | 0.0637 | 0.0962 | 0.0014 | 0.0048 | 0.0224 | 0.473 | 0.141 | 0.148 | 0.774 | 0.0163 | 0.0092 | 0.0055 | 0.0312 | 0.15 | 2405/28R3 | 138.2 | 56.1 | 47.2 | 34.9 | 7.2 | 0 | 0 | 27 | 0 | 0 | 0 | 0 | 18.4 | 0 | 0 | 39.2 | 31.9 | 0 | 0 | 0 | 0 | 0 | 0 | 14.5 | 0 | 0 | 0 | 0 | 1599 | 1604 | 1652 | 1674 | 774 | 527.7 | 0 | 923.7 | 232.42 | 201.54 | 65535 | 204.66
2024-05-29 | 22 | Mai | 2024-05-29 15:08 | 2024-05-29 16:03 | 40982 | 1 | S235JR | 54.52 | 7 | 61 | 122 | 119.2 | 101.23 | 37.5 | 3051 | 199 | 1164 | 3.117 | 39.144 | 49.25 | 63.98 | 78.8 | 0 | 0 | 11.7 | 15.5 | 9.317 | 12.75 | 14.55 | 19 | 1.933 | 2 | 2400 | 1206 | 2400 | 364 | 155 | 944 | 0 | 0 | 0 | 400 | 423 | 1686 | 1069.1 | 0.0418 | 0.0963 | 0.001 | 0.007 | 0.024 | 0.63 | 0.148 | 0.0799 | 0.68 | 0.0122 | 0.0091 | 0.0165 | 0.055 | 0.149 | 2405/28R3 | 138.4 | 56 | 46 | 36.4 | 7.1 | 0 | 0 | 37 | 0 | 0 | 0 | 0 | 18.7 | 0 | 0 | 39.1 | 22.2 | 0 | 0 | 0 | 0 | 0 | 0 | 0 | 0 | 0 | 0 | 0 | 1666 | 1664 | 1680 | 1686 | 35.1 | 20.6 | 1149.5 | 1069.1 | -31.16 | -69.22 | 217.46 | 208.88
2024-05-29 | 22 | Mai | 2024-05-29 14:11 | 2024-05-29 15:08 | 40981 | 1 | S235JR | 57.68 | 3 | 60 | 126 | 122.3 | 141.783 | 40.05 | 3356 | 210 | 1319 | 3.633 | 34.679 | 51 | 67.33 | 76.4 | 0 | 0 | 10.833 | 14.125 | 10.333 | 13.25 | 15.133 | 19.25 | 3.75 | 4.375 | 2400 | 602 | 2400 | 182 | 157 | 944 | 0 | 0 | 0 | 400 | 355 | 1641 | 841.9 | 0.0395 | 0.0757 | 0.001 | 0.0062 | 0.0313 | 0.545 | 0.166 | 0.0814 | 0.638 | 0.0106 | 0.0078 | 0.0166 | 0.0578 | 0.168 | 2405/28R3 | 138.3 | 55.6 | 47.7 | 35 | 7.1 | 0 | 0 | 27.1 | 0 | 0 | 0 | 0 | 18.6 | 0 | 0 | 39 | 32.1 | 0 | 0 | 0 | 0 | 0 | 0 | 14.4 | 0 | 0 | 0 | 0 | 1648 | 1637 | 1650 | 1641 | 187 | 563.9 | 796.9 | 841.9 | 101.43 | 188.49 | 206.84 | 215.77
2024-05-29 | 22 | Mai | 2024-05-29 13:16 | 2024-05-29 14:11 | 40980 | 1 | S235JR | 54.58 | 2 | 62 | 126 | 124 | 101.291 | 39.55 | 3188 | 202 | 1281 | 3.717 | 33.901 | 50.25 | 65.89 | 76.23 | 0 | 0 | 12.05 | 15.75 | 9.617 | 12.75 | 14.983 | 19.25 | 2.9 | 2.5 | 2400 | 603 | 2400 | 180 | 156 | 938 | 0 | 0 | 0 | 400 | 310 | 1640 | 702.7 | 0.0974 | 0.102 | 0.001 | 0.0056 | 0.0256 | 0.949 | 0.161 | 0.0969 | 0.652 | 0.012 | 0.0087 | 0.016 | 0.0831 | 0.165 | 2405/28R3 | 138.1 | 56 | 47.6 | 34.5 | 7 | 0 | 0 | 26.9 | 0 | 0 | 0 | 0 | 18.9 | 0 | 0 | 39.1 | 32 | 0 | 0 | 0 | 0 | 0 | 0 | 0 | 0 | 0 | 0 | 0 | 1649 | 1648 | 1640 |  | 854.5 | 34.3 | 702.7 |  | 212.51 | -23.16 | 203.03
2024-05-29 | 22 | Mai | 2024-05-29 12:06 | 2024-05-29 13:16 | 40979 | 1 | S235JR | 70.18 | 6 | 64 | 126 | 120 | 121.531 | 42.433 | 3395 | 210 | 1585 | 3.2 | 39.375 | 54.25 | 71.79 | 76.71 | 0 | 0 | 12.216 | 16 | 10.1 | 13.125 | 14.133 | 18.125 | 5.984 | 6.75 | 2400 | 602 | 2400 | 182 | 156 | 941 | 0 | 0 | 0 | 400 | 370 | 1618 | 909.2 | 0.0467 | 0.0616 | 0.001 | 0.004 | 0.0328 | 0.51 | 0.18 | 0.0846 | 0.619 | 0.0051 | 0.0055 | 0.0205 | 0.0646 | 0.177 | 2405/28R3 | 138.2 | 55.9 | 46.6 | 35.7 | 7 | 0 | 0 | 27.1 | 0 | 0 | 0 | 0 | 18.8 | 0 | 0 | 39.1 | 32.1 | 0 | 0 | 0 | 0 | 0 | 0 | 14.1 | 0 | 0 | 0 | 0 | 1558 | 1599 | 1598 | 1618 | 440.1 | 783.7 | 693.8 | 909.2 | 213.2 | 233.34 | 224.92 | 233.92
2024-05-29 | 22 | Mai | 2024-05-29 11:12 | 2024-05-29 12:06 | 40978 | 1 | S235JR | 54.33 | 7 | 61 | 126 | 121.4 | 121.497 | 36.95 | 2928 | 224 | 1239 | 3.467 | 36.346 | 48.375 | 63.15 | 78.55 | 0 | 0 | 22.217 | 29 | 14.733 | 19.25 | 0 | 0 | 0 | 0 | 2400 | 606 | 2400 | 183 | 156 | 936 | 0 | 0 | 0 | 400 | 385 | 1654 | 959.4 | 0.0557 | 0.0941 | 0.001 | 0.0064 | 0.0257 | 0.524 | 0.149 | 0.0999 | 0.672 | 0.0139 | 0.0078 | 0.0102 | 0.0535 | 0.153 | 2405/28R3 | 130.1 | 55 | 47.3 | 27.8 | 6 | 0 | 0 | 25 | 0 | 0 | 0 | 0 | 16.7 | 0 | 0 | 37.8 | 30.3 | 0 | 0 | 0 | 0 | 0 | 0 | 0 | 0 | 0 | 0 | 0 | 1674 | 1652 | 1654 |  | 910.9 | 835.9 | 959.4 |  | 203.63 | 209.27 | 218.3
2024-05-29 | 22 | Mai | 2024-05-29 10:09 | 2024-05-29 11:12 | 40977 | 1 | S235JR | 62.63 | 3 | 62 | 129 | 126.6 | 121.503 | 39.033 | 3123 | 202 | 1434 | 2.783 | 46.347 | 50.125 | 66.2 | 77.05 | 0 | 0 | 12.7 | 15.75 | 10.167 | 13.125 | 13.817 | 18.5 | 2.35 | 2.5 | 2400 | 603 | 2400 | 182 | 312 | 931 | 0 | 0 | 0 | 400 | 340 | 1632 | 799.3 | 0.0459 | 0.0662 | 0.001 | 0.0062 | 0.0274 | 0.356 | 0.157 | 0.0926 | 0.624 | 0.0091 | 0.0144 | 0.0175 | 0.0715 | 0.16 | 2405/28R3 | 130.5 | 55.5 | 46.9 | 28.1 | 5.8 | 0 | 0 | 25.5 | 0 | 0 | 0 | 0 | 19.8 | 0 | 0 | 37.3 | 30 | 0 | 0 | 0 | 0 | 0 | 0 | 12.1 | 0 | 0 | 0 | 0 | 1605 | 1602 | 1632 |  | 854.3 | 629.5 | 799.3 |  | 236.42 | 215.59 | 216.84
2024-05-29 | 22 | Mai | 2024-05-29 09:15 | 2024-05-29 10:09 | 40976 | 1 | S235JR | 53.92 | 2 | 63 | 130 | 128.8 | 121.479 | 37.533 | 3067 | 199 | 1384 | 2.8 | 46.429 | 49.375 | 65.06 | 78.93 | 0 | 0 | 11.95 | 15.875 | 9.75 | 13.25 | 13.866 | 18 | 1.967 | 2.25 | 2400 | 602 | 2400 | 184 | 157 | 940 | 0 | 0 | 0 | 400 | 355 | 1629 | 843.3 | 0.0562 | 0.0915 | 0.001 | 0.0087 | 0.0289 | 1.23 | 0.159 | 0.0964 | 0.657 | 0.0047 | 0.0112 | 0.0202 | 0.0659 | 0.162 | 2405/28R3 | 130.7 | 56.5 | 50 | 24.2 | 4.8 | 0 | 0 | 25.8 | 0 | 0 | 0 | 0 | 19.4 | 0 | 0 | 37.4 | 31 | 0 | 0 | 0 | 0 | 0 | 0 | 0 | 0 | 0 | 0 | 0 | 1628 | 1626 | 1629 |  | 28.6 | 717.4 | 843.3 |  | -25.75 | 212.16 | 222.41
2024-05-29 | 22 | Mai | 2024-05-29 08:20 | 2024-05-29 09:15 | 40975 | 1 | S235JR | 54.93 | 6 | 65 | 129 | 124.4 | 141.676 | 40.117 | 3237 | 208 | 1514 | 3.55 | 36.338 | 52.125 | 68.89 | 77.96 | 0 | 0 | 11.8 | 15.875 | 9.9 | 13.25 | 14.4 | 18.625 | 4.017 | 4.375 | 2400 | 603 | 2400 | 185 | 156 | 944 | 0 | 0 | 0 | 400 | 325 | 1622 | 730.4 | 0.0549 | 0.0686 | 0.001 | 0.006 | 0.0343 | 0.502 | 0.151 | 0.11 | 0.615 | 0.0073 | 0.0145 | 0.0208 | 0.0659 | 0.156 | 2405/28R3 | 138.3 | 56.3 | 47 | 35 | 6.9 | 0 | 0 | 27.1 | 0 | 0 | 0 | 0 | 21 | 0 | 0 | 39.1 | 32 | 0 | 0 | 0 | 0 | 0 | 0 | 12.2 | 0 | 0 | 0 | 0 | 1650 | 1587 | 1606 | 1622 | 189.9 | 580 | 717.3 | 730.4 | 101.48 | 217.73 | 223.02 | 215.65
2024-05-29 | 22 | Mai | 2024-05-29 07:22 | 2024-05-29 08:20 | 40974 | 1 | S235JR | 58.17 | 7 | 63 | 127 | 125.2 | 121.251 | 43.1 | 3549 | 214 | 1749 | 2.917 | 43.543 | 54.375 | 73.07 | 75.7 | 0 | 0 | 12.217 | 15.375 | 9.967 | 13.5 | 15.1 | 19.25 | 5.817 | 6.25 | 2400 | 607 | 2400 | 184 | 156 | 942 | 0 | 0 | 0 | 400 | 400 | 1628 | 1016.3 | 0.0953 | 0.103 | 0.0074 | 0.0066 | 0.0297 | 0.412 | 0.155 | 0.0862 | 0.548 | 0.0097 | 0.009 | 0.0173 | 0.0698 | 0.15 | 2405/28R3 | 138.6 | 56.8 | 48.8 | 33 | 7.3 | 0 | 0 | 27 | 0 | 0 | 0 | 0 | 21.1 | 0 | 0 | 38.9 | 31.9 | 0 | 0 | 0 | 0 | 0 | 0 | 0 | 0 | 0 | 0 | 0 | 1600 | 1614 | 1641 | 1628 | 567.5 | 878.3 | 1023.2 | 1016.3 | 209.06 | 233.56 | 230.1 | 236.67
2024-05-29 | 22 | Mai | 2024-05-29 06:20 | 2024-05-29 07:22 | 40973 | 1 | S235JR | 62.25 | 3 | 62 | 128 | 125.2 | 121.247 | 44.217 | 3633 | 219 | 2107 | 3.417 | 37.463 | 55.25 | 75.68 | 74.97 | 0 | 0 | 11.95 | 15.5 | 10.933 | 14.25 | 15.117 | 19 | 6.217 | 6.125 | 2400 | 602 | 2400 | 183 | 154 | 946 | 0 | 0 | 0 | 400 | 370 | 1645 | 897.1 | 0.0445 | 0.0734 | 0.0034 | 0.0044 | 0.0337 | 0.57 | 0.14 | 0.0985 | 0.627 | 0.0073 | 0.006 | 0.0207 | 0.0737 | 0.152 | 2405/28R3 | 138.8 | 57.5 | 47.8 | 33.5 | 7.4 | 0 | 0 | 27.1 | 0 | 0 | 0 | 0 | 21.1 | 0 | 0 | 39.4 | 31 | 0 | 0 | 0 | 0 | 0 | 0 | 12.8 | 0 | 0 | 0 | 0 | 1617 | 1605 | 1616 | 1645 | 872.7 | 756 | 845.7 | 897.1 | 231.45 | 227.43 | 229.69 | 218.26
2024-05-29 | 22 | Mai | 2024-05-29 05:25 | 2024-05-29 06:20 | 40972 | 1 | S235JR | 54.87 | 2 | 63 | 124 | 122.2 | 121.157 | 41.133 | 3359 | 208 | 1738 | 2.167 | 57.231 | 53 | 71.05 | 77.31 | 0 | 0 | 11.817 | 16 | 11.2 | 14.625 | 15.133 | 19.125 | 2.983 | 3.125 | 2400 | 603 | 2400 | 182 | 156 | 942 | 0 | 0 | 0 | 400 | 340 | 1638 | 802 | 0.0607 | 0.0833 | 0.001 | 0.0031 | 0.0186 | 0.385 | 0.156 | 0.102 | 0.666 | 0.0123 | 0.0058 | 0.013 | 0.0673 | 0.153 | 2405/28R3 | 138.4 | 56.9 | 46.3 | 35.2 | 7.8 | 0 | 0 | 27.3 | 0 | 0 | 0 | 0 | 20 | 0 | 0 | 39.7 | 31.1 | 0 | 0 | 0 | 0 | 0 | 0 | 0 | 0 | 0 | 0 | 0 | 1628 | 1639 | 1627 | 1638 | 670 | 809.4 | 806.3 | 802 | 206.05 | 213.96 | 220.2 | 213.83
2024-05-28 | 22 | Mai | 2024-05-29 04:22 | 2024-05-29 05:25 | 40971 | 1 | S235JR | 62.7 | 6 | 66 | 125 | 118.2 | 121.012 | 43.017 | 3520 | 219 | 1874 | 2.983 | 41.899 | 54.25 | 73.39 | 75.67 | 0 | 0 | 12.95 | 16.125 | 11.35 | 14.5 | 13.783 | 17.625 | 4.933 | 6 | 4800 | 600 | 2400 | 183 | 154 | 936 | 0 | 0 | 0 | 400 | 358 | 1626 | 834.9 | 0.0671 | 0.0736 | 0.0015 | 0.0036 | 0.0242 | 0.559 | 0.161 | 0.0892 | 0.565 | 0.0182 | 0.0058 | 0.0124 | 0.0958 | 0.171 | 2405/28R3 | 138.9 | 56.3 | 47.7 | 34.9 | 7.6 | 0 | 0 | 27.4 | 0 | 0 | 0 | 0 | 19.3 | 0 | 0 | 39.1 | 32.9 | 0 | 0 | 0 | 0 | 0 | 0 | 12.6 | 0 | 0 | 0 | 0 | 1559 | 1601 | 1621 | 1626 | 415.5 | 601 | 771 | 834.9 | 208.42 | 212.73 | 220.17 | 223.31
2024-05-28 | 22 | Mai | 2024-05-29 03:25 | 2024-05-29 04:22 | 40970 | 1 | S235JR | 56.7 | 7 | 61 | 125 | 120.1 | 100.89 | 43.2 | 3453 | 223 | 2009 | 3.267 | 38.265 | 53.625 | 73.13 | 74.48 | 0 | 0 | 12.633 | 15.75 | 11.6 | 14.875 | 15.6 | 19.25 | 3.367 | 3.75 | 4800 | 600 | 2400 | 180 | 155 | 939 | 0 | 0 | 0 | 400 | 313 | 1631 | 661.8 | 0.0662 | 0.105 | 0.001 | 0.0033 | 0.0233 | 0.52 | 0.155 | 0.103 | 0.666 | 0.0063 | 0.0053 | 0.0153 | 0.0635 | 0.159 | 2405/28R3 | 139.2 | 55.5 | 46.8 | 36.9 | 6.9 | 0 | 0 | 27.3 | 0 | 0 | 0 | 0 | 21.9 | 0 | 0 | 38.8 | 32.1 | 0 | 0 | 0 | 0 | 0 | 0 | 0 | 0 | 0 | 0 | 0 | 1647 | 1601 | 1616 | 1631 | 799.1 | 516.8 | 630.8 | 661.8 | 208.67 | 201.63 | 208.14 | 203.51
2024-05-28 | 22 | Mai | 2024-05-29 02:26 | 2024-05-29 03:25 | 40969 | 1 | S235JR | 59.05 | 3 | 63 | 124 | 120.1 | 121.12 | 44.417 | 3479 | 221 | 2396 | 3.383 | 36.65 | 55.5 | 76.67 | 74.97 | 0 | 0 | 12.85 | 15.75 | 11.7 | 14.75 | 13.733 | 17.375 | 6.133 | 7.625 | 4800 | 603 | 2400 | 183 | 155 | 937 | 0 | 0 | 0 | 400 | 365 | 1634 | 863 | 0.0635 | 0.0727 | 0.001 | 0.003 | 0.0271 | 0.231 | 0.172 | 0.0972 | 0.645 | 0.0169 | 0.0058 | 0.0153 | 0.106 | 0.166 | 2405/28R3 | 138.6 | 58.6 | 45.8 | 34.2 | 7.5 | 0 | 0 | 27.5 | 0 | 0 | 0 | 0 | 19.6 | 0 | 0 | 39 | 32.2 | 0 | 0 | 0 | 0 | 0 | 0 | 12.8 | 0 | 0 | 0 | 0 | 1651 | 1602 | 1619 | 1634 | 191.3 | 679.8 | 851.9 | 863 | 101.48 | 221.25 | 228.59 | 221.39
2024-05-28 | 22 | Mai | 2024-05-29 01:31 | 2024-05-29 02:26 | 40968 | 1 | S235JR | 55.77 | 2 | 64 | 123 | 120.7 | 121.102 | 41.483 | 3294 | 220 | 2079 | 3.467 | 35.481 | 53 | 72.31 | 76.66 | 0 | 0 | 12.35 | 15.75 | 11.417 | 14.75 | 15 | 19.375 | 2.717 | 3.125 | 4800 | 601 | 2400 | 184 | 154 | 940 | 0 | 0 | 0 | 400 | 358 | 1647 | 185.6 | 0.0617 | 0.0819 | 0.0021 | 0.0048 | 0.0285 | 0.514 | 0.133 | 0.0892 | 0.652 | 0.0127 | 0.0062 | 0.016 | 0.0588 | 0.134 | 2405/28R3 | 138.3 | 58.3 | 45.4 | 34.6 | 7 | 0 | 0 | 27 | 0 | 0 | 0 | 0 | 20.5 | 0 | 0 | 39.1 | 32.1 | 0 | 0 | 0 | 0 | 0 | 0 | 0 | 0 | 0 | 0 | 0 | 1646 | 1633 | 1640 | 1647 | 862.7 | 820.3 | 830.7 | 185.6 | 214.84 | 218.2 | 215.33 | 101.42
2024-05-28 | 22 | Mai | 2024-05-28 10:58 | 2024-05-29 01:31 | 40967 | 1 | S235JR | 97.23333 | 6 | 65 | 124 | 114.8 | 121.264 | 74.7 | 5858 | 301 | 7532 | 3.6 | 34.444 | 80.875 | 130.61 | 64.96 | 0 | 0 | 11.2 | 15 | 10.35 | 12.875 | 0 | 0 | 53.15 | 53 | 3600 | 602 | 2400 | 182 | 155 | 940 | 0 | 0 | 0 | 600 | 445 | 1649 | 188.4 | 0.0173 | 0.0421 | 0.001 | 0.0099 | 0.021 | 0.489 | 0.162 | 0.0778 | 0.588 | 0.0119 | 0.0102 | 0.0193 | 0.0587 | 0.15 | 2405/28R1 | 114.8 | 47.8 | 35.8 | 31.2 | 13.9 | 0 | 0 | 28.3 | 0 | 0 | 0 | 0 | 21.6 | 0 | 0 | 25.2 | 25.8 | 0 | 0 | 0 | 0 | 0 | 0 | 0 | 0 | 0 | 0 | 0 | 1652 | 1649 | 1649 | 1649 | 192.8 | 188.2 | 188.4 | 188.4 | 101.51 | 101.36 | 101.44 | 101.44
2024-05-28 | 22 | Mai | 2024-05-28 10:01 | 2024-05-28 10:58 | 40966 | 1 | DD13B | 57.58 | 3 | 62 | 120 | 117 | 113.924 | 42.133 | 3590 | 214 | 1349 | 2.667 | 45 | 54.75 | 71.92 | 77.97 | 0 | 0 | 11.483 | 15.375 | 10.317 | 13.75 | 14.817 | 19.25 | 5.517 | 6.25 | 2400 | 602 | 2400 | 182 | 154 | 0 | 156 | 0 | 0 | 400 | 405 | 1619 | 980.5 | 0.0355 | 0.0723 | 0.001 | 0.0061 | 0.0235 | 0.686 | 0.143 | 0.0402 | 0.153 | 0.0066 | 0.0082 | 0.0205 | 0.0891 | 0.15 | 2405/28R1 | 115.3 | 42.7 | 37.8 | 34.8 | 6.2 | 0 | 0 | 26 | 0 | 0 | 0 | 0 | 21.8 | 0 | 0 | 15.1 | 46.2 | 0 | 0 | 0 | 0 | 0 | 0 | 0 | 0 | 0 | 0 | 0 | 1573 | 1576 | 1652 | 1619 | 654.7 | 824.1 | 1451.3 | 980.5 | 234.26 | 249.56 | 249.79 | 238.93
2024-05-28 | 22 | Mai | 2024-05-28 08:59 | 2024-05-28 10:01 | 40965 | 1 | DD13B | 61.9 | 2 | 63 | 118 | 113.6 | 122.355 | 44.8 | 3767 | 223 | 1494 | 3.433 | 34.369 | 55 | 73.33 | 73.66 | 0 | 0 | 11.75 | 15.625 | 10.733 | 13.625 | 15.366 | 19.125 | 6.95 | 6.375 | 2400 | 604 | 2400 | 184 | 155 | 0 | 154 | 0 | 0 | 200 | 465 | 1636 | 1163.9 | 0.0293 | 0.0596 | 0.001 | 0.0051 | 0.0249 | 0.529 | 0.163 | 0.0333 | 0.14 | 0.0073 | 0.0062 | 0.023 | 0.0689 | 0.167 | 2405/28R1 | 126.7 | 47.2 | 44.3 | 35.2 | 14.4 | 0 | 0 | 28.2 | 0 | 0 | 0 | 0 | 21.6 | 0 | 0 | 20.2 | 42.3 | 0 | 0 | 0 | 0 | 0 | 0 | 0 | 0 | 0 | 0 | 0 | 1566 | 1625 | 1741 | 1636 | 1050.7 | 1240.7 | 2631.7 | 1163.9 | 272.88 | 252.96 | 245.12 | 242.28
2024-05-28 | 22 | Mai | 2024-05-21 18:25 | 2024-05-28 08:59 | 40964 | 1 | DD13B | 116.5033 | 6 | 63 | 63 | 111.3 | 97.827 | 58.2 | 2202 | 80 | 1228 | 0 | 0 | 69.25 | 81.22 | 71.39 | 18.85 | 21.875 | 14.683 | 19 | 24.667 | 28.125 | 0 | 0 | 0 | 0 | 8900 | 602 | 2400 | 384 | 156 | 0 | 158 | 0 | 0 | 103099 | 465 | 1673 | 1138.7 | [7 empty] | 0.0326 | 0.157 | 0.0145 | 0.0042 | 0.0144 | 0.157 | 0.146 | 2405/28R1 | 127.6 | 54.8 | 40.2 | 32.6 | 13.9 | 0 | 0 | 33.2 | 0 | 0 | 0 | 0 | 13.9 | 0 | 0 | 19.6 | 47 | 0 | 0 | 0 | 0 | 0 | 0 | 0 | 0 | 0 | 0 | 0 | 1653 | 1686 | 1664 | 1673 | 194.3 | 1197 | 1034.1 | 1138.7 | 101.54 | 217.17 | 218.38 | 220.57
2024-05-21 | 21 | Mai | 2024-05-21 17:19 | 2024-05-21 18:25 | 40963 | 1 | S275J02 | 64.47 | 2 | 60 | 130 | 130 | 116.472 | 38.667 | 3091 | 203 | 1397 | 5.283 | 24.606 | 50.125 | 65.95 | 77.78 | 0 | 0 | 11.384 | 15.125 | 11.483 | 14.625 | 13.167 | 17.375 | 2.633 | 2.875 | 2400 | 653 | 2400 | 182 | 158 | 1190 | 0 | 0 | 0 | 200 | 350 | 1658 | 798.6 | 0.0663 | 0.0838 | 0.001 | 0.0053 | 0.0277 | 0.558 | 0.171 | 0.12 | 0.747 | 0.0094 | 0.0082 | 0.0178 | 0.0891 | 0.172 | 2405/13R5 | 120.5 | 56.2 | 46.7 | 17.6 | 0 | 0 | 0 | 29.8 | 0 | 0 | 0 | 0 | 34.5 | 0 | 0 | 34.1 | 22.1 | 0 | 0 | 0 | 0 | 0 | 0 | 0 | 0 | 0 | 0 | 0 | 1605 | 1635 | 1658 |  | 558.8 | 607.3 | 798.6 |  | 205.2 | 195.02 | 202.66
2024-05-21 | 21 | Mai | 2024-05-21 16:04 | 2024-05-21 17:19 | 40962 | 1 | S275J02 | 74.6 | 6 | 60 | 127 | 122.3 | 134.31 | 43.15 | 3595 | 224 | 1266 | 4.517 | 28.118 | 55.625 | 72.51 | 77.35 | 0 | 0 | 11.8 | 15.375 | 11.567 | 14.875 | 13.817 | 18.125 | 5.967 | 7.25 | 2400 | 652 | 2400 | 184 | 158 | 1190 | 0 | 0 | 0 | 200 | 340 | 1622 | 812.2 | 0.11 | 0.117 | 0.0035 | 0.0079 | 0.0297 | 0.626 | 0.187 | 0.128 | 0.769 | 0.0134 | 0.0101 | 0.012 | 0.0701 | 0.194 | 2405/13R5 | 138.2 | 57.2 | 45.6 | 35.4 | 0 | 0 | 0 | 29.9 | 0 | 0 | 0 | 0 | 37.5 | 0 | 0 | 37.6 | 33.2 | 0 | 0 | 0 | 0 | 0 | 0 | 0 | 0 | 0 | 0 | 0 | 1565 | 1619 | 1638 | 1622 | 289.1 | 681.6 | 824.4 | 812.2 | 178.47 | 212.2 | 215.85 | 223.45
2024-05-21 | 21 | Mai | 2024-05-21 14:56 | 2024-05-21 16:04 | 40961 | 1 | S275J02 | 68.58 | 7 | 61 | 127 | 127.5 | 120.04 | 41.367 | 3329 | 214 | 1230 | 4.517 | 28.118 | 53.625 | 69.52 | 77.78 | 12.517 | 16.5 | 11.967 | 15.625 | 16.883 | 21.5 | 0 | 0 | 0 | 0 | 2400 | 656 | 2400 | 184 | 156 | 1212 | 0 | 0 | 0 | 200 | 337 | 1626 | 803.3 | 0.0723 | 0.0605 | 0.001 | 0.007 | 0.0325 | 0.597 | 0.207 | 0.131 | 0.691 | 0.007 | 0.0125 | 0.0192 | 0.0322 | 0.212 | 2405/13R5 | 136.9 | 55.9 | 46.9 | 34.1 | 0 | 0 | 0 | 30.7 | 0 | 0 | 0 | 0 | 37.1 | 0 | 0 | 37.6 | 31.5 | 0 | 0 | 0 | 0 | 0 | 0 | 0 | 0 | 0 | 0 | 0 | 1602 | 1623 | 1618 | 1626 | 539 | 748.5 | 760.2 | 803.3 | 204.18 | 216.91 | 220.77 | 220.47
2024-05-21 | 21 | Mai | 2024-05-21 13:55 | 2024-05-21 14:56 | 40960 | 1 | S275J02 | 60.95 | 3 | 60 | 127 | 124.4 | 124.387 | 39.783 | 3235 | 214 | 1238 | 4.3 | 29.535 | 52.5 | 68.15 | 79.18 | 0 | 0 | 11.367 | 15.375 | 10.966 | 14 | 12.417 | 16.875 | 5.033 | 6.25 | 2400 | 651 | 2400 | 0 | 155 | 1186 | 0 | 0 | 0 | 200 | 340 | 1656 | 986.9 | 0.0668 | 0.0731 | 0.001 | 0.0068 | 0.034 | 0.452 | 0.193 | 0.126 | 0.767 | 0.0116 | 0.0106 | 0.017 | 0.0638 | 0.198 | 2405/13R5 | 137.4 | 55.3 | 44.4 | 37.7 | 0 | 0 | 0 | 30.3 | 0 | 0 | 0 | 0 | 37.1 | 0 | 0 | 37.8 | 32.2 | 0 | 0 | 0 | 0 | 0 | 0 | 0 | 0 | 0 | 0 | 0 | 1550 | 1630 | 1662 | 1656 | 333.3 | 772.8 | 1064.1 | 986.9 | 197.09 | 215.45 | 221.56 | 219.29
2024-05-21 | 21 | Mai | 2024-05-21 12:53 | 2024-05-21 13:55 | 40959 | 1 | S275J02 | 61.27 | 1 | 60 | 126 | 126.1 | 117.201 | 42.217 | 3536 | 218 | 1672 | 4.5 | 28 | 55.625 | 73.98 | 79.06 | 0 | 0 | 9.883 | 13.375 | 12.533 | 16.75 | 14.117 | 18.875 | 5.683 | 6.5 | 2400 | 652 | 2400 | 184 | 157 | 1192 | 0 | 0 | 0 | 200 | 355 | 1631 | 836.9 | 0.113 | 0.0657 | 0.0052 | 0.0101 | 0.0406 | 0.588 | 0.197 | 0.111 | 0.747 | 0.0054 | 0.0099 | 0.024 | 0.0437 | 0.203 | 2405/13R5 | 130.6 | 45.6 | 44.8 | 40.2 | 0 | 0 | 0 | 30.2 | 0 | 0 | 0 | 0 | 29.1 | 0 | 0 | 37.8 | 28.6 | 0 | 0 | 0 | 0 | 0 | 0 | 4.9 | 0 | 0 | 0 | 0 | 1596 | 1602 | 1632 | 1631 | 576.1 | 695.8 | 907.6 | 836.9 | 212.34 | 222.96 | 226.18 | 220.76
2024-05-21 | 21 | Mai | 2024-05-21 11:40 | 2024-05-21 12:53 | 40958 | 1 | S275J02 | 73.12 | 2 | 61 | 127 | 125.2 | 124.128 | 43.1 | 3641 | 218 | 1129 | 73.05 | 1.739 | 57.75 | 74.19 | 80.39 | 0 | 0 | 12.35 | 16.625 | 9.567 | 13 | 14.417 | 19.375 | 6.767 | 8.75 | 2400 | 652 | 2400 | 182 | 310 | 2386 | 0 | 0 | 0 | 200 | 350 | 1621 | 751.1 | 0.0973 | 0.0899 | 0.0011 | 0.0075 | 0.0344 | 0.455 | 0.203 | 0.133 | 0.77 | 0.0088 | 0.0119 | 0.0163 | 0.0281 | 0.196 | 2405/13R5 | 127.2 | 56.6 | 43.3 | 27.3 | 0 | 0 | 0 | 26.9 | 0 | 0 | 0 | 0 | 35.5 | 0 | 0 | 33 | 31.8 | 0 | 0 | 0 | 0 | 0 | 0 | 0 | 0 | 0 | 0 | 0 | 1584 | 1601 | 1610 | 1621 | 484.6 | 723.3 | 711.5 | 751.1 | 206.14 | 226.35 | 220.25 | 218.25
2024-05-21 | 21 | Mai | 2024-05-21 10:40 | 2024-05-21 11:40 | 40957 | 1 | S275J02 | 60.72 | 6 | 64 | 124 | 124.6 | 126.561 | 40.983 | 3427 | 211 | 1670 | 2.367 | 52.394 | 54.875 | 72.86 | 80.34 | 0 | 0 | 10.933 | 15.125 | 10.633 | 14.375 | 12.483 | 17 | 6.933 | 8.25 | 2400 | 653 | 2400 | 181 | 155 | 1188 | 0 | 0 | 0 | 200 | 380 | 1661 | 907.4 | 0.0808 | 0.0771 | 0.0051 | 0.0057 | 0.0331 | 0.552 | 0.188 | 0.141 | 0.737 | 0.0077 | 0.0096 | 0.0243 | 0.082 | 0.19 | 2405/13R5 | 123.7 | 43.2 | 44.8 | 35.7 | 0 | 0 | 0 | 29.9 | 0 | 0 | 0 | 0 | 29.6 | 0 | 0 | 28.3 | 31.7 | 0 | 0 | 0 | 0 | 0 | 0 | 4.2 | 0 | 0 | 0 | 0 | 1769 | 1596 | 1632 | 1661 | 3262.7 | 560.5 | 679.2 | 907.4 | 245.68 | 210.32 | 204.88 | 210.41
2024-05-21 | 21 | Mai | 2024-05-21 09:46 | 2024-05-21 10:40 | 40956 | 1 | S275J02 | 54 | 7 | 60 | 122 | 118.6 | 76.157 | 41.1 | 3477 | 211 | 1434 | 2.017 | 60.496 | 53 | 70.17 | 77.37 | 0 | 0 | 10.883 | 14.375 | 11.25 | 14.875 | 11.083 | 15.125 | 7.883 | 8.625 | 2400 | 650 | 2400 | 182 | 156 | 1190 | 0 | 0 | 0 | 200 | 313 | 1635 | 665.3 | 0.121 | 0.12 | 0.0112 | 0.0141 | 0.0371 | 1.05 | 0.187 | 0.144 | 0.786 | 0.0116 | 0.0126 | 0.0246 | 0.098 | 0.193 | 2405/13R5 | 137.6 | 53.8 | 45.2 | 38.6 | 0 | 0 | 0 | 30.4 | 0 | 0 | 0 | 0 | 22.1 | 0 | 0 | 38.5 | 32 | 0 | 0 | 0 | 0 | 0 | 0 | 14.6 | 0 | 0 | 0 | 0 | 1594 | 1618 | 1643 | 1635 | 414.9 | 522.7 | 646.7 | 665.3 | 189.29 | 193.23 | 195.3 | 201.73
2024-05-21 | 21 | Mai | 2024-05-21 08:49 | 2024-05-21 09:46 | 40955 | 1 | SAE1006 | 56.75 | 3 | 61 | 124 | 124.3 | 113.934 | 40.25 | 3412 | 209 | 1011 | 2.4 | 51.667 | 54 | 69.23 | 80.5 | 0 | 0 | 0.017 | 0 | 0 | 0 | 0 | 0 | 2.95 | 3.375 | 2800 | 652 | 2400 | 183 | 155 | 0 | 381 | 0 | 0 | 0 | 455 | 1695 | 1163.9 | 0.119 | 0.0834 | 0.0104 | 0.0115 | 0.0254 | 0.48 | 0.189 | 0.0583 | 0.289 | 0.0115 | 0.008 | 0.0183 | 0.122 | 0.188 | 2405/13R6 | 137.8 | 55.8 | 45.8 | 36.2 | 0 | 0 | 0 | 29.9 | 0 | 0 | 0 | 0 | 22 | 0 | 0 | 37.8 | 32.9 | 0 | 0 | 0 | 0 | 0 | 0 | 15.2 | 0 | 0 | 0 | 0 | 1544 | 1619 | 1698 | 1695 | 267.6 | 715.2 | 1441.5 | 1163.9 | 184.19 | 215.74 | 224.3 | 210.23
2024-05-21 | 21 | Mai | 2024-05-21 07:50 | 2024-05-21 08:49 | 40954 | 1 | SAE1006 | 58.45 | 2 | 60 | 121 | 115.6 | 117.254 | 42.083 | 3374 | 190 | 1303 | 2.783 | 43.473 | 55 | 71.24 | 78.42 | 0 | 0 | 0 | 0 | 0 | 0 | 0 | 0 | 3.317 | 3.5 | 2600 | 652 | 2400 | 182 | 314 | 0 | 764 | 0 | 0 | 0 | 400 | 1654 | 197.4 | 0.094 | 0.137 | 0.0029 | 0.0053 | 0.0245 | 0.459 | 0.155 | 0.0381 | 0.316 | 0.0164 | 0.0065 | 0.012 | 0.117 | 0.162 | 2405/13R6 | 137.4 | 53.6 | 47.5 | 36.3 | 0 | 0 | 0 | 30 | 0 | 0 | 0 | 0 | 22.2 | 0 | 0 | 38.3 | 32.2 | 0 | 0 | 0 | 0 | 0 | 0 | 14.7 | 0 | 0 | 0 | 0 | 1627 | 1633 | 1663 | 1654 | 764.1 | 804.6 | 1000.6 | 197.4 | 216.25 | 216.78 | 216.5 | 102.16
2024-05-21 | 21 | Mai | 2024-05-21 06:53 | 2024-05-21 07:50 | 40953 | 1 | SAE1006 | 57.05 | 6 | 64 | 120 | 118.7 | 116.97 | 40.217 | 2848 | 148 | 1243 | 3.033 | 39.56 | 53.25 | 67.49 | 79.44 | 0 | 0 | 0.017 | 0 | 0 | 0 | 0 | 0 | 4.167 | 5.5 | 2700 | 652 | 2390 | 185 | 155 | 0 | 394 | 0 | 0 | 0 | 388 | 1665 | 904.6 | 0.117 | 0.1 | 0.0032 | 0.0053 | 0.0303 | 0.391 | 0.179 | 0.0528 | 0.289 | 0.0177 | 0.0067 | 0.0154 | 0.09 | 0.174 | 2405/13R6 | 137.7 | 55.9 | 46.8 | 35 | 0 | 0 | 0 | 30.6 | 0 | 0 | 0 | 0 | 21.2 | 0 | 0 | 37.8 | 32.5 | 0 | 0 | 0 | 0 | 0 | 0 | 15.6 | 0 | 0 | 0 | 0 | 1563 | 1588 | 1688 | 1665 | 641.9 | 450.1 | 1214.4 | 904.6 | 238.25 | 198.53 | 217.15 | 208.01
2024-05-21 | 21 | Mai | 2024-05-21 05:58 | 2024-05-21 06:53 | 40952 | 1 | SAE1006 | 55.7 | 7 | 60 | 120 | 111.7 | 117.117 | 41.35 | 3329 | 212 | 1372 | 3.117 | 38.503 | 53.875 | 70.35 | 78.17 | 0 | 0 | 0.067 | 0 | 0 | 0 | 0 | 0 | 4.317 | 5.75 | 2700 | 652 | 2400 | 183 | 156 | 0 | 388 | 0 | 0 | 0 | 440 | 1658 | 1126.7 | 0.124 | 0.086 | 0.0047 | 0.011 | 0.0275 | 0.533 | 0.197 | 0.0462 | 0.29 | 0.0148 | 0.0071 | 0.0154 | 0.0993 | 0.168 | 2405/13R6 | 137.9 | 53.7 | 47.8 | 36.4 | 0 | 0 | 0 | 30.3 | 0 | 0 | 0 | 0 | 23 | 0 | 0 | 38.3 | 32.2 | 0 | 0 | 0 | 0 | 0 | 0 | 14.1 | 0 | 0 | 0 | 0 | 1570 | 1618 | 1623 | 1658 | 348.8 | 630.3 | 924.2 | 1126.7 | 189.56 | 206.99 | 232.41 | 227.94
2024-05-20 | 21 | Mai | 2024-05-21 04:57 | 2024-05-21 05:58 | 40951 | 1 | SAE1006 | 60.82 | 3 | 61 | 121 | 120.5 | 116.991 | 38.85 | 3146 | 202 | 980 | 3.1 | 39.032 | 49.75 | 64.02 | 76.83 | 0 | 0 | 0.017 | 0 | 0 | 0 | 0 | 0 | 3.567 | 4.25 | 2600 | 654 | 2400 | 650 | 155 | 0 | 392 | 0 | 0 | 0 | 408 | 1649 | 1014.6 | 0.0858 | 0.104 | 0.0047 | 0.0048 | 0.0248 | 0.474 | 0.16 | 0.0722 | 0.297 | 0.0125 | 0.0066 | 0.0105 | 0.0401 | 0.166 | 2405/13R6 | 137.5 | 56.8 | 46.9 | 33.8 | 0 | 0 | 0 | 30.1 | 0 | 0 | 0 | 0 | 23 | 0 | 0 | 37.8 | 31.9 | 0 | 0 | 0 | 0 | 0 | 0 | 14.7 | 0 | 0 | 0 | 0 | 1529 | 1671 | 1769 | 1649 | 272.4 | 1116.1 | 2527.7 | 1014.6 | 193.66 | 220.18 | 226.97 | 225.13
2024-05-20 | 21 | Mai | 2024-05-21 04:02 | 2024-05-21 04:57 | 40950 | 1 | SAE1006 | 54.3 | 2 | 60 | 122 | 120.3 | 117.351 | 39.5 | 3330 | 206 | 1142 | 3.45 | 35.362 | 50.625 | 66.13 | 76.9 | 0 | 0 | 0.133 | 0.125 | 0 | 0 | 0 | 0 | 3.667 | 3.625 | 2600 | 652 | 2400 | 184 | 155 | 0 | 394 | 0 | 0 | 0 | 430 | 1671 | 1099.2 | 0.0865 | 0.094 | 0.001 | 0.0065 | 0.0273 | 0.731 | 0.177 | 0.0447 | 0.313 | 0.018 | 0.0077 | 0.0148 | 0.068 | 0.176 | 2405/13R6 | 137.6 | 55.4 | 48 | 34.2 | 0 | 0 | 0 | 30.1 | 0 | 0 | 0 | 0 | 22.8 | 0 | 0 | 38.4 | 32.1 | 0 | 0 | 0 | 0 | 0 | 0 | 14.2 | 0 | 0 | 0 | 0 | 1632 | 1635 | 1641 | 1671 | 747 | 869.9 | 845.4 | 1099.2 | 211.87 | 221.43 | 216.07 | 219.06
2024-05-20 | 21 | Mai | 2024-05-21 03:06 | 2024-05-21 04:02 | 40949 | 1 | SAE1006 | 56.05 | 6 | 63 | 121 | 119.4 | 117.071 | 36.983 | 2963 | 189 | 1065 | 3.533 | 34.245 | 48.875 | 62.9 | 79.29 | 0 | 0 | 0.133 | 0 | 0 | 0 | 0 | 0 | 0.083 | 0.25 | 2600 | 653 | 2400 | 182 | 310 | 0 | 790 | 0 | 0 | 0 | 430 | 1677 | 1103.9 | 0.0844 | 0.135 | 0.0022 | 0.0046 | 0.02 | 0.734 | 0.172 | 0.0526 | 0.294 | 0.0139 | 0.0066 | 0.0154 | 0.0914 | 0.182 | 2405/13R6 | 130.7 | 55.5 | 47.3 | 27.9 | 0 | 0 | 0 | 28.9 | 0 | 0 | 0 | 0 | 21.2 | 0 | 0 | 36 | 29.9 | 0 | 0 | 0 | 0 | 0 | 0 | 14.7 | 0 | 0 | 0 | 0 | 1686 | 1683 | 1677 |  | 1208.8 | 1061.7 | 1103.9 |  | 217.89 | 210 | 216.11
2024-05-20 | 21 | Mai | 2024-05-21 02:08 | 2024-05-21 03:06 | 40948 | 1 | SAE1006 | 58.5 | 7 | 58 | 127 | 121.9 | 116.678 | 42.9 | 3620 | 211 | 1360 | 3.533 | 35.943 | 54.75 | 72.04 | 76.57 | 0 | 0 | 0.083 | 0.125 | 0 | 0 | 0 | 0 | 6.4 | 6.625 | 2600 | 652 | 2400 | 183 | 157 | 0 | 392 | 0 | 0 | 0 | 408 | 1641 | 1023.2 | 0.0779 | 0.072 | 0.001 | 0.0053 | 0.027 | 0.461 | 0.182 | 0.0489 | 0.288 | 0.008 | 0.0064 | 0.0208 | 0.0486 | 0.177 | 2405/13R6 | 137.2 | 55.8 | 47.9 | 33.5 | 0 | 0 | 0 | 29.8 | 0 | 0 | 0 | 0 | 22.5 | 0 | 0 | 38.2 | 32.2 | 0 | 0 | 0 | 0 | 0 | 0 | 14.5 | 0 | 0 | 0 | 0 | 1628 | 1613 | 1623 | 1641 | 936.9 | 789.1 | 823.2 | 1023.2 | 230.69 | 226.23 | 223.9 | 230.1
2024-05-20 | 21 | Mai | 2024-05-21 01:11 | 2024-05-21 02:08 | 40947 | 1 | SAE1006 | 57.33 | 3 | 60 | 123 | 122.6 | 117.405 | 40.367 | 3395 | 209 | 1278 | 3.317 | 37.085 | 51.375 | 67.65 | 76.36 | 0 | 0 | 0.133 | 0 | 0 | 0 | 0 | 0 | 2.883 | 2.625 | 2600 | 652 | 2400 | 183 | 154 | 0 | 389 | 0 | 0 | 0 | 400 | 1648 | 992.8 | 0.0497 | 0.0595 | 0.001 | 0.0067 | 0.0314 | 0.688 | 0.172 | 0.0555 | 0.273 | 0.0153 | 0.0093 | 0.0201 | 0.094 | 0.176 | 2405/13R6 | 137.4 | 55.2 | 47.3 | 34.9 | 0 | 0 | 0 | 30.1 | 0 | 0 | 0 | 0 | 22.8 | 0 | 0 | 38.1 | 32.1 | 0 | 0 | 0 | 0 | 0 | 0 | 14.3 | 0 | 0 | 0 | 0 | 1607 | 1674 | 1623 | 1648 | 866.8 | 1310 | 846.2 | 992.8 | 236.4 | 230.31 | 225.92 | 224.08
2024-05-20 | 21 | Mai | 2024-05-20 19:30 | 2024-05-21 01:11 | 40946 | 1 | SAE1006 | 69.18333 | 2 | 59 | 121 | 113.6 | 117.9 | 44.083 | 4043 | 226 | 1317 | 3.767 | 32.124 | 55.75 | 74.2 | 75.88 | 0 | 0 | 12.383 | 15.875 | 11.1 | 14.375 | 14.417 | 18.625 | 6.183 | 6.75 | 2600 | 652 | 2400 | 183 | 157 | 0 | 391 | 0 | 0 | 0 | 445 | 1650 | 1150.6 | [7 empty] | 0.0608 | 0.26 | 0.0142 | 0.0071 | 0.0223 | 0.0635 | 0.191 | 2405/13R6 | 140.4 | 55.4 | 47.8 | 37.2 | 0 | 0 | 0 | 30.3 | 0 | 0 | 0 | 0 | 23.3 | 0 | 0 | 39.3 | 32.9 | 0 | 0 | 0 | 0 | 0 | 0 | 14.6 | 0 | 0 | 0 | 0 | 1651 | 1620 | 1644 | 1650 | 191.3 | 876.7 | 1164.2 | 1150.6 | 101.48 | 230.16 | 237.95 | 233.83
2024-05-20 | 21 | Mai | 2024-05-20 18:22 | 2024-05-20 19:30 | 40945 | 1 | S235JR | 68.42 | 7 | 64 | 129 | 131.3 | 112.268 | 22.1 | 1740 | 94 | 1357 | 3.583 | 36 | 23.625 | 34.8 | 64.14 | 0 | 0 | 9.583 | 11.5 | 0 | 0 | 6.467 | 7.375 | 6.05 | 4.625 | 800 | 652 | 520 | 180 | 156 | 710 | 0 | 0 | 0 | 0 | 333 | 1640 | 765.6 | 0.0499 | 0.139 | 0.001 | 0.0059 | 0.0211 | 0.637 | 0.175 | 0.087 | 0.51 | 0.0092 | 0.0075 | 0.0167 | 0.0481 | 0.177 | 2405/13R5 | 50.5 | 50.5 | 0 | 0 | 0 | 0 | 0 | 10.3 | 0 | 0 | 0 | 0 | 14.6 | 0 | 0 | 14.8 | 10.8 | 0 | 0 | 0 | 0 | 0 | 0 | 0 | 0 | 0 | 0 | 0 | 1639 | 1648 | 1645 | 1640 | 828.7 | 864.4 | 894.6 | 765.6 | 215.69 | 213.9 | 218.05 | 209.33
2024-05-20 | 21 | Mai | 2024-05-20 17:09 | 2024-05-20 18:22 | 40944 | 1 | S235JR | 72.85 | 4 | 59 | 126 | 120.1 | 125.207 | 44.867 | 3757 | 210 | 2009 | 3.183 | 39.581 | 57.75 | 78.12 | 77.23 | 0 | 0 | 11.717 | 15.75 | 10.75 | 14.125 | 14.666 | 19.125 | 7.733 | 8.75 | 2800 | 652 | 2550 | 182 | 156 | 939 | 0 | 0 | 0 | 0 | 400 | 1644 | 983.3 | 0.0727 | 0.0722 | 0.0022 | 0.0043 | 0.0303 | 0.902 | 0.163 | 0.103 | 0.567 | 0.0056 | 0.0055 | 0.0203 | 0.0467 | 0.166 | 2405/13R5 | 137.5 | 56.7 | 47.3 | 33.5 | 0 | 0 | 0 | 29.5 | 0 | 0 | 0 | 0 | 22.7 | 0 | 0 | 38.1 | 32.9 | 0 | 0 | 0 | 0 | 0 | 0 | 14.3 | 0 | 0 | 0 | 0 | 1518 | 1600 | 1615 | 1644 | 376 | 756 | 851.8 | 983.3 | 223.39 | 230.15 | 230.76 | 225.54
2024-05-20 | 21 | Mai | 2024-05-20 16:10 | 2024-05-20 17:09 | 40943 | 1 | S235JR | 59.05 | 2 | 64 | 121 | 120.1 | 125.808 | 41.967 | 3482 | 212 | 1710 | 4.033 | 30 | 54.875 | 73.2 | 78.45 | 0 | 0 | 11.9 | 15.75 | 10.1 | 13.25 | 14.717 | 19.25 | 5.25 | 6.625 | 2800 | 652 | 2400 | 181 | 156 | 942 | 0 | 0 | 0 | 0 | 335 | 1655 | 752.3 | 0.0823 | 0.103 | 0.0022 | 0.0045 | 0.0272 | 0.382 | 0.179 | 0.122 | 0.678 | 0.0095 | 0.0078 | 0.0168 | 0.0598 | 0.178 | 2405/13R5 | 137.5 | 55.6 | 46.8 | 35.1 | 0 | 0 | 0 | 29.9 | 0 | 0 | 0 | 0 | 30.3 | 0 | 0 | 38 | 31.8 | 0 | 0 | 0 | 0 | 0 | 0 | 0 | 0 | 0 | 0 | 0 | 1587 | 1621 | 1626 | 1655 | 434.5 | 526.4 | 28.4 | 752.3 | 196.48 | 192.12 | -25.18 | 199.9
2024-05-20 | 21 | Mai | 2024-05-20 13:55 | 2024-05-20 16:10 | 40942 | 1 | S235JR | 134.82 | 3 | 62 | 121 |  |  | 45.133 | 3221 | 214 | 2581 | 3.6 | 33.611 | 56.125 | 77.25 | 74.61 | 0 | 0 | 11.883 | 15.875 | 10.417 | 13.125 | 15.667 | 18.75 | 7.167 | 8.125 | 2600 | 652 | 2400 | 181 | 155 | 608 | 169 | 0 | 0 | 0 | 418 | 1652 | 1023.4 | 0.0819 | 0.0857 | 0.0031 | 0.0048 | 0.0372 | 0.601 | 0.192 | 0.0892 | 0.515 | 0.0105 | 0.0069 | 0.0226 | 0.128 | 0.187 | 2405/13R5 | 137.8 | 55.1 | 47.9 | 34.8 | 0 | 0 | 0 | 29.3 | 0 | 0 | 0 | 0 | 23.6 | 0 | 0 | 38 | 32.6 | 0 | 0 | 0 | 0 | 0 | 0 | 14.3 | 0 | 0 | 0 | 0 | 1584 | 1629 | 1710 | 1652 | 575 | 696.1 | 1277.6 | 1023.4 | 218.72 | 208.31 | 208.93 | 224.13
2024-05-20 | 21 | Mai | 2024-05-20 12:59 | 2024-05-20 13:55 | 40941 | 1 | DD13C | 56.47 | 4 | 59 | 120 | 113.8 | 99.098 | 41.367 | 3480 | 212 | 1284 | 4.033 | 29.752 | 52.5 | 69.07 | 76.15 | 0 | 0 | 12.167 | 15.75 | 10.5 | 13.375 | 15.067 | 19.375 | 3.633 | 4 | 2800 | 652 | 2400 | 181 | 157 | 0 | 169 | 0 | 0 | 0 | 448 | 1659 | 1115.4 | 0.0567 | 0.0697 | 0.001 | 0.0052 | 0.0242 | 0.603 | 0.163 | 0.0513 | 0.159 | 0.0081 | 0.0066 | 0.0177 | 0.116 | 0.167 | 2405/13R5 | 137.4 | 56.4 | 46.8 | 34.2 | 0 | 0 | 0 | 29 | 0 | 0 | 0 | 0 | 38.1 | 0 | 0 | 38.3 | 32 | 0 | 0 | 0 | 0 | 0 | 0 | 0 | 0 | 0 | 0 | 0 | 1607 | 1606 | 1642 | 1659 | 738.1 | 737.3 | 965.1 | 1115.4 | 224.58 | 225.04 | 225.26 | 226.65
2024-05-20 | 21 | Mai | 2024-05-20 11:54 | 2024-05-20 12:59 | 40940 | 1 | DD13C | 64.62 | 2 | 62 | 121 | 120.6 | 120.605 | 40.6 | 3333 | 208 | 1167 | 4.2 | 28.81 | 52 | 67.63 | 76.85 | 0 | 0 | 12.25 | 15.75 | 10.3 | 13.375 | 14.867 | 19.125 | 3.183 | 3.75 | 2600 | 654 | 2400 | 182 | 157 | 0 | 174 | 0 | 0 | 0 | 410 | 1639 | 994.6 | 0.0491 | 0.0709 | 0.001 | 0.0053 | 0.0236 | 0.592 | 0.163 | 0.0484 | 0.187 | 0.0101 | 0.0083 | 0.0158 | 0.056 | 0.162 | 2405/13R5 | 137.7 | 55.6 | 46.9 | 35.2 | 0 | 0 | 0 | 29.3 | 0 | 0 | 0 | 0 | 36.4 | 0 | 0 | 39.7 | 32.3 | 0 | 0 | 0 | 0 | 0 | 0 | 0 | 0 | 0 | 0 | 0 | 1616 | 1671 | 1639 | 1639 | 776.5 | 1322.6 | 943.7 | 994.6 | 223.41 | 232.65 | 225.24 | 229.1
2024-05-20 | 21 | Mai | 2024-05-20 10:55 | 2024-05-20 11:54 | 40939 | 1 | DD13C | 59.25 | 7 | 62 | 124 | 121.4 | 120.7 | 42.25 | 3440 | 215 | 1261 | 2.283 | 54.307 | 53.625 | 69.99 | 76.15 | 0 | 0 | 12.35 | 15.75 | 10.583 | 13.375 | 14.483 | 18.875 | 4.833 | 5.625 | 2800 | 652 | 2400 | 181 | 156 | 0 | 172 | 0 | 0 | 0 | 433 | 1652 | 1065.4 | 0.084 | 0.0844 | 0.001 | 0.0054 | 0.0286 | 0.741 | 0.164 | 0.0393 | 0.17 | 0.0075 | 0.006 | 0.0214 | 0.0855 | 0.169 | 2405/13R5 | 137.8 | 58.2 | 44.8 | 34.8 | 0 | 0 | 0 | 30 | 0 | 0 | 0 | 0 | 30.1 | 0 | 0 | 37.7 | 32.5 | 0 | 0 | 0 | 0 | 0 | 0 | 0 | 0 | 0 | 0 | 0 | 1554 | 1586 | 1621 | 1652 | 442.3 | 598.8 | 856.1 | 1065.4 | 215.74 | 220.62 | 227.87 | 227.09
2024-05-20 | 21 | Mai | 2024-05-20 09:50 | 2024-05-20 10:55 | 40938 | 1 | DD13C | 64.93 | 4 | 60 | 120 | 112.9 | 96.603 | 42.15 | 3423 | 216 | 1359 | 2.15 | 55.814 | 52.75 | 69.47 | 75.09 | 0 | 0 | 12.383 | 15.75 | 11.633 | 14.75 | 14.466 | 18.25 | 3.667 | 4 | 2600 | 654 | 2400 | 182 | 155 | 0 | 173 | 0 | 0 | 200 | 455 | 1673 | 1190.5 | 0.0951 | 0.0911 | 0.005 | 0.0046 | 0.0272 | 0.489 | 0.17 | 0.0425 | 0.168 | 0.0144 | 0.0074 | 0.0286 | 0.189 | 0.168 | 2405/13R5 | 137.5 | 55.6 | 47.5 | 34.4 | 0 | 0 | 0 | 29.4 | 0 | 0 | 0 | 0 | 23.3 | 0 | 0 | 38.1 | 32.2 | 0 | 0 | 0 | 0 | 0 | 0 | 14.5 | 0 | 0 | 0 | 0 | 1651 | 1627 | 1633 | 1673 | 191.6 | 776.8 | 925 | 1190.5 | 101.59 | 217.46 | 227.03 | 223.83
2024-05-20 | 21 | Mai | 2024-05-20 08:47 | 2024-05-20 09:50 | 40937 | 1 | DD13C | 63.52 | 3 | 62 | 120 | 119.7 | 120.809 | 40.267 | 3139 | 210 | 1332 | 2.233 | 53.731 | 51.625 | 67.36 | 76.92 | 0 | 0 | 12.55 | 15.75 | 11.483 | 14.875 | 13.583 | 17.875 | 2.65 | 3.125 | 2400 | 652 | 2400 | 184 | 155 | 0 | 172 | 0 | 0 | 200 | 418 | 1649 | 1026 | 0.0785 | 0.0631 | 0.0037 | 0.0042 | 0.0342 | 0.49 | 0.169 | 0.0391 | 0.175 | 0.0084 | 0.0059 | 0.0204 | 0.0935 | 0.162 | 2405/13R5 | 137.3 | 57.6 | 48.4 | 31.3 | 0 | 0 | 0 | 28.8 | 0 | 0 | 0 | 0 | 31.7 | 0 | 0 | 38.3 | 30.7 | 0 | 0 | 0 | 0 | 0 | 0 | 0 | 0 | 0 | 0 | 0 | 1650 | 1627 | 1613 | 1649 | 189.9 | 872.3 | 813.4 | 1026 | 101.48 | 225.98 | 228.46 | 225.95
2024-05-20 | 21 | Mai | 2024-05-20 07:41 | 2024-05-20 08:47 | 40936 | 1 | DD13C | 65.12 | 2 | 61 | 120 | 117.8 | 120.553 | 43.4 | 3685 | 218 | 1569 | 2.45 | 48.98 | 56.375 | 74.75 | 77.94 | 0 | 0 | 11.867 | 15.5 | 11.367 | 14.875 | 14.733 | 19.125 | 5.433 | 6.75 | 2400 | 653 | 2400 | 181 | 156 | 0 | 162 | 0 | 0 | 200 | 455 | 1652 | 194.1 | [7 empty] | 0.0448 | 0.161 | 0.0091 | 0.0074 | 0.0196 | 0.146 | 0.189 | 2405/13R5 | 137.5 | 55.8 | 47.6 | 34.1 | 0 | 0 | 0 | 30.6 | 0 | 0 | 0 | 0 | 22.6 | 0 | 0 | 38.2 | 31.9 | 0 | 0 | 0 | 0 | 0 | 0 | 14.2 | 0 | 0 | 0 | 0 | 1563 | 1653 | 1651 | 1652 | 618.7 | 1242.1 | 1180.9 | 194.1 | 235.54 | 237.82 | 235.19 | 102.01
2024-05-20 | 21 | Mai | 2024-05-20 06:45 | 2024-05-20 07:41 | 40935 | 1 | DD13C | 56.12 | 4 | 59 | 119 | 113.6 | 96.372 | 39.417 | 3271 | 206 | 1309 | 2.1 | 56.667 | 52.5 | 68.52 | 79.91 | 0 | 0 | 11.683 | 15.75 | 11.033 | 14.75 | 14.267 | 19 | 2.433 | 2.875 | 2400 | 651 | 2400 | 182 | 157 | 0 | 170 | 0 | 0 | 200 | 433 | 1634 | 1070.5 | [7 empty] | 0.0545 | 0.198 | 0.0225 | 0.007 | 0.0052 | 0.0424 | 0.185 | 2405/13R5 | 137.4 | 55.6 | 46.2 | 35.6 | 0 | 0 | 0 | 30.6 | 0 | 0 | 0 | 0 | 30.2 | 0 | 0 | 37.4 | 31.7 | 0 | 0 | 0 | 0 | 0 | 0 | 0 | 0 | 0 | 0 | 0 | 1649 | 1649 | 1675 | 1634 | 1004.9 | 1044.6 | 1243.7 | 1070.5 | 224.42 | 227.27 | 225.96 | 237.22
2024-05-20 | 21 | Mai | 2024-05-20 05:43 | 2024-05-20 06:45 | 40934 | 1 | DD13C | 62.12 | 7 | 63 | 122 | 118.4 | 120.556 | 39.917 | 3245 | 206 | 1080 | 2.633 | 46.329 | 53 | 68 | 79.67 | 0 | 0 | 11.617 | 15.875 | 11.267 | 14.875 | 13.516 | 18 | 3.517 | 4.25 | 2400 | 651 | 2400 | 182 | 157 | 0 | 163 | 0 | 0 | 200 | 395 | 1634 | 949.3 | [7 empty] | 0.0486 | 0.163 | 0.0065 | 0.0053 | 0.0215 | 0.0667 | 0.167 | 2405/13R5 | 137.1 | 54.2 | 46.7 | 36.2 | 0 | 0 | 0 | 31.6 | 0 | 0 | 0 | 0 | 22.6 | 0 | 0 | 37.8 | 31 | 0 | 0 | 0 | 0 | 0 | 0 | 14.1 | 0 | 0 | 0 | 0 | 1586 | 1666 | 1667 | 1634 | 624.7 | 1241.3 | 1350.7 | 949.3 | 223.73 | 230.7 | 236.36 | 228.39
2024-05-19 | 20 | Mai | 2024-05-20 04:43 | 2024-05-20 05:43 | 40933 | 1 | DD13C | 60.4 | 3 | 62 | 121 | 121.6 | 120.308 | 37.5 | 3014 | 198 | 1224 | 2.55 | 47.451 | 49.8 | 64.66 | 79.68 | 0 | 0 | 11.817 | 16 | 9.567 | 12.75 | 14.383 | 19 | 6.017 | 0 | 2400 | 652 | 2400 | 184 | 156 | 0 | 174 | 0 | 0 | 200 | 430 | 1677 | 1090.2 | 0.0613 | 0.0822 | 0.0012 | 0.0067 | 0.0172 | 0.412 | 0.152 | 0.0594 | 0.181 | 0.0065 | 0.0069 | 0.0212 | 0.157 | 0.16 | 2405/13R5 | 137.6 | 54.2 | 48.4 | 35 | 0 | 0 | 0 | 30.1 | 0 | 0 | 0 | 0 | 29.9 | 0 | 0 | 38.3 | 32 | 0 | 0 | 0 | 0 | 0 | 0 | 0 | 0 | 0 | 0 | 0 | 1693 | 1723 | 1689 | 1677 | 1244.1 | 1606.4 | 1368.7 | 1090.2 | 216.21 | 218.68 | 225.38 | 215.2
2024-05-19 | 20 | Mai | 2024-05-20 03:43 | 2024-05-20 04:43 | 40932 | 1 | DD13C | 60.08 | 2 | 63 | 121 | 124.1 | 120.053 | 42.283 | 3392 | 214 | 1336 | 2.783 | 43.473 | 52.3 | 68.82 | 74.21 | 0 | 0 | 12.017 | 15.75 | 10.317 | 13.25 | 14.783 | 19.375 | 5.169 | 0 | 2400 | 652 | 2400 | 183 | 156 | 0 | 175 | 0 | 0 | 200 | 445 | 1638 | 1161.6 | 0.0561 | 0.0666 | 0.001 | 0.0056 | 0.0281 | 0.272 | 0.148 | 0.0485 | 0.172 | 0.0132 | 0.006 | 0.0137 | 0.142 | 0.168 | 2405/13R5 | 137.6 | 56.4 | 48 | 33.2 | 0 | 0 | 0 | 30 | 0 | 0 | 0 | 0 | 22.5 | 0 | 0 | 38.3 | 32.2 | 0 | 0 | 0 | 0 | 0 | 0 | 14.6 | 0 | 0 | 0 | 0 | 1605 | 1592 | 1605 | 1638 | 777 | 657 | 809.7 | 1161.6 | 229.44 | 224.18 | 232.47 | 241.05
2024-05-19 | 20 | Mai | 2024-05-20 02:45 | 2024-05-20 03:43 | 40931 | 1 | DD13C | 57.65 | 4 | 56 | 125 | 117.8 | 120.217 | 38.383 | 3149 | 206 | 1313 | 3.267 | 38.265 | 50.25 | 65.92 | 78.55 | 0 | 0 | 11.917 | 15.625 | 9.967 | 13.25 | 14.45 | 18.875 | 2.05 | 2.25 | 2400 | 652 | 2400 | 183 | 314 | 0 | 352 | 0 | 0 | 200 | 415 | 1646 | 1053 | 0.0521 | 0.0618 | 0.001 | 0.0053 | 0.0251 | 0.578 | 0.154 | 0.04 | 0.165 | 0.0079 | 0.0064 | 0.0227 | 0.118 | 0.161 | 2405/13R5 | 137 | 54 | 47.6 | 35.4 | 0 | 0 | 0 | 30 | 0 | 0 | 0 | 0 | 29.9 | 0 | 0 | 38 | 32 | 0 | 0 | 0 | 0 | 0 | 0 | 0 | 0 | 0 | 0 | 0 | 1609 | 1639 | 1646 |  | 838.2 | 1055.6 | 1053 |  | 232.84 | 233.47 | 229.49
2024-05-19 | 20 | Mai | 2024-05-20 01:50 | 2024-05-20 02:45 | 40930 | 1 | DD13C | 54.63 | 7 | 61 | 126 | 124.5 | 120.339 | 39.883 | 3309 | 206 | 1350 | 2.967 | 42.472 | 52.125 | 68.42 | 78.42 | 0 | 0 | 11.35 | 15.5 | 10.1 | 13.375 | 14.633 | 18.875 | 3.8 | 4.375 | 2400 | 654 | 2400 | 183 | 156 | 0 | 171 | 0 | 0 | 200 | 438 | 1640 | 1119.9 | 0.0459 | 0.0555 | 0.001 | 0.0044 | 0.0252 | 0.501 | 0.152 | 0.0363 | 0.145 | 0.0148 | 0.0067 | 0.0218 | 0.0428 | 0.163 | 2405/13R5 | 137.3 | 55 | 47.4 | 34.9 | 0 | 0 | 0 | 30 | 0 | 0 | 0 | 0 | 22.9 | 0 | 0 | 38.1 | 32.1 | 0 | 0 | 0 | 0 | 0 | 0 | 14.2 | 0 | 0 | 0 | 0 | 1573 | 1644 | 1650 | 1640 | 650.3 | 1220.3 | 1358.7 | 1119.9 | 233.76 | 241.41 | 246.04 | 237.28
2024-05-19 | 20 | Mai | 2024-05-20 00:53 | 2024-05-20 01:50 | 40929 | 1 | DD13C | 57.08 | 3 | 61 | 124 | 123.2 | 120.25 | 40.667 | 3339 | 217 | 1354 | 3.417 | 36.293 | 51.5 | 67.95 | 75.98 | 0 | 0 | 12.433 | 16 | 10.617 | 13.25 | 14.7 | 19 | 2.917 | 3.125 | 2400 | 651 | 2400 | 184 | 157 | 0 | 168 | 0 | 0 | 200 | 445 | 1639 | 1180.7 | 0.0504 | 0.0562 | 0.001 | 0.0064 | 0.0273 | 0.531 | 0.156 | 0.0495 | 0.147 | 0.0122 | 0.007 | 0.0188 | 0.122 | 0.165 | 2405/13R5 | 137.5 | 56.6 | 47.3 | 33.6 | 0 | 0 | 0 | 30.1 | 0 | 0 | 0 | 0 | 29.6 | 0 | 0 | 38.2 | 32.1 | 0 | 0 | 0 | 0 | 0 | 0 | 0 | 0 | 0 | 0 | 0 | 1621 | 1603 | 1633 | 1639 | 1007.3 | 906.7 | 1081.3 | 1180.7 | 239.82 | 241.88 | 238.5 | 241.7
2024-05-19 | 20 | Mai | 2024-05-19 19:25 | 2024-05-20 00:53 | 40928 | 1 | DD13C | 51.97 | 2 | 62 | 121 | 120.8 | 120.115 | 41.833 | 3484 | 212 | 1385 | 3.467 | 34.904 | 53 | 69.99 | 76.02 | 0 | 0 | 12.383 | 16 | 10.117 | 13.25 | 15.317 | 19.25 | 4.017 | 4.5 | 2400 | 654 | 2400 | 182 | 312 | 0 | 338 | 0 | 0 | 200 | 415 | 1620 | 1135.8 | 0.0279 | 0.0518 | 0.001 | 0.0062 | 0.0224 | 0.205 | 0.238 | 0.024 | 0.134 | 0.0069 | 0.0063 | 0.0212 | 0.0862 | 0.232 | 2405/13R5 | 140.3 | 56.7 | 47.6 | 36 | 0 | 0 | 0 | 30.3 | 0 | 0 | 0 | 0 | 23.3 | 0 | 0 | 39.3 | 33.1 | 0 | 0 | 0 | 0 | 0 | 0 | 14.3 | 0 | 0 | 0 | 0 | 1653 | 1619 | 1627 | 1620 | 194.3 | 1044.6 | 1250.3 | 1135.8 | 101.54 | 243.58 | 252.44 | 249.19
2024-05-19 | 20 | Mai | 2024-05-19 17:24 | 2024-05-19 19:25 | 40927 | 1 | DD13C | 107.7333 | 7 | 59 | 128 | 120.6 | 120.788 | 43.317 | 3585 | 215 | 1470 | 1.867 | 68.571 | 53.375 | 71.03 | 73.93 | 0 | 0 | 11.85 | 15.75 | 11.467 | 14.75 | 13.516 | 17.5 | 6.483 | 5.25 | 2400 | 654 | 2400 | 180 | 154 | 0 | 174 | 0 | 0 | 200 | 445 | 1650 | 1178 | 0.0665 | 0.0715 | 0.001 | 0.0069 | 0.025 | 0.508 | 0.205 | 0.0378 | 0.156 | 0.0081 | 0.0096 | 0.0222 | 0.115 | 0.21 | 2405/13R5 | 138.4 | 60.5 | 47.2 | 30.7 | 0 | 0 | 0 | 31.2 | 0 | 0 | 0 | 0 | 29.7 | 0 | 0 | 38.5 | 31.2 | 0 | 0 | 0 | 0 | 0 | 0 | 0 | 0 | 0 | 0 | 0 | 1598 | 1574 | 1634 | 1650 | 614.9 | 722.2 | 1105.1 | 1178 | 216.04 | 240.94 | 239.56 | 235.55
2024-05-19 | 20 | Mai | 2024-05-19 16:23 | 2024-05-19 17:24 | 40926 | 1 | DD13C | 61.03 | 3 | 62 | 123 | 125.5 | 119.559 | 42.95 | 3569 | 214 | 1182 | 2.767 | 44.458 | 55.75 | 72.17 | 77.88 | 0 | 0 | 11.867 | 15.875 | 11.183 | 14.75 | 14.484 | 18.875 | 5.417 | 6.25 | 2400 | 653 | 2400 | 183 | 156 | 0 | 177 | 0 | 0 | 200 | 425 | 1634 | 1055.8 | 0.108 | 0.0739 | 0.0037 | 0.0057 | 0.0292 | 0.856 | 0.21 | 0.0391 | 0.156 | 0.0077 | 0.0075 | 0.0136 | 0.0186 | 0.204 | 2405/13R5 | 137.8 | 56.6 | 47.6 | 33.6 | 0 | 0 | 0 | 29.9 | 0 | 0 | 0 | 0 | 23.5 | 0 | 0 | 38.1 | 31.7 | 0 | 0 | 0 | 0 | 0 | 0 | 14.6 | 0 | 0 | 0 | 0 | 1599 | 1591 | 1617 | 1634 | 690.7 | 752.6 | 974.3 | 1055.8 | 224.05 | 234.71 | 239.55 | 236.21
2024-05-19 | 20 | Mai | 2024-05-19 15:28 | 2024-05-19 16:23 | 40925 | 1 | DD13C | 55.42 | 2 | 62 | 125 | 122.1 | 120.718 | 39.667 | 3222 | 208 | 1032 | 2.6 | 48.077 | 52.25 | 66.99 | 79.03 | 0 | 0 | 12.1 | 15.75 | 11.067 | 14.75 | 14.5 | 19.375 | 2 | 2.25 | 2400 | 654 | 2400 | 183 | 157 | 0 | 177 | 0 | 0 | 200 | 433 | 1641 | 1071 | 0.0573 | 0.0566 | 0.001 | 0.0059 | 0.023 | 0.293 | 0.175 | 0.0346 | 0.16 | 0.0118 | 0.0071 | 0.0118 | 0.0628 | 0.174 | 2405/13R5 | 137.5 | 60.3 | 45.7 | 31.5 | 0 | 0 | 0 | 30.2 | 0 | 0 | 0 | 0 | 30.2 | 0 | 0 | 38.2 | 31.4 | 0 | 0 | 0 | 0 | 0 | 0 | 0 | 0 | 0 | 0 | 0 | 1619 | 1640 | 1641 |  | 886.7 | 1042.2 | 1071 |  | 231.54 | 231.99 | 233.45
2024-05-19 | 20 | Mai | 2024-05-19 13:57 | 2024-05-19 15:28 | 40924 | 1 | DD13C | 91.52 | 4 | 60 | 125 | 102.8 | 95.868 | 45.067 | 3774 | 216 | 1540 | 2.6 | 48.077 | 58.25 | 76.77 | 77.55 | 0 | 0 | 12.117 | 15.75 | 10.967 | 14.75 | 14.767 | 19.375 | 7.217 | 8.375 | 2400 | 652 | 2400 | 181 | 157 | 0 | 174 | 0 | 0 | 200 | 455 | 1640 | 1249.2 | 0.0381 | 0.0463 | 0.0016 | 0.0055 | 0.0234 | 0.443 | 0.18 | 0.0383 | 0.136 | 0.0141 | 0.008 | 0.013 | 0.0835 | 0.187 | 2405/13R5 | 138.2 | 57 | 46.6 | 34.6 | 0 | 0 | 0 | 27.2 | 0 | 0 | 0 | 0 | 26.1 | 0 | 0 | 37.9 | 32.5 | 0 | 0 | 0 | 0 | 0 | 0 | 14.5 | 0 | 0 | 0 | 0 | 1600 | 1599 | 1640 | 1640 | 884 | 1101.3 | 1280.7 | 1249.2 | 241.65 | 258.36 | 247.13 | 245.3
2024-05-19 | 20 | Mai | 2024-05-19 13:00 | 2024-05-19 13:57 | 40923 | 1 | DD13C | 56.4 | 7 | 63 | 124 | 124.6 | 139.635 | 38.717 | 3506 | 214 | 997 | 2.433 | 50.959 | 51.125 | 66.6 | 79.23 | 0 | 0 | 11.75 | 15.75 | 11.167 | 15 | 14.417 | 18.875 | 1.383 | 1.5 | 2400 | 652 | 2400 | 182 | 157 | 0 | 170 | 0 | 0 | 200 | 403 | 1616 | 969.2 | 0.0406 | 0.0608 | 0.001 | 0.0052 | 0.0251 | 0.435 | 0.16 | 0.04 | 0.154 | 0.0067 | 0.0076 | 0.0189 | 0.0437 | 0.168 | 2405/13R5 | 130.5 | 56.8 | 48 | 25.7 | 0 | 0 | 0 | 30 | 0 | 0 | 0 | 0 | 28.3 | 0 | 0 | 35.1 | 29.8 | 0 | 0 | 0 | 0 | 0 | 0 | 0 | 7.3 | 0 | 0 | 0 | 1651 | 1618 | 1613 | 1616 | 191.3 | 918 | 956.7 | 969.2 | 101.48 | 234.63 | 240.39 | 239.71
2024-05-19 | 20 | Mai | 2024-05-19 12:01 | 2024-05-19 13:00 | 40922 | 1 | DD13C | 59.6 | 3 | 62 | 123 | 122.2 | 120.236 | 42.417 | 3535 | 214 | 1330 | 2.483 | 49.53 | 55.75 | 72.68 | 78.86 | 0 | 0 | 12 | 15.75 | 11.083 | 14.875 | 14.2 | 18.5 | 5.133 | 6.375 | 2400 | 652 | 2400 | 182 | 155 | 0 | 172 | 0 | 0 | 200 | 445 | 1668 | 1271.8 | 0.0553 | 0.0521 | 0.0033 | 0.0053 | 0.0227 | 0.496 | 0.178 | 0.0415 | 0.154 | 0.0151 | 0.007 | 0.0135 | 0.0445 | 0.172 | 2405/13R5 | 137.5 | 55.1 | 46.5 | 35.9 | 0 | 0 | 0 | 30.2 | 0 | 0 | 0 | 0 | 20.7 | 0 | 0 | 38.7 | 31.6 | 0 | 0 | 0 | 0 | 0 | 0 | 16.3 | 0 | 0 | 0 | 0 | 1563 | 1613 | 1614 | 1668 | 737.6 | 878.5 | 791.1 | 1271.8 | 248.48 | 234.12 | 225.87 | 231.4
2024-05-19 | 20 | Mai | 2024-05-19 11:07 | 2024-05-19 12:01 | 40921 | 1 | DD13C | 53.15 | 2 | 62 | 122 | 120.9 | 96.236 | 40.25 | 3303 | 216 | 1005 | 2.6 | 46.923 | 52.75 | 67.65 | 78.63 | 0 | 0 | 12.267 | 15.75 | 11.183 | 15.125 | 13.516 | 18 | 3.283 | 3.875 | 2400 | 652 | 2400 | 183 | 156 | 0 | 173 | 0 | 0 | 200 | 448 | 1652 | 1123 | 0.0662 | 0.0772 | 0.0044 | 0.0054 | 0.023 | 0.694 | 0.157 | 0.0461 | 0.173 | 0.0214 | 0.0074 | 0.0113 | 0.0857 | 0.156 | 2405/13R5 | 137.7 | 55.7 | 47.8 | 34.2 | 0 | 0 | 0 | 31 | 0 | 0 | 0 | 0 | 29.2 | 0 | 0 | 37.7 | 32.2 | 0 | 0 | 0 | 0 | 0 | 0 | 0 | 7.6 | 0 | 0 | 0 | 1612 | 1628 | 1628 | 1652 | 849.1 | 905.1 | 934.3 | 1123 | 232.16 | 228.15 | 230.49 | 230.96
2024-05-19 | 20 | Mai | 2024-05-19 10:14 | 2024-05-19 11:07 | 40920 | 1 | DD13C | 53.18 | 4 | 60 | 122 | 118.1 | 120.172 | 38.933 | 3154 | 202 | 1014 | 2.533 | 48.158 | 51.25 | 65.69 | 78.98 | 0 | 0 | 11.95 | 16 | 10.917 | 14.75 | 14.3 | 18.5 | 1.767 | 2 | 2400 | 652 | 2400 | 182 | 156 | 0 | 169 | 0 | 0 | 200 | 440 | 1633 | 1000.8 | 0.0661 | 0.0949 | 0.001 | 0.0065 | 0.0251 | 0.7 | 0.179 | 0.0506 | 0.168 | 0.0107 | 0.0072 | 0.017 | 0.0931 | 0.184 | 2405/13R5 | 137.6 | 55.5 | 46.3 | 35.8 | 0 | 0 | 0 | 29.8 | 0 | 0 | 0 | 0 | 24.3 | 0 | 0 | 37.9 | 31.4 | 0 | 0 | 0 | 0 | 0 | 0 | 14.2 | 0 | 0 | 0 | 0 | 1610 | 1633 | 1633 |  | 741.4 | 995.3 | 1000.8 |  | 223.27 | 232.41 | 232.82
2024-05-19 | 20 | Mai | 2024-05-19 09:20 | 2024-05-19 10:14 | 40919 | 1 | DD13C | 53.95 | 7 | 63 | 123 | 123.7 | 119.97 | 39.933 | 3273 | 204 | 1060 | 2.783 | 44.192 | 52.75 | 67.74 | 79.26 | 0 | 0 | 11.867 | 15.75 | 11 | 14.75 | 13.95 | 18.25 | 3.117 | 3.875 | 2400 | 653 | 2400 | 183 | 158 | 0 | 174 | 0 | 0 | 200 | 433 | 1654 | 1070.5 | 0.0665 | 0.0636 | 0.001 | 0.0066 | 0.0265 | 0.598 | 0.168 | 0.0463 | 0.156 | 0.011 | 0.0073 | 0.0141 | 0.0715 | 0.176 | 2405/13R5 | 137.8 | 55.3 | 46.1 | 36.4 | 0 | 0 | 0 | 30.4 | 0 | 0 | 0 | 0 | 30.1 | 0 | 0 | 38.7 | 30.8 | 0 | 0 | 0 | 0 | 0 | 0 | 0 | 7.8 | 0 | 0 | 0 | 1584 | 1610 | 1654 |  | 610.7 | 743.5 | 1070.5 |  | 223.16 | 223.48 | 226.35
2024-05-19 | 20 | Mai | 2024-05-19 08:24 | 2024-05-19 09:20 | 40918 | 1 | DD13C | 56.07 | 3 | 61 | 122 | 121.2 | 120.232 | 40.183 | 3377 | 206 | 1073 | 2.867 | 42.558 | 53 | 68.37 | 79.14 | 0 | 0 | 11.667 | 15.875 | 10.983 | 14.75 | 14.917 | 19.125 | 2.617 | 3.25 | 2400 | 652 | 2400 | 182 | 155 | 0 | 164 | 0 | 0 | 200 | 410 | 1636 | 995.7 | 0.0685 | 0.0546 | 0.0013 | 0.0053 | 0.0293 | 0.476 | 0.179 | 0.0453 | 0.146 | 0.0078 | 0.0067 | 0.0177 | 0.0365 | 0.182 | 2405/13R5 | 137.7 | 55.5 | 46.8 | 35.4 | 0 | 0 | 0 | 29.5 | 0 | 0 | 0 | 0 | 24 | 0 | 0 | 37.4 | 32.3 | 0 | 0 | 0 | 0 | 0 | 0 | 14.5 | 0 | 0 | 0 | 0 | 1572 | 1617 | 1636 |  | 725.4 | 852.5 | 995.7 |  | 242.35 | 229.73 | 230.81
2024-05-19 | 20 | Mai | 2024-05-19 07:29 | 2024-05-19 08:24 | 40917 | 1 | DD13C | 54.72 | 2 | 61 | 123 | 121.5 | 120.096 | 40.583 | 3290 | 212 | 1021 | 2.5 | 49.2 | 52.375 | 67.29 | 77.43 | 0 | 0 | 12.3 | 15.875 | 11.267 | 14.75 | 13.734 | 18 | 3.283 | 3.75 | 2400 | 653 | 2400 | 181 | 157 | 0 | 170 | 0 | 0 | 200 | 448 | 1647 | 1126.5 | 0.0714 | 0.0646 | 0.003 | 0.0071 | 0.0274 | 0.983 | 0.17 | 0.035 | 0.146 | 0.0162 | 0.0074 | 0.0135 | 0.0762 | 0.173 | 2405/13R5 | 137.8 | 57 | 47.5 | 33.3 | 0 | 0 | 0 | 29.8 | 0 | 0 | 0 | 0 | 29.8 | 0 | 0 | 38.4 | 32.3 | 0 | 0 | 0 | 0 | 0 | 0 | 0 | 7.5 | 0 | 0 | 0 | 1613 | 1631 | 1624 | 1647 | 761.4 | 920.6 | 896.3 | 1126.5 | 223.6 | 227.77 | 229.61 | 233.9
2024-05-19 | 20 | Mai | 2024-05-19 06:30 | 2024-05-19 07:29 | 40916 | 1 | DD13C | 59.22 | 4 | 61 | 121 | 115.4 | 96.023 | 41.817 | 3439 | 217 | 858 | 2.733 | 44.268 | 53.75 | 68.46 | 77.12 | 0 | 0 | 12.55 | 15.875 | 11.65 | 15 | 13.367 | 17.375 | 4.25 | 5.5 | 2400 | 652 | 2400 | 183 | 156 | 0 | 172 | 0 | 0 | 200 | 455 | 1648 | 187 | 0.0511 | 0.055 | 0.0012 | 0.0058 | 0.0266 | 0.828 | 0.172 | 0.0361 | 0.158 | 0.0135 | 0.0077 | 0.0163 | 0.0902 | 0.176 | 2405/13R5 | 137.5 | 55.6 | 45 | 36.9 | 0 | 0 | 0 | 30.6 | 0 | 0 | 0 | 0 | 20.8 | 0 | 0 | 38.2 | 32.2 | 0 | 0 | 0 | 0 | 0 | 0 | 15.7 | 0 | 0 | 0 | 0 | 1579 | 1661 | 1652 | 1648 | 663.7 | 1325.8 | 1274 | 187 | 232 | 238.26 | 240.22 | 101.43
2024-05-19 | 20 | Mai | 2024-05-19 05:23 | 2024-05-19 06:30 | 40915 | 1 | DD13C | 66.85 | 7 | 63 | 121 | 121.6 | 119.922 | 43.933 | 3642 | 221 | 1163 | 2.65 | 45.66 | 55.5 | 72.09 | 75.8 | 0 | 0 | 13.417 | 16.625 | 11 | 14.375 | 14.083 | 18 | 5.433 | 6.5 | 2400 | 651 | 2430 | 181 | 156 | 0 | 170 | 0 | 0 | 200 | 433 | 1633 | 1070.9 | 0.0721 | 0.0635 | 0.0058 | 0.0065 | 0.0292 | 0.587 | 0.161 | 0.0481 | 0.163 | 0.0185 | 0.0099 | 0.0139 | 0.133 | 0.165 | 2405/13R5 | 141.6 | 55.4 | 47.9 | 38.3 | 0 | 0 | 0 | 31.4 | 0 | 0 | 0 | 0 | 31 | 0 | 0 | 38.9 | 33 | 0 | 0 | 0 | 0 | 0 | 0 | 0 | 7.3 | 0 | 0 | 0 | 1588 | 1626 | 1663 | 1633 | 691.9 | 28.7 | 1347.1 | 1070.9 | 230.16 | -24.41 | 238.34 | 237.79
2024-05-18 | 20 | Mai | 2024-05-19 04:28 | 2024-05-19 05:23 | 40914 | 1 | DD13C | 54.98 | 3 | 64 | 120 | 121.9 | 119.85 | 38.4 | 3459 | 207 | 1113 | 2.533 | 47.368 | 50.75 | 66.53 | 79.3 | 0 | 0 | 9.767 | 12.875 | 10.05 | 13.375 | 14.7 | 19.25 | 3.883 | 4.875 | 2400 | 653 | 2400 | 182 | 156 | 0 | 166 | 0 | 0 | 200 | 420 | 1623 | 1024.9 | 0.0605 | 0.0533 | 0.001 | 0.006 | 0.0328 | 0.518 | 0.21 | 0.0404 | 0.154 | 0.0075 | 0.0082 | 0.0245 | 0.066 | 0.191 | 2405/13R5 | 140.8 | 54.2 | 46.2 | 40.4 | 0 | 0 | 0 | 31.1 | 0 | 0 | 0 | 0 | 23.7 | 0 | 0 | 38.6 | 33.7 | 0 | 0 | 0 | 0 | 0 | 0 | 13.7 | 0 | 0 | 0 | 0 | 1609 | 1649 | 1623 |  | 942.1 | 1.1 | 1024.9 |  | 241.43 | -276.41 | 240.01
2024-05-18 | 20 | Mai | 2024-05-19 03:28 | 2024-05-19 04:28 | 40913 | 1 | DD13C | 60.03 | 2 | 63 | 122 | 120.2 | 119.624 | 39.433 | 3059 | 199 | 902 | 3.033 | 40.22 | 52.375 | 66.06 | 79.69 | 0 | 0 | 11.083 | 15 | 10.483 | 14.25 | 13.783 | 18.125 | 4.083 | 5 | 2400 | 653 | 2400 | 181 | 157 | 0 | 167 | 0 | 0 | 200 | 410 | 1623 | 1043.4 | 0.0904 | 0.0663 | 0.0026 | 0.0056 | 0.0299 | 0.295 | 0.182 | 0.0519 | 0.159 | 0.0137 | 0.0077 | 0.0158 | 0.0953 | 0.189 | 2405/13R5 | 137.6 | 54.9 | 45.9 | 36.8 | 0 | 0 | 0 | 30.1 | 0 | 0 | 0 | 0 | 29.8 | 0 | 0 | 37.7 | 33.2 | 0 | 0 | 0 | 0 | 0 | 0 | 0 | 6.8 | 0 | 0 | 0 | 1586 | 1586 | 1629 | 1623 | 511.6 | 755.6 | 1090.1 | 1043.4 | 209.04 | 237.73 | 241.28 | 241.32
2024-05-18 | 20 | Mai | 2024-05-19 02:34 | 2024-05-19 03:28 | 40912 | 1 | DD13C | 54.03 | 4 | 60 | 120 | 114.7 | 119.602 | 41.017 | 3572 | 200 | 994 | 2.883 | 41.618 | 53.875 | 69.48 | 78.81 | 0 | 0 | 10.333 | 14.125 | 10.25 | 13.875 | 14.434 | 19 | 6 | 6.875 | 2400 | 652 | 2400 | 180 | 156 | 0 | 176 | 0 | 0 | 200 | 410 | 1647 | 1111 | 0.0336 | 0.0602 | 0.002 | 0.0064 | 0.0483 | 0.896 | 0.224 | 0.0531 | 0.159 | 0.0121 | 0.0082 | 0.0221 | 0.0758 | 0.198 | 2405/13R5 | 141.4 | 55.2 | 47.8 | 38.4 | 0 | 0 | 0 | 31.1 | 0 | 0 | 0 | 0 | 24.7 | 0 | 0 | 38.8 | 33.3 | 0 | 0 | 0 | 0 | 0 | 0 | 13.5 | 0 | 0 | 0 | 0 | 1568 | 1566 | 1597 | 1647 | 835.4 | 527.9 | 877.4 | 1111 | 254.92 | 222.23 | 242.73 | 232.88
2024-05-18 | 20 | Mai | 2024-05-19 01:41 | 2024-05-19 02:34 | 40911 | 1 | DD13C | 53.8 | 7 | 63 | 121 | 121.2 | 119.753 | 40.417 | 3446 | 202 | 1079 | 2.867 | 42.209 | 54.125 | 69.71 | 80.35 | 0 | 0 | 11.383 | 15.375 | 10.6 | 14.25 | 11.734 | 16 | 6.7 | 8.5 | 2400 | 653 | 2400 | 183 | 157 | 0 | 169 | 0 | 0 | 200 | 380 | 1626 | 947.9 | 0.0762 | 0.0639 | 0.0043 | 0.0054 | 0.0211 | 0.658 | 0.159 | 0.0348 | 0.141 | 0.0107 | 0.0078 | 0.0184 | 0.0575 | 0.162 | 2405/13R5 | 137.7 | 54.7 | 46.4 | 36.6 | 0 | 0 | 0 | 30.2 | 0 | 0 | 0 | 0 | 29.8 | 0 | 0 | 37.7 | 33.3 | 0 | 0 | 0 | 0 | 0 | 0 | 0 | 6.7 | 0 | 0 | 0 | 1570 | 1635 | 1643 | 1626 | 527.4 | 1448.3 | 910.3 | 947.9 | 219.98 | 258.89 | 220.42 | 232.64
2024-05-18 | 20 | Mai | 2024-05-19 00:39 | 2024-05-19 01:41 | 40910 | 1 | DD13C | 61.8 | 3 | 62 | 121 | 125.1 | 119.819 | 40.45 | 3615 | 211 | 970 | 2.933 | 41.25 | 53.5 | 69.18 | 79.36 | 0 | 0 | 10.783 | 14.75 | 10.267 | 13.75 | 14.467 | 19.25 | 4.933 | 5.75 | 2400 | 653 | 2400 | 182 | 158 | 0 | 168 | 0 | 0 | 200 | 420 | 1650 | 189.6 | 0.0608 | 0.0585 | 0.001 | 0.0052 | 0.0301 | 0.469 | 0.156 | 0.0404 | 0.149 | 0.0225 | 0.0075 | 0.0242 | 0.0923 | 0.163 | 2405/13R5 | 137.2 | 56.8 | 46.8 | 33.6 | 0 | 0 | 0 | 30.4 | 0 | 0 | 0 | 0 | 29.5 | 0 | 0 | 37.4 | 32.7 | 0 | 0 | 0 | 0 | 0 | 0 | 0 | 7.2 | 0 | 0 | 0 | 1572 | 1664 | 1656 | 1650 | 440.8 | 1943.3 | 1213.6 | 189.6 | 205.7 | 264.71 | 234.48 | 101.36
2024-05-18 | 20 | Mai | 2024-05-18 18:28 | 2024-05-19 00:39 | 40909 | 1 | DD13C | 54.05 | 2 | 63 | 123 | 115.9 | 120.101 | 41.533 | 3313 | 206 | 575 | 2.667 | 46.125 | 53.125 | 66.25 | 76.75 | 0 | 0 | 15.15 | 18.625 | 10.75 | 14.25 | 12.533 | 16.75 | 3.1 | 3.5 | 2400 | 652 | 2400 | 181 | 156 | 0 | 169 | 0 | 0 | 200 | 420 | 1661 | 1226.6 | 0.043 | 0.0461 | 0.001 | 0.0043 | 0.0362 | 0.484 | 0.163 | 0.143 | 0.752 | 0.0202 | 0.0103 | 0.0059 | 0.0387 | 0.166 | 2405/13R5 | 145.8 | 63.9 | 46.7 | 35.2 | 0 | 0 | 0 | 30.3 | 0 | 0 | 0 | 0 | 21.9 | 0 | 0 | 37.5 | 33.4 | 0 | 0 | 0 | 0 | 0 | 0 | 14.7 | 0 | 0 | 0 | 0 | 1652 | 1668 | 1739 | 1661 | 192.8 | 1214.8 | 2333.4 | 1226.6 | 101.51 | 228.03 | 237.38 | 232.55
2024-05-18 | 20 | Mai | 2024-05-18 17:29 | 2024-05-18 18:28 | 40908 | 1 | S235JR | 59.27 | 4 | 59 | 123 | 120.7 | 113.422 | 41.2 | 3387 | 213 | 1317 | 3.2 | 38.438 | 51.625 | 68.05 | 75.18 | 0 | 0 | 13.733 | 16.25 | 9.867 | 12.625 | 14.934 | 19.125 | 2.667 | 3.625 | 2400 | 666 | 2400 | 184 | 156 | 945 | 0 | 0 | 0 | 400 | 350 | 1643 | 715.5 | 0.119 | 0.0811 | 0.0035 | 0.0067 | 0.0274 | 0.485 | 0.177 | 0.13 | 0.657 | 0.0155 | 0.011 | 0.0142 | 0.0755 | 0.173 | 2405/13R5 | 136.9 | 55.7 | 48.4 | 32.8 | 0 | 0 | 0 | 30.1 | 0 | 0 | 0 | 0 | 21.9 | 0 | 0 | 38 | 32.1 | 0 | 0 | 0 | 0 | 0 | 0 | 14.8 | 0 | 0 | 0 | 0 | 1660 | 1686 | 1643 |  | 973.1 | 986 | 715.5 |  | 216.08 | 202.94 | 202.73
2024-05-18 | 20 | Mai | 2024-05-18 16:33 | 2024-05-18 17:29 | 40907 | 1 | S235JR | 55.75 | 3 | 63 | 123 | 125.6 | 130.395 | 39.083 | 3082 | 199 | 1313 | 3.117 | 39.465 | 51.25 | 66.69 | 78.68 | 0 | 0 | 11.867 | 15.875 | 9.933 | 13.125 | 14.617 | 19 | 2.667 | 3.125 | 2400 | 652 | 2400 | 182 | 157 | 942 | 0 | 0 | 0 | 400 | 288 | 1634 | 621.2 | 0.0827 | 0.0899 | 0.004 | 0.0062 | 0.0262 | 0.564 | 0.163 | 0.109 | 0.623 | 0.012 | 0.0118 | 0.0231 | 0.0815 | 0.171 | 2405/13R5 | 137.4 | 55.1 | 46.1 | 36.2 | 0 | 0 | 0 | 30.1 | 0 | 0 | 0 | 0 | 22.7 | 0 | 0 | 38.1 | 32.1 | 0 | 0 | 0 | 0 | 0 | 0 | 14.4 | 0 | 0 | 0 | 0 | 1603 | 1640 | 1634 |  | 422.6 | 768.8 | 621.2 |  | 185.75 | 209.64 | 197.23
2024-05-18 | 20 | Mai | 2024-05-18 13:57 | 2024-05-18 16:33 | 40906 | 1 | S235JR | 155.95 | 2 | 62 | 121 | 120.9 | 104.271 | 56.967 | 4644 | 238 | 3305 | 3.55 | 34.085 | 65.5 | 93.97 | 68.99 | 0 | 0 | 12.317 | 15.875 | 9.767 | 13.25 | 14.634 | 18.875 | 3.317 | 4.125 | 2400 | 651 | 2400 | 183 | 312 | 1892 | 0 | 0 | 0 | 400 | 400 | 1674 | 1058.7 | 0.08 | 0.0995 | 0.001 | 0.0041 | 0.0262 | 0.564 | 0.146 | 0.0812 | 0.619 | 0.0053 | 0.0077 | 0.0305 | 0.0166 | 0.164 | 2405/13R5 | 137.3 | 56.4 | 47.5 | 33.4 | 0 | 0 | 0 | 30.1 | 0 | 0 | 0 | 0 | 22.4 | 0 | 0 | 38 | 32.1 | 0 | 0 | 0 | 0 | 0 | 0 | 14.7 | 0 | 0 | 0 | 0 | 1614 | 1719 | 1676 | 1674 | 481.4 | 1346.7 | 1220.9 | 1058.7 | 189.35 | 207.91 | 224.05 | 214.67
2024-05-18 | 20 | Mai | 2024-05-18 13:01 | 2024-05-18 13:57 | 40905 | 1 | S235JR | 55.88 | 7 | 62 | 126 | 124.3 | 130.873 | 39.383 | 3086 | 210 | 1508 | 2.95 | 42.712 | 50.625 | 66.92 | 77.13 | 0 | 0 | 12.4 | 15.5 | 9.767 | 13.375 | 14.333 | 18.75 | 2.883 | 3 | 2400 | 653 | 2400 | 183 | 156 | 944 | 0 | 0 | 0 | 400 | 325 | 1636 | 739.7 | 0.051 | 0.076 | 0.001 | 0.0036 | 0.0258 | 0.604 | 0.131 | 0.087 | 0.375 | 0.0165 | 0.0061 | 0.0207 | 0.0572 | 0.133 | 2405/13R2 | 137.6 | 57.3 | 50 | 30.3 | 8.5 | 0 | 0 | 56 | 0 | 0 | 0 | 0 | 14.9 | 0 | 0 | 22 | 20.1 | 0 | 0 | 0 | 0 | 0 | 0 | 16.1 | 0 | 0 | 0 | 0 | 1637 | 1616 | 1643 | 1636 | 898.5 | 728.9 | 1083.7 | 739.7 | 222.72 | 218.76 | 233.23 | 208.97
2024-05-18 | 20 | Mai | 2024-05-18 12:05 | 2024-05-18 13:01 | 40904 | 1 | S355TA | 55.5 | 4 | 59 | 126 | 119.3 | 117.157 | 40.267 | 3253 | 208 | 1217 | 2.183 | 57.71 | 52.375 | 67.97 | 78.04 | 0 | 0 | 11.8 | 16 | 11.433 | 14.25 | 14.367 | 18.875 | 2.667 | 3.25 | 2400 | 652 | 2400 | 181 | 156 | 1667 | 0 | 200 | 0 | 400 | 408 | 1676 | 1017.3 | 0.079 | 0.0804 | 0.001 | 0.0045 | 0.0342 | 0.708 | 0.131 | 0.141 | 1.11 | 0.0725 | 0.0081 | 0.0201 | 0.0433 | 0.132 | 2405/13R2 | 137.3 | 56.8 | 48 | 32.5 | 8.1 | 0 | 0 | 56 | 0 | 0 | 0 | 0 | 16.6 | 0 | 0 | 22.1 | 20.1 | 0 | 0 | 0 | 0 | 0 | 0 | 14.4 | 0 | 0 | 0 | 0 | 1602 | 1654 | 1672 | 1676 | 564 | 812.3 | 961.3 | 1017.3 | 207.52 | 206.08 | 208.67 | 210.66
2024-05-18 | 20 | Mai | 2024-05-18 11:05 | 2024-05-18 12:05 | 40903 | 1 | S355TA | 60.65 | 3 | 61 | 127 | 126.2 | 112.389 | 42.817 | 3583 | 213 | 1826 | 2.383 | 53.287 | 54.375 | 73.48 | 76.2 | 0 | 0 | 12.717 | 16.5 | 10.3 | 13.25 | 13.634 | 17.875 | 6.167 | 6.5 | 2400 | 652 | 2400 | 183 | 312 | 3332 | 0 | 416 | 0 | 400 | 355 | 1660 | 863.6 | 0.0839 | 0.0813 | 0.0024 | 0.0036 | 0.03 | 0.646 | 0.141 | 0.152 | 1.09 | 0.132 | 0.0076 | 0.0191 | 0.0668 | 0.134 | 2405/13R2 | 137.6 | 55 | 56.6 | 26 | 7.7 | 0 | 0 | 56 | 0 | 0 | 0 | 0 | 15.4 | 0 | 0 | 25.5 | 17.4 | 0 | 0 | 0 | 0 | 0 | 0 | 15.6 | 0 | 0 | 0 | 0 | 1653 | 1587 | 1610 | 1660 | 194.3 | 510 | 547.2 | 863.6 | 101.54 | 208.27 | 200.94 | 207.32
2024-05-18 | 20 | Mai | 2024-05-18 10:11 | 2024-05-18 11:05 | 40902 | 1 | S355TA | 53.42 | 2 | 64 | 125 | 123.3 | 135.253 | 39.55 | 3221 | 207 | 1552 | 3.117 | 40.107 | 51.125 | 67.99 | 77.56 | 0 | 0 | 12.033 | 15.875 | 9.95 | 13.125 | 14.317 | 18.875 | 3.25 | 3.25 | 2400 | 651 | 2400 | 182 | 155 | 1660 | 0 | 212 | 0 | 400 | 415 | 1667 | 1044.4 | 0.0514 | 0.0835 | 0.001 | 0.0032 | 0.0245 | 0.215 | 0.109 | 0.134 | 1.07 | 0.134 | 0.0061 | 0.0183 | 0.0925 | 0.119 | 2405/13R2 | 137.5 | 56.6 | 48.4 | 32.5 | 8.2 | 0 | 0 | 56.2 | 0 | 0 | 0 | 0 | 16.9 | 0 | 0 | 22 | 20.2 | 0 | 0 | 0 | 0 | 0 | 0 | 14 | 0 | 0 | 0 | 0 | 1606 | 1608 | 1670 | 1667 | 736.3 | 726.8 | 1093.5 | 1044.4 | 224.94 | 222.9 | 219.22 | 217.48
2024-05-18 | 20 | Mai | 2024-05-18 09:03 | 2024-05-18 10:11 | 40901 | 1 | S355TA | 64.02 | 7 | 63 | 123 | 120 | 112.755 | 42.15 | 3513 | 215 | 1727 | 3.367 | 36.535 | 53.375 | 71.87 | 75.98 | 0 | 0 | 11.717 | 15.5 | 10.05 | 13.375 | 15 | 18.875 | 5.383 | 5.625 | 2400 | 653 | 2400 | 183 | 312 | 3324 | 0 | 420 | 0 | 400 | 400 | 1653 | 194.3 | 0.0626 | 0.0763 | 0.001 | 0.0041 | 0.0265 | 0.391 | 0.126 | 0.15 | 1.12 | 0.144 | 0.0085 | 0.0121 | 0.0638 | 0.128 | 2405/13R2 | 137 | 57.6 | 48.4 | 31 | 7.5 | 0 | 0 | 56.2 | 0 | 0 | 0 | 0 | 15.8 | 0 | 0 | 22.1 | 20.1 | 0 | 0 | 0 | 0 | 0 | 0 | 15.3 | 0 | 0 | 0 | 0 | 1608 | 1652 | 1653 | 1653 | 754.2 | 894.6 | 194.3 | 194.3 | 225.62 | 214.25 | 101.54 | 101.54
2024-05-18 | 20 | Mai | 2024-05-18 08:04 | 2024-05-18 09:03 | 40900 | 1 | S355TA | 58.93 | 4 | 59 | 126 | 125.1 | 135.204 | 41.933 | 3516 | 213 | 1683 | 2.85 | 44.211 | 53.5 | 71.82 | 76.55 | 0 | 0 | 12.2 | 16 | 10.5 | 13.375 | 15.017 | 19 | 4.217 | 5 | 2400 | 654 | 2400 | 184 | 155 | 1661 | 0 | 208 | 0 | 400 | 445 | 1668 | 1165.1 | 0.0403 | 0.0734 | 0.001 | 0.0032 | 0.0252 | 0.273 | 0.129 | 0.143 | 1.08 | 0.146 | 0.0074 | 0.0147 | 0.0712 | 0.129 | 2405/13R2 | 137.4 | 57.6 | 50 | 29.8 | 8.3 | 0 | 0 | 56.1 | 0 | 0 | 0 | 0 | 16.5 | 0 | 0 | 22 | 20 | 0 | 0 | 0 | 0 | 0 | 0 | 14.5 | 0 | 0 | 0 | 0 | 1559 | 1608 | 1644 | 1668 | 596.8 | 830.4 | 1203.5 | 1165.1 | 235.07 | 232.7 | 240.39 | 224.96
2024-05-18 | 20 | Mai | 2024-05-18 07:08 | 2024-05-18 08:04 | 40899 | 1 | S355TA | 52.02 | 3 | 63 | 124 | 124.7 | 112.251 | 38.933 | 0 | 0 | 0 | 2.583 | 48 | 49.5 | 49.5 | 76.28 | 0 | 0 | 12.5 | 16.125 | 10.067 | 13.125 | 14.5 | 18.5 | 1.867 | 1.75 | 2400 | 653 | 2400 | 182 | 157 | 1660 | 0 | 210 | 0 | 400 | 408 | 1642 | 1022.9 | 0.0703 | 0.0672 | 0.0068 | 0.0054 | 0.0254 | 0.416 | 0.115 | 0.144 | 1.07 | 0.144 | 0.0074 | 0.0134 | 0.114 | 0.122 | 2405/13R2 | 137.2 | 56.5 | 47.5 | 33.2 | 7.7 | 0 | 0 | 56 | 0 | 0 | 0 | 0 | 16.9 | 0 | 0 | 22.1 | 20.2 | 0 | 0 | 0 | 0 | 0 | 0 | 14.3 | 0 | 0 | 0 | 0 | 1622 | 1673 | 1642 |  | 859.4 | 1129.2 | 1022.9 |  | 227.61 | 219.95 | 229.53
2024-05-18 | 20 | Mai | 2024-05-18 06:09 | 2024-05-18 07:08 | 40898 | 1 | S355TA | 54.57 | 2 | 0 | 123 | 122 | 134.785 | 39.417 | 3112 | 207 | 1541 | 2.933 | 41.932 | 50.875 | 67.37 | 77.44 | 0 | 0 | 11.7 | 15.875 | 10.133 | 13.125 | 14.9 | 19.25 | 2.683 | 2.625 | 2400 | 653 | 2400 | 181 | 310 | 3318 | 0 | 406 | 0 | 400 | 385 | 1654 | 935.7 | 0.058 | 0.0607 | 0.001 | 0.0025 | 0.0255 | 0.311 | 0.149 | 0.154 | 1.06 | 0.139 | 0.0107 | 0.0172 | 0.1 | 0.149 | 2405/13R2 | 137.6 | 54.8 | 45.8 | 37 | 7.6 | 0 | 0 | 56.6 | 0 | 0 | 0 | 0 | 16.7 | 0 | 0 | 22.1 | 20.2 | 0 | 0 | 0 | 0 | 0 | 0 | 14.4 | 0 | 0 | 0 | 0 | 1652 | 1653 | 1654 |  | 1010.7 | 993.6 | 935.7 |  | 223.22 | 221.42 | 216.46
2024-05-18 | 20 | Mai | 2024-05-18 05:07 | 2024-05-18 06:09 | 40897 | 1 | S355TA | 57.41333 | 7 | 65 | 125 | 120.4 | 112.47 | 41.967 | 3487 | 204 | 1255 | 2.467 | 50.676 | 55.375 | 71.81 | 79.17 | 0 | 0 | 11.033 | 15.25 | 10.983 | 14.625 | 14.633 | 19.125 | 5.317 | 6.375 | 2400 | 652 | 2400 | 182 | 157 | 1663 | 0 | 204 | 0 | 400 | 400 | 1624 | 985.8 | 0.0522 | 0.0607 | 0.001 | 0.0036 | 0.0331 | 0.478 | 0.134 | 0.136 | 1.07 | 0.142 | 0.0061 | 0.0155 | 0.0927 | 0.139 | 2405/13R2 | 137.3 | 54.8 | 48.4 | 34.1 | 8.4 | 0 | 0 | 56.6 | 0 | 0 | 0 | 0 | 17.2 | 0 | 0 | 21.8 | 19.9 | 0 | 0 | 0 | 0 | 0 | 0 | 13.4 | 0 | 0 | 0 | 0 | 1569 | 1652 | 1654 | 1624 | 488.1 | 1056.5 | 1294.5 | 985.8 | 214.83 | 226.47 | 240.31 | 236.6
2024-05-17 | 20 | Mai | 2024-05-18 03:32 | 2024-05-18 05:07 | 40896 | 1 | S355TA | 64.96667 | 4 | 62 | 124 | 124.8 | 135.208 | 47.183 | 3869 | 227 | 2474 | 2.85 | 43.509 | 59.125 | 81.81 | 75.19 | 0 | 0 | 11.683 | 15.25 | 11.2 | 14.5 | 14.667 | 18.25 | 9.633 | 11.125 | 2400 | 652 | 2400 | 181 | 155 | 1656 | 0 | 204 | 0 | 400 | 400 | 1652 | 192.5 | 0.0536 | 0.0483 | 0.001 | 0.0027 | 0.0273 | 0.452 | 0.138 | 0.147 | 1.1 | 0.133 | 0.0075 | 0.0152 | 0.0837 | 0.141 | 2405/13R2 | 137.8 | 56.8 | 46.4 | 34.6 | 8.3 | 0 | 0 | 56.7 | 0 | 0 | 0 | 0 | 16.2 | 0 | 0 | 21.7 | 20.3 | 0 | 0 | 0 | 0 | 0 | 0 | 14.6 | 0 | 0 | 0 | 0 | 1483 | 1660 | 1651 | 1652 | 287.8 | 1105.7 | 1016.7 | 192.5 | 222.77 | 225.47 | 224.19 | 101.4
2024-05-17 | 20 | Mai | 2024-05-18 00:44 | 2024-05-18 03:32 | 40895 | 1 | S355TA | 61.45333 | 3 | 60 | 124 | 120.3 | 112.651 | 44.933 | 3805 | 223 | 2108 | 2.7 | 45.926 | 55.5 | 76.47 | 74.11 | 0 | 0 | 11.8 | 15.25 | 10.933 | 14 | 14.9 | 19.125 | 7.3 | 6.875 | 2400 | 652 | 2400 | 184 | 153 | 1658 | 0 | 207 | 0 | 400 | 400 | 1633 | 1066.4 | 0.0438 | 0.062 | 0.001 | 0.0044 | 0.0242 | 0.506 | 0.167 | 0.141 | 1.09 | 0.149 | 0.0067 | 0.011 | 0.0817 | 0.169 | 2405/13R2 | 137.2 | 57.4 | 46.8 | 33 | 7.7 | 0 | 0 | 55.7 | 0 | 0 | 0 | 0 | 16.1 | 0 | 0 | 21.8 | 21.1 | 0 | 0 | 0 | 0 | 0 | 0 | 14.8 | 0 | 0 | 0 | 0 | 1640 | 1644 | 1624 | 1633 | 903.8 | 1058.1 | 966.9 | 1066.4 | 221.52 | 230.93 | 235.18 | 237.49
2024-05-17 | 20 | Mai | 2024-05-17 19:02 | 2024-05-18 00:44 | 40894 | 1 | S355TA | 43.98333 | 2 | 61 | 122 | 122.4 | 135.256 | 35.9 | 3190 | 148 | 1387 | 3.233 | 37.732 | 44.25 | 60.11 | 73.96 | 0 | 0 | 13.05 | 17.125 | 0 | 0 | 15.833 | 19.25 | 7.017 | 7.875 | 2100 | 652 | 2000 | 184 | 156 | 1666 | 0 | 210 | 0 | 400 | 363 | 1644 | 869.3 | 0.0583 | 0.078 | 0.0037 | 0.0087 | 0.0251 | 0.498 | 0.113 | 0.156 | 1.08 | 0.142 | 0.0111 | 0.0209 | 0.125 | 0.137 | 2405/13R2 | 96.4 | 55 | 41.4 | 0 | 7.4 | 0 | 0 | 37.8 | 0 | 0 | 0 | 0 | 10.7 | 0 | 0 | 13.5 | 13.2 | 0 | 0 | 0 | 0 | 0 | 0 | 13.8 | 0 | 0 | 0 | 0 | 1651 | 1607 | 1621 | 1644 | 191.1 | 696.7 | 810.2 | 869.3 | 101.4 | 220.33 | 223.82 | 216.49
2024-05-17 | 20 | Mai | 2024-05-17 15:08 | 2024-05-17 19:02 | 40893 | 1 | S275J01 | 56.68 | 4 | 63 | 126 | 121.7 | 113.161 | 44.217 | 3646 | 218 | 2059 | 3.8 | 33.158 | 55.375 | 75.65 | 75.14 | 0 | 0 | 12.133 | 16.375 | 10.133 | 13.25 | 14.467 | 18.125 | 7.484 | 7.625 | 2400 | 653 | 2400 | 184 | 155 | 1187 | 0 | 0 | 0 | 400 | 370 | 1656 | 844.9 | 0.0644 | 0.0584 | 0.001 | 0.0059 | 0.0338 | 0.374 | 0.197 | 0.114 | 0.764 | 0.0097 | 0.0069 | 0.0225 | 0.063 | 0.192 | 2405/13R5 | 137.6 | 59.3 | 46.5 | 31.8 | 0 | 0 | 0 | 30.3 | 0 | 0 | 0 | 0 | 20.1 | 0 | 0 | 38.2 | 32.2 | 0 | 0 | 0 | 0 | 0 | 0 | 16.8 | 0 | 0 | 0 | 0 | 1681 | 1616 | 1690 | 1656 | 1275.6 | 680.4 | 1056.6 | 844.9 | 224.56 | 213.7 | 205.84 | 207.88
2024-05-17 | 20 | Mai | 2024-05-17 14:08 | 2024-05-17 15:08 | 40892 | 1 | S275J01 | 59.85 | 8 | 60 | 125 | 124.4 | 125.842 | 39.917 | 3173 | 203 | 1372 | 3.183 | 39.267 | 50.625 | 66.59 | 76.1 | 0 | 0 | 12.433 | 15.875 | 10.033 | 13.125 | 13.1 | 17.125 | 4.35 | 4.5 | 2400 | 652 | 2400 | 183 | 310 | 2376 | 0 | 0 | 0 | 400 | 310 | 1647 | 692.8 | 0.0704 | 0.0749 | 0.001 | 0.0064 | 0.0336 | 0.682 | 0.175 | 0.139 | 0.785 | 0.0188 | 0.0121 | 0.0209 | 0.0894 | 0.178 | 2405/13R5 | 137 | 55.2 | 46.7 | 35.1 | 0 | 0 | 0 | 30.1 | 0 | 0 | 0 | 0 | 29.4 | 0 | 0 | 38.1 | 32.1 | 0 | 0 | 0 | 0 | 0 | 0 | 0 | 7.3 | 0 | 0 | 0 | 1638 | 1643 | 1637 | 1647 | 776.9 | 791.6 | 853.7 | 692.8 | 211.49 | 210.15 | 218.96 | 198.19
2024-05-17 | 20 | Mai | 2024-05-17 13:01 | 2024-05-17 14:08 | 40891 | 1 | S275J01 | 66.93 | 7 | 63 | 124 |  |  | 36.167 | 2824 | 191 | 1175 | 3.183 | 38.953 | 44.875 | 58.94 | 74.45 | 0 | 0 | 11.55 | 15.375 | 11.183 | 13.375 | 7.684 | 10.375 | 5.75 | 5.75 | 2400 | 653 | 2400 | 183 | 154 | 1186 | 0 | 0 | 0 | 400 | 310 | 1655 | 667.7 | 0.077 | 0.124 | 0.001 | 0.0041 | 0.0329 | 0.472 | 0.166 | 0.141 | 0.814 | 0.0143 | 0.0065 | 0.0083 | 0.0544 | 0.165 | 2405/13R5 | 115.2 | 56.7 | 48.2 | 10.3 | 0 | 0 | 0 | 23.6 | 0 | 0 | 0 | 0 | 23.2 | 0 | 0 | 27.9 | 33.4 | 0 | 0 | 0 | 0 | 0 | 0 | 0 | 7.1 | 0 | 0 | 0 | 1563 | 1561 | 1618 | 1655 | 278.1 | 377.1 | 532.1 | 667.7 | 176.7 | 200.2 | 194.54 | 191.13
2024-05-17 | 20 | Mai | 2024-05-17 12:05 | 2024-05-17 13:01 | 40890 | 1 | S275J01 | 56.37 | 3 | 63 | 123 | 108.2 | 144.955 | 40.45 | 3290 | 211 | 1598 | 3.033 | 40.549 | 51.25 | 68.53 | 76.02 | 0 | 0 | 12.517 | 15.75 | 10.233 | 13.375 | 14.8 | 19.25 | 2.9 | 2.75 | 2400 | 654 | 2400 | 181 | 156 | 1194 | 0 | 0 | 0 | 400 | 325 | 1626 | 745.6 | 0.0779 | 0.0682 | 0.0052 | 0.007 | 0.0321 | 0.424 | 0.174 | 0.151 | 0.764 | 0.0122 | 0.0104 | 0.02 | 0.0864 | 0.184 | 2405/13R5 | 137.4 | 55.3 | 48.3 | 33.8 | 0 | 0 | 0 | 30.1 | 0 | 0 | 0 | 0 | 20.6 | 0 | 0 | 38.1 | 32.1 | 0 | 0 | 0 | 0 | 0 | 0 | 16.5 | 0 | 0 | 0 | 0 | 1602 | 1632 | 1626 |  | 613.3 | 592.4 | 745.6 |  | 213.68 | 194.83 | 214.99
2024-05-17 | 20 | Mai | 2024-05-17 11:06 | 2024-05-17 12:05 | 40889 | 1 | S275J01 | 59.17 | 4 | 62 | 124 | 119 | 106.252 | 40.383 | 3290 | 210 | 1565 | 2.617 | 47.389 | 52 | 69.14 | 77.26 | 0 | 0 | 11.75 | 15.75 | 10.85 | 14 | 13.583 | 17.5 | 4.2 | 4.75 | 2400 | 652 | 2400 | 182 | 156 | 1183 | 0 | 0 | 0 | 400 | 325 | 1622 | 742.6 | 0.0648 | 0.075 | 0.001 | 0.0057 | 0.0333 | 0.463 | 0.157 | 0.149 | 0.828 | 0.0147 | 0.0088 | 0.0201 | 0.0661 | 0.166 | 2405/13R5 | 137.3 | 56.1 | 48.3 | 32.9 | 0 | 0 | 0 | 30.3 | 0 | 0 | 0 | 0 | 29.8 | 0 | 0 | 38.2 | 32 | 0 | 0 | 0 | 0 | 0 | 0 | 0 | 7 | 0 | 0 | 0 | 1586 | 1621 | 1644 | 1622 | 556.1 | 717.7 | 832.8 | 742.6 | 215.18 | 214.91 | 213.34 | 216.87
2024-05-17 | 20 | Mai | 2024-05-17 10:11 | 2024-05-17 11:06 | 40888 | 1 | S275J01 | 54.92 | 8 | 58 | 127 | 125.9 | 125.366 | 41.167 | 3355 | 209 | 1567 | 3.1 | 40.968 | 52.25 | 69.59 | 76.15 | 0 | 0 | 12.117 | 15.625 | 9.917 | 13.125 | 13.05 | 16.5 | 6.083 | 7 | 2400 | 655 | 2400 | 182 | 156 | 1190 | 0 | 0 | 0 | 400 | 393 | 1647 | 974.1 | 0.0692 | 0.0698 | 0.0118 | 0.0046 | 0.0327 | 0.278 | 0.173 | 0.101 | 0.707 | 0.0102 | 0.0068 | 0.0196 | 0.0905 | 0.169 | 2405/13R5 | 137.5 | 57.4 | 46.1 | 34 | 0 | 0 | 0 | 30 | 0 | 0 | 0 | 0 | 20.5 | 0 | 0 | 38.2 | 32.2 | 0 | 0 | 0 | 0 | 0 | 0 | 16.6 | 0 | 0 | 0 | 0 | 1532 | 1590 | 1610 | 1647 | 418 | 745.6 | 835.7 | 974.1 | 223.56 | 234.57 | 232.08 | 223.22
2024-05-17 | 20 | Mai | 2024-05-17 09:16 | 2024-05-17 10:11 | 40887 | 1 | S275J01 | 55.05 | 7 | 63 | 128 | 121.4 | 98.176 | 38.75 | 3140 | 206 | 1539 | 2.283 | 56.058 | 50.25 | 66.82 | 77.81 | 0 | 0 | 12.067 | 15.5 | 9.617 | 13 | 14.134 | 18.5 | 2.933 | 3.25 | 2400 | 652 | 2400 | 181 | 154 | 1190 | 0 | 0 | 0 | 400 | 370 | 1648 | 896 | 0.0527 | 0.0788 | 0.001 | 0.0049 | 0.0264 | 0.395 | 0.161 | 0.108 | 0.794 | 0.0095 | 0.0061 | 0.0191 | 0.1 | 0.157 | 2405/13R5 | 137.3 | 58.1 | 47.5 | 31.7 | 0 | 0 | 0 | 29.9 | 0 | 0 | 0 | 0 | 29.7 | 0 | 0 | 38.2 | 32.1 | 0 | 0 | 0 | 0 | 0 | 0 | 0 | 7.4 | 0 | 0 | 0 | 1608 | 1626 | 1648 |  | 746 | 769.7 | 896 |  | 224.82 | 217.33 | 216.54
2024-05-17 | 20 | Mai | 2024-05-17 08:22 | 2024-05-17 09:16 | 40886 | 1 | S355TA | 54.17 | 3 | 62 | 126 | 131.8 | 116.304 | 39.817 | 3231 | 204 | 1451 | 2.933 | 42.955 | 51.875 | 68.35 | 78.17 | 0 | 0 | 11.583 | 15.25 | 9.6 | 12.75 | 14.833 | 19.375 | 3.8 | 4.375 | 2400 | 651 | 2400 | 186 | 156 | 1594 | 0 | 0 | 0 | 400 | 408 | 1641 | 1038.9 | 0.0464 | 0.0582 | 0.001 | 0.0045 | 0.0307 | 0.323 | 0.157 | 0.121 | 0.925 | 0.0082 | 0.0069 | 0.0238 | 0.0663 | 0.157 | 2405/13R5 | 137.4 | 56.6 | 45.9 | 34.9 | 0 | 0 | 0 | 30 | 0 | 0 | 0 | 0 | 20.8 | 0 | 0 | 38.2 | 32.1 | 0 | 0 | 0 | 0 | 0 | 0 | 16.3 | 0 | 0 | 0 | 0 | 1621 | 1634 | 1669 | 1641 | 1038.3 | 1014.4 | 1282 | 1038.9 | 242.05 | 233.27 | 231.44 | 231.22
2024-05-17 | 20 | Mai | 2024-05-17 07:16 | 2024-05-17 08:22 | 40885 | 1 | S355TA | 65.62 | 4 | 61 | 125 | 120.5 | 134.395 | 40.017 | 3123 | 195 | 1630 | 0 | 0 | 50.75 | 67.6 | 76.09 | 0 | 0 | 12.25 | 15.5 | 10.4 | 13.5 | 14.3 | 18.5 | 3.067 | 3.25 | 2400 | 652 | 2400 | 182 | 154 | 1650 | 0 | 210 | 0 | 400 | 408 | 1645 | 1037.5 | 0.0367 | 0.0597 | 0.001 | 0.0034 | 0.0247 | 0.488 | 0.122 | 0.122 | 1.02 | 0.135 | 0.0063 | 0.0171 | 0.0634 | 0.119 | 2405/13R2 | 137.8 | 54.8 | 49.8 | 33.2 | 8.4 | 0 | 0 | 56.1 | 0 | 0 | 0 | 0 | 23.5 | 0 | 0 | 22.1 | 20.1 | 0 | 0 | 0 | 0 | 0 | 0 | 0 | 7.6 | 0 | 0 | 0 | 1605 | 1630 | 1653 | 1645 | 867.3 | 1067.4 | 1181.7 | 1037.5 | 237.53 | 239.19 | 234.15 | 228.94
2024-05-17 | 20 | Mai | 2024-05-17 06:08 | 2024-05-17 07:16 | 40884 | 1 | S355TA | 67.52 | 8 | 59 | 124 | 123.2 | 112.183 | 44.183 | 3398 | 202 | 1763 | 0 | 0 | 53.875 | 72.12 | 73.16 | 12.983 | 15.75 | 10.583 | 13.5 | 20.616 | 24.625 | 0 | 0 | 0 | 0 | 2400 | 652 | 2400 | 182 | 312 | 3312 | 0 | 410 | 0 | 400 | 385 | 1644 | 922.6 | 0.058 | 0.0871 | 0.001 | 0.005 | 0.0297 | 0.43 | 0.149 | 0.151 | 1.07 | 0.133 | 0.0082 | 0.026 | 0.0947 | 0.154 | 2405/13R2 | 137.9 | 55.8 | 49.6 | 32.5 | 8.8 | 0 | 0 | 56.2 | 0 | 0 | 0 | 0 | 14.2 | 0 | 0 | 21.9 | 20 | 0 | 0 | 0 | 0 | 0 | 0 | 16.8 | 0 | 0 | 0 | 0 | 1612 | 1581 | 1603 | 1644 | 766.9 | 672.5 | 732.9 | 922.6 | 224.67 | 231.88 | 226.23 | 220.86
2024-05-17 | 20 | Mai | 2024-05-17 05:07 | 2024-05-17 06:08 | 40883 | 1 | S355TA | 61.67 | 7 | 64 | 120 | 115.1 | 112.608 | 44.333 | 3016 | 213 | 1765 | 0 | 0 | 54.125 | 71.28 | 73.25 | 15.4 | 17.25 | 11.067 | 14.25 | 17.867 | 22.625 | 0 | 0 | 0 | 0 | 2400 | 652 | 2400 | 184 | 156 | 1658 | 0 | 207 | 0 | 400 | 333 | 1629 | 759.3 | 0.1 | 0.0821 | 0.001 | 0.0045 | 0.0288 | 0.513 | 0.126 | 0.158 | 1.13 | 0.149 | 0.0079 | 0.0193 | 0.0896 | 0.131 | 2405/13R2 | 138.1 | 59.7 | 47.6 | 30.8 | 9.3 | 0 | 0 | 56.1 | 0 | 0 | 0 | 0 | 22.5 | 0 | 0 | 22.3 | 20 | 0 | 0 | 0 | 0 | 0 | 0 | 0 | 7.9 | 0 | 0 | 0 | 1589 | 1604 | 1595 | 1629 | 427.8 | 511.3 | 527.1 | 759.3 | 194.25 | 199.21 | 206.34 | 214.7
2024-05-16 | 20 | Mai | 2024-05-17 04:04 | 2024-05-17 05:07 | 40882 | 1 | S355TA | 62.5 | 3 | 62 | 126 | 127.3 | 135.345 | 43 | 3414 | 215 | 1903 | 0 | 0 | 55.625 | 74.55 | 77.62 | 0 | 0 | 12.1 | 15.75 | 11.217 | 14.75 | 14.534 | 19 | 5.15 | 6.125 | 2400 | 652 | 2400 | 183 | 158 | 1660 | 0 | 210 | 0 | 400 | 365 | 1638 | 852.3 | 0.056 | 0.0599 | 0.001 | 0.0049 | 0.0304 | 0.479 | 0.137 | 0.138 | 1.05 | 0.156 | 0.0075 | 0.0122 | 0.0946 | 0.142 | 2405/13R2 | 137.9 | 60.1 | 48.3 | 29.5 | 8.3 | 0 | 0 | 56.3 | 0 | 0 | 0 | 0 | 14.9 | 0 | 0 | 22.2 | 20.4 | 0 | 0 | 0 | 0 | 0 | 0 | 15.8 | 0 | 0 | 0 | 0 | 1651 | 1606 | 1615 | 1638 | 191.3 | 775.7 | 764.1 | 852.3 | 101.48 | 228.77 | 222.77 | 218.3
2024-05-16 | 20 | Mai | 2024-05-17 03:00 | 2024-05-17 04:04 | 40881 | 1 | S355TA | 64.47 | 4 | 61 | 125 | 119.1 | 113.032 | 45.25 | 3517 | 221 | 2130 | 0 | 0 | 57.75 | 77.94 | 76.57 | 0 | 0 | 12.033 | 15.75 | 11.367 | 14.625 | 15.266 | 19 | 6.583 | 8.25 | 2400 | 656 | 2400 | 182 | 156 | 1655 | 0 | 212 | 0 | 400 | 425 | 1675 | 1058.2 | 0.071 | 0.0749 | 0.0021 | 0.0039 | 0.026 | 0.452 | 0.128 | 0.143 | 1.07 | 0.154 | 0.0087 | 0.0141 | 0.116 | 0.125 | 2405/13R2 | 137.5 | 59 | 48.1 | 30.4 | 8.8 | 0 | 0 | 55.6 | 0 | 0 | 0 | 0 | 22.2 | 0 | 0 | 23.3 | 20.3 | 0 | 0 | 0 | 0 | 0 | 0 | 0 | 7.3 | 0 | 0 | 0 | 1610 | 1684 | 1690 | 1675 | 981.5 | 1105 | 1120.4 | 1058.2 | 243.9 | 212.39 | 210.15 | 214.1
2024-05-16 | 20 | Mai | 2024-05-17 01:59 | 2024-05-17 03:00 | 40880 | 1 | S355TA | 60.98 | 8 | 60 | 123 | 120.8 | 135.659 | 42.933 | 3462 | 218 | 1790 | 3.117 | 39.465 | 55.75 | 74.36 | 77.91 | 0 | 0 | 11.967 | 15.75 | 11.433 | 14.875 | 15.033 | 19.375 | 4.5 | 5.75 | 2400 | 652 | 2400 | 184 | 155 | 1654 | 0 | 206 | 0 | 400 | 358 | 1628 | 816.1 | 0.0556 | 0.06 | 0.001 | 0.005 | 0.0276 | 0.358 | 0.134 | 0.145 | 1.05 | 0.133 | 0.0087 | 0.0149 | 0.0828 | 0.145 | 2405/13R2 | 137.5 | 56.1 | 47.9 | 33.5 | 8 | 0 | 0 | 56.7 | 0 | 0 | 0 | 0 | 15.3 | 0 | 0 | 11.6 | 29.5 | 0 | 0 | 0 | 0 | 0 | 0 | 16.4 | 0 | 0 | 0 | 0 | 1589 | 1587 | 1599 | 1628 | 629.3 | 585.6 | 699.3 | 816.1 | 222.64 | 218.44 | 224.96 | 220.54
2024-05-16 | 20 | Mai | 2024-05-17 01:01 | 2024-05-17 01:59 | 40879 | 1 | S355TA | 57.32 | 7 | 64 | 122 | 116.9 | 113.274 | 42.3 | 3381 | 211 | 1763 | 3.35 | 36.418 | 55.875 | 74.11 | 79.26 | 0 | 0 | 13 | 17 | 10.767 | 14.625 | 14.484 | 18.875 | 4.05 | 5.25 | 2400 | 653 | 2400 | 183 | 154 | 1655 | 0 | 210 | 0 | 400 | 358 | 1623 | 813 | 0.0662 | 0.0644 | 0.001 | 0.0051 | 0.0287 | 0.379 | 0.145 | 0.134 | 0.999 | 0.129 | 0.0074 | 0.0162 | 0.109 | 0.145 | 2405/13R2 | 137.6 | 60.3 | 46.8 | 30.5 | 7.5 | 0 | 0 | 56.3 | 0 | 0 | 0 | 0 | 14.6 | 0 | 0 | 22.8 | 20.1 | 0 | 0 | 0 | 0 | 0 | 0 | 16.3 | 0 | 0 | 0 | 0 | 1548 | 1581 | 1584 | 1623 | 589.1 | 588.2 | 565.6 | 813 | 240.11 | 222.03 | 217.51 | 222.98
2024-05-16 | 20 | Mai | 2024-05-16 19:18 | 2024-05-17 01:01 | 40878 | 1 | S355TA | 59.58667 | 3 | 61 | 122 | 124 | 113.88 | 46.933 | 3747 | 231 | 2143 | 3.5 | 34.857 | 59 | 79.97 | 75.43 | 0 | 0 | 13.067 | 15.75 | 11.467 | 14.875 | 14.417 | 18.5 | 7.984 | 9.875 | 2400 | 653 | 2400 | 183 | 155 | 1654 | 0 | 211 | 0 | 400 | 403 | 1662 | 985.9 | [7 empty] | 0.138 | 1.02 | 0.13 | 0.0087 | 0.0214 | 0.107 | 0.153 | 2405/13R6 | 137.8 | 56.5 | 48.7 | 32.6 | 7.5 | 0 | 0 | 55.7 | 0 | 0 | 0 | 0 | 30 | 0 | 0 | 24.1 | 20.5 | 0 | 0 | 0 | 0 | 0 | 0 | 0 | 0 | 0 | 0 | 0 | 1651 | 1604 | 1603 | 1662 | 191.3 | 710.9 | 675.9 | 985.9 | 101.48 | 223.45 | 220.28 | 215.96
2024-05-16 | 20 | Mai | 2024-05-16 18:22 | 2024-05-16 19:18 | 40877 | 1 | DD11 | 56.28 | 3 | 63 | 128 | 131.6 | 116.36 | 41.5 | 3292 | 206 | 1391 | 3.667 | 34.909 | 54.5 | 70.92 | 78.8 | 0 | 0 | 11.867 | 15.75 | 11.067 | 14.25 | 14.617 | 19.25 | 3.95 | 5.125 | 2400 | 603 | 2400 | 182 | 155 | 385 | 0 | 0 | 0 | 400 | 380 | 1655 | 889.8 | 0.0613 | 0.0712 | 0.001 | 0.0062 | 0.0329 | 0.772 | 0.17 | 0.0792 | 0.281 | 0.0067 | 0.009 | 0.0279 | 0.0392 | 0.17 | 2405/13R6 | 137.9 | 56.4 | 46.4 | 35.1 | 0 | 0 | 0 | 30.5 | 0 | 0 | 0 | 0 | 29.3 | 0 | 0 | 39.2 | 32.2 | 0 | 0 | 0 | 0 | 0 | 0 | 0 | 6.7 | 0 | 0 | 0 | 1601 | 1597 | 1613 | 1655 | 629.7 | 631.3 | 750 | 889.8 | 216.16 | 218.52 | 222.49 | 212.23
2024-05-16 | 20 | Mai | 2024-05-16 15:40 | 2024-05-16 18:22 | 40876 | 1 | DD11 | 67.53667 | 7 | 63 | 126 | 124.4 | 118.535 | 49.517 | 4305 | 232 | 2278 | 3.233 | 38.969 | 63.625 | 86.83 | 77.09 | 0 | 0 | 11.767 | 15.75 | 10.4 | 13.5 | 14.184 | 19.125 | 13.166 | 15.125 | 2400 | 602 | 2400 | 182 | 155 | 386 | 0 | 0 | 0 | 400 | 455 | 1651 | 191.1 | 0.0828 | 0.0631 | 0.0035 | 0.0045 | 0.0276 | 0.494 | 0.173 | 0.0432 | 0.266 | 0.008 | 0.0085 | 0.0167 | 0.108 | 0.178 | 2405/13R6 | 139.8 | 58.1 | 45.7 | 36 | 0 | 0 | 0 | 29.8 | 0 | 0 | 0 | 0 | 20.9 | 0 | 0 | 37.5 | 33.3 | 0 | 0 | 0 | 0 | 0 | 0 | 16.3 | 0 | 0 | 0 | 0 | 1589 | 1658 | 1653 | 1651 | 585.3 | 202.4 | 195.6 | 191.1 | 217.31 | 101.84 | 102.03 | 101.4
2024-05-16 | 20 | Mai | 2024-05-16 14:18 | 2024-05-16 15:40 | 40875 | 1 | DD11 | 71.63667 | 8 | 59 | 121 | 122.9 | 112.703 | 44.283 | 3809 | 222 | 1408 | 3.433 | 35.243 | 56.875 | 74.98 | 77.06 | 0 | 0 | 12.133 | 15.625 | 10.25 | 14.125 | 14.283 | 18.5 | 7.616 | 8.625 | 2400 | 602 | 2400 | 184 | 156 | 383 | 0 | 0 | 0 | 400 | 378 | 1625 | 928.7 | 0.0948 | 0.0696 | 0.0061 | 0.0068 | 0.0311 | 0.567 | 0.156 | 0.0526 | 0.285 | 0.0065 | 0.0056 | 0.0188 | 0.0677 | 0.152 | 2405/13R6 | 137.5 | 57.8 | 46.7 | 33 | 0 | 0 | 0 | 30.2 | 0 | 0 | 0 | 0 | 29.1 | 0 | 0 | 38.3 | 32.1 | 0 | 0 | 0 | 0 | 0 | 0 | 0 | 7.8 | 0 | 0 | 0 | 1581 | 1656 | 1654 | 1625 | 390.3 | 1089.1 | 948.8 | 928.7 | 191.85 | 226.53 | 217.49 | 231.67
2024-05-16 | 20 | Mai | 2024-05-16 13:15 | 2024-05-16 14:18 | 40874 | 1 | DD11 | 62.97 | 4 | 61 | 122 | 121 | 110.61 | 43.55 | 3671 | 217 | 1813 | 3.65 | 33.425 | 56 | 75.33 | 77.15 | 0 | 0 | 11.433 | 15.25 | 10.533 | 13.375 | 14.583 | 19.25 | 7 | 8 | 2400 | 602 | 2400 | 182 | 308 | 776 | 0 | 0 | 0 | 400 | 333 | 1610 | 726.3 | 0.0801 | 0.0735 | 0.001 | 0.0045 | 0.0337 | 0.711 | 0.184 | 0.0555 | 0.288 | 0.0034 | 0.0061 | 0.023 | 0.0276 | 0.185 | 2405/13R6 | 138.1 | 55.8 | 47.1 | 35.2 | 0 | 0 | 0 | 30.4 | 0 | 0 | 0 | 0 | 20.5 | 0 | 0 | 37.3 | 33.2 | 0 | 0 | 0 | 0 | 0 | 0 | 16.7 | 0 | 0 | 0 | 0 | 1567 | 1652 | 1599 | 1610 | 438.5 | 192.8 | 712.9 | 726.3 | 208.03 | 101.51 | 226.37 | 221.76
2024-05-16 | 20 | Mai | 2024-05-16 12:13 | 2024-05-16 13:15 | 40873 | 1 | S355T | 61.27 | 3 | 64 | 119 | 123.1 | 109.665 | 39.517 | 3259 | 203 | 1516 | 3.517 | 33.839 | 51.625 | 68.44 | 78.38 | 0 | 0 | 11.933 | 15.75 | 9.933 | 13.25 | 14.816 | 19.125 | 2.833 | 3.5 | 2400 | 602 | 2400 | 182 | 155 | 1704 | 0 | 0 | 0 | 400 | 355 | 1647 | 857.5 | 0.06 | 0.0767 | 0.001 | 0.0038 | 0.0297 | 0.912 | 0.17 | 0.166 | 1.14 | 0.0155 | 0.0081 | 0.0135 | 0.106 | 0.177 | 2405/13R6 | 138.3 | 55.7 | 45.8 | 36.8 | 0 | 0 | 0 | 30.3 | 0 | 0 | 0 | 0 | 29.1 | 0 | 0 | 37.7 | 33.4 | 0 | 0 | 0 | 0 | 0 | 0 | 0 | 7.8 | 0 | 0 | 0 | 1620 | 1625 | 1647 |  | 472.3 | 527.7 | 857.5 |  | 184.69 | 190.13 | 213.86
2024-05-16 | 20 | Mai | 2024-05-16 11:11 | 2024-05-16 12:13 | 40872 | 1 | S355T | 62.53 | 7 | 64 | 123 | 122.1 | 114.622 | 43.75 | 3684 | 217 | 1664 | 3.717 | 33.094 | 56.125 | 74.88 | 76.97 | 0 | 0 | 11.567 | 15.5 | 9.533 | 12.75 | 15.116 | 19.375 | 7.533 | 8.5 | 2400 | 604 | 2420 | 188 | 157 | 1708 | 0 | 0 | 0 | 400 | 325 | 1620 | 743.1 | 0.0713 | 0.0698 | 0.0015 | 0.0037 | 0.0311 | 0.525 | 0.163 | 0.138 | 1.12 | 0.0097 | 0.0074 | 0.0147 | 0.0923 | 0.168 | 2405/13R6 | 137.4 | 56.7 | 48.5 | 32.2 | 0 | 0 | 0 | 30.3 | 0 | 0 | 0 | 0 | 20 | 0 | 0 | 38.2 | 32.1 | 0 | 0 | 0 | 0 | 0 | 0 | 16.8 | 0 | 0 | 0 | 0 | 1578 | 1602 | 1596 | 1620 | 660.2 | 603.3 | 588.1 | 743.1 | 232.15 | 212.47 | 213.85 | 218.01
2024-05-16 | 20 | Mai | 2024-05-16 10:12 | 2024-05-16 11:11 | 40871 | 1 | S355T | 58.42 | 8 | 59 | 123 | 124.8 | 138.564 | 39.533 | 3298 | 205 | 1512 | 3.483 | 35.311 | 51.625 | 68.55 | 78.35 | 0 | 0 | 0.083 | 0 | 0 | 0 | 0 | 0 | 3.2 | 3.625 | 2400 | 605 | 2400 | 182 | 153 | 1714 | 0 | 0 | 0 | 400 | 378 | 1649 | 188.2 | 0.0913 | 0.0798 | 0.0057 | 0.0067 | 0.0424 | 0.628 | 0.148 | 0.163 | 1.07 | 0.0105 | 0.0094 | 0.0169 | 0.0946 | 0.151 | 2405/13R6 | 137.7 | 56 | 46.3 | 35.4 | 0 | 0 | 0 | 30.3 | 0 | 0 | 0 | 0 | 29.2 | 0 | 0 | 37.9 | 32.7 | 0 | 0 | 0 | 0 | 0 | 0 | 0 | 7.6 | 0 | 0 | 0 | 1606 | 1597 | 1626 | 1649 | 494.3 | 591.1 | 922.1 | 188.2 | 195.64 | 213.68 | 230.61 | 101.36
2024-05-16 | 20 | Mai | 2024-05-16 09:04 | 2024-05-16 10:12 | 40870 | 1 | S355T | 68.42 | 4 | 60 | 123 | 123.4 | 115.984 | 40.083 | 3371 | 206 | 1453 | 3.45 | 35.652 | 52.25 | 69.16 | 78.21 | 0 | 0 | 0.05 | 0 | 0 | 0 | 0 | 0 | 1.9 | 2.125 | 2400 | 601 | 2400 | 183 | 154 | 1708 | 0 | 0 | 0 | 200 | 385 | 1622 | 911.9 | 0.0358 | 0.049 | 0.001 | 0.0051 | 0.0275 | 0.567 | 0.193 | 0.121 | 1.08 | 0.0106 | 0.0073 | 0.0151 | 0.0707 | 0.191 | 2405/13R6 | 137.3 | 53.3 | 46.3 | 37.7 | 0 | 0 | 0 | 30.3 | 0 | 0 | 0 | 0 | 20.4 | 0 | 0 | 38.2 | 32 | 0 | 0 | 0 | 0 | 0 | 0 | 16.4 | 0 | 0 | 0 | 0 | 1617 | 1661 | 1670 | 1622 | 801.3 | 1161.9 | 1281.5 | 911.9 | 225.18 | 228.57 | 230.87 | 231.96
2024-05-16 | 20 | Mai | 2024-05-16 08:07 | 2024-05-16 09:04 | 40869 | 1 | S355T | 57.17 | 3 | 63 | 122 | 126.7 | 116.753 | 40.433 | 3557 | 204 | 1816 | 3.7 | 32.973 | 53.5 | 72.45 | 79.39 | 0 | 0 | 0.1 | 0 | 0 | 0 | 0 | 0 | 4.917 | 6.25 | 2200 | 602 | 2200 | 182 | 156 | 0 | 392 | 0 | 0 | 200 | 430 | 1664 | 1146.1 | 0.0748 | 0.0701 | 0.0014 | 0.0039 | 0.0229 | 0.45 | 0.162 | 0.0246 | 0.286 | 0.0139 | 0.0067 | 0.0134 | 0.0957 | 0.169 | 2405/13R6 | 137.5 | 56.2 | 46.5 | 34.8 | 0 | 0 | 0 | 30.2 | 0 | 0 | 0 | 0 | 29.1 | 0 | 0 | 38.1 | 32.6 | 0 | 0 | 0 | 0 | 0 | 0 | 0 | 7.5 | 0 | 0 | 0 | 1586 | 1594 | 1620 | 1664 | 580.2 | 619 | 843.5 | 1146.1 | 218.3 | 218.71 | 227.32 | 225.93
2024-05-16 | 20 | Mai | 2024-05-16 07:04 | 2024-05-16 08:07 | 40868 | 1 | SAE1006 | 62.35 | 7 | 63 | 122 | 119.4 | 102.728 | 41.867 | 3554 | 221 | 978 | 3.6 | 33.889 | 53.625 | 69.19 | 76.85 | 0 | 0 | 0.033 | 0 | 0 | 0 | 0 | 0 | 5.333 | 6.125 | 2400 | 604 | 2400 | 182 | 157 | 0 | 380 | 0 | 0 | 200 | 445 | 1646 | 1194.4 | 0.039 | 0.0612 | 0.0037 | 0.0038 | 0.025 | 0.523 | 0.186 | 0.0186 | 0.267 | 0.0099 | 0.0053 | 0.0176 | 0.0814 | 0.183 | 2405/13R6 | 137.6 | 54.6 | 44.8 | 38.2 | 0 | 0 | 0 | 30.2 | 0 | 0 | 0 | 0 | 20.4 | 0 | 0 | 38.2 | 32.4 | 0 | 0 | 0 | 0 | 0 | 0 | 16.4 | 0 | 0 | 0 | 0 | 1461 | 1613 | 1612 | 1646 | 406.1 | 967.3 | 946.5 | 1194.4 | 260.16 | 241.2 | 240.14 | 238.75
2024-05-16 | 20 | Mai | 2024-05-16 06:07 | 2024-05-16 07:04 | 40867 | 1 | SAE1006 | 57.65 | 8 | 59 | 132 | 132.5 | 146.2 | 38.8 | 3183 | 210 | 814 | 4.55 | 29.011 | 50.875 | 64.61 | 78.67 | 0 | 0 | 0.1 | 0.125 | 0 | 0 | 0 | 0 | 2.067 | 2.5 | 2400 | 605 | 2400 | 183 | 308 | 0 | 770 | 0 | 0 | 200 | 400 | 1649 | 1096.5 | 0.0679 | 0.0576 | 0.001 | 0.0034 | 0.0206 | 0.356 | 0.157 | 0.0301 | 0.225 | 0.0091 | 0.0046 | 0.0174 | 0.078 | 0.16 | 2405/13R6 | 137.7 | 59.1 | 44.7 | 33.9 | 0 | 0 | 0 | 30.2 | 0 | 0 | 0 | 0 | 29.2 | 0 | 0 | 37.8 | 32.9 | 0 | 0 | 0 | 0 | 0 | 0 | 0 | 7.6 | 0 | 0 | 0 | 1606 | 1629 | 1649 |  | 822.9 | 872.9 | 1096.5 |  | 233.12 | 224.95 | 230.83
2024-05-16 | 20 | Mai | 2024-05-16 05:03 | 2024-05-16 06:07 | 40866 | 1 | SAE1006 | 63.57 | 4 | 60 | 124 | 122.3 | 122.472 | 42.35 | 3655 | 220 | 1412 | 4.35 | 28.506 | 54.75 | 72.4 | 77.57 | 0 | 0 | 0.133 | 0.125 | 0 | 0 | 0 | 0 | 3.233 | 3.625 | 2400 | 602 | 2400 | 182 | 155 | 0 | 385 | 0 | 0 | 200 | 448 | 1636 | 1118.2 | 0.0409 | 0.0569 | 0.001 | 0.0048 | 0.031 | 0.573 | 0.185 | 0.0374 | 0.263 | 0.013 | 0.0057 | 0.0215 | 0.0422 | 0.19 | 2405/13R6 | 137.3 | 55.3 | 46.5 | 35.5 | 0 | 0 | 0 | 30.7 | 0 | 0 | 0 | 0 | 19.5 | 0 | 0 | 38.1 | 32.7 | 0 | 0 | 0 | 0 | 0 | 0 | 16.3 | 0 | 0 | 0 | 0 | 1599 | 1629 | 1630 | 1636 | 740.8 | 941.7 | 965.1 | 1118.2 | 229.2 | 230.52 | 231.78 | 239.34
2024-05-15 | 20 | Mai | 2024-05-16 02:09 | 2024-05-16 05:03 | 40865 | 1 | SAE1006 | 128.92 | 3 | 62 | 120 | 125.4 | 122.17 | 52.6 | 4613 | 242 | 2720 | 4.617 | 25.993 | 65.875 | 91.86 | 75.14 | 0 | 0 | 0.133 | 0.125 | 0 | 0 | 0 | 0 | 15.617 | 16.875 | 2400 | 602 | 2400 | 183 | 156 | 0 | 378 | 0 | 0 | 200 | 455 | 1659 | 1241.2 | 0.0721 | 0.0795 | 0.0013 | 0.0035 | 0.0232 | 0.556 | 0.169 | 0.0317 | 0.274 | 0.0137 | 0.0068 | 0.0129 | 0.142 | 0.18 | 2405/13R6 | 137.8 | 56.3 | 46.7 | 34.8 | 0 | 0 | 0 | 29.8 | 0 | 0 | 0 | 0 | 29.1 | 0 | 0 | 38.9 | 32.6 | 0 | 0 | 0 | 0 | 0 | 0 | 0 | 7.4 | 0 | 0 | 0 | 1554 | 1695 | 1759 | 1659 | 519.3 | 1618.8 | 2961.8 | 1241.2 | 227.55 | 234.44 | 244.01 | 234.5
2024-05-15 | 20 | Mai | 2024-05-16 01:02 | 2024-05-16 02:09 | 40864 | 1 | SAE1006 | 66.5 | 7 | 63 | 121 | 116.6 | 97.883 | 41.633 | 3567 | 211 | 1376 | 4.867 | 24.863 | 54.375 | 71.58 | 78.36 | 0 | 0 | 0.067 | 0 | 0 | 0 | 0 | 0 | 4.333 | 5.375 | 2400 | 603 | 2400 | 182 | 155 | 0 | 391 | 0 | 0 | 200 | 455 | 1651 | 191.3 | 0.0484 | 0.0648 | 0.002 | 0.0032 | 0.023 | 0.587 | 0.161 | 0.613 | 0.24 | 0.144 | 0.115 | 0.115 | 2 | 0.227 | 2405/13R6 | 137.6 | 60.3 | 47.5 | 29.8 | 0 | 0 | 0 | 31.6 | 0 | 0 | 0 | 0 | 19.6 | 0 | 0 | 37.1 | 32.5 | 0 | 0 | 0 | 0 | 0 | 0 | 16.8 | 0 | 0 | 0 | 0 | 1575 | 1620 | 1659 | 1651 | 597.2 | 914.9 | 1288.6 | 191.3 | 226.41 | 233.29 | 237.25 | 101.48
2024-05-15 | 20 | Mai | 2024-05-15 18:47 | 2024-05-16 01:02 | 40863 | 1 | SAE1006 | 60.52 | 8 | 60 | 119 | 120.5 | 122.715 | 44 | 3704 | 224 | 1395 | 5.95 | 20 | 54.75 | 72.49 | 74.66 | 0 | 0 | 13.15 | 15.875 | 11.55 | 14.75 | 15.166 | 19.125 | 4.133 | 5 | 2400 | 602 | 2400 | 182 | 156 | 0 | 380 | 0 | 0 | 200 | 425 | 1642 | 1058.9 | 0.0663 | 0.0655 | 0.001 | 0.0047 | 0.0301 | 0.488 | 0.17 | 0.0413 | 0.273 | 0.0092 | 0.0067 | 0.0205 | 0.12 | 0.175 | 2405/13R6 | 137.8 | 55.8 | 45.9 | 36.1 | 0 | 0 | 0 | 30.8 | 0 | 0 | 0 | 0 | 35 | 0 | 0 | 39.7 | 32.3 | 0 | 0 | 0 | 0 | 0 | 0 | 0 | 0 | 0 | 0 | 0 | 1653 | 1643 | 1624 | 1642 | 195.9 | 956.8 | 875.6 | 1058.9 | 102.14 | 224.08 | 227.89 | 232.07
2024-05-15 | 20 | Mai | 2024-05-15 17:51 | 2024-05-15 18:47 | 40862 | 1 | S275J01 | 56.62 | 7 | 63 | 133 | 132.7 | 126.324 | 40.067 | 3164 | 204 | 1601 | 2.4 | 55.417 | 53.625 | 70.51 | 80.3 | 0 | 0 | 12 | 16.375 | 11.083 | 14.375 | 12.583 | 16.875 | 4.4 | 5.75 | 2400 | 653 | 2400 | 183 | 157 | 1186 | 0 | 0 | 0 | 400 | 350 | 1642 | 800.7 | 0.0483 | 0.0759 | 0.001 | 0.004 | 0.0275 | 0.594 | 0.159 | 0.118 | 0.755 | 0.0079 | 0.0088 | 0.0242 | 0.0782 | 0.174 | 2405/13R5 | 125.2 | 53.6 | 46.5 | 25.1 | 0 | 0 | 0 | 31.9 | 0 | 0 | 0 | 0 | 24.9 | 0 | 0 | 31.9 | 29.3 | 0 | 0 | 0 | 0 | 0 | 0 | 0 | 7.2 | 0 | 0 | 0 | 1600 | 1624 | 1629 | 1642 | 509.9 | 660.9 | 731.6 | 800.7 | 201.19 | 207.22 | 211.97 | 211.54
2024-05-15 | 20 | Mai | 2024-05-15 16:53 | 2024-05-15 17:51 | 40861 | 1 | S275J01 | 57.32 | 5 | 57 | 126 | 124.5 | 119.315 | 39.25 | 3171 | 208 | 1581 | 2.167 | 58.154 | 51.25 | 68.09 | 78.34 | 0 | 0 | 11.833 | 15.375 | 11.1 | 14.75 | 14.067 | 18.5 | 2.25 | 2.625 | 2400 | 653 | 2400 | 0 | 155 | 1183 | 0 | 0 | 0 | 400 | 370 | 1632 | 851.8 | 0.0704 | 0.0714 | 0.0017 | 0.0058 | 0.0326 | 0.301 | 0.188 | 0.129 | 0.751 | 0.0067 | 0.009 | 0.0319 | 0.148 | 0.189 | 2405/13R5 | 137.9 | 57.9 | 44.6 | 35.4 | 0 | 0 | 0 | 30.2 | 0 | 0 | 0 | 0 | 21.4 | 0 | 0 | 37.8 | 32.7 | 0 | 0 | 0 | 0 | 0 | 0 | 15.8 | 0 | 0 | 0 | 0 | 1594 | 1640 | 1632 |  | 605.6 | 893.8 | 851.8 |  | 217.1 | 220.71 | 221.52
2024-05-15 | 20 | Mai | 2024-05-15 15:59 | 2024-05-15 16:53 | 40860 | 1 | S275J01 | 54.83 | 8 | 61 | 130 | 132.9 | 82.643 | 39.283 | 3220 | 205 | 1614 | 2.417 | 53.793 | 51 | 68.11 | 77.9 | 0 | 0 | 11.6 | 15.125 | 11 | 14.5 | 12.633 | 16 | 4.05 | 5.25 | 2400 | 651 | 2400 | 180 | 155 | 1186 | 0 | 0 | 0 | 400 | 410 | 1627 | 860.3 | 0.0389 | 0.068 | 0.001 | 0.0046 | 0.0266 | 0.505 | 0.156 | 0.112 | 0.736 | 0.0052 | 0.0077 | 0.0228 | 0.0791 | 0.158 | 2405/13R5 | 137.2 | 54.7 | 45.2 | 37.3 | 0 | 0 | 0 | 30 | 0 | 0 | 0 | 0 | 29.9 | 0 | 0 | 37.6 | 32.3 | 0 | 0 | 0 | 0 | 0 | 0 | 0 | 7.4 | 0 | 0 | 0 | 1497 | 1603 | 1612 | 1627 | 694 | 756.4 | 775.4 | 860.3 | 280 | 228.55 | 225.48 | 224.96
2024-05-15 | 20 | Mai | 2024-05-15 14:53 | 2024-05-15 15:59 | 40859 | 1 | S275J01 | 65.68 | 4 | 60 | 126 | 125.6 | 125.104 | 40.917 | 3392 | 213 | 1550 | 2.85 | 44.211 | 52.875 | 70.27 | 77.54 | 0 | 0 | 11.683 | 15.375 | 11.017 | 14 | 14.716 | 19.125 | 3.5 | 4.25 | 2400 | 653 | 2400 | 181 | 156 | 1191 | 0 | 0 | 0 | 400 | 400 | 1638 | 1064.7 | 0.0416 | 0.0522 | 0.001 | 0.0061 | 0.0318 | 0.289 | 0.176 | 0.102 | 0.77 | 0.0161 | 0.0082 | 0.0171 | 0.0921 | 0.18 | 2405/13R5 | 137.6 | 56.6 | 47.6 | 33.4 | 0 | 0 | 0 | 30.3 | 0 | 0 | 0 | 0 | 22.2 | 0 | 0 | 37.9 | 32.7 | 0 | 0 | 0 | 0 | 0 | 0 | 14.5 | 0 | 0 | 0 | 0 | 1652 | 1607 | 1615 | 1638 | 192.5 | 866.8 | 862.4 | 1064.7 | 101.4 | 236.4 | 231.67 | 234.65
2024-05-15 | 20 | Mai | 2024-05-15 13:44 | 2024-05-15 14:53 | 40858 | 1 | S275J01 | 69.27 | 7 | 61 | 124 | 121.1 | 111.15 | 44.767 | 3755 | 218 | 1919 | 3.367 | 36.832 | 56.875 | 76.9 | 76.23 | 0 | 0 | 12.133 | 15.5 | 10.417 | 14 | 14.717 | 19 | 7.5 | 8.375 | 2400 | 654 | 2400 | 180 | 158 | 1187 | 0 | 0 | 0 | 400 | 375 | 1650 | 189.9 | 0.0354 | 0.0454 | 0.001 | 0.0046 | 0.03 | 0.518 | 0.171 | 0.111 | 0.765 | 0.0132 | 0.0078 | 0.0176 | 0.0727 | 0.18 | 2405/13R5 | 137.3 | 54.8 | 47.2 | 35.3 | 0 | 0 | 0 | 30.4 | 0 | 0 | 0 | 0 | 29.2 | 0 | 0 | 37.9 | 32.4 | 0 | 0 | 0 | 0 | 0 | 0 | 0 | 7.4 | 0 | 0 | 0 | 1582 | 1638 | 1633 | 1650 | 1203.8 | 1131.5 | 998 | 189.9 | 274.17 | 239.12 | 232.61 | 101.48
2024-05-15 | 20 | Mai | 2024-05-15 12:41 | 2024-05-15 13:44 | 40857 | 1 | S275J01 | 62.97 | 5 | 58 | 124 | 125.7 | 125.055 | 43.683 | 3796 | 223 | 1773 | 3.283 | 37.766 | 55.875 | 75.44 | 76.75 | 0 | 0 | 11.667 | 15.375 | 10.85 | 14 | 14.767 | 18.625 | 6.4 | 7.875 | 2400 | 655 | 2400 | 182 | 156 | 1190 | 0 | 0 | 0 | 300 | 393 | 1632 | 973.8 | 0.0384 | 0.0486 | 0.001 | 0.0053 | 0.0324 | 0.448 | 0.173 | 0.0978 | 0.753 | 0.0116 | 0.0072 | 0.0176 | 0.0705 | 0.177 | 2405/13R5 | 137.5 | 57.1 | 45.2 | 35.2 | 0 | 0 | 0 | 30.3 | 0 | 0 | 0 | 0 | 20.7 | 0 | 0 | 38 | 32.2 | 0 | 0 | 0 | 0 | 0 | 0 | 16.3 | 0 | 0 | 0 | 0 | 1562 | 1574 | 1621 | 1632 | 698.6 | 712.4 | 974.5 | 973.8 | 245.03 | 239.93 | 237.39 | 231.35
2024-05-15 | 20 | Mai | 2024-05-15 10:48 | 2024-05-15 12:41 | 40856 | 1 | S275J01 | 66.69667 | 8 | 62 | 124 | 128 | 125.298 | 40.183 | 3213 | 209 | 1661 | 2.583 | 48 | 50.875 | 68.18 | 75.96 | 0 | 0 | 11.35 | 15.25 | 10.767 | 13.875 | 14.95 | 19.25 | 3.117 | 2.375 | 2400 | 0 | 2400 | 180 | 156 | 1186 | 0 | 0 | 0 | 300 | 380 | 1640 | 1037.8 | 0.0369 | 0.0655 | 0.001 | 0.0056 | 0.029 | 0.52 | 0.158 | 0.086 | 0.739 | 0.0073 | 0.0088 | 0.0214 | 0.0769 | 0.158 | 2405/13R5 | 137.3 | 57.6 | 47.5 | 32.2 | 0 | 0 | 0 | 30.5 | 0 | 0 | 0 | 0 | 30.3 | 0 | 0 | 37.8 | 31.9 | 0 | 0 | 0 | 0 | 0 | 0 | 0 | 6.8 | 0 | 0 | 0 | 1647 | 1648 | 1640 | 1640 | 1074.7 | 1256.4 | 1162.5 | 1037.8 | 230.44 | 241.38 | 240.02 | 231.68
2024-05-15 | 20 | Mai | 2024-05-15 09:48 | 2024-05-15 10:48 | 40855 | 1 | S275J01 | 60.3 | 4 | 62 | 124 | 126.3 | 125.54 | 41.683 | 3626 | 215 | 1126 | 3.45 | 35.942 | 54 | 70.37 | 77.73 | 0 | 0 | 11.5 | 15.25 | 10 | 13.625 | 14.9 | 19.25 | 5.283 | 5.875 | 2400 | 654 | 2400 | 182 | 156 | 1181 | 0 | 0 | 0 | 300 | 370 | 1625 | 906 | 0.0553 | 0.0546 | 0.001 | 0.0041 | 0.0288 | 0.634 | 0.172 | 0.11 | 0.774 | 0.0223 | 0.0083 | 0.0105 | 0.056 | 0.182 | 2405/13R5 | 137.6 | 55.7 | 47.8 | 34.1 | 0 | 0 | 0 | 30.2 | 0 | 0 | 0 | 0 | 21.5 | 0 | 0 | 38.7 | 31.9 | 0 | 0 | 0 | 0 | 0 | 0 | 15.3 | 0 | 0 | 0 | 0 | 1584 | 1612 | 1602 | 1625 | 667.5 | 793.7 | 782 | 906 | 229.7 | 227.2 | 231.55 | 229.86
2024-05-15 | 20 | Mai | 2024-05-15 08:47 | 2024-05-15 09:48 | 40854 | 1 | S275J01 | 60.15 | 7 | 65 | 122 | 121.5 | 111.842 | 40.817 | 3458 | 212 | 1202 | 3.3 | 36.97 | 53.25 | 69.41 | 78.28 | 0 | 0 | 11.55 | 15.375 | 10.733 | 13.875 | 14.117 | 18.5 | 4.417 | 5.5 | 2400 | 651 | 2400 | 180 | 156 | 1184 | 0 | 0 | 0 | 200 | 370 | 1622 | 906.8 | 0.0512 | 0.0652 | 0.001 | 0.0049 | 0.025 | 0.504 | 0.166 | 0.113 | 0.785 | 0.0094 | 0.0084 | 0.0161 | 0.0746 | 0.158 | 2405/13R6 | 136.8 | 58.2 | 45.6 | 33 | 0 | 0 | 0 | 29.9 | 0 | 0 | 0 | 0 | 29.5 | 0 | 0 | 37.8 | 32.2 | 0 | 0 | 0 | 0 | 0 | 0 | 0 | 7.4 | 0 | 0 | 0 | 1598 | 1606 | 1614 | 1622 | 782.8 | 776.8 | 907.8 | 906.8 | 233.8 | 228.88 | 235.98 | 231.55
2024-05-15 | 20 | Mai | 2024-05-15 07:44 | 2024-05-15 08:47 | 40853 | 1 | S275J01 | 63.03 | 5 | 58 | 122 | 124 | 126.499 | 42.567 | 3512 | 215 | 1276 | 3.683 | 33.122 | 54.625 | 71.27 | 77 | 0 | 0 | 0.1 | 0 | 0 | 0 | 0 | 0 | 5.75 | 6.875 | 2400 | 652 | 2400 | 180 | 156 | 1186 | 0 | 0 | 0 | 200 | 370 | 1614 | 878.3 | 0.0498 | 0.0598 | 0.001 | 0.0044 | 0.0255 | 0.458 | 0.186 | 0.116 | 0.75 | 0.0075 | 0.0091 | 0.028 | 0.0491 | 0.186 | 2405/13R6 | 137.7 | 58.8 | 45.7 | 33.2 | 0 | 0 | 0 | 30.2 | 0 | 0 | 0 | 0 | 21.4 | 0 | 0 | 37.5 | 32.2 | 0 | 0 | 0 | 0 | 0 | 0 | 16.4 | 0 | 0 | 0 | 0 | 1556 | 1735 | 1631 | 1614 | 511.4 | 2289.1 | 968.8 | 878.3 | 225.34 | 238.15 | 231.52 | 233.56
2024-05-15 | 20 | Mai | 2024-05-15 05:50 | 2024-05-15 07:44 | 40852 | 1 | SAE1006 | 114.72 | 8 | 60 | 122 | 123.8 | 109.024 | 42.217 | 3673 | 210 | 1436 | 3.867 | 31.552 | 53.625 | 71.39 | 76.21 | 0 | 0 | 0.017 | 0 | 0 | 0 | 0 | 0 | 7.15 | 7.625 | 2400 | 654 | 2400 | 182 | 203 | 0 | 384 | 0 | 0 | 200 | 400 | 1621 | 990.7 | 0.0565 | 0.0622 | 0.001 | 0.0041 | 0.0222 | 0.383 | 0.171 | 0.037 | 0.252 | 0.0087 | 0.0076 | 0.0215 | 0.0269 | 0.162 | 2405/13R6 | 137.2 | 54.3 | 47.4 | 35.5 | 0 | 0 | 0 | 30.3 | 0 | 0 | 0 | 0 | 29.8 | 0 | 0 | 38.3 | 31.7 | 0 | 0 | 0 | 0 | 0 | 0 | 0 | 7.1 | 0 | 0 | 0 | 1568 | 1631 | 1647 | 1621 | 593.3 | 1035.2 | 1386.7 | 990.7 | 229.74 | 236.39 | 249.17 | 238.6
2024-05-14 | 20 | Mai | 2024-05-15 04:46 | 2024-05-15 05:50 | 40851 | 1 | SAE1006 | 63.38 | 4 | 0 | 124 | 127.2 | 122.015 | 41.533 | 3615 | 209 | 1439 | 3.6 | 34.444 | 53.5 | 71.1 | 77.29 | 0 | 0 | 0.133 | 0.125 | 0 | 0 | 0 | 0 | 4.833 | 5.5 | 2400 | 656 | 2400 | 182 | 314 | 0 | 762 | 0 | 0 | 200 | 350 | 1619 | 1033.1 | 0.0425 | 0.0522 | 0.001 | 0.0036 | 0.0241 | 0.304 | 0.176 | 0.0367 | 0.262 | 0.009 | 0.0056 | 0.0184 | 0.0626 | 0.177 | 2405/13R6 | 137.5 | 57.4 | 47.4 | 32.7 | 0 | 0 | 0 | 30.1 | 0 | 0 | 0 | 0 | 20.6 | 0 | 0 | 38.1 | 32.2 | 0 | 0 | 0 | 0 | 0 | 0 | 16.5 | 0 | 0 | 0 | 0 | 1541 | 1650 | 1605 | 1619 | 15.5 | 189.9 | 857.8 | 1033.1 | -23.9 | 101.48 | 236.72 | 242.77
2024-05-14 | 20 | Mai | 2024-05-15 03:52 | 2024-05-15 04:46 | 40850 | 1 | SAE1006 | 54.03 | 7 | 65 | 122 | 120.4 | 122.443 | 40.383 | 3341 | 211 | 1305 | 1.883 | 64.779 | 51.5 | 67.73 | 76.52 | 0 | 0 | 0.017 | 0 | 0 | 0 | 0 | 0 | 3.617 | 4 | 2400 | 653 | 2400 | 183 | 155 | 0 | 383 | 0 | 0 | 200 | 408 | 1632 | 1032 | 0.0409 | 0.0559 | 0.001 | 0.0034 | 0.0231 | 0.609 | 0.158 | 0.0407 | 0.255 | 0.0083 | 0.0058 | 0.0214 | 0.0457 | 0.165 | 2405/13R6 | 137.5 | 56.8 | 46.6 | 34.1 | 0 | 0 | 0 | 30.1 | 0 | 0 | 0 | 0 | 29.6 | 0 | 0 | 38.1 | 32.1 | 0 | 0 | 0 | 0 | 0 | 0 | 0 | 7.6 | 0 | 0 | 0 | 1581 | 1616 | 1626 | 1632 | 847.3 | 1038.3 | 1029.6 | 1032 | 248.88 | 244.77 | 238.71 | 235.62
2024-05-14 | 20 | Mai | 2024-05-15 02:56 | 2024-05-15 03:52 | 40849 | 1 | SAE1006 | 56.73 | 5 | 58 | 124 | 124.1 | 126.824 | 40.367 | 3398 | 215 | 1282 | 1.967 | 63.051 | 51.625 | 67.95 | 76.73 | 0 | 0 | 0.067 | 0 | 0 | 0 | 0 | 0 | 3.267 | 3.625 | 2400 | 650 | 2400 | 182 | 156 | 0 | 384 | 0 | 0 | 200 | 430 | 1618 | 1101 | 0.0394 | 0.0446 | 0.001 | 0.0036 | 0.0258 | 0.301 | 0.159 | 0.0327 | 0.223 | 0.0047 | 0.0047 | 0.0228 | 0.0365 | 0.17 | 2405/13R6 | 137.3 | 56 | 47.6 | 33.7 | 0 | 0 | 0 | 30 | 0 | 0 | 0 | 0 | 20.8 | 0 | 0 | 38.1 | 32.1 | 0 | 0 | 0 | 0 | 0 | 0 | 16.3 | 0 | 0 | 0 | 0 | 1592 | 1613 | 1619 | 1618 | 894.2 | 1066.6 | 1056.2 | 1101 | 246.85 | 248.38 | 244.39 | 247.99
2024-05-14 | 20 | Mai | 2024-05-15 02:02 | 2024-05-15 02:56 | 40848 | 1 | SAE1006 | 53.28 | 8 | 60 | 130 | 132.5 | 121.59 | 40.317 | 3331 | 212 | 1192 | 1.933 | 67.241 | 51.125 | 66.87 | 76.08 | 0 | 0 | 0.117 | 0 | 0 | 0 | 0 | 0 | 4.217 | 4.75 | 2400 | 652 | 2400 | 184 | 156 | 0 | 383 | 0 | 0 | 200 | 400 | 1626 | 994.7 | 0.0474 | 0.0588 | 0.003 | 0.0037 | 0.0224 | 0.598 | 0.154 | 0.0298 | 0.219 | 0.0041 | 0.0048 | 0.0219 | 0.0293 | 0.149 | 2405/13R6 | 135.1 | 56.4 | 46.6 | 32.1 | 0 | 0 | 0 | 29.7 | 0 | 0 | 0 | 0 | 27.8 | 0 | 0 | 37.3 | 32.9 | 0 | 0 | 0 | 0 | 0 | 0 | 0 | 7.4 | 0 | 0 | 0 | 1574 | 1589 | 1671 | 1626 | 707.5 | 885 | 1375.2 | 994.7 | 239.42 | 247.72 | 235.51 | 236.18
2024-05-14 | 20 | Mai | 2024-05-15 00:55 | 2024-05-15 02:02 | 40847 | 1 | SAE1006 | 67.4 | 4 | 61 | 122 | 124.8 | 122.473 | 42.367 | 3558 | 221 | 1377 | 1.817 | 67.156 | 52.625 | 69.84 | 74.53 | 0 | 0 | 0.067 | 0 | 0 | 0 | 0 | 0 | 1.683 | 1.75 | 2600 | 653 | 2400 | 182 | 156 | 0 | 384 | 0 | 0 | 200 | 430 | 1628 | 1108.6 | 0.0391 | 0.0513 | 0.001 | 0.0045 | 0.0502 | 0.466 | 0.169 | 0.0294 | 0.25 | 0.0077 | 0.0043 | 0.0224 | 0.0928 | 0.165 | 2405/13R6 | 137.5 | 58.2 | 47.6 | 31.7 | 0 | 0 | 0 | 30.1 | 0 | 0 | 0 | 0 | 20.5 | 0 | 0 | 38 | 32.2 | 0 | 0 | 0 | 0 | 0 | 0 | 16.7 | 0 | 0 | 0 | 0 | 1611 | 1633 | 1628 |  | 1000.3 | 1184.5 | 1108.6 |  | 244.75 | 245.2 | 243.06
2024-05-14 | 20 | Mai | 2024-05-14 19:08 | 2024-05-15 00:55 | 40846 | 1 | SAE1006 | 53.02 | 7 | 65 | 122 | 119.4 | 122.84 | 41.817 | 3497 | 222 | 1175 | 3.417 | 35.707 | 52.5 | 68.71 | 75.33 | 0 | 0 | 12.45 | 16.125 | 10.667 | 13.375 | 15.116 | 18.875 | 3.583 | 4 | 2500 | 653 | 3400 | 183 | 157 | 0 | 388 | 100 | 0 | 200 | 445 | 1639 | 1193.8 | 0.0347 | 0.0465 | 0.001 | 0.0038 | 0.0236 | 0.361 | 0.158 | 0.0218 | 0.279 | 0.015 | 0.0052 | 0.0164 | 0.0844 | 0.155 | 2405/13R6 | 132.4 | 56.1 | 41 | 35.3 | 0 | 0 | 0 | 30.1 | 0 | 0 | 0 | 0 | 29.9 | 0 | 0 | 43 | 20.2 | 0 | 0 | 0 | 0 | 0 | 0 | 0 | 5.2 | 0 | 0 | 0 | 1652 | 1603 | 1657 | 1639 | 192.8 | 820.2 | 1405.4 | 1193.8 | 101.51 | 234.51 | 244.71 | 242.51
2024-05-14 | 20 | Mai | 2024-05-14 18:03 | 2024-05-14 19:08 | 40845 | 1 | S355TA | 65.58 | 7 | 65 | 128 | 130.5 | 116.682 | 39.467 | 3307 | 215 | 1538 | 2.8 | 45.714 | 51.5 | 68.6 | 78.29 | 0 | 0 | 0.033 | 0 | 0 | 0 | 0 | 0 | 3.483 | 4.375 | 2400 | 654 | 2400 | 183 | 156 | 837 | 0 | 0 | 0 | 400 | 393 | 1623 | 967.2 | 0.0502 | 0.0574 | 0.001 | 0.0036 | 0.0246 | 0.213 | 0.141 | 0.168 | 0.989 | 0.154 | 0.007 | 0.0097 | 0.0153 | 0.138 | 2405/13R2 | 130.3 | 54.9 | 49.3 | 26.1 | 8.3 | 0 | 0 | 53.7 | 0 | 0 | 0 | 0 | 12.6 | 0 | 0 | 20.7 | 18.8 | 0 | 0 | 0 | 0 | 0 | 0 | 16.2 | 0 | 0 | 0 | 0 | 1573 | 1589 | 1646 | 1623 | 642.3 | 751.9 | 1099.2 | 967.2 | 232.85 | 235.73 | 232.64 | 235.75
2024-05-14 | 20 | Mai | 2024-05-14 17:07 | 2024-05-14 18:03 | 40844 | 1 | S355TA | 52.54667 | 5 | 57 | 124 | 125.6 | 113.982 | 38.583 | 2986 | 206 | 1510 | 3.233 | 38.351 | 51.25 | 67.24 | 79.7 | 0 | 0 | 11.683 | 15.875 | 11.283 | 14.75 | 14.233 | 18.75 | 1.383 | 1.75 | 2400 | 655 | 2400 | 182 | 156 | 1654 | 0 | 208 | 0 | 400 | 355 | 1622 | 852.3 | 0.0402 | 0.0933 | 0.001 | 0.0033 | 0.0217 | 0.571 | 0.129 | 0.135 | 0.931 | 0.136 | 0.0072 | 0.0157 | 0.144 | 0.136 | 2405/13R2 | 138 | 60.4 | 46.2 | 31.4 | 8.8 | 0 | 0 | 54.8 | 0 | 0 | 0 | 0 | 23.5 | 0 | 0 | 22.5 | 20.5 | 0 | 0 | 0 | 0 | 0 | 0 | 0 | 7.9 | 0 | 0 | 0 | 1606 | 1647 | 1622 |  | 722.2 | 882.9 | 852.3 |  | 223.52 | 216 | 227
2024-05-14 | 20 | Mai | 2024-05-14 16:10 | 2024-05-14 17:07 | 40843 | 1 | S355TA | 57.9 | 8 | 60 | 125 | 129.2 | 135.849 | 40.75 | 3368 | 211 | 1649 | 2.783 | 44.91 | 51.5 | 69.23 | 75.83 | 11.933 | 14.875 | 11.45 | 14.375 | 17.366 | 22 | 0 | 0 | 0 | 0 | 2400 | 654 | 2400 | 183 | 156 | 1660 | 0 | 208 | 0 | 400 | 425 | 1629 | 1045.9 | 0.0359 | 0.057 | 0.001 | 0.0036 | 0.023 | 0.404 | 0.128 | 0.135 | 1.03 | 0.15 | 0.0073 | 0.0177 | 0.124 | 0.133 | 2405/13R2 | 137.6 | 55.8 | 46.4 | 35.4 | 8.5 | 0 | 0 | 56.4 | 0 | 0 | 0 | 0 | 15.4 | 0 | 0 | 21.3 | 19.5 | 0 | 0 | 0 | 0 | 0 | 0 | 16.5 | 0 | 0 | 0 | 0 | 1599 | 1590 | 1629 |  | 871 | 805 | 1045.9 |  | 241.1 | 240.21 | 238.23
2024-05-14 | 20 | Mai | 2024-05-14 15:11 | 2024-05-14 16:10 | 40842 | 1 | S355TA | 58.37 | 4 | 62 | 123 | 124.6 | 123.704 | 43.267 | 3510 | 217 | 1960 | 3.217 | 38.238 | 55.25 | 74.7 | 76.62 | 0 | 0 | 12.033 | 15.625 | 11.133 | 14.25 | 15.25 | 19.25 | 4.85 | 6 | 2400 | 654 | 2420 | 182 | 155 | 1652 | 0 | 203 | 0 | 400 | 343 | 1621 | 782.8 | 0.0431 | 0.0641 | 0.001 | 0.004 | 0.0236 | 0.517 | 0.124 | 0.147 | 1.08 | 0.158 | 0.0072 | 0.0128 | 0.0739 | 0.13 | 2405/13R2 | 120.9 | 50.9 | 42.1 | 27.9 | 8.3 | 0 | 0 | 53.9 | 0 | 0 | 0 | 0 | 21.1 | 0 | 0 | 21.2 | 10.6 | 0 | 0 | 0 | 0 | 0 | 0 | 0 | 5.8 | 0 | 0 | 0 | 1591 | 1598 | 1621 |  | 657.2 | 713.1 | 782.8 |  | 224.74 | 226.94 | 221.29
2024-05-14 | 20 | Mai | 2024-05-14 14:14 | 2024-05-14 15:11 | 40841 | 1 | S355TA | 57.15 | 7 | 65 | 121 | 121.6 | 113.458 | 40.85 | 3270 | 220 | 1731 | 3 | 40.333 | 52.625 | 70.43 | 77.29 | 0 | 0 | 12.5 | 16.375 | 11.35 | 14.25 | 14.867 | 19.25 | 2.133 | 2.75 | 2400 | 652 | 2400 | 182 | 150 | 1654 | 0 | 200 | 0 | 400 | 350 | 1614 | 806.4 | 0.0345 | 0.0598 | 0.001 | 0.0031 | 0.0216 | 0.688 | 0.125 | 0.132 | 1.09 | 0.127 | 0.0066 | 0.0147 | 0.116 | 0.132 | 2405/13R2 | 137.6 | 55.7 | 51.6 | 30.3 | 8.3 | 0 | 0 | 56.7 | 0 | 0 | 0 | 0 | 15 | 0 | 0 | 21.1 | 20.2 | 0 | 0 | 0 | 0 | 0 | 0 | 16.3 | 0 | 0 | 0 | 0 | 1597 | 1672 | 1608 | 1614 | 781.9 | 1153.5 | 845.4 | 806.4 | 234.26 | 222.06 | 234.01 | 227.28
2024-05-14 | 20 | Mai | 2024-05-14 13:01 | 2024-05-14 14:14 | 40840 | 1 | S355TA | 73.42 | 5 | 57 | 122 | 122.9 | 113.44 | 43.633 | 3507 | 223 | 2067 | 4.2 | 29.048 | 56.125 | 76.03 | 77.18 | 0 | 0 | 12.717 | 15.875 | 11.217 | 14.875 | 14.884 | 19.25 | 4.817 | 6 | 2400 | 655 | 2400 | 182 | 151 | 1652 | 0 | 200 | 0 | 400 | 403 | 1651 | 982.1 | 0.0345 | 0.059 | 0.001 | 0.0041 | 0.0233 | 0.414 | 0.123 | 0.142 | 1.08 | 0.155 | 0.0077 | 0.0135 | 0.0993 | 0.136 | 2405/13R2 | 137.6 | 59.1 | 46 | 32.5 | 8.3 | 0 | 0 | 56 | 0 | 0 | 0 | 0 | 21.3 | 0 | 0 | 24.1 | 20.3 | 0 | 0 | 0 | 0 | 0 | 0 | 0 | 7.6 | 0 | 0 | 0 | 1603 | 1637 | 1651 |  | 5.7 | 601.8 | 982.1 |  | -130.88 | 193.27 | 221.65
2024-05-14 | 20 | Mai | 2024-05-14 10:16 | 2024-05-14 13:01 | 40839 | 1 | S355TA | 164.83 | 8 | 60 | 122 | 123.7 | 113.293 | 50.067 | 3982 | 238 | 2850 | 3.967 | 30.756 | 61.375 | 85.99 | 73.55 | 0 | 0 | 12.616 | 15.75 | 11.233 | 14.625 | 16.55 | 19.125 | 9.667 | 11.875 | 2400 | 652 | 2400 | 182 | 151 | 1650 | 0 | 200 | 0 | 400 | 418 | 1653 | 1014.5 | 0.0308 | 0.0506 | 0.001 | 0.0039 | 0.0274 | 0.467 | 0.128 | 0.146 | 1.06 | 0.131 | 0.0087 | 0.0172 | 0.0854 | 0.151 | 2405/13R2 | 137.3 | 56.2 | 50.4 | 30.7 | 7.8 | 0 | 0 | 56.6 | 0 | 0 | 0 | 0 | 15.9 | 0 | 0 | 21 | 20 | 0 | 0 | 0 | 0 | 0 | 0 | 16 | 0 | 0 | 0 | 0 | 1652 | 1623 | 1622 | 1653 | 193.1 | 899.1 | 894.4 | 1014.5 | 101.63 | 230.38 | 230.54 | 222.95
2024-05-14 | 20 | Mai | 2024-05-14 09:09 | 2024-05-14 10:16 | 40838 | 1 | S355TA | 67.07 | 4 | 61 | 125 | 127.3 | 113.516 | 44.25 | 3585 | 212 | 2136 | 1.85 | 67.568 | 56.125 | 76.51 | 76.1 | 0 | 0 | 12.634 | 15.75 | 10.867 | 14 | 15.067 | 19 | 5.683 | 7.125 | 2400 | 654 | 2400 | 182 | 302 | 3300 | 0 | 402 | 0 | 400 | 380 | 1624 | 901.3 | 0.0384 | 0.0454 | 0.001 | 0.0036 | 0.0274 | 0.391 | 0.142 | 0.124 | 1.04 | 0.111 | 0.0083 | 0.015 | 0.0458 | 0.152 | 2405/13R2 | 137.6 | 57.5 | 49.5 | 30.6 | 7.4 | 0 | 0 | 55.5 | 0 | 0 | 0 | 0 | 23.4 | 0 | 0 | 23 | 20.7 | 0 | 0 | 0 | 0 | 0 | 0 | 0 | 7.6 | 0 | 0 | 0 | 1551 | 1582 | 1616 | 1624 | 573 | 713.1 | 881.4 | 901.3 | 236.43 | 235.65 | 232.73 | 230.02
2024-05-14 | 20 | Mai | 2024-05-14 08:04 | 2024-05-14 09:09 | 40837 | 1 | S355TA | 64.88 | 7 | 67 | 123 | 123.5 | 136.246 | 42.067 | 3473 | 210 | 2065 | 1.733 | 70.962 | 55.875 | 75.62 | 79.69 | 0 | 0 | 11.917 | 15.875 | 10.283 | 13.875 | 14.517 | 19.25 | 5.35 | 6.875 | 2400 | 652 | 2400 | 182 | 150 | 1650 | 0 | 200 | 0 | 400 | 408 | 1637 | 1033.2 | 0.0414 | 0.047 | 0.001 | 0.0043 | 0.0298 | 0.563 | 0.128 | 0.132 | 1.03 | 0.128 | 0.0071 | 0.0148 | 0.0902 | 0.134 | 2405/13R2 | 137.5 | 56.7 | 46.6 | 34.2 | 7.6 | 0 | 0 | 54.1 | 0 | 0 | 0 | 0 | 16 | 0 | 0 | 23.5 | 20 | 0 | 0 | 0 | 0 | 0 | 0 | 16.3 | 0 | 0 | 0 | 0 | 1588 | 1635 | 1647 | 1637 | 788 | 1019.7 | 1062.9 | 1033.2 | 239.73 | 233.11 | 229.63 | 232.99
2024-05-14 | 20 | Mai | 2024-05-14 06:59 | 2024-05-14 08:04 | 40836 | 1 | S355TA | 64.62 | 5 | 58 | 123 | 123.9 | 113.789 | 44.9 | 3682 | 222 | 2074 | 2.7 | 45.556 | 57.875 | 78.33 | 77.34 | 0 | 0 | 11.983 | 15.75 | 11.033 | 14.5 | 14.983 | 19.125 | 6.9 | 8.5 | 2400 | 1324 | 2400 | 368 | 150 | 1656 | 0 | 200 | 0 | 400 | 370 | 1637 | 896.1 | 0.0405 | 0.0484 | 0.001 | 0.0041 | 0.0285 | 0.615 | 0.122 | 0.13 | 1.03 | 0.118 | 0.0075 | 0.0162 | 0.0602 | 0.132 | 2405/13R2 | 138.1 | 57.8 | 48.2 | 32.1 | 8.5 | 0 | 0 | 54.8 | 0 | 0 | 0 | 0 | 22.3 | 0 | 0 | 24.3 | 20.3 | 0 | 0 | 0 | 0 | 0 | 0 | 0 | 7.9 | 0 | 0 | 0 | 1556 | 1593 | 1609 | 1637 | 589.1 | 803.4 | 802.1 | 896.1 | 235.75 | 238.43 | 229.6 | 222.52
2024-05-14 | 20 | Mai | 2024-05-14 05:57 | 2024-05-14 06:59 | 40835 | 1 | SAE1006 | 62.13 | 8 | 60 | 128 | 128.5 | 120.555 | 40.683 | 3385 | 216 | 1284 | 2.717 | 47.117 | 52.75 | 69.05 | 77.8 | 0 | 0 | 0.133 | 0 | 0 | 0 | 0 | 0 | 4.05 | 5.125 | 2400 | 652 | 2400 | 183 | 151 | 0 | 355 | 0 | 0 | 200 | 445 | 1646 | 1176.4 | 0.047 | 0.0561 | 0.001 | 0.0046 | 0.0285 | 0.436 | 0.189 | 0.0306 | 0.224 | 0.0081 | 0.0067 | 0.0262 | 0.0559 | 0.196 | 2405/13R6 | 137.5 | 57.1 | 47.8 | 32.6 | 0 | 0 | 0 | 29.5 | 0 | 0 | 0 | 0 | 21 | 0 | 0 | 38.2 | 32.4 | 0 | 0 | 0 | 0 | 0 | 0 | 16.4 | 0 | 0 | 0 | 0 | 1573 | 1610 | 1615 | 1646 | 602.4 | 920.1 | 907.5 | 1176.4 | 228.13 | 239.15 | 235.42 | 237.63
2024-05-13 | 20 | Mai | 2024-05-14 04:56 | 2024-05-14 05:57 | 40834 | 1 | SAE1006 | 61.03 | 4 | 62 | 124 | 125.6 | 116.961 | 41.217 | 3406 | 215 | 1370 | 2.767 | 44.819 | 52.875 | 69.58 | 76.97 | 0 | 0 | 0.117 | 0 | 0 | 0 | 0 | 0 | 3.467 | 3.875 | 2000 | 652 | 2400 | 182 | 151 | 0 | 357 | 0 | 0 | 200 | 400 | 1650 | 994.8 | 0.0388 | 0.0548 | 0.001 | 0.0048 | 0.0251 | 0.454 | 0.176 | 0.0424 | 0.263 | 0.0078 | 0.0072 | 0.023 | 0.0926 | 0.182 | 2405/13R6 | 137.5 | 56.4 | 44.9 | 36.2 | 0 | 0 | 0 | 30.1 | 0 | 0 | 0 | 0 | 29.9 | 0 | 0 | 38.1 | 32.2 | 0 | 0 | 0 | 0 | 0 | 0 | 0 | 7.2 | 0 | 0 | 0 | 1589 | 1612 | 1623 | 1650 | 788.9 | 820.4 | 842.7 | 994.8 | 239.27 | 229.63 | 225.62 | 223.14
2024-05-13 | 20 | Mai | 2024-05-14 03:56 | 2024-05-14 04:56 | 40833 | 1 | SAE1006 | 59.75 | 7 | 65 | 123 | 120.8 | 116.741 | 41.1 | 3471 | 214 | 1407 | 2.783 | 44.192 | 51.25 | 68.3 | 74.82 | 0 | 0 | 0.017 | 0 | 0 | 0 | 0 | 0 | 3.95 | 3.5 | 2400 | 654 | 2400 | 181 | 151 | 0 | 356 | 0 | 0 | 200 | 415 | 1639 | 1046.8 | 0.0438 | 0.055 | 0.001 | 0.0041 | 0.0267 | 0.451 | 0.184 | 0.0363 | 0.25 | 0.012 | 0.0064 | 0.0284 | 0.0382 | 0.185 | 2405/13R6 | 137.2 | 56.5 | 46.1 | 34.6 | 0 | 0 | 0 | 30.1 | 0 | 0 | 0 | 0 | 20.5 | 0 | 0 | 38.1 | 32 | 0 | 0 | 0 | 0 | 0 | 0 | 16.5 | 0 | 0 | 0 | 0 | 1635 | 1625 | 1621 | 1639 | 1259.7 | 906 | 889.8 | 1046.8 | 248.64 | 229.86 | 230.71 | 232.86
2024-05-13 | 20 | Mai | 2024-05-14 03:00 | 2024-05-14 03:56 | 40832 | 1 | SAE1006 | 55.82 | 5 | 58 | 123 | 124.6 | 116.837 | 40.717 | 3480 | 219 | 1491 | 3.033 | 40.549 | 50.875 | 68.32 | 74.97 | 0 | 0 | 0.017 | 0 | 0 | 0 | 0 | 0 | 30.551 | 38.125 | 2400 | 652 | 2400 | 184 | 150 | 0 | 355 | 0 | 0 | 200 | 445 | 1638 | 1161.6 | 0.0352 | 0.0576 | 0.001 | 0.0055 | 0.0278 | 0.454 | 0.168 | 0.0283 | 0.255 | 0.0097 | 0.0072 | 0.0229 | 0.0543 | 0.175 | 2405/13R6 | 137.6 | 55.9 | 47 | 34.7 | 0 | 0 | 0 | 30.3 | 0 | 0 | 0 | 0 | 29.5 | 0 | 0 | 38.3 | 32.1 | 0 | 0 | 0 | 0 | 0 | 0 | 0 | 7.4 | 0 | 0 | 0 | 1650 | 1639 | 1645 | 1638 | 189.9 | 1044 | 1287.6 | 1161.6 | 101.48 | 232.66 | 244.81 | 241.05
2024-05-13 | 20 | Mai | 2024-05-14 01:55 | 2024-05-14 03:00 | 40831 | 1 | SAE1006 | 65.77 | 8 | 60 | 122 | 123.6 | 116.695 | 43.567 | 3770 | 221 | 1480 | 2.5 | 48.8 | 55.375 | 73.65 | 76.26 | 0 | 0 | 0.133 | 0.125 | 0 | 0 | 0 | 0 | 4.7 | 4.75 | 2400 | 652 | 2400 | 182 | 151 | 0 | 361 | 0 | 0 | 200 | 445 | 1629 | 1144 | 0.0412 | 0.0532 | 0.001 | 0.0042 | 0.0245 | 0.375 | 0.185 | 0.0297 | 0.251 | 0.0084 | 0.0066 | 0.0215 | 0.113 | 0.194 | 2405/13R6 | 122.5 | 47.6 | 37.3 | 37.6 | 0 | 0 | 0 | 25.2 | 0 | 0 | 0 | 0 | 15.4 | 0 | 0 | 33.1 | 32.1 | 0 | 0 | 0 | 0 | 0 | 0 | 16.7 | 0 | 0 | 0 | 0 | 1576 | 1615 | 1592 | 1629 | 755.1 | 1064.6 | 815.8 | 1144 | 243.12 | 247.15 | 240.1 | 244.82
2024-05-13 | 20 | Mai | 2024-05-14 00:58 | 2024-05-14 01:55 | 40830 | 1 | SAE1006 | 56.55 | 4 | 63 | 121 | 118.2 | 117.794 | 39.133 | 3284 | 210 | 1222 | 3.033 | 39.89 | 49.875 | 65.59 | 76.47 | 0 | 0 | 0.05 | 0 | 0 | 0 | 0 | 0 | 1.65 | 1.875 | 2400 | 652 | 2400 | 180 | 150 | 0 | 368 | 0 | 0 | 200 | 430 | 1649 | 1087.4 | 0.0514 | 0.14 | 0.001 | 0.0062 | 0.0338 | 0.365 | 0.162 | 0.0339 | 0.278 | 0.0091 | 0.0068 | 0.0285 | 0.0724 | 0.165 | 2405/13R6 | 137.4 | 55.5 | 47.5 | 34.4 | 0 | 0 | 0 | 30.1 | 0 | 0 | 0 | 0 | 29.9 | 0 | 0 | 38.1 | 32.1 | 0 | 0 | 0 | 0 | 0 | 0 | 0 | 7.2 | 0 | 0 | 0 | 1623 | 1671 | 1649 |  | 810.8 | 1275.6 | 1087.4 |  | 222.78 | 229.99 | 230.22
2024-05-13 | 20 | Mai | 2024-05-13 18:56 | 2024-05-14 00:58 | 40829 | 1 | SAE1006 | 56.26667 | 7 | 65 | 118 | 112.4 | 117.89 | 45.05 | 3855 | 224 | 1714 | 362.4 | 0.326 | 55 | 74.51 | 73.25 | 0 | 0 | 13.05 | 16.875 | 10.733 | 13.375 | 14.7 | 18.25 | 6.567 | 6.375 | 2400 | 652 | 2400 | 182 | 150 | 0 | 710 | 0 | 0 | 200 | 445 | 1651 | 191.3 | 0.0308 | 0.0434 | 0.001 | 0.0057 | 0.048 | 0.713 | 0.187 | 0.0257 | 0.223 | 0.0074 | 0.0048 | 0.0375 | 0.0938 | 0.191 | 2405/13R6 | 133.2 | 62.7 | 45.3 | 25.2 | 0 | 0 | 0 | 30 | 0 | 0 | 0 | 0 | 21.6 | 0 | 0 | 38.1 | 22 | 0 | 0 | 0 | 0 | 0 | 0 | 15.5 | 0 | 0 | 0 | 0 | 1652 | 1627 | 1634 | 1651 | 194.4 | 896.7 | 1169.5 | 191.3 | 102.12 | 228.01 | 243.72 | 101.48
2024-05-13 | 20 | Mai | 2024-05-13 17:49 | 2024-05-13 18:56 | 40828 | 1 | DD13B | 66.8 | 5 | 58 | 126 | 122 | 114.036 | 42.333 | 3504 | 215 | 1552 | 2 | 63 | 53.625 | 71.38 | 76 | 0 | 0 | 12.583 | 15.5 | 10.567 | 14 | 13.067 | 17.375 | 6.117 | 6.75 | 2400 | 1306 | 2400 | 366 | 151 | 0 | 132 | 0 | 0 | 200 | 465 | 1634 | 1202.2 | 0.0271 | 0.0383 | 0.001 | 0.0062 | 0.0299 | 0.464 | 0.166 | 0.0231 | 0.118 | 0.0069 | 0.0073 | 0.0253 | 0.0436 | 0.18 | 2405/13R3 | 130.2 | 57.4 | 46.8 | 26 | 0 | 0 | 0 | 45.4 | 0 | 0 | 0 | 0 | 12.8 | 0 | 0 | 30 | 25.5 | 0 | 0 | 0 | 0 | 0 | 0 | 16.5 | 0 | 0 | 0 | 0 | 1595 | 1593 | 1609 | 1634 | 998.5 | 994.8 | 1117.2 | 1202.2 | 253.33 | 254.14 | 253.97 | 245.75
2024-05-13 | 20 | Mai | 2024-05-13 16:49 | 2024-05-13 17:49 | 40827 | 1 | DD13B | 60.25 | 8 | 61 | 124 | 122.9 | 122.774 | 40.6 | 3402 | 212 | 1639 | 2.4 | 51.667 | 53 | 70.79 | 78.33 | 0 | 0 | 12.467 | 15.75 | 11 | 14.5 | 14.116 | 19.125 | 3.017 | 3.625 | 2400 | 650 | 2400 | 183 | 151 | 0 | 132 | 0 | 0 | 200 | 423 | 1644 | 1084.8 | 0.0475 | 0.0522 | 0.001 | 0.0066 | 0.0305 | 0.138 | 0.158 | 0.0294 | 0.14 | 0.0036 | 0.0073 | 0.0237 | 0.0896 | 0.168 | 2405/13R3 | 137.6 | 60.2 | 48.8 | 28.6 | 0 | 0 | 0 | 49.6 | 0 | 0 | 0 | 0 | 19 | 0 | 0 | 34 | 27.2 | 0 | 0 | 0 | 0 | 0 | 0 | 0 | 7.8 | 0 | 0 | 0 | 1710 | 1631 | 1678 | 1644 | 1852.4 | 1048.1 | 1379 | 1084.8 | 236.19 | 237.3 | 231.91 | 232.76
2024-05-13 | 20 | Mai | 2024-05-13 15:52 | 2024-05-13 16:49 | 40826 | 1 | DD13B | 57.17 | 7 | 66 | 128 | 124.9 | 122.783 | 40.2 | 3275 | 213 | 1465 | 2.083 | 61.44 | 52.625 | 69.32 | 78.54 | 0 | 0 | 11.967 | 15.75 | 11.3 | 14.375 | 14.433 | 18.875 | 2.5 | 3.375 | 2400 | 652 | 2400 | 182 | 150 | 0 | 124 | 0 | 0 | 200 | 430 | 1611 | 1096.9 | 0.0394 | 0.0615 | 0.001 | 0.0059 | 0.0278 | 0.655 | 0.148 | 0.036 | 0.143 | 0.0234 | 0.0081 | 0.0088 | 0.0496 | 0.157 | 2405/13R3 | 137.5 | 55.7 | 48.3 | 33.5 | 0 | 0 | 0 | 48.4 | 0 | 0 | 0 | 0 | 13.9 | 0 | 0 | 31.7 | 27.1 | 0 | 0 | 0 | 0 | 0 | 0 | 16.4 | 0 | 0 | 0 | 0 | 1579 | 1634 | 1611 |  | 889.2 | 1215.6 | 1096.9 |  | 253.52 | 246.56 | 251.53
2024-05-13 | 20 | Mai | 2024-05-13 14:52 | 2024-05-13 15:52 | 40825 | 1 | DD13B | 59.05 | 4 | 64 | 127 | 123.7 | 122.781 | 43.8 | 3711 | 221 | 1738 | 2.333 | 54.429 | 55.875 | 75.04 | 76.54 | 0 | 0 | 12.317 | 15.75 | 11.517 | 14.625 | 14.833 | 19 | 5.133 | 6.5 | 2400 | 654 | 2400 | 182 | 150 | 0 | 132 | 0 | 0 | 200 | 445 | 1658 | 1148.8 | 0.0383 | 0.0568 | 0.001 | 0.0065 | 0.0276 | 0.433 | 0.155 | 0.0326 | 0.141 | 0.0071 | 0.0091 | 0.0231 | 0.0245 | 0.16 | 2405/13R3 | 137.7 | 55.6 | 47.8 | 34.3 | 0 | 0 | 0 | 48.2 | 0 | 0 | 0 | 0 | 20.3 | 0 | 0 | 33 | 28.7 | 0 | 0 | 0 | 0 | 0 | 0 | 0 | 7.5 | 0 | 0 | 0 | 1576 | 1624 | 1614 | 1658 | 715 | 980.4 | 854.4 | 1148.8 | 239.11 | 236.2 | 231.53 | 229.36
2024-05-13 | 20 | Mai | 2024-05-13 13:53 | 2024-05-13 14:52 | 40824 | 1 | DD13B | 59.05 | 5 | 58 | 123 | 118.6 | 122.744 | 43.867 | 3783 | 230 | 1851 | 2.333 | 52.714 | 55.875 | 75.75 | 76.42 | 0 | 0 | 12.15 | 16 | 12.033 | 15.125 | 14.517 | 18.125 | 5.167 | 6.5 | 2400 | 652 | 2400 | 184 | 150 | 0 | 132 | 0 | 0 | 200 | 445 | 1626 | 1177 | [7 empty] | 0.0152 | 0.136 | 0.0024 | 0.008 | 0.0244 | 0.0393 | 0.143 | 2405/13R4 | 128.4 | 55.7 | 40.9 | 31.8 | 14.4 | 0 | 0 | 32.8 | 0 | 0 | 0 | 0 | 17.3 | 0 | 0 | 18 | 45.9 | 0 | 0 | 0 | 0 | 0 | 0 | 0 | 0 | 0 | 0 | 0 | 1579 | 1607 | 1647 | 1626 | 773.5 | 962.2 | 1317.4 | 1177 | 243.26 | 244.07 | 245.4 | 248.55
2024-05-13 | 20 | Mai | 2024-05-13 12:17 | 2024-05-13 13:53 | 40823 | 1 | DD13B | 96.02 | 8 | 61 | 122 | 120.2 | 122.641 | 43.817 | 3720 | 225 | 1868 | 2.35 | 51.915 | 55.5 | 75.24 | 76 | 0 | 0 | 12.567 | 16 | 11.433 | 14.5 | 14.966 | 19.125 | 4.85 | 5.75 | 2400 | 652 | 2400 | 181 | 150 | 0 | 128 | 0 | 0 | 200 | 445 | 1628 | 1166.7 | 0.0332 | 0.0499 | 0.001 | 0.0049 | 0.0282 | 0.271 | 0.156 | 0.0282 | 0.131 | 0.0146 | 0.0076 | 0.0189 | 0.0809 | 0.164 | 2405/13R4 | 120.6 | 48.5 | 40.5 | 31.6 | 14.2 | 0 | 0 | 27.8 | 0 | 0 | 0 | 0 | 18.6 | 0 | 0 | 14.2 | 45.8 | 0 | 0 | 0 | 0 | 0 | 0 | 0 | 0 | 0 | 0 | 0 | 1563 | 1628 |  |  | 712.9 | 1166.7 |  |  | 245.97 | 246.81
2024-05-13 | 20 | Mai | 2024-05-13 11:11 | 2024-05-13 12:17 | 40822 | 1 | DD13B | 66.83 | 4 | 63 | 122 | 115.5 | 122.748 | 45.75 | 3864 | 223 | 2080 | 2.467 | 49.459 | 57.625 | 78.66 | 75.57 | 0 | 0 | 12.483 | 15.875 | 10.75 | 13.625 | 15.166 | 19.25 | 7.35 | 8.875 | 2400 | 652 | 2400 | 184 | 150 | 0 | 128 | 0 | 0 | 200 | 445 | 1619 | 1166.3 | 0.0304 | 0.0419 | 0.001 | 0.0043 | 0.0302 | 0.454 | 0.153 | 0.0249 | 0.118 | 0.0086 | 0.0057 | 0.0234 | 0.103 | 0.153 | 2405/13R4 | 125.1 | 50.3 | 45.3 | 29.5 | 14.3 | 0 | 0 | 37.9 | 0 | 0 | 0 | 0 | 18.2 | 0 | 0 | 18.5 | 36.2 | 0 | 0 | 0 | 0 | 0 | 0 | 0 | 0 | 0 | 0 | 0 | 1581 | 1618 | 1613 | 1619 | 835.8 | 1195.8 | 1200.5 | 1166.3 | 247.87 | 254.06 | 257.07 | 251.68
2024-05-13 | 20 | Mai | 2024-04-09 17:23 | 2024-05-13 11:11 | 40821 | 3 | DD13B | 248.5633 | 7 | 64 | 120 | 117 | 97.995 | 68.633 | 3153 | 138 | 2387 | 2.167 | 55.385 | 77 | 96.82 | 67.31 | 0 | 0 | 20.416 | 22.125 | 15.083 | 19.125 | 0 | 0 | 33.133 | 35.75 | 1000 | 854 | 2400 | 284 | 453 | 309 | 471 | 305 | 0 | 200 | 438 | 1657 | 1139.7 | [7 empty] | 0.0226 | 0.12 | 0.0048 | 0.0049 | 0.0304 | 0.0968 | 0.154 | 2405/13R1 | 125.7 | 53.4 | 45.5 | 26.8 | 13.7 | 0 | 0 | 29.2 | 0 | 0 | 0 | 0 | 11.7 | 0 | 0 | 37.7 | 33.4 | 0 | 0 | 0 | 0 | 0 | 0 | 0 | 0 | 0 | 0 | 0 | 3306 | 0 | 0 | 0 | 376.6 | 0 | 0 | 0 | -716.98 | 65535 | 65535 | 65535