## Sheet1
[20 empty] | Energie Electrique | [12 empty] | Additifs | [10 empty] | Echantillons |  | Analyses (Last EAF) | [6 empty] | Analyses (First LF) | [6 empty] | Recette PAF | [28 empty] | Températures |  |  |  | PPM O2 |  |  |  | FEM
Date | Sem. | Mois | Heure Début | Heure Fin | N° Coulée | N° Trait. | Grade | Tap to Tap | N° Poche | Poids Tare | Poids Tappé | Poids Acier CCM | Poids Brames | Power On | Oxy. | GPL | C Injecté | Temps Vidange | Débit EBT | Energie Elec. | Energie Eq. | Puissance Active | Préparation Durée | Préparation Eng. Elec. | Panier1 Durée | Panier1 Eng. Elec. | Panier2 Durée | Panier2 Eng. Elec. | Panier3 Durée | Panier3 Eng. Elec. | Refinning Durée | Refining Eng. Elec. | CaO | CaO Tapp. | MgO | MgO Tapp. | AL Ca | FeMn Hc | FeMn LC | FeSi | SiMn | C Chargé | Al MHS | °C Temp. (Final) | PPM O2 (Final) | C (EAF) | Mn (EAF) | Si (EAF) | P (EAF) | S (EAF) | Al (EAF) | Cu (EAF) | C (LF) | Mn (LF) | Si (LF) | P (LF) | S (LF) | Al (LF) | Cu (LF) | N° Recette | Total Ferrailles | Poids Panier 1 | Poids Panier 2 | Poids Panier 3 | BS2 BS2 | HBI HBI | HBI HBI CF | Imp. Auto | Imp. Bonus | Imp. Broyée | Imp. Mixte (HMS 1/2) | Imp. Neuve | MS MS | MS MS Broyée | Nat. Neuve | Nat. Bonus | Nat. Broyée | Nat. Mixte | Nat. Rails | Nat. Roue de train | Nat. Massive | Plaques Scories | Pig Iron | Scorie Blanche | Tundish | Cylindres STM Oxy. | Cylindre LAF Oxy. | Rails Train | Tempér. (1) | Tempér. (2) | Tempér. (3) | Tempér. (4) | PPMO2 (1) | PPMO2 (2) | PPMO2 (3) | PPMO2 (4) | FEM (1) | FEM (2) | FEM (3) | FEM (4)
2024-06-30 | 26 | Juin | 2024-07-01 02:56 | 2024-07-01 03:52 | 41221 | 1 | S235JR | 56.05 | 6 | 60 | 127 | 126.2 | 143.538 | 40.683 | 3440 | 207 | 1501 | 3.2 | 39.688 | 52.25 | 69.57 | 77.06 | 0 | 0 | 11.7 | 15.75 | 10.85 | 13.5 | 14.034 | 18.5 | 4.1 | 4.5 | 2400 | 658 | 2400 | 182 | 167 | 968 | 0 | 0 | 0 | 500 | 343 | 1653 | 788.2 | 0.116 | 0.161 | 0.001 | 0.0062 | 0.0183 | 0.387 | 0.126 | 0.109 | 0.675 | 0.0045 | 0.0082 | 0.0146 | 0.0374 | 0.139 | 2406/28R1 | 137.2 | 55 | 49.8 | 32.4 | 0 | 0 | 0 | 24.2 | 34.1 | 0 | 0 | 14.3 | 30.1 | 0 | 0 | 12 | 15.2 | 0 | 0 | 0 | 0 | 0 | 0 | 0 | 0 | 0 | 0 | 0 | 1583 | 1530 | 1629 | 1653 | 347.7 | 259.4 | 613.9 | 788.2 | 182.26 | 189.52 | 199.08 | 204.41
2024-06-30 | 26 | Juin | 2024-07-01 01:57 | 2024-07-01 02:56 | 41220 | 1 | S235JR | 59.37 | 4 | 64 | 126 | 122.8 | 119.577 | 40.45 | 3312 | 212 | 1389 | 3.117 | 40.428 | 51.375 | 67.87 | 76.21 | 0 | 0 | 11.9 | 15.75 | 10.75 | 13.5 | 14.984 | 19.25 | 2.817 | 2.875 | 2400 | 659 | 2400 | 184 | 165 | 973 | 0 | 0 | 0 | 500 | 328 | 1653 | 714.3 | 0.0831 | 0.119 | 0.001 | 0.0053 | 0.0194 | 0.424 | 0.131 | 0.11 | 0.678 | 0.0063 | 0.007 | 0.0133 | 0.0554 | 0.138 | 2406/28R1 | 137.3 | 56.8 | 48.7 | 31.8 | 0 | 0 | 0 | 24.4 | 34.3 | 0 | 0 | 14.3 | 30.1 | 0 | 0 | 11.9 | 15.2 | 0 | 0 | 0 | 0 | 0 | 0 | 0 | 7.1 | 0 | 0 | 0 | 1647 | 1681 | 1653 |  | 763.4 | 1056.8 | 714.3 |  | 205.32 | 210.74 | 197.18
2024-06-30 | 26 | Juin | 2024-07-01 00:59 | 2024-07-01 01:57 | 41219 | 1 | S235JR | 57.4 | 1 | 59 | 125 | 122.9 | 119.689 | 41.017 | 3361 | 210 | 1528 | 3.45 | 36.232 | 52.875 | 70.08 | 77.35 | 0 | 0 | 11.833 | 15.75 | 10.9 | 13.5 | 14.167 | 19.25 | 4.117 | 4.25 | 2400 | 0 | 2590 | 190 | 167 | 972 | 0 | 0 | 0 | 500 | 343 | 1649 | 760.6 | 0.0858 | 0.111 | 0.001 | 0.0067 | 0.0226 | 0.372 | 0.131 | 0.124 | 0.647 | 0.0081 | 0.0087 | 0.0187 | 0.0678 | 0.13 | 2406/28R1 | 137.4 | 56.9 | 48.2 | 32.3 | 0 | 0 | 0 | 23.8 | 34 | 0 | 0 | 13.8 | 30.9 | 0 | 0 | 12.8 | 14.8 | 0 | 0 | 0 | 0 | 0 | 0 | 0 | 0 | 0 | 0 | 0 | 1602 | 1609 | 1669 | 1649 | 309.6 | 410.7 | 783.5 | 760.6 | 163.41 | 180.39 | 195.28 | 203.96
2024-06-30 | 26 | Juin | 2024-06-30 18:59 | 2024-07-01 00:59 | 41218 | 1 | S235JR | 58.05 | 8 | 65 | 123 | 122.1 | 120.071 | 47.567 | 3975 | 239 | 2059 | 3.833 | 32.087 | 56.375 | 77.72 | 71.11 | 0 | 0 | 13.233 | 16 | 11.617 | 14.625 | 15.233 | 18.625 | 7.483 | 7 | 2400 | 660 | 2400 | 183 | 167 | 979 | 0 | 0 | 0 | 500 | 425 | 1662 | 1042.2 | [7 empty] | 0.0916 | 0.621 | 0.0085 | 0.0065 | 0.0195 | 0.0562 | 0.138 | 2406/28R1 | 137.4 | 56.5 | 48.4 | 32.5 | 0 | 0 | 0 | 14.9 | 32 | 0 | 0 | 25.5 | 38.1 | 0 | 0 | 12.6 | 14.3 | 0 | 0 | 0 | 0 | 0 | 0 | 0 | 0 | 0 | 0 | 0 | 1652 | 1638 | 1679 | 1662 | 192.5 | 881 | 1239.9 | 1042.2 | 101.4 | 220.73 | 223.56 | 220.04
2024-06-30 | 26 | Juin | 2024-06-30 18:04 | 2024-06-30 18:59 | 41217 | 1 | S235JR | 55.43 | 4 | 66 | 128 | 125.9 | 117.435 | 39.283 | 3226 | 197 | 1513 | 2.3 | 55.652 | 51.125 | 67.81 | 78.09 | 0 | 0 | 11.683 | 15.375 | 10.25 | 13.375 | 14.45 | 19.125 | 2.9 | 2.875 | 2400 | 660 | 2400 | 183 | 167 | 975 | 0 | 0 | 0 | 500 | 328 | 1632 | 736.8 | 0.0649 | 0.101 | 0.0011 | 0.0043 | 0.0264 | 0.504 | 0.115 | 0.105 | 0.638 | 0.0071 | 0.0063 | 0.0131 | 0.0483 | 0.131 | 2406/28R1 | 137.1 | 52.7 | 48.4 | 36 | 0 | 0 | 0 | 24.2 | 34.1 | 0 | 0 | 14.1 | 31 | 0 | 0 | 10.9 | 15.4 | 0 | 0 | 0 | 0 | 0 | 0 | 0 | 7.4 | 0 | 0 | 0 | 1601 | 1661 | 1639 | 1632 | 562.7 | 850.1 | 839.1 | 736.8 | 207.89 | 205.62 | 216.61 | 210.86
2024-06-30 | 26 | Juin | 2024-06-30 17:06 | 2024-06-30 18:04 | 41216 | 1 | S235JR | 57.95 | 6 | 61 | 125 | 116.6 | 127.242 | 40.2 | 3316 | 191 | 1480 | 2.517 | 49.669 | 50.875 | 67.67 | 75.93 | 0 | 0 | 11.033 | 14.75 | 9.85 | 12.5 | 13.234 | 16.75 | 6.083 | 6.625 | 2400 | 660 | 2400 | 182 | 334 | 1940 | 0 | 0 | 0 | 500 | 335 | 1646 | 766.9 | 0.097 | 0.0936 | 0.0056 | 0.0049 | 0.0226 | 0.473 | 0.129 | 0.123 | 0.672 | 0.0062 | 0.0067 | 0.0171 | 0.0356 | 0.139 | 2406/28R1 | 130.6 | 55.3 | 44.8 | 30.5 | 0 | 0 | 0 | 23.1 | 31.5 | 0 | 0 | 13 | 28.8 | 0 | 0 | 12.3 | 14.4 | 0 | 0 | 0 | 0 | 0 | 0 | 0 | 0 | 0 | 0 | 0 | 1614 | 1611 | 1635 | 1646 | 338.4 | 25.3 | 761.8 | 766.9 | 163.44 | -25.6 | 211.68 | 206.2
2024-06-30 | 26 | Juin | 2024-06-30 15:38 | 2024-06-30 17:06 | 41215 | 1 | S235JR | 88.35 | 2 | 56 | 131 | 126.7 | 127.374 | 42.417 | 3660 | 207 | 1838 | 2.933 | 44.659 | 54.25 | 73.61 | 76.74 | 0 | 0 | 11.333 | 15.375 | 10.317 | 14.25 | 12.35 | 16.5 | 8.416 | 8.125 | 2400 | 1320 | 2400 | 364 | 165 | 971 | 0 | 0 | 0 | 500 | 420 | 1650 | 189.4 | 0.0955 | 0.146 | 0.0056 | 0.0049 | 0.0197 | 0.652 | 0.113 | 0.0936 | 0.636 | 0.0141 | 0.0077 | 0.0109 | 0.0656 | 0.119 | 2406/28R1 | 130.5 | 55.7 | 45.3 | 29.5 | 0 | 0 | 0 | 21.4 | 31.7 | 0 | 0 | 13.9 | 28.9 | 0 | 0 | 12.8 | 14.7 | 0 | 0 | 0 | 0 | 0 | 0 | 0 | 7.1 | 0 | 0 | 0 | 1587 | 1667 | 1718 | 1650 | 431.6 | 1141.5 | 317.7 | 189.4 | 195.99 | 224 | 102.5 | 101.29
2024-06-30 | 26 | Juin | 2024-06-30 14:40 | 2024-06-30 15:38 | 41214 | 1 | S235JR | 58.27 | 8 | 63 | 121 | 120.5 | 109.235 | 39.7 | 3293 | 202 | 1360 | 2.517 | 48.079 | 51.125 | 67.4 | 77.27 | 0 | 0 | 11 | 14.5 | 11 | 14.25 | 14.433 | 19.125 | 3.267 | 3.25 | 2400 | 660 | 2400 | 182 | 166 | 978 | 0 | 0 | 0 | 500 | 325 | 1660 | 802.3 | 0.0649 | 0.107 | 0.001 | 0.0045 | 0.0218 | 0.737 | 0.121 | 0.0983 | 0.684 | 0.0119 | 0.0067 | 0.0152 | 0.107 | 0.126 | 2406/28R1 | 125.1 | 55.7 | 47.9 | 21.5 | 0 | 0 | 0 | 20.2 | 30.5 | 0 | 0 | 13.3 | 28 | 0 | 0 | 12.9 | 13 | 0 | 0 | 0 | 0 | 0 | 0 | 0 | 0 | 0 | 0 | 0 | 1626 | 1642 | 1648 | 1660 | 648.7 | 701.1 | 754.6 | 802.3 | 204.76 | 201.78 | 203.92 | 201.91
2024-06-30 | 26 | Juin | 2024-06-30 13:46 | 2024-06-30 14:40 | 41213 | 1 | S235JR | 53.18 | 4 | 65 | 129 | 124.5 | 127.2 | 38.833 | 3186 | 205 | 1381 | 3.15 | 40.952 | 51.25 | 67.3 | 79.19 | 0 | 0 | 11.183 | 15.125 | 10 | 13.375 | 14.266 | 19 | 3.383 | 3.625 | 2400 | 658 | 2400 | 182 | 166 | 976 | 0 | 0 | 0 | 500 | 325 | 1643 | 787.2 | 0.0891 | 0.106 | 0.001 | 0.0048 | 0.022 | 0.415 | 0.145 | 0.108 | 0.658 | 0.0114 | 0.0073 | 0.0149 | 0.0939 | 0.144 | 2406/28R1 | 137.6 | 58.1 | 47.8 | 31.7 | 0 | 0 | 0 | 25.5 | 34 | 0 | 0 | 14.2 | 28.7 | 0 | 0 | 12.9 | 14.5 | 0 | 0 | 0 | 0 | 0 | 0 | 0 | 7.8 | 0 | 0 | 0 | 1608 | 1643 |  |  | 571.4 | 787.2 |  |  | 205.21 | 209.74
2024-06-30 | 26 | Juin | 2024-06-30 12:55 | 2024-06-30 13:46 | 41212 | 1 | S235JR | 51.6 | 6 | 60 | 126 | 120.5 | 104.209 | 38.117 | 3083 | 201 | 1429 | 3.283 | 38.376 | 49.75 | 65.68 | 78.31 | 0 | 0 | 10.917 | 14.625 | 10.383 | 13.875 | 14.5 | 19.25 | 2.317 | 2 | 2400 | 660 | 2400 | 181 | 166 | 973 | 0 | 0 | 0 | 500 | 325 | 1665 | 854.5 | 0.0807 | 0.114 | 0.0011 | 0.0044 | 0.0199 | 0.519 | 0.137 | 0.114 | 0.675 | 0.0103 | 0.0066 | 0.0134 | 0.113 | 0.141 | 2406/28R1 | 125.5 | 55.2 | 46.5 | 23.8 | 0 | 0 | 0 | 21.2 | 30 | 0 | 0 | 12.5 | 27.2 | 0 | 0 | 13.1 | 14.8 | 0 | 0 | 0 | 0 | 0 | 0 | 0 | 0 | 0 | 0 | 0 | 1659 | 1654 | 1665 |  | 765.7 | 773.8 | 854.5 |  | 199.02 | 202.51 | 203.82
2024-06-30 | 26 | Juin | 2024-06-30 12:00 | 2024-06-30 12:55 | 41211 | 1 | S235JR | 54.47 | 2 | 57 | 129 | 124.5 | 124.969 | 40.417 | 3298 | 205 | 1391 | 3.233 | 39.897 | 51.75 | 68.18 | 76.82 | 0 | 0 | 11.35 | 15.125 | 11.3 | 14.625 | 13.8 | 17.875 | 3.967 | 4 | 2400 | 660 | 2400 | 182 | 166 | 984 | 0 | 0 | 0 | 500 | 325 | 1653 | 195.6 | 0.0697 | 0.0969 | 0.001 | 0.0047 | 0.0203 | 0.221 | 0.143 | 0.0827 | 0.647 | 0.0101 | 0.007 | 0.0124 | 0.0631 | 0.147 | 2406/28R1 | 130.2 | 56.5 | 46.8 | 26.9 | 0 | 0 | 0 | 22 | 32.5 | 0 | 0 | 14 | 27.3 | 0 | 0 | 12.5 | 14.1 | 0 | 0 | 0 | 0 | 0 | 0 | 0 | 7.8 | 0 | 0 | 0 | 1597 | 1616 | 1649 | 1653 | 598.4 | 728.9 | 188.2 | 195.6 | 214.59 | 218.76 | 101.36 | 102.03
2024-06-30 | 26 | Juin | 2024-06-30 11:08 | 2024-06-30 12:00 | 41210 | 1 | S235JR | 52.15 | 8 | 66 | 129 | 132.4 | 124.988 | 39.017 | 3184 | 203 | 1446 | 3.617 | 35.668 | 50.25 | 66.56 | 77.27 | 0 | 0 | 12.25 | 16.25 | 9.817 | 13.125 | 14.3 | 18.5 | 2.65 | 2.375 | 2400 | 1318 | 2400 | 364 | 165 | 968 | 0 | 0 | 0 | 500 | 325 | 1628 | 797.2 | 0.0498 | 0.0744 | 0.001 | 0.0045 | 0.0207 | 0.555 | 0.145 | 0.144 | 0.772 | 0.0148 | 0.0082 | 0.0061 | 0.0483 | 0.16 | 2406/28R1 | 130.2 | 55.6 | 46.3 | 28.3 | 0 | 0 | 0 | 23 | 31.1 | 0 | 0 | 13.1 | 28.4 | 0 | 0 | 13.2 | 14.8 | 0 | 0 | 0 | 0 | 0 | 0 | 0 | 0 | 0 | 0 | 0 | 1633 | 1623 | 1628 |  | 935.3 | 845 | 797.2 |  | 227.85 | 225.82 | 218.82
2024-06-30 | 26 | Juin | 2024-06-30 09:38 | 2024-06-30 11:08 | 41209 | 1 | S235JR | 89.67 | 4 | 65 | 122 | 119.7 | 125.226 | 41.617 | 3204 | 152 | 1222 | 4.083 | 29.878 | 52.5 | 67.74 | 75.69 | 0 | 0 | 12.167 | 15.375 | 10.833 | 14 | 14.216 | 18.625 | 4.4 | 4.5 | 2400 | 662 | 2400 | 183 | 164 | 969 | 0 | 0 | 0 | 500 | 375 | 1628 | 898.9 | 0.0763 | 0.127 | 0.001 | 0.0051 | 0.0218 | 0.493 | 0.156 | 0.0962 | 0.598 | 0.0045 | 0.0081 | 0.0182 | 0.0808 | 0.163 | 2406/28R1 | 137.6 | 58.5 | 45.8 | 33.3 | 0 | 0 | 0 | 24.1 | 35.2 | 0 | 0 | 14.2 | 30.1 | 0 | 0 | 13.2 | 13.5 | 0 | 0 | 0 | 0 | 0 | 0 | 0 | 7.3 | 0 | 0 | 0 | 1594 | 1591 | 1617 | 1628 | 570.2 | 615.3 | 816.9 | 898.9 | 212.67 | 219.9 | 226.6 | 227.65
2024-06-30 | 26 | Juin | 2024-06-30 08:42 | 2024-06-30 09:38 | 41208 | 1 | S235JR | 56.07 | 6 | 60 | 125 | 117.8 | 119.803 | 42.167 | 3536 | 213 | 1044 | 2.367 | 52.817 | 53.625 | 69.38 | 76.3 | 0 | 0 | 11.733 | 15.375 | 10.567 | 13.875 | 14.916 | 19.125 | 4.95 | 5.125 | 2400 | 660 | 2400 | 181 | 165 | 970 | 0 | 0 | 0 | 500 | 375 | 1630 | 902 | 0.0897 | 0.111 | 0.002 | 0.0055 | 0.0236 | 0.556 | 0.143 | 0.107 | 0.657 | 0.0049 | 0.0098 | 0.0198 | 0.0463 | 0.148 | 2406/28R1 | 137.6 | 58.8 | 45.6 | 33.2 | 0 | 0 | 0 | 24.2 | 34.6 | 0 | 0 | 13.9 | 29.2 | 0 | 0 | 12.8 | 15.4 | 0 | 0 | 0 | 0 | 0 | 0 | 0 | 0 | 0 | 0 | 0 | 1607 | 1605 | 1619 | 1630 | 540.3 | 719.5 | 835.7 | 902 | 201.64 | 223.79 | 227.18 | 226.81
2024-06-30 | 26 | Juin | 2024-06-30 07:43 | 2024-06-30 08:42 | 41207 | 1 | S235JR | 59.75 | 1 | 57 | 124 | 118.9 | 119.789 | 40.083 | 3273 | 208 | 1171 | 2.25 | 55.111 | 51.5 | 66.96 | 77.09 | 0 | 0 | 12.667 | 16 | 10.75 | 14.125 | 14.617 | 19 | 2.05 | 2.375 | 2400 | 660 | 2400 | 182 | 165 | 984 | 0 | 0 | 0 | 500 | 345 | 1642 | 889.5 | 0.111 | 0.126 | 0.0124 | 0.0046 | 0.019 | 0.201 | 0.161 | 0.111 | 0.608 | 0.0067 | 0.01 | 0.0158 | 0.0732 | 0.147 | 2406/28R1 | 137.7 | 55.7 | 46.8 | 35.2 | 0 | 0 | 0 | 23.6 | 34.7 | 0 | 0 | 13.7 | 27.8 | 0 | 0 | 13.8 | 17.3 | 0 | 0 | 0 | 0 | 0 | 0 | 0 | 6.8 | 0 | 0 | 0 | 1593 | 1624 | 1642 |  | 476 | 707.1 | 889.5 |  | 199.93 | 212.18 | 219.26
2024-06-30 | 26 | Juin | 2024-06-30 06:44 | 2024-06-30 07:43 | 41206 | 1 | S235JR | 58.83 | 8 | 65 | 121 | 121.2 | 119.407 | 41.067 | 3319 | 213 | 1133 | 2.167 | 55.846 | 51 | 66.47 | 74.51 | 0 | 0 | 13.183 | 16.375 | 11.033 | 14.25 | 14.666 | 18.25 | 2.183 | 1.875 | 2400 | 661 | 2400 | 182 | 164 | 973 | 0 | 0 | 0 | 500 | 323 | 1660 | 762.1 | 0.0644 | 0.128 | 0.0043 | 0.0039 | 0.0178 | 0.455 | 0.131 | 0.124 | 0.705 | 0.0145 | 0.0078 | 0.0115 | 0.0763 | 0.138 | 2406/28R1 | 137.6 | 59.5 | 46.4 | 31.7 | 0 | 0 | 0 | 24.8 | 34.1 | 0 | 0 | 13.7 | 28.4 | 0 | 0 | 13 | 16.2 | 0 | 0 | 0 | 0 | 0 | 0 | 0 | 0 | 0 | 0 | 0 | 1636 | 1626 | 1660 |  | 767.9 | 667.7 | 762.1 |  | 211.72 | 206.88 | 198.13
2024-06-30 | 26 | Juin | 2024-06-30 05:37 | 2024-06-30 06:44 | 41205 | 1 | S235JR | 66.8 | 1 | 59 | 125 | 123.9 | 118.995 | 40.8 | 3331 | 210 | 1342 | 3 | 41.667 | 52.125 | 68.47 | 76.65 | 0 | 0 | 12 | 15.75 | 10.283 | 13.625 | 14.984 | 19.25 | 3.533 | 3.375 | 2400 | 660 | 2400 | 182 | 166 | 968 | 0 | 0 | 0 | 500 | 325 | 1645 | 996.6 | 0.104 | 0.114 | 0.0093 | 0.005 | 0.0216 | 0.447 | 0.157 | 0.107 | 0.649 | 0.0108 | 0.0068 | 0.0111 | 0.103 | 0.155 | 2406/28R1 | 126.1 | 56.7 | 48.7 | 20.7 | 0 | 0 | 0 | 20.7 | 30.6 | 0 | 0 | 11.5 | 28.3 | 0 | 0 | 13.2 | 15.1 | 0 | 0 | 0 | 0 | 0 | 0 | 0 | 6.7 | 0 | 0 | 0 | 1666 | 1613 | 1624 | 1645 | 782.5 | 728.6 | 769.1 | 996.6 | 196.82 | 220.36 | 218.36 | 225.99
2024-06-29 | 26 | Juin | 2024-06-30 04:33 | 2024-06-30 05:37 | 41204 | 1 | S235JR | 63.83 | 4 | 64 | 135 | 128.5 | 142.775 | 40.733 | 3355 | 206 | 1392 | 2.65 | 50.943 | 52.75 | 69.36 | 77.7 | 0 | 0 | 12.55 | 16.375 | 10.25 | 13.5 | 14.383 | 19 | 3.55 | 3.875 | 2400 | 661 | 2400 | 182 | 165 | 975 | 0 | 0 | 0 | 500 | 365 | 1627 | 884.4 | 0.0723 | 0.114 | 0.0034 | 0.005 | 0.0228 | 0.445 | 0.161 | 0.107 | 0.62 | 0.0053 | 0.0065 | 0.0164 | 0.0474 | 0.156 | 2406/28R1 | 132.9 | 56.4 | 42.8 | 33.7 | 0 | 0 | 0 | 19.1 | 33.8 | 0 | 0 | 14.4 | 30 | 0 | 0 | 12.7 | 15.1 | 0 | 0 | 0 | 0 | 0 | 0 | 0 | 0 | 0 | 0 | 0 | 1580 | 1624 | 1647 | 1627 | 20.9 | 816.1 | 962 | 884.4 | -22.94 | 222.72 | 222.3 | 227
2024-06-29 | 26 | Juin | 2024-06-30 03:35 | 2024-06-30 04:33 | 41203 | 1 | S235JR | 58.25 | 6 | 60 | 127 | 121.5 | 119.194 | 42.367 | 3597 | 212 | 1646 | 2.733 | 46.463 | 55.5 | 73.9 | 78.6 | 0 | 0 | 11.817 | 15.875 | 10.383 | 13.625 | 14.7 | 19.25 | 5.467 | 6.75 | 2400 | 659 | 2400 | 181 | 330 | 1946 | 0 | 0 | 0 | 500 | 395 | 1664 | 948.8 | 0.0364 | 0.103 | 0.001 | 0.0042 | 0.0207 | 1.19 | 0.121 | 0.114 | 0.613 | 0.0087 | 0.0076 | 0.0164 | 0.0737 | 0.133 | 2406/28R1 | 137.5 | 56.7 | 48.3 | 32.5 | 0 | 0 | 0 | 17.4 | 34.1 | 0 | 0 | 20.9 | 30.1 | 0 | 0 | 12.3 | 15.1 | 0 | 0 | 0 | 0 | 0 | 0 | 0 | 7.6 | 0 | 0 | 0 | 1564 | 1636 | 1627 | 1664 | 657.7 | 759.4 | 764.1 | 948.8 | 239.5 | 210.91 | 216.25 | 212.06
2024-06-29 | 26 | Juin | 2024-06-30 01:53 | 2024-06-30 03:35 | 41202 | 1 | S235JR | 101.53 | 2 | 57 | 128 | 122.7 | 119.343 | 42.283 | 3552 | 205 | 1913 | 3.15 | 40.635 | 55 | 74.34 | 78.05 | 0 | 0 | 11.567 | 15.75 | 10.333 | 13.625 | 14.917 | 19.25 | 5.466 | 6.375 | 2400 | 666 | 2400 | 183 | 164 | 971 | 0 | 0 | 0 | 500 | 388 | 1658 | 938.1 | 0.111 | 0.137 | 0.0057 | 0.0049 | 0.0206 | 0.579 | 0.128 | 0.114 | 0.635 | 0.0131 | 0.007 | 0.0128 | 0.076 | 0.128 | 2406/28R1 | 137.8 | 54.8 | 48.2 | 34.8 | 0 | 0 | 0 | 24.2 | 34.6 | 0 | 0 | 14.2 | 30.3 | 0 | 0 | 12.2 | 14.4 | 0 | 0 | 0 | 0 | 0 | 0 | 0 | 0 | 0 | 0 | 0 | 1580 | 1675 | 1660 | 1658 | 636.9 | 1147.2 | 1003.3 | 938.1 | 228.42 | 220.03 | 218.33 | 214.48
2024-06-29 | 26 | Juin | 2024-06-30 00:59 | 2024-06-30 01:53 | 41201 | 1 | S235JR | 54.67 | 1 | 57 | 126 | 122 | 119.559 | 38.883 | 3245 | 196 | 1550 | 3.483 | 36.172 | 50.375 | 67.26 | 77.73 | 0 | 0 | 11.983 | 15.75 | 10.533 | 13.875 | 12.884 | 17 | 3.483 | 3.75 | 2400 | 660 | 2400 | 181 | 328 | 1942 | 0 | 0 | 0 | 500 | 350 | 1655 | 793 | 0.0865 | 0.0955 | 0.003 | 0.0042 | 0.0196 | 0.531 | 0.13 | 0.0945 | 0.655 | 0.0176 | 0.0059 | 0.0105 | 0.0693 | 0.132 | 2406/28R1 | 125.4 | 56.6 | 47.2 | 21.6 | 0 | 0 | 0 | 21.1 | 29.4 | 0 | 0 | 13.5 | 36.6 | 0 | 0 | 6.7 | 18.1 | 0 | 0 | 0 | 0 | 0 | 0 | 0 | 0 | 0 | 0 | 0 | 1622 | 1613 | 1649 | 1655 | 523.3 | 822.4 | 678.9 | 793 | 191.14 | 229.27 | 195.61 | 203.77
2024-06-29 | 26 | Juin | 2024-06-29 12:17 | 2024-06-30 00:59 | 41200 | 1 | S235JR | 399.9333 | 4 | 63 | 130 | 117.4 | 119.917 | 33.633 | 2791 | 128 | 2510 | 5.883 | 22.096 | 37.375 | 56.58 | 66.68 | 0 | 0 | 10.283 | 12.625 | 1.117 | 1.25 | 7.2 | 8.75 | 15.033 | 14.625 | 2400 | 661 | 2310 | 182 | 165 | 640 | 0 | 0 | 0 | 500 | 448 | 1666 | 1135.7 | 0.053 | 0.15 | 0.001 | 0.0043 | 0.0184 | 0.316 | 0.127 | 0.0688 | 0.484 | 0.0085 | 0.0056 | 0.0159 | 0.039 | 0.119 | 2406/28R4 | 48.8 | 48.8 | 0 | 0 | 0 | 0 | 0 | 11.4 | 13.6 | 0 | 0 | 5.4 | 10.5 | 0 | 0 | 3.5 | 4.4 | 0 | 0 | 0 | 0 | 0 | 0 | 0 | 0 | 0 | 0 | 0 | 1651 | 1627 | 1667 | 1666 | 190.8 | 810.8 | 1155.9 | 1135.7 | 101.29 | 220.61 | 224.93 | 224.17
2024-06-29 | 26 | Juin | 2024-06-29 11:15 | 2024-06-29 12:17 | 41199 | 1 | S355TA | 61.67 | 6 | 59 | 127 | 117.7 | 109.947 | 39.767 | 3327 | 205 | 1701 | 2.9 | 43.793 | 50.625 | 68.42 | 76.38 | 0 | 0 | 10.717 | 14.25 | 10.817 | 14 | 14.966 | 19.25 | 3.267 | 3.125 | 2400 | 660 | 2400 | 184 | 165 | 1687 | 0 | 215 | 0 | 500 | 325 | 1680 | 903.2 | 0.0682 | 0.0988 | 0.001 | 0.0095 | 0.0217 | 0.631 | 0.116 | 0.124 | 1.06 | 0.111 | 0.0099 | 0.0108 | 0.0369 | 0.115 | 2406/28R4 | 130.1 | 51.2 | 52.4 | 26.5 | 0 | 0 | 0 | 38.5 | 31 | 0 | 0 | 15.6 | 28.9 | 0 | 0 | 10.1 | 6 | 0 | 0 | 0 | 0 | 0 | 0 | 0 | 0 | 0 | 0 | 0 | 1668 | 1700 | 1706 | 1680 | 798.2 | 1000.9 | 1108.2 | 903.2 | 197.19 | 196.44 | 200.66 | 199.75
2024-06-29 | 26 | Juin | 2024-06-29 10:19 | 2024-06-29 11:15 | 41198 | 1 | S355TA | 56.43 | 1 | 57 | 127 | 116.8 | 125.256 | 42.933 | 3636 | 213 | 1817 | 2.183 | 58.168 | 54.625 | 73.85 | 76.34 | 0 | 0 | 11.433 | 15 | 10.467 | 13.75 | 15.25 | 19 | 5.783 | 6.75 | 2400 | 660 | 2400 | 181 | 166 | 1685 | 0 | 210 | 0 | 500 | 325 | 1630 | 695.8 | 0.0727 | 0.112 | 0.0023 | 0.0034 | 0.0156 | 0.544 | 0.0999 | 0.163 | 1.07 | 0.119 | 0.0076 | 0.0134 | 0.078 | 0.111 | 2406/28R4 | 138.2 | 57.9 | 51.3 | 29 | 0 | 0 | 0 | 41.2 | 32.2 | 0 | 0 | 17.1 | 30.1 | 0 | 0 | 10.5 | 7.1 | 0 | 0 | 0 | 0 | 0 | 0 | 0 | 0 | 0 | 0 | 0 | 1541 | 1606 | 1618 | 1630 | 20 | 595.9 | 615.8 | 695.8 | -5.14 | 209.39 | 205.28 | 207.74
2024-06-29 | 26 | Juin | 2024-06-29 09:25 | 2024-06-29 10:19 | 41197 | 1 | S355TA | 53.63 | 2 | 56 | 126 |  |  | 39.217 | 3229 | 199 | 1650 | 2.55 | 49.412 | 50.625 | 67.89 | 77.45 | 0 | 0 | 11.3 | 15.375 | 10.267 | 13.625 | 14.8 | 19.125 | 2.85 | 2.375 | 2400 | 662 | 2400 | 181 | 165 | 1692 | 0 | 211 | 0 | 500 | 320 | 1642 | 738.9 | 0.0798 | 0.112 | 0.001 | 0.0047 | 0.0179 | 0.555 | 0.113 | 0.164 | 1.06 | 0.126 | 0.0084 | 0.0161 | 0.0951 | 0.116 | 2406/28R4 | 137.8 | 48.5 | 54.4 | 34.9 | 0 | 0 | 0 | 41.1 | 32.1 | 0 | 0 | 17.1 | 30.1 | 0 | 0 | 10.2 | 7.2 | 0 | 0 | 0 | 0 | 0 | 0 | 0 | 0 | 0 | 0 | 0 | 1605 | 1635 | 1616 | 1642 | 446.1 | 711 | 558.8 | 738.9 | 188.64 | 206.61 | 199.23 | 205.64
2024-06-29 | 26 | Juin | 2024-06-29 08:32 | 2024-06-29 09:25 | 41196 | 1 | S355TA | 53.17 | 4 | 66 | 120 | 119.7 | 136.03 | 39.25 | 3242 | 202 | 1776 | 2.1 | 57.143 | 50.125 | 67.96 | 76.62 | 0 | 0 | 11.333 | 15.25 | 10.417 | 13.75 | 15 | 19 | 2.5 | 2.125 | 2400 | 661 | 2400 | 183 | 330 | 3374 | 0 | 418 | 0 | 500 | 327 | 1684 | 988.3 | 0.0766 | 0.131 | 0.0047 | 0.0042 | 0.0198 | 0.472 | 0.122 | 0.157 | 1.13 | 0.138 | 0.0073 | 0.01 | 0.108 | 0.119 | 2406/28R4 | 130.1 | 54.7 | 51.5 | 23.9 | 0 | 0 | 0 | 38.2 | 30.4 | 0 | 0 | 15.5 | 29.3 | 0 | 0 | 10.7 | 6 | 0 | 0 | 0 | 0 | 0 | 0 | 0 | 0 | 0 | 0 | 0 | 1614 | 1642 | 1684 |  | 533 | 590.6 | 988.3 |  | 196.84 | 189.18 | 204.19
2024-06-29 | 26 | Juin | 2024-06-29 07:37 | 2024-06-29 08:32 | 41195 | 1 | S355TA | 55.25 | 6 | 60 | 130 | 126.8 | 113.011 | 39.1 | 3157 | 197 | 1575 | 2.083 | 62.4 | 50.5 | 67.23 | 77.49 | 0 | 0 | 11.517 | 15.375 | 10.35 | 13.75 | 15 | 19.25 | 2.233 | 2.125 | 2400 | 663 | 2400 | 180 | 165 | 1694 | 0 | 208 | 0 | 500 | 325 | 1641 | 742.3 | 0.053 | 0.0899 | 0.001 | 0.0033 | 0.0178 | 0.304 | 0.101 | 0.154 | 1.04 | 0.128 | 0.0068 | 0.0113 | 0.0931 | 0.109 | 2406/28R4 | 130.7 | 53.9 | 57.1 | 19.7 | 0 | 0 | 0 | 51.9 | 25 | 0 | 0 | 10.1 | 20.3 | 0 | 0 | 20.1 | 3.3 | 0 | 0 | 0 | 0 | 0 | 0 | 0 | 0 | 0 | 0 | 0 | 1617 | 1641 | 1641 |  | 688.7 | 748.5 | 742.3 |  | 214.05 | 207.13 | 206.52
2024-06-29 | 26 | Juin | 2024-06-29 06:43 | 2024-06-29 07:37 | 41194 | 1 | S355TA | 54.28 | 1 | 59 | 128 | 124 | 135.626 | 38.617 | 3095 | 203 | 1427 | 2.933 | 43.636 | 48.875 | 64.84 | 75.94 | 0 | 0 | 11.5 | 15.25 | 10.433 | 13.75 | 14.733 | 18.375 | 1.95 | 1.5 | 2400 | 659 | 2400 | 182 | 330 | 3392 | 0 | 432 | 0 | 500 | 320 | 1674 | 991.6 | 0.0705 | 0.102 | 0.0015 | 0.0046 | 0.0193 | 0.582 | 0.107 | 0.164 | 1.06 | 0.119 | 0.0084 | 0.0125 | 0.0485 | 0.109 | 2406/28R4 | 130.3 | 50.8 | 52.5 | 27 | 0 | 0 | 0 | 39.6 | 29.7 | 0 | 0 | 15.8 | 28.5 | 0 | 0 | 10.2 | 6.5 | 0 | 0 | 0 | 0 | 0 | 0 | 0 | 0 | 0 | 0 | 0 | 1650 | 1677 | 1675 | 1674 | 909.1 | 1111.6 | 1064.1 | 991.6 | 216.52 | 216.62 | 214.5 | 209.87
2024-06-29 | 26 | Juin | 2024-06-29 05:45 | 2024-06-29 06:43 | 41193 | 1 | S355TA | 57.97 | 2 | 58 | 130 | 128.4 | 135.573 | 42.133 | 3506 | 203 | 2028 | 57.867 | 2.247 | 52.75 | 72.42 | 75.12 | 0 | 0 | 11.717 | 15.125 | 10.65 | 13.875 | 15.15 | 19.25 | 4.617 | 4.5 | 2400 | 662 | 2400 | 186 | 165 | 1681 | 0 | 210 | 0 | 500 | 375 | 1646 | 954.4 | 0.0892 | 0.0887 | 0.0021 | 0.0036 | 0.0169 | 0.634 | 0.111 | 0.148 | 1.04 | 0.0117 | 0.0088 | 0.0165 | 0.0579 | 0.129 | 2406/28R4 | 138.3 | 57 | 45 | 36.3 | 0 | 0 | 0 | 41.1 | 32 | 0 | 0 | 17 | 31 | 0 | 0 | 9.8 | 7.4 | 0 | 0 | 0 | 0 | 0 | 0 | 0 | 0 | 0 | 0 | 0 | 1576 | 1632 | 1646 |  | 571.5 | 769 | 954.4 |  | 222.63 | 214 | 222.26
2024-06-28 | 26 | Juin | 2024-06-29 04:51 | 2024-06-29 05:45 | 41192 | 1 | S355TA | 53.6 | 3 | 59 | 126 | 122.3 | 112.906 | 40.883 | 3390 | 210 | 1694 | 2.567 | 49.091 | 52.625 | 70.6 | 77.23 | 0 | 0 | 12.317 | 16.125 | 10.25 | 13.625 | 14.883 | 19.125 | 3.433 | 3.75 | 2400 | 660 | 2400 | 183 | 164 | 1690 | 0 | 210 | 0 | 500 | 365 | 1629 | 850.3 | 0.0588 | 0.0952 | 0.001 | 0.0045 | 0.0181 | 0.477 | 0.117 | 0.15 | 1.09 | 0.127 | 0.0089 | 0.0116 | 0.0858 | 0.121 | 2406/28R4 | 130.5 | 54.6 | 47.4 | 28.5 | 0 | 0 | 0 | 32.2 | 31.3 | 0 | 0 | 22.6 | 28.8 | 0 | 0 | 9.9 | 5.7 | 0 | 0 | 0 | 0 | 0 | 0 | 0 | 0 | 0 | 0 | 0 | 1594 | 1620 | 1648 | 1629 | 742.8 | 842.3 | 1151.4 | 850.3 | 232.12 | 227.22 | 234.96 | 223.02
2024-06-28 | 26 | Juin | 2024-06-29 03:58 | 2024-06-29 04:51 | 41191 | 1 | S355TA | 52.75 | 6 | 60 | 126 | 123 | 135.616 | 40.783 | 3405 | 206 | 1717 | 1.983 | 63.529 | 54.375 | 72.47 | 80 | 0 | 0 | 11.817 | 15.75 | 10.067 | 13.625 | 14.117 | 19 | 4.783 | 5.875 | 2400 | 666 | 2400 | 183 | 328 | 3384 | 0 | 426 | 0 | 500 | 358 | 1649 | 830 | 0.0841 | 0.126 | 0.0012 | 0.0045 | 0.0205 | 0.641 | 0.12 | 0.138 | 1.07 | 0.118 | 0.0092 | 0.012 | 0.0626 | 0.12 | 2406/28R4 | 138.7 | 56.2 | 46 | 36.5 | 0 | 0 | 0 | 41.4 | 31.7 | 0 | 0 | 17.3 | 31.2 | 0 | 0 | 9.6 | 7.5 | 0 | 0 | 0 | 0 | 0 | 0 | 0 | 0 | 0 | 0 | 0 | 1541 | 1612 | 1614 | 1649 | 16.9 | 552.8 | 627.8 | 830 | -17.54 | 200.61 | 208.87 | 210.38
2024-06-28 | 26 | Juin | 2024-06-29 02:57 | 2024-06-29 03:58 | 41190 | 1 | S355TA | 60.8 | 1 | 59 | 128 | 125.1 | 112.89 | 42.2 | 3533 | 212 | 1855 | 2.683 | 47.702 | 54.25 | 73.32 | 77.13 | 0 | 0 | 12.35 | 15.875 | 10.617 | 13.75 | 14.734 | 19 | 4.5 | 5.625 | 2400 | 662 | 2400 | 182 | 166 | 1691 | 0 | 210 | 0 | 500 | 350 | 1647 | 803.5 | 0.0689 | 0.0938 | 0.001 | 0.0049 | 0.0205 | 0.521 | 0.113 | 0.138 | 1.04 | 0.125 | 0.0083 | 0.0103 | 0.0762 | 0.117 | 2406/28R4 | 138.7 | 57 | 47.6 | 34.1 | 0 | 0 | 0 | 41.2 | 32.2 | 0 | 0 | 16.8 | 31.3 | 0 | 0 | 10.1 | 7.1 | 0 | 0 | 0 | 0 | 0 | 0 | 0 | 0 | 0 | 0 | 0 | 1589 | 1594 | 1622 | 1647 | 506.9 | 644.1 | 809.9 | 803.5 | 206.73 | 221.63 | 223.25 | 209.08
2024-06-28 | 26 | Juin | 2024-06-29 02:03 | 2024-06-29 02:57 | 41189 | 1 | S355TA | 54.35 | 2 | 56 | 125 | 122.5 | 135.623 | 39.883 | 3298 | 208 | 1663 | 1.95 | 64.103 | 51.375 | 68.94 | 77.29 | 0 | 0 | 12.1 | 15.75 | 10.283 | 13.5 | 14.8 | 19.25 | 2.7 | 2.875 | 2400 | 660 | 2400 | 182 | 332 | 3384 | 0 | 418 | 0 | 500 | 380 | 1664 | 901.2 | 0.0484 | 0.0903 | 0.001 | 0.0074 | 0.0225 | 0.88 | 0.104 | 0.18 | 1.09 | 0.131 | 0.0131 | 0.0135 | 0.122 | 0.114 | 2406/28R4 | 138.3 | 55.5 | 47.1 | 35.7 | 0 | 0 | 0 | 41.2 | 27.3 | 0 | 0 | 16.8 | 36.8 | 0 | 0 | 10.3 | 5.9 | 0 | 0 | 0 | 0 | 0 | 0 | 0 | 0 | 0 | 0 | 0 | 1610 | 1618 | 1664 |  | 656 | 717.4 | 901.2 |  | 214.28 | 216.51 | 208.27
2024-06-28 | 26 | Juin | 2024-06-29 00:56 | 2024-06-29 02:03 | 41188 | 1 | S355TA | 66.88 | 3 | 58 | 129 | 125.2 | 112.732 | 43.217 | 3653 | 220 | 1916 | 2.083 | 61.92 | 54.5 | 74.21 | 75.66 | 0 | 0 | 12.133 | 15.75 | 10.667 | 13.5 | 15.216 | 19.25 | 5.2 | 6 | 2400 | 660 | 2400 | 182 | 163 | 1689 | 0 | 210 | 0 | 500 | 373 | 1641 | 874 | 0.086 | 0.105 | 0.0044 | 0.0052 | 0.0217 | 0.602 | 0.106 | 0.164 | 1.07 | 0.127 | 0.0111 | 0.0126 | 0.091 | 0.115 | 2406/28R4 | 132.8 | 53.6 | 48.4 | 30.8 | 0 | 0 | 0 | 37.9 | 26.7 | 0 | 0 | 16.7 | 27.4 | 0 | 0 | 10.2 | 6.3 | 0 | 0 | 0 | 0 | 0 | 0 | 0 | 0 | 0 | 0 | 0 | 1582 | 1636 | 1656 | 1641 | 548.4 | 816 | 948 | 874 | 216.33 | 216.19 | 216.34 | 218.52
2024-06-28 | 26 | Juin | 2024-06-28 23:58 | 2024-06-29 00:56 | 41187 | 1 | S355TA | 58.72 | 6 | 61 | 126 | 124.8 | 112.873 | 39.383 | 3222 | 211 | 1497 | 2.9 | 43.448 | 51.625 | 68.29 | 78.65 | 0 | 0 | 11.633 | 15.375 | 10.683 | 14.25 | 14.367 | 18.75 | 2.7 | 3.125 | 2400 | 660 | 2400 | 183 | 164 | 1691 | 0 | 213 | 0 | 500 | 373 | 1650 | 876.9 | 0.0584 | 0.0946 | 0.001 | 0.0054 | 0.0229 | 0.771 | 0.11 | 0.133 | 0.739 | 0.0995 | 0.0091 | 0.0201 | 0.12 | 0.121 | 2406/28R4 | 138.5 | 56.3 | 44.6 | 37.6 | 0 | 0 | 0 | 40.5 | 27.5 | 0 | 0 | 16.8 | 28.5 | 0 | 0 | 10.3 | 7.7 | 0 | 0 | 0 | 0 | 0 | 0 | 0 | 7.2 | 0 | 0 | 0 | 1639 | 1614 | 1650 |  | 791.7 | 689.4 | 876.9 |  | 212.34 | 215.75 | 213.87
2024-06-28 | 26 | Juin | 2024-06-28 19:08 | 2024-06-28 23:58 | 41186 | 1 | S355TA | 54.88333 | 1 | 60 | 128 | 124.9 | 135.9 | 42.333 | 3432 | 212 | 1915 | 3.6 | 35.556 | 53.375 | 72.39 | 75.65 | 0 | 0 | 11.717 | 13.75 | 11.433 | 14.75 | 14.767 | 19.125 | 4.417 | 5.625 | 2400 | 660 | 2400 | 183 | 165 | 1696 | 0 | 208 | 0 | 500 | 388 | 1639 | 937.2 | 0.0604 | 0.0821 | 0.001 | 0.003 | 0.0347 | 0.427 | 0.104 | 0.141 | 0.741 | 0.0218 | 0.0099 | 0.0042 | 0.0374 | 0.12 | 2406/28R4 | 141.3 | 64.3 | 47.9 | 29.1 | 0 | 0 | 0 | 40.8 | 25.5 | 0 | 0 | 15.8 | 22.5 | 0 | 0 | 10.6 | 6.8 | 0 | 0 | 0 | 0 | 0 | 0 | 0 | 0 | 0 | 0 | 0 | 1653 | 1600 | 1624 | 1639 | 194.3 | 735.5 | 857.6 | 937.2 | 101.54 | 228.13 | 226.36 | 224.73
2024-06-28 | 26 | Juin | 2024-06-28 18:09 | 2024-06-28 19:08 | 41185 | 1 | S235JR | 59.28 | 3 | 59 | 123 | 121.4 | 96.133 | 40.867 | 3385 | 204 | 1598 | 2.617 | 47.006 | 53.625 | 71.16 | 78.73 | 0 | 0 | 11.933 | 15.75 | 9.85 | 12.875 | 14.634 | 19.25 | 4.45 | 5.125 | 2400 | 664 | 2400 | 182 | 165 | 972 | 0 | 0 | 0 | 500 | 380 | 1634 | 909.5 | 0.0426 | 0.0667 | 0.001 | 0.004 | 0.0204 | 0.426 | 0.12 | 0.0923 | 0.606 | 0.0032 | 0.0076 | 0.0228 | 0.024 | 0.129 | 2406/26R1 | 137.8 | 56 | 46.3 | 35.5 | 0 | 0 | 0 | 36.1 | 0 | 0 | 0 | 19.9 | 27.9 | 0 | 0 | 28.6 | 14.9 | 0 | 0 | 0 | 0 | 0 | 0 | 10.4 | 0 | 0 | 0 | 0 | 1621 | 1587 | 1615 | 1634 | 1045.4 | 698.7 | 855.3 | 909.5 | 242.55 | 231.42 | 231.06 | 225.25
2024-06-28 | 26 | Juin | 2024-06-28 17:13 | 2024-06-28 18:09 | 41184 | 1 | S235JR | 56.15 | 6 | 61 | 122 | 119 | 133.386 | 41.267 | 3418 | 203 | 1637 | 2.717 | 44.908 | 54.25 | 72.04 | 78.88 | 0 | 0 | 11.2 | 15.125 | 11.2 | 15 | 13.817 | 18.125 | 5.05 | 6 | 2400 | 660 | 2400 | 182 | 165 | 970 | 0 | 0 | 0 | 500 | 343 | 1640 | 789.2 | 0.0734 | 0.0911 | 0.002 | 0.0043 | 0.0341 | 0.44 | 0.139 | 0.0991 | 0.602 | 0.0064 | 0.0092 | 0.0162 | 0.0724 | 0.121 | 2406/26R1 | 142.3 | 57.5 | 46.9 | 37.9 | 0 | 0 | 0 | 36.9 | 0 | 0 | 0 | 21 | 29.2 | 0 | 0 | 29.4 | 15 | 0 | 0 | 0 | 0 | 0 | 0 | 10.8 | 0 | 0 | 0 | 0 | 1580 | 1592 | 1628 | 1640 | 669.9 | 532 | 765.9 | 789.2 | 232.14 | 208.66 | 215.88 | 211.56
2024-06-28 | 26 | Juin | 2024-06-28 16:10 | 2024-06-28 17:13 | 41183 | 1 | S235JR | 62.22 | 1 | 59 | 122 | 121.9 | 114.317 | 42.967 | 3694 | 216 | 1460 | 2.6 | 46.923 | 54 | 71.95 | 75.41 | 0 | 0 | 11.3 | 15.5 | 10.35 | 12.75 | 14.767 | 18.75 | 6.55 | 6.75 | 2400 | 660 | 2400 | 182 | 166 | 976 | 0 | 0 | 0 | 500 | 350 | 1628 | 781.9 | 0.0486 | 0.0652 | 0.001 | 0.003 | 0.0216 | 0.604 | 0.118 | 0.116 | 0.654 | 0.0052 | 0.0066 | 0.0181 | 0.0513 | 0.133 | 2406/26R1 | 137.3 | 56.4 | 49.4 | 31.5 | 0 | 0 | 0 | 36.2 | 0 | 0 | 0 | 20 | 28.1 | 0 | 0 | 28.2 | 14.2 | 0 | 0 | 0 | 0 | 0 | 0 | 10.6 | 0 | 0 | 0 | 0 | 1601 | 1600 | 1622 | 1628 | 717.4 | 742.6 | 730.4 | 781.9 | 225.75 | 228.83 | 215.65 | 217.4
2024-06-28 | 26 | Juin | 2024-06-28 15:07 | 2024-06-28 16:10 | 41182 | 1 | S235JR | 63.2 | 2 | 57 | 120 | 116.4 | 116.67 | 40.317 | 3366 | 201 | 1427 | 0 | 0 | 52.125 | 68.89 | 77.57 | 0 | 0 | 10.867 | 14 | 10.25 | 14.125 | 14.534 | 18.375 | 4.667 | 5.625 | 2400 | 660 | 2400 | 183 | 165 | 980 | 0 | 0 | 0 | 500 | 320 | 1631 | 730 | 0.0682 | 0.0879 | 0.001 | 0.0036 | 0.0183 | 0.586 | 0.0977 | 0.119 | 0.464 | 0.001 | 0.0044 | 0.0209 | 0.0063 | 0.113 | 2406/26R1 | 136.8 | 56 | 48.1 | 32.7 | 0 | 0 | 0 | 36.1 | 0 | 0 | 0 | 20.1 | 28.1 | 0 | 0 | 28.3 | 14.1 | 0 | 0 | 0 | 0 | 0 | 0 | 10.1 | 0 | 0 | 0 | 0 | 1559 | 1769 | 1634 | 1631 | 574.5 | 3239.7 | 754.8 | 730 | 232.27 | 245.16 | 211.55 | 210.72
2024-06-28 | 26 | Juin | 2024-06-28 14:05 | 2024-06-28 15:07 | 41181 | 1 | S235JR | 62.5 | 3 | 58 | 121 | 118 | 116.661 | 40.017 | 3264 | 198 | 1209 | 4.017 | 30.124 | 52 | 67.55 | 77.97 | 0 | 0 | 11.317 | 15.25 | 10.083 | 13.625 | 14.8 | 19.25 | 3.817 | 3.75 | 2400 | 661 | 2400 | 182 | 165 | 975 | 0 | 0 | 0 | 500 | 320 | 1656 | 799.3 | 0.0606 | 0.094 | 0.001 | 0.0033 | 0.019 | 0.55 | 0.123 | 0.118 | 0.573 | 0.0033 | 0.0059 | 0.0178 | 0.0373 | 0.129 | 2406/26R1 | 137.6 | 56.9 | 47.4 | 33.3 | 0 | 0 | 0 | 36.1 | 0 | 0 | 0 | 20.1 | 28.1 | 0 | 0 | 28 | 14.1 | 0 | 0 | 0 | 0 | 0 | 0 | 11.2 | 0 | 0 | 0 | 0 | 1609 | 1658 | 1656 |  | 659 | 819.9 | 799.3 |  | 215.16 | 204.59 | 203.81
2024-06-28 | 26 | Juin | 2024-06-28 13:08 | 2024-06-28 14:05 | 41180 | 1 | S235JR | 56.55 | 6 | 62 | 123 | 120.8 | 116.517 | 41.85 | 3480 | 210 | 1318 | 3.25 | 37.846 | 53.875 | 70.57 | 77.24 | 0 | 0 | 11.6 | 15.375 | 10.567 | 14 | 14.95 | 19.25 | 4.733 | 5.25 | 2400 | 658 | 2400 | 181 | 165 | 969 | 0 | 0 | 0 | 500 | 375 | 1648 | 743.2 | 0.0861 | 0.115 | 0.0055 | 0.004 | 0.0355 | 0.377 | 0.113 | 0.0875 | 0.659 | 0.0066 | 0.0053 | 0.014 | 0.0592 | 0.115 | 2406/26R1 | 137.5 | 57 | 49.4 | 31.1 | 0 | 0 | 0 | 36.1 | 0 | 0 | 0 | 20.1 | 28.1 | 0 | 0 | 28.2 | 14.1 | 0 | 0 | 0 | 0 | 0 | 0 | 10.9 | 0 | 0 | 0 | 0 | 1563 | 1580 | 1595 | 1648 | 363.2 | 487.9 | 642.2 | 743.2 | 196.34 | 208.82 | 220.87 | 202.8
2024-06-28 | 26 | Juin | 2024-06-28 12:13 | 2024-06-28 13:08 | 41179 | 1 | S235JR | 55.15 | 1 | 59 | 127 | 127.2 | 116.414 | 41.133 | 3470 | 206 | 1494 | 3.3 | 38.485 | 53.25 | 70.62 | 77.67 | 0 | 0 | 11.183 | 15 | 10.45 | 13.875 | 14.734 | 19.375 | 4.767 | 5 | 2400 | 658 | 2400 | 181 | 165 | 979 | 0 | 0 | 0 | 500 | 375 | 1651 | 827 | [7 empty] | 0.0947 | 0.62 | 0.0084 | 0.0065 | 0.0178 | 0.0456 | 0.127 | 2406/26R1 | 137.4 | 57.6 | 49.2 | 30.6 | 0 | 0 | 0 | 35.8 | 0 | 0 | 0 | 20.1 | 27.9 | 0 | 0 | 28.3 | 14 | 0 | 0 | 0 | 0 | 0 | 0 | 11.3 | 0 | 0 | 0 | 0 | 1586 | 1616 | 1624 | 1651 | 668.9 | 687.9 | 730.9 | 827 | 228.76 | 214.51 | 214.61 | 209.02
2024-06-28 | 26 | Juin | 2024-06-28 11:14 | 2024-06-28 12:13 | 41178 | 1 | S235JR | 58.83 | 2 | 57 | 128 | 124.4 | 132.968 | 43.783 | 3701 | 228 | 1600 | 2.917 | 43.886 | 53.875 | 72.47 | 73.83 | 0 | 0 | 12.817 | 15.875 | 10.05 | 13.25 | 15.384 | 19.125 | 5.533 | 5.625 | 2400 | 662 | 2400 | 183 | 165 | 978 | 0 | 0 | 0 | 500 | 340 | 1659 | 838 | 0.0831 | 0.0827 | 0.0011 | 0.0043 | 0.0271 | 0.44 | 0.126 | 0.121 | 0.632 | 0.0087 | 0.0072 | 0.0159 | 0.0973 | 0.131 | 2406/26R1 | 137.1 | 56.7 | 47.5 | 32.9 | 0 | 0 | 0 | 36.1 | 0 | 0 | 0 | 20.2 | 28.2 | 0 | 0 | 28.2 | 14 | 0 | 0 | 0 | 0 | 0 | 0 | 10.4 | 0 | 0 | 0 | 0 | 1586 | 1593 | 1594 | 1659 | 482.3 | 538.4 | 749 | 838 | 204.7 | 208.99 | 232.73 | 205.65
2024-06-28 | 26 | Juin | 2024-06-28 10:12 | 2024-06-28 11:14 | 41177 | 1 | S235JR | 62.2 | 3 | 58 | 128 | 125.3 | 133.163 | 41.383 | 3476 | 212 | 1256 | 3.333 | 38.4 | 53.375 | 69.81 | 77.39 | 0 | 0 | 11.433 | 15.375 | 10.5 | 14.125 | 14.783 | 19.375 | 4.667 | 4.5 | 2400 | 662 | 2400 | 183 | 164 | 971 | 0 | 0 | 0 | 500 | 380 | 1643 | 916.6 | 0.0499 | 0.0714 | 0.001 | 0.0029 | 0.0205 | 0.7 | 0.124 | 0.093 | 0.604 | 0.0078 | 0.0062 | 0.0182 | 0.0563 | 0.141 | 2406/26R1 | 137.3 | 57.3 | 48.3 | 31.7 | 0 | 0 | 0 | 36 | 0 | 0 | 0 | 20 | 28 | 0 | 0 | 28 | 14 | 0 | 0 | 0 | 0 | 0 | 0 | 11.3 | 0 | 0 | 0 | 0 | 1603 | 1612 | 1629 | 1643 | 621.6 | 687.9 | 791.4 | 916.6 | 214.12 | 216.68 | 217.74 | 220.93
2024-06-28 | 26 | Juin | 2024-06-28 09:17 | 2024-06-28 10:12 | 41176 | 1 | S235JR | 54.78 | 6 | 62 | 127 | 125.4 | 114.103 | 40.233 | 3398 | 209 | 1381 | 2.95 | 43.051 | 52.5 | 69.21 | 78.29 | 0 | 0 | 11.183 | 15.125 | 10.4 | 13.875 | 14.9 | 19 | 3.75 | 4.375 | 2400 | 674 | 2400 | 183 | 164 | 970 | 0 | 0 | 0 | 500 | 318 | 1642 | 797.4 | 0.0721 | 0.079 | 0.001 | 0.0029 | 0.0233 | 0.465 | 0.11 | 0.118 | 0.638 | 0.0077 | 0.0056 | 0.0149 | 0.0679 | 0.118 | 2406/26R1 | 137.1 | 57.4 | 47.7 | 32 | 0 | 0 | 0 | 36.2 | 0 | 0 | 0 | 20.2 | 28.2 | 0 | 0 | 28.1 | 14 | 0 | 0 | 0 | 0 | 0 | 0 | 10.4 | 0 | 0 | 0 | 0 | 1556 | 1615 | 1642 |  | 414.7 | 701.6 | 797.4 |  | 209.91 | 216.5 | 211.23
2024-06-28 | 26 | Juin | 2024-06-28 08:11 | 2024-06-28 09:17 | 41175 | 1 | S235JR | 65.83 | 1 | 59 | 127 | 124 | 133.251 | 43.05 | 3595 | 218 | 1460 | 2.683 | 47.329 | 53.75 | 71.41 | 74.91 | 0 | 0 | 11.333 | 15.25 | 10.5 | 13.75 | 15.433 | 19 | 5.783 | 5.5 | 2400 | 662 | 2400 | 183 | 163 | 967 | 0 | 0 | 0 | 500 | 415 | 1646 | 183.7 | 0.04 | 0.0649 | 0.001 | 0.0035 | 0.0213 | 0.313 | 0.105 | 0.0938 | 0.632 | 0.0114 | 0.0062 | 0.0125 | 0.0596 | 0.117 | 2406/26R1 | 137.6 | 58.2 | 49.3 | 30.1 | 0 | 0 | 0 | 36.2 | 0 | 0 | 0 | 20.2 | 27.9 | 0 | 0 | 27.9 | 14.3 | 0 | 0 | 0 | 0 | 0 | 0 | 11.1 | 0 | 0 | 0 | 0 | 1566 | 1645 | 1668 | 1646 | 18.4 | 1044.7 | 1230.1 | 183.7 | -24.76 | 229.45 | 228.95 | 101.21
2024-06-28 | 26 | Juin | 2024-06-28 07:16 | 2024-06-28 08:11 | 41174 | 1 | S235JR | 55.35 | 2 | 56 | 127 | 122.4 | 114.027 | 39.633 | 3270 | 203 | 1261 | 3.283 | 38.68 | 52 | 67.8 | 78.72 | 0 | 0 | 11.9 | 16.125 | 9.933 | 12.875 | 14.583 | 19.125 | 3.217 | 3.75 | 2400 | 660 | 2400 | 181 | 163 | 970 | 0 | 0 | 0 | 500 | 303 | 1625 | 818.1 | 0.0732 | 0.0889 | 0.001 | 0.0043 | 0.0234 | 0.814 | 0.13 | 0.112 | 0.637 | 0.0085 | 0.0067 | 0.014 | 0.0789 | 0.141 | 2406/26R1 | 137.5 | 56 | 50.8 | 30.7 | 0 | 0 | 0 | 36.2 | 0 | 0 | 0 | 20.1 | 28.2 | 0 | 0 | 28.2 | 14.1 | 0 | 0 | 0 | 0 | 0 | 0 | 10.7 | 0 | 0 | 0 | 0 | 1556 | 1634 | 1625 |  | 333.2 | 612.7 | 818.1 |  | 193.81 | 196.22 | 222.36
2024-06-28 | 26 | Juin | 2024-06-28 06:20 | 2024-06-28 07:16 | 41173 | 1 | S235JR | 55.42 | 3 | 59 | 128 | 128.8 | 133.367 | 39.833 | 3300 | 203 | 1242 | 2.883 | 44.393 | 52.625 | 68.44 | 79.27 | 0 | 0 | 11.367 | 15.25 | 10.567 | 13.875 | 14.433 | 19.25 | 3.467 | 4.25 | 2400 | 659 | 2400 | 182 | 163 | 972 | 0 | 0 | 0 | 500 | 345 | 1623 | 838.1 | 0.0562 | 0.0899 | 0.001 | 0.0033 | 0.0201 | 0.766 | 0.107 | 0.117 | 0.63 | 0.0075 | 0.006 | 0.0158 | 0.0895 | 0.128 | 2406/26R1 | 137.6 | 56 | 48 | 33.6 | 0 | 0 | 0 | 36.1 | 0 | 0 | 0 | 20.1 | 28.1 | 0 | 0 | 28.1 | 14.1 | 0 | 0 | 0 | 0 | 0 | 0 | 11.1 | 0 | 0 | 0 | 0 | 1541 | 1537 | 1639 | 1623 | 457.6 | 19.4 | 967.5 | 838.1 | 225.32 | -5.22 | 227.07 | 225.22
2024-06-28 | 26 | Juin | 2024-06-28 05:25 | 2024-06-28 06:20 | 41172 | 1 | S235JR | 55.25 | 6 | 61 | 129 | 124.1 | 114.339 | 41.15 | 3363 | 201 | 1588 | 3.4 | 37.941 | 53.25 | 70.67 | 77.64 | 0 | 0 | 12.183 | 15.75 | 10.633 | 14.375 | 13.35 | 17.375 | 4.983 | 5.75 | 2400 | 656 | 2400 | 182 | 164 | 967 | 0 | 0 | 0 | 500 | 375 | 1637 | 849 | 0.0797 | 0.0827 | 0.001 | 0.0036 | 0.0261 | 0.488 | 0.12 | 0.0983 | 0.598 | 0.0047 | 0.0057 | 0.0214 | 0.0868 | 0.119 | 2406/26R1 | 137.6 | 55.1 | 47.6 | 34.9 | 0 | 0 | 0 | 35.6 | 0 | 0 | 0 | 20.3 | 28.2 | 0 | 0 | 27.9 | 15.1 | 0 | 0 | 0 | 0 | 0 | 0 | 10.5 | 0 | 0 | 0 | 0 | 1652 | 1603 | 1661 | 1637 | 192.5 | 693.7 | 978.1 | 849 | 101.4 | 222.19 | 215.92 | 218.56
2024-06-27 | 26 | Juin | 2024-06-28 04:26 | 2024-06-28 05:25 | 41171 | 1 | S235JR | 58.77 | 1 | 60 | 127 | 123.5 | 133.652 | 43.483 | 3626 | 212 | 1719 | 3.767 | 33.717 | 56.25 | 75.04 | 77.62 | 0 | 0 | 12.433 | 15.75 | 10.2 | 13.5 | 14.683 | 18.875 | 6.167 | 7.875 | 2400 | 660 | 2400 | 181 | 163 | 971 | 0 | 0 | 0 | 500 | 388 | 1647 | 185.1 | 0.0688 | 0.0724 | 0.001 | 0.0043 | 0.0256 | 0.427 | 0.148 | 0.0999 | 0.634 | 0.006 | 0.0075 | 0.0174 | 0.05 | 0.156 | 2406/26R1 | 137.5 | 55.8 | 46.2 | 35.5 | 0 | 0 | 0 | 35.8 | 0 | 0 | 0 | 20.5 | 28.1 | 0 | 0 | 28.1 | 14.5 | 0 | 0 | 0 | 0 | 0 | 0 | 10.5 | 0 | 0 | 0 | 0 | 1577 | 1286 | 1635 | 1647 | 588 | 2.6 | 916.8 | 185.1 | 224.18 | -17.71 | 225.29 | 101.22
2024-06-27 | 26 | Juin | 2024-06-28 03:32 | 2024-06-28 04:26 | 41170 | 1 | S235JR | 54.45 | 2 | 55 | 125 | 118.3 | 114.176 | 39.1 | 3215 | 195 | 1359 | 3.75 | 33.333 | 52.25 | 68.26 | 80.18 | 0 | 0 | 11.683 | 15.75 | 10.083 | 13.5 | 14.567 | 19.125 | 2.767 | 3.875 | 2400 | 662 | 2400 | 182 | 165 | 970 | 0 | 0 | 0 | 500 | 403 | 1664 | 997.4 | 0.107 | 0.0847 | 0.0077 | 0.0042 | 0.0259 | 0.155 | 0.135 | 0.141 | 0.682 | 0.0107 | 0.0079 | 0.0217 | 0.116 | 0.152 | 2406/26R1 | 137.2 | 60.3 | 46.3 | 30.6 | 0 | 0 | 0 | 36.5 | 0 | 0 | 0 | 18 | 28.2 | 0 | 0 | 28.1 | 14.6 | 0 | 0 | 0 | 0 | 0 | 0 | 11.8 | 0 | 0 | 0 | 0 | 1591 | 1625 | 1664 |  | 614.5 | 737.7 | 997.4 |  | 219.8 | 214.75 | 215.72
2024-06-27 | 26 | Juin | 2024-06-28 02:18 | 2024-06-28 03:32 | 41169 | 1 | S235JR | 73.53 | 3 | 57 | 125 | 120.6 | 133.996 | 43.267 | 3604 | 217 | 1702 | 4.15 | 30.12 | 55.625 | 74.3 | 77.14 | 0 | 0 | 12.65 | 15.75 | 10.85 | 14.5 | 14.316 | 18.5 | 5.45 | 6.875 | 2400 | 660 | 2400 | 181 | 332 | 1944 | 0 | 0 | 0 | 500 | 365 | 1630 | 840.7 | 0.057 | 0.0826 | 0.001 | 0.0052 | 0.0264 | 0.496 | 0.126 | 0.126 | 0.665 | 0.0078 | 0.0069 | 0.0179 | 0.0366 | 0.139 | 2406/26R1 | 137.6 | 55.8 | 48.6 | 33.2 | 0 | 0 | 0 | 35.8 | 0 | 0 | 0 | 20.1 | 28.3 | 0 | 0 | 28 | 14.1 | 0 | 0 | 0 | 0 | 0 | 0 | 11.3 | 0 | 0 | 0 | 0 | 1598 | 1601 | 1599 | 1630 | 721.9 | 740.4 | 729.7 | 840.7 | 227.84 | 228.07 | 228.09 | 221.64
2024-06-27 | 26 | Juin | 2024-06-28 01:08 | 2024-06-28 02:18 | 41168 | 1 | S235JR | 70 | 6 | 61 | 124 | 118.9 | 114.835 | 43.367 | 3653 | 216 | 1573 | 6.317 | 19.631 | 55.625 | 73.91 | 76.96 | 0 | 0 | 12.733 | 16.125 | 10.817 | 14.25 | 13.666 | 17.625 | 6.15 | 7.625 | 2400 | 660 | 2400 | 183 | 165 | 972 | 0 | 0 | 0 | 500 | 365 | 1632 | 843.6 | 0.0992 | 0.109 | 0.0032 | 0.0057 | 0.0329 | 0.545 | 0.121 | 0.09 | 0.619 | 0.0085 | 0.007 | 0.022 | 0.0437 | 0.138 | 2406/26R1 | 144.6 | 60.1 | 46.4 | 38.1 | 0 | 0 | 0 | 40.7 | 0 | 0 | 0 | 20.6 | 29.1 | 0 | 0 | 29 | 14.5 | 0 | 0 | 0 | 0 | 0 | 0 | 10.7 | 0 | 0 | 0 | 0 | 1560 | 1604 | 1618 | 1632 | 363.1 | 597.1 | 583.6 | 843.6 | 197.96 | 210.62 | 201.33 | 220.81
2024-06-27 | 26 | Juin | 2024-06-27 18:48 | 2024-06-28 01:08 | 41167 | 1 | S235JR | 68.48 | 1 | 59 | 59 | 118.8 | 114.71 | 45.6 | 3844 | 221 | 1740 | 0 | 0 | 57.125 | 76.69 | 75.16 | 0 | 0 | 12.967 | 15.75 | 10.983 | 14.375 | 15.384 | 19.125 | 6.267 | 7.75 | 2400 | 672 | 2400 | 182 | 330 | 1940 | 0 | 0 | 0 | 500 | 380 | 1643 | 906.5 | 0.0767 | 0.0751 | 0.001 | 0.0058 | 0.0254 | 0.565 | 0.103 | 0.088 | 0.631 | 0.0102 | 0.0069 | 0.0177 | 0.0758 | 0.112 | 2406/26R1 | 145 | 59.7 | 46.5 | 38.8 | 0 | 0 | 0 | 39.9 | 0 | 0 | 0 | 20.7 | 40.5 | 0 | 0 | 29.1 | 14.8 | 0 | 0 | 0 | 0 | 0 | 0 | 0 | 0 | 0 | 0 | 0 | 1652 | 1578 | 1598 | 1643 | 192.5 | 595.1 | 663.1 | 906.5 | 101.4 | 224.52 | 221.59 | 220.11
2024-06-27 | 26 | Juin | 2024-06-27 17:47 | 2024-06-27 18:48 | 41166 | 1 | S235JR | 60.58 | 2 | 55 | 132 | 125.3 | 103.966 | 38.217 | 3100 | 198 | 1502 | 2.367 | 55.775 | 48.875 | 65.14 | 76.73 | 0 | 0 | 12.367 | 15.875 | 10.55 | 13.625 | 11.867 | 15.5 | 3.433 | 3.625 | 2400 | 662 | 2400 | 181 | 163 | 971 | 0 | 0 | 0 | 500 | 395 | 1654 | 963.4 | 0.0591 | 0.0855 | 0.001 | 0.0051 | 0.022 | 0.535 | 0.139 | 0.114 | 0.566 | 0.0045 | 0.0085 | 0.0207 | 0.0353 | 0.147 | 2406/26R1 | 115.5 | 55.9 | 43 | 16.6 | 0 | 0 | 0 | 30.5 | 0 | 0 | 0 | 15.2 | 34.1 | 0 | 0 | 23.1 | 12.6 | 0 | 0 | 0 | 0 | 0 | 0 | 0 | 0 | 0 | 0 | 0 | 1746 | 1624 | 1599 | 1654 | 0 | 818.4 | 25.3 | 963.4 | 65535 | 222.93 | -19.13 | 218.61
2024-06-27 | 26 | Juin | 2024-06-27 16:54 | 2024-06-27 17:47 | 41165 | 1 | S235JR | 53.23 | 6 | 59 | 131 | 128.1 | 130.642 | 37.917 | 3182 | 191 | 1302 | 2.033 | 64.426 | 49 | 64.66 | 77.54 | 0 | 0 | 10.467 | 13.875 | 10.833 | 14.25 | 10.933 | 14 | 5.684 | 6.875 | 2400 | 661 | 2490 | 181 | 164 | 968 | 0 | 0 | 0 | 500 | 300 | 1617 | 823.6 | 0.0642 | 0.0875 | 0.001 | 0.0054 | 0.023 | 0.385 | 0.119 | 0.13 | 0.609 | 0.0051 | 0.0083 | 0.0217 | 0.061 | 0.132 | 2406/26R1 | 120.8 | 56.7 | 43.5 | 20.6 | 0 | 0 | 0 | 30.5 | 0 | 0 | 0 | 18 | 35.3 | 0 | 0 | 24.4 | 12.6 | 0 | 0 | 0 | 0 | 0 | 0 | 0 | 0 | 0 | 0 | 0 | 1594 | 1595 | 1591 | 1617 | 687.9 | 705.9 | 756.7 | 823.6 | 226.47 | 227.83 | 235.11 | 227.2
2024-06-27 | 26 | Juin | 2024-06-27 15:54 | 2024-06-27 16:54 | 41164 | 1 | S235JR | 59.65 | 1 | 58 | 131 | 123.7 | 130.597 | 39.183 | 3212 | 204 | 1396 | 2.017 | 64.959 | 50.25 | 66.44 | 76.95 | 0 | 0 | 11.933 | 15.125 | 10.3 | 13.75 | 15.1 | 19.375 | 1.85 | 2 | 2400 | 662 | 2400 | 181 | 164 | 965 | 0 | 0 | 0 | 500 | 320 | 1621 | 822.6 | 0.0622 | 0.0848 | 0.0024 | 0.0069 | 0.0255 | 0.497 | 0.131 | 0.114 | 0.62 | 0.0053 | 0.0082 | 0.0188 | 0.0593 | 0.133 | 2406/26R1 | 131.2 | 58.3 | 46.1 | 26.8 | 0 | 0 | 0 | 34.9 | 0 | 0 | 0 | 18.7 | 37.2 | 0 | 0 | 26.9 | 13.5 | 0 | 0 | 0 | 0 | 0 | 0 | 0 | 0 | 0 | 0 | 0 | 1629 | 1621 | 1621 |  | 950.9 | 746.9 | 822.6 |  | 231.24 | 217.84 | 224.93
2024-06-27 | 26 | Juin | 2024-06-27 14:54 | 2024-06-27 15:54 | 41163 | 1 | S235JR | 60.22 | 3 | 57 | 127 | 124.4 | 130.705 | 42.417 | 3584 | 209 | 1680 | 2.4 | 52.917 | 56.875 | 75.37 | 80.45 | 11.683 | 15.375 | 10.267 | 13.875 | 20.466 | 27.625 | 0 | 0 | 0 | 0 | 2400 | 1322 | 2400 | 366 | 165 | 960 | 0 | 0 | 0 | 500 | 320 | 1626 | 895.7 | 0.0537 | 0.0744 | 0.001 | 0.0043 | 0.0258 | 0.563 | 0.126 | 0.102 | 0.627 | 0.0086 | 0.0104 | 0.0216 | 0.0614 | 0.138 | 2406/26R1 | 136.9 | 54.7 | 45.3 | 36.9 | 0 | 0 | 0 | 36.1 | 0 | 0 | 0 | 19.8 | 26.5 | 0 | 0 | 27.9 | 13.8 | 0 | 0 | 0 | 0 | 0 | 0 | 12.8 | 0 | 0 | 0 | 0 | 1559 | 1645 | 1594 | 1626 | 556.8 | 1146.2 | 901.2 | 895.7 | 229.96 | 236.26 | 246.33 | 228.47
2024-06-27 | 26 | Juin | 2024-06-27 13:47 | 2024-06-27 14:54 | 41162 | 1 | S235JR | 67.13 | 2 | 54 | 122 | 114.5 | 104.692 | 41.917 | 3679 | 205 | 1618 | 2.283 | 53.431 | 56.125 | 74.63 | 80.34 | 0 | 0 | 10.567 | 14.5 | 9.333 | 13.125 | 14.6 | 19.25 | 7.417 | 9.25 | 2400 | 662 | 1880 | 184 | 165 | 963 | 0 | 0 | 0 | 600 | 320 | 1607 | 766 | 0.0518 | 0.0652 | 0.001 | 0.0046 | 0.0237 | 0.435 | 0.12 | 0.0933 | 0.628 | 0.0079 | 0.0056 | 0.0176 | 0.0672 | 0.119 | 2406/26R1 | 137.6 | 56.9 | 45.9 | 34.8 | 0 | 0 | 0 | 36.5 | 0 | 0 | 0 | 19.8 | 25.5 | 0 | 0 | 28.2 | 14.3 | 0 | 0 | 0 | 0 | 0 | 0 | 13.3 | 0 | 0 | 0 | 0 | 1573 | 1595 | 1622 | 1607 | 662.8 | 570 | 833.7 | 766 | 235.16 | 212.1 | 225.37 | 227.31
2024-06-27 | 26 | Juin | 2024-06-27 12:45 | 2024-06-27 13:47 | 41161 | 1 | DD13B | 62.35 | 6 | 60 | 124 | 121.7 | 116.41 | 41.55 | 3535 | 203 | 1384 | 2.617 | 47.389 | 54.625 | 71.73 | 78.88 | 0 | 0 | 11.6 | 16.125 | 10.5 | 14.25 | 14.85 | 19.25 | 4.6 | 4.625 | 2400 | 663 | 2400 | 181 | 165 | 0 | 170 | 0 | 0 | 200 | 410 | 1626 | 1101.6 | 0.0428 | 0.0613 | 0.001 | 0.003 | 0.0177 | 0.47 | 0.104 | 0.0301 | 0.143 | 0.0096 | 0.0041 | 0.016 | 0.136 | 0.107 | 2406/26R4 | 138.2 | 58 | 46 | 34.2 | 26.4 | 0 | 0 | 28.4 | 0 | 0 | 0 | 21.7 | 24.7 | 0 | 0 | 13.1 | 10.3 | 0 | 0 | 0 | 0 | 0 | 0 | 13.6 | 0 | 0 | 0 | 0 | 1653 | 1582 | 1602 | 1626 | 195.6 | 730.8 | 934.7 | 1101.6 | 102.03 | 237.45 | 244.66 | 243.68
2024-06-27 | 26 | Juin | 2024-06-27 11:43 | 2024-06-27 12:45 | 41160 | 1 | DD13B | 61.18 | 1 | 57 | 121 | 114.8 | 99.669 | 41.867 | 3654 | 205 | 1814 | 2.65 | 45.66 | 54.5 | 73.74 | 78.1 | 0 | 0 | 11.083 | 14.75 | 11.433 | 15.375 | 12.684 | 16.25 | 6.667 | 7.75 | 2400 | 658 | 2400 | 182 | 0 | 0 | 0 | 0 | 0 | 200 | 400 | 1649 | 188.2 | 0.0391 | 0.0569 | 0.001 | 0.0032 | 0.0192 | 0.663 | 0.0639 | 0.0332 | 0.0599 | 0.006 | 0.0041 | 0.0178 | 0.123 | 0.0906 | 2406/26R4 | 138.8 | 56.1 | 44.5 | 38.2 | 26.3 | 0 | 0 | 26.6 | 0 | 0 | 0 | 21.1 | 25 | 0 | 0 | 14.3 | 11.7 | 0 | 0 | 0 | 0 | 0 | 0 | 13.8 | 0 | 0 | 0 | 0 | 1540 | 1696 | 1624 | 1649 | 506.7 | 0 | 1035.9 | 188.2 | 233.37 | 65535 | 240.25 | 101.36
2024-06-27 | 26 | Juin | 2024-06-27 10:48 | 2024-06-27 11:43 | 41159 | 1 | DD13B | 55.73 | 3 | 57 | 123 | 119.7 | 124.732 | 39.05 | 3176 | 189 | 1482 | 2.967 | 41.461 | 51.125 | 67.5 | 78.55 | 0 | 0 | 11.067 | 15.25 | 10.65 | 14.5 | 13.033 | 16.5 | 4.3 | 4.75 | 2400 | 660 | 2400 | 182 | 330 | 0 | 324 | 0 | 0 | 200 | 420 | 1636 | 1045 | 0.0517 | 0.0562 | 0.0022 | 0.0038 | 0.0189 | 0.301 | 0.0801 | 0.0352 | 0.126 | 0.0051 | 0.0044 | 0.0178 | 0.0874 | 0.0872 | 2406/26R4 | 135.7 | 58.4 | 46.3 | 31 | 26.6 | 0 | 0 | 26.5 | 0 | 0 | 0 | 20.5 | 24 | 0 | 0 | 13.7 | 10.6 | 0 | 0 | 0 | 0 | 0 | 0 | 13.8 | 0 | 0 | 0 | 0 | 1579 | 1618 | 1592 | 1636 | 868.7 | 930.7 | 763.8 | 1045 | 251.8 | 235.64 | 235.26 | 234.36
2024-06-27 | 26 | Juin | 2024-06-27 09:46 | 2024-06-27 10:48 | 41158 | 1 | DD13B | 61.38 | 2 | 56 | 124 | 117.9 | 125.089 | 41.483 | 3566 | 186 | 1536 | 3.3 | 37.576 | 53.625 | 71.38 | 77.56 | 0 | 0 | 11.133 | 15.375 | 10.533 | 14.25 | 14.633 | 19 | 5.183 | 4.75 | 2400 | 660 | 2400 | 182 | 165 | 0 | 166 | 0 | 0 | 200 | 420 | 1632 | 1144.6 | 0.0248 | 0.0494 | 0.001 | 0.0036 | 0.0212 | 0.383 | 0.0913 | 0.042 | 0.131 | 0.0053 | 0.0042 | 0.0203 | 0.0689 | 0.104 | 2406/26R4 | 130.4 | 55.2 | 45.8 | 29.4 | 25.4 | 0 | 0 | 26.8 | 0 | 0 | 0 | 19 | 24.1 | 0 | 0 | 12.8 | 8.7 | 0 | 0 | 0 | 0 | 0 | 0 | 13.6 | 0 | 0 | 0 | 0 | 1715 | 1560 | 1574 | 1632 | 2085.2 | 625 | 892.3 | 1144.6 | 242.16 | 237.92 | 256.5 | 243.23
2024-06-27 | 26 | Juin | 2024-06-27 08:48 | 2024-06-27 09:46 | 41157 | 1 | DD13B | 57.93 | 6 | 60 | 133 | 127.8 | 125.264 | 41.617 | 3571 | 196 | 1993 | 3.883 | 34.249 | 54 | 73.69 | 77.85 | 0 | 0 | 11.2 | 15.375 | 10.817 | 14.625 | 13.3 | 17.375 | 6.3 | 6.5 | 2400 | 661 | 2400 | 184 | 164 | 0 | 158 | 0 | 0 | 200 | 450 | 1649 | 1257.7 | 0.0359 | 0.0584 | 0.001 | 0.0032 | 0.0185 | 0.768 | 0.0979 | 0.0288 | 0.13 | 0.0079 | 0.0052 | 0.0182 | 0.0628 | 0.0954 | 2406/26R4 | 121.7 | 56.6 | 46.5 | 18.6 | 25 | 0 | 0 | 16.6 | 0 | 0 | 0 | 22.5 | 22.1 | 0 | 0 | 12.4 | 8.5 | 0 | 0 | 0 | 0 | 0 | 0 | 14.6 | 0 | 0 | 0 | 0 | 1611 | 1646 | 1649 | 1649 | 967.8 | 1128.5 | 1214.9 | 1257.7 | 242.32 | 234.58 | 238.36 | 240.91
2024-06-27 | 26 | Juin | 2024-06-27 07:40 | 2024-06-27 08:48 | 41156 | 1 | DD13B | 68.67 | 1 | 58 | 132 | 126.3 | 125.254 | 39.983 | 3331 | 201 | 1276 | 4.65 | 28.387 | 51.875 | 67.92 | 77.85 | 0 | 0 | 10.983 | 15.125 | 10.683 | 14.125 | 14.833 | 19.25 | 3.483 | 3.375 | 2400 | 658 | 2400 | 181 | 165 | 0 | 168 | 0 | 0 | 200 | 435 | 1629 | 1131.5 | 0.0448 | 0.0689 | 0.001 | 0.0035 | 0.0178 | 0.417 | 0.104 | 0.0397 | 0.149 | 0.0086 | 0.0054 | 0.0167 | 0.0937 | 0.107 | 2406/26R4 | 138.5 | 55.4 | 48.5 | 34.6 | 26.3 | 0 | 0 | 26.4 | 0 | 0 | 0 | 20.7 | 27.7 | 0 | 0 | 14 | 9.8 | 0 | 0 | 0 | 0 | 0 | 0 | 13.6 | 0 | 0 | 0 | 0 | 1578 | 1617 | 1629 |  | 812.6 | 989.1 | 1131.5 |  | 247.43 | 240.66 | 244.02
2024-06-27 | 26 | Juin | 2024-06-27 06:38 | 2024-06-27 07:40 | 41155 | 1 | DD13B | 61.37 | 3 | 57 | 136 | 132.2 | 125.56 | 42.733 | 3791 | 208 | 1430 | 2.4 | 56.667 | 54.25 | 72.33 | 76.17 | 0 | 0 | 9.75 | 13 | 10.8 | 14.25 | 14.9 | 18.875 | 7.283 | 7.5 | 2400 | 662 | 2400 | 182 | 165 | 0 | 167 | 0 | 0 | 200 | 410 | 1648 | 186.5 | 0.055 | 0.0673 | 0.001 | 0.0038 | 0.0198 | 0.304 | 0.116 | 0.0299 | 0.143 | 0.008 | 0.0054 | 0.0182 | 0.07 | 0.115 | 2406/26R4 | 138.2 | 56.2 | 45.4 | 36.6 | 26.9 | 0 | 0 | 27.9 | 0 | 0 | 0 | 20.5 | 25.7 | 0 | 0 | 14.3 | 9.2 | 0 | 0 | 0 | 0 | 0 | 0 | 13.7 | 0 | 0 | 0 | 0 | 1576 | 1607 | 1622 | 1648 | 665.1 | 922.1 | 1032.3 | 186.5 | 233.79 | 240.94 | 241.08 | 101.23
2024-06-27 | 26 | Juin | 2024-06-27 05:37 | 2024-06-27 06:38 | 41154 | 1 | DD13B | 61 | 2 | 56 | 127 | 122 | 125.513 | 44.117 | 3821 | 213 | 1213 | 2.917 | 43.543 | 56.625 | 73.93 | 77.01 | 0 | 0 | 11.633 | 15.5 | 9.483 | 12.75 | 14.85 | 19.125 | 8.151 | 9.125 | 2400 | 659 | 2400 | 181 | 166 | 0 | 161 | 0 | 0 | 200 | 405 | 1638 | 1075.1 | 0.0374 | 0.063 | 0.001 | 0.0032 | 0.0191 | 0.462 | 0.114 | 0.0328 | 0.144 | 0.0114 | 0.0054 | 0.0161 | 0.085 | 0.137 | 2406/26R4 | 138.5 | 58.3 | 45.2 | 35 | 26.7 | 0 | 0 | 27.1 | 0 | 0 | 0 | 20.8 | 25.2 | 0 | 0 | 14.4 | 10.3 | 0 | 0 | 0 | 0 | 0 | 0 | 14 | 0 | 0 | 0 | 0 | 1568 | 1613 | 1649 | 1638 | 664.4 | 898.1 | 1257.7 | 1075.1 | 238.06 | 235.74 | 240.91 | 235.36
2024-06-26 | 26 | Juin | 2024-06-27 04:42 | 2024-06-27 05:37 | 41153 | 1 | DD13B | 55.67 | 6 | 59 | 125 | 120.9 | 125.479 | 40.883 | 3468 | 214 | 1190 | 2.733 | 45.732 | 52.375 | 68.53 | 76.87 | 0 | 0 | 11.117 | 15.25 | 10.7 | 13.375 | 14.434 | 18.875 | 4.633 | 4.875 | 2400 | 658 | 2400 | 182 | 330 | 0 | 332 | 0 | 0 | 200 | 378 | 1621 | 929.9 | 0.0531 | 0.0635 | 0.001 | 0.004 | 0.0282 | 0.424 | 0.131 | 0.0355 | 0.151 | 0.0079 | 0.0051 | 0.0217 | 0.0235 | 0.133 | 2406/26R4 | 130.7 | 55.9 | 46.8 | 28 | 22.7 | 0 | 0 | 27.2 | 0 | 0 | 0 | 20.3 | 21.8 | 0 | 0 | 15.6 | 8.9 | 0 | 0 | 0 | 0 | 0 | 0 | 14.2 | 0 | 0 | 0 | 0 | 1606 | 1616 | 1614 | 1621 | 786.5 | 916 | 877.1 | 929.9 | 229.79 | 235.56 | 233.46 | 233.95
2024-06-26 | 26 | Juin | 2024-06-27 03:43 | 2024-06-27 04:42 | 41152 | 1 | DD13B | 58.13 | 1 | 59 | 128 | 122.3 | 125.593 | 41.917 | 3518 | 207 | 1236 | 3.2 | 40 | 53.625 | 70.09 | 76.76 | 0 | 0 | 12.45 | 15.75 | 9.6 | 13.125 | 13.467 | 17.875 | 6.4 | 6.875 | 2400 | 659 | 2400 | 181 | 328 | 0 | 328 | 0 | 0 | 200 | 393 | 1638 | 1053 | 0.0544 | 0.045 | 0.001 | 0.0033 | 0.0242 | 0.43 | 0.137 | 0.0342 | 0.135 | 0.0156 | 0.006 | 0.0158 | 0.0855 | 0.137 | 2406/26R4 | 130.4 | 56.5 | 46.8 | 27.1 | 25.3 | 0 | 0 | 26.4 | 0 | 0 | 0 | 19.6 | 22.9 | 0 | 0 | 14.2 | 8.1 | 0 | 0 | 0 | 0 | 0 | 0 | 13.9 | 0 | 0 | 0 | 0 | 1610 | 1601 | 1662 | 1638 | 1409.1 | 914.6 | 1231.2 | 1053 | 270.49 | 243.61 | 232.28 | 233.84
2024-06-26 | 26 | Juin | 2024-06-27 02:49 | 2024-06-27 03:43 | 41151 | 1 | DD13B | 54.72 | 3 | 59 | 126 | 123.6 | 100.449 | 41.317 | 3482 | 206 | 1094 | 3.367 | 37.426 | 53.75 | 69.52 | 78.06 | 0 | 0 | 11.983 | 15.5 | 9.533 | 13 | 14.716 | 19 | 5.083 | 6.125 | 2600 | 658 | 2400 | 183 | 330 | 0 | 326 | 0 | 0 | 200 | 400 | 1629 | 995.2 | 0.0667 | 0.0581 | 0.0042 | 0.0044 | 0.0268 | 0.475 | 0.133 | 0.0377 | 0.15 | 0.0068 | 0.005 | 0.0203 | 0.0639 | 0.137 | 2406/26R4 | 138.8 | 57.4 | 46.8 | 34.6 | 26.1 | 0 | 0 | 30.1 | 0 | 0 | 0 | 17.8 | 26.9 | 0 | 0 | 14.2 | 9.6 | 0 | 0 | 0 | 0 | 0 | 0 | 14.1 | 0 | 0 | 0 | 0 | 1568 | 1566 | 1622 | 1629 | 18.7 | 684.9 | 840.6 | 995.2 | -24.65 | 241.39 | 225.98 | 234.58
2024-06-26 | 26 | Juin | 2024-06-27 01:53 | 2024-06-27 02:49 | 41150 | 1 | DD13B | 55.35 | 2 | 57 | 126 | 121.5 | 125.628 | 42.217 | 3583 | 212 | 1074 | 3.2 | 39.375 | 54.5 | 70.51 | 77.46 | 0 | 0 | 11.967 | 15.75 | 9.467 | 12.75 | 15.15 | 19 | 5.633 | 6.875 | 2400 | 659 | 2400 | 181 | 165 | 0 | 165 | 0 | 0 | 200 | 408 | 1633 | 1021.7 | 0.0498 | 0.0476 | 0.001 | 0.0038 | 0.0285 | 0.383 | 0.141 | 0.0371 | 0.139 | 0.014 | 0.0058 | 0.0192 | 0.0632 | 0.139 | 2406/26R4 | 138.4 | 56.5 | 47.3 | 34.6 | 26.6 | 0 | 0 | 31.7 | 0 | 0 | 0 | 20.3 | 25.4 | 0 | 0 | 14.1 | 7.7 | 0 | 0 | 0 | 0 | 0 | 0 | 12.6 | 0 | 0 | 0 | 0 | 1654 | 1591 | 1610 | 1633 | 197.1 | 835.2 | 862.5 | 1021.7 | 102.05 | 242.37 | 234.4 | 234.34
2024-06-26 | 26 | Juin | 2024-06-27 00:58 | 2024-06-27 01:53 | 41149 | 1 | DD13B | 55.37 | 6 | 60 | 128 | 123.8 | 125.628 | 40.9 | 3434 | 207 | 1124 | 3.517 | 36.398 | 53.125 | 68.87 | 77.93 | 0 | 0 | 12.183 | 15.75 | 9.9 | 13.25 | 14.033 | 18.375 | 4.783 | 5.625 | 2400 | 662 | 2400 | 181 | 164 | 0 | 168 | 0 | 0 | 200 | 408 | 1647 | 185.3 | 0.0651 | 0.0508 | 0.0014 | 0.004 | 0.0301 | 0.355 | 0.139 | 0.0368 | 0.14 | 0.0099 | 0.0049 | 0.0235 | 0.0778 | 0.13 | 2406/26R4 | 138.7 | 58.8 | 45.3 | 34.6 | 27.6 | 0 | 0 | 27.5 | 0 | 0 | 0 | 19.7 | 25 | 0 | 0 | 14.7 | 9.4 | 0 | 0 | 0 | 0 | 0 | 0 | 14.8 | 0 | 0 | 0 | 0 | 1565 | 1591 | 1631 | 1647 | 495.3 | 776.7 | 1025.2 | 185.3 | 218.08 | 237.03 | 235.68 | 101.3
2024-06-26 | 26 | Juin | 2024-06-26 18:35 | 2024-06-27 00:58 | 41148 | 1 | DD13B | 56.78333 | 1 | 60 | 125 | 118.9 | 125.305 | 46 | 3970 | 231 | 1559 | 3.217 | 38.86 | 56.5 | 75.74 | 73.7 | 0 | 0 | 13.35 | 15.875 | 10.1 | 13.125 | 13.617 | 17.5 | 8.933 | 9.75 | 2400 | 660 | 2400 | 182 | 164 | 0 | 164 | 0 | 0 | 200 | 438 | 1628 | 1133.4 | [7 empty] | 0.0264 | 0.14 | 0.0109 | 0.0054 | 0.0279 | 0.0717 | 0.109 | 2406/26R4 | 141.9 | 60.2 | 47.5 | 34.2 | 27.2 | 0 | 0 | 29.3 | 0 | 0 | 0 | 21.3 | 38.5 | 0 | 0 | 13.2 | 8.9 | 0 | 0 | 0 | 0 | 0 | 0 | 0 | 0 | 0 | 0 | 0 | 1652 | 1672 | 1638 | 1628 | 192.8 | 1523.7 | 1281.4 | 1133.4 | 101.51 | 242.5 | 248.26 | 244.68
2024-06-26 | 26 | Juin | 2024-06-26 17:33 | 2024-06-26 18:35 | 41147 | 1 | S235JR | 61.6 | 3 | 59 | 132 | 132.4 | 116.15 | 39.967 | 3239 | 204 | 1367 | 3.617 | 36.498 | 50.875 | 67.03 | 76.38 | 0 | 0 | 13 | 16.25 | 9.617 | 13 | 13.134 | 17.5 | 4.217 | 4.125 | 2400 | 659 | 2400 | 182 | 330 | 1936 | 0 | 0 | 0 | 500 | 393 | 1651 | 971.2 | 0.0599 | 0.076 | 0.0014 | 0.0041 | 0.0208 | 0.615 | 0.116 | 0.0956 | 0.621 | 0.0135 | 0.0067 | 0.0122 | 0.0783 | 0.115 | 2406/26R1 | 125.8 | 58.9 | 46.4 | 20.5 | 0 | 0 | 0 | 30.8 | 0 | 0 | 0 | 19.6 | 38.7 | 0 | 0 | 25.1 | 11.6 | 0 | 0 | 0 | 0 | 0 | 0 | 0 | 0 | 0 | 0 | 0 | 1599 | 1631 | 1675 | 1651 | 709 | 818.6 | 1095.7 | 971.2 | 225.97 | 219.14 | 216.65 | 220.83
2024-06-26 | 26 | Juin | 2024-06-26 16:36 | 2024-06-26 17:33 | 41146 | 1 | S235JR | 56.63 | 6 | 61 | 130 | 126.6 | 121.947 | 40.133 | 3425 | 209 | 1702 | 4 | 32.5 | 51.25 | 69.36 | 76.62 | 0 | 0 | 12.183 | 15.875 | 10.417 | 13.625 | 15.15 | 19.125 | 2.383 | 2.625 | 2400 | 660 | 2400 | 181 | 165 | 964 | 0 | 0 | 0 | 500 | 328 | 1631 | 721 | 0.0844 | 0.0817 | 0.001 | 0.0057 | 0.0236 | 0.544 | 0.11 | 0.113 | 0.631 | 0.0092 | 0.0067 | 0.0127 | 0.0638 | 0.115 | 2406/26R1 | 125.7 | 60.8 | 46.1 | 18.8 | 0 | 0 | 0 | 30.7 | 0 | 0 | 0 | 19.5 | 36.2 | 0 | 0 | 25.5 | 13.8 | 0 | 0 | 0 | 0 | 0 | 0 | 0 | 0 | 0 | 0 | 0 | 1626 | 1643 | 1596 | 1631 | 606.3 | 811.5 | 541.6 | 721 | 199.79 | 211.98 | 207.8 | 209.81
2024-06-26 | 26 | Juin | 2024-06-26 15:38 | 2024-06-26 16:36 | 41145 | 1 | S235JR | 58.38 | 1 | 58 | 128 | 125.8 | 121.949 | 41.567 | 3462 | 218 | 1522 | 3.9 | 32.821 | 52.625 | 70.14 | 75.96 | 0 | 0 | 12.417 | 15.875 | 10.933 | 13.5 | 15.05 | 19.125 | 3.167 | 4.125 | 2400 | 660 | 2400 | 182 | 330 | 1922 | 0 | 0 | 0 | 500 | 373 | 1659 | 861.5 | 0.0783 | 0.0941 | 0.001 | 0.0043 | 0.0254 | 0.5 | 0.127 | 0.117 | 0.627 | 0.0136 | 0.0067 | 0.0145 | 0.079 | 0.135 | 2406/26R1 | 130.6 | 60.3 | 45.5 | 24.8 | 0 | 0 | 0 | 35.7 | 0 | 0 | 0 | 18.7 | 23.2 | 0 | 0 | 25.8 | 13.6 | 0 | 0 | 0 | 0 | 0 | 0 | 13.6 | 0 | 0 | 0 | 0 | 1612 | 1605 | 1629 | 1659 | 613.7 | 468.7 | 558.9 | 861.5 | 208.29 | 192.28 | 192.18 | 207.68
2024-06-26 | 26 | Juin | 2024-06-26 14:38 | 2024-06-26 15:38 | 41144 | 1 | S235JR | 59.97 | 2 | 56 | 128 | 124.1 | 122.016 | 41.3 | 3462 | 215 | 1750 | 4.25 | 30.118 | 53.125 | 71.56 | 77.18 | 0 | 0 | 12.133 | 15.875 | 10.5 | 13.625 | 15.084 | 19.125 | 3.583 | 4.5 | 2400 | 660 | 2400 | 183 | 165 | 961 | 0 | 0 | 0 | 500 | 350 | 1630 | 801 | 0.0484 | 0.0777 | 0.001 | 0.0046 | 0.0233 | 1.13 | 0.122 | 0.098 | 0.466 | 0.0107 | 0.0061 | 0.0187 | 0.103 | 0.131 | 2406/26R1 | 137.7 | 60.8 | 50.4 | 26.5 | 0 | 0 | 0 | 36.6 | 0 | 0 | 0 | 20.3 | 26.8 | 0 | 0 | 28 | 13.7 | 0 | 0 | 0 | 0 | 0 | 0 | 12.3 | 0 | 0 | 0 | 0 | 1589 | 1619 | 1620 | 1630 | 645 | 654 | 713 | 801 | 224.45 | 209.16 | 214.97 | 218.08
2024-06-26 | 26 | Juin | 2024-06-26 13:38 | 2024-06-26 14:38 | 41143 | 1 | S235JR | 59.83 | 3 | 58 | 129 | 128 | 121.947 | 41.25 | 3453 | 214 | 1532 | 3.817 | 33.799 | 52.75 | 70.26 | 76.73 | 0 | 0 | 11.917 | 15.875 | 10.6 | 13.5 | 15.333 | 19 | 3.4 | 4.375 | 2400 | 660 | 2400 | 181 | 165 | 965 | 0 | 0 | 0 | 500 | 328 | 1620 | 722.9 | 0.0777 | 0.128 | 0.0025 | 0.0038 | 0.0256 | 0.288 | 0.128 | 0.122 | 0.633 | 0.009 | 0.0059 | 0.0205 | 0.0981 | 0.136 | 2406/26R1 | 137.4 | 55.7 | 47.5 | 34.2 | 0 | 0 | 0 | 35.2 | 0 | 0 | 0 | 19.9 | 26.7 | 0 | 0 | 27.5 | 15.7 | 0 | 0 | 0 | 0 | 0 | 0 | 12.4 | 0 | 0 | 0 | 0 | 1554 | 1626 | 1611 | 1620 | 431.1 | 742.5 | 664 | 722.9 | 213.85 | 214.69 | 214.62 | 215.98
2024-06-26 | 26 | Juin | 2024-06-26 12:39 | 2024-06-26 13:38 | 41142 | 1 | S235JR | 59.8 | 6 | 61 | 130 | 128.7 | 142.204 | 41.117 | 3369 | 211 | 1470 | 3.783 | 34.361 | 52.375 | 69.37 | 76.43 | 0 | 0 | 12.35 | 15.75 | 10.5 | 13.625 | 15.3 | 19.125 | 2.967 | 3.75 | 2400 | 660 | 2400 | 182 | 165 | 960 | 0 | 0 | 0 | 500 | 380 | 1648 | 904.8 | 0.0698 | 0.0898 | 0.001 | 0.0034 | 0.0239 | 0.459 | 0.119 | 0.0924 | 0.604 | 0.0092 | 0.006 | 0.0177 | 0.0532 | 0.123 | 2406/26R1 | 137.8 | 54.6 | 47.2 | 36 | 0 | 0 | 0 | 36.3 | 0 | 0 | 0 | 19.7 | 25.9 | 0 | 0 | 27.7 | 15.7 | 0 | 0 | 0 | 0 | 0 | 0 | 12.5 | 0 | 0 | 0 | 0 | 1597 | 1657 | 1680 | 1648 | 637.4 | 1142.9 | 4.2 | 904.8 | 219.23 | 229.53 | -194.57 | 217.26
2024-06-26 | 26 | Juin | 2024-06-26 11:41 | 2024-06-26 12:39 | 41141 | 1 | S235JR | 57.8 | 1 | 60 | 129 | 128.8 | 121.841 | 41.817 | 3519 | 211 | 1582 | 4.133 | 31.21 | 53.875 | 71.78 | 77.3 | 0 | 0 | 12.05 | 15.875 | 10.8 | 13.875 | 14.617 | 18.75 | 4.35 | 5.375 | 2400 | 660 | 2400 | 182 | 165 | 957 | 0 | 0 | 0 | 500 | 328 | 1631 | 719 | 0.107 | 0.0758 | 0.001 | 0.003 | 0.0293 | 0.468 | 0.127 | 0.108 | 0.62 | 0.0073 | 0.0054 | 0.0178 | 0.0402 | 0.134 | 2406/24R2 | 130.5 | 58.7 | 48.4 | 23.4 | 0 | 0 | 0 | 38.1 | 0 | 0 | 0 | 8.9 | 26 | 0 | 0 | 32.7 | 12.2 | 0 | 0 | 0 | 0 | 0 | 0 | 12.6 | 0 | 0 | 0 | 0 | 1549 | 1577 | 1610 | 1631 | 406 | 642.6 | 711.5 | 719 | 212.16 | 230.71 | 220.25 | 209.6
2024-06-26 | 26 | Juin | 2024-06-26 10:38 | 2024-06-26 11:41 | 41140 | 1 | S235JR | 62.5 | 2 | 56 | 128 | 124.3 | 121.826 | 41.65 | 3314 | 207 | 1549 | 4.1 | 31.22 | 52.75 | 69.89 | 75.99 | 0 | 0 | 13.567 | 17.125 | 10.167 | 13 | 14.883 | 19 | 3.033 | 3.625 | 2400 | 661 | 2400 | 183 | 166 | 957 | 0 | 0 | 0 | 500 | 343 | 1619 | 781.1 | 0.0431 | 0.0707 | 0.001 | 0.0032 | 0.0253 | 0.227 | 0.123 | 0.098 | 0.63 | 0.0059 | 0.0056 | 0.0203 | 0.0581 | 0.134 | 2406/24R2 | 138.4 | 56 | 47.3 | 35.1 | 0 | 0 | 0 | 40.7 | 0 | 0 | 0 | 9.8 | 26.8 | 0 | 0 | 33.8 | 14.8 | 0 | 0 | 0 | 0 | 0 | 0 | 12.5 | 0 | 0 | 0 | 0 | 1579 | 1594 | 1619 |  | 679.3 | 747.9 | 781.1 |  | 233.71 | 232.62 | 222.22
2024-06-26 | 26 | Juin | 2024-06-26 09:41 | 2024-06-26 10:38 | 41139 | 1 | S235JR | 57.33 | 3 | 58 | 125 | 125.6 | 121.822 | 41.1 | 3444 | 201 | 1671 | 3.667 | 34.091 | 54.875 | 72.88 | 80.11 | 0 | 0 | 11.75 | 15.875 | 10.017 | 13.625 | 14.483 | 19.125 | 4.85 | 6.25 | 2400 | 661 | 2400 | 181 | 166 | 951 | 0 | 0 | 0 | 500 | 358 | 1629 | 835.2 | 0.0767 | 0.0934 | 0.001 | 0.003 | 0.025 | 0.487 | 0.129 | 0.101 | 0.66 | 0.0088 | 0.0054 | 0.0147 | 0.0722 | 0.131 | 2406/24R2 | 130.8 | 60.3 | 48 | 22.5 | 0 | 0 | 0 | 37.9 | 0 | 0 | 0 | 10.2 | 25.9 | 0 | 0 | 31.7 | 12.3 | 0 | 0 | 0 | 0 | 0 | 0 | 12.8 | 0 | 0 | 0 | 0 | 1572 | 1609 | 1616 | 1629 | 539.5 | 739.6 | 772.3 | 835.2 | 220.56 | 223.64 | 223.01 | 221.7
2024-06-26 | 26 | Juin | 2024-06-26 08:45 | 2024-06-26 09:41 | 41138 | 1 | S235JR | 56.13 | 6 | 60 | 125 | 120.7 | 121.827 | 41.8 | 3363 | 209 | 1513 | 3.983 | 31.381 | 53.5 | 70.64 | 76.79 | 0 | 0 | 11.9 | 15.75 | 11.433 | 13.5 | 14.75 | 19.375 | 3.717 | 4.875 | 2400 | 659 | 2400 | 181 | 330 | 1922 | 0 | 0 | 0 | 500 | 350 | 1640 | 798 | 0.0755 | 0.0904 | 0.001 | 0.0031 | 0.022 | 0.506 | 0.127 | 0.116 | 0.677 | 0.0086 | 0.0057 | 0.0158 | 0.0881 | 0.138 | 2406/24R2 | 138.3 | 59.5 | 49 | 29.8 | 0 | 0 | 0 | 46.9 | 0 | 0 | 0 | 4.9 | 25.9 | 0 | 0 | 34.3 | 13.7 | 0 | 0 | 0 | 0 | 0 | 0 | 12.6 | 0 | 0 | 0 | 0 | 1594 | 1599 | 1633 | 1640 | 560.1 | 571.6 | 683.6 | 798 | 211.35 | 210.13 | 204.81 | 212.38
2024-06-26 | 26 | Juin | 2024-06-26 07:42 | 2024-06-26 08:45 | 41137 | 1 | S235JR | 62.88 | 1 | 57 | 128 | 126.3 | 121.846 | 41.883 | 3352 | 215 | 1533 | 4.5 | 28.444 | 52.5 | 69.72 | 75.21 | 0 | 0 | 12.317 | 15.75 | 11.367 | 13.625 | 14.7 | 18.875 | 3.5 | 4.125 | 2400 | 660 | 2400 | 181 | 332 | 1918 | 0 | 0 | 0 | 500 | 343 | 1635 | 787.5 | 0.0747 | 0.0895 | 0.001 | 0.0035 | 0.0234 | 0.66 | 0.132 | 0.0988 | 0.655 | 0.0103 | 0.006 | 0.017 | 0.0856 | 0.135 | 2406/24R2 | 138.9 | 59 | 47.5 | 32.4 | 0 | 0 | 0 | 41.1 | 0 | 0 | 0 | 10.8 | 27 | 0 | 0 | 34.3 | 13.9 | 0 | 0 | 0 | 0 | 0 | 0 | 11.8 | 0 | 0 | 0 | 0 | 1580 | 1616 | 1600 | 1635 | 570.1 | 636 | 632.5 | 787.5 | 220.27 | 208.74 | 217.03 | 214.12
2024-06-26 | 26 | Juin | 2024-06-26 06:39 | 2024-06-26 07:42 | 41136 | 1 | S235JR | 63.05 | 2 | 57 | 123 | 122 | 121.898 | 39.233 | 3251 | 202 | 1422 | 4.983 | 24.682 | 51.625 | 68.03 | 78.95 | 0 | 0 | 11.783 | 15.75 | 10.25 | 13.625 | 14.784 | 19 | 2.417 | 3.25 | 2400 | 662 | 2400 | 183 | 164 | 955 | 0 | 0 | 0 | 500 | 380 | 1657 | 890.3 | 0.0584 | 0.0778 | 0.001 | 0.0036 | 0.025 | 0.409 | 0.126 | 0.103 | 0.612 | 0.0081 | 0.0049 | 0.0183 | 0.104 | 0.138 | 2406/24R2 | 138.6 | 58.6 | 48.4 | 31.6 | 0 | 0 | 0 | 41.3 | 0 | 0 | 0 | 10.4 | 26.3 | 0 | 0 | 34.2 | 14.3 | 0 | 0 | 0 | 0 | 0 | 0 | 12.1 | 0 | 0 | 0 | 0 | 1591 | 1609 | 1657 |  | 535.8 | 669.9 | 890.3 |  | 209.72 | 216.36 | 211.18
2024-06-26 | 26 | Juin | 2024-06-26 05:42 | 2024-06-26 06:39 | 41135 | 1 | S235JR | 56.6 | 3 | 58 | 123 | 120 | 121.891 | 39.1 | 3051 | 187 | 1486 | 2.217 | 55.489 | 51.125 | 67.13 | 78.45 | 0 | 0 | 12.1 | 15.75 | 10.033 | 13.5 | 14.867 | 19.25 | 2.1 | 2.5 | 2400 | 658 | 2400 | 181 | 166 | 952 | 0 | 0 | 0 | 500 | 350 | 1639 | 796.1 | 0.0559 | 0.0784 | 0.001 | 0.0037 | 0.0225 | 0.464 | 0.12 | 0.106 | 0.645 | 0.0128 | 0.0055 | 0.0173 | 0.0605 | 0.125 | 2406/24R2 | 138.3 | 57.4 | 48.3 | 32.6 | 0 | 0 | 0 | 41.5 | 0 | 0 | 0 | 10.1 | 27.8 | 0 | 0 | 34.3 | 13.2 | 0 | 0 | 0 | 0 | 0 | 0 | 11.4 | 0 | 0 | 0 | 0 | 1624 | 1638 | 1639 |  | 747.2 | 881 | 796.1 |  | 216.24 | 220.73 | 212.74
2024-06-25 | 26 | Juin | 2024-06-26 04:45 | 2024-06-26 05:42 | 41134 | 1 | S235JR | 57.18 | 6 | 60 | 129 | 124.3 | 121.928 | 43.2 | 3710 | 210 | 1631 | 2.083 | 61.92 | 56.125 | 74.8 | 77.95 | 0 | 0 | 11.267 | 15.5 | 9.75 | 13.375 | 14.45 | 18.75 | 7.733 | 8.5 | 2400 | 659 | 2400 | 182 | 330 | 1932 | 0 | 0 | 0 | 500 | 378 | 1630 | 922.1 | 0.0667 | 0.0787 | 0.0014 | 0.0035 | 0.0263 | 0.872 | 0.134 | 0.0932 | 0.602 | 0.0094 | 0.0067 | 0.0239 | 0.0182 | 0.143 | 2406/24R2 | 138.9 | 57 | 50 | 31.9 | 0 | 0 | 0 | 41.2 | 0 | 0 | 0 | 10 | 28.2 | 0 | 0 | 34.1 | 14.1 | 0 | 0 | 0 | 0 | 0 | 0 | 11.3 | 0 | 0 | 0 | 0 | 1582 | 1592 | 1611 | 1630 | 431.1 | 735.1 | 886.3 | 922.1 | 198.62 | 232.44 | 235.85 | 228.43
2024-06-25 | 26 | Juin | 2024-06-26 03:44 | 2024-06-26 04:45 | 41133 | 1 | S235JR | 60.67 | 1 | 58 | 123 | 120.8 | 121.826 | 39.417 | 3235 | 206 | 1358 | 2.017 | 60.992 | 51.375 | 67.49 | 78.2 | 0 | 0 | 11.383 | 15.625 | 10.683 | 13.375 | 14.333 | 18.875 | 3.017 | 3.375 | 2400 | 662 | 2400 | 182 | 0 | 956 | 0 | 0 | 0 | 500 | 378 | 1651 | 929.1 | 0.0561 | 0.11 | 0.0026 | 0.0038 | 0.023 | 0.451 | 0.117 | 0.11 | 0.697 | 0.0141 | 0.0051 | 0.0112 | 0.0651 | 0.134 | 2406/24R2 | 138.8 | 60.8 | 48.7 | 29.3 | 0 | 0 | 0 | 41.1 | 0 | 0 | 0 | 10.2 | 28.1 | 0 | 0 | 34.1 | 14.1 | 0 | 0 | 0 | 0 | 0 | 0 | 11.2 | 0 | 0 | 0 | 0 | 1544 | 1604 | 1651 |  | 519.6 | 443.8 | 929.1 |  | 233.04 | 188.8 | 217.57
2024-06-25 | 26 | Juin | 2024-06-26 02:47 | 2024-06-26 03:44 | 41132 | 1 | S235JR | 57.45 | 3 | 56 | 124 | 118 | 121.792 | 41.683 | 3534 | 210 | 1517 | 2.7 | 45.926 | 54 | 71.68 | 77.73 | 0 | 0 | 11.333 | 15.25 | 9.983 | 13 | 14.316 | 18.875 | 6.05 | 6.75 | 2400 | 659 | 2400 | 182 | 165 | 966 | 0 | 0 | 0 | 500 | 355 | 1636 | 851.7 | 0.0624 | 0.0674 | 0.001 | 0.0032 | 0.027 | 0.427 | 0.141 | 0.106 | 0.669 | 0.0053 | 0.0062 | 0.0201 | 0.0513 | 0.15 | 2406/24R2 | 138.6 | 55.9 | 50 | 32.7 | 0 | 0 | 0 | 41.1 | 0 | 0 | 0 | 10 | 28.1 | 0 | 0 | 34 | 14 | 0 | 0 | 0 | 0 | 0 | 0 | 11.4 | 0 | 0 | 0 | 0 | 1564 | 1606 | 1613 | 1636 | 490 | 678.9 | 780.5 | 851.7 | 217.84 | 218.97 | 225.42 | 219.33
2024-06-25 | 26 | Juin | 2024-06-26 01:51 | 2024-06-26 02:47 | 41131 | 1 | S235JR | 56.32 | 2 | 58 | 124 | 122.4 | 121.744 | 39.083 | 3247 | 207 | 1272 | 3.15 | 39.365 | 50.625 | 66.42 | 77.72 | 0 | 0 | 11.667 | 15.625 | 9.833 | 12.875 | 15.017 | 19.125 | 2.567 | 3 | 2400 | 660 | 2400 | 181 | 166 | 961 | 0 | 0 | 0 | 400 | 355 | 1659 | 841.5 | 0.0456 | 0.0725 | 0.001 | 0.0036 | 0.0238 | 0.22 | 0.108 | 0.126 | 0.664 | 0.0138 | 0.0076 | 0.0257 | 0.0761 | 0.125 | 2406/24R2 | 138.9 | 59.4 | 48.5 | 31 | 0 | 0 | 0 | 40.9 | 0 | 0 | 0 | 10.9 | 27.9 | 0 | 0 | 33.9 | 13.9 | 0 | 0 | 0 | 0 | 0 | 0 | 11.4 | 0 | 0 | 0 | 0 | 1603 | 1647 | 1659 |  | 494.2 | 647.4 | 841.5 |  | 197.26 | 193.21 | 205.96
2024-06-25 | 26 | Juin | 2024-06-26 00:55 | 2024-06-26 01:51 | 41130 | 1 | S235JR | 55.33 | 6 | 61 | 126 | 124.4 | 121.815 | 40.75 | 3366 | 199 | 1359 | 3.5 | 36 | 52.375 | 68.85 | 77.12 | 0 | 0 | 11.8 | 15.5 | 9.767 | 13 | 14.183 | 18.5 | 5 | 5.375 | 2400 | 658 | 2400 | 182 | 330 | 1926 | 0 | 0 | 0 | 400 | 393 | 1625 | 968 | 0.0454 | 0.0771 | 0.0031 | 0.0053 | 0.038 | 0.9 | 0.126 | 0.0878 | 0.61 | 0.0058 | 0.0069 | 0.0246 | 0.0599 | 0.135 | 2406/24R2 | 138.6 | 57.1 | 49.5 | 32 | 0 | 0 | 0 | 41 | 0 | 0 | 0 | 10.1 | 28 | 0 | 0 | 34.1 | 14.1 | 0 | 0 | 0 | 0 | 0 | 0 | 11.3 | 0 | 0 | 0 | 0 | 1558 | 1551 | 1592 | 1625 | 621.8 | 503 | 744.2 | 968 | 238.63 | 226.84 | 233.34 | 234.72
2024-06-25 | 26 | Juin | 2024-06-25 18:52 | 2024-06-26 00:55 | 41129 | 1 | S235JR | 53.71333 | 1 | 57 | 126 | 122.1 | 121.85 | 43.917 | 3637 | 209 | 1642 | 2.783 | 45.269 | 55.125 | 73.62 | 75.31 | 0 | 0 | 12.483 | 16 | 10.383 | 13.125 | 15.117 | 19.375 | 5.933 | 6.5 | 2400 | 660 | 2400 | 181 | 165 | 955 | 0 | 0 | 0 | 400 | 385 | 1632 | 942.1 | [7 empty] | 0.0823 | 0.611 | 0.007 | 0.0054 | 0.0257 | 0.0836 | 0.132 | 2406/24R2 | 145.6 | 63.1 | 48.6 | 33.9 | 0 | 0 | 0 | 41.1 | 0 | 0 | 0 | 10.1 | 39.2 | 0 | 0 | 34.1 | 14.1 | 0 | 0 | 0 | 0 | 0 | 0 | 0 | 0 | 0 | 0 | 0 | 1650 | 1618 | 1629 | 1632 | 189.4 | 866.4 | 893.6 | 942.1 | 101.29 | 230.38 | 226.67 | 228.92
2024-06-25 | 26 | Juin | 2024-06-25 17:55 | 2024-06-25 18:52 | 41128 | 1 | S235JR | 56.93 | 2 | 57 | 130 | 126.9 | 118.462 | 40.317 | 3342 | 204 | 1275 | 2.25 | 57.778 | 52.125 | 68.21 | 77.57 | 0 | 0 | 11.717 | 15.5 | 9.583 | 12.75 | 14.533 | 19.125 | 4.483 | 4.75 | 2400 | 662 | 2400 | 181 | 164 | 956 | 0 | 0 | 0 | 400 | 348 | 1654 | 196.8 | 0.0681 | 0.0768 | 0.001 | 0.0033 | 0.0275 | 0.481 | 0.146 | 0.0907 | 0.583 | 0.0073 | 0.0056 | 0.0232 | 0.0314 | 0.146 | 2406/24R2 | 135.2 | 59.1 | 47.1 | 29 | 0 | 0 | 0 | 40 | 0 | 0 | 0 | 11 | 27.4 | 0 | 0 | 33.5 | 11.6 | 0 | 0 | 0 | 0 | 0 | 0 | 11.7 | 0 | 0 | 0 | 0 | 1647 | 1651 | 1648 | 1654 | 185.3 | 832.7 | 186.5 | 196.8 | 101.3 | 209.53 | 101.23 | 101.94
2024-06-25 | 26 | Juin | 2024-06-25 16:54 | 2024-06-25 17:55 | 41127 | 1 | S235JR | 61.73 | 6 | 60 | 126 | 126.9 | 121.8 | 44.15 | 3118 | 176 | 1402 | 2.983 | 42.235 | 58 | 73.82 | 78.82 | 0 | 0 | 11.367 | 15.25 | 10.067 | 13.5 | 15.033 | 19.125 | 7.683 | 9.75 | 2400 | 660 | 2400 | 181 | 166 | 948 | 0 | 0 | 0 | 500 | 380 | 1649 | 885.8 | 0.083 | 0.0999 | 0.013 | 0.0038 | 0.0298 | 0.51 | 0.132 | 0.0881 | 0.654 | 0.0149 | 0.0051 | 0.012 | 0.0673 | 0.14 | 2406/24R2 | 138.5 | 56.1 | 48 | 34.4 | 0 | 0 | 0 | 40.8 | 0 | 0 | 0 | 11.1 | 28.1 | 0 | 0 | 34 | 14 | 0 | 0 | 0 | 0 | 0 | 0 | 10.5 | 0 | 0 | 0 | 0 | 1583 | 1607 | 1639 | 1649 | 476.2 | 570.8 | 836.8 | 885.8 | 205.4 | 205.68 | 216.41 | 215.16
2024-06-25 | 26 | Juin | 2024-06-25 16:00 | 2024-06-25 16:54 | 41126 | 1 | S235JR | 53.57 | 1 | 59 | 126 | 126.9 | 121.94 | 38.667 | 3084 | 193 | 1532 | 3.367 | 37.426 | 50.75 | 67.07 | 78.75 | 0 | 0 | 12.217 | 16.625 | 11.067 | 14.25 | 14.333 | 18.625 | 1.05 | 1.25 | 2400 | 661 | 2400 | 182 | 165 | 954 | 0 | 0 | 0 | 500 | 365 | 1660 | 855.2 | 0.0746 | 0.0874 | 0.0032 | 0.0046 | 0.0252 | 0.533 | 0.127 | 0.116 | 0.642 | 0.0083 | 0.0062 | 0.0191 | 0.0988 | 0.129 | 2406/24R2 | 130.4 | 57.4 | 46.6 | 26.4 | 0 | 0 | 0 | 47.7 | 0 | 0 | 0 | 9.5 | 27.8 | 0 | 0 | 31.3 | 14.1 | 0 | 0 | 0 | 0 | 0 | 0 | 0 | 0 | 0 | 0 | 0 | 1657 | 1647 | 1700 | 1660 | 899 | 184.8 | 933.3 | 855.2 | 211.9 | 101.1 | 191.31 | 206.6
2024-06-25 | 26 | Juin | 2024-06-25 15:03 | 2024-06-25 16:00 | 41125 | 1 | S235JR | 57.32 | 3 | 58 | 126 | 126.9 | 122.005 | 41.183 | 3337 | 209 | 1600 | 3.667 | 34.364 | 53.25 | 70.67 | 77.58 | 0 | 0 | 11.933 | 15.75 | 10.567 | 13.5 | 15 | 19.25 | 3.683 | 4.625 | 2400 | 660 | 2400 | 184 | 330 | 1930 | 0 | 0 | 0 | 500 | 328 | 1622 | 721.4 | 0.0623 | 0.0802 | 0.0016 | 0.0034 | 0.023 | 0.405 | 0.139 | 0.112 | 0.651 | 0.0083 | 0.0061 | 0.0181 | 0.0779 | 0.146 | 2406/24R2 | 130 | 55.8 | 47.9 | 26.3 | 0 | 0 | 0 | 36.4 | 0 | 0 | 0 | 11.8 | 24.2 | 0 | 0 | 31.6 | 14.1 | 0 | 0 | 0 | 0 | 0 | 0 | 11.9 | 0 | 0 | 0 | 0 | 1586 | 1646 | 1661 | 1622 | 481.7 | 183.9 | 901.2 | 721.4 | 204.61 | 101.29 | 209.9 | 214.74
2024-06-25 | 26 | Juin | 2024-06-25 13:56 | 2024-06-25 15:03 | 41124 | 1 | S235JR | 66.3 | 2 | 56 | 125 | 126.9 | 121.893 | 42.133 | 3374 | 211 | 1658 | 3.917 | 31.915 | 52.75 | 70.53 | 75.12 | 0 | 0 | 12.934 | 15.875 | 10.217 | 13.625 | 14.517 | 17.875 | 4.467 | 5.375 | 2400 | 664 | 2400 | 182 | 167 | 960 | 0 | 0 | 0 | 500 | 380 | 1624 | 893.9 | 0.0463 | 0.0731 | 0.001 | 0.0041 | 0.0263 | 0.548 | 0.125 | 0.0916 | 0.442 | 0.0052 | 0.0053 | 0.0251 | 0.0767 | 0.133 | 2406/24R2 | 138.5 | 57.7 | 46.6 | 34.2 | 0 | 0 | 0 | 41.2 | 0 | 0 | 0 | 10.8 | 28 | 0 | 0 | 33.9 | 13.8 | 0 | 0 | 0 | 0 | 0 | 0 | 10.8 | 0 | 0 | 0 | 0 | 1618 | 1568 | 1607 | 1624 | 722.4 | 864.4 | 736 | 893.9 | 217.02 | 257.43 | 224.37 | 229.41
2024-06-25 | 26 | Juin | 2024-06-25 12:56 | 2024-06-25 13:56 | 41123 | 1 | S235JR | 60.42 | 6 | 60 | 126 | 126.9 | 122.008 | 41.65 | 3344 | 205 | 1467 | 3.4 | 37.059 | 54 | 70.88 | 77.79 | 0 | 0 | 11.833 | 15.75 | 10.366 | 13.5 | 14.95 | 19.25 | 4.5 | 5.5 | 2400 | 664 | 2400 | 184 | 334 | 1920 | 0 | 0 | 0 | 500 | 320 | 1619 | 689.1 | 0.0432 | 0.0771 | 0.001 | 0.0051 | 0.0242 | 0.475 | 0.145 | 0.105 | 0.633 | 0.0091 | 0.0065 | 0.0189 | 0.0947 | 0.151 | 2406/24R2 | 138.5 | 55.5 | 48.5 | 34.5 | 0 | 0 | 0 | 40.7 | 0 | 0 | 0 | 9.6 | 28 | 0 | 0 | 34 | 15.4 | 0 | 0 | 0 | 0 | 0 | 0 | 10.8 | 0 | 0 | 0 | 0 | 1574 | 1581 | 1619 |  | 659 | 675.3 | 689.1 |  | 234.2 | 232.18 | 213
2024-06-25 | 26 | Juin | 2024-06-25 11:45 | 2024-06-25 12:56 | 41122 | 1 | S235JR | 71.4 | 1 | 59 | 124 | 126.9 | 121.792 | 43.617 | 3668 | 214 | 1685 | 4.683 | 26.477 | 56.75 | 75.54 | 78.07 | 0 | 0 | 12 | 15.875 | 10.45 | 13.625 | 14.65 | 19.25 | 6.517 | 7.875 | 2400 | 661 | 2400 | 183 | 328 | 1906 | 0 | 0 | 0 | 500 | 433 | 1675 | 1070.1 | 0.0528 | 0.0629 | 0.001 | 0.0037 | 0.0229 | 0.46 | 0.142 | 0.0992 | 0.656 | 0.0181 | 0.0067 | 0.01 | 0.107 | 0.148 | 2406/24R2 | 138.4 | 56.4 | 47.7 | 34.3 | 0 | 0 | 0 | 41.3 | 0 | 0 | 0 | 10.4 | 27.9 | 0 | 0 | 33.4 | 14.1 | 0 | 0 | 0 | 0 | 0 | 0 | 11.3 | 0 | 0 | 0 | 0 | 1650 | 1596 | 1676 | 1675 | 189.6 | 693.2 | 1132.5 | 1070.1 | 101.36 | 225.95 | 218.54 | 214.92
2024-06-25 | 26 | Juin | 2024-06-25 10:46 | 2024-06-25 11:45 | 41121 | 1 | S235JR | 58.62 | 3 | 60 | 125 | 126.9 | 121.941 | 40.917 | 3286 | 216 | 1427 | 2.55 | 49.02 | 52.25 | 68.84 | 76.62 | 0 | 0 | 13.117 | 15.875 | 10.6 | 13.875 | 14.2 | 18.625 | 3 | 3.875 | 2400 | 660 | 2400 | 182 | 332 | 1918 | 0 | 0 | 0 | 500 | 303 | 1620 | 679.4 | 0.0596 | 0.0712 | 0.001 | 0.0031 | 0.0258 | 0.504 | 0.146 | 0.117 | 0.647 | 0.0108 | 0.0083 | 0.0159 | 0.0838 | 0.15 | 2406/24R2 | 130.2 | 58.9 | 47.6 | 23.7 | 0 | 0 | 0 | 33.2 | 0 | 0 | 0 | 10.9 | 27.4 | 0 | 0 | 33.6 | 13.5 | 0 | 0 | 0 | 0 | 0 | 0 | 11.6 | 0 | 0 | 0 | 0 | 1654 | 1611 | 1651 | 1620 | 197.1 | 664 | 191.1 | 679.4 | 102.05 | 214.62 | 101.4 | 211.42
2024-06-25 | 26 | Juin | 2024-06-25 09:41 | 2024-06-25 10:46 | 41120 | 1 | S235JR | 64.52 | 2 | 56 | 128 | 126.9 | 121.87 | 44.5 | 3733 | 221 | 1512 | 2.6 | 49.231 | 58 | 76.3 | 78.2 | 0 | 0 | 12.283 | 15.75 | 11 | 14.375 | 14.533 | 19.25 | 6.683 | 8.5 | 2400 | 662 | 2400 | 182 | 336 | 1912 | 0 | 0 | 0 | 500 | 380 | 1638 | 894.5 | 0.0608 | 0.0756 | 0.001 | 0.0029 | 0.0236 | 0.0916 | 0.137 | 0.103 | 0.647 | 0.0142 | 0.0065 | 0.012 | 0.0738 | 0.143 | 2406/24R2 | 130.3 | 56.3 | 48.1 | 25.9 | 0 | 0 | 0 | 37.3 | 0 | 0 | 0 | 11.3 | 24.7 | 0 | 0 | 32.5 | 13.1 | 0 | 0 | 0 | 0 | 0 | 0 | 11.4 | 0 | 0 | 0 | 0 | 1565 | 1651 | 1603 | 1638 | 458.3 | 191.3 | 816.8 | 894.5 | 212.37 | 101.48 | 234.2 | 221.85
2024-06-25 | 26 | Juin | 2024-06-25 08:45 | 2024-06-25 09:41 | 41119 | 1 | S235JR | 56.83 | 6 | 61 | 127 | 125.9 | 121.38 | 42.133 | 3437 | 215 | 1464 | 2.45 | 51.837 | 54.25 | 71.44 | 77.26 | 0 | 0 | 12.634 | 15.875 | 10.95 | 14.375 | 14.65 | 19.125 | 3.9 | 4.875 | 2400 | 660 | 2400 | 182 | 167 | 963 | 0 | 0 | 0 | 500 | 358 | 1632 | 833.2 | 0.0443 | 0.0672 | 0.001 | 0.005 | 0.0243 | 0.52 | 0.13 | 0.0948 | 0.663 | 0.0145 | 0.0085 | 0.014 | 0.0974 | 0.147 | 2406/24R2 | 138.6 | 55.5 | 47.7 | 35.4 | 0 | 0 | 0 | 40.4 | 0 | 0 | 0 | 10 | 28.5 | 0 | 0 | 34 | 14.2 | 0 | 0 | 0 | 0 | 0 | 0 | 11.5 | 0 | 0 | 0 | 0 | 1610 | 1607 | 1610 | 1632 | 785.5 | 727 | 688.4 | 833.2 | 227.52 | 223.46 | 217.82 | 219.89
2024-06-25 | 26 | Juin | 2024-06-25 07:37 | 2024-06-25 08:45 | 41118 | 1 | S235JR | 67.45 | 1 | 57 | 128 | 125.9 | 121.632 | 43.133 | 3462 | 217 | 1488 | 3 | 42.667 | 53.625 | 70.99 | 74.59 | 0 | 0 | 12.866 | 15.75 | 11.15 | 14.375 | 15.5 | 18.625 | 3.617 | 4.625 | 2400 | 659 | 2400 | 183 | 166 | 957 | 0 | 0 | 0 | 400 | 358 | 1627 | 824.3 | 0.0544 | 0.077 | 0.001 | 0.0047 | 0.0248 | 0.625 | 0.138 | 0.101 | 0.629 | 0.0081 | 0.0074 | 0.0157 | 0.0635 | 0.15 | 2406/24R2 | 138.5 | 55.1 | 47.5 | 35.9 | 0 | 0 | 0 | 39.4 | 0 | 0 | 0 | 11.2 | 28.2 | 0 | 0 | 34.1 | 14.3 | 0 | 0 | 0 | 0 | 0 | 0 | 11.3 | 0 | 0 | 0 | 0 | 1590 | 1595 | 1627 |  | 829.7 | 714.7 | 824.3 |  | 242.43 | 228.74 | 221.82
2024-06-25 | 26 | Juin | 2024-06-25 06:41 | 2024-06-25 07:37 | 41117 | 1 | S235JR | 56.12 | 3 | 58 | 126 | 125.9 | 121.8 | 41.767 | 3493 | 210 | 1505 | 3.283 | 38.376 | 55.125 | 72.63 | 79.19 | 0 | 0 | 12.083 | 15.875 | 10.667 | 14.375 | 13.967 | 18.375 | 5.05 | 6.5 | 2400 | 662 | 2400 | 181 | 167 | 952 | 0 | 0 | 0 | 400 | 373 | 1618 | 890.6 | 0.0737 | 0.101 | 0.0018 | 0.0048 | 0.025 | 0.509 | 0.131 | 0.104 | 0.653 | 0.0067 | 0.0076 | 0.0166 | 0.0253 | 0.144 | 2406/24R2 | 138.5 | 55.7 | 50.1 | 32.7 | 0 | 0 | 0 | 40.9 | 0 | 0 | 0 | 11.4 | 27.7 | 0 | 0 | 34.1 | 13.4 | 0 | 0 | 0 | 0 | 0 | 0 | 11 | 0 | 0 | 0 | 0 | 1543 | 1551 | 1591 | 1618 | 341.2 | 439.6 | 668.1 | 890.6 | 202.62 | 216.92 | 225.95 | 232.4
2024-06-25 | 26 | Juin | 2024-06-25 05:47 | 2024-06-25 06:41 | 41116 | 1 | S235JR | 54.3 | 2 | 57 | 124 | 122 | 121.62 | 39.6 | 3250 | 199 | 1472 | 3.333 | 37.2 | 51.375 | 67.97 | 77.84 | 0 | 0 | 12.15 | 15.875 | 10.5 | 13.375 | 14.684 | 19 | 2.267 | 3.125 | 2400 | 660 | 2400 | 181 | 166 | 959 | 0 | 0 | 0 | 400 | 373 | 1620 | 876.7 | 0.0549 | 0.0757 | 0.001 | 0.0065 | 0.0315 | 0.538 | 0.142 | 0.113 | 0.668 | 0.0108 | 0.0073 | 0.015 | 0.0765 | 0.147 | 2406/24R2 | 137.8 | 56.9 | 49.3 | 31.6 | 0 | 0 | 0 | 41.3 | 0 | 0 | 0 | 10.1 | 28.6 | 0 | 0 | 32.3 | 14.3 | 0 | 0 | 0 | 0 | 0 | 0 | 11.2 | 0 | 0 | 0 | 0 | 1590 | 1608 | 1620 |  | 669.2 | 780.6 | 876.7 |  | 226.62 | 228.15 | 230.16
2024-06-24 | 26 | Juin | 2024-06-25 04:50 | 2024-06-25 05:47 | 41115 | 1 | S235JR | 56.53 | 6 | 62 | 129 | 126.9 | 121.707 | 39.5 | 3254 | 205 | 1288 | 3.117 | 41.39 | 51.75 | 67.63 | 78.61 | 0 | 0 | 11.667 | 15.75 | 10.017 | 12.75 | 12.767 | 16.875 | 5.05 | 6.25 | 2400 | 660 | 2400 | 182 | 166 | 963 | 0 | 0 | 0 | 400 | 393 | 1635 | 986.4 | 0.0641 | 0.0763 | 0.001 | 0.0042 | 0.0245 | 0.365 | 0.131 | 0.104 | 0.622 | 0.008 | 0.007 | 0.0162 | 0.0393 | 0.137 | 2406/24R2 | 138.3 | 54.9 | 50.7 | 32.7 | 0 | 0 | 0 | 40.9 | 0 | 0 | 0 | 9.9 | 28.1 | 0 | 0 | 34.1 | 13.9 | 0 | 0 | 0 | 0 | 0 | 0 | 11.4 | 0 | 0 | 0 | 0 | 1546 | 1578 | 1583 | 1635 | 375 | 580.7 | 628.6 | 986.4 | 207.95 | 222.71 | 225.82 | 230.67
2024-06-24 | 26 | Juin | 2024-06-25 03:55 | 2024-06-25 04:50 | 41114 | 1 | S235JR | 55.43 | 1 | 57 | 126 | 124.3 | 121.68 | 37.967 | 3052 | 200 | 1262 | 3.55 | 35.493 | 50.125 | 65.27 | 79.21 | 0 | 0 | 11.517 | 15.625 | 9.683 | 13 | 13.733 | 18.25 | 3.033 | 3.25 | 2400 | 662 | 2400 | 181 | 166 | 956 | 0 | 0 | 0 | 400 | 370 | 1634 | 909.5 | 0.0596 | 0.0623 | 0.001 | 0.0041 | 0.0265 | 0.351 | 0.138 | 0.107 | 0.652 | 0.0098 | 0.0069 | 0.0164 | 0.0456 | 0.148 | 2406/24R2 | 138.7 | 58.2 | 46 | 34.5 | 0 | 0 | 0 | 41.2 | 0 | 0 | 0 | 9.8 | 27.8 | 0 | 0 | 34.2 | 14.2 | 0 | 0 | 0 | 0 | 0 | 0 | 11.5 | 0 | 0 | 0 | 0 | 1573 | 1614 | 1624 | 1634 | 545.3 | 770.6 | 798.3 | 909.5 | 220.81 | 223.94 | 221.1 | 225.25
2024-06-24 | 26 | Juin | 2024-06-25 02:59 | 2024-06-25 03:55 | 41113 | 1 | S235JR | 56.13 | 2 | 58 | 124 | 120.3 | 121.709 | 40.717 | 3300 | 203 | 1351 | 2.6 | 47.692 | 53 | 69.26 | 78.1 | 0 | 0 | 11.833 | 15.75 | 9.983 | 13.25 | 14.667 | 19.125 | 4.233 | 4.875 | 2400 | 661 | 2400 | 182 | 167 | 968 | 0 | 0 | 0 | 400 | 385 | 1651 | 953.9 | 0.0447 | 0.0712 | 0.001 | 0.0038 | 0.0215 | 0.447 | 0.136 | 0.116 | 0.697 | 0.0102 | 0.0073 | 0.0148 | 0.0588 | 0.154 | 2406/24R2 | 138.7 | 54.7 | 52.4 | 31.6 | 0 | 0 | 0 | 41 | 0 | 0 | 0 | 10.9 | 28 | 0 | 0 | 34 | 14 | 0 | 0 | 0 | 0 | 0 | 0 | 10.8 | 0 | 0 | 0 | 0 | 1562 | 1605 | 1648 | 1651 | 470.6 | 657.1 | 1001.1 | 953.9 | 215.95 | 217.12 | 224.69 | 219.51
2024-06-24 | 26 | Juin | 2024-06-25 02:03 | 2024-06-25 02:59 | 41112 | 1 | S235JR | 55.62 | 3 | 58 | 126 | 124.8 | 121.687 | 41 | 3388 | 208 | 1389 | 3.067 | 41.087 | 52.875 | 69.58 | 77.38 | 0 | 0 | 11.617 | 15.5 | 10.183 | 13.25 | 14.6 | 19.25 | 4.6 | 4.875 | 2400 | 661 | 2400 | 181 | 166 | 952 | 0 | 0 | 0 | 400 | 370 | 1647 | 915.2 | 0.066 | 0.0764 | 0.001 | 0.0042 | 0.0247 | 0.305 | 0.137 | 0.101 | 0.651 | 0.0073 | 0.0067 | 0.0178 | 0.0455 | 0.15 | 2406/24R2 | 138.9 | 58.1 | 46.7 | 34.1 | 0 | 0 | 0 | 40.9 | 0 | 0 | 0 | 10.5 | 27.9 | 0 | 0 | 33.9 | 13.9 | 0 | 0 | 0 | 0 | 0 | 0 | 11.8 | 0 | 0 | 0 | 0 | 1582 | 1598 | 1617 | 1647 | 609.3 | 648.7 | 802.4 | 915.2 | 224.07 | 219.98 | 225.28 | 218.64
2024-06-24 | 26 | Juin | 2024-06-25 01:00 | 2024-06-25 02:03 | 41111 | 1 | S235JR | 62.48 | 6 | 60 | 126 | 123.4 | 121.754 | 41.55 | 3536 | 208 | 1617 | 8.867 | 14.211 | 54.375 | 72.46 | 78.52 | 0 | 0 | 11.6 | 15.5 | 9.533 | 13 | 14.6 | 19.25 | 5.817 | 6.625 | 2400 | 668 | 2400 | 184 | 328 | 1918 | 0 | 0 | 0 | 400 | 370 | 1632 | 910.1 | 0.0809 | 0.0668 | 0.0042 | 0.0053 | 0.0401 | 0.549 | 0.13 | 0.0823 | 0.556 | 0.0063 | 0.0055 | 0.0219 | 0.0579 | 0.15 | 2406/24R2 | 138.5 | 57.1 | 50.4 | 31 | 0 | 0 | 0 | 41.1 | 0 | 0 | 0 | 9.9 | 28.1 | 0 | 0 | 34.2 | 13.9 | 0 | 0 | 0 | 0 | 0 | 0 | 11.3 | 0 | 0 | 0 | 0 | 1683 | 1596 | 1607 | 1632 | 3258.3 | 836.5 | 662.1 | 910.1 | 292.32 | 239.77 | 216.59 | 226.38
2024-06-24 | 26 | Juin | 2024-06-24 18:17 | 2024-06-25 01:00 | 41110 | 1 | S235JR | 57.31667 | 1 | 59 | 124 | 121.4 | 121.968 | 43.967 | 3775 | 218 | 1833 | 3.467 | 35.769 | 56.625 | 76.36 | 77.27 | 0 | 0 | 12.217 | 16 | 10.25 | 13.75 | 14.8 | 19 | 6.7 | 7.75 | 2400 | 660 | 2400 | 182 | 166 | 962 | 0 | 0 | 0 | 400 | 340 | 1654 | 805.6 | 0.0747 | 0.0878 | 0.001 | 0.0045 | 0.0425 | 0.421 | 0.144 | 0.0801 | 0.538 | 0.0039 | 0.0051 | 0.0326 | 0.0602 | 0.153 | 2406/24R2 | 145.5 | 63 | 44.8 | 37.7 | 0 | 0 | 0 | 41.1 | 0 | 0 | 0 | 10.6 | 39 | 0 | 0 | 33.9 | 13.9 | 0 | 0 | 0 | 0 | 0 | 0 | 0 | 0 | 0 | 0 | 0 | 1650 | 1576 | 1640 | 1654 | 189.6 | 304.5 | 805.8 | 805.6 | 101.36 | 176.31 | 213.09 | 205.47
2024-06-24 | 26 | Juin | 2024-06-24 17:21 | 2024-06-24 18:17 | 41109 | 1 | S235JR | 56.33 | 1 | 60 | 131 | 128.6 | 109.691 | 42 | 3453 | 213 | 1775 | 3.633 | 36.055 | 54 | 72.51 | 77.14 | 0 | 0 | 12.117 | 15.875 | 10.983 | 14.75 | 13.784 | 17.625 | 5.117 | 5.75 | 2400 | 659 | 2400 | 182 | 166 | 958 | 0 | 0 | 0 | 400 | 325 | 1633 | 735.5 | 0.0798 | 0.115 | 0.0042 | 0.0054 | 0.0221 | 0.417 | 0.119 | 0.113 | 0.663 | 0.0076 | 0.0061 | 0.0187 | 0.083 | 0.128 | 2406/24R2 | 138.6 | 56.8 | 46.6 | 35.2 | 0 | 0 | 0 | 40.9 | 0 | 0 | 0 | 11.8 | 25.6 | 0 | 0 | 33.9 | 14.9 | 0 | 0 | 0 | 0 | 0 | 0 | 11.5 | 0 | 0 | 0 | 0 | 1565 | 1595 | 1617 | 1633 | 342.8 | 517.8 | 692.5 | 735.5 | 191 | 205.04 | 214.45 | 210.19
2024-06-24 | 26 | Juin | 2024-06-24 16:01 | 2024-06-24 17:21 | 41108 | 1 | S235JR | 79.9 | 3 | 58 | 124 | 122.6 | 122.038 | 44.867 | 3765 | 224 | 1448 | 4.217 | 29.407 | 56.375 | 74.52 | 75.39 | 0 | 0 | 12.133 | 15.875 | 11.2 | 14.5 | 14.65 | 18.5 | 6.883 | 7.375 | 2400 | 658 | 2400 | 182 | 166 | 959 | 0 | 0 | 0 | 500 | 403 | 1678 | 962.6 | 0.14 | 0.144 | 0.001 | 0.006 | 0.0263 | 0.688 | 0.158 | 0.09 | 0.649 | 0.0134 | 0.0074 | 0.018 | 0.0832 | 0.166 | 2406/02R1 | 130.3 | 58 | 47.5 | 24.8 | 0 | 0 | 0 | 30.2 | 0 | 0 | 0 | 0 | 26 | 0 | 0 | 37 | 25.3 | 0 | 0 | 0 | 0 | 0 | 0 | 11.8 | 0 | 0 | 0 | 0 | 1621 | 1597 | 1623 | 1678 | 377.6 | 696.8 | 754.7 | 962.6 | 167.7 | 225.78 | 217.51 | 205.52
2024-06-24 | 26 | Juin | 2024-06-24 14:36 | 2024-06-24 16:01 | 41107 | 1 | S235JR | 84.75 | 2 | 57 | 126 | 122.9 | 121.964 | 44.133 | 3668 | 217 | 2036 | 4.2 | 30 | 56.625 | 76.86 | 76.98 | 0 | 0 | 11.75 | 15.75 | 11.033 | 14.375 | 15.15 | 19.375 | 6.2 | 7.125 | 2400 | 658 | 2400 | 182 | 165 | 959 | 0 | 0 | 0 | 500 | 358 | 1625 | 815.8 | 0.0713 | 0.127 | 0.0032 | 0.0052 | 0.0267 | 0.522 | 0.155 | 0.101 | 0.646 | 0.0069 | 0.0072 | 0.0188 | 0.0656 | 0.159 | 2406/02R1 | 138.6 | 57.3 | 47.8 | 33.5 | 0 | 0 | 0 | 32.4 | 0 | 0 | 0 | 0 | 28.7 | 0 | 0 | 39.1 | 26.9 | 0 | 0 | 0 | 0 | 0 | 0 | 11.5 | 0 | 0 | 0 | 0 | 1593 | 1625 | 1594 | 1625 | 505.6 | 710.7 | 722.7 | 815.8 | 204.37 | 212.01 | 230.1 | 222.15
2024-06-24 | 26 | Juin | 2024-06-24 13:32 | 2024-06-24 14:36 | 41106 | 1 | S235JR | 64.67 | 6 | 61 | 126 | 124.3 | 121.912 | 43.183 | 3445 | 209 | 1627 | 4.083 | 30.857 | 54.875 | 72.73 | 76.25 | 0 | 0 | 12.75 | 15.875 | 11.283 | 14.375 | 14.316 | 18.375 | 4.833 | 6.25 | 2400 | 659 | 2400 | 182 | 164 | 960 | 0 | 0 | 0 | 500 | 328 | 1642 | 733.9 | 0.0839 | 0.0851 | 0.0017 | 0.0053 | 0.0271 | 0.747 | 0.152 | 0.106 | 0.671 | 0.0076 | 0.0064 | 0.0188 | 0.0849 | 0.153 | 2406/02R1 | 138.5 | 55.4 | 47.6 | 35.5 | 0 | 0 | 0 | 31.7 | 0 | 0 | 0 | 0 | 28.1 | 0 | 0 | 39.4 | 27.5 | 0 | 0 | 0 | 0 | 0 | 0 | 11.8 | 0 | 0 | 0 | 0 | 1574 | 1586 | 1589 | 1642 | 388.6 | 491.7 | 509 | 733.9 | 195.34 | 206.12 | 207.04 | 205.14
2024-06-24 | 26 | Juin | 2024-06-24 12:35 | 2024-06-24 13:32 | 41105 | 1 | S235JR | 56.57 | 1 | 60 | 127 | 125.8 | 121.995 | 41.033 | 3353 | 212 | 1592 | 3.967 | 32.017 | 54.5 | 71.95 | 79.69 | 0 | 0 | 11.833 | 15.75 | 10.983 | 14.75 | 13.366 | 17.75 | 4.85 | 6.25 | 2400 | 657 | 2400 | 183 | 165 | 955 | 0 | 0 | 0 | 500 | 320 | 1635 | 693.5 | 0.084 | 0.0939 | 0.001 | 0.0045 | 0.0277 | 0.395 | 0.134 | 0.0923 | 0.641 | 0.0063 | 0.0074 | 0.0196 | 0.057 | 0.137 | 2406/02R1 | 138.7 | 58.3 | 47.9 | 32.5 | 0 | 0 | 0 | 31.8 | 0 | 0 | 0 | 0 | 28 | 0 | 0 | 38.8 | 28 | 0 | 0 | 0 | 0 | 0 | 0 | 12.1 | 0 | 0 | 0 | 0 | 1578 | 1585 | 1628 | 1635 | 461 | 504.8 | 647.3 | 693.5 | 205.73 | 208.6 | 203.51 | 204.78
2024-06-24 | 26 | Juin | 2024-06-24 11:18 | 2024-06-24 12:35 | 41104 | 1 | S235JR | 76.83 | 3 | 60 | 126 | 125.3 | 122.055 | 41.433 | 3284 | 209 | 1869 | 4.067 | 30.984 | 54 | 72.37 | 78.2 | 0 | 0 | 11.983 | 15.75 | 10.133 | 13.25 | 14.733 | 19.25 | 4.583 | 5.75 | 2400 | 658 | 2220 | 183 | 165 | 964 | 0 | 0 | 0 | 500 | 395 | 1673 | 1397.2 | 0.0448 | 0.061 | 0.001 | 0.0077 | 0.0263 | 0.41 | 0.127 | 0.0934 | 0.626 | 0.0068 | 0.0082 | 0.0205 | 0.0644 | 0.129 | 2406/02R1 | 138.6 | 55.5 | 49.3 | 33.8 | 20.1 | 0 | 0 | 32.1 | 0 | 0 | 0 | 0 | 27.9 | 0 | 0 | 39 | 7.4 | 0 | 0 | 0 | 0 | 0 | 0 | 12.1 | 0 | 0 | 0 | 0 | 1619 | 1629 | 1630 | 1673 | 935.6 | 1003.5 | 946.6 | 1397.2 | 235.48 | 235.19 | 230.36 | 235.59
2024-06-24 | 26 | Juin | 2024-06-24 10:18 | 2024-06-24 11:18 | 41103 | 1 | S235JR | 60.2 | 2 | 57 | 127 | 122.3 | 122.467 | 39.867 | 3279 | 215 | 1643 | 5.583 | 22.746 | 50.875 | 68.32 | 76.57 | 0 | 0 | 12.933 | 15.75 | 11.083 | 14.5 | 13.783 | 18.25 | 2.067 | 2.25 | 2400 | 662 | 2400 | 184 | 328 | 1900 | 0 | 0 | 0 | 500 | 365 | 1636 | 840 | 0.0931 | 0.105 | 0.0033 | 0.0045 | 0.0274 | 0.606 | 0.139 | 0.111 | 0.666 | 0.0103 | 0.0072 | 0.0186 | 0.0703 | 0.154 | 2406/02R1 | 130.4 | 55.4 | 46.5 | 28.5 | 19.1 | 0 | 0 | 31 | 0 | 0 | 0 | 0 | 24.7 | 0 | 0 | 37 | 6 | 0 | 0 | 0 | 0 | 0 | 0 | 12.6 | 0 | 0 | 0 | 0 | 1616 | 1625 | 1610 | 1636 | 560.4 | 574 | 560.9 | 840 | 199.44 | 196.31 | 202.76 | 218.32
2024-06-24 | 26 | Juin | 2024-06-24 09:15 | 2024-06-24 10:18 | 41102 | 1 | S235JR | 63.02 | 6 | 60 | 127 | 123.5 | 122.147 | 39.45 | 3140 | 197 | 1568 | 5.7 | 22.281 | 51.5 | 68.15 | 78.33 | 0 | 0 | 12.1 | 15.75 | 10.883 | 14.5 | 13.316 | 17.375 | 3.15 | 3.875 | 2400 | 658 | 2400 | 181 | 165 | 955 | 0 | 0 | 0 | 500 | 343 | 1643 | 783.9 | 0.0779 | 0.112 | 0.001 | 0.0036 | 0.0256 | 0.56 | 0.142 | 0.134 | 0.714 | 0.0159 | 0.007 | 0.0131 | 0.0485 | 0.158 | 2406/02R1 | 126 | 56.4 | 49.8 | 19.8 | 17.8 | 0 | 0 | 30 | 0 | 0 | 0 | 0 | 24.6 | 0 | 0 | 34.6 | 6.7 | 0 | 0 | 0 | 0 | 0 | 0 | 12.3 | 0 | 0 | 0 | 0 | 1575 | 1603 | 1643 |  | 484.6 | 503.1 | 783.9 |  | 211.04 | 198.57 | 209.44
2024-06-24 | 26 | Juin | 2024-06-24 08:12 | 2024-06-24 09:15 | 41101 | 1 | S235JR | 62.93 | 1 | 61 | 129 | 125.9 | 122.284 | 43.417 | 3592 | 219 | 2320 | 2.2 | 58.636 | 56.375 | 77.56 | 77.91 | 0 | 0 | 12.05 | 15.875 | 11.05 | 14.375 | 14.35 | 18.375 | 5.967 | 7.75 | 2400 | 659 | 2400 | 183 | 165 | 958 | 0 | 0 | 0 | 400 | 403 | 1654 | 197.4 | 0.0647 | 0.0813 | 0.0025 | 0.0044 | 0.0265 | 0.205 | 0.134 | 0.0772 | 0.611 | 0.0144 | 0.0069 | 0.0162 | 0.0751 | 0.133 | 2406/02R1 | 138.2 | 55.1 | 48.5 | 34.6 | 20 | 0 | 0 | 32.4 | 0 | 0 | 0 | 0 | 27.5 | 0 | 0 | 39.1 | 7.2 | 0 | 0 | 0 | 0 | 0 | 0 | 12 | 0 | 0 | 0 | 0 | 1586 | 1652 | 1647 | 1654 | 597.9 | 991.3 | 185.3 | 197.4 | 220.51 | 221.79 | 101.3 | 102.16
2024-06-24 | 26 | Juin | 2024-06-24 07:13 | 2024-06-24 08:12 | 41100 | 1 | S235JR | 59.67 | 3 | 61 | 129 | 125.9 | 121.993 | 44.05 | 3541 | 221 | 2138 | 2.533 | 50.921 | 56.5 | 76.79 | 76.96 | 0 | 0 | 12.35 | 15.875 | 11.317 | 14.375 | 14.517 | 18.75 | 5.867 | 7.5 | 2400 | 659 | 2400 | 182 | 166 | 960 | 0 | 0 | 0 | 400 | 403 | 1624 | 998.1 | 0.0562 | 0.0609 | 0.001 | 0.0056 | 0.0297 | 0.433 | 0.135 | 0.0797 | 0.616 | 0.0096 | 0.0082 | 0.0258 | 0.0977 | 0.142 | 2406/02R1 | 138.4 | 55.3 | 50.6 | 32.5 | 20.2 | 0 | 0 | 32.3 | 0 | 0 | 0 | 0 | 27.7 | 0 | 0 | 39.1 | 6.8 | 0 | 0 | 0 | 0 | 0 | 0 | 12.3 | 0 | 0 | 0 | 0 | 1574 | 1645 | 1587 | 1624 | 21.1 | 182.3 | 802.3 | 998.1 | -19 | 101.18 | 241.59 | 237.52
2024-06-24 | 26 | Juin | 2024-06-24 05:52 | 2024-06-24 07:13 | 41099 | 1 | S235JR | 80.02 | 2 | 58 | 129 | 126.2 | 141.298 | 45.65 | 3686 | 221 | 2293 | 2.667 | 48.375 | 57.625 | 78.99 | 75.74 | 0 | 0 | 12.967 | 15.875 | 10.867 | 14.375 | 13.616 | 17.125 | 8.2 | 10.125 | 2400 | 659 | 2400 | 184 | 165 | 955 | 0 | 0 | 0 | 400 | 350 | 1629 | 1174.4 | 0.0384 | 0.0457 | 0.001 | 0.0068 | 0.0269 | 0.517 | 0.127 | 0.08 | 0.581 | 0.0078 | 0.0083 | 0.0252 | 0.0977 | 0.134 | 2406/02R1 | 138.4 | 59.7 | 48.4 | 30.3 | 20.2 | 0 | 0 | 32.1 | 0 | 0 | 0 | 0 | 27.4 | 0 | 0 | 38.8 | 7.2 | 0 | 0 | 0 | 0 | 0 | 0 | 12.7 | 0 | 0 | 0 | 0 | 1569 | 1623 | 1657 | 1629 | 850.2 | 1125.6 | 1363.1 | 1174.4 | 255.66 | 246.9 | 242.47 | 246.75
2024-06-23 | 25 | Juin | 2024-06-24 04:52 | 2024-06-24 05:52 | 41098 | 1 | DD13B | 60.93 | 1 | 62 | 122 | 122.6 | 56.43 | 39.75 | 3194 | 197 | 1658 | 3.017 | 40.442 | 50.375 | 67.56 | 76.04 | 0 | 0 | 11.866 | 14.875 | 11.033 | 14.875 | 14.7 | 18.625 | 2.15 | 2 | 2400 | 670 | 2400 | 180 | 166 | 0 | 168 | 0 | 0 | 200 | 420 | 1607 | 1049.2 | 0.0342 | 0.0399 | 0.001 | 0.0132 | 0.0261 | 0.466 | 0.132 | 0.0266 | 0.127 | 0.0067 | 0.0121 | 0.024 | 0.039 | 0.131 | 2406/23R2 | 137.5 | 56.4 | 45.2 | 35.9 | 20.2 | 0 | 0 | 38.7 | 0 | 0 | 0 | 0 | 37.3 | 0 | 0 | 33.7 | 7.6 | 0 | 0 | 0 | 0 | 0 | 0 | 0 | 0 | 0 | 0 | 0 | 1572 | 1621 | 1626 | 1607 | 874.5 | 1271.4 | 1323.4 | 1049.2 | 256.1 | 256.94 | 257.16 | 250.44
2024-06-23 | 25 | Juin | 2024-06-24 03:53 | 2024-06-24 04:52 | 41097 | 1 | DD13B | 58.5 | 1 | 59 | 124 | 120.9 | 122.194 | 39.25 | 3210 | 198 | 1349 | 3.483 | 35.598 | 51.375 | 67.34 | 78.54 | 0 | 0 | 11.667 | 15.5 | 10.2 | 13.875 | 14.884 | 19.25 | 2.5 | 2.75 | 2400 | 658 | 2400 | 182 | 165 | 0 | 168 | 0 | 0 | 200 | 420 | 1649 | 188.2 | 0.0445 | 0.0595 | 0.001 | 0.0051 | 0.0187 | 0.707 | 0.112 | 0.0278 | 0.156 | 0.014 | 0.0064 | 0.0196 | 0.0445 | 0.124 | 2406/23R2 | 137.5 | 54.8 | 48.1 | 34.6 | 20.6 | 0 | 0 | 39.4 | 0 | 0 | 0 | 0 | 36.1 | 0 | 0 | 34.4 | 7 | 0 | 0 | 0 | 0 | 0 | 0 | 0 | 0 | 0 | 0 | 0 | 1639 | 1656 | 1649 | 1649 | 1085.2 | 1293.6 | 1262.9 | 188.2 | 235.51 | 239.17 | 241.21 | 101.36
2024-06-23 | 25 | Juin | 2024-06-24 02:49 | 2024-06-24 03:53 | 41096 | 1 | DD13B | 64.57 | 3 | 59 | 121 | 119.5 | 147.353 | 41.133 | 3546 | 207 | 1218 | 4.85 | 24.948 | 53.375 | 69.85 | 77.86 | 0 | 0 | 11.433 | 15.375 | 10.433 | 13.875 | 13.3 | 17.5 | 5.967 | 6.625 | 2400 | 662 | 2400 | 182 | 166 | 0 | 169 | 0 | 0 | 200 | 410 | 1612 | 1142.8 | 0.0614 | 0.0571 | 0.0015 | 0.0064 | 0.0253 | 0.452 | 0.128 | 0.0286 | 0.131 | 0.0063 | 0.0055 | 0.0185 | 0.145 | 0.133 | 2406/23R1 | 138.7 | 54.8 | 46.7 | 37.2 | 21.4 | 0 | 0 | 39.3 | 0 | 0 | 0 | 0 | 26.1 | 0 | 0 | 34.6 | 5.6 | 0 | 0 | 0 | 0 | 0 | 0 | 11.7 | 0 | 0 | 0 | 0 | 1594 | 1618 | 1626 | 1612 | 830 | 1244.6 | 1340 | 1142.8 | 240.28 | 257 | 258.08 | 254
2024-06-23 | 25 | Juin | 2024-06-24 01:57 | 2024-06-24 02:49 | 41095 | 1 | DD13B | 51.38 | 2 | 59 | 121 | 115.8 | 123.057 | 38.95 | 3121 | 190 | 1043 | 2.25 | 53.778 | 50.25 | 64.66 | 77.41 | 0 | 0 | 12.033 | 15.25 | 10.167 | 13.75 | 14.233 | 18.375 | 2.517 | 2.75 | 2400 | 658 | 2400 | 183 | 165 | 0 | 163 | 0 | 0 | 200 | 400 | 1643 | 1174.3 | 0.0353 | 0.0527 | 0.001 | 0.0064 | 0.0207 | 0.517 | 0.124 | 0.0391 | 0.14 | 0.0077 | 0.0059 | 0.022 | 0.132 | 0.129 | 2406/23R1 | 138.2 | 57.4 | 47.2 | 33.6 | 21.1 | 0 | 0 | 38.9 | 0 | 0 | 0 | 0 | 23.6 | 0 | 0 | 34.5 | 7 | 0 | 0 | 0 | 0 | 0 | 0 | 13.1 | 0 | 0 | 0 | 0 | 1614 | 1613 | 1618 | 1643 | 964.4 | 1008.1 | 1128.6 | 1174.3 | 240.43 | 244.23 | 249.81 | 239.13
2024-06-23 | 25 | Juin | 2024-06-24 00:59 | 2024-06-24 01:57 | 41094 | 1 | DD13B | 58.4 | 6 | 61 | 125 | 124.2 | 123.019 | 41.85 | 3536 | 212 | 1483 | 2.083 | 60 | 53.625 | 71.18 | 76.88 | 0 | 0 | 10.1 | 13.25 | 11.367 | 14.5 | 15.066 | 19.25 | 5.317 | 6.375 | 2400 | 659 | 2400 | 182 | 165 | 0 | 164 | 0 | 0 | 200 | 450 | 1634 | 1239.3 | 0.0488 | 0.0473 | 0.004 | 0.0046 | 0.0272 | 0.686 | 0.117 | 0.0245 | 0.138 | 0.0082 | 0.0049 | 0.0275 | 0.0693 | 0.123 | 2406/23R1 | 138.5 | 55.6 | 44.8 | 38.1 | 20.7 | 0 | 0 | 39.2 | 0 | 0 | 0 | 0 | 23.4 | 0 | 0 | 34.6 | 8 | 0 | 0 | 0 | 0 | 0 | 0 | 12.6 | 0 | 0 | 0 | 0 | 1558 | 1606 | 1649 | 1634 | 697.1 | 981.1 | 1331.2 | 1239.3 | 247.05 | 246.05 | 245.08 | 247.98
2024-06-23 | 25 | Juin | 2024-06-23 19:14 | 2024-06-24 00:59 | 41093 | 1 | DD13B | 56.94667 | 1 | 58 | 124 | 118.7 | 122.631 | 44.967 | 3734 | 214 | 1208 | 2.25 | 55.111 | 57 | 74.02 | 76.06 | 0 | 0 | 13.167 | 16.25 | 11.45 | 14.75 | 14.9 | 19.125 | 5.45 | 6.875 | 2400 | 660 | 2400 | 182 | 165 | 0 | 175 | 0 | 0 | 200 | 410 | 1610 | 1143.3 | 0.0438 | 0.0525 | 0.001 | 0.0047 | 0.026 | 0.51 | 0.134 | 0.0279 | 0.134 | 0.0048 | 0.0051 | 0.026 | 0.0596 | 0.134 | 2406/23R1 | 138.8 | 58.1 | 47.7 | 33 | 20.4 | 0 | 0 | 38.8 | 0 | 0 | 0 | 0 | 36.7 | 0 | 0 | 34.1 | 8.8 | 0 | 0 | 0 | 0 | 0 | 0 | 0 | 0 | 0 | 0 | 0 | 1654 | 1621 | 1594 | 1610 | 197.1 | 1266.1 | 1049.3 | 1143.3 | 102.05 | 256.63 | 257.52 | 255.12
2024-06-23 | 25 | Juin | 2024-06-23 18:20 | 2024-06-23 19:14 | 41092 | 1 | DD13B | 54.1 | 3 | 62 | 124 | 122.2 | 108.071 | 39.717 | 3256 | 191 | 1241 | 2.633 | 47.089 | 50.375 | 66.01 | 76.1 | 0 | 0 | 11.483 | 14.625 | 10.917 | 14.625 | 12.717 | 15.75 | 4.6 | 5.375 | 2400 | 658 | 2400 | 182 | 165 | 0 | 165 | 0 | 0 | 200 | 420 | 1637 | 1085.9 | 0.0451 | 0.0539 | 0.0012 | 0.0043 | 0.0218 | 0.521 | 0.117 | 0.0295 | 0.119 | 0.0041 | 0.0059 | 0.0231 | 0.0781 | 0.119 | 2405/31R1 | 125.6 | 55.5 | 45.7 | 24.4 | 17.7 | 0 | 0 | 36.1 | 0 | 0 | 0 | 0 | 22.9 | 0 | 0 | 29.8 | 6.7 | 0 | 0 | 0 | 0 | 0 | 0 | 12.4 | 0 | 0 | 0 | 0 | 1579 | 1596 | 1611 | 1637 | 715.5 | 971.3 | 815 | 1085.9 | 237.53 | 250.75 | 229.69 | 236.64
2024-06-23 | 25 | Juin | 2024-06-23 17:17 | 2024-06-23 18:20 | 41091 | 1 | DD13B | 62.83 | 2 | 60 | 125 | 125.1 | 122.588 | 43.117 | 3502 | 209 | 1267 | 3.717 | 33.632 | 54.5 | 71.05 | 75.84 | 0 | 0 | 12.75 | 16.125 | 10.217 | 13.125 | 12.9 | 16.75 | 7.25 | 8.5 | 2400 | 660 | 2400 | 184 | 166 | 0 | 164 | 0 | 0 | 200 | 420 | 1642 | 1186.1 | 0.0432 | 0.053 | 0.001 | 0.0045 | 0.0218 | 0.302 | 0.117 | 0.0191 | 0.133 | 0.0115 | 0.0052 | 0.019 | 0.129 | 0.116 | 2405/31R1 | 138.4 | 57 | 48.4 | 33 | 21 | 0 | 0 | 39.1 | 0 | 0 | 0 | 0 | 25.1 | 0 | 0 | 33.8 | 6.9 | 0 | 0 | 0 | 0 | 0 | 0 | 12.5 | 0 | 0 | 0 | 0 | 1566 | 1605 | 1582 | 1642 | 665.6 | 1116.6 | 951.6 | 1186.1 | 239.29 | 256.1 | 256.87 | 240.41
2024-06-23 | 25 | Juin | 2024-06-23 16:10 | 2024-06-23 17:17 | 41090 | 1 | DD13B | 67.53 | 1 | 61 | 125 | 121 | 122.961 | 44.45 | 3562 | 223 | 1785 | 4.517 | 27.675 | 53.5 | 72.41 | 72.22 | 0 | 0 | 12.617 | 15.125 | 9.983 | 13.25 | 13.967 | 17.125 | 7.883 | 7.875 | 2400 | 660 | 2400 | 181 | 166 | 0 | 163 | 0 | 0 | 200 | 445 | 1613 | 1192.3 | 0.04 | 0.0463 | 0.001 | 0.0065 | 0.0257 | 0.638 | 0.117 | 0.0227 | 0.134 | 0.0109 | 0.0048 | 0.0222 | 0.0548 | 0.112 | 2405/31R1 | 138.6 | 56.8 | 45.8 | 36 | 21.1 | 0 | 0 | 39.1 | 0 | 0 | 0 | 0 | 25.1 | 0 | 0 | 34.1 | 7.1 | 0 | 0 | 0 | 0 | 0 | 0 | 12.1 | 0 | 0 | 0 | 0 | 1588 | 1639 | 1613 | 1613 | 997.2 | 1258.2 | 1303.8 | 1192.3 | 257.05 | 246.38 | 263.14 | 256.57
2024-06-23 | 25 | Juin | 2024-06-23 15:11 | 2024-06-23 16:10 | 41089 | 1 | DD13B | 58.35 | 6 | 62 | 129 | 128 | 122.878 | 41.383 | 3414 | 209 | 1423 | 4.783 | 26.969 | 52 | 68.93 | 75.39 | 0 | 0 | 12.167 | 15.875 | 10.967 | 14.125 | 13.583 | 17.5 | 4.667 | 4.5 | 2400 | 660 | 2400 | 182 | 165 | 0 | 166 | 0 | 0 | 200 | 445 | 1641 | 1139.8 | 0.0409 | 0.0614 | 0.001 | 0.0051 | 0.0228 | 0.428 | 0.128 | 0.0255 | 0.142 | 0.0104 | 0.0058 | 0.0161 | 0.0502 | 0.128 | 2405/31R1 | 138.4 | 56.4 | 45.4 | 36.6 | 20.9 | 0 | 0 | 39.1 | 0 | 0 | 0 | 0 | 24.9 | 0 | 0 | 34.3 | 6.9 | 0 | 0 | 0 | 0 | 0 | 0 | 12.3 | 0 | 0 | 0 | 0 | 1586 | 1630 | 1622 | 1641 | 979.9 | 1126.5 | 1062.6 | 1139.8 | 256.85 | 243.15 | 243.21 | 238.03
2024-06-23 | 25 | Juin | 2024-06-23 14:00 | 2024-06-23 15:11 | 41088 | 1 | DD13B | 71.22 | 3 | 61 | 128 | 122.7 | 122.757 | 41.867 | 3392 | 210 | 1268 | 7.567 | 16.916 | 53.25 | 69.48 | 76.31 | 0 | 0 | 13.567 | 17.5 | 9.85 | 12.875 | 13.3 | 17.375 | 5.15 | 5.375 | 2400 | 660 | 2400 | 186 | 165 | 0 | 161 | 0 | 0 | 200 | 465 | 1616 | 1103.1 | 0.0469 | 0.053 | 0.001 | 0.0063 | 0.0252 | 0.426 | 0.163 | 0.0281 | 0.13 | 0.0069 | 0.0061 | 0.021 | 0.0895 | 0.147 | 2406/23R1 | 144.9 | 55.7 | 47.6 | 41.6 | 13.9 | 0 | 0 | 38.4 | 0 | 0 | 0 | 0 | 22.1 | 0 | 0 | 25.2 | 45.3 | 0 | 0 | 0 | 0 | 0 | 0 | 0 | 0 | 0 | 0 | 0 | 1595 | 1609 | 1648 | 1616 | 922.2 | 973.7 | 1279.2 | 1103.1 | 247.48 | 243.86 | 242.7 | 249.22
2024-06-23 | 25 | Juin | 2024-06-23 10:06 | 2024-06-23 14:00 | 41087 | 1 | DD13B | 234.6 | 2 | 59 | 125 | 122.6 | 147.252 | 44.117 | 3648 | 226 | 1467 | 7.65 | 16.34 | 56.125 | 74 | 76.33 | 0 | 0 | 12.033 | 15.75 | 10.867 | 14.125 | 14.417 | 18.5 | 6.8 | 7.75 | 2400 | 662 | 2400 | 181 | 330 | 0 | 324 | 0 | 0 | 200 | 365 | 1629 | 1063.3 | 0.063 | 0.0718 | 0.0027 | 0.0062 | 0.0231 | 0.443 | 0.139 | 0.0194 | 0.13 | 0.0096 | 0.0076 | 0.0206 | 0.0377 | 0.14 | 2406/23R1 | 145 | 57.5 | 52 | 35.5 | 13.3 | 0 | 0 | 38.4 | 0 | 0 | 0 | 0 | 22.1 | 0 | 0 | 25.1 | 46.1 | 0 | 0 | 0 | 0 | 0 | 0 | 0 | 0 | 0 | 0 | 0 | 1545 | 1664 | 1651 | 1629 | 488.7 | 1215 | 1367.7 | 1063.3 | 227.99 | 230.22 | 245.98 | 239.45
2024-06-23 | 25 | Juin | 2024-06-23 09:05 | 2024-06-23 10:06 | 41086 | 1 | DD13B | 60.57 | 6 | 63 | 122 | 116.8 | 122.825 | 43.25 | 3398 | 213 | 1151 | 7.733 | 15.776 | 53.1 | 68.88 | 73.66 | 0 | 0 | 12.983 | 15.875 | 10.417 | 13.75 | 14.633 | 18.75 | 5.222 | 0 | 2400 | 660 | 2400 | 182 | 165 | 0 | 163 | 0 | 0 | 200 | 465 | 1656 | 1146.5 | 0.0493 | 0.0633 | 0.001 | 0.0059 | 0.0289 | 0.375 | 0.137 | 0.03 | 0.155 | 0.0182 | 0.006 | 0.0115 | 0.0936 | 0.139 | 2406/23R1 | 145.8 | 57.2 | 52.8 | 35.8 | 14.8 | 0 | 0 | 38 | 0 | 0 | 0 | 0 | 22 | 0 | 0 | 25 | 46 | 0 | 0 | 0 | 0 | 0 | 0 | 0 | 0 | 0 | 0 | 0 | 1653 | 1671 | 1653 | 1656 | 195.9 | 1363.7 | 1314.8 | 1146.5 | 102.14 | 234.89 | 241.99 | 230.3
2024-06-23 | 25 | Juin | 2024-06-13 11:38 | 2024-06-23 09:05 | 41085 | 1 | DD13B | 141.77 | 1 | 62 | 118 | 116.1 | 98.175 | 70.133 | 3071 | 95 | 4068 | 0 | 0 | 80.125 | 106.44 | 68.55 | 19.317 | 22 | 0 | 0 | 15.367 | 19.5 | 10.167 | 12.75 | 25.283 | 25.5 | 5800 | 660 | 2490 | 152 | 164 | 0 | 156 | 0 | 0 | 0 | 365 | 1651 | 191.3 | [7 empty] | 0.02 | 0.131 | 0.0151 | 0.0054 | 0.0183 | 0.0479 | 0.13 | 2406/23R1 | 145.6 | 56.1 | 49.5 | 40 | 13.9 | 0 | 0 | 38.5 | 0 | 0 | 0 | 0 | 22.1 | 0 | 0 | 25.1 | 46 | 0 | 0 | 0 | 0 | 0 | 0 | 0 | 0 | 0 | 0 | 0 | 1654 | 1652 | 1644 | 1651 | 197.4 | 1272.2 | 1045 | 191.3 | 102.16 | 240.12 | 230.01 | 101.48
2024-06-13 | 24 | Juin | 2024-06-13 10:32 | 2024-06-13 11:38 | 41084 | 1 | S355TA | 66.07 | 1 | 59.2 | 131 | 128.6 | 109.803 | 41.483 | 3369 | 216 | 1425 | 8.9 | 14.719 | 51.625 | 68.45 | 74.67 | 0 | 0 | 12.433 | 15.875 | 10.717 | 13.25 | 15.5 | 19 | 2.833 | 3.375 | 2400 | 661 | 2400 | 182 | 165 | 1680 | 0 | 208 | 0 | 600 | 388 | 1647 | 916.5 | 0.055 | 0.0776 | 0.001 | 0.0034 | 0.0213 | 0.932 | 0.133 | 0.15 | 1.05 | 0.128 | 0.0064 | 0.0112 | 0.0641 | 0.138 | 2405/31R2 | 130.5 | 55.3 | 48.7 | 26.5 | 7.9 | 0 | 0 | 50.5 | 0 | 0 | 0 | 0 | 18.6 | 0 | 0 | 23.1 | 19.8 | 0 | 0 | 0 | 0 | 0 | 0 | 10.6 | 0 | 0 | 0 | 0 | 1626 | 1630 | 1661 | 1647 | 14.3 | 776 | 1063.1 | 916.5 | -75.61 | 215.75 | 222.04 | 218.74
2024-06-13 | 24 | Juin | 2024-06-13 09:11 | 2024-06-13 10:32 | 41083 | 1 | S355TA | 81.28 | 6 | 61.2 | 128 | 128.2 | 128.012 | 42.283 | 3476 | 212 | 1588 | 8.833 | 14.491 | 54.25 | 72.05 | 76.98 | 0 | 0 | 12.716 | 15.375 | 11.133 | 14.625 | 14.383 | 19 | 4.05 | 5.25 | 2400 | 666 | 2400 | 182 | 165 | 1679 | 0 | 211 | 0 | 600 | 425 | 1649 | 188.2 | 0.0453 | 0.0642 | 0.001 | 0.0036 | 0.0215 | 0.519 | 0.128 | 0.136 | 1 | 0.123 | 0.0072 | 0.0103 | 0.039 | 0.136 | 2405/31R2 | 137.6 | 60.1 | 46.6 | 30.9 | 8.2 | 0 | 0 | 55.2 | 0 | 0 | 0 | 0 | 20 | 0 | 0 | 23.3 | 20.3 | 0 | 0 | 0 | 0 | 0 | 0 | 10.6 | 0 | 0 | 0 | 0 | 1585 | 1637 | 1653 | 1649 | 570.1 | 1044.7 | 195.6 | 188.2 | 217.55 | 233.8 | 102.03 | 101.36
2024-06-13 | 24 | Juin | 2024-06-13 08:16 | 2024-06-13 09:11 | 41082 | 1 | S355TA | 54.22 | 1 | 60.2 | 130 | 126.5 | 127.959 | 38.533 | 3064 | 202 | 1491 | 2.667 | 48.75 | 50.25 | 66.38 | 78.24 | 12.05 | 15.75 | 11.167 | 14.75 | 15.316 | 19.75 | 0 | 0 | 0 | 0 | 2400 | 659 | 2400 | 181 | 330 | 3352 | 0 | 424 | 0 | 400 | 403 | 1635 | 974.2 | 0.0509 | 0.0633 | 0.001 | 0.0045 | 0.0265 | 0.492 | 0.134 | 0.138 | 0.973 | 0.117 | 0.0067 | 0.0204 | 0.0863 | 0.132 | 2405/31R2 | 137 | 54.5 | 46.5 | 36 | 8.5 | 0 | 0 | 55.5 | 0 | 0 | 0 | 0 | 21.2 | 0 | 0 | 23.5 | 17.9 | 0 | 0 | 0 | 0 | 0 | 0 | 10.4 | 0 | 0 | 0 | 0 | 1648 | 1642 | 1635 |  | 959 | 914.4 | 974.2 |  | 221.53 | 221.29 | 229.75
2024-06-13 | 24 | Juin | 2024-06-13 07:13 | 2024-06-13 08:16 | 41081 | 1 | S355TA | 63.15 | 2 | 59.2 | 131 | 126.7 | 120.739 | 43.267 | 3604 | 213 | 1814 | 2.667 | 49.125 | 56.125 | 75.24 | 77.83 | 0 | 0 | 12.25 | 15.875 | 11.033 | 14.5 | 13.684 | 17.75 | 6.3 | 8 | 2400 | 660 | 2400 | 183 | 330 | 3368 | 0 | 424 | 0 | 400 | 388 | 1620 | 926.3 | 0.0397 | 0.0859 | 0.0137 | 0.0046 | 0.0288 | 0.518 | 0.134 | 0.141 | 1.04 | 0.13 | 0.0082 | 0.0218 | 0.0575 | 0.139 | 2405/31R2 | 137.5 | 58.8 | 47.5 | 31.2 | 8.2 | 0 | 0 | 55.1 | 0 | 0 | 0 | 0 | 20.1 | 0 | 0 | 23.1 | 20.2 | 0 | 0 | 0 | 0 | 0 | 0 | 10.8 | 0 | 0 | 0 | 0 | 1593 | 1598 | 1585 | 1620 | 826.8 | 912.8 | 945.9 | 926.3 | 240.54 | 245.1 | 254.79 | 234.2
2024-06-13 | 24 | Juin | 2024-06-13 06:18 | 2024-06-13 07:13 | 41080 | 1 | S355TA | 55.62 | 3 | 0 | 133 | 132.3 | 124.776 | 40.35 | 3309 | 212 | 1433 | 2.217 | 60 | 51.5 | 68.16 | 76.58 | 0 | 0 | 12.367 | 15.875 | 11.5 | 14.625 | 13.433 | 17 | 3.05 | 4 | 2400 | 660 | 2400 | 182 | 164 | 1691 | 0 | 209 | 0 | 400 | 425 | 1631 | 1046.7 | 0.0425 | 0.0765 | 0.001 | 0.004 | 0.0218 | 0.414 | 0.119 | 0.143 | 1.05 | 0.129 | 0.0071 | 0.0114 | 0.0481 | 0.123 | 2405/31R2 | 137.6 | 56.6 | 48.8 | 32.2 | 7.6 | 0 | 0 | 55.1 | 0 | 0 | 0 | 0 | 21.1 | 0 | 0 | 23 | 20.5 | 0 | 0 | 0 | 0 | 0 | 0 | 10.3 | 0 | 0 | 0 | 0 | 1594 | 1631 |  |  | 766.6 | 1046.7 |  |  | 234.44 | 237.2
2024-06-13 | 24 | Juin | 2024-06-13 05:18 | 2024-06-13 06:18 | 41079 | 1 | S355TA | 59.83 | 6 | 0 | 129 | 125.6 | 119.358 | 41.633 | 3385 | 213 | 1837 | 2.767 | 46.627 | 54.25 | 72.81 | 78.18 | 0 | 0 | 11.567 | 15.5 | 11.033 | 13.75 | 14.633 | 19.375 | 4.4 | 5.375 | 2400 | 658 | 2400 | 182 | 165 | 1683 | 0 | 210 | 0 | 400 | 418 | 1661 | 1019.7 | 0.0439 | 0.0776 | 0.001 | 0.0047 | 0.0248 | 0.702 | 0.125 | 0.139 | 1.04 | 0.133 | 0.008 | 0.0148 | 0.0592 | 0.134 | 2405/31R2 | 130.4 | 57.8 | 46 | 26.6 | 6.8 | 0 | 0 | 54.7 | 0 | 0 | 0 | 0 | 18.8 | 0 | 0 | 21.8 | 18.6 | 0 | 0 | 0 | 0 | 0 | 0 | 9.7 | 0 | 0 | 0 | 0 | 1624 | 1678 | 1660 | 1661 | 901.3 | 1256.1 | 1127.4 | 1019.7 | 230.02 | 225.05 | 226.89 | 218.98
2024-06-12 | 24 | Juin | 2024-06-13 04:27 | 2024-06-13 05:18 | 41078 | 1 | S355TA | 51.18 | 1 | 61.2 | 128 | 124.9 | 119.692 | 34.45 | 3082 | 151 | 1444 | 2.617 | 48.917 | 42 | 57.78 | 73.15 | 0 | 0 | 12.217 | 15.875 | 0 | 0 | 14.183 | 17.625 | 8.05 | 8.5 | 1600 | 655 | 1600 | 182 | 163 | 1675 | 0 | 206 | 0 | 400 | 430 | 1650 | 1093.1 | 0.0544 | 0.111 | 0.001 | 0.0047 | 0.0325 | 0.588 | 0.137 | 0.142 | 1.09 | 0.131 | 0.0078 | 0.0144 | 0.0404 | 0.142 | 2405/31R2 | 108.2 | 59.4 | 48.8 | 0 | 3 | 0 | 0 | 42.9 | 0 | 0 | 0 | 0 | 16.8 | 0 | 0 | 18.8 | 16.9 | 0 | 0 | 0 | 0 | 0 | 0 | 9.8 | 0 | 0 | 0 | 0 | 1553 | 1595 | 1626 | 1650 | 486.6 | 819.7 | 922.1 | 1093.1 | 223.31 | 238.82 | 230.61 | 230.06
2024-06-12 | 24 | Juin | 2024-06-13 03:31 | 2024-06-13 04:27 | 41077 | 1 | S355TA | 55.88 | 2 | 59.2 | 129 | 123.7 | 136.062 | 38.2 | 3128 | 202 | 1165 | 3.2 | 40.312 | 49.25 | 64.23 | 77.36 | 0 | 0 | 12.1 | 15.625 | 10.2 | 13.5 | 13.984 | 18.375 | 1.917 | 1.75 | 2400 | 660 | 2400 | 181 | 163 | 1674 | 0 | 211 | 0 | 400 | 370 | 1645 | 908.4 | 0.0846 | 0.0816 | 0.001 | 0.0037 | 0.028 | 0.629 | 0.164 | 0.16 | 1.03 | 0.114 | 0.0071 | 0.0193 | 0.0323 | 0.168 | 2405/31R2 | 125.2 | 55.3 | 46.9 | 23 | 6 | 0 | 0 | 52.1 | 0 | 0 | 0 | 0 | 18.9 | 0 | 0 | 20.5 | 17.6 | 0 | 0 | 0 | 0 | 0 | 0 | 10.1 | 0 | 0 | 0 | 0 | 1642 | 1657 | 1680 | 1645 | 630.2 | 854 | 1105.5 | 908.4 | 193.94 | 208.12 | 214.59 | 219.18
2024-06-12 | 24 | Juin | 2024-06-13 02:01 | 2024-06-13 03:31 | 41076 | 1 | S355TA | 89.5 | 3 | 61.2 | 130 | 130.1 | 131.234 | 56.483 | 4584 | 240 | 2715 | 2.9 | 44.828 | 63.875 | 89.75 | 67.85 | 0 | 0 | 12.633 | 15.875 | 9.717 | 13 | 14.95 | 19.125 | 19.183 | 15.875 | 2400 | 660 | 2400 | 182 | 164 | 1677 | 0 | 206 | 0 | 500 | 423 | 1650 | 1079.5 | 0.0354 | 0.0544 | 0.001 | 0.0051 | 0.0321 | 0.566 | 0.189 | 0.135 | 1.05 | 0.11 | 0.0083 | 0.016 | 0.0252 | 0.206 | 2405/31R2 | 130.2 | 56.8 | 48.3 | 25.1 | 7.8 | 0 | 11.5 | 52.2 | 0 | 0 | 0 | 0 | 19.8 | 0 | 0 | 21.7 | 18.9 | 0 | 0 | 0 | 0 | 0 | 0 | 9.8 | 0 | 0 | 0 | 0 | 1578 | 1652 | 1637 | 1650 | 621.7 | 1053.6 | 995.3 | 1079.5 | 227.73 | 226.27 | 230.24 | 229.14
2024-06-12 | 24 | Juin | 2024-06-13 01:03 | 2024-06-13 02:01 | 41075 | 1 | S355TA | 58.5 | 6 | 62.2 | 127 | 123.8 | 130.708 | 44.667 | 3674 | 231 | 2064 | 2.35 | 54.043 | 53.5 | 73.93 | 71.87 | 0 | 0 | 13.383 | 16 | 10.267 | 13.375 | 12.717 | 16 | 8.3 | 8.125 | 2400 | 660 | 2400 | 182 | 330 | 3352 | 0 | 418 | 0 | 400 | 415 | 1629 | 1058.9 | 0.0454 | 0.0613 | 0.001 | 0.0038 | 0.028 | 0.307 | 0.126 | 0.109 | 0.914 | 0.118 | 0.006 | 0.0228 | 0.0885 | 0.124 | 2405/31R2 | 130.4 | 57.7 | 47.4 | 25.3 | 6.7 | 0 | 0 | 53.2 | 0 | 0 | 0 | 0 | 19.8 | 0 | 0 | 21.7 | 18.6 | 0 | 0 | 0 | 0 | 0 | 0 | 10.4 | 0 | 0 | 0 | 0 | 1564 | 1624 | 1618 | 1629 | 724.5 | 991.2 | 934.6 | 1058.9 | 246.62 | 237.01 | 235.95 | 239.14
2024-06-12 | 24 | Juin | 2024-06-12 09:00 | 2024-06-13 01:03 | 41074 | 1 | S355TA | 60.6 | 1 | 0 | 124 | 121.1 | 75.427 | 47.567 | 4020 | 227 | 2361 | 1.817 | 68.257 | 57.125 | 79.8 | 72.06 | 0 | 0 | 23.467 | 29.625 | 24.1 | 27.5 | 0 | 0 | 0 | 0 | 2400 | 660 | 2400 | 182 | 163 | 1678 | 0 | 211 | 0 | 400 | 465 | 1632 | 1260.8 | 0.0316 | 0.05 | 0.001 | 0.0041 | 0.0392 | 0.49 | 0.129 | 0.115 | 1 | 0.121 | 0.0073 | 0.0357 | 0.105 | 0.135 | 2405/31R2 | 144.6 | 64.1 | 49.4 | 31.1 | 7.9 | 0 | 0 | 55.2 | 0 | 0 | 0 | 0 | 31.1 | 0 | 0 | 23.2 | 20.2 | 0 | 0 | 0 | 0 | 0 | 0 | 0 | 0 | 0 | 0 | 0 | 1652 | 1609 | 1630 | 1632 | 193.1 | 1112.6 | 1293.2 | 1260.8 | 101.63 | 253.66 | 253.29 | 250.34
2024-06-12 | 24 | Juin | 2024-06-12 07:52 | 2024-06-12 09:00 | 41073 | 1 | S355TA | 67.63 | 3 | 0 | 130 | 124.8 | 111.066 | 45 | 3584 | 223 | 2335 | 3.25 | 40 | 55.875 | 77.12 | 74.5 | 0 | 0 | 12.916 | 15.75 | 11.567 | 14.5 | 14.566 | 18.5 | 5.95 | 7.125 | 2400 | 659 | 2400 | 182 | 165 | 1674 | 0 | 209 | 0 | 400 | 433 | 1632 | 1089.1 | 0.0384 | 0.0544 | 0.001 | 0.0048 | 0.0291 | 0.437 | 0.14 | 0.126 | 1.04 | 0.127 | 0.0078 | 0.0215 | 0.131 | 0.139 | 2405/31R2 | 130 | 56.2 | 48.7 | 25.1 | 7.4 | 0 | 0 | 50.8 | 0 | 0 | 0 | 0 | 16.7 | 0 | 0 | 23 | 19.8 | 0 | 0 | 0 | 0 | 0 | 0 | 12.3 | 0 | 0 | 0 | 0 | 1615 | 1601 | 1631 | 1632 | 941.9 | 881.4 | 1200 | 1089.1 | 238.15 | 240.89 | 247.25 | 239.58
2024-06-12 | 24 | Juin | 2024-06-12 06:44 | 2024-06-12 07:52 | 41072 | 1 | S355TA | 68.52 | 2 | 61.2 | 125 | 123.2 | 120.067 | 44.017 | 3624 | 219 | 2497 | 3.1 | 40.323 | 56.375 | 78.39 | 76.85 | 0 | 0 | 12.317 | 15.875 | 10.917 | 14.25 | 15.25 | 19.25 | 5.533 | 7 | 2400 | 660 | 2400 | 181 | 166 | 1677 | 0 | 209 | 0 | 400 | 418 | 1621 | 1039.7 | 0.0544 | 0.0976 | 0.0012 | 0.0052 | 0.0331 | 0.404 | 0.135 | 0.131 | 1.07 | 0.137 | 0.0084 | 0.022 | 0.0923 | 0.139 | 2405/31R2 | 137.6 | 55.8 | 47.7 | 34.1 | 7.9 | 0 | 0 | 54.5 | 0 | 0 | 0 | 0 | 19.4 | 0 | 0 | 23.1 | 20.2 | 0 | 0 | 0 | 0 | 0 | 0 | 12.5 | 0 | 0 | 0 | 0 | 1589 | 1616 | 1613 | 1621 | 815.2 | 888.7 | 978 | 1039.7 | 241.68 | 233.33 | 242 | 242.15
2024-06-12 | 24 | Juin | 2024-06-12 05:44 | 2024-06-12 06:44 | 41071 | 1 | S355TA | 59.28 | 1 | 0 | 122 | 118.8 | 119.906 | 43.7 | 3661 | 224 | 2366 | 2.9 | 42.069 | 55.25 | 76.85 | 75.86 | 0 | 0 | 11.483 | 15.125 | 11.783 | 14.5 | 15.283 | 19.375 | 5.15 | 6.25 | 2400 | 660 | 2400 | 181 | 164 | 1685 | 0 | 209 | 0 | 400 | 418 | 1630 | 1028.4 | 0.0557 | 0.0665 | 0.001 | 0.0037 | 0.0272 | 0.524 | 0.132 | 0.146 | 1.12 | 0.134 | 0.0079 | 0.0185 | 0.0933 | 0.138 | 2405/31R2 | 137 | 56.7 | 48.1 | 32.2 | 7.8 | 0 | 0 | 54.6 | 0 | 0 | 0 | 0 | 18 | 0 | 0 | 22.8 | 20.4 | 0 | 0 | 0 | 0 | 0 | 0 | 13.4 | 0 | 0 | 0 | 0 | 1556 | 1589 | 1583 | 1630 | 528.4 | 892.3 | 762.3 | 1028.4 | 227.74 | 248.33 | 240.01 | 236.45
2024-06-11 | 24 | Juin | 2024-06-12 04:41 | 2024-06-12 05:44 | 41070 | 1 | S355TA | 63.7 | 1 | 64.2 | 126 | 124.6 | 102.625 | 41.683 | 3482 | 211 | 1695 | 2.75 | 45.818 | 53.625 | 71.88 | 77.19 | 0 | 0 | 11.95 | 15.375 | 10.267 | 13.5 | 15.084 | 19.125 | 4.383 | 5.625 | 2400 | 656 | 2400 | 180 | 166 | 1687 | 0 | 212 | 0 | 400 | 420 | 1635 | 1145.2 | 0.0314 | 0.0662 | 0.001 | 0.0037 | 0.0265 | 0.612 | 0.128 | 0.125 | 1.08 | 0.149 | 0.0074 | 0.0105 | 0.0953 | 0.129 | 2405/31R2 | 137.8 | 57.5 | 47.2 | 33.1 | 8.2 | 0 | 0 | 55.7 | 0 | 0 | 0 | 0 | 18.1 | 0 | 0 | 19.1 | 24.3 | 0 | 0 | 0 | 0 | 0 | 0 | 12.4 | 0 | 0 | 0 | 0 | 1598 | 1646 | 1646 | 1635 | 993.8 | 1187.8 | 1201 | 1145.2 | 251.35 | 238.34 | 239.15 | 241.64
2024-06-11 | 24 | Juin | 2024-06-12 03:40 | 2024-06-12 04:41 | 41069 | 1 | S355TA | 60.12 | 3 | 0 | 136 | 130.7 | 119.721 | 43.733 | 3638 | 206 | 1566 | 3.317 | 41.005 | 55.125 | 73.3 | 75.63 | 0 | 0 | 11.5 | 15.25 | 10.917 | 14.125 | 15.133 | 19 | 6.183 | 6.625 | 2400 | 660 | 2400 | 183 | 165 | 1710 | 0 | 210 | 0 | 400 | 320 | 1628 | 1031.9 | 0.0927 | 0.11 | 0.0152 | 0.004 | 0.0311 | 0.65 | 0.139 | 0.141 | 1.04 | 0.132 | 0.0082 | 0.0185 | 0.0758 | 0.146 | 2405/31R2 | 137.2 | 56.3 | 46.1 | 34.8 | 7.9 | 0 | 0 | 55.3 | 0 | 0 | 0 | 0 | 17.5 | 0 | 0 | 23.1 | 19.8 | 0 | 0 | 0 | 0 | 0 | 0 | 13.6 | 0 | 0 | 0 | 0 | 1578 | 1605 | 1628 | 1628 | 568.9 | 878 | 1068.1 | 1031.9 | 221.2 | 238.43 | 240.32 | 237.79
2024-06-11 | 24 | Juin | 2024-06-12 02:33 | 2024-06-12 03:40 | 41068 | 1 | S355TA | 67.77 | 2 | 61.2 | 125 | 122.1 | 119.718 | 44.267 | 3717 | 222 | 1204 | 3.7 | 33.784 | 55.375 | 72.36 | 75.06 | 0 | 0 | 12.517 | 16 | 10.433 | 13.25 | 15.333 | 19.125 | 5.983 | 6.875 | 2400 | 660 | 2400 | 183 | 165 | 1688 | 0 | 213 | 0 | 400 | 340 | 1632 | 995.6 | 0.0515 | 0.0718 | 0.001 | 0.0037 | 0.0256 | 0.543 | 0.146 | 0.145 | 1.1 | 0.135 | 0.0072 | 0.014 | 0.0603 | 0.146 | 2405/31R2 | 137.5 | 56.5 | 46.7 | 34.3 | 8.1 | 0 | 0 | 55.5 | 0 | 0 | 0 | 0 | 17.9 | 0 | 0 | 23.4 | 19.2 | 0 | 0 | 0 | 0 | 0 | 0 | 13.4 | 0 | 0 | 0 | 0 | 1598 | 1654 | 1640 | 1632 | 763.7 | 1082.4 | 1019.4 | 995.6 | 231.98 | 227.16 | 230.37 | 232.98
2024-06-11 | 24 | Juin | 2024-06-12 01:26 | 2024-06-12 02:33 | 41067 | 1 | S355TA | 66.65 | 6 | 63.2 | 122 | 119.4 | 120.198 | 45.133 | 3609 | 206 | 1720 | 5.45 | 22.385 | 57.875 | 76.6 | 76.94 | 0 | 0 | 11.533 | 15.125 | 12.534 | 16.875 | 13.033 | 16.375 | 8.033 | 9 | 2400 | 1322 | 2400 | 362 | 164 | 1823 | 0 | 210 | 0 | 400 | 320 | 1626 | 761.2 | 0.048 | 0.0701 | 0.001 | 0.0038 | 0.0269 | 0.244 | 0.114 | 0.14 | 1.07 | 0.133 | 0.0063 | 0.0182 | 0.069 | 0.115 | 2405/31R2 | 139.1 | 54.8 | 46.1 | 38.2 | 6.8 | 0 | 0 | 55 | 0 | 0 | 0 | 0 | 14.2 | 0 | 0 | 22.7 | 27.2 | 0 | 0 | 0 | 0 | 0 | 0 | 13.2 | 0 | 0 | 0 | 0 | 1573 | 1593 | 1650 | 1626 | 715.4 | 629.5 | 1000.3 | 761.2 | 240.78 | 220.49 | 223.54 | 216.51
2024-06-11 | 24 | Juin | 2024-06-08 08:40 | 2024-06-12 01:26 | 41066 | 1 | S355TA | 84.27 | 1 | 63.2 | 121 | 117.1 | 119.826 | 51.367 | 3474 | 151 | 1643 | 5.267 | 22.975 | 62.75 | 80.53 | 73.3 | 0 | 0 | 13.817 | 17.625 | 11.283 | 14.5 | 15.367 | 19.5 | 10.899 | 11 | 3500 | 660 | 3460 | 182 | 165 | 1819 | 0 | 214 | 0 | 400 | 465 | 1643 | 1263.6 | [7 empty] | 0.17 | 1.15 | 0.131 | 0.0079 | 0.0298 | 0.0922 | 0.145 | 2405/31R2 | 144.4 | 63.4 | 48.6 | 32.4 | 8.2 | 0 | 0 | 55.5 | 0 | 0 | 0 | 0 | 0 | 0 | 0 | 22.9 | 50.8 | 0 | 0 | 0 | 0 | 0 | 0 | 0 | 0 | 0 | 0 | 0 | 1652 | 1657 | 1678 | 1643 | 192.8 | 1405.4 | 1625.4 | 1263.6 | 101.51 | 244.71 | 243.98 | 244.51
2024-06-08 | 23 | Juin | 2024-06-08 07:30 | 2024-06-08 08:40 | 41065 | 1 | DD13A | 70.13 | 2 | 62 | 131 | 127.4 | 108.893 | 42.1 | 3514 | 207 | 1798 | 6.35 | 20.63 | 53.25 | 72.01 | 75.89 | 0 | 0 | 11.65 | 15.375 | 10.65 | 14.125 | 13.4 | 16.625 | 6.4 | 7 | 2400 | 660 | 2400 | 182 | 165 | 0 | 150 | 0 | 0 | 400 | 420 | 1649 | 1185 | 0.0601 | 0.0409 | 0.0015 | 0.0047 | 0.0198 | 0.694 | 0.111 | 0.0264 | 0.117 | 0.0076 | 0.0057 | 0.0165 | 0.116 | 0.109 | 2405/31R1 | 130.1 | 57.2 | 47.6 | 25.3 | 13.7 | 0 | 0 | 47.6 | 0 | 0 | 0 | 0 | 22.3 | 0 | 0 | 32.9 | 0 | 0 | 0 | 0 | 0 | 0 | 0 | 13.6 | 0 | 0 | 0 | 0 | 1587 | 1631 | 1658 | 1649 | 786 | 998.7 | 1221.1 | 1185 | 240.08 | 233.75 | 233.85 | 236.53
2024-06-08 | 23 | Juin | 2024-06-08 06:36 | 2024-06-08 07:30 | 41064 | 1 | DD13A | 54.08 | 3 | 63 | 129 | 129.7 | 122.704 | 39.45 | 3201 | 203 | 748 | 2.783 | 46.347 | 49 | 62.49 | 74.52 | 0 | 0 | 11.383 | 15.25 | 10.483 | 13.625 | 14.317 | 17 | 3.267 | 3.125 | 2400 | 660 | 2400 | 184 | 165 | 0 | 154 | 0 | 0 | 400 | 420 | 1642 | 1173 | 0.0621 | 0.0687 | 0.0027 | 0.0038 | 0.0185 | 0.55 | 0.114 | 0.0261 | 0.136 | 0.0076 | 0.0046 | 0.013 | 0.0822 | 0.123 | 2405/31R1 | 135.3 | 57.5 | 47.2 | 30.6 | 13.7 | 0 | 0 | 48.7 | 0 | 0 | 0 | 0 | 23.6 | 0 | 0 | 36.1 | 0 | 0 | 0 | 0 | 0 | 0 | 0 | 13.2 | 0 | 0 | 0 | 0 | 1594 | 1632 | 1642 | 1642 | 583.6 | 991.5 | 1128.5 | 1173 | 214.38 | 232.68 | 236.75 | 239.59
2024-06-08 | 23 | Juin | 2024-06-08 05:38 | 2024-06-08 06:36 | 41063 | 1 | H380 | 58.25 | 6 | 65 | 135 | 132.4 | 146.2 | 40.3 | 3106 | 211 | 1590 | 3.383 | 39.901 | 51 | 67.7 | 75.93 | 0 | 0 | 12.45 | 16 | 10.5 | 13.5 | 13.833 | 16.875 | 3.517 | 4.375 | 2400 | 660 | 2400 | 182 | 0 | 0 | 679 | 130 | 0 | 200 | 430 | 1634 | 1161.4 | 0.0302 | 0.0514 | 0.001 | 0.0042 | 0.013 | 0.307 | 0.0284 | 0.0296 | 0.404 | 0.0758 | 0.0052 | 0.0112 | 0.0894 | 0.03 | 2406/07R1 | 136.8 | 56.2 | 51.4 | 29.2 | 0 | 0 | 0 | 136.8 | 0 | 0 | 0 | 0 | 0 | 0 | 0 | 0 | 0 | 0 | 0 | 0 | 0 | 0 | 0 | 0 | 0 | 0 | 0 | 0 | 1598 | 1606 | 1644 | 1634 | 949.8 | 880.2 | 1137.1 | 1161.4 | 248.02 | 238.07 | 236.22 | 243.21
2024-06-07 | 23 | Juin | 2024-06-08 04:35 | 2024-06-08 05:38 | 41062 | 1 | H380 | 63.3 | 1 | 62 | 127 | 127.8 | 121.827 | 44.6 | 3631 | 222 | 2100 | 2.633 | 48.228 | 55.75 | 76.16 | 75 | 0 | 0 | 12.867 | 16.375 | 11.6 | 15.125 | 14.167 | 17.75 | 5.967 | 6.5 | 2400 | 659 | 2400 | 181 | 0 | 0 | 1374 | 262 | 0 | 800 | 445 | 1648 | 1193.6 | 0.0226 | 0.0596 | 0.001 | 0.0042 | 0.0145 | 0.543 | 0.0268 | 0.0301 | 0.438 | 0.0856 | 0.0052 | 0.0102 | 0.0945 | 0.0299 | 2406/07R1 | 145.8 | 55.2 | 52.4 | 38.2 | 0 | 0 | 0 | 145.8 | 0 | 0 | 0 | 0 | 0 | 0 | 0 | 0 | 0 | 0 | 0 | 0 | 0 | 0 | 0 | 0 | 0 | 0 | 0 | 0 | 1568 | 1650 | 1660 | 1648 | 743 | 189.9 | 1413.7 | 1193.6 | 246.29 | 101.48 | 243.52 | 237.61
2024-06-07 | 23 | Juin | 2024-06-08 03:23 | 2024-06-08 04:35 | 41061 | 1 | DD14A | 71.95 | 2 | 60 | 129 | 124.7 | 122.544 | 51.533 | 4495 | 235 | 3439 | 2.883 | 44.74 | 62.75 | 91.31 | 73.06 | 0 | 0 | 13.067 | 16.75 | 10.383 | 14.125 | 15.616 | 19.25 | 12.467 | 12.5 | 3000 | 661 | 2400 | 181 | 0 | 0 | 0 | 0 | 0 | 400 | 465 | 1648 | 1320.6 | 0.0315 | 0.0357 | 0.001 | 0.0045 | 0.0162 | 0.398 | 0.0193 | 0.0228 | 0.0358 | 0.0086 | 0.0057 | 0.0144 | 0.0546 | 0.0252 | 2406/07R4 | 144.1 | 55.3 | 52.8 | 36 | 0 | 44.7 | 0 | 99.4 | 0 | 0 | 0 | 0 | 0 | 0 | 0 | 0 | 0 | 0 | 0 | 0 | 0 | 0 | 0 | 0 | 0 | 0 | 0 | 0 | 1573 | 1648 | 1666 | 1648 | 854.3 | 186.5 | 1609.9 | 1320.6 | 253.84 | 101.23 | 249.8 | 245.04
2024-06-07 | 23 | Juin | 2024-06-08 02:08 | 2024-06-08 03:23 | 41060 | 1 | DD14A | 74.83 | 3 | 62 | 129 | 128.4 | 122.452 | 48.933 | 3983 | 222 | 2471 | 3.05 | 42.295 | 60.125 | 83.12 | 73.72 | 0 | 0 | 13.8 | 16.625 | 10.983 | 14.5 | 15.15 | 19.25 | 9 | 9.375 | 3000 | 662 | 2400 | 182 | 0 | 0 | 0 | 0 | 0 | 800 | 465 | 1646 | 183.7 | 0.0238 | 0.0331 | 0.001 | 0.0044 | 0.015 | 0.308 | 0.0244 | 0.0169 | 0.0352 | 0.0071 | 0.0061 | 0.0153 | 0.0461 | 0.0272 | 2406/07R4 | 144.4 | 55 | 51.4 | 38 | 0 | 44.3 | 0 | 100.1 | 0 | 0 | 0 | 0 | 0 | 0 | 0 | 0 | 0 | 0 | 0 | 0 | 0 | 0 | 0 | 0 | 0 | 0 | 0 | 0 | 1565 | 1663 | 1618 | 1646 | 851.9 | 1620.5 | 1237.7 | 183.7 | 257.99 | 251.91 | 256.6 | 101.21
2024-06-07 | 23 | Juin | 2024-06-08 01:06 | 2024-06-08 02:08 | 41059 | 1 | DD14A | 61.42 | 6 | 66 | 128 | 123.5 | 122.554 | 45.883 | 3794 | 222 | 2286 | 3.05 | 41.967 | 57.25 | 78.92 | 74.86 | 0 | 0 | 12.867 | 16.75 | 10.867 | 14.25 | 15.367 | 19.125 | 6.783 | 7.125 | 3000 | 660 | 2400 | 181 | 0 | 0 | 0 | 0 | 0 | 1000 | 465 | 1642 | 1255.3 | 0.0258 | 0.0402 | 0.001 | 0.005 | 0.0186 | 0.623 | 0.0222 | 0.0205 | 0.0402 | 0.0077 | 0.005 | 0.0162 | 0.0636 | 0.0262 | 2406/07R4 | 145.4 | 55.3 | 50.4 | 39.7 | 0 | 44.6 | 0 | 100.8 | 0 | 0 | 0 | 0 | 0 | 0 | 0 | 0 | 0 | 0 | 0 | 0 | 0 | 0 | 0 | 0 | 0 | 0 | 0 | 0 | 1560 | 1636 | 1769 | 1642 | 644 | 1238.6 | 2467.5 | 1255.3 | 240.13 | 246.85 | 225.21 | 244.57
2024-06-07 | 23 | Juin | 2024-06-07 10:16 | 2024-06-08 01:06 | 41058 | 1 | DD14A | 64.91667 | 1 | 64 | 123 | 121 | 106.815 | 51.167 | 4299 | 245 | 2737 | 2.583 | 47.613 | 60 | 85.13 | 70.36 | 0 | 0 | 14 | 16.875 | 11.967 | 15 | 15.433 | 19.125 | 9.766 | 8.875 | 3000 | 660 | 2400 | 182 | 0 | 0 | 0 | 0 | 0 | 1200 | 465 | 1674 | 1270.5 | 0.0291 | 0.0505 | 0.001 | 0.0033 | 0.0219 | 0.464 | 0.0312 | 0.0192 | 0.0495 | 0.0074 | 0.0037 | 0.0176 | 0.0651 | 0.0335 | 2406/07R2 | 149.2 | 60.7 | 52.8 | 35.7 | 0 | 0 | 0 | 145.7 | 0 | 0 | 0 | 0 | 0 | 0 | 0 | 0 | 0 | 0 | 0 | 0 | 0 | 0 | 0 | 0 | 0 | 0 | 0 | 0 | 1654 | 1640 | 1661 | 1674 | 197.4 | 947.3 | 1160.3 | 1270.5 | 102.16 | 224.98 | 228.46 | 228.06
2024-06-07 | 23 | Juin | 2024-06-07 09:18 | 2024-06-07 10:16 | 41057 | 1 | S355TA | 57.57 | 6 | 65 | 130 | 131.6 | 121.968 | 41.85 | 3384 | 216 | 1990 | 2.783 | 46.707 | 52.25 | 71.44 | 74.91 | 0 | 0 | 13.2 | 15.875 | 10.35 | 13.375 | 14.4 | 18.625 | 3.9 | 4.375 | 2400 | 659 | 2400 | 182 | 166 | 1808 | 0 | 213 | 0 | 400 | 433 | 1647 | 1080.7 | 0.0264 | 0.0522 | 0.001 | 0.0045 | 0.0165 | 0.521 | 0.047 | 0.125 | 1.11 | 0.134 | 0.0083 | 0.0134 | 0.106 | 0.0543 | 2405/03R2 | 126.8 | 58.6 | 53.5 | 14.7 | 0 | 0 | 0 | 126.8 | 0 | 0 | 0 | 0 | 0 | 0 | 0 | 0 | 0 | 0 | 0 | 0 | 0 | 0 | 0 | 0 | 0 | 0 | 0 | 0 | 1619 | 1635 | 1659 | 1647 | 1006.5 | 1103.2 | 1304.8 | 1080.7 | 240.85 | 238.89 | 238.17 | 230.85
2024-06-07 | 23 | Juin | 2024-06-07 08:23 | 2024-06-07 09:18 | 41056 | 1 | S355TA | 55.5 | 1 | 63 | 128 | 122.5 | 119.917 | 43.55 | 3662 | 218 | 2494 | 2.917 | 43.886 | 55.125 | 77.23 | 75.95 | 0 | 0 | 12 | 15.75 | 10.383 | 13.375 | 15.566 | 19.25 | 5.6 | 6.625 | 2400 | 660 | 2400 | 184 | 165 | 1802 | 0 | 210 | 0 | 400 | 388 | 1628 | 922.7 | 0.0753 | 0.0955 | 0.001 | 0.0074 | 0.0289 | 0.963 | 0.142 | 0.135 | 1.12 | 0.136 | 0.0113 | 0.0212 | 0.0978 | 0.137 | 2405/31R2 | 137.5 | 57.6 | 45.7 | 34.2 | 7.1 | 0 | 0 | 55.1 | 0 | 0 | 0 | 0 | 31.4 | 0 | 0 | 23.8 | 20.1 | 0 | 0 | 0 | 0 | 0 | 0 | 0 | 0 | 0 | 0 | 0 | 1573 | 1577 | 1588 | 1628 | 545.3 | 594.5 | 685.3 | 922.7 | 220.81 | 224.99 | 229.46 | 229.57
2024-06-07 | 23 | Juin | 2024-06-07 07:17 | 2024-06-07 08:23 | 41055 | 1 | S355TA | 65.5 | 3 | 60 | 127 | 125 | 119.693 | 43.017 | 3551 | 211 | 2422 | 2.95 | 43.051 | 54.75 | 76.2 | 76.37 | 0 | 0 | 12.4 | 15.875 | 10.117 | 13.25 | 4.333 | 5.125 | 16.166 | 20.5 | 2400 | 658 | 2400 | 186 | 163 | 1811 | 0 | 210 | 0 | 400 | 395 | 1627 | 947.6 | 0.058 | 0.0542 | 0.001 | 0.0066 | 0.0286 | 0.352 | 0.137 | 0.138 | 1.12 | 0.141 | 0.0106 | 0.0159 | 0.0877 | 0.136 | 2405/31R2 | 137.6 | 56.9 | 48.2 | 32.5 | 8 | 0 | 0 | 54.8 | 0 | 0 | 0 | 0 | 31.2 | 0 | 0 | 23.1 | 20.5 | 0 | 0 | 0 | 0 | 0 | 0 | 0 | 0 | 0 | 0 | 0 | 1647 | 1578 | 1597 | 1627 | 185.3 | 780 | 975.1 | 947.6 | 101.3 | 244.42 | 250.5 | 232.07
2024-06-07 | 23 | Juin | 2024-06-07 06:21 | 2024-06-07 07:17 | 41054 | 1 | S355TA | 56.28 | 2 | 62 | 128 | 127.3 | 136.873 | 41.9 | 3573 | 212 | 2336 | 3.017 | 42.431 | 54 | 75.17 | 77.33 | 0 | 0 | 12.1 | 15.75 | 9.983 | 12.875 | 14.833 | 19 | 4.983 | 6.25 | 2400 | 661 | 2400 | 182 | 164 | 1792 | 0 | 210 | 0 | 400 | 350 | 1632 | 788.4 | 0.0519 | 0.0805 | 0.001 | 0.0075 | 0.026 | 0.363 | 0.12 | 0.158 | 1.12 | 0.136 | 0.013 | 0.0182 | 0.0785 | 0.14 | 2405/31R2 | 137.6 | 56.5 | 47.7 | 33.4 | 8.5 | 0 | 0 | 54.7 | 0 | 0 | 0 | 0 | 31.2 | 0 | 0 | 22.8 | 20.4 | 0 | 0 | 0 | 0 | 0 | 0 | 0 | 0 | 0 | 0 | 0 | 1583 | 1591 | 1634 | 1632 | 579.9 | 251.9 | 845.3 | 788.4 | 219.89 | 154.21 | 219.87 | 215.83
2024-06-07 | 23 | Juin | 2024-06-07 05:23 | 2024-06-07 06:21 | 41053 | 1 | S355TA | 58.12 | 6 | 64 | 128 | 123.2 | 119.81 | 40.9 | 3472 | 211 | 2170 | 3.167 | 40.421 | 51.75 | 71.93 | 75.92 | 0 | 0 | 12.5 | 15.75 | 10.35 | 13.25 | 15.2 | 19.25 | 2.85 | 3.5 | 2400 | 658 | 2400 | 182 | 164 | 1816 | 0 | 210 | 0 | 400 | 373 | 1633 | 872.9 | 0.0846 | 0.106 | 0.0069 | 0.0073 | 0.0473 | 1.02 | 0.122 | 0.144 | 1.15 | 0.143 | 0.0096 | 0.0132 | 0.096 | 0.124 | 2405/31R2 | 137.5 | 56.6 | 50.6 | 30.3 | 8.2 | 0 | 0 | 55.1 | 0 | 0 | 0 | 0 | 31 | 0 | 0 | 23.1 | 20.1 | 0 | 0 | 0 | 0 | 0 | 0 | 0 | 0 | 0 | 0 | 0 | 1597 | 1618 | 1640 | 1633 | 594.4 | 667.9 | 735.5 | 872.9 | 214.09 | 211.25 | 206.38 | 222.77
2024-06-06 | 23 | Juin | 2024-06-07 04:15 | 2024-06-07 05:23 | 41052 | 1 | S355TA | 68.12 | 1 | 63 | 127 | 127.6 | 119.709 | 40.467 | 3218 | 195 | 2088 | 2.917 | 43.543 | 50.25 | 69.27 | 74.51 | 0 | 0 | 12.699 | 15.375 | 9.833 | 13.125 | 14.8 | 18.75 | 3.133 | 2.875 | 2400 | 661 | 2400 | 182 | 165 | 1811 | 0 | 211 | 0 | 400 | 355 | 1629 | 857.4 | 0.146 | 0.0815 | 0.0315 | 0.0063 | 0.0269 | 0.587 | 0.131 | 0.155 | 1.15 | 0.137 | 0.0101 | 0.0127 | 0.0409 | 0.133 | 2405/31R2 | 130.5 | 58.7 | 46.4 | 25.4 | 6.7 | 0 | 0 | 53.6 | 0 | 0 | 0 | 0 | 29.7 | 0 | 0 | 21.8 | 18.7 | 0 | 0 | 0 | 0 | 0 | 0 | 0 | 0 | 0 | 0 | 0 | 1617 | 1623 | 1629 |  | 654.5 | 873.4 | 857.4 |  | 210.3 | 228.25 | 223.63
2024-06-06 | 23 | Juin | 2024-06-07 03:10 | 2024-06-07 04:15 | 41051 | 1 | S355TA | 64.83 | 3 | 61 | 130 | 127.8 | 136.83 | 43.883 | 3625 | 210 | 2475 | 2.433 | 53.425 | 56 | 77.89 | 76.57 | 0 | 0 | 11.117 | 14.875 | 10.333 | 13.375 | 15 | 19 | 7.434 | 8.5 | 2400 | 659 | 2400 | 184 | 156 | 1754 | 0 | 204 | 0 | 400 | 393 | 1642 | 961.1 | 0.1 | 0.0893 | 0.001 | 0.0053 | 0.0259 | 0.502 | 0.114 | 0.132 | 1.09 | 0.116 | 0.0108 | 0.0148 | 0.0304 | 0.118 | 2405/31R2 | 137.9 | 55 | 52 | 30.9 | 8.1 | 0 | 0 | 55.2 | 0 | 0 | 0 | 0 | 31.2 | 0 | 0 | 23.2 | 20.2 | 0 | 0 | 0 | 0 | 0 | 0 | 0 | 0 | 0 | 0 | 0 | 1563 | 1605 | 1625 | 1642 | 412.8 | 843.8 | 999.2 | 961.1 | 205.76 | 235.51 | 237.05 | 224.95
2024-06-06 | 23 | Juin | 2024-06-07 02:12 | 2024-06-07 03:10 | 41050 | 1 | S355TA | 57.52 | 2 | 62 | 127 | 125 | 119.687 | 41.267 | 3414 | 207 | 2206 | 2.533 | 50.132 | 52.75 | 72.89 | 76.7 | 0 | 0 | 12.3 | 15.75 | 10.083 | 13.125 | 14.483 | 18.75 | 4.4 | 5 | 2400 | 657 | 2400 | 182 | 308 | 3502 | 0 | 402 | 0 | 400 | 465 | 1652 | 1254.7 | 0.064 | 0.0756 | 0.001 | 0.0059 | 0.0269 | 0.484 | 0.107 | 0.138 | 1.11 | 0.123 | 0.0119 | 0.0142 | 0.0575 | 0.116 | 2405/31R2 | 137.9 | 59.2 | 47.7 | 31 | 8.3 | 0 | 0 | 55 | 0 | 0 | 0 | 0 | 31.1 | 0 | 0 | 23.2 | 20.3 | 0 | 0 | 0 | 0 | 0 | 0 | 0 | 0 | 0 | 0 | 0 | 1586 | 1593 | 1623 | 1652 | 649.1 | 723.9 | 1008.1 | 1254.7 | 226.55 | 230.77 | 238.79 | 239.1
2024-06-06 | 23 | Juin | 2024-06-07 01:12 | 2024-06-07 02:12 | 41049 | 1 | S355TA | 60.48 | 6 | 65 | 125 | 120.8 | 119.913 | 43.233 | 3496 | 214 | 2123 | 2.1 | 59.524 | 53 | 73.07 | 73.55 | 0 | 0 | 12.934 | 15.5 | 10.3 | 13.375 | 13.4 | 17 | 6.6 | 7.125 | 2400 | 661 | 2400 | 181 | 155 | 1756 | 0 | 202 | 0 | 400 | 408 | 1616 | 1035.4 | 0.036 | 0.061 | 0.001 | 0.0076 | 0.0257 | 0.493 | 0.113 | 0.13 | 1.11 | 0.114 | 0.0115 | 0.0256 | 0.0444 | 0.123 | 2405/31R2 | 137.5 | 57.5 | 48.3 | 31.7 | 8 | 0 | 0 | 54.9 | 0 | 0 | 0 | 0 | 31.2 | 0 | 0 | 23.2 | 20.2 | 0 | 0 | 0 | 0 | 0 | 0 | 0 | 0 | 0 | 0 | 0 | 1547 | 1617 | 1660 | 1616 | 575.8 | 1009.8 | 1309.8 | 1035.4 | 238.97 | 242.18 | 237.91 | 244.57
2024-06-06 | 23 | Juin | 2024-06-05 08:20 | 2024-06-07 01:12 | 41048 | 1 | S355TA | 69.48667 | 1 | 63 | 120 | 119.5 | 120.065 | 57.483 | 4447 | 241 | 3972 | 2.883 | 41.618 | 65.875 | 96.5 | 68.76 | 0 | 0 | 14.517 | 18.375 | 11 | 14.875 | 13.617 | 17.125 | 18.35 | 15.5 | 2400 | 662 | 2400 | 181 | 306 | 3508 | 0 | 410 | 0 | 400 | 465 | 1636 | 1283.9 | 0.0346 | 0.0459 | 0.001 | 0.0084 | 0.0335 | 0.397 | 0.126 | 0.118 | 1.09 | 0.113 | 0.0107 | 0.0289 | 0.0646 | 0.127 | 2405/31R2 | 144.6 | 63.7 | 47.6 | 33.3 | 8.1 | 0 | 0 | 55.1 | 0 | 0 | 0 | 0 | 31.1 | 0 | 0 | 23.1 | 20.2 | 0 | 0 | 0 | 0 | 0 | 0 | 0 | 0 | 0 | 0 | 0 | 1653 | 1621 | 1617 | 1636 | 194.5 | 1038.3 | 1248.3 | 1283.9 | 101.62 | 242.05 | 257.77 | 249.49
2024-06-05 | 23 | Juin | 2024-06-05 07:14 | 2024-06-05 08:20 | 41047 | 1 | DD14A | 66.13 | 1 | 62 | 129 | 126.3 | 124.7 | 47.267 | 3952 | 221 | 2635 | 2.883 | 44.74 | 59.5 | 83.07 | 75.53 | 0 | 0 | 11.967 | 16.125 | 11.517 | 15.625 | 13.384 | 16.625 | 10.4 | 10.875 | 3000 | 655 | 2400 | 183 | 0 | 0 | 0 | 0 | 0 | 1000 | 510 | 1633 | 1313.7 | 0.0478 | 0.0338 | 0.001 | 0.0051 | 0.0145 | 0.309 | 0.0164 | 0.0189 | 0.031 | 0.0072 | 0.0062 | 0.0158 | 0.0821 | 0.0206 | 2406/03R3 | 145.2 | 56.5 | 54 | 34.7 | 0 | 44.8 | 0 | 100.4 | 0 | 0 | 0 | 0 | 0 | 0 | 0 | 0 | 0 | 0 | 0 | 0 | 0 | 0 | 0 | 0 | 0 | 0 | 0 | 0 | 1596 | 1629 | 1619 | 1633 | 22.9 | 1438.6 | 1198.8 | 1313.7 | -24.84 | 261.66 | 253.7 | 252.81
2024-06-05 | 23 | Juin | 2024-06-05 06:01 | 2024-06-05 07:14 | 41046 | 1 | DD14A | 72.93 | 6 | 67 | 126 | 122.9 | 117.602 | 47 | 3801 | 222 | 2883 | 3.067 | 41.087 | 58.75 | 82.89 | 75 | 0 | 0 | 13.033 | 16.875 | 10.183 | 13.375 | 15.217 | 19 | 8.567 | 9.5 | 3000 | 655 | 2400 | 182 | 0 | 0 | 0 | 0 | 0 | 1000 | 510 | 1645 | 1385.6 | 0.0242 | 0.0272 | 0.001 | 0.0057 | 0.0193 | 0.689 | 0.0164 | 0.0137 | 0.0302 | 0.0084 | 0.0061 | 0.0148 | 0.0922 | 0.0184 | 2406/03R3 | 135.5 | 58.2 | 51.1 | 26.2 | 0 | 41.2 | 0 | 94.3 | 0 | 0 | 0 | 0 | 0 | 0 | 0 | 0 | 0 | 0 | 0 | 0 | 0 | 0 | 0 | 0 | 0 | 0 | 0 | 0 | 1588 | 1635 | 1644 | 1645 | 1115.6 | 1305.8 | 1430.8 | 1385.6 | 265.3 | 251.28 | 253.1 | 250.2
2024-06-05 | 23 | Juin | 2024-06-05 04:36 | 2024-06-05 06:01 | 41045 | 1 | DD14A | 85.2 | 1 | 61 | 131 | 124.1 | 117.716 | 48.583 | 3876 | 197 | 2868 | 2.867 | 45.698 | 61.375 | 85.58 | 75.8 | 0 | 0 | 11.85 | 15.375 | 11.283 | 14.5 | 15.333 | 19.25 | 10.117 | 12.25 | 3000 | 654 | 2400 | 181 | 0 | 0 | 0 | 0 | 0 | 1000 | 510 | 1608 | 1328.7 | 0.0311 | 0.0305 | 0.001 | 0.0051 | 0.0165 | 0.274 | 0.0185 | 0.0188 | 0.0237 | 0.0048 | 0.0067 | 0.0201 | 0.0164 | 0.0197 | 2406/03R3 | 135.3 | 56.5 | 50.4 | 28.4 | 0 | 43.4 | 0 | 91.9 | 0 | 0 | 0 | 0 | 0 | 0 | 0 | 0 | 0 | 0 | 0 | 0 | 0 | 0 | 0 | 0 | 0 | 0 | 0 | 0 | 1576 | 1610 | 1628 | 1608 | 21.3 | 1250.2 | 1411.4 | 1328.7 | -19.39 | 261.69 | 260.8 | 267.26
2024-06-04 | 23 | Juin | 2024-06-05 03:29 | 2024-06-05 04:36 | 41044 | 1 | DD14A | 67.03 | 3 | 62 | 129 | 127.8 | 137.682 | 48.1 | 4035 | 219 | 2319 | 4.15 | 31.084 | 61.625 | 84.14 | 76.87 | 0 | 0 | 11.7 | 15.625 | 10.717 | 14.125 | 15.483 | 19.25 | 10.2 | 12.5 | 3000 | 654 | 2400 | 180 | 0 | 0 | 0 | 0 | 0 | 1000 | 510 | 1619 | 1353.3 | 0.0269 | 0.0278 | 0.001 | 0.0046 | 0.0163 | 0.251 | 0.0177 | 0.0222 | 0.0258 | 0.007 | 0.0064 | 0.0174 | 0.0746 | 0.0224 | 2406/03R3 | 145.7 | 56.2 | 51.3 | 38.2 | 0 | 50.4 | 0 | 95.3 | 0 | 0 | 0 | 0 | 0 | 0 | 0 | 0 | 0 | 0 | 0 | 0 | 0 | 0 | 0 | 0 | 0 | 0 | 0 | 0 | 1568 | 1634 | 1614 | 1619 | 881.1 | 1424.9 | 863.9 | 1353.3 | 258.84 | 258.24 | 232.34 | 262.62
2024-06-04 | 23 | Juin | 2024-06-05 02:17 | 2024-06-05 03:29 | 41043 | 1 | DD14A | 71.72 | 2 | 62 | 125 | 123.4 | 117.972 | 49.467 | 4205 | 221 | 2400 | 4.233 | 29.528 | 63.25 | 86.61 | 76.72 | 0 | 0 | 12.2 | 16.125 | 10.167 | 13.5 | 14.75 | 18.875 | 12.35 | 14.5 | 3000 | 655 | 2400 | 182 | 0 | 0 | 0 | 0 | 0 | 800 | 560 | 1618 | 1416.5 | 0.0275 | 0.0292 | 0.001 | 0.006 | 0.0173 | 0.401 | 0.0167 | 0.0205 | 0.0302 | 0.0084 | 0.009 | 0.0184 | 0.0484 | 0.022 | 2406/03R3 | 144.7 | 56.2 | 50.2 | 38.3 | 0 | 49.6 | 0 | 95.1 | 0 | 0 | 0 | 0 | 0 | 0 | 0 | 0 | 0 | 0 | 0 | 0 | 0 | 0 | 0 | 0 | 0 | 0 | 0 | 0 | 1570 | 1607 | 1634 | 1618 | 925.1 | 1289.4 | 1563.1 | 1416.5 | 261.33 | 265.59 | 265.04 | 266.51
2024-06-04 | 23 | Juin | 2024-06-05 01:03 | 2024-06-05 02:17 | 41042 | 1 | DD14A | 74.17 | 6 | 64 | 128 | 122.6 | 117.948 | 53.467 | 4588 | 231 | 3294 | 4 | 32 | 67.75 | 95.98 | 76.03 | 0 | 0 | 11.717 | 15.5 | 10.783 | 14.25 | 15.133 | 19.375 | 11.467 | 13.625 | 3000 | 656 | 2400 | 182 | 0 | 0 | 0 | 0 | 0 | 1000 | 510 | 1651 | 191.3 | 0.0219 | 0.0328 | 0.001 | 0.0058 | 0.0191 | 0.608 | 0.0174 | 0.0181 | 0.0247 | 0.0119 | 0.0064 | 0.0176 | 0.114 | 0.0227 | 2406/03R2 | 145.6 | 57.8 | 52.2 | 35.6 | 0 | 54.1 | 0 | 91.5 | 0 | 0 | 0 | 0 | 0 | 0 | 0 | 0 | 0 | 0 | 0 | 0 | 0 | 0 | 0 | 0 | 0 | 0 | 0 | 0 | 1581 | 1603 | 1619 | 1651 | 926 | 1201.4 | 1534 | 191.3 | 255.41 | 262.58 | 271.83 | 101.48
2024-06-04 | 23 | Juin | 2024-06-04 09:25 | 2024-06-05 01:03 | 41041 | 1 | DD14A | 61.63 | 1 | 63 | 120 | 115.9 | 117.591 | 47.617 | 3840 | 217 | 2129 | 4.783 | 25.087 | 57.125 | 78.26 | 71.98 | 0 | 0 | 13.267 | 16.25 | 10.167 | 13.25 | 15.933 | 19.125 | 8.25 | 8.25 | 2400 | 655 | 2400 | 183 | 155 | 0 | 115 | 0 | 0 | 400 | 465 | 1621 | 1238.5 | 0.0263 | 0.0436 | 0.001 | 0.0038 | 0.0153 | 0.483 | 0.0352 | 0.0203 | 0.0981 | 0.0063 | 0.0044 | 0.017 | 0.093 | 0.0378 | 2406/03R1 | 145.4 | 55.6 | 51.2 | 38.6 | 0 | 0 | 0 | 145.4 | 0 | 0 | 0 | 0 | 0 | 0 | 0 | 0 | 0 | 0 | 0 | 0 | 0 | 0 | 0 | 0 | 0 | 0 | 0 | 0 | 1652 | 1652 | 1631 | 1621 | 192.8 | 1479.7 | 1410.3 | 1238.5 | 101.51 | 251.22 | 259.11 | 255.01
2024-06-04 | 23 | Juin | 2024-06-04 08:34 | 2024-06-04 09:25 | 41040 | 1 | S355TA | 50.95 | 1 | 61 | 126 | 125.7 | 110.392 | 38.033 | 3082 | 195 | 1508 | 3.367 | 37.426 | 49.375 | 65.6 | 77.89 | 0 | 0 | 12.35 | 16 | 9.367 | 13 | 11.167 | 14.625 | 5.15 | 5.5 | 2400 | 653 | 2400 | 181 | 0 | 1250 | 0 | 0 | 0 | 400 | 340 | 1632 | 779.7 | 0.0569 | 0.0688 | 0.001 | 0.0041 | 0.0274 | 0.297 | 0.136 | 0.106 | 0.803 | 0.129 | 0.0066 | 0.0135 | 0.107 | 0.132 | 2405/31R2 | 130.2 | 54.5 | 49.5 | 26.2 | 6.9 | 0 | 0 | 52.6 | 0 | 0 | 0 | 0 | 17.2 | 0 | 0 | 18.9 | 21.5 | 0 | 0 | 0 | 0 | 0 | 0 | 13.1 | 0 | 0 | 0 | 0 | 1584 | 1608 | 1615 | 1632 | 545.9 | 747 | 591.5 | 779.7 | 214.9 | 224.92 | 203.95 | 215.02
2024-06-04 | 23 | Juin | 2024-06-04 07:41 | 2024-06-04 08:34 | 41039 | 1 | S355TA | 53.07 | 3 | 61 | 125 | 125.9 | 131.019 | 39.7 | 3305 | 199 | 1932 | 3.667 | 34.091 | 51 | 69.65 | 77.08 | 0 | 0 | 10.983 | 14.25 | 10.367 | 13.625 | 10.7 | 14.125 | 7.65 | 8.875 | 2400 | 654 | 2400 | 182 | 154 | 1252 | 0 | 202 | 0 | 400 | 408 | 1652 | 1037.7 | 0.0597 | 0.057 | 0.0022 | 0.005 | 0.0297 | 0.497 | 0.132 | 0.111 | 0.793 | 0.133 | 0.0081 | 0.0183 | 0.102 | 0.137 | 2405/31R2 | 125.5 | 56.8 | 49.1 | 19.6 | 6 | 0 | 0 | 50.5 | 0 | 0 | 0 | 0 | 15.4 | 0 | 0 | 22 | 18 | 0 | 0 | 0 | 0 | 0 | 0 | 13.6 | 0 | 0 | 0 | 0 | 1575 | 1593 | 1607 | 1652 | 526.7 | 615.8 | 748.3 | 1037.7 | 217.17 | 218.87 | 225.59 | 225.15
2024-06-04 | 23 | Juin | 2024-06-04 06:34 | 2024-06-04 07:41 | 41038 | 1 | S355TA | 66.63 | 2 | 62 | 126 | 123.2 | 112.366 | 43.783 | 3672 | 209 | 1956 | 3.45 | 36.522 | 54.5 | 74.39 | 74.69 | 0 | 0 | 12.55 | 15.375 | 10.35 | 13.625 | 14.783 | 18.625 | 6.1 | 6.75 | 2400 | 654 | 2400 | 183 | 310 | 2512 | 0 | 404 | 0 | 400 | 385 | 1629 | 952.2 | 0.0751 | 0.0545 | 0.0011 | 0.0092 | 0.0268 | 0.409 | 0.13 | 0.0981 | 0.76 | 0.126 | 0.0111 | 0.0162 | 0.0927 | 0.133 | 2405/31R2 | 140.3 | 55 | 50 | 35.3 | 8.7 | 0 | 0 | 55.1 | 0 | 0 | 0 | 0 | 17.6 | 0 | 0 | 24.5 | 20.3 | 0 | 0 | 0 | 0 | 0 | 0 | 14.1 | 0 | 0 | 0 | 0 | 1539 | 1612 | 1635 | 1629 | 493.2 | 938.8 | 1129.4 | 952.2 | 231.93 | 239.54 | 240.62 | 231.34
2024-06-04 | 23 | Juin | 2024-06-04 05:18 | 2024-06-04 06:34 | 41037 | 1 | S355TA | 76.58 | 6 | 65 | 126 | 122.6 | 131.228 | 43.017 | 3539 | 216 | 1935 | 3.583 | 35.163 | 53.75 | 73.18 | 74.97 | 0 | 0 | 12.85 | 15.75 | 10.517 | 13.5 | 13.317 | 16.875 | 6.333 | 7.375 | 2400 | 653 | 2400 | 182 | 312 | 2508 | 0 | 400 | 0 | 400 | 370 | 1621 | 887.3 | 0.0469 | 0.0569 | 0.001 | 0.0062 | 0.0274 | 0.357 | 0.129 | 0.103 | 0.763 | 0.121 | 0.0083 | 0.0219 | 0.0918 | 0.134 | 2405/31R2 | 140.5 | 58.8 | 46.6 | 35.1 | 8.2 | 0 | 0 | 55.2 | 0 | 0 | 0 | 0 | 20.6 | 0 | 0 | 23.1 | 19.8 | 0 | 0 | 0 | 0 | 0 | 0 | 13.6 | 0 | 0 | 0 | 0 | 1575 | 1611 | 1626 | 1621 | 675.3 | 782.1 | 983.8 | 887.3 | 235.45 | 226.66 | 235.37 | 230.5
2024-06-03 | 23 | Juin | 2024-06-04 04:19 | 2024-06-04 05:18 | 41036 | 1 | S355TA | 58.18 | 1 | 63 | 125 | 122.7 | 131.179 | 43.25 | 3572 | 217 | 2201 | 2.45 | 51.02 | 56.5 | 77.13 | 78.38 | 0 | 0 | 12.2 | 15.75 | 10.467 | 13.625 | 14.75 | 19.25 | 5.833 | 7.625 | 2400 | 654 | 2400 | 181 | 156 | 1252 | 0 | 203 | 0 | 400 | 365 | 1620 | 850.5 | 0.0637 | 0.0639 | 0.001 | 0.0048 | 0.0274 | 0.458 | 0.13 | 0.108 | 0.799 | 0.125 | 0.0076 | 0.0179 | 0.0581 | 0.13 | 2405/31R2 | 140.6 | 56.5 | 46.6 | 37.5 | 8.2 | 0 | 0 | 54.4 | 0 | 0 | 0 | 0 | 21.2 | 0 | 0 | 23.1 | 20.2 | 0 | 0 | 0 | 0 | 0 | 0 | 13.5 | 0 | 0 | 0 | 0 | 1553 | 1606 | 1647 | 1620 | 498.7 | 875.4 | 185.3 | 850.5 | 225.12 | 237.67 | 101.3 | 227.93
2024-06-03 | 23 | Juin | 2024-06-04 03:19 | 2024-06-04 04:19 | 41035 | 1 | S355TA | 60 | 3 | 62 | 125 | 126.2 | 112.373 | 43.717 | 3596 | 219 | 2417 | 2.683 | 46.584 | 55.25 | 76.85 | 75.83 | 0 | 0 | 12.017 | 15.75 | 10.55 | 13.5 | 15.484 | 19.125 | 5.667 | 6.875 | 2400 | 654 | 2400 | 182 | 155 | 1255 | 0 | 203 | 0 | 400 | 350 | 1618 | 805.4 | 0.0532 | 0.065 | 0.001 | 0.005 | 0.0279 | 0.547 | 0.119 | 0.137 | 0.818 | 0.135 | 0.0096 | 0.0216 | 0.0816 | 0.129 | 2405/31R2 | 140.7 | 57.3 | 47.8 | 35.6 | 7.8 | 0 | 0 | 56.6 | 0 | 0 | 0 | 0 | 18.9 | 0 | 0 | 23.1 | 20.5 | 0 | 0 | 0 | 0 | 0 | 0 | 13.8 | 0 | 0 | 0 | 0 | 1592 | 1614 | 1596 | 1618 | 760.7 | 860.3 | 705.7 | 805.4 | 234.96 | 232.03 | 227.26 | 225.01
2024-06-03 | 23 | Juin | 2024-06-04 02:21 | 2024-06-04 03:19 | 41034 | 1 | S355TA | 58.65 | 2 | 62 | 122 | 117.3 | 131.193 | 42.45 | 3487 | 213 | 2246 | 3.383 | 36.059 | 54.375 | 74.92 | 76.86 | 0 | 0 | 11.867 | 15.75 | 10.667 | 13.5 | 14.833 | 18.75 | 5.083 | 6.375 | 2400 | 655 | 2400 | 184 | 156 | 1254 | 0 | 201 | 0 | 400 | 425 | 1630 | 1042.7 | 0.0316 | 0.0592 | 0.001 | 0.0057 | 0.026 | 0.478 | 0.135 | 0.128 | 0.843 | 0.135 | 0.0097 | 0.0199 | 0.0968 | 0.137 | 2405/31R2 | 140.6 | 57.6 | 46.8 | 36.2 | 8.5 | 0 | 0 | 56.2 | 0 | 0 | 0 | 0 | 18.9 | 0 | 0 | 23.2 | 20.2 | 0 | 0 | 0 | 0 | 0 | 0 | 13.6 | 0 | 0 | 0 | 0 | 1603 | 1601 | 1612 | 1630 | 762.7 | 808.4 | 954.4 | 1042.7 | 229.16 | 234.53 | 240.75 | 237.47
2024-06-03 | 23 | Juin | 2024-06-04 01:16 | 2024-06-04 02:21 | 41033 | 1 | S355TA | 64.28 | 6 | 65 | 121 | 115.3 | 112.451 | 46.95 | 3857 | 230 | 2792 | 3.5 | 34.571 | 57.75 | 81.72 | 73.8 | 0 | 0 | 12.617 | 15.75 | 10.583 | 13.5 | 16.034 | 19.25 | 7.717 | 9.25 | 2400 | 654 | 2400 | 183 | 155 | 1254 | 0 | 200 | 0 | 400 | 388 | 1624 | 910 | 0.0348 | 0.0628 | 0.001 | 0.005 | 0.0329 | 0.448 | 0.131 | 0.126 | 0.799 | 0.124 | 0.008 | 0.0265 | 0.0994 | 0.145 | 2405/31R2 | 140.6 | 55.8 | 46.5 | 38.3 | 8.3 | 0 | 0 | 54.9 | 0 | 0 | 0 | 0 | 20.3 | 0 | 0 | 23.3 | 20.2 | 0 | 0 | 0 | 0 | 0 | 0 | 13.6 | 0 | 0 | 0 | 0 | 1593 | 1591 | 1607 | 1624 | 774.2 | 846.7 | 808.1 | 910 | 235.71 | 243.38 | 231.24 | 230.72
2024-06-03 | 23 | Juin | 2024-06-03 08:44 | 2024-06-04 01:16 | 41032 | 1 | S355TA | 74.51333 | 1 | 62 | 121 | 115.2 | 113.104 | 59.617 | 4965 | 258 | 3540 | 3.933 | 30.763 | 68.75 | 99.23 | 69.19 | 0 | 0 | 15.617 | 16.875 | 11.333 | 14.375 | 13.834 | 16.75 | 18.834 | 20.625 | 2400 | 654 | 2400 | 181 | 156 | 1254 | 0 | 201 | 0 | 0 | 445 | 1611 | 1243.1 | 0.0311 | 0.0418 | 0.001 | 0.008 | 0.0413 | 0.41 | 0.138 | 0.1 | 0.771 | 0.117 | 0.0082 | 0.0312 | 0.127 | 0.147 | 2405/31R2 | 150.3 | 70.8 | 46.9 | 32.6 | 7.9 | 0 | 0 | 54.8 | 0 | 0 | 0 | 0 | 20.9 | 0 | 0 | 23.3 | 19.7 | 0 | 0 | 0 | 0 | 0 | 0 | 13.2 | 0 | 0 | 0 | 0 | 1653 | 1589 | 1625 | 1611 | 194.3 | 999.7 | 1428.1 | 1243.1 | 101.54 | 256.68 | 263.3 | 260.73
2024-06-03 | 23 | Juin | 2024-06-03 07:38 | 2024-06-03 08:44 | 41031 | 1 | A51671T | 65.27 | 3 | 61 | 123 | 125.5 | 125.433 | 39.867 | 3188 | 212 | 941 | 1.533 | 80.217 | 50.625 | 64.9 | 76.19 | 0 | 0 | 12.883 | 15.375 | 10.05 | 13.375 | 14.517 | 19.25 | 2.417 | 2.625 | 2400 | 1308 | 2400 | 368 | 156 | 1181 | 0 | 202 | 0 | 0 | 400 | 1637 | 974.9 | 0.0522 | 0.0501 | 0.001 | 0.0041 | 0.0189 | 0.43 | 0.124 | 0.119 | 0.775 | 0.126 | 0.0069 | 0.0099 | 0.0833 | 0.134 | 2406/02R2 | 138.4 | 55.2 | 44.8 | 38.4 | 20.2 | 0 | 0 | 31.8 | 0 | 0 | 0 | 0 | 26.2 | 0 | 0 | 38.7 | 7.8 | 0 | 0 | 0 | 0 | 0 | 0 | 13.7 | 0 | 0 | 0 | 0 | 1644 | 1644 | 1637 |  | 1273.8 | 1193.6 | 974.9 |  | 244.56 | 239.78 | 228.72
2024-06-03 | 23 | Juin | 2024-06-03 06:22 | 2024-06-03 07:38 | 41030 | 1 | A51671T | 76.57 | 2 | 63 | 120 | 115.3 | 101.942 | 44.567 | 3890 | 220 | 899 | 2.85 | 42.105 | 53.625 | 69.87 | 72.19 | 0 | 0 | 11.433 | 13.75 | 12.034 | 15.375 | 15.717 | 19.25 | 5.383 | 5.25 | 2400 | 655 | 2400 | 183 | 156 | 1181 | 0 | 205 | 0 | 200 | 445 | 1623 | 1138.1 | 0.0629 | 0.0639 | 0.001 | 0.0035 | 0.0196 | 0.39 | 0.135 | 0.12 | 0.777 | 0.139 | 0.0086 | 0.0115 | 0.0925 | 0.145 | 2406/02R2 | 139.5 | 55.9 | 46 | 37.6 | 20.3 | 0 | 0 | 32.2 | 0 | 0 | 0 | 0 | 26.1 | 0 | 0 | 39.3 | 8.2 | 0 | 0 | 0 | 0 | 0 | 0 | 13.4 | 0 | 0 | 0 | 0 | 1651 | 1652 | 1645 | 1623 | 191.3 | 1469.5 | 1331.1 | 1138.1 | 101.48 | 250.71 | 247.25 | 247.71
2024-06-03 | 23 | Juin | 2024-06-03 05:17 | 2024-06-03 06:22 | 41029 | 1 | A51671T | 64.37 | 6 | 64 | 123 | 115.3 | 101.681 | 43.117 | 3589 | 217 | 2263 | 2.2 | 55.909 | 55.75 | 76.69 | 77.58 | 0 | 0 | 12.017 | 15.875 | 11.05 | 14.25 | 14.483 | 19 | 5.567 | 6.5 | 2400 | 654 | 2400 | 181 | 154 | 1182 | 0 | 204 | 0 | 400 | 320 | 1622 | 787.9 | 0.0549 | 0.0787 | 0.001 | 0.0054 | 0.0264 | 0.589 | 0.142 | 0.104 | 0.765 | 0.114 | 0.0066 | 0.0167 | 0.0819 | 0.138 | 2406/02R2 | 138.2 | 55.6 | 49.3 | 33.3 | 19.8 | 0 | 0 | 31.9 | 0 | 0 | 0 | 0 | 27.6 | 0 | 0 | 38.8 | 7.2 | 0 | 0 | 0 | 0 | 0 | 0 | 12.9 | 0 | 0 | 0 | 0 | 1565 | 1618 | 1601 | 1622 | 628.7 | 915.5 | 947.9 | 787.9 | 235.63 | 234.43 | 246.24 | 221.22
2024-06-02 | 22 | Juin | 2024-06-03 04:24 | 2024-06-03 05:17 | 41028 | 1 | A51671T | 53.35 | 1 | 61 | 125 | 125.5 | 135.194 | 40.367 | 3408 | 201 | 1750 | 2.3 | 54.348 | 51.75 | 69.97 | 76.92 | 0 | 0 | 12.05 | 15.75 | 10.833 | 13.625 | 14.7 | 18.875 | 2.783 | 3.375 | 2400 | 604 | 2400 | 180 | 154 | 0 | 116 | 0 | 0 | 400 | 448 | 1621 | 1116.9 | 0.0433 | 0.0743 | 0.0026 | 0.004 | 0.0224 | 0.177 | 0.122 | 0.0392 | 0.126 | 0.0107 | 0.0059 | 0.016 | 0.115 | 0.13 | 2405/31R1 | 138.2 | 56.3 | 47.7 | 34.2 | 13.9 | 0 | 0 | 51.1 | 0 | 0 | 0 | 0 | 25.4 | 0 | 0 | 35.2 | 0 | 0 | 0 | 0 | 0 | 0 | 0 | 12.6 | 0 | 0 | 0 | 0 | 1644 | 1649 | 1627 | 1621 | 1069.9 | 188.4 | 1046.5 | 1116.9 | 231.75 | 101.44 | 239.36 | 247.41
2024-06-02 | 22 | Juin | 2024-06-03 03:22 | 2024-06-03 04:24 | 41027 | 1 | DD13A | 62.17 | 3 | 61 | 123 | 119.7 | 111.543 | 41.8 | 3626 | 212 | 1808 | 2.767 | 44.458 | 54.125 | 73.28 | 77.69 | 0 | 0 | 11.95 | 15.75 | 10.117 | 13.5 | 14.5 | 18.375 | 5.233 | 6.5 | 2400 | 604 | 2400 | 182 | 154 | 0 | 115 | 0 | 0 | 400 | 445 | 1653 | 1271.8 | 0.0587 | 0.0764 | 0.0031 | 0.0039 | 0.0241 | 0.476 | 0.119 | 0.0259 | 0.119 | 0.0074 | 0.0058 | 0.0207 | 0.113 | 0.128 | 2405/31R1 | 138.7 | 59.5 | 46.8 | 32.4 | 14.2 | 0 | 0 | 51.7 | 0 | 0 | 0 | 0 | 23.8 | 0 | 0 | 35.2 | 0 | 0 | 0 | 0 | 0 | 0 | 0 | 13.8 | 0 | 0 | 0 | 0 | 1573 | 1674 | 1658 | 1653 | 724.3 | 1572.1 | 1454.5 | 1271.8 | 241.69 | 243.7 | 246.69 | 239.55
2024-06-02 | 22 | Juin | 2024-06-03 02:21 | 2024-06-03 03:22 | 41026 | 1 | DD13A | 61.28 | 2 | 62 | 121 | 115.1 | 114.058 | 40.867 | 3355 | 210 | 1586 | 3 | 40.333 | 51.5 | 68.92 | 75.61 | 0 | 0 | 13.117 | 15.75 | 10.45 | 13.5 | 14.5 | 18.625 | 2.8 | 3.625 | 2400 | 602 | 2400 | 182 | 154 | 0 | 119 | 0 | 0 | 400 | 425 | 1623 | 1044.9 | 0.0409 | 0.0698 | 0.001 | 0.0036 | 0.0241 | 0.488 | 0.119 | 0.029 | 0.123 | 0.0063 | 0.0054 | 0.0236 | 0.103 | 0.134 | 2405/31R1 | 138.8 | 55.4 | 48.6 | 34.8 | 14.2 | 0 | 0 | 51.9 | 0 | 0 | 0 | 0 | 23.8 | 0 | 0 | 35.4 | 0 | 0 | 0 | 0 | 0 | 0 | 0 | 13.5 | 0 | 0 | 0 | 0 | 1605 | 1668 | 1624 | 1623 | 1076 | 1394.1 | 1040.2 | 1044.9 | 253.38 | 238.14 | 240.55 | 241.43
2024-06-02 | 22 | Juin | 2024-06-03 01:20 | 2024-06-03 02:21 | 41025 | 1 | DD13A | 60.57 | 6 | 64 | 121 | 114.9 | 114.563 | 43.317 | 3683 | 216 | 1954 | 3.467 | 34.904 | 54.125 | 74.07 | 74.97 | 0 | 0 | 12.667 | 15.875 | 10.717 | 13.625 | 14.4 | 17.75 | 5.533 | 6.875 | 2400 | 603 | 2400 | 182 | 157 | 0 | 122 | 0 | 0 | 400 | 440 | 1610 | 1103.2 | 0.0452 | 0.0549 | 0.001 | 0.0038 | 0.0229 | 0.315 | 0.109 | 0.024 | 0.112 | 0.0104 | 0.0054 | 0.0225 | 0.0909 | 0.12 | 2405/31R1 | 138.6 | 56.7 | 47.5 | 34.4 | 14.2 | 0 | 0 | 52.5 | 0 | 0 | 0 | 0 | 23.8 | 0 | 0 | 35.3 | 0 | 0 | 0 | 0 | 0 | 0 | 0 | 12.8 | 0 | 0 | 0 | 0 | 1554 | 1604 | 1633 | 1610 | 743.6 | 1186.4 | 1219.3 | 1103.2 | 253.98 | 261.11 | 247.33 | 252.49
2024-06-02 | 22 | Juin | 2024-06-02 09:41 | 2024-06-03 01:20 | 41024 | 1 | DD13A | 78.20333 | 1 | 62 | 117 | 108.9 | 114.253 | 45.733 | 3822 | 227 | 2165 | 3.75 | 31.2 | 54.625 | 75.9 | 71.67 | 0 | 0 | 14.317 | 16.5 | 10.967 | 13.5 | 14.866 | 18.125 | 5.583 | 6.5 | 2400 | 604 | 2400 | 182 | 155 | 0 | 120 | 0 | 0 | 400 | 445 | 1637 | 1226.3 | 0.0454 | 0.0559 | 0.001 | 0.0032 | 0.0249 | 0.592 | 0.115 | 0.022 | 0.0848 | 0.0041 | 0.0043 | 0.0284 | 0.0525 | 0.126 | 2405/31R1 | 137.6 | 55.8 | 45.6 | 36.2 | 14.4 | 0 | 0 | 52.2 | 0 | 0 | 0 | 0 | 35.8 | 0 | 0 | 35.2 | 0 | 0 | 0 | 0 | 0 | 0 | 0 | 0 | 0 | 0 | 0 | 0 | 1653 | 1616 | 1674 | 1637 | 194.3 | 1295.8 | 1865.8 | 1226.3 | 101.54 | 261.06 | 256.28 | 245.58
2024-06-02 | 22 | Juin | 2024-06-02 08:39 | 2024-06-02 09:41 | 41023 | 1 | DD13A | 62.02 | 1 | 62 | 125 | 124.8 | 122.562 | 42.233 | 3600 | 219 | 1471 | 2.483 | 50.336 | 52 | 69.72 | 73.88 | 0 | 0 | 12.017 | 15.375 | 10.467 | 13.375 | 16.033 | 18.875 | 3.717 | 4.25 | 2400 | 603 | 2400 | 182 | 154 | 0 | 115 | 0 | 0 | 200 | 400 | 1645 | 1111.8 | 0.0549 | 0.0711 | 0.001 | 0.0026 | 0.0162 | 0.564 | 0.134 | 0.0303 | 0.128 | 0.0109 | 0.0038 | 0.0142 | 0.0968 | 0.125 | 2405/31R1 | 138.7 | 55.5 | 44.2 | 39 | 13.9 | 0 | 0 | 52.4 | 0 | 0 | 0 | 0 | 37.1 | 0 | 0 | 35.3 | 0 | 0 | 0 | 0 | 0 | 0 | 0 | 0 | 0 | 0 | 0 | 0 | 1556 | 1479 | 1640 | 1645 | 713.7 | 309.9 | 1151.3 | 1111.8 | 249.87 | 230.4 | 239.31 | 234.02
2024-06-02 | 22 | Juin | 2024-06-02 07:28 | 2024-06-02 08:39 | 41022 | 1 | DD13A | 70.98 | 3 | 60 | 122 | 113.1 | 97.852 | 42.05 | 3596 | 212 | 1467 | 2.85 | 42.807 | 52.375 | 70.04 | 74.73 | 0 | 0 | 11.083 | 14.375 | 11.067 | 14.5 | 15.65 | 19.25 | 4.25 | 4.25 | 2400 | 604 | 2400 | 182 | 157 | 0 | 118 | 0 | 0 | 200 | 420 | 1650 | 1238.3 | 0.0487 | 0.0795 | 0.001 | 0.0026 | 0.0164 | 0.566 | 0.11 | 0.04 | 0.136 | 0.0102 | 0.0038 | 0.0134 | 0.144 | 0.118 | 2405/31R1 | 146.4 | 56.8 | 45.7 | 43.9 | 14.7 | 0 | 0 | 55 | 0 | 0 | 0 | 0 | 27 | 0 | 0 | 36.6 | 0 | 0 | 0 | 0 | 0 | 0 | 0 | 13.1 | 0 | 0 | 0 | 0 | 1769 | 1629 | 1650 | 1650 | 2933.5 | 987 | 1149 | 1238.3 | 237.88 | 233.97 | 233.72 | 239.22
2024-06-02 | 22 | Juin | 2024-06-02 06:30 | 2024-06-02 07:28 | 41021 | 1 | DD13A | 58.42 | 2 | 62 | 119 | 117 | 122.578 | 41.783 | 3601 | 205 | 1735 | 2.767 | 43.012 | 52.25 | 71 | 75.03 | 0 | 0 | 12.017 | 15.5 | 10.767 | 13.75 | 15.117 | 19.125 | 3.883 | 3.75 | 2400 | 604 | 2400 | 181 | 157 | 0 | 115 | 0 | 0 | 400 | 420 | 1644 | 1141.8 | 0.0507 | 0.0677 | 0.005 | 0.0028 | 0.0234 | 0.315 | 0.15 | 0.036 | 0.118 | 0.0087 | 0.0039 | 0.0201 | 0.1 | 0.138 | 2405/31R1 | 138.6 | 58.6 | 45.7 | 34.3 | 13.7 | 0 | 0 | 52.5 | 0 | 0 | 0 | 0 | 23.8 | 0 | 0 | 35.1 | 0 | 0 | 0 | 0 | 0 | 0 | 0 | 13.5 | 0 | 0 | 0 | 0 | 1586 | 1635 | 1634 | 1644 | 642 | 986.4 | 1020 | 1141.8 | 225.74 | 230.67 | 233.67 | 236.52
2024-06-02 | 22 | Juin | 2024-06-02 05:25 | 2024-06-02 06:30 | 41020 | 1 | DD13A | 65.33 | 6 | 64 | 119 | 113.7 | 122.342 | 39.533 | 3406 | 207 | 1340 | 65.283 | 1.823 | 49.875 | 66.43 | 75.7 | 0 | 0 | 12.634 | 15.75 | 10.067 | 13 | 14.533 | 18.75 | 2.3 | 2.375 | 2400 | 605 | 2400 | 182 | 156 | 0 | 120 | 0 | 0 | 400 | 430 | 1647 | 1125 | 0.0676 | 0.0906 | 0.0046 | 0.0027 | 0.0162 | 0.54 | 0.0976 | 0.0438 | 0.125 | 0.0073 | 0.003 | 0.0171 | 0.115 | 0.107 | 2405/31R1 | 138.7 | 58.4 | 47 | 33.3 | 14.2 | 0 | 0 | 52.2 | 0 | 0 | 0 | 0 | 23.9 | 0 | 0 | 35.2 | 0 | 0 | 0 | 0 | 0 | 0 | 0 | 13.2 | 0 | 0 | 0 | 0 | 1621 | 1650 | 1631 | 1647 | 553.9 | 958.2 | 926.9 | 1125 | 195.86 | 220.38 | 228.27 | 233.8
2024-06-01 | 22 | Juin | 2024-06-02 04:20 | 2024-06-02 05:25 | 41019 | 1 | DD13A | 64.75 | 1 | 62 | 123 | 120.8 | 122.534 | 38.933 | 3121 | 196 | 1395 | 2.083 | 59.04 | 49.875 | 65.76 | 76.86 | 0 | 0 | 12.734 | 15.875 | 10.133 | 13.625 | 14.616 | 19 | 1.45 | 1.375 | 2400 | 603 | 2400 | 181 | 155 | 0 | 123 | 0 | 0 | 400 | 430 | 1663 | 1102.8 | 0.0641 | 0.0892 | 0.001 | 0.0036 | 0.0246 | 0.695 | 0.0979 | 0.0433 | 0.142 | 0.0095 | 0.0043 | 0.0224 | 0.0997 | 0.108 | 2405/31R1 | 138.4 | 56.9 | 46.5 | 35 | 14.3 | 0 | 0 | 52.1 | 0 | 0 | 0 | 0 | 22.8 | 0 | 0 | 35.4 | 0 | 0 | 0 | 0 | 0 | 0 | 0 | 13.8 | 0 | 0 | 0 | 0 | 1646 | 1692 | 1749 | 1663 | 828.7 | 1227.5 | 2404.9 | 1102.8 | 211.89 | 215.76 | 234.17 | 223.64
2024-06-01 | 22 | Juin | 2024-06-02 03:18 | 2024-06-02 04:20 | 41018 | 1 | DD13A | 61.52 | 3 | 60 | 127 | 121.8 | 122.642 | 40.767 | 3533 | 206 | 1770 | 2.417 | 52.552 | 52.875 | 71.57 | 77.82 | 0 | 0 | 11.733 | 15.875 | 10.483 | 13.625 | 14.4 | 19 | 4.15 | 4.375 | 2400 | 604 | 2400 | 182 | 157 | 0 | 123 | 0 | 0 | 400 | 408 | 1632 | 1022.1 | 0.0426 | 0.0693 | 0.001 | 0.0035 | 0.0299 | 1.05 | 0.103 | 0.0294 | 0.122 | 0.0063 | 0.0048 | 0.0281 | 0.0962 | 0.116 | 2405/31R1 | 138 | 54.9 | 48.1 | 35 | 14.1 | 0 | 0 | 52 | 0 | 0 | 0 | 0 | 23.2 | 0 | 0 | 35.3 | 0 | 0 | 0 | 0 | 0 | 0 | 0 | 13.4 | 0 | 0 | 0 | 0 | 1614 | 1614 | 1628 | 1632 | 715.5 | 757 | 868.4 | 1022.1 | 218.49 | 222.63 | 225.11 | 234.91
2024-06-01 | 22 | Juin | 2024-06-02 02:08 | 2024-06-02 03:18 | 41017 | 1 | DD13A | 70.07 | 2 | 62 | 125 | 121.9 | 122.722 | 39.333 | 3368 | 203 | 1682 | 3.15 | 39.683 | 50.75 | 68.58 | 77.42 | 0 | 0 | 11.783 | 15.875 | 10.15 | 13.125 | 14.3 | 18.125 | 3.1 | 3.375 | 2400 | 604 | 2400 | 184 | 156 | 0 | 122 | 0 | 0 | 400 | 430 | 1641 | 1113.3 | 0.0488 | 0.0689 | 0.001 | 0.0031 | 0.0264 | 0.541 | 0.106 | 0.0382 | 0.13 | 0.0066 | 0.0047 | 0.026 | 0.0899 | 0.11 | 2405/31R1 | 138.8 | 56 | 46.3 | 36.5 | 14.2 | 0 | 0 | 52.2 | 0 | 0 | 0 | 0 | 23.5 | 0 | 0 | 35.2 | 0 | 0 | 0 | 0 | 0 | 0 | 0 | 13.7 | 0 | 0 | 0 | 0 | 1598 | 1625 | 1641 |  | 845.3 | 950.8 | 1113.3 |  | 239.45 | 233.4 | 236.3
2024-06-01 | 22 | Juin | 2024-06-02 01:10 | 2024-06-02 02:08 | 41016 | 1 | DD13A | 58.33 | 6 | 64 | 122 | 117.8 | 97.933 | 40.95 | 3495 | 207 | 1986 | 3.133 | 38.936 | 52 | 71.48 | 76.19 | 0 | 0 | 12.2 | 15.875 | 10.15 | 13.25 | 14.6 | 19.25 | 4 | 3.625 | 2400 | 604 | 2400 | 181 | 155 | 0 | 119 | 0 | 0 | 400 | 430 | 1643 | 1088.2 | 0.0455 | 0.0627 | 0.001 | 0.0039 | 0.0348 | 0.565 | 0.115 | 0.0245 | 0.12 | 0.0062 | 0.0037 | 0.0268 | 0.0547 | 0.118 | 2405/31R1 | 138.4 | 56.5 | 46.5 | 35.4 | 14.1 | 0 | 0 | 52.1 | 0 | 0 | 0 | 0 | 23.7 | 0 | 0 | 35.1 | 0 | 0 | 0 | 0 | 0 | 0 | 0 | 13.4 | 0 | 0 | 0 | 0 | 1605 | 1636 | 1663 | 1643 | 846.1 | 1039.2 | 1210.4 | 1088.2 | 235.71 | 233.96 | 230.48 | 233.53
2024-06-01 | 22 | Juin | 2024-06-01 08:23 | 2024-06-02 01:10 | 41015 | 1 | DD13A | 68.02 | 1 | 62 | 115 | 109.1 | 122.588 | 47.3 | 4125 | 220 | 2534 | 2.567 | 44.805 | 57 | 80.67 | 72.3 | 0.133 | 0 | 12.083 | 15.875 | 10.1 | 13.375 | 15.2 | 19.5 | 4.633 | 4.5 | 2400 | 604 | 2400 | 181 | 157 | 0 | 110 | 0 | 0 | 400 | 465 | 1652 | 1237.4 | 0.0229 | 0.0475 | 0.001 | 0.0039 | 0.0321 | 0.262 | 0.114 | 0.0279 | 0.117 | 0.006 | 0.004 | 0.0388 | 0.0796 | 0.123 | 2405/31R1 | 145.9 | 64.3 | 45.2 | 36.4 | 14.1 | 0 | 0 | 52.4 | 0 | 0 | 0 | 0 | 23.5 | 0 | 0 | 32 | 0 | 0 | 0 | 0 | 0 | 0 | 0 | 13.4 | 0 | 0 | 0 | 0 | 1653 | 1626 | 1709 | 1652 | 194.5 | 1196.7 | 1668.3 | 1237.4 | 101.62 | 249.77 | 229.05 | 238.08
2024-06-01 | 22 | Juin | 2024-06-01 07:24 | 2024-06-01 08:23 | 41014 | 1 | DD13B | 58.58 | 1 | 63 | 127 | 123.9 | 112.607 | 40.6 | 3457 | 208 | 1383 | 2.65 | 47.925 | 52 | 68.89 | 76.85 | 0 | 0 | 12.4 | 15.75 | 10.133 | 13.25 | 14.766 | 19.25 | 3.3 | 3.75 | 2400 | 604 | 2400 | 180 | 152 | 0 | 129 | 0 | 0 | 200 | 440 | 1658 | 1091.3 | 0.0783 | 0.0884 | 0.001 | 0.0042 | 0.0232 | 0.65 | 0.138 | 0.0326 | 0.131 | 0.0106 | 0.0053 | 0.0215 | 0.0586 | 0.148 | 2405/31R3 | 138.5 | 54.8 | 47.6 | 36.1 | 21.6 | 0 | 0 | 39.2 | 0 | 0 | 0 | 0 | 22.6 | 0 | 0 | 34 | 6.9 | 0 | 0 | 0 | 0 | 0 | 0 | 14.2 | 0 | 0 | 0 | 0 | 1640 | 1632 | 1768 | 1658 | 1053.8 | 921.5 | 2910.3 | 1091.3 | 232.81 | 227.3 | 237.84 | 225.59
2024-06-01 | 22 | Juin | 2024-06-01 06:27 | 2024-06-01 07:24 | 41013 | 1 | DD13B | 57.72 | 2 | 60 | 123 | 120.2 | 126.694 | 43.283 | 3648 | 207 | 1787 | 2.833 | 43.412 | 57.75 | 76.87 | 80.05 | 0 | 0 | 11.817 | 15.75 | 9.617 | 13.25 | 14.6 | 19.25 | 7.25 | 9.5 | 2400 | 601 | 2400 | 180 | 151 | 0 | 134 | 0 | 0 | 200 | 433 | 1644 | 1067 | 0.0523 | 0.0711 | 0.001 | 0.0035 | 0.0197 | 0.26 | 0.14 | 0.0296 | 0.152 | 0.0171 | 0.0052 | 0.0104 | 0.0724 | 0.142 | 2405/31R3 | 138.6 | 56.8 | 47.6 | 34.2 | 21.1 | 0 | 0 | 38.8 | 0 | 0 | 0 | 0 | 23.1 | 0 | 0 | 33.9 | 7.1 | 0 | 0 | 0 | 0 | 0 | 0 | 14.6 | 0 | 0 | 0 | 0 | 1562 | 1623 | 1671 | 1644 | 627.3 | 934.5 | 1265 | 1067 | 237.1 | 233.22 | 229.38 | 231.55
2024-06-01 | 22 | Juin | 2024-06-01 05:30 | 2024-06-01 06:27 | 41012 | 1 | DD13B | 56.93 | 6 | 63 | 123 | 114.8 | 101.287 | 40.633 | 3399 | 203 | 1693 | 3.067 | 40.109 | 52.375 | 70.34 | 77.34 | 0 | 0 | 12.183 | 16 | 9.7 | 13 | 15.217 | 19 | 3.533 | 4.25 | 2400 | 603 | 2400 | 181 | 151 | 0 | 130 | 0 | 0 | 200 | 433 | 1665 | 1086.7 | 0.0486 | 0.0731 | 0.001 | 0.0027 | 0.0166 | 0.508 | 0.108 | 0.0295 | 0.156 | 0.0167 | 0.0048 | 0.0122 | 0.0803 | 0.116 | 2405/31R3 | 138.1 | 57.7 | 47.4 | 33 | 21.1 | 0 | 0 | 38.9 | 0 | 0 | 0 | 0 | 22.7 | 0 | 0 | 34.1 | 7.1 | 0 | 0 | 0 | 0 | 0 | 0 | 14.2 | 0 | 0 | 0 | 0 | 1632 | 1622 | 1622 | 1665 | 887.8 | 816.7 | 828 | 1086.7 | 224.56 | 223.86 | 224.87 | 221.48
2024-05-31 | 22 | Mai | 2024-06-01 04:36 | 2024-06-01 05:30 | 41011 | 1 | DD13B | 53.47 | 3 | 60 | 121 | 120.2 | 126.656 | 37.45 | 3076 | 194 | 1406 | 2.833 | 42.706 | 48.375 | 64.16 | 77.5 | 0 | 0 | 11.55 | 15 | 9.867 | 13 | 14.167 | 18.5 | 1.867 | 1.75 | 2400 | 602 | 2400 | 180 | 152 | 0 | 136 | 0 | 0 | 200 | 400 | 1651 | 988.9 | 0.0463 | 0.075 | 0.001 | 0.0028 | 0.0175 | 0.539 | 0.101 | 0.0268 | 0.129 | 0.0042 | 0.0032 | 0.0155 | 0.0429 | 0.108 | 2405/31R3 | 138.5 | 55.2 | 46.8 | 36.5 | 21.1 | 0 | 0 | 39 | 0 | 0 | 0 | 0 | 23.8 | 0 | 0 | 34.3 | 7.1 | 0 | 0 | 0 | 0 | 0 | 0 | 13.2 | 0 | 0 | 0 | 0 | 1651 | 1645 | 1651 |  | 635.5 | 838.3 | 988.9 |  | 189.67 | 213.28 | 222.16
2024-05-31 | 22 | Mai | 2024-06-01 02:50 | 2024-06-01 04:36 | 41010 | 1 | DD13B | 105.73 | 1 | 62 | 121 | 116 | 126.371 | 26.067 | 2239 | 109 | 1251 | 2.867 | 42.209 | 30.75 | 43.04 | 70.78 | 0 | 0 | 11.6 | 15.625 | 0 | 0 | 9.6 | 11.25 | 4.867 | 3.875 | 2100 | 602 | 2030 | 180 | 150 | 0 | 68 | 0 | 0 | 200 | 408 | 1638 | 1024.3 | 0.0607 | 0.0613 | 0.001 | 0.0035 | 0.0304 | 0.582 | 0.163 | 0.0432 | 0.098 | 0.008 | 0.0031 | 0.0172 | 0.107 | 0.162 | 2405/31R3 | 66.3 | 55.2 | 11.1 | 0 | 6.1 | 0 | 0 | 16.1 | 0 | 0 | 0 | 0 | 10.4 | 0 | 0 | 13.6 | 7.3 | 0 | 0 | 0 | 0 | 0 | 0 | 12.8 | 0 | 0 | 0 | 0 | 1627 | 1551 | 1621 | 1638 | 823.2 | 536.9 | 876.4 | 1024.3 | 221.72 | 231.64 | 229.59 | 231.81