## Sheet1
[20 empty] | Energie Electrique | [12 empty] | Additifs | [10 empty] | Echantillons |  | Analyses (Last EAF) | [6 empty] | Analyses (First LF) | [6 empty] | Recette PAF | [28 empty] | Températures |  |  |  | PPM O2 |  |  |  | FEM
Date | Sem. | Mois | Heure Début | Heure Fin | N° Coulée | N° Trait. | Grade | Tap to Tap | N° Poche | Poids Tare | Poids Tappé | Poids Acier CCM | Poids Brames | Power On | Oxy. | GPL | C Injecté | Temps Vidange | Débit EBT | Energie Elec. | Energie Eq. | Puissance Active | Préparation Durée | Préparation Eng. Elec. | Panier1 Durée | Panier1 Eng. Elec. | Panier2 Durée | Panier2 Eng. Elec. | Panier3 Durée | Panier3 Eng. Elec. | Refinning Durée | Refining Eng. Elec. | CaO | CaO Tapp. | MgO | MgO Tapp. | AL Ca | FeMn Hc | FeMn LC | FeSi | SiMn | C Chargé | Al MHS | °C Temp. (Final) | PPM O2 (Final) | C (EAF) | Mn (EAF) | Si (EAF) | P (EAF) | S (EAF) | Al (EAF) | Cu (EAF) | C (LF) | Mn (LF) | Si (LF) | P (LF) | S (LF) | Al (LF) | Cu (LF) | N° Recette | Total Ferrailles | Poids Panier 1 | Poids Panier 2 | Poids Panier 3 | BS2 BS2 | HBI HBI | HBI HBI CF | Imp. Auto | Imp. Bonus | Imp. Broyée | Imp. Mixte (HMS 1/2) | Imp. Neuve | MS MS | MS MS Broyée | Nat. Neuve | Nat. Bonus | Nat. Broyée | Nat. Mixte | Nat. Rails | Nat. Roue de train | Nat. Massive | Plaques Scories | Pig Iron | Scorie Blanche | Tundish | Cylindres STM Oxy. | Cylindre LAF Oxy. | Rails Train | Tempér. (1) | Tempér. (2) | Tempér. (3) | Tempér. (4) | PPMO2 (1) | PPMO2 (2) | PPMO2 (3) | PPMO2 (4) | FEM (1) | FEM (2) | FEM (3) | FEM (4)
2024-07-30 | 31 | Juillet | 2024-07-30 17:51 | 2024-07-30 18:46 | 41420 | 1 | S235JR | 49.03667 | 5 | 63 | 129 | 126.9 | 133.914 | 37.883 | 3132 | 181 | 1369 | 2.583 | 49.935 | 45.625 | 61.37 | 72.26 | 0 | 0 | 17.783 | 21.5 | 20.1 | 24.125 | 0 | 0 | 0 | 0 | 2000 | 660 | 2400 | 182 | 168 | 953 | 0 | 0 | 0 | 0 | 408 | 1639 | 1052.7 | 0.0412 | 0.0658 | 0.001 | 0.0035 | 0.021 | 0.461 | 0.126 | 0.0985 | 0.655 | 0.0094 | 0.0076 | 0.0126 | 0.0478 | 0.129 | 2407/29R5 | 120.6 | 67.6 | 53 | 0 | 0 | 0 | 0 | 18.5 | 24.9 | 0 | 0 | 0 | 19.7 | 0 | 0 | 7.7 | 22.3 | 0 | 0 | 0 | 0 | 0 | 20 | 7.5 | 0 | 0 | 0 | 0 | 1563 | 1626 | 1658 | 1639 | 581.1 | 876.2 | 1269.5 | 1052.7 | 230.93 | 226.85 | 236.7 | 233.27
2024-07-30 | 31 | Juillet | 2024-07-30 16:37 | 2024-07-30 17:51 | 41419 | 1 | S235JR | 74.6 | 7 | 62 | 123 | 124.2 | 106.269 | 42.55 | 3527 | 211 | 1560 | 2.85 | 43.158 | 54.75 | 72.59 | 77.2 | 0 | 0 | 16.7 | 22.125 | 25.85 | 32.5 | 0 | 0 | 0 | 0 | 2000 | 660 | 2400 | 182 | 168 | 950 | 0 | 0 | 0 | 0 | 388 | 1621 | 937.6 | 0.0535 | 0.0984 | 0.001 | 0.0046 | 0.0252 | 0.548 | 0.121 | 0.09 | 0.675 | 0.004 | 0.0083 | 0.019 | 0.0461 | 0.125 | 2407/29R5 | 140.3 | 81.4 | 58.9 | 0 | 0 | 0 | 0 | 21.4 | 25.7 | 0 | 0 | 0 | 20.3 | 0 | 0 | 10.1 | 34.9 | 0 | 0 | 0 | 0 | 0 | 20.3 | 7.6 | 0 | 0 | 0 | 0 | 1571 | 1566 | 1596 | 1621 | 442.8 | 625.1 | 870.4 | 937.6 | 206.58 | 234.67 | 242.69 | 234.55
2024-07-30 | 31 | Juillet | 2024-07-30 15:42 | 2024-07-30 16:37 | 41418 | 1 | S355T | 54.55 | 5 | 62 | 121 | 120.5 | 108.051 | 41.583 | 3447 | 211 | 1436 | 3.1 | 39.032 | 54.25 | 71.34 | 78.28 | 0 | 0 | 17.15 | 22.375 | 24.433 | 31.875 | 0 | 0 | 0 | 0 | 2000 | 660 | 2400 | 181 | 169 | 1722 | 0 | 0 | 0 | 0 | 365 | 1629 | 859.8 | 0.0743 | 0.0808 | 0.001 | 0.0041 | 0.0212 | 0.631 | 0.109 | 0.144 | 1.18 | 0.0047 | 0.01 | 0.0147 | 0.0377 | 0.113 | 2407/29R6 | 136.2 | 79.9 | 56.3 | 0 | 0 | 0 | 0 | 19.3 | 27.1 | 0 | 0 | 0 | 20.4 | 0 | 0 | 8.9 | 34.2 | 0 | 0 | 0 | 0 | 0 | 19 | 7.3 | 0 | 0 | 0 | 0 | 1566 | 1581 | 1601 | 1629 | 555.2 | 632.4 | 705.7 | 859.8 | 225.94 | 227.36 | 224.54 | 223.83
2024-07-30 | 31 | Juillet | 2024-07-30 14:21 | 2024-07-30 15:42 | 41417 | 1 | S355T | 81.18 | 3 | 64 | 121 | 117.7 | 119.619 | 42.35 | 3466 | 217 | 1690 | 2.733 | 44.268 | 55 | 73.21 | 77.92 | 0 | 0 | 17.467 | 22.375 | 24.883 | 32.5 | 0 | 0 | 0 | 0 | 2000 | 662 | 2400 | 182 | 169 | 1720 | 0 | 0 | 0 | 0 | 388 | 1653 | 194.3 | 0.0433 | 0.0526 | 0.001 | 0.0034 | 0.022 | 0.284 | 0.108 | 0.126 | 1.18 | 0.0052 | 0.0091 | 0.0188 | 0.0618 | 0.108 | 2407/29R6 | 137.9 | 80.3 | 57.6 | 0 | 0 | 0 | 0 | 21.2 | 26.8 | 0 | 0 | 0 | 19.6 | 0 | 0 | 7.8 | 35.3 | 0 | 0 | 0 | 0 | 0 | 20.1 | 7.1 | 0 | 0 | 0 | 0 | 1653 | 1649 | 1624 | 1653 | 194.3 | 34.4 | 920.1 | 194.3 | 101.54 | -23.49 | 231.53 | 101.54
2024-07-30 | 31 | Juillet | 2024-07-30 13:25 | 2024-07-30 14:21 | 41416 | 1 | S355T | 55.97 | 7 | 62 | 118 | 117.5 | 95.755 | 40.933 | 3359 | 204 | 1239 | 2.667 | 44.25 | 53.875 | 69.86 | 78.97 | 0 | 0 | 16.8 | 22.375 | 24.134 | 31.375 | 0 | 0 | 0 | 0 | 2000 | 658 | 2400 | 182 | 169 | 1725 | 0 | 0 | 0 | 0 | 440 |  |  | 0.0438 | 0.0567 | 0.001 | 0.0032 | 0.0211 | 0.387 | 0.099 | 0.126 | 1.12 | 0.0059 | 0.0088 | 0.0208 | 0.0706 | 0.0901 | 2407/29R6 | 138.8 | 81.5 | 57.3 | 0 | 0 | 0 | 0 | 22.1 | 27.6 | 0 | 0 | 0 | 19.8 | 0 | 0 | 8.1 | 34.3 | 0 | 0 | 0 | 0 | 0 | 19.1 | 7.8 | 0 | 0 | 0 | 0
2024-07-30 | 31 | Juillet | 2024-07-30 09:33 | 2024-07-30 13:25 | 41415 | 1 | S355T | 191.17 | 5 | 62 | 120 | 117.9 | 119.901 | 47.067 | 3911 | 223 | 2375 | 2.667 | 45 | 58.25 | 80.64 | 74.26 | 0 | 0 | 13.167 | 16 | 10.1 | 13.75 | 15.383 | 19.125 | 8.417 | 9.375 | 2000 | 661 | 2400 | 182 | 169 | 1716 | 0 | 0 | 0 | 0 | 510 | 1620 | 1449.5 | [7 empty] | 0.083 | 0.769 | 0.001 | 0.0098 | 0.0144 | 0.0257 | 0.0225 | 2407/30R3 | 135.4 | 58.6 | 50.1 | 26.7 | 0 | 36.8 | 0 | 98.6 | 0 | 0 | 0 | 0 | 0 | 0 | 0 | 0 | 0 | 0 | 0 | 0 | 0 | 0 | 0 | 0 | 0 | 0 | 0 | 0 | 1643 | 1644 | 1631 | 1620 | 1730 | 1611.7 | 1451.8 | 1449.5 | 267.6 | 261.85 | 261.25 | 267.12
2024-07-30 | 31 | Juillet | 2024-07-30 08:27 | 2024-07-30 09:33 | 41414 | 1 | DD14A | 66.03 | 3 | 64 | 120 | 117.1 | 120.434 | 47.267 | 4033 | 228 | 2156 | 2.65 | 45.283 | 57.875 | 79.75 | 73.47 | 0 | 0 | 12.95 | 16.625 | 11.217 | 14.625 | 15.067 | 18.375 | 8.033 | 8.125 | 3000 | 608 | 2410 | 181 | 0 | 0 | 0 | 0 | 0 | 1200 | 510 | 1636 | 1336.4 | 0.0168 | 0.0331 | 0.001 | 0.0068 | 0.0161 | 0.41 | 0.0175 | 0.016 | 0.0337 | 0.0158 | 0.0055 | 0.011 | 0.148 | 0.0199 | 2407/30R3 | 135.8 | 55.5 | 50.8 | 29.5 | 0 | 37.2 | 0 | 98.6 | 0 | 0 | 0 | 0 | 0 | 0 | 0 | 0 | 0 | 0 | 0 | 0 | 0 | 0 | 0 | 0 | 0 | 0 | 0 | 0 | 1610 | 1619 | 1654 | 1636 | 1032.7 | 1192.2 | 1416.6 | 1336.4 | 247.64 | 253.3 | 246.93 | 252.44
2024-07-30 | 31 | Juillet | 2024-07-30 07:25 | 2024-07-30 08:27 | 41413 | 1 | DD14A | 62.88 | 4 | 60 | 123 | 118 | 137.194 | 45.417 | 3833 | 218 | 1921 | 2.65 | 46.415 | 56.625 | 76.89 | 74.81 | 0 | 0 | 12.9 | 16.75 | 11.283 | 14.75 | 14.95 | 18.875 | 6.283 | 6.25 | 3000 | 608 | 2400 | 183 | 0 | 0 | 0 | 0 | 0 | 1200 | 510 | 1631 | 1389.1 | 0.014 | 0.039 | 0.001 | 0.0039 | 0.0142 | 0.371 | 0.0174 | 0.0162 | 0.0321 | 0.0099 | 0.0052 | 0.0185 | 0.0734 | 0.0204 | 2407/30R3 | 135.2 | 55.5 | 50.2 | 29.5 | 0 | 35.8 | 0 | 99.4 | 0 | 0 | 0 | 0 | 0 | 0 | 0 | 0 | 0 | 0 | 0 | 0 | 0 | 0 | 0 | 0 | 0 | 0 | 0 | 0 | 1585 | 1618 | 1626 | 1631 | 934.3 | 1340.6 | 1291 | 1389.1 | 253.89 | 262.47 | 255.34 | 258
2024-07-30 | 31 | Juillet | 2024-07-30 06:23 | 2024-07-30 07:25 | 41412 | 1 | DD14A | 61.45 | 7 | 61 | 126 | 122.7 | 117.632 | 44.9 | 3795 | 223 | 1673 | 2.75 | 45.818 | 57.25 | 76.4 | 76.5 | 0 | 0 | 12.883 | 16.75 | 11.133 | 14.75 | 14.5 | 18 | 6.383 | 7.625 | 3000 | 610 | 2400 | 182 | 0 | 0 | 0 | 0 | 0 | 1200 | 510 | 1653 | 194.8 | 0.0155 | 0.0276 | 0.001 | 0.0046 | 0.017 | 0.4 | 0.0182 | 0.01 | 0.0344 | 0.0206 | 0.0057 | 0.0112 | 0.0827 | 0.0221 | 2407/30R3 | 135.6 | 57.7 | 50.3 | 27.6 | 0 | 38.6 | 0 | 97 | 0 | 0 | 0 | 0 | 0 | 0 | 0 | 0 | 0 | 0 | 0 | 0 | 0 | 0 | 0 | 0 | 0 | 0 | 0 | 0 | 1576 | 1283 | 1629 | 1653 | 993.7 | 3.5 | 1309.7 | 194.8 | 263.33 | 5.92 | 254.76 | 101.73
2024-07-30 | 31 | Juillet | 2024-07-30 05:12 | 2024-07-30 06:23 | 41411 | 1 | DD14A | 70.57 | 5 | 61 | 125 | 119.8 | 117.52 | 46.95 | 4246 | 220 | 1785 | 3.017 | 41.436 | 58.625 | 79.58 | 74.92 | 0 | 0 | 11.583 | 15.25 | 10.933 | 14.5 | 15.35 | 19.125 | 9.083 | 9.75 | 3000 | 611 | 2400 | 182 | 0 | 0 | 0 | 0 | 0 | 1200 | 510 | 1641 | 1349.4 | 0.0177 | 0.0273 | 0.001 | 0.0051 | 0.0155 | 0.214 | 0.0194 | 0.0113 | 0.0333 | 0.0172 | 0.0057 | 0.0127 | 0.0859 | 0.0216 | 2407/30R3 | 135.2 | 56.5 | 51.2 | 27.5 | 0 | 36.7 | 0 | 98.5 | 0 | 0 | 0 | 0 | 0 | 0 | 0 | 0 | 0 | 0 | 0 | 0 | 0 | 0 | 0 | 0 | 0 | 0 | 0 | 0 | 1652 | 1613 | 1622 | 1641 | 193.3 | 1220.5 | 1253.7 | 1349.4 | 101.7 | 258.29 | 255.36 | 250.43
2024-07-29 | 31 | Juillet | 2024-07-30 04:16 | 2024-07-30 05:12 | 41410 | 1 | DD14A | 56.38 | 3 | 63 | 126 | 122.6 | 117.556 | 39.9 | 3610 | 191 | 1328 | 2.633 | 47.848 | 50.25 | 67.3 | 75.56 | 0 | 0 | 10.733 | 14.25 | 11.7 | 14.375 | 14.467 | 18.25 | 3 | 3.375 | 3000 | 611 | 2400 | 180 | 0 | 0 | 0 | 0 | 0 | 1000 | 540 | 1658 | 1565.5 | 0.0121 | 0.0261 | 0.001 | 0.0037 | 0.0154 | 0.559 | 0.0179 | 0.0101 | 0.0272 | 0.0021 | 0.0053 | 0.0167 | 0.0273 | 0.0194 | 2407/30R3 | 125.6 | 58.7 | 51.3 | 15.6 | 0 | 34.9 | 0 | 90.7 | 0 | 0 | 0 | 0 | 0 | 0 | 0 | 0 | 0 | 0 | 0 | 0 | 0 | 0 | 0 | 0 | 0 | 0 | 0 | 0 | 1612 | 1628 | 1658 |  | 1149.1 | 1277.9 | 1565.5 |  | 254.4 | 253.5 | 252.09
2024-07-29 | 31 | Juillet | 2024-07-30 03:00 | 2024-07-30 04:16 | 41409 | 1 | DD14A | 76.62 | 4 | 61 | 125 | 124.6 | 117.63 | 50.633 | 4548 | 225 | 2220 | 3.033 | 41.209 | 63.875 | 87.54 | 75.69 | 0 | 0 | 13.417 | 16.875 | 9.85 | 13 | 15.2 | 19.25 | 8.2 | 9.625 | 3000 | 610 | 2400 | 182 | 0 | 0 | 0 | 0 | 0 | 1000 | 520 | 1642 | 1475.9 | 0.0192 | 0.0331 | 0.001 | 0.0046 | 0.0172 | 0.202 | 0.0176 | 0.0165 | 0.0257 | 0.0086 | 0.0071 | 0.0182 | 0.049 | 0.0209 | 2407/30R3 | 140.6 | 58.4 | 50.1 | 32.1 | 0 | 39.4 | 0 | 101.2 | 0 | 0 | 0 | 0 | 0 | 0 | 0 | 0 | 0 | 0 | 0 | 0 | 0 | 0 | 0 | 0 | 0 | 0 | 0 | 0 | 1604 | 1692 | 1688 | 1642 | 1003.4 | 1858.8 | 1882.5 | 1475.9 | 248.79 | 246.22 | 249.32 | 256.47
2024-07-29 | 31 | Juillet | 2024-07-30 01:57 | 2024-07-30 03:00 | 41408 | 1 | DD14A | 62.47 | 7 | 61 | 120 | 114.7 | 117.51 | 39.617 | 3352 | 201 | 1479 | 3.9 | 30.769 | 51.75 | 68.69 | 78.38 | 0 | 0 | 11.167 | 15.25 | 10.617 | 14.25 | 14.217 | 18.5 | 3.617 | 3.75 | 3000 | 610 | 2400 | 182 | 0 | 0 | 0 | 0 | 0 | 1000 | 450 | 1635 | 1293.2 | 0.0177 | 0.0363 | 0.001 | 0.0039 | 0.0121 | 0.394 | 0.0178 | 0.0178 | 0.03 | 0.0024 | 0.0043 | 0.0175 | 0.0342 | 0.0205 | 2407/30R3 | 134.9 | 56.9 | 51 | 27 | 0 | 38.8 | 0 | 96.1 | 0 | 0 | 0 | 0 | 0 | 0 | 0 | 0 | 0 | 0 | 0 | 0 | 0 | 0 | 0 | 0 | 0 | 0 | 0 | 0 | 1619 | 1632 | 1636 | 1635 | 1137.7 | 1139.9 | 1175.3 | 1293.2 | 249.86 | 242.93 | 243 | 250.57
2024-07-29 | 31 | Juillet | 2024-07-30 01:00 | 2024-07-30 01:57 | 41407 | 1 | DD14A | 56.88 | 5 | 64 | 121 | 121.7 | 117.904 | 40.567 | 3274 | 197 | 1702 | 4.55 | 26.593 | 52.5 | 70.11 | 77.65 | 0 | 0 | 13.067 | 16.5 | 10.15 | 13.875 | 14.783 | 19.125 | 2.567 | 3 | 3000 | 611 | 2400 | 183 | 0 | 0 | 0 | 0 | 0 | 1000 | 410 | 1635 | 1178.9 | 0.0063 | 0.0354 | 0.001 | 0.004 | 0.0145 | 0.777 | 0.022 | 0.0167 | 0.0355 | 0.0038 | 0.005 | 0.0178 | 0.0923 | 0.0264 | 2407/30R3 | 125.4 | 55.7 | 50.6 | 19.1 | 0 | 37 | 0 | 88.4 | 0 | 0 | 0 | 0 | 0 | 0 | 0 | 0 | 0 | 0 | 0 | 0 | 0 | 0 | 0 | 0 | 0 | 0 | 0 | 0 | 1633 | 1728 | 1618 | 1635 | 1069.4 | 2513.2 | 1098 | 1178.9 | 237.69 | 248.8 | 247.79 | 243.77
2024-07-29 | 31 | Juillet | 2024-07-29 18:32 | 2024-07-30 01:00 | 41406 | 1 | DD13A | 59.6 | 3 | 64 | 121 | 115.9 | 98.108 | 47.35 | 4107 | 220 | 1853 | 5.333 | 22.688 | 61.375 | 82.19 | 77.77 | 0 | 0 | 12.583 | 16.5 | 10.7 | 13.875 | 15.05 | 19.25 | 9.017 | 11.5 | 3000 | 610 | 2400 | 182 | 0 | 0 | 0 | 0 | 0 | 1000 | 450 | 1642 | 1294.1 | 0.0144 | 0.0475 | 0.001 | 0.0032 | 0.0153 | 0.505 | 0.024 | 0.019 | 0.0406 | 0.0113 | 0.0051 | 0.014 | 0.174 | 0.0406 | 2407/30R1 | 145.7 | 58.2 | 48 | 39.5 | 0 | 0 | 0 | 145.7 | 0 | 0 | 0 | 0 | 0 | 0 | 0 | 0 | 0 | 0 | 0 | 0 | 0 | 0 | 0 | 0 | 0 | 0 | 0 | 0 | 1597 | 1666 | 1659 | 1642 | 864.3 | 1316 | 1248.1 | 1294.1 | 241.63 | 235 | 234.91 | 246.81
2024-07-29 | 31 | Juillet | 2024-07-29 17:32 | 2024-07-29 18:32 | 41405 | 1 | S235JR | 49.2 | 4 | 62 | 133 | 133.1 | 125.467 | 39.067 | 3579 | 189 | 1059 | 2.25 | 59.111 | 50.125 | 65.97 | 76.98 | 0 | 0 | 16.217 | 21.375 | 22.85 | 28.75 | 0 | 0 | 0 | 0 | 2000 | 610 | 2400 | 181 | 169 | 949 | 0 | 0 | 0 | 0 | 350 | 1622 | 815.5 | 0.102 | 0.0917 | 0.0074 | 0.0059 | 0.0325 | 0.418 | 0.146 | 0.0834 | 0.588 | 0.0125 | 0.0075 | 0.0132 | 0.0756 | 0.136 | 2407/29R5 | 110.8 | 81.1 | 29.7 | 0 | 0 | 0 | 0 | 16.8 | 18.7 | 0 | 0 | 0 | 12.7 | 0 | 0 | 7.1 | 28 | 0 | 0 | 0 | 0 | 0 | 20.2 | 7.3 | 0 | 0 | 0 | 0 | 1601 | 1653 | 1620 | 1622 | 356.7 | 194.5 | 564.1 | 815.5 | 174.37 | 101.62 | 197.75 | 223.75
2024-07-29 | 31 | Juillet | 2024-07-29 16:44 | 2024-07-29 17:32 | 41404 | 1 | S235JR | 48.3 | 5 | 63 | 131 | 132.4 | 133.216 | 36.267 | 2968 | 199 | 814 | 2.283 | 57.372 | 46.625 | 59.67 | 77.14 | 0 | 0 | 15.083 | 19.875 | 21.183 | 26.75 | 0 | 0 | 0 | 0 | 2000 | 610 | 2400 | 184 | 168 | 946 | 0 | 0 | 0 | 0 | 348 | 1637 | 823.6 | 0.056 | 0.0656 | 0.001 | 0.0057 | 0.03 | 0.483 | 0.141 | 0.101 | 0.674 | 0.0163 | 0.0105 | 0.0214 | 0.105 | 0.142 | 2407/29R5 | 137.8 | 79.2 | 58.6 | 0 | 0 | 0 | 0 | 22.7 | 26.8 | 0 | 0 | 0 | 20.1 | 0 | 0 | 6.7 | 34 | 0 | 0 | 0 | 0 | 0 | 20.3 | 7.2 | 0 | 0 | 0 | 0 | 1548 | 1581 | 1599 | 1637 | 17.7 | 531.6 | 704.1 | 823.6 | -17.91 | 214.58 | 225.46 | 216.33
2024-07-29 | 31 | Juillet | 2024-07-29 12:04 | 2024-07-29 16:44 | 41403 | 1 | S235JR | 199.7033 | 3 | 66 | 121 | 122.7 | 114.172 | 53.633 | 4745 | 241 | 2078 | 2.467 | 49.054 | 62.875 | 86.61 | 70.34 | 0 | 0 | 16.667 | 22 | 36.966 | 40.75 | 0 | 0 | 0 | 0 | 2000 | 608 | 2400 | 183 | 169 | 939 | 0 | 0 | 0 | 0 | 465 | 1631 | 1132.4 | 0.0735 | 0.0999 | 0.001 | 0.0072 | 0.0276 | 0.535 | 0.154 | 0.0877 | 0.594 | 0.0075 | 0.0143 | 0.0265 | 0.0424 | 0.152 | 2407/29R5 | 136.8 | 82.2 | 54.6 | 0 | 0 | 0 | 0 | 22.6 | 27.2 | 0 | 0 | 0 | 20.3 | 0 | 0 | 7 | 33.3 | 0 | 0 | 0 | 0 | 0 | 19.6 | 6.8 | 0 | 0 | 0 | 0 | 1579 | 1608 | 1650 | 1631 | 460.8 | 879.8 | 1253.8 | 1132.4 | 205.16 | 236.95 | 240.14 | 242.99
2024-07-29 | 31 | Juillet | 2024-07-29 11:14 | 2024-07-29 12:04 | 41402 | 1 | S235JR | 50.5 | 5 | 62 | 128 | 128.9 | 114.43 | 39.733 | 3335 | 214 | 961 | 1.783 | 71.776 | 52.25 | 67.06 | 78.9 | 0 | 0 | 16.85 | 22.375 | 22.883 | 29.875 | 0 | 0 | 0 | 0 | 2000 | 609 | 2500 | 182 | 169 | 939 | 0 | 0 | 0 | 0 | 298 | 1616 | 612.8 | 0.0701 | 0.103 | 0.001 | 0.0042 | 0.0252 | 0.76 | 0.143 | 0.0921 | 0.621 | 0.0108 | 0.0083 | 0.0132 | 0.059 | 0.14 | 2407/29R5 | 137.9 | 81.3 | 56.6 | 0 | 0 | 0 | 0 | 22.2 | 27.4 | 0 | 0 | 0 | 20.2 | 0 | 0 | 7.1 | 33.7 | 0 | 0 | 0 | 0 | 0 | 20 | 7.3 | 0 | 0 | 0 | 0 | 1562 | 1600 | 1607 | 1616 | 315.3 | 417.9 | 540.3 | 612.8 | 186.48 | 186.56 | 201.64 | 206.01
2024-07-29 | 31 | Juillet | 2024-07-29 10:16 | 2024-07-29 11:14 | 41401 | 1 | S235JR | 57.9 | 4 | 62 | 128 | 127.4 | 133.666 | 39.883 | 3367 | 213 | 911 | 2.383 | 53.706 | 52.875 | 67.57 | 79.55 | 0 | 0 | 16.867 | 22.75 | 23.017 | 30.125 | 0 | 0 | 0 | 0 | 2000 | 611 | 3000 | 182 | 169 | 941 | 0 | 0 | 0 | 0 | 385 | 1658 | 927.7 | 0.0436 | 0.086 | 0.001 | 0.0086 | 0.0355 | 0.444 | 0.132 | 0.0724 | 0.612 | 0.0161 | 0.0095 | 0.0121 | 0.0499 | 0.135 | 2407/29R5 | 136.8 | 78.1 | 58.7 | 0 | 0 | 0 | 0 | 22 | 26.9 | 0 | 0 | 0 | 20.1 | 0 | 0 | 7.1 | 33 | 0 | 0 | 0 | 0 | 0 | 20.4 | 7.3 | 0 | 0 | 0 | 0 | 1601 | 1627 | 1637 | 1658 | 399.2 | 534.5 | 551.6 | 927.7 | 182.65 | 189.98 | 186.87 | 213.66
2024-07-29 | 31 | Juillet | 2024-07-29 09:19 | 2024-07-29 10:16 | 41400 | 1 | DD13B | 56.33 | 3 | 65 | 121 | 121 | 119.986 | 40.55 | 3563 | 213 | 950 | 2.383 | 50.769 | 53 | 68.45 | 78.42 | 0 | 0 | 11.483 | 15.375 | 10.867 | 13.375 | 14.284 | 19.125 | 3.917 | 5 | 2000 | 609 | 3000 | 181 | 168 | 0 | 138 | 0 | 0 | 0 | 465 | 1651 | 1215.7 | 0.0468 | 0.0721 | 0.001 | 0.0037 | 0.0154 | 0.601 | 0.117 | 0.0297 | 0.137 | 0.0161 | 0.0058 | 0.0102 | 0.0803 | 0.117 | 2407/26R1 | 138.6 | 56.4 | 52.2 | 30 | 0 | 0 | 0 | 35.6 | 27.5 | 0 | 0 | 0 | 27.5 | 0 | 0 | 0 | 33.6 | 0 | 0 | 0 | 0 | 0 | 14.4 | 0 | 0 | 0 | 0 | 0 | 1577 | 1588 | 1635 | 1651 | 689.9 | 674.1 | 1070.2 | 1215.7 | 235.94 | 228.24 | 236.66 | 237.33
2024-07-29 | 31 | Juillet | 2024-07-29 08:21 | 2024-07-29 09:19 | 41399 | 1 | DD13B | 58.7 | 7 | 61 | 122 | 119.5 | 126.656 | 42.783 | 3819 | 217 | 1095 | 3.2 | 38.125 | 56.125 | 72.95 | 78.71 | 0 | 0 | 11.9 | 15.875 | 10.583 | 14.125 | 13.234 | 17.375 | 7.067 | 8.625 | 2000 | 608 | 3000 | 181 | 169 | 0 | 141 | 0 | 0 | 0 | 465 | 1649 | 1203.2 | 0.0433 | 0.0877 | 0.0024 | 0.0042 | 0.0162 | 0.681 | 0.115 | 0.0268 | 0.127 | 0.0159 | 0.0057 | 0.0105 | 0.0903 | 0.114 | 2407/26R1 | 144.5 | 58.1 | 52.9 | 33.5 | 0 | 0 | 0 | 37 | 29 | 0 | 0 | 0 | 27.8 | 0 | 0 | 0 | 36 | 0 | 0 | 0 | 0 | 0 | 14.7 | 0 | 0 | 0 | 0 | 0 | 1551 | 1644 | 1659 | 1649 | 420.4 | 969.8 | 1349 | 1203.2 | 213.64 | 224.53 | 240.62 | 237.65
2024-07-29 | 31 | Juillet | 2024-07-23 09:32 | 2024-07-29 08:21 | 41398 | 1 | DD13B | 79.36667 | 5 | 63 | 120 | 120.3 | 101.205 | 38.533 | 4497 | 234 | 1715 | 3.3 | 36.364 | 61.625 | 83.1 | 95.96 | 5.133 | 4.625 | 0 | 0 | 0 | 0 | 0 | 0 | 0 | 0 | 0 | 0 | 0 | 0 | 168 | 0 | 136 | 0 | 0 | 0 | 445 | 1655 | 1192.3 | 0.0345 | 0.0701 | 0.001 | 0.0038 | 0.0147 | 0.477 | 0.113 | 0.0209 | 0.113 | 0.014 | 0.0049 | 0.0149 | 0.0515 | 0.118 | 2407/26R1 | 144.7 | 59.5 | 49 | 36.2 | 0 | 0 | 0 | 36.9 | 29.2 | 0 | 0 | 0 | 28 | 0 | 0 | 0 | 35.8 | 0 | 0 | 0 | 0 | 0 | 14.8 | 0 | 0 | 0 | 0 | 0 | 1652 | 1584 | 1604 | 1608 | 193.1 | 857.3 | 855.7 | 877.3 | 101.63 | 248.11 | 237.08 | 236.74
2024-07-23 | 30 | Juillet | 2024-07-23 08:32 | 2024-07-23 09:32 | 41397 | 1 | S235JR | 60.08 | 7 | 63 | 129 | 128.7 | 129.707 | 35.867 | 2908 | 197 | 726 | 2.433 | 53.014 | 46.125 | 58.62 | 77.16 | 0 | 0 | 12.4 | 15.5 | 9.983 | 13 | 10.75 | 14 | 2.733 | 3.625 | 2000 | 612 | 3000 | 182 | 172 | 942 | 0 | 0 | 0 | 0 | 310 | 1666 | 706 | 0.0881 | 0.0966 | 0.0071 | 0.0054 | 0.0321 | 0.707 | 0.127 | 0.0958 | 0.592 | 0.0047 | 0.0075 | 0.0169 | 0.0635 | 0.126 | 2407/21R2 | 120.8 | 57 | 49.7 | 14.1 | 0 | 0 | 0 | 24 | 25.7 | 0 | 0 | 0 | 24.6 | 0 | 0 | 7.4 | 17.3 | 0 | 0 | 0 | 0 | 0 | 14.2 | 7.6 | 0 | 0 | 0 | 0 | 1589 | 1652 | 1708 | 1666 | 509 | 678.9 | 882.1 | 706 | 207.04 | 193.98 | 182.84 | 189.26
2024-07-23 | 30 | Juillet | 2024-07-23 07:33 | 2024-07-23 08:32 | 41396 | 1 | S235JR | 59.12 | 5 | 63 | 128 | 125.9 | 121.965 | 40.433 | 3407 | 203 | 1000 | 2.883 | 44.393 | 52 | 67.14 | 77.16 | 0 | 0 | 11.833 | 15.5 | 9.983 | 12.875 | 14.867 | 19.125 | 3.75 | 4.5 | 2000 | 610 | 3000 | 183 | 172 | 940 | 0 | 0 | 0 | 0 | 370 | 1654 | 896.3 | 0.0965 | 0.101 | 0.001 | 0.007 | 0.0207 | 0.357 | 0.138 | 0.094 | 0.615 | 0.0184 | 0.009 | 0.0074 | 0.052 | 0.136 | 2407/21R2 | 136.7 | 55.9 | 46.6 | 34.2 | 0 | 0 | 0 | 27 | 31.1 | 0 | 0 | 0 | 30 | 0 | 0 | 7.1 | 19.9 | 0 | 0 | 0 | 0 | 0 | 14.3 | 7.3 | 0 | 0 | 0 | 0 | 1602 | 1618 | 1654 |  | 455.3 | 609 | 896.3 |  | 191.77 | 204.46 | 213.3
2024-07-23 | 30 | Juillet | 2024-07-23 06:38 | 2024-07-23 07:33 | 41395 | 1 | S235JR | 54.97 | 4 | 62 | 129 | 125 | 121.93 | 39.167 | 3265 | 207 | 925 | 2.783 | 46.347 | 49.875 | 64.3 | 76.4 | 1.967 | 2.125 | 9.533 | 13.375 | 10.283 | 12.625 | 15.067 | 19.125 | 2.317 | 2.625 | 2000 | 614 | 3000 | 182 | 170 | 944 | 0 | 0 | 0 | 0 | 318 | 1632 | 721.7 | 0.105 | 0.0952 | 0.001 | 0.0099 | 0.0254 | 0.413 | 0.167 | 0.106 | 0.614 | 0.0091 | 0.0114 | 0.0145 | 0.0374 | 0.155 | 2407/21R2 | 136.4 | 56 | 48.1 | 32.3 | 0 | 0 | 0 | 27 | 30.4 | 0 | 0 | 0 | 30.1 | 0 | 0 | 7.1 | 20.1 | 0 | 0 | 0 | 0 | 0 | 14.6 | 7.1 | 0 | 0 | 0 | 0 | 1620 | 1640 | 1632 |  | 27 | 717.4 | 721.7 |  | -25.67 | 204.55 | 209.34
2024-07-23 | 30 | Juillet | 2024-07-23 05:44 | 2024-07-23 06:38 | 41394 | 1 | S235JR | 54.35 | 8 | 61 | 129 | 126.6 | 142.171 | 39.2 | 3393 | 202 | 1044 | 2.917 | 44.229 | 51.75 | 67.03 | 79.21 | 0 | 0 | 10.667 | 14.5 | 10.517 | 14.125 | 14.3 | 18.75 | 3.717 | 4.25 | 2000 | 610 | 3000 | 181 | 169 | 943 | 0 | 0 | 0 | 0 | 400 | 1654 | 1015.5 | 0.0549 | 0.0688 | 0.0064 | 0.0046 | 0.0218 | 0.875 | 0.124 | 0.0916 | 0.578 | 0.0062 | 0.0085 | 0.0133 | 0.0364 | 0.124 | 2407/21R2 | 136.1 | 57.6 | 46.1 | 32.4 | 0 | 0 | 0 | 27.1 | 31.1 | 0 | 0 | 0 | 29.3 | 0 | 0 | 7.2 | 20.1 | 0 | 0 | 0 | 0 | 0 | 13.5 | 7.8 | 0 | 0 | 0 | 0 | 1590 | 1676 | 1663 | 1654 | 682.1 | 1106 | 1077.1 | 1015.5 | 228.02 | 216.8 | 221.91 | 222.48
2024-07-22 | 30 | Juillet | 2024-07-23 04:41 | 2024-07-23 05:44 | 41393 | 1 | S235JR | 63.23 | 7 | 62 | 126 | 122.8 | 121.875 | 38.783 | 3318 | 199 | 915 | 2.767 | 45.542 | 50.625 | 65.14 | 78.32 | 0 | 0 | 11.7 | 15.25 | 9.967 | 13.375 | 14.567 | 18.875 | 2.55 | 3.125 | 2000 | 611 | 3000 | 182 | 172 | 944 | 0 | 0 | 0 | 0 | 370 | 1629 | 904.8 | 0.0765 | 0.0753 | 0.001 | 0.0048 | 0.0211 | 0.443 | 0.139 | 0.108 | 0.603 | 0.0071 | 0.008 | 0.0147 | 0.0894 | 0.146 | 2407/21R2 | 136.5 | 58 | 45.5 | 33 | 0 | 0 | 0 | 27.4 | 30.7 | 0 | 0 | 0 | 29.2 | 0 | 0 | 7.5 | 21.2 | 0 | 0 | 0 | 0 | 0 | 13.1 | 7.4 | 0 | 0 | 0 | 0 | 1589 | 1628 | 1629 |  | 543.6 | 685.9 | 904.8 |  | 211.87 | 207.77 | 227.58
2024-07-22 | 30 | Juillet | 2024-07-23 03:45 | 2024-07-23 04:41 | 41392 | 1 | S235JR | 55.15 | 5 | 63 | 128 | 126 | 121.842 | 38.433 | 3253 | 195 | 792 | 2.717 | 47.117 | 50.25 | 64.04 | 78.45 | 0 | 0 | 11.317 | 15.125 | 10.117 | 13.5 | 14.45 | 18.5 | 2.55 | 3 | 2000 | 611 | 3000 | 184 | 172 | 944 | 0 | 0 | 0 | 0 | 340 | 1619 | 695.8 | 0.0746 | 0.0661 | 0.001 | 0.0053 | 0.0233 | 0.668 | 0.143 | 0.0968 | 0.572 | 0.0073 | 0.0072 | 0.0162 | 0.041 | 0.147 | 2407/21R2 | 130.6 | 55.8 | 46.2 | 28.6 | 0 | 0 | 0 | 24.1 | 30.1 | 0 | 0 | 0 | 27.6 | 0 | 0 | 7.6 | 21.5 | 0 | 0 | 0 | 0 | 0 | 13 | 6.7 | 0 | 0 | 0 | 0 | 1587 | 1591 | 1619 |  | 722 | 635.9 | 695.8 |  | 233.84 | 222.32 | 213.71
2024-07-22 | 30 | Juillet | 2024-07-23 02:48 | 2024-07-23 03:45 | 41391 | 1 | S235JR | 57.7 | 4 | 61 | 127 | 123.7 | 121.611 | 42.1 | 3763 | 185 | 1007 | 3.083 | 41.189 | 54.75 | 70.92 | 78.03 | 0 | 0 | 10.083 | 14 | 11.183 | 14.5 | 13.084 | 16.875 | 7.75 | 9.25 | 2000 | 612 | 3000 | 182 | 171 | 940 | 0 | 0 | 0 | 0 | 400 | 1653 | 194.3 | 0.058 | 0.0739 | 0.001 | 0.0044 | 0.0216 | 0.293 | 0.141 | 0.0967 | 0.575 | 0.0085 | 0.0089 | 0.0178 | 0.0507 | 0.14 | 2407/21R2 | 136.8 | 57.3 | 48.1 | 31.4 | 0 | 0 | 0 | 27.3 | 30.4 | 0 | 0 | 0 | 30.8 | 0 | 0 | 7.8 | 18.9 | 0 | 0 | 0 | 0 | 0 | 14.8 | 6.8 | 0 | 0 | 0 | 0 | 1576 | 1644 | 1654 | 1653 | 702.4 | 1090.9 | 1080.9 | 194.3 | 237.8 | 233.17 | 227.06 | 101.54
2024-07-22 | 30 | Juillet | 2024-07-23 01:57 | 2024-07-23 02:48 | 41390 | 1 | S235JR | 51.17 | 8 | 61 | 129 | 128.7 | 121.543 | 37.2 | 3400 | 195 | 525 | 2.483 | 51.946 | 49.25 | 62.39 | 79.44 | 0 | 0 | 10.383 | 14 | 10.617 | 14.125 | 14.084 | 18.625 | 2.117 | 2.25 | 2000 | 612 | 3000 | 182 | 171 | 947 | 0 | 0 | 0 | 0 | 390 | 1636 | 902.6 | 0.0448 | 0.0737 | 0.001 | 0.0059 | 0.0191 | 0.39 | 0.137 | 0.102 | 0.594 | 0.0065 | 0.0091 | 0.0163 | 0.0509 | 0.14 | 2407/21R2 | 135.4 | 56.2 | 47.8 | 31.4 | 0 | 0 | 0 | 27.3 | 31.3 | 0 | 0 | 0 | 30.2 | 0 | 0 | 7.4 | 18.4 | 0 | 0 | 0 | 0 | 0 | 13.8 | 7 | 0 | 0 | 0 | 0 | 1637 | 1644 | 1621 | 1636 | 870.4 | 948.5 | 881.2 | 902.6 | 220.39 | 222.9 | 229.99 | 223.6
2024-07-22 | 30 | Juillet | 2024-07-23 00:59 | 2024-07-23 01:57 | 41389 | 1 | S235JR | 57.37 | 7 | 62 | 121 | 118.8 | 121.875 | 38.6 | 3359 | 230 | 792 | 3.05 | 39.672 | 51.75 | 66 | 80.44 | 0 | 0 | 10.933 | 14.5 | 10.233 | 13.875 | 14.167 | 19.375 | 3.267 | 4 | 2000 | 610 | 3000 | 182 | 170 | 944 | 0 | 0 | 0 | 0 | 320 | 1624 | 748.2 | 0.0294 | 0.0676 | 0.001 | 0.004 | 0.0298 | 1 | 0.136 | 0.0985 | 0.609 | 0.004 | 0.0063 | 0.0229 | 0.107 | 0.131 | 2407/21R2 | 136.7 | 56.9 | 47.5 | 32.3 | 0 | 0 | 0 | 27.2 | 32.7 | 0 | 0 | 0 | 30.3 | 0 | 0 | 7.1 | 19.3 | 0 | 0 | 0 | 0 | 0 | 13.2 | 6.9 | 0 | 0 | 0 | 0 | 1615 | 1625 | 1624 |  | 693.9 | 731.6 | 748.2 |  | 215.69 | 214.14 | 216.33
2024-07-22 | 30 | Juillet | 2024-07-22 18:50 | 2024-07-23 00:59 | 41388 | 1 | S235JR | 58.47 | 5 | 62 | 123 | 121.5 | 113.559 | 43.067 | 3947 | 191 | 1011 | 4.167 | 29.52 | 56.125 | 72.89 | 78.19 | 0 | 0 | 11.583 | 15.375 | 9.467 | 12.875 | 15.083 | 19 | 6.933 | 8.875 | 2000 | 610 | 3010 | 183 | 171 | 948 | 0 | 0 | 0 | 0 | 333 | 1623 | 764.1 | 0.106 | 0.101 | 0.001 | 0.0046 | 0.0334 | 0.496 | 0.125 | 0.0871 | 0.477 | 0.0015 | 0.0054 | 0.0348 | 0.0732 | 0.125 | 2407/21R2 | 150.8 | 70.2 | 48.3 | 32.3 | 0 | 0 | 0 | 22 | 36.7 | 0 | 0 | 0 | 36.8 | 0 | 0 | 7.5 | 20.2 | 0 | 0 | 0 | 0 | 0 | 13.6 | 0 | 0 | 0 | 0 | 0 | 1652 | 1613 | 1625 | 1623 | 193.3 | 782.6 | 784.9 | 764.1 | 101.7 | 225.62 | 219.31 | 218.42
2024-07-22 | 30 | Juillet | 2024-07-22 17:52 | 2024-07-22 18:50 | 41387 | 1 | S235JR | 58.28 | 8 | 60 | 122 | 126.9 | 116.667 | 39.717 | 3494 | 190 | 974 | 3.083 | 39.568 | 51.125 | 66.37 | 77.23 | 11.417 | 14.125 | 10.35 | 14 | 17.95 | 23 | 0 | 0 | 0 | 0 | 2000 | 614 | 3000 | 183 | 171 | 944 | 0 | 0 | 0 | 0 | 350 | 1666 | 618.6 | 0.0762 | 0.089 | 0.001 | 0.0041 | 0.0216 | 0.844 | 0.119 | 0.105 | 0.652 | 0.0077 | 0.0075 | 0.0125 | 0.0831 | 0.118 | 2407/21R2 | 136.4 | 57.1 | 48.5 | 30.8 | 0 | 0 | 0 | 27.5 | 31.6 | 0 | 0 | 0 | 22.3 | 0 | 0 | 0 | 19.5 | 0 | 0 | 0 | 0 | 0 | 28.2 | 7.3 | 0 | 0 | 0 | 0 | 1576 | 1597 | 1649 | 1666 | 643.6 | 458.6 | 516 | 618.6 | 231.37 | 195.02 | 175.46 | 179.56
2024-07-22 | 30 | Juillet | 2024-07-22 16:59 | 2024-07-22 17:52 | 41386 | 1 | S235JR | 53.08 | 7 | 61 | 124 | 126.3 | 122.254 | 37.65 | 3339 | 197 | 862 | 2.467 | 50.27 | 49.875 | 64.22 | 79.48 | 0 | 0 | 10.9 | 14.75 | 9.583 | 13.125 | 14.517 | 19 | 2.65 | 3 | 2000 | 609 | 3000 | 182 | 170 | 945 | 0 | 0 | 0 | 0 | 378 | 1674 | 913.4 | 0.0849 | 0.129 | 0.001 | 0.0042 | 0.0158 | 0.748 | 0.123 | 0.0856 | 0.671 | 0.0184 | 0.009 | 0.0092 | 0.0861 | 0.124 | 2407/21R2 | 136.7 | 55.5 | 48.6 | 32.6 | 0 | 0 | 0 | 27 | 31.1 | 0 | 0 | 0 | 22.9 | 0 | 0 | 0 | 20.3 | 0 | 0 | 0 | 0 | 0 | 28.1 | 7.3 | 0 | 0 | 0 | 0 | 1611 | 1651 | 1666 | 1674 | 469.5 | 36.5 | 564.4 | 913.4 | 189.14 | -20.21 | 172.82 | 203.83
2024-07-22 | 30 | Juillet | 2024-07-22 16:01 | 2024-07-22 16:59 | 41385 | 1 | S235JR | 57.72 | 5 | 63 | 120 | 122.9 | 122.24 | 40.65 | 3546 | 216 | 888 | 2.817 | 42.604 | 52.125 | 67.28 | 76.94 | 0 | 0 | 11.883 | 15.625 | 9.533 | 12.625 | 15.667 | 19.5 | 3.567 | 4.375 | 2000 | 610 | 3000 | 182 | 171 | 946 | 0 | 0 | 0 | 0 | 288 | 1652 | 628.2 | 0.0843 | 0.0875 | 0.001 | 0.0038 | 0.0214 | 0.612 | 0.123 | 0.105 | 0.662 | 0.0185 | 0.0085 | 0.0098 | 0.0655 | 0.125 | 2407/21R2 | 136.9 | 53.7 | 50.4 | 32.8 | 0 | 0 | 0 | 27 | 31 | 0 | 0 | 0 | 23 | 0 | 0 | 0 | 20 | 0 | 0 | 0 | 0 | 0 | 28.5 | 7.4 | 0 | 0 | 0 | 0 | 1623 | 1592 | 1652 |  | 534 | 444.6 | 628.2 |  | 192.09 | 195.46 | 188.28
2024-07-22 | 30 | Juillet | 2024-07-22 14:59 | 2024-07-22 16:01 | 41384 | 1 | S235JR | 61.62 | 4 | 61 | 122 | 125.4 | 101.913 | 40.467 | 3383 | 207 | 1110 | 2.933 | 41.591 | 51.25 | 66.79 | 75.99 | 0 | 0 | 12.583 | 15.375 | 9.883 | 13 | 14.9 | 19 | 3.1 | 3.75 | 2000 | 608 | 3000 | 183 | 171 | 945 | 0 | 0 | 0 | 0 | 370 | 1650 | 907.8 | 0.0686 | 0.0998 | 0.001 | 0.0048 | 0.0182 | 0.455 | 0.132 | 0.0997 | 0.647 | 0.011 | 0.008 | 0.011 | 0.0717 | 0.133 | 2407/21R2 | 136.5 | 56.5 | 48 | 32 | 0 | 0 | 0 | 27 | 31.1 | 0 | 0 | 0 | 22.9 | 0 | 0 | 0 | 20.1 | 0 | 0 | 0 | 0 | 0 | 28.3 | 7.1 | 0 | 0 | 0 | 0 | 1605 | 1629 | 1650 |  | 653.5 | 683.7 | 907.8 |  | 216.71 | 206.99 | 216.41
2024-07-22 | 30 | Juillet | 2024-07-22 13:52 | 2024-07-22 14:59 | 41383 | 1 | S235JR | 67.63 | 8 | 61 | 126 | 128.7 | 142.626 | 41.417 | 3445 | 207 | 959 | 2 | 63 | 52.875 | 67.98 | 76.6 | 0 | 0 | 12.35 | 15.375 | 10.583 | 13.625 | 14.2 | 18.625 | 4.283 | 5.125 | 2000 | 608 | 3000 | 182 | 171 | 942 | 0 | 0 | 0 | 0 | 378 | 1654 | 931.8 | 0.0714 | 0.0882 | 0.001 | 0.0043 | 0.0177 | 0.395 | 0.158 | 0.0879 | 0.605 | 0.0105 | 0.0083 | 0.0128 | 0.0406 | 0.171 | 2407/21R2 | 136.7 | 56.8 | 47.7 | 32.2 | 0 | 0 | 0 | 27.1 | 31 | 0 | 0 | 0 | 23.4 | 0 | 0 | 0 | 20.1 | 0 | 0 | 0 | 0 | 0 | 28 | 7.1 | 0 | 0 | 0 | 0 | 1594 | 1610 | 1615 | 1654 | 819.9 | 596.7 | 863.6 | 931.8 | 239.38 | 207.31 | 231.77 | 216.16
2024-07-22 | 30 | Juillet | 2024-07-22 12:54 | 2024-07-22 13:52 | 41382 | 1 | S235JR | 58.02 | 7 | 61 | 124 | 126.2 | 122.099 | 38.15 | 3264 | 206 | 872 | 3.067 | 40.435 | 50.625 | 64.82 | 79.62 | 0 | 0 | 11.45 | 15.375 | 9.817 | 13.25 | 14.034 | 18.875 | 2.85 | 3.125 | 2000 | 607 | 3000 | 182 | 173 | 943 | 0 | 0 | 0 | 0 | 378 | 1665 | 979.1 | 0.0846 | 0.093 | 0.0049 | 0.006 | 0.0269 | 0.588 | 0.187 | 0.0917 | 0.601 | 0.0068 | 0.0072 | 0.014 | 0.0516 | 0.179 | 2407/21R2 | 138.9 | 59.8 | 47.1 | 32 | 0 | 0 | 0 | 27.1 | 31.1 | 0 | 0 | 0 | 22.9 | 0 | 0 | 2.6 | 20.1 | 0 | 0 | 0 | 0 | 0 | 27.8 | 7.3 | 0 | 0 | 0 | 0 | 1629 | 1625 | 1658 | 1665 | 862.1 | 603.2 | 930.3 | 979.1 | 224.03 | 199.96 | 213.87 | 213.82
2024-07-22 | 30 | Juillet | 2024-07-22 11:48 | 2024-07-22 12:54 | 41381 | 1 | S235JR | 65.85 | 5 | 63 | 127 | 131.8 | 122.087 | 42.267 | 3614 | 214 | 1002 | 2.617 | 48.535 | 54.5 | 70.32 | 77.37 | 0 | 0 | 11.5 | 15.5 | 10.367 | 13.25 | 14.767 | 19.25 | 5.633 | 6.5 | 2000 | 608 | 3000 | 181 | 172 | 946 | 0 | 0 | 0 | 0 | 303 | 1646 | 678.9 | 0.0634 | 0.0843 | 0.001 | 0.004 | 0.023 | 0.775 | 0.168 | 0.0977 | 0.622 | 0.006 | 0.008 | 0.0138 | 0.0589 | 0.165 | 2407/21R2 | 136.6 | 58.6 | 45.8 | 32.2 | 0 | 0 | 0 | 27.1 | 31.1 | 0 | 0 | 0 | 23.1 | 0 | 0 | 0 | 20.1 | 0 | 0 | 0 | 0 | 0 | 28.3 | 6.9 | 0 | 0 | 0 | 0 | 1543 | 1595 | 1611 | 1646 | 646.5 | 508.7 | 572.4 | 678.9 | 249.68 | 203.73 | 203.71 | 197.24
2024-07-22 | 30 | Juillet | 2024-07-22 10:44 | 2024-07-22 11:48 | 41380 | 1 | S235JR | 64.08 | 4 | 63 | 130 | 132.6 | 122.102 | 39.1 | 3358 | 206 | 953 | 3.267 | 39.796 | 51.625 | 66.44 | 79.22 | 0 | 0 | 11.383 | 15.75 | 10.35 | 13.25 | 14.616 | 19.25 | 2.75 | 3.25 | 2000 | 608 | 3000 | 182 | 173 | 944 | 0 | 0 | 0 | 0 | 333 | 1653 | 775.2 | [7 empty] | 0.0968 | 0.606 | 0.0124 | 0.0099 | 0.0113 | 0.0879 | 0.131 | 2407/21R2 | 136.6 | 58.7 | 50.3 | 27.6 | 0 | 0 | 0 | 27 | 31 | 0 | 0 | 0 | 26 | 0 | 0 | 4.6 | 20.1 | 0 | 0 | 0 | 0 | 0 | 20.6 | 7.3 | 0 | 0 | 0 | 0 | 1652 | 1701 | 1689 | 1653 | 612.7 | 948.6 | 845.5 | 775.2 | 186.45 | 191.96 | 190.03 | 203.19
2024-07-22 | 30 | Juillet | 2024-07-22 09:45 | 2024-07-22 10:44 | 41379 | 1 | S235JR | 59.3 | 8 | 61 | 126 | 136.2 | 142.52 | 40.067 | 3485 | 209 | 979 | 3.75 | 33.6 | 51.75 | 67.06 | 77.5 | 0 | 0 | 11.433 | 15.25 | 10.233 | 13.5 | 14.334 | 18.25 | 4.067 | 4.625 | 2000 | 611 | 3000 | 182 | 173 | 943 | 0 | 0 | 0 | 0 | 295 | 1636 | 631 | 0.0835 | 0.103 | 0.001 | 0.0065 | 0.0212 | 0.359 | 0.146 | 0.12 | 0.635 | 0.0068 | 0.0114 | 0.017 | 0.0599 | 0.154 | 2407/21R2 | 136.2 | 59.7 | 47.5 | 29 | 0 | 0 | 0 | 26.1 | 31.1 | 0 | 0 | 0 | 25.5 | 0 | 0 | 5.2 | 20 | 0 | 0 | 0 | 0 | 0 | 20.7 | 7.6 | 0 | 0 | 0 | 0 | 1581 | 1617 | 1659 | 1636 | 392.5 | 464.5 | 909.5 | 631 | 192.27 | 185.1 | 211.66 | 197.29
2024-07-22 | 30 | Juillet | 2024-07-22 08:50 | 2024-07-22 09:45 | 41378 | 1 | S235JR | 54.05 | 7 | 60 | 107 | 136.8 | 122.078 | 37.867 | 3283 | 202 | 934 | 3.117 | 34.332 | 50.5 | 65 | 80.02 | 0 | 0 | 11.35 | 15.5 | 9.65 | 13.25 | 14.6 | 19.375 | 2.267 | 2.375 | 2000 | 614 | 3000 | 180 | 172 | 948 | 0 | 0 | 0 | 0 | 295 | 1629 | 639.9 | 0.0761 | 0.0996 | 0.0026 | 0.0065 | 0.0225 | 0.715 | 0.163 | 0.0962 | 0.591 | 0.0073 | 0.0084 | 0.0146 | 0.0785 | 0.165 | 2407/21R2 | 136.7 | 58.6 | 46.5 | 31.6 | 0 | 0 | 0 | 27 | 30.9 | 0 | 0 | 0 | 30 | 0 | 0 | 7.1 | 19.9 | 0 | 0 | 0 | 0 | 0 | 14.5 | 7.3 | 0 | 0 | 0 | 0 | 1629 | 1633 | 1629 |  | 627.7 | 687.4 | 639.9 |  | 200.71 | 205.21 | 202.13
2024-07-22 | 30 | Juillet | 2024-07-22 07:54 | 2024-07-22 08:50 | 41377 | 1 | S235JR | 56.07 | 5 | 61 | 91 | 128 | 121.966 | 39.25 | 3298 | 206 | 923 | 3.467 | 26.25 | 51.25 | 65.76 | 78.34 | 0 | 0 | 12.1 | 15.875 | 10.417 | 13.625 | 13.684 | 18.125 | 3.05 | 3.375 | 2400 | 607 | 3000 | 182 | 171 | 944 | 0 | 0 | 0 | 0 | 363 | 1656 | 861.5 | 0.0585 | 0.0778 | 0.001 | 0.0049 | 0.021 | 0.551 | 0.16 | 0.0889 | 0.615 | 0.0119 | 0.0077 | 0.0109 | 0.0468 | 0.162 | 2407/21R2 | 136.3 | 56.9 | 45.3 | 34.1 | 0 | 0 | 0 | 27 | 31.7 | 0 | 0 | 0 | 29.4 | 0 | 0 | 7 | 20.1 | 0 | 0 | 0 | 0 | 0 | 14.3 | 6.8 | 0 | 0 | 0 | 0 | 1607 | 1609 | 1656 |  | 674.1 | 698.1 | 861.5 |  | 217.91 | 219.39 | 209.31
2024-07-22 | 30 | Juillet | 2024-07-22 06:53 | 2024-07-22 07:54 | 41376 | 1 | S235JR | 60.98 | 4 | 61 | 108 | 136.3 | 142.095 | 40.917 | 3458 | 214 | 1210 | 3.633 | 29.725 | 52.25 | 68.45 | 76.62 | 0 | 0 | 11.567 | 15.5 | 10.783 | 13.625 | 14.517 | 18 | 4.05 | 4.75 | 2400 | 608 | 3000 | 180 | 170 | 942 | 0 | 0 | 0 | 0 | 363 | 1653 | 901.7 | 0.0561 | 0.0771 | 0.001 | 0.0065 | 0.0213 | 0.671 | 0.327 | 0.0853 | 0.531 | 0.012 | 0.0107 | 0.0207 | 0.0602 | 0.273 | 2407/21R2 | 136.7 | 56.9 | 46.5 | 33.3 | 0 | 0 | 0 | 27 | 30.9 | 0 | 0 | 0 | 29.9 | 0 | 0 | 7.6 | 19.9 | 0 | 0 | 0 | 0 | 0 | 14.2 | 7.2 | 0 | 0 | 0 | 0 | 1584 | 1574 | 1643 | 1653 | 456.3 | 538.5 | 810.4 | 901.7 | 201.72 | 219.34 | 211.88 | 214.29
2024-07-22 | 30 | Juillet | 2024-07-22 05:46 | 2024-07-22 06:53 | 41375 | 1 | S235JR | 67.45 | 8 | 60 | 113 | 132.5 | 121.876 | 40.833 | 3482 | 210 | 1564 | 3.517 | 32.133 | 51.5 | 69.21 | 75.67 | 0 | 0 | 13.017 | 16.125 | 9.5 | 12.5 | 12.95 | 16.875 | 5.367 | 5.875 | 2000 | 611 | 3000 | 182 | 173 | 943 | 0 | 0 | 0 | 0 | 295 | 1646 | 634.4 | 0.067 | 0.0973 | 0.001 | 0.0058 | 0.0289 | 0.437 | 0.132 | 0.0921 | 0.592 | 0.0058 | 0.0084 | 0.0215 | 0.0766 | 0.133 | 2407/21R2 | 130.2 | 56.8 | 46.4 | 27 | 0 | 0 | 0 | 25.5 | 29.1 | 0 | 0 | 0 | 26.7 | 0 | 0 | 8.7 | 19 | 0 | 0 | 0 | 0 | 0 | 13.8 | 7.4 | 0 | 0 | 0 | 0 | 1564 | 1602 | 1595 | 1646 | 282.2 | 436.3 | 529.3 | 634.4 | 177.23 | 188.64 | 206.65 | 192.26
2024-07-21 | 29 | Juillet | 2024-07-22 04:51 | 2024-07-22 05:46 | 41374 | 1 | S355TA | 54.73 | 7 | 59 | 100 | 126.2 | 111.213 | 39.517 | 3194 | 210 | 1013 | 3.167 | 31.579 | 51 | 65.59 | 77.44 | 0 | 0 | 12.283 | 15.875 | 11.083 | 14.5 | 13.95 | 17.75 | 2.2 | 2.75 | 2000 | 607 | 3000 | 182 | 171 | 1662 | 0 | 214 | 0 | 0 | 385 | 1670 | 950.2 | 0.0657 | 0.074 | 0.001 | 0.0043 | 0.0241 | 0.648 | 0.129 | 0.134 | 1.04 | 0.135 | 0.0081 | 0.0176 | 0.153 | 0.125 | 2407/21R4 | 130.3 | 56.8 | 46.8 | 26.7 | 0 | 0 | 0 | 39.3 | 25.4 | 0 | 0 | 0 | 22.4 | 0 | 0 | 9.1 | 12.7 | 0 | 0 | 0 | 0 | 0 | 13.8 | 7.6 | 0 | 0 | 0 | 0 | 1590 | 1612 | 1670 |  | 581.1 | 617.1 | 950.2 |  | 216.24 | 208.7 | 208.91
2024-07-21 | 29 | Juillet | 2024-07-22 03:52 | 2024-07-22 04:51 | 41373 | 1 | S355TA | 59.32 | 5 | 61 | 90 | 128.9 | 125.739 | 41 | 3455 | 217 | 1111 | 3.45 | 26.087 | 52.75 | 68.55 | 77.2 | 0 | 0 | 12.017 | 15.75 | 11.8 | 14.75 | 13.866 | 17.875 | 3.317 | 4.375 | 2000 | 608 | 3010 | 182 | 172 | 1663 | 0 | 213 | 0 | 0 | 378 | 1639 | 919.3 | 0.0587 | 0.0687 | 0.001 | 0.0044 | 0.0222 | 0.6 | 0.115 | 0.14 | 1.02 | 0.128 | 0.0088 | 0.018 | 0.113 | 0.119 | 2407/21R4 | 130.3 | 60.5 | 44.5 | 25.3 | 0 | 0 | 0 | 38.7 | 25.3 | 0 | 0 | 0 | 21.7 | 0 | 0 | 9.1 | 13.2 | 0 | 0 | 0 | 0 | 0 | 14.5 | 7.8 | 0 | 0 | 0 | 0 | 1606 | 1618 | 1616 | 1639 | 633 | 782.5 | 44.1 | 919.3 | 213.83 | 222.89 | 12.55 | 223.32
2024-07-21 | 29 | Juillet | 2024-07-22 02:51 | 2024-07-22 03:52 | 41372 | 1 | S355TA | 60.75 | 4 | 62 | 104 | 128 | 132.509 | 41.917 | 3502 | 214 | 1226 | 3.567 | 29.159 | 53.5 | 69.9 | 76.58 | 0 | 0 | 11.967 | 15.875 | 11.5 | 14.5 | 14.083 | 17.875 | 4.367 | 5.25 | 2000 | 612 | 3000 | 183 | 175 | 1663 | 0 | 214 | 0 | 0 | 340 | 1632 | 811.6 | 0.0793 | 0.0856 | 0.001 | 0.0061 | 0.0228 | 0.481 | 0.128 | 0.135 | 1.02 | 0.128 | 0.0083 | 0.0153 | 0.0805 | 0.126 | 2407/21R4 | 135.7 | 56.8 | 45.7 | 33.2 | 0 | 0 | 0 | 39.7 | 28.1 | 0 | 0 | 0 | 25 | 0 | 0 | 8.3 | 13.2 | 0 | 0 | 0 | 0 | 0 | 14.1 | 7.3 | 0 | 0 | 0 | 0 | 1595 | 1604 | 1612 | 1632 | 510.8 | 763.5 | 709.1 | 811.6 | 204.03 | 228.7 | 218.91 | 217.96
2024-07-21 | 29 | Juillet | 2024-07-22 01:53 | 2024-07-22 02:51 | 41371 | 1 | P355N2 | 57.93 | 8 | 61 | 117 | 128.9 | 129.003 | 40.8 | 3393 | 216 | 1107 | 3.833 | 30.522 | 52.375 | 67.97 | 77.02 | 0 | 0 | 11.833 | 15.75 | 11.9 | 14.5 | 14.433 | 19.125 | 2.633 | 3 | 2000 | 610 | 3000 | 182 | 174 | 1811 | 0 | 128 | 0 | 0 | 328 | 1653 | 194.5 | 0.0468 | 0.073 | 0.001 | 0.0054 | 0.023 | 0.57 | 0.118 | 0.143 | 1.08 | 0.0773 | 0.009 | 0.0163 | 0.0988 | 0.119 | 2407/21R4 | 130.4 | 55.3 | 47.8 | 27.3 | 0 | 0 | 0 | 38.1 | 26.4 | 0 | 0 | 0 | 23.7 | 0 | 0 | 8.8 | 13.3 | 0 | 0 | 0 | 0 | 0 | 13.3 | 6.8 | 0 | 0 | 0 | 0 | 1643 | 1638 | 1656 | 1653 | 986.4 | 861.7 | 962.6 | 194.5 | 226.32 | 219.11 | 217.46 | 101.62
2024-07-21 | 29 | Juillet | 2024-07-22 00:56 | 2024-07-22 01:53 | 41370 | 1 | P355N2 | 57.2 | 7 | 61 | 107 | 132.5 | 127.069 | 40.45 | 3335 | 210 | 1033 | 3.517 | 30.427 | 53.375 | 68.47 | 79.17 | 0 | 0 | 11.883 | 15.75 | 10.783 | 14.625 | 14.516 | 18.75 | 3.267 | 4.25 | 2400 | 610 | 2400 | 182 | 173 | 1813 | 0 | 127 | 0 | 0 | 395 | 1635 | 1052.6 | 0.0663 | 0.0699 | 0.001 | 0.0046 | 0.0227 | 0.356 | 0.127 | 0.129 | 1.02 | 0.0706 | 0.0074 | 0.0191 | 0.126 | 0.122 | 2407/21R4 | 135.5 | 55.9 | 46.5 | 33.1 | 0 | 0 | 0 | 37.9 | 26.3 | 0 | 0 | 0 | 27.6 | 0 | 0 | 8.4 | 14.3 | 0 | 0 | 0 | 0 | 0 | 13.4 | 7.6 | 0 | 0 | 0 | 0 | 1578 | 1580 | 1607 | 1635 | 658.4 | 640.4 | 914.5 | 1052.6 | 231.95 | 228.82 | 240.33 | 235.44
2024-07-21 | 29 | Juillet | 2024-07-21 18:56 | 2024-07-22 00:56 | 41369 | 1 | P355N2 | 54.64667 | 5 | 62 | 107 | 128.8 | 121.094 | 43.867 | 3653 | 229 | 1280 | 3.467 | 30.865 | 53.75 | 70.89 | 73.52 | 0 | 0 | 13.333 | 15.75 | 11.65 | 14.25 | 14.467 | 18.375 | 4.417 | 5.375 | 2400 | 609 | 4400 | 181 | 175 | 1812 | 0 | 127 | 0 | 0 | 395 | 1633 | 1048.9 | 0.0533 | 0.071 | 0.001 | 0.0038 | 0.0183 | 0.458 | 0.121 | 0.135 | 1.09 | 0.0817 | 0.0076 | 0.0151 | 0.13 | 0.12 | 2407/21R4 | 135.8 | 55.4 | 45.8 | 34.6 | 0 | 0 | 0 | 41.1 | 27 | 0 | 0 | 0 | 30.6 | 0 | 0 | 9.3 | 14.2 | 0 | 0 | 0 | 0 | 0 | 13.6 | 0 | 0 | 0 | 0 | 0 | 1652 | 1600 | 1598 | 1633 | 193.1 | 840.2 | 820.2 | 1048.9 | 101.63 | 237.91 | 237.23 | 236.27
2024-07-21 | 29 | Juillet | 2024-07-21 17:56 | 2024-07-21 18:56 | 41368 | 1 | P355N2 | 60.18 | 7 | 63 | 125 | 129.6 | 116.829 | 40.85 | 3477 | 214 | 1262 | 3.433 | 36.408 | 53.125 | 69.6 | 78.03 | 0 | 0 | 12.083 | 15.75 | 10.9 | 14.375 | 13.95 | 18.25 | 3.917 | 4.75 | 2400 | 612 | 2400 | 180 | 174 | 1813 | 0 | 129 | 0 | 0 | 450 | 1658 | 1340.1 | 0.0381 | 0.0571 | 0.001 | 0.0042 | 0.0252 | 0.901 | 0.133 | 0.15 | 1.11 | 0.0929 | 0.0093 | 0.0082 | 0.0628 | 0.141 | 2407/21R4 | 130.2 | 59.8 | 45.2 | 25.2 | 0 | 0 | 0 | 38.2 | 25.3 | 0 | 0 | 0 | 24.1 | 0 | 0 | 6.8 | 14.8 | 0 | 0 | 0 | 0 | 0 | 13.3 | 7.7 | 0 | 0 | 0 | 0 | 1597 | 1688 | 1668 | 1658 | 804.8 | 1392.5 | 1363.4 | 1340.1 | 236.38 | 227.19 | 236.51 | 240.68
2024-07-21 | 29 | Juillet | 2024-07-21 16:39 | 2024-07-21 17:56 | 41367 | 1 | P355N2 | 77.43 | 1 | 63 | 115 | 132.4 | 130.35 | 44.283 | 3998 | 213 | 1353 | 3.3 | 34.848 | 58 | 76.41 | 78.59 | 0 | 0 | 11.533 | 15.375 | 11.733 | 15.75 | 13.984 | 18.5 | 7.033 | 8.25 | 2400 | 611 | 2400 | 183 | 175 | 1813 | 0 | 125 | 0 | 0 | 370 | 1652 | 193.1 | 0.07 | 0.0788 | 0.001 | 0.0067 | 0.0251 | 0.681 | 0.126 | 0.153 | 1.13 | 0.089 | 0.0116 | 0.0093 | 0.0572 | 0.131 | 2407/21R4 | 135.5 | 57.1 | 47.6 | 30.8 | 0 | 0 | 0 | 39.4 | 26.7 | 0 | 0 | 0 | 28.4 | 0 | 0 | 7.1 | 14 | 0 | 0 | 0 | 0 | 0 | 13.6 | 6.3 | 0 | 0 | 0 | 0 | 1552 | 1623 | 1642 | 1652 | 476.2 | 1131.8 | 1168.2 | 193.1 | 222.27 | 247.3 | 239.29 | 101.63
2024-07-21 | 29 | Juillet | 2024-07-21 15:27 | 2024-07-21 16:39 | 41366 | 1 | P355N2 | 71.4 | 8 | 63 | 120 | 125.8 | 121.123 | 42.983 | 3706 | 215 | 1329 | 3.483 | 34.45 | 55.5 | 72.94 | 77.47 | 0 | 0 | 12.067 | 15.375 | 11.483 | 15.125 | 14.866 | 19 | 4.567 | 5.875 | 2400 | 609 | 2400 | 184 | 173 | 1814 | 0 | 125 | 0 | 0 | 350 | 1635 | 997.4 | 0.0747 | 0.081 | 0.0048 | 0.0053 | 0.0346 | 0.637 | 0.118 | 0.157 | 1.16 | 0.0864 | 0.0088 | 0.0116 | 0.0777 | 0.126 | 2407/21R4 | 134.8 | 58.7 | 47.4 | 28.7 | 0 | 0 | 0 | 39.3 | 26.7 | 0 | 0 | 0 | 26.5 | 0 | 0 | 6.8 | 13.9 | 0 | 0 | 0 | 0 | 0 | 13.8 | 7.8 | 0 | 0 | 0 | 0 | 1581 | 1575 | 1607 | 1635 | 634.1 | 653.5 | 846.8 | 997.4 | 227.55 | 233.04 | 234.68 | 231.48
2024-07-21 | 29 | Juillet | 2024-07-21 13:08 | 2024-07-21 15:27 | 41365 | 1 | P355N2 | 139.57 | 7 | 55 | 125 | 132.6 | 131.297 | 46.2 | 4324 | 220 | 1929 | 2.517 | 49.669 | 59.625 | 81.41 | 77.44 | 0 | 0 | 10.833 | 14.75 | 10.95 | 14.75 | 14.983 | 19.125 | 9.433 | 10.875 | 2300 | 612 | 2260 | 184 | 171 | 1813 | 0 | 133 | 0 | 0 | 370 | 1652 | 193.1 | 0.0685 | 0.0812 | 0.001 | 0.0046 | 0.0252 | 0.37 | 0.147 | 0.122 | 0.956 | 0.0601 | 0.0093 | 0.0204 | 0.0615 | 0.138 | 2407/21R4 | 138.6 | 57.1 | 45.5 | 36 | 0 | 0 | 0 | 39.1 | 26.9 | 0 | 0 | 0 | 27.1 | 0 | 0 | 6.6 | 18.7 | 0 | 0 | 0 | 0 | 0 | 13.4 | 6.8 | 0 | 0 | 0 | 0 | 1602 | 1632 | 1627 | 1652 | 890.9 | 1046.3 | 2.5 | 193.1 | 241.13 | 236.63 | -204.33 | 101.63
2024-07-21 | 29 | Juillet | 2024-07-21 12:04 | 2024-07-21 13:08 | 41364 | 1 | A51671T | 63.55 | 5 | 64 | 127 | 116.3 | 104.553 | 41.333 | 3540 | 217 | 773 | 2.117 | 60 | 53.5 | 68.17 | 77.66 | 0 | 0 | 11.7 | 15.625 | 12.017 | 14.625 | 14.433 | 19 | 3.183 | 4.25 | 2400 | 612 | 2400 | 180 | 171 | 1195 | 0 | 214 | 0 | 0 | 350 | 1633 | 856.2 | 0.0547 | 0.0712 | 0.001 | 0.0039 | 0.0279 | 0.411 | 0.152 | 0.12 | 0.83 | 0.142 | 0.0077 | 0.0152 | 0.103 | 0.157 | 2407/21R3 | 136.5 | 59.8 | 46 | 30.7 | 0 | 0 | 0 | 27.5 | 31.1 | 0 | 0 | 0 | 28 | 0 | 0 | 7.1 | 19.5 | 0 | 0 | 0 | 0 | 0 | 14.8 | 8.5 | 0 | 0 | 0 | 0 | 1581 | 1628 | 1633 |  | 614.5 | 812.7 | 856.2 |  | 225.24 | 220.24 | 221.35
2024-07-21 | 29 | Juillet | 2024-07-21 11:11 | 2024-07-21 12:04 | 41363 | 1 | A51671T | 53.78 | 4 | 62 | 126 | 137.1 | 136.289 | 40.2 | 3391 | 206 | 1043 | 2.533 | 49.737 | 52.125 | 67.41 | 77.8 | 0 | 0 | 11.567 | 15.25 | 10.833 | 14.25 | 14.516 | 19.375 | 3.283 | 3.25 | 2400 | 612 | 2400 | 180 | 170 | 0 | 0 | 0 | 0 | 0 | 420 | 1610 | 789.9 | 0.0415 | 0.0659 | 0.001 | 0.0039 | 0.0206 | 0.487 | 0.145 | 0.108 | 0.711 | 0.007 | 0.0081 | 0.017 | 0.0811 | 0.148 | 2407/21R3 | 136.6 | 59.6 | 47.2 | 29.8 | 0 | 0 | 0 | 27.2 | 30.9 | 0 | 0 | 0 | 29.4 | 0 | 0 | 7.2 | 20.2 | 0 | 0 | 0 | 0 | 0 | 13.7 | 8 | 0 | 0 | 0 | 0 | 1592 | 1591 | 1655 | 1610 | 707.4 | 729.3 | 1052.4 | 789.9 | 229.61 | 232.4 | 224.56 | 227.93
2024-07-21 | 29 | Juillet | 2024-07-21 10:00 | 2024-07-21 11:11 | 41362 | 1 | DD13B | 70.17 | 8 | 62 | 126 | 134.5 | 117.328 | 43.25 | 3705 | 214 | 1065 | 2.617 | 48.153 | 55 | 71.35 | 76.3 | 0 | 0 | 12.417 | 16.125 | 30.834 | 38.875 | 0 | 0 | 0 | 0 | 2400 | 614 | 2400 | 182 | 171 | 0 | 138 | 0 | 0 | 0 | 450 | 1645 | 1214.8 | 0.0473 | 0.0702 | 0.001 | 0.0043 | 0.0183 | 0.288 | 0.131 | 0.0306 | 0.141 | 0.0083 | 0.0067 | 0.0148 | 0.092 | 0.128 | 2407/21R1 | 144.4 | 55.7 | 50.2 | 38.5 | 0 | 0 | 0 | 36.8 | 29 | 0 | 0 | 0 | 27.8 | 0 | 0 | 0 | 37.2 | 0 | 0 | 0 | 0 | 0 | 13.6 | 0 | 0 | 0 | 0 | 0 | 1592 | 1616 | 1564 | 1645 | 747.3 | 866.9 | 642.6 | 1214.8 | 233.65 | 231.51 | 237.79 | 240.53
2024-07-21 | 29 | Juillet | 2024-07-21 08:25 | 2024-07-21 10:00 | 41361 | 1 | DD13B | 95.17 | 7 | 63 | 122 | 125.3 | 122.558 | 43.517 | 3740 | 222 | 1137 | 2.483 | 49.128 | 55.875 | 72.66 | 77.04 | 0 | 0 | 13.183 | 17 | 12.917 | 16.75 | 13.117 | 17 | 4.3 | 5.125 | 2400 | 609 | 2400 | 182 | 169 | 0 | 135 | 0 | 0 | 0 | 420 | 1671 | 1131.7 | 0.0554 | 0.0865 | 0.001 | 0.0041 | 0.0211 | 0.419 | 0.12 | 0.0218 | 0.143 | 0.008 | 0.0058 | 0.0152 | 0.139 | 0.117 | 2407/21R1 | 145.5 | 60.6 | 48.7 | 36.2 | 0 | 0 | 0 | 37.1 | 28.7 | 0 | 0 | 0 | 28.1 | 0 | 0 | 0 | 37 | 0 | 0 | 0 | 0 | 0 | 14.6 | 0 | 0 | 0 | 0 | 0 | 1587 | 1604 | 1660 | 1671 | 692 | 698.3 | 1215.2 | 1131.7 | 230.72 | 222.13 | 232.4 | 221.2
2024-07-21 | 29 | Juillet | 2024-07-11 02:45 | 2024-07-21 08:25 | 41360 | 1 | DD13B | 84.56333 | 5 | 59 | 91 | 123.1 | 121.963 | 51.367 | 4612 | 209 | 1633 | 3.517 | 25.877 | 63 | 84.38 | 73.59 | 12.783 | 16.25 | 0 | 0 | 10.733 | 13.75 | 8.65 | 11.125 | 19.2 | 21.875 | 16700 | 612 | 10740 | 182 | 772 | 2380 | 135 | 0 | 0 | 400 | 520 | 1653 | 1487.5 | 0.0479 | 0.0654 | 0.001 | 0.0029 | 0.018 | 0.434 | 0.133 | 0.0157 | 0.0844 | 0.0024 | 0.0062 | 0.0207 | 0.0067 | 0.125 | 2407/21R1 | 144.3 | 57.2 | 49.5 | 37.6 | 0 | 0 | 0 | 37.9 | 28.5 | 0 | 0 | 0 | 27.8 | 0 | 0 | 0 | 36.6 | 0 | 0 | 0 | 0 | 0 | 13.5 | 0 | 0 | 0 | 0 | 0 | 1652 | 1691 | 1676 | 1653 | 193.1 | 2114.5 | 1936 | 1487.5 | 101.63 | 256.22 | 257.91 | 251.06
2024-07-10 | 28 | Juillet | 2024-07-11 01:52 | 2024-07-11 02:45 | 41359 | 1 | S355TA | 53.6 | 4 | 60 | 125 | 126.8 | 109.529 | 39.267 | 3482 | 198 | 1166 | 3.2 | 39.062 | 51.125 | 67.16 | 78.12 | 0 | 0 | 11.3 | 15.25 | 10.1 | 13.375 | 14.1 | 18 | 3.766 | 4.5 | 2400 | 661 | 2400 | 184 | 192 | 1700 | 0 | 211 | 0 | 0 | 328 | 1659 | 949.5 | 0.0585 | 0.067 | 0.0005 | 0.0053 | 0.0139 | 0.3765 | 0.1208 | 0.1298 | 1.1005 | 0.1391 | 0.0117 | 0.0075 | 0.1022 | 0.1228 | 2407/10R10 | 130.4 | 55 | 46.5 | 28.9 | 0 | 0 | 0 | 39.1 | 25.2 | 0 | 0 | 0 | 29.2 | 0 | 0 | 0 | 15.9 | 0 | 0 | 0 | 0 | 0 | 14.2 | 6.8 | 0 | 0 | 0 | 0 | 1592 | 1599 | 1609 | 1659 | 666 | 710 | 573.6 | 949.5 | 225.18 | 226.08 | 204.95 | 214.82
2024-07-10 | 28 | Juillet | 2024-07-11 00:50 | 2024-07-11 01:52 | 41358 | 1 | S355TA | 62.23 | 7 | 62 | 124 | 119.9 | 135.146 | 37.55 | 3359 | 199 | 848 | 3.333 | 37.2 | 49.25 | 63.61 | 78.7 | 0 | 0 | 11.567 | 15.375 | 10.933 | 14.25 | 13.167 | 17.25 | 1.883 | 2.25 | 2400 | 1326 | 2400 | 364 | 188 | 1697 | 0 | 214 | 0 | 0 | 325 | 1640 | 882.8 | 0.0483 | 0.0528 | 0.0005 | 0.0037 | 0.0173 | 0.416 | 0.121 | 0.0881 | 0.7141 | 0.1139 | 0.0048 | 0.0102 | 0.1027 | 0.1198 | 2407/10R10 | 135.6 | 60.2 | 44.9 | 30.5 | 0 | 0 | 0 | 40.9 | 28.4 | 0 | 0 | 0 | 29.6 | 0 | 0 | 0 | 15.7 | 0 | 0 | 0 | 0 | 0 | 12.9 | 8.1 | 0 | 0 | 0 | 0 | 1600 | 1625 | 1640 |  | 734.5 | 849.1 | 882.8 |  | 228.03 | 225.09 | 219.8
2024-07-10 | 28 | Juillet | 2024-07-10 18:49 | 2024-07-11 00:50 | 41357 | 1 | S355TA | 48.53667 | 5 | 64 | 125 | 122.1 | 116.175 | 39.167 | 3315 | 211 | 875 | 3.4 | 36.765 | 50.375 | 64.76 | 77.17 | 0 | 0 | 11.267 | 14.25 | 10.383 | 13.75 | 14.983 | 19 | 2.533 | 3.375 | 6700 | 664 | 2400 | 183 | 190 | 1695 | 0 | 213 | 0 | 0 | 320 | 1621 | 737.7 | 0.0452 | 0.0708 | 0.0008 | 0.0048 | 0.0285 | 0.6234 | 0.116 | 0.121 | 1.0183 | 0.1145 | 0.007 | 0.0123 | 0.0721 | 0.1195 | 2407/10R10 | 125.4 | 57 | 38.6 | 29.8 | 0 | 0 | 0 | 41.3 | 26.8 | 0 | 0 | 0 | 36.6 | 0 | 0 | 0 | 8 | 0 | 0 | 0 | 0 | 0 | 12.7 | 0 | 0 | 0 | 0 | 0 | 1654 | 1592 | 1615 | 1621 | 196 | 707.4 | 849.5 | 737.7 | 101.64 | 229.61 | 230.56 | 216.93
2024-07-10 | 28 | Juillet | 2024-07-10 17:54 | 2024-07-10 18:49 | 41356 | 1 | A51671T | 54.28 | 8 | 61 | 127 | 125.6 | 115.032 | 40.217 | 3155 | 185 | 840 | 3.433 | 36.99 | 48.125 | 61.78 | 71.8 | 0 | 0 | 10.917 | 14.875 | 9.833 | 13.5 | 11.617 | 15.25 | 7.863 | 0 | 2400 | 1320 | 3000 | 360 | 185 | 1220 | 0 | 217 | 0 | 0 | 320 | 1616 | 612 | 0.0885 | 0.0831 | 0.0051 | 0.0058 | 0.0167 | 0.3751 | 0.139 | 0.0972 | 0.7778 | 0.1313 | 0.0072 | 0.0098 | 0.1337 | 0.1362 | 2407/10R6 | 126.2 | 60.5 | 45.9 | 19.8 | 0 | 0 | 0 | 35.1 | 26.1 | 0 | 0 | 0 | 31.3 | 0 | 0 | 0 | 8.9 | 0 | 0 | 0 | 0 | 0 | 17.6 | 7.2 | 0 | 0 | 0 | 0 | 1592 | 1625 | 1616 |  | 692.1 | 789.3 | 612 |  | 228.01 | 219.72 | 205.91
2024-07-10 | 28 | Juillet | 2024-07-10 16:59 | 2024-07-10 17:54 | 41355 | 1 | A51671T | 55.25 | 7 | 62 | 125 | 123.9 | 128.649 | 39.583 | 3502 | 199 | 1027 | 4.167 | 30 | 52 | 67.52 | 78.82 | 0 | 0 | 10.733 | 14.5 | 10.1 | 13.125 | 14.616 | 19.25 | 4.133 | 5 | 2400 | 661 | 3000 | 182 | 546 | 1220 | 0 | 215 | 0 | 0 | 320 | 1643 | 32.3 | 0.0804 | 0.0818 | 0.001 | 0.0054 | 0.0195 | 0.6006 | 0.1475 | 0.1055 | 0.8142 | 0.1459 | 0.0067 | 0.0084 | 0.0678 | 0.1455 | 2407/10R6 | 130.5 | 58.9 | 49.1 | 22.5 | 0 | 0 | 0 | 33.5 | 24.7 | 0 | 0 | 0 | 28.6 | 0 | 0 | 0 | 17.6 | 0 | 0 | 0 | 0 | 0 | 19 | 7.1 | 0 | 0 | 0 | 0 | 1593 | 1618 | 1631 | 1643 | 486.5 | 524.1 | 700.4 | 32.3 | 201.54 | 193.43 | 207.68 | -24.88
2024-07-10 | 28 | Juillet | 2024-07-10 15:55 | 2024-07-10 16:59 | 41354 | 1 | S355T | 63.53 | 5 | 63 | 124 | 120.2 | 113.804 | 42.383 | 3673 | 219 | 1078 | 4.317 | 28.726 | 53.625 | 69.95 | 75.91 | 0 | 0 | 11.7 | 15.25 | 9.833 | 13.25 | 15.05 | 18.125 | 5.8 | 6.875 | 2400 | 662 | 3000 | 181 | 185 | 1740 | 0 | 0 | 0 | 0 | 325 | 1675 | 758.6 | 0.0932 | 0.0959 | 0.0006 | 0.0064 | 0.0188 | 0.4734 | 0.1357 | 0.1309 | 1.1594 | 0.0227 | 0.0089 | 0.0074 | 0.082 | 0.1323 | 2407/10R4 | 137.8 | 58.9 | 47.2 | 31.7 | 0 | 0 | 0 | 29.8 | 28.3 | 0 | 0 | 0 | 34.9 | 0 | 0 | 0 | 18.1 | 0 | 0 | 0 | 0 | 0 | 19.6 | 7.1 | 0 | 0 | 0 | 0 | 1650 | 1615 | 1683 | 1675 | 0 | 504.2 | 44.5 | 758.6 | 65535 | 192.21 | -22.88 | 189.66
2024-07-10 | 28 | Juillet | 2024-07-10 14:53 | 2024-07-10 15:55 | 41353 | 1 | S355T | 62.22 | 4 | 61 | 125 | 125.1 | 119.249 | 39.967 | 3383 | 202 | 1095 | 4.25 | 29.412 | 51.75 | 67.21 | 77.69 | 0 | 0 | 11.217 | 15.25 | 9.483 | 13 | 14.767 | 19 | 4.5 | 4.5 | 2400 | 658 | 3000 | 188 | 184 | 1746 | 0 | 0 | 0 | 0 | 310 | 1658 | 713.7 | 0.0816 | 0.0959 | 0.0005 | 0.0055 | 0.015 | 0.5271 | 0.1452 | 0.1374 | 1.1698 | 0.0216 | 0.0117 | 0.0068 | 0.0856 | 0.1447 | 2407/10R3 | 138.3 | 56.7 | 46.3 | 35.3 | 0 | 0 | 0 | 25.3 | 26.5 | 0 | 0 | 0 | 34.1 | 0 | 0 | 8 | 16.9 | 0 | 0 | 0 | 0 | 0 | 20.5 | 7 | 0 | 0 | 0 | 0 | 1618 | 1618 | 1587 | 1658 | 595.7 | 481.2 | 24.1 | 713.7 | 202.84 | 187.15 | -16.24 | 194.4
2024-07-10 | 28 | Juillet | 2024-07-10 13:59 | 2024-07-10 14:53 | 41352 | 1 | S355T | 54.7 | 8 | 61 | 122 | 118.3 | 119.173 | 37.433 | 3074 | 194 | 936 | 4.633 | 26.331 | 49.25 | 63.09 | 78.94 | 0 | 0 | 10.75 | 14.375 | 10.217 | 13.375 | 14.383 | 18.875 | 2.083 | 2.5 | 2400 | 662 | 3000 | 182 | 372 | 3482 | 0 | 0 | 0 | 0 | 318 | 1666 | 733 | 0.0802 | 0.0927 | 0.0005 | 0.006 | 0.0164 | 0.6998 | 0.1431 | 0.1287 | 1.0665 | 0.0193 | 0.0074 | 0.0079 | 0.1062 | 0.1414 | 2407/10R3 | 130.9 | 56.4 | 45.4 | 29.1 | 0 | 0 | 0 | 28.3 | 28.2 | 0 | 0 | 0 | 31.1 | 0 | 0 | 7.2 | 14.9 | 0 | 0 | 0 | 0 | 0 | 21.2 | 0 | 0 | 0 | 0 | 0 | 1628 | 1675 | 1666 |  | 34.7 | 727.6 | 733 |  | -11.54 | 186.59 | 192.02
2024-07-10 | 28 | Juillet | 2024-07-10 12:41 | 2024-07-10 13:59 | 41351 | 1 | S355T | 77.15 | 7 | 62 | 123 | 120 | 119.624 | 39.05 | 3253 | 200 | 1000 | 4.617 | 26.643 | 50.125 | 64.79 | 77.02 | 0 | 0 | 12.017 | 15.625 | 10.617 | 14.375 | 14.517 | 18 | 1.9 | 2.125 | 2400 | 662 | 3000 | 182 | 187 | 1737 | 0 | 0 | 0 | 0 | 378 | 1668 | 923.7 | 0.076 | 0.0866 | 0.0005 | 0.0054 | 0.0172 | 0.4247 | 0.1338 | 0.076 | 0.0866 | 0.0005 | 0.0054 | 0.0172 | 0.4247 | 0.1338 | 2407/10R3 | 132.2 | 56.3 | 48.6 | 27.3 | 0 | 0 | 0 | 24 | 28.2 | 0 | 0 | 0 | 33.1 | 0 | 0 | 6.5 | 21.9 | 0 | 0 | 0 | 0 | 0 | 18.5 | 0 | 0 | 0 | 0 | 0 | 1614 | 1629 | 1668 |  | 712.5 | 697.1 | 923.7 |  | 218.18 | 208.42 | 207.91
2024-07-10 | 28 | Juillet | 2024-07-10 11:43 | 2024-07-10 12:41 | 41350 | 1 | P355N2 | 58.45 | 5 | 63 | 129 | 126.7 | 126.895 | 44.2 | 3834 | 219 | 1328 | 2.3 | 56.087 | 55 | 72.84 | 74.66 | 0 | 0 | 11.35 | 14 | 11.05 | 14.5 | 14.817 | 18.875 | 6.983 | 7.5 | 3000 | 661 | 3000 | 181 | 184 | 1838 | 0 | 126 | 0 | 0 | 345 | 1612 | 10.5 | 0.0858 | 0.0821 | 0.0005 | 0.0052 | 0.0148 | 0.5387 | 0.1371 | 0.1347 | 1.1314 | 0.0844 | 0.0089 | 0.0101 | 0.0731 | 0.1315 | 2407/10R1 | 138.1 | 57.1 | 48.6 | 32.4 | 0 | 0 | 0 | 34.2 | 22.6 | 0 | 0 | 0 | 34.3 | 0 | 0 | 0 | 26.6 | 0 | 0 | 0 | 0 | 0 | 20.4 | 0 | 0 | 0 | 0 | 0 | 1599 | 1579 | 1593 | 1612 | 128.6 | 472.9 | 482.5 | 10.5 | 100.43 | 207.06 | 200.93 | -90.79
2024-07-10 | 28 | Juillet | 2024-07-10 10:47 | 2024-07-10 11:43 | 41349 | 1 | P355N2 | 55.97 | 4 | 61 | 129 | 121.3 | 106.833 | 41.6 | 3703 | 209 | 1105 | 2.883 | 44.74 | 53.25 | 69.74 | 76.8 | 0 | 0 | 11.867 | 15.75 | 10.017 | 13.5 | 14.717 | 18.75 | 5 | 5.25 | 3000 | 664 | 3000 | 183 | 0 | 3672 | 0 | 260 | 0 | 0 | 385 | 1650 | 968.9 | 0.093 | 0.0892 | 0.0012 | 0.0058 | 0.015 | 0.4987 | 0.1307 | 0.1152 | 1.1778 | 0.0828 | 0.0089 | 0.01 | 0.094 | 0.1254 | 2407/10R1 | 136.8 | 56.9 | 48.2 | 31.7 | 0 | 0 | 0 | 32.5 | 22.1 | 0 | 0 | 0 | 35 | 0 | 0 | 0 | 26.8 | 0 | 0 | 0 | 0 | 0 | 20.4 | 0 | 0 | 0 | 0 | 0 | 1611 | 1624 | 1630 | 1650 | 504.3 | 535.2 | 579.1 | 968.9 | 194.4 | 191.71 | 194.25 | 221.2
2024-07-10 | 28 | Juillet | 2024-07-10 09:51 | 2024-07-10 10:47 | 41348 | 1 | P355N2 | 56.15 | 8 | 60 | 126 | 126.2 | 128.363 | 39.967 | 3378 | 202 | 1030 | 0 | 0 | 51.375 | 66.55 | 77.13 | 0 | 0 | 12.1 | 15.75 | 10 | 13.625 | 14.633 | 19 | 3.233 | 3 | 3000 | 660 | 3000 | 181 | 0 | 0 | 0 | 127 | 0 | 0 | 310 | 1668 | 710.2 | 0.0919 | 0.0953 | 0.0005 | 0.0042 | 0.0148 | 0.6457 | 0.1201 | 0.1436 | 1.1349 | 0.0959 | 0.0091 | 0.008 | 0.0622 | 0.116 | 2407/10R1 | 133 | 57.3 | 49.3 | 26.4 | 0 | 0 | 0 | 34.3 | 23 | 0 | 0 | 6.4 | 34 | 0 | 0 | 0 | 15 | 0 | 0 | 0 | 0 | 0 | 20.3 | 0 | 0 | 0 | 0 | 0 | 1621 | 1648 | 1649 | 1668 | 409 | 544.2 | 580.5 | 710.2 | 173.57 | 179.91 | 184.11 | 188.61
2024-07-10 | 28 | Juillet | 2024-07-10 08:54 | 2024-07-10 09:51 | 41347 | 1 | P355N2 | 57.08 | 7 | 62 | 129 | 122.8 | 121.5 | 42.117 | 3588 | 214 | 1491 | 2.783 | 46.347 | 53.25 | 71 | 75.86 | 0 | 0 | 10.8 | 13.5 | 10.55 | 13.875 | 15.033 | 19.25 | 5.733 | 6.625 | 3000 | 661 | 3000 | 182 | 372 | 3686 | 0 | 252 | 0 | 0 | 370 | 1630 | 781.4 | 0.0511 | 0.0718 | 0.0005 | 0.0046 | 0.0134 | 0.3143 | 0.1099 | 0.124 | 1.1515 | 0.0894 | 0.008 | 0.0101 | 0.0865 | 0.1106 | 2407/10R1 | 137.8 | 58.3 | 48.3 | 31.2 | 0 | 0 | 0 | 34.4 | 24.3 | 0 | 0 | 18 | 27.9 | 0 | 0 | 0 | 19.1 | 0 | 0 | 0 | 0 | 0 | 14.1 | 0 | 0 | 0 | 0 | 0 | 1590 | 1600 | 1593 | 1630 | 562.3 | 561.3 | 575.8 | 781.4 | 213.82 | 208.25 | 213.93 | 216.26
2024-07-10 | 28 | Juillet | 2024-07-10 07:51 | 2024-07-10 08:54 | 41346 | 1 | P355N2 | 62.82 | 5 | 63 | 126 | 124.3 | 141.763 | 41.05 | 3371 | 203 | 1276 | 2.133 | 59.063 | 52.5 | 68.67 | 76.74 | 0 | 0 | 13.017 | 16.125 | 10.3 | 13.625 | 14.667 | 19.25 | 3.067 | 3.5 | 3000 | 663 | 3000 | 181 | 186 | 1834 | 0 | 129 | 0 | 0 | 325 | 1623 | 758.9 | 0.0545 | 0.0757 | 0.0005 | 0.0049 | 0.0135 | 0.4647 | 0.1182 | 0.1524 | 1.1432 | 0.0941 | 0.0078 | 0.0093 | 0.0762 | 0.118 | 2407/10R1 | 133 | 57.3 | 46.8 | 28.9 | 0 | 0 | 0 | 30.5 | 22.7 | 0 | 0 | 18.1 | 32.4 | 0 | 0 | 0 | 15.2 | 0 | 0 | 0 | 0 | 0 | 14.1 | 0 | 0 | 0 | 0 | 0 | 1588 | 1616 | 1600 | 1623 | 579.9 | 740 | 597.9 | 758.9 | 217.17 | 219.87 | 212.89 | 217.92
2024-07-10 | 28 | Juillet | 2024-07-10 06:55 | 2024-07-10 07:51 | 41345 | 1 | P355N2 | 56.1 | 4 | 62 | 126 | 120.4 | 121.579 | 41.317 | 3468 | 208 | 1113 | 2.267 | 55.588 | 52.25 | 68.06 | 75.88 | 0 | 0 | 11.967 | 15.75 | 10.25 | 13.5 | 15.133 | 19.25 | 3.967 | 3.75 | 3000 | 661 | 3000 | 181 | 186 | 1833 | 0 | 131 | 0 | 0 | 363 | 1647 | 879.2 | 0.0701 | 0.0697 | 0.0005 | 0.0049 | 0.0131 | 0.5046 | 0.1156 | 0.1263 | 1.1496 | 0.0863 | 0.0079 | 0.0077 | 0.0484 | 0.1154 | 2407/10R1 | 137.4 | 53.6 | 45.1 | 38.7 | 0 | 0 | 0 | 33 | 23.4 | 0 | 0 | 21 | 31.4 | 0 | 0 | 0 | 14.4 | 0 | 0 | 0 | 0 | 0 | 14.2 | 0 | 0 | 0 | 0 | 0 | 1589 | 1619 | 1665 | 1647 | 436.6 | 607.9 | 1002.6 | 879.2 | 195.75 | 203.79 | 215.56 | 215.69
2024-07-10 | 28 | Juillet | 2024-07-10 05:47 | 2024-07-10 06:55 | 41344 | 1 | P355N2 | 67.97 | 8 | 62 | 127 | 129.6 | 121.56 | 42.633 | 3506 | 207 | 1169 | 2.55 | 49.804 | 53.625 | 69.78 | 75.47 | 0 | 0 | 13.283 | 16.5 | 10.233 | 13.125 | 14.666 | 19.125 | 4.45 | 4.75 | 3000 | 661 | 3030 | 182 | 186 | 1829 | 0 | 127 | 0 | 0 | 348 | 1654 | 197.4 | 0.0468 | 0.0606 | 0.0005 | 0.0059 | 0.0148 | 0.5511 | 0.1293 | 0.1671 | 1.2332 | 0.0941 | 0.0077 | 0.0037 | 0.0528 | 0.1019 | 2407/10R1 | 137.8 | 60.5 | 44.6 | 32.7 | 0 | 0 | 0 | 34.7 | 23.6 | 0 | 0 | 17.3 | 34.7 | 0 | 0 | 0 | 13 | 0 | 0 | 0 | 0 | 0 | 14.5 | 0 | 0 | 0 | 0 | 0 | 1650 | 1643 | 1624 | 1654 | 189.6 | 1111 | 867.2 | 197.4 | 101.36 | 235.06 | 227.18 | 102.16
2024-07-09 | 28 | Juillet | 2024-07-10 04:44 | 2024-07-10 05:47 | 41343 | 1 | P355N2 | 62.43 | 7 | 63 | 128 | 123.8 | 121.634 | 41.5 | 3457 | 207 | 1326 | 2.483 | 51.544 | 54.25 | 70.9 | 78.43 | 0 | 0 | 12.283 | 15.75 | 10.533 | 14 | 14.417 | 18.875 | 4.267 | 5.625 | 3000 | 657 | 3000 | 180 | 189 | 1838 | 0 | 126 | 0 | 0 | 378 | 1645 | 181.8 | 0.054 | 0.0635 | 0.0005 | 0.0039 | 0.0128 | 0.3534 | 0.1055 | 0.1215 | 1.1439 | 0.0883 | 0.0075 | 0.0067 | 0.0664 | 0.1016 | 2407/10R1 | 137.3 | 57.7 | 49.3 | 30.3 | 0 | 0 | 0 | 33.9 | 22.8 | 0 | 0 | 17.9 | 34.2 | 0 | 0 | 0 | 14.2 | 0 | 0 | 0 | 0 | 0 | 14.3 | 0 | 0 | 0 | 0 | 0 | 1567 | 1645 | 1645 | 1645 | 621.6 | 182.3 | 182 | 181.8 | 233.71 | 101.18 | 101.06 | 100.98
2024-07-09 | 28 | Juillet | 2024-07-10 03:46 | 2024-07-10 04:44 | 41342 | 1 | P355N2 | 58.88 | 5 | 64 | 64 | 122.1 | 120.037 | 42.967 | 3595 | 215 | 1332 | 0 | 0 | 54.875 | 71.99 | 76.63 | 0 | 0 | 12.6 | 15.875 | 10.767 | 14.125 | 14.566 | 18.75 | 5.033 | 6.125 | 3000 | 662 | 3000 | 181 | 186 | 1833 | 0 | 128 | 0 | 0 | 370 | 1625 | 891.1 | 0.0553 | 0.0686 | 0.0017 | 0.0039 | 0.0145 | 0.4044 | 0.0992 | 0.1258 | 1.1679 | 0.0853 | 0.0076 | 0.0077 | 0.0423 | 0.1034 | 2407/10R1 | 137.8 | 60.2 | 46.7 | 30.9 | 0 | 0 | 0 | 34.1 | 22.8 | 0 | 0 | 17.7 | 34.2 | 0 | 0 | 0 | 14.9 | 0 | 0 | 0 | 0 | 0 | 14.1 | 0 | 0 | 0 | 0 | 0 | 1649 | 1581 | 1574 | 1625 | 188.2 | 577.1 | 596.5 | 891.1 | 101.36 | 220.62 | 226.87 | 228.64
2024-07-09 | 28 | Juillet | 2024-07-10 02:50 | 2024-07-10 03:46 | 41341 | 1 | P355N2 | 55.88 | 4 | 62 | 127 | 118.7 | 125.86 | 40.85 | 3439 | 210 | 1077 | 3.033 | 41.868 | 53.625 | 69.21 | 78.76 | 0 | 0 | 11.65 | 15.875 | 10.433 | 13.75 | 14.9 | 19.25 | 3.867 | 4.75 | 3000 | 664 | 3000 | 182 | 189 | 1836 | 0 | 126 | 0 | 0 | 430 | 1660 | 1081.4 | 0.0541 | 0.0705 | 0.0005 | 0.0062 | 0.0112 | 0.7012 | 0.0952 | 0.1204 | 1.1378 | 0.0912 | 0.008 | 0.0064 | 0.0711 | 0.0959 | 2407/10R1 | 137.8 | 55.5 | 48.8 | 33.5 | 0 | 0 | 0 | 34.1 | 23.1 | 0 | 0 | 19.4 | 33.8 | 0 | 0 | 0 | 13.9 | 0 | 0 | 0 | 0 | 0 | 13.5 | 0 | 0 | 0 | 0 | 0 | 1649 | 1597 | 1653 | 1660 | 188.2 | 23.5 | 1021.6 | 1081.4 | 101.36 | -23.48 | 223.46 | 223.84
2024-07-09 | 28 | Juillet | 2024-07-10 01:55 | 2024-07-10 02:50 | 41340 | 1 | P355N2 | 54.78 | 8 | 62 | 125 | 125.4 | 120.996 | 39.533 | 3274 | 208 | 999 | 2.95 | 42.373 | 51.5 | 66.26 | 78.16 | 0 | 0 | 12.15 | 15.75 | 10.383 | 13.75 | 14.483 | 18.875 | 2.517 | 2.875 | 3000 | 662 | 3000 | 181 | 187 | 1830 | 0 | 126 | 0 | 0 | 335 | 1647 | 185.6 | 0.0846 | 0.0886 | 0.0057 | 0.0092 | 0.0122 | 0.4919 | 0.1048 | 0.1418 | 1.1944 | 0.0796 | 0.0078 | 0.0101 | 0.0711 | 0.111 | 2407/10R1 | 137.6 | 56.6 | 46.7 | 34.3 | 0 | 0 | 0 | 34.1 | 22.7 | 0 | 0 | 18.3 | 34.4 | 0 | 0 | 0 | 14.3 | 0 | 0 | 0 | 0 | 0 | 13.8 | 0 | 0 | 0 | 0 | 0 | 1627 | 1637 | 1646 | 1647 | 841.6 | 864.4 | 183.9 | 185.6 | 223.35 | 219.88 | 101.29 | 101.42
2024-07-09 | 28 | Juillet | 2024-07-10 00:56 | 2024-07-10 01:55 | 41339 | 1 | P355N2 | 58.48 | 7 | 62 | 123 | 117.6 | 121.261 | 42.05 | 3617 | 216 | 1237 | 5.15 | 23.883 | 53.625 | 70.42 | 76.52 | 0 | 0 | 12.683 | 15.75 | 10.45 | 13.75 | 15.25 | 19.375 | 3.667 | 4.625 | 3000 | 661 | 3000 | 183 | 368 | 3656 | 0 | 248 | 0 | 0 | 425 | 1647 | 185.1 | 0.0474 | 0.0644 | 0.0005 | 0.0048 | 0.0127 | 0.8431 | 0.1023 | 0.1275 | 1.1631 | 0.078 | 0.0072 | 0.0094 | 0.0959 | 0.0996 | 2407/10R1 | 137.5 | 59 | 45.4 | 33.1 | 0 | 0 | 0 | 34.3 | 22.9 | 0 | 0 | 17.8 | 34.9 | 0 | 0 | 0 | 14.1 | 0 | 0 | 0 | 0 | 0 | 13.5 | 0 | 0 | 0 | 0 | 0 | 1651 | 1647 | 1697 | 1596 | 191.9 | 185.3 | 66.9 | 249.6 | 101.71 | 101.3 | -0.49 | 150.83
2024-07-09 | 28 | Juillet | 2024-07-09 18:04 | 2024-07-10 00:56 | 41338 | 1 | P355N2 | 54.96667 | 5 | 63 | 122 | 119.1 | 121.627 | 41.633 | 3593 | 219 | 1147 | 2.967 | 41.124 | 52.25 | 68.62 | 75.3 | 0 | 0 | 12.717 | 15.875 | 10.417 | 13.5 | 15.2 | 19.125 | 3.3 | 3.625 | 7000 | 663 | 5000 | 182 | 186 | 1836 | 0 | 127 | 0 | 0 | 415 | 1651 | 190 | 0.0538 | 0.0574 | 0.0005 | 0.0029 | 0.0109 | 0.4286 | 0.1071 | 0.1202 | 1.1649 | 0.0827 | 0.0067 | 0.0097 | 0.1193 | 0.1043 | 2407/10R1 | 144.4 | 65.5 | 46 | 32.9 | 0 | 0 | 0 | 33.9 | 23.3 | 0 | 0 | 18.2 | 33.6 | 0 | 0 | 0 | 14 | 0 | 0 | 0 | 0 | 0 | 14.4 | 0 | 0 | 0 | 0 | 0 | 1652 | 0 | 1641 | 1627 | 192.3 | 0 | 178.1 | 1046.5 | 101.32 | 65535 | 101.64 | 239.36
2024-07-09 | 28 | Juillet | 2024-07-09 16:59 | 2024-07-09 18:04 | 41337 | 1 | DD13B | 64.8 | 5 | 67 | 127 | 124.5 | 115.98 | 38.967 | 3536 | 206 | 1026 | 3.467 | 36.635 | 51.125 | 66.77 | 78.72 | 0 | 0 | 12.1 | 16 | 11 | 15 | 13.7 | 17.75 | 2.167 | 2.375 | 3000 | 608 | 3000 | 182 | 372 | 0 | 272 | 0 | 0 | 0 | 445 | 1625 | 1156.4 | 0.0275 | 0.042 | 0.0005 | 0.0038 | 0.0108 | 0.6428 | 0.0831 | 0.037 | 0.1191 | 0.0212 | 0.004 | 0.0059 | 0.0798 | 0.0833 | 2407/09R5 | 130.3 | 60.4 | 44.4 | 25.5 | 0 | 0 | 0 | 43.9 | 20 | 0 | 0 | 17.2 | 26.9 | 0 | 0 | 8.5 | 0 | 0 | 0 | 0 | 0 | 0 | 13.8 | 0 | 0 | 0 | 0 | 0 | 1583 | 1653 | 1649 | 1625 | 637.3 | 195.6 | 187.9 | 1156.4 | 226.84 | 102.03 | 101.24 | 247.79
2024-07-09 | 28 | Juillet | 2024-07-09 16:05 | 2024-07-09 16:59 | 41336 | 1 | DD13B | 54.47 | 5 | 65 | 127 | 122.4 | 125.738 | 39.183 | 3440 | 195 | 1093 | 3.517 | 36.114 | 51.125 | 66.72 | 78.29 | 0 | 0 | 11.317 | 15 | 10.767 | 14.375 | 13.217 | 16.875 | 3.883 | 4.75 | 3000 | 613 | 3000 | 182 | 183 | 0 | 134 | 0 | 0 | 0 | 400 | 1627 | 1008.2 | 0.0646 | 0.068 | 0.0019 | 0.0073 | 0.0119 | 0.5618 | 0.0776 | 0.034 | 0.1258 | 0.0156 | 0.005 | 0.0079 | 0.0595 | 0.0791 | 2407/09R5 | 130.8 | 55.2 | 46.6 | 29 | 0 | 0 | 0 | 46.1 | 16.1 | 0 | 0 | 16.1 | 30.5 | 0 | 0 | 8.9 | 0 | 0 | 0 | 0 | 0 | 0 | 13.1 | 0 | 0 | 0 | 0 | 0 | 1562 | 1599 | 1627 | 1627 | 20.3 | 767.7 | 914.2 | 1008.2 | -15.38 | 231.82 | 229.43 | 236.62
2024-07-09 | 28 | Juillet | 2024-07-09 15:08 | 2024-07-09 16:05 | 41335 | 1 | DD13B | 57.28 | 4 | 65 | 124 | 120 | 107.396 | 40.2 | 3739 | 204 | 1231 | 3.433 | 36.117 | 52.5 | 69.59 | 78.36 | 0 | 0 | 11.35 | 15.25 | 10.2 | 14 | 13.1 | 17 | 5.55 | 6.25 | 3000 | 610 | 2400 | 182 | 186 | 0 | 138 | 0 | 0 | 0 | 445 | 1633 | 1186.1 | 0.0564 | 0.0742 | 0.0005 | 0.0032 | 0.0105 | 0.444 | 0.0869 | 0.0325 | 0.1345 | 0.017 | 0.0058 | 0.0076 | 0.0969 | 0.0939 | 2407/09R5 | 135.4 | 55 | 45.3 | 35.1 | 0 | 0 | 0 | 48.1 | 20.4 | 0 | 0 | 16.8 | 27.5 | 0 | 0 | 8.4 | 0 | 0 | 0 | 0 | 0 | 0 | 14.2 | 0 | 0 | 0 | 0 | 0 | 1588 | 1605 | 1617 | 1633 | 671.3 | 751.8 | 708.9 | 1186.1 | 227.94 | 227.02 | 216.17 | 245.3
2024-07-09 | 28 | Juillet | 2024-07-09 14:13 | 2024-07-09 15:08 | 41334 | 1 | DD13B | 54.9 | 7 | 65 | 123 | 125.6 | 124.953 | 37.05 | 3255 | 199 | 1129 | 3.967 | 31.008 | 48.5 | 63.7 | 78.54 | 0 | 0 | 11.6 | 15.5 | 10.65 | 14.125 | 13.367 | 17.5 | 1.433 | 1.375 | 3000 | 611 | 2400 | 181 | 364 | 0 | 270 | 0 | 0 | 0 | 440 | 1645 | 1087.5 | 0.0432 | 0.072 | 0.0005 | 0.0045 | 0.0117 | 0.5165 | 0.0944 | 0.046 | 0.1369 | 0.0183 | 0.0044 | 0.0078 | 0.0793 | 0.0994 | 2407/09R5 | 125.8 | 54.6 | 45.3 | 25.9 | 0 | 0 | 0 | 43.9 | 18.4 | 0 | 0 | 15.2 | 25.1 | 0 | 0 | 9.5 | 0 | 0 | 0 | 0 | 0 | 0 | 13.7 | 0 | 0 | 0 | 0 | 0 | 1638 | 1637 | 1625 | 1645 | 912 | 892.4 | 962.7 | 1087.5 | 223.27 | 222.22 | 234.32 | 232.4
2024-07-09 | 28 | Juillet | 2024-07-09 13:13 | 2024-07-09 14:13 | 41333 | 1 | DD13B | 60.2 | 5 | 66 | 129 | 127.3 | 125.723 | 43.067 | 3746 | 216 | 1522 | 3.717 | 34.709 | 55 | 73.36 | 76.62 | 0 | 0 | 11.667 | 15.375 | 10.65 | 14.375 | 12.633 | 16.375 | 8.117 | 8.875 | 3000 | 612 | 2400 | 182 | 184 | 0 | 134 | 0 | 0 | 200 | 423 | 1647 | 1068.8 | 0.058 | 0.0751 | 0.0005 | 0.0061 | 0.0108 | 0.7129 | 0.0747 | 0.0333 | 0.132 | 0.0094 | 0.0054 | 0.0109 | 0.0517 | 0.0882 | 2407/09R5 | 135.8 | 54.4 | 45.1 | 36.3 | 0 | 0 | 0 | 49.7 | 13.9 | 0 | 0 | 17.3 | 27.1 | 0 | 0 | 14.5 | 0 | 0 | 0 | 0 | 0 | 0 | 13.3 | 0 | 0 | 0 | 0 | 0 | 1571 | 1612 | 1630 | 1647 | 620.2 | 832.9 | 994.9 | 1068.8 | 231.37 | 230.74 | 234.02 | 230.04
2024-07-09 | 28 | Juillet | 2024-07-09 11:55 | 2024-07-09 13:13 | 41332 | 1 | DD13B | 77.35 | 4 | 64 | 130 | 127.8 | 126.596 | 37.683 | 3102 | 203 | 1109 | 3.5 | 37.143 | 49 | 63.68 | 78.02 | 0 | 0 | 10.783 | 14.5 | 10.783 | 14.625 | 13.55 | 17.375 | 2.567 | 2.5 | 3000 | 610 | 2400 | 182 | 184 | 0 | 135 | 0 | 0 | 400 | 420 | 1617 | 1036.6 | 0.0302 | 0.0658 | 0.0005 | 0.0023 | 0.0152 | 0.4202 | 0.09 | 0.036 | 0.1466 | 0.0056 | 0.0047 | 0.0106 | 0.0662 | 0.1049 | 2407/09R5 | 135.7 | 56.6 | 46.2 | 32.9 | 0 | 0 | 0 | 48.4 | 23.7 | 0 | 0 | 20.3 | 25 | 0 | 0 | 9.1 | 0 | 0 | 0 | 0 | 0 | 0 | 0 | 0 | 0 | 0 | 0 | 0 | 1612 | 1617 |  |  | 842.1 | 1036.6 |  |  | 231.55 | 244.11
2024-07-09 | 28 | Juillet | 2024-07-09 10:39 | 2024-07-09 11:55 | 41331 | 1 | SAE1006 | 75.88 | 7 | 64 | 129 | 126.3 | 124.591 | 39.917 | 3522 | 214 | 1537 | 2.3 | 56.087 | 53 | 70.74 | 79.67 | 0 | 0 | 0.117 | 0 | 0 | 0 | 0 | 0 | 2.467 | 2.5 | 4000 | 610 | 2400 | 183 | 183 | 0 | 127 | 0 | 0 | 400 | 445 | 1652 | 1145 | 0.0406 | 0.0714 | 0.0005 | 0.0044 | 0.0126 | 0.3191 | 0.1067 | 0.0295 | 0.1421 | 0.0102 | 0.0047 | 0.0098 | 0.1049 | 0.1123 | 2407/09R1 | 135.2 | 52.6 | 45.8 | 36.8 | 0 | 0 | 0 | 27.5 | 26.7 | 0 | 0 | 32.8 | 24.3 | 0 | 0 | 10.9 | 0 | 0 | 0 | 0 | 0 | 0 | 0 | 0 | 0 | 0 | 0 | 0 | 1620 | 1638 | 1631 | 1652 | 850.5 | 937.6 | 923.1 | 1145 | 227.93 | 225.31 | 227.97 | 232.38
2024-07-09 | 28 | Juillet | 2024-07-09 09:12 | 2024-07-09 10:39 | 41330 | 1 | SAE1006 | 87.7 | 5 | 65 | 127 | 122.5 | 122.515 | 40.283 | 3474 | 210 | 1393 | 2.65 | 47.925 | 52.25 | 69.24 | 77.82 | 0 | 0 | 0.1 | 0 | 0 | 0 | 0 | 0 | 5.6 | 6.25 | 4000 | 609 | 3400 | 182 | 184 | 0 | 372 | 0 | 0 | 400 | 450 | 1613 | 1069.5 | 0.0579 | 0.0919 | 0.0011 | 0.0061 | 0.0127 | 0.7864 | 0.104 | 0.035 | 0.2703 | 0.0091 | 0.0069 | 0.011 | 0.0872 | 0.1081 | 2407/09R1 | 134.8 | 54.4 | 46.4 | 34 | 0 | 0 | 0 | 26.9 | 26.8 | 0 | 0 | 32.9 | 37.4 | 0 | 0 | 10.8 | 0 | 0 | 0 | 0 | 0 | 0 | 0 | 0 | 0 | 0 | 0 | 0 | 1555 | 1618 | 1600 | 1613 | 627.3 | 979.4 | 949.4 | 1069.5 | 240.92 | 239.39 | 246.9 | 248.58
2024-07-09 | 28 | Juillet | 2024-07-09 07:26 | 2024-07-09 09:12 | 41329 | 1 | SAE1006 | 105.87 | 4 | 63 | 126 | 120.1 | 122.855 | 41.9 | 3533 | 216 | 1570 | 2.017 | 62.479 | 53.125 | 71.04 | 76.07 | 0 | 0 | 0.033 | 0 | 0 | 0 | 0 | 0 | 5.567 | 5.625 | 2400 | 616 | 2400 | 181 | 183 | 0 | 368 | 0 | 0 | 0 | 440 | 1640 | 1218.5 | 0.0286 | 0.061 | 0.0005 | 0.0054 | 0.0106 | 0.457 | 0.0917 | 0.035 | 0.2625 | 0.0115 | 0.0065 | 0.0106 | 0.1163 | 0.0982 | 2407/09R1 | 143.2 | 56.8 | 46.6 | 39.8 | 0 | 0 | 0 | 29.4 | 29.2 | 0 | 0 | 34.9 | 38.5 | 0 | 0 | 11.2 | 0 | 0 | 0 | 0 | 0 | 0 | 0 | 0 | 0 | 0 | 0 | 0 | 1590 | 1642 | 1657 | 1640 | 1010.5 | 1234.6 | 1461.1 | 1218.5 | 256.93 | 243.35 | 247.57 | 243.48
2024-07-09 | 28 | Juillet | 2024-07-09 06:27 | 2024-07-09 07:26 | 41328 | 1 | SAE1006 | 58.87 | 8 | 64 | 126 | 123.1 | 122.632 | 41.783 | 3445 | 211 | 1550 | 2.833 | 44.471 | 52.75 | 70.3 | 75.75 | 0 | 0 | 0.05 | 0 | 0 | 0 | 0 | 0 | 3.583 | 3.625 | 2400 | 610 | 2400 | 180 | 178 | 0 | 381 | 0 | 0 | 0 | 440 | 1645 | 1178.4 | 0.0525 | 0.0791 | 0.0005 | 0.0056 | 0.0125 | 0.5561 | 0.0968 | 0.0432 | 0.2934 | 0.0203 | 0.0068 | 0.0079 | 0.0977 | 0.1022 | 2407/09R1 | 143.8 | 56.6 | 46.4 | 40.8 | 0 | 0 | 0 | 20.2 | 37.6 | 0 | 0 | 35.1 | 32.8 | 0 | 0 | 10.9 | 0 | 0 | 0 | 0 | 0 | 0 | 7.2 | 0 | 0 | 0 | 0 | 0 | 1590 | 1648 | 1633 | 1645 | 657.3 | 1098.4 | 1060.6 | 1178.4 | 225.3 | 231.5 | 237.08 | 238.3
2024-07-09 | 28 | Juillet | 2024-07-09 04:55 | 2024-07-09 06:27 | 41327 | 1 | SAE1006 | 91.57 | 7 | 65 | 120 | 115.7 | 98.088 | 14.467 | 1254 | 41 | 1063 | 2.733 | 43.902 | 12.375 | 20.67 | 51.32 | 0 | 0 | 0 | 0 | 0 | 0 | 0.083 | 0 | 5.183 | 4.25 | 500 | 609 | 320 | 181 | 181 | 0 | 188 | 0 | 0 | 0 | 465 | 1634 | 1229.1 | [7 empty] | 0.0367 | 0.1922 | 0.0227 | 0.0069 | 0.008 | 0.0855 | 0.1205 | 2407/09R1 | 20.3 | 20.3 | 0 | 0 | 0 | 0 | 0 | 0 | 0 | 0 | 0 | 0 | 0 | 0 | 0 | 0 | 20.3 | 0 | 0 | 0 | 0 | 0 | 0 | 0 | 0 | 0 | 0 | 0 | 1627 | 1647 | 1645 | 1634 | 905.4 | 1577.3 | 1383.7 | 1229.1 | 228.72 | 258.63 | 250.1 | 247.38
2024-07-08 | 28 | Juillet | 2024-07-09 03:52 | 2024-07-09 04:55 | 41326 | 1 | SAE1006 | 62.9 | 5 | 66 | 124 | 118.5 | 122.604 | 41.617 | 3440 | 218 | 1418 | 3.133 | 39.574 | 52.625 | 69.64 | 75.87 | 0 | 0 | 0.083 | 0.125 | 0 | 0 | 0 | 0 | 3.567 | 4.25 | 2400 | 609 | 2400 | 181 | 179 | 0 | 382 | 0 | 0 | 0 | 445 | 1654 | 1197.7 | 0.0414 | 0.076 | 0.0005 | 0.0052 | 0.0126 | 0.5627 | 0.0938 | 0.0443 | 0.2786 | 0.0179 | 0.0082 | 0.0122 | 0.0886 | 0.1068 | 2407/09R1 | 140.8 | 57.9 | 47.8 | 35.1 | 0 | 0 | 0 | 28 | 27.8 | 0 | 0 | 33.6 | 31.7 | 0 | 0 | 12.2 | 0 | 0 | 0 | 0 | 0 | 0 | 7.5 | 0 | 0 | 0 | 0 | 0 | 1591 | 1613 | 1665 | 1654 | 792.8 | 27.1 | 1312.8 | 1197.7 | 238.54 | -21.62 | 235.36 | 234.6
2024-07-08 | 28 | Juillet | 2024-07-09 02:47 | 2024-07-09 03:52 | 41325 | 1 | SAE1006 | 65.42 | 4 | 63 | 123 | 115.9 | 122.466 | 41 | 3352 | 209 | 1390 | 3.2 | 38.438 | 51.125 | 67.73 | 74.82 | 0 | 0 | 0.133 | 0 | 0 | 0 | 0 | 0 | 3.4 | 3.375 | 2400 | 611 | 2400 | 182 | 178 | 0 | 374 | 0 | 0 | 0 | 445 | 1654 | 1168.2 | 0.0326 | 0.0687 | 0.0005 | 0.0085 | 0.0151 | 0.7757 | 0.1052 | 0.0478 | 0.187 | 0.0069 | 0.0095 | 0.0162 | 0.0033 | 0.1002 | 2407/09R1 | 135 | 57.9 | 48.8 | 28.3 | 0 | 0 | 0 | 27.4 | 26.9 | 0 | 0 | 33.3 | 29.4 | 0 | 0 | 10.9 | 0 | 0 | 0 | 0 | 0 | 0 | 7.1 | 0 | 0 | 0 | 0 | 0 | 1668 | 1603 | 1626 | 1654 | 1230.1 | 906.7 | 928.5 | 1168.2 | 228.95 | 241.88 | 231.12 | 232.77
2024-07-08 | 28 | Juillet | 2024-07-09 01:50 | 2024-07-09 02:47 | 41324 | 1 | SAE1006 | 57 | 8 | 64 | 121 |  |  | 39.483 | 3201 | 209 | 1315 | 3.683 | 32.851 | 51.375 | 67.22 | 78.07 | 0 | 0 | 0.133 | 0.125 | 0 | 0 | 0 | 0 | 2.3 | 2.75 | 2400 | 611 | 2400 | 182 | 364 | 0 | 750 | 0 | 0 | 0 | 445 | 1635 | 1140.4 | 0.0284 | 0.0756 | 0.0005 | 0.0104 | 0.0141 | 0.7626 | 0.1104 | 0.0445 | 0.2864 | 0.0235 | 0.007 | 0.0102 | 0.0735 | 0.1092 | 2407/09R1 | 135.8 | 55.5 | 45 | 35.3 | 0 | 0 | 0 | 26.8 | 26.9 | 0 | 0 | 32.8 | 29.5 | 0 | 0 | 11.4 | 0 | 0 | 0 | 0 | 0 | 0 | 8.4 | 0 | 0 | 0 | 0 | 0 | 1605 | 1631 | 1635 |  | 839.1 | 1046.7 | 1140.4 |  | 235.1 | 237.2 | 241.33
2024-07-08 | 28 | Juillet | 2024-07-09 00:54 | 2024-07-09 01:50 | 41323 | 1 | SAE1006 | 56.3 | 7 | 63 | 119 | 115.6 | 96.924 | 39.467 | 3276 | 209 | 1297 | 3.483 | 34.163 | 50.75 | 66.74 | 77.15 | 0 | 0 | 0.1 | 0.125 | 0 | 0 | 0 | 0 | 2.6 | 3.25 | 2400 | 609 | 2400 | 180 | 181 | 0 | 378 | 0 | 0 | 0 | 445 | 1633 | 1145.8 | 0.029 | 0.0647 | 0.0005 | 0.0088 | 0.0157 | 0.4484 | 0.115 | 0.0419 | 0.2804 | 0.0144 | 0.0089 | 0.0131 | 0.1872 | 0.1205 | 2407/09R1 | 135.3 | 55.6 | 47.5 | 32.2 | 0 | 0 | 0 | 27.1 | 27.3 | 0 | 0 | 32.8 | 30 | 0 | 0 | 11 | 0 | 0 | 0 | 0 | 0 | 0 | 7.1 | 0 | 0 | 0 | 0 | 0 | 1597 | 1593 | 1633 |  | 851.3 | 840.5 | 1145.8 |  | 240.51 | 241.75 | 242.76
2024-07-08 | 28 | Juillet | 2024-07-08 09:41 | 2024-07-09 00:54 | 41322 | 1 | SAE1006 | 52.29667 | 5 | 65 | 122 | 115.5 | 122.327 | 41.133 | 3393 | 211 | 1268 | 2.917 | 41.829 | 52.125 | 68.36 | 76.03 | 0 | 0 | 0.117 | 0 | 0 | 0 | 0 | 0 | 3.467 | 4.125 | 5000 | 610 | 3630 | 183 | 181 | 260 | 736 | 0 | 0 | 0 | 445 | 1631 | 1168.9 | 0.0261 | 0.0544 | 0.0005 | 0.0043 | 0.0122 | 0.7484 | 0.1099 | 0.03 | 0.2296 | 0.011 | 0.008 | 0.0147 | 0.0539 | 0.1097 | 2407/09R1 | 135.4 | 55.4 | 47.3 | 32.7 | 0 | 0 | 0 | 27.9 | 26.9 | 0 | 0 | 33.3 | 28.8 | 0 | 0 | 11.1 | 0 | 0 | 0 | 0 | 0 | 0 | 7.4 | 0 | 0 | 0 | 0 | 0 | 1653 | 1622 | 1647 | 1631 | 195.6 | 1116.6 | 1419.7 | 1168.9 | 102.03 | 246.85 | 250.9 | 245.32
2024-07-08 | 28 | Juillet | 2024-07-08 08:44 | 2024-07-08 09:41 | 41321 | 1 | SAE1006 | 57.25 | 7 | 62 | 123 | 118.1 | 114.617 | 42.233 | 3699 | 216 | 1363 | 2.833 | 43.412 | 52.875 | 70.44 | 75.12 | 0 | 0 | 0.033 | 0 | 0 | 0 | 0 | 0 | 4.583 | 4 | 2400 | 610 | 2400 | 182 | 366 | 0 | 780 | 0 | 0 | 400 | 440 | 1650 | 1024.1 | 0.0456 | 0.0967 | 0.0005 | 0.0054 | 0.0139 | 0.5265 | 0.1015 | 0.0474 | 0.2927 | 0.0188 | 0.0073 | 0.0115 | 0.0562 | 0.1049 | 2407/04R4 | 140.8 | 55.1 | 47 | 38.7 | 0 | 0 | 0 | 29.3 | 28.8 | 0 | 0 | 33.7 | 32.5 | 0 | 0 | 11.7 | 0 | 0 | 0 | 0 | 0 | 0 | 0 | 0 | 4.8 | 0 | 0 | 0 | 1617 | 1614 | 1658 | 1650 | 887.2 | 783.5 | 1179.5 | 1024.1 | 232.67 | 225.16 | 231.3 | 225.27
2024-07-08 | 28 | Juillet | 2024-07-08 07:44 | 2024-07-08 08:44 | 41320 | 1 | SAE1006 | 60.3 | 5 | 63 | 121 | 120.1 | 122.168 | 43.183 | 3849 | 218 | 1681 | 3.55 | 34.085 | 54.5 | 73.83 | 75.72 | 0 | 0 | 0.05 | 0 | 0 | 0 | 0 | 0 | 5.333 | 5.25 | 2400 | 610 | 2400 | 184 | 183 | 0 | 395 | 0 | 0 | 400 | 440 | 1655 | 1135.8 | 0.0532 | 0.0968 | 0.0005 | 0.0047 | 0.0136 | 0.342 | 0.0904 | 0.0417 | 0.2985 | 0.0167 | 0.0075 | 0.0097 | 0.073 | 0.0965 | 2407/04R4 | 138.4 | 53.1 | 47.7 | 37.6 | 0 | 0 | 0 | 28.1 | 26.7 | 0 | 0 | 34.4 | 33 | 0 | 0 | 11.2 | 0 | 0 | 0 | 0 | 0 | 0 | 0 | 5 | 0 | 0 | 0 | 0 | 1570 | 1634 | 1639 | 1655 | 730.7 | 865.4 | 997.4 | 1135.8 | 243.97 | 221.59 | 229.31 | 230.16
2024-07-08 | 28 | Juillet | 2024-07-08 06:38 | 2024-07-08 07:44 | 41319 | 1 | SAE1006 | 65.85 | 8 | 64 | 119 | 117.5 | 97.545 | 40.85 | 3735 | 213 | 1601 | 3.5 | 34 | 52 | 70.64 | 76.38 | 0 | 0 | 0.067 | 0 | 0 | 0 | 0 | 0 | 4.283 | 3.875 | 2400 | 610 | 2400 | 183 | 182 | 0 | 403 | 0 | 0 | 400 | 445 | 1661 | 1194.6 | 0.0639 | 0.0948 | 0.0005 | 0.0046 | 0.0119 | 0.262 | 0.1008 | 0.047 | 0.25 | 0.0118 | 0.0059 | 0.0141 | 0.0615 | 0.1101 | 2407/04R4 | 135.6 | 55.1 | 47.9 | 32.6 | 0 | 0 | 0 | 27.8 | 26.7 | 0 | 0 | 32.9 | 31.4 | 0 | 0 | 11.4 | 0 | 0 | 0 | 0 | 0 | 0 | 0 | 0 | 5.4 | 0 | 0 | 0 | 1603 | 1666 | 1679 | 1661 | 879.7 | 1121.6 | 1334.9 | 1194.6 | 239.66 | 223.26 | 228.98 | 230.6
2024-07-08 | 28 | Juillet | 2024-07-08 05:33 | 2024-07-08 06:38 | 41318 | 1 | SAE1006 | 65.03 | 4 | 62 | 124 | 119.7 | 122.113 | 38.1 | 3364 | 204 | 1077 | 3.683 | 33.665 | 50.25 | 65.58 | 79.13 | 0 | 0 | 0.05 | 0 | 0 | 0 | 0 | 0 | 2.283 | 2.375 | 2400 | 610 | 2400 | 182 | 182 | 0 | 387 | 0 | 0 | 400 | 456 | 1656 | 1201.9 | 0.06 | 0.0875 | 0.0005 | 0.0067 | 0.0134 | 0.5918 | 0.0924 | 0.039 | 0.2374 | 0.0098 | 0.0064 | 0.0134 | 0.0202 | 0.0995 | 2407/04R4 | 135.3 | 56.2 | 47.3 | 31.8 | 0 | 0 | 0 | 27.4 | 27.2 | 0 | 0 | 32.6 | 31.9 | 0 | 0 | 10.8 | 0 | 0 | 0 | 0 | 0 | 0 | 0 | 5.4 | 0 | 0 | 0 | 0 | 1607 | 1641 | 1710 | 1656 | 690 | 992.6 | 1875.9 | 1201.9 | 219.62 | 227.87 | 237.12 | 233.77
2024-07-07 | 27 | Juillet | 2024-07-08 04:38 | 2024-07-08 05:33 | 41317 | 1 | SAE1006 | 54.85 | 7 | 62 | 126 | 121.4 | 122.196 | 37.65 | 3403 | 202 | 1284 | 3.417 | 36.878 | 48.625 | 64.92 | 77.49 | 0 | 0 | 0.133 | 0.125 | 0 | 0 | 0 | 0 | 2.517 | 2.5 | 2400 | 609 | 2400 | 182 | 183 | 0 | 403 | 0 | 0 | 500 | 408 | 1644 | 1020.7 | 0.0471 | 0.0992 | 0.0005 | 0.0085 | 0.0158 | 0.8652 | 0.0956 | 0.0414 | 0.3093 | 0.0138 | 0.0086 | 0.0122 | 0.0687 | 0.1074 | 2407/04R4 | 135.8 | 57.1 | 45.1 | 33.6 | 0 | 0 | 0 | 33.8 | 20.6 | 0 | 0 | 33.2 | 31.7 | 0 | 0 | 11.2 | 0 | 0 | 0 | 0 | 0 | 0 | 0 | 0 | 5.3 | 0 | 0 | 0 | 1626 | 1644 | 1645 | 1644 | 570.6 | 782.5 | 908.4 | 1020.7 | 195.33 | 208.76 | 219.18 | 228.29
2024-07-07 | 27 | Juillet | 2024-07-08 03:43 | 2024-07-08 04:38 | 41316 | 1 | SAE1006 | 55.1 | 5 | 63 | 126 | 123.2 | 122.306 | 39.25 | 3424 | 206 | 1488 | 3.667 | 34.364 | 51.25 | 68.46 | 78.34 | 0 | 0 | 0.033 | 0 | 0 | 0 | 0 | 0 | 3.733 | 4.125 | 2400 | 611 | 2400 | 183 | 179 | 0 | 395 | 0 | 0 | 400 | 430 | 1651 | 1091.2 | 0.0646 | 0.0827 | 0.0005 | 0.0064 | 0.0153 | 0.3708 | 0.107 | 0.0423 | 0.304 | 0.015 | 0.0081 | 0.011 | 0.0468 | 0.1135 | 2407/04R4 | 135.9 | 55 | 47.4 | 33.5 | 0 | 0 | 0 | 27 | 27.3 | 0 | 0 | 33 | 32 | 0 | 0 | 11 | 0 | 0 | 0 | 0 | 0 | 0 | 0 | 5.6 | 0 | 0 | 0 | 0 | 1582 | 1615 | 1648 | 1651 | 651.5 | 795.2 | 917.4 | 1091.2 | 229 | 225.71 | 218.27 | 229.39
2024-07-07 | 27 | Juillet | 2024-07-08 02:50 | 2024-07-08 03:43 | 41315 | 1 | SAE1006 | 53.2 | 8 | 62 | 128 | 127.1 | 122.331 | 38.8 | 3247 | 203 | 1323 | 2.483 | 51.544 | 50.375 | 66.37 | 77.9 | 0 | 0 | 0.117 | 0.125 | 0 | 0 | 0 | 0 | 36.334 | 47.625 | 2800 | 610 | 2400 | 182 | 362 | 0 | 776 | 0 | 0 | 400 | 415 | 1643 | 1014.1 | 0.0519 | 0.0882 | 0.0005 | 0.0065 | 0.0157 | 0.4853 | 0.1248 | 0.0437 | 0.2854 | 0.0103 | 0.0081 | 0.0166 | 0.0484 | 0.1242 | 2407/04R4 | 135.7 | 57.4 | 46.9 | 31.4 | 0 | 0 | 0 | 27.1 | 27.1 | 0 | 0 | 33.1 | 31.6 | 0 | 0 | 11.1 | 0 | 0 | 0 | 0 | 0 | 0 | 0 | 0 | 5.7 | 0 | 0 | 0 | 1650 | 1602 | 1632 | 1643 | 189.6 | 738.1 | 910.1 | 1014.1 | 101.36 | 227.3 | 226.38 | 228.35
2024-07-07 | 27 | Juillet | 2024-07-08 01:52 | 2024-07-08 02:50 | 41314 | 1 | SAE1006 | 57.77 | 4 | 61 | 61 | 119 | 122.403 | 37.883 | 3078 | 208 | 1016 | 0 | 0 | 48.375 | 62.62 | 76.62 | 0 | 0 | 0.117 | 0 | 0 | 0 | 0 | 0 | 1.05 | 1 | 2400 | 611 | 2400 | 182 | 182 | 0 | 395 | 0 | 0 | 400 | 445 | 1633 | 1205.9 | 0.0374 | 0.0681 | 0.0005 | 0.0097 | 0.0161 | 0.4841 | 0.0959 | 0.0394 | 0.3116 | 0.0218 | 0.0098 | 0.0086 | 0.0904 | 0.0982 | 2407/04R4 | 135.9 | 54.3 | 48.8 | 32.8 | 0 | 0 | 0 | 27.1 | 27 | 0 | 0 | 33 | 32.1 | 0 | 0 | 11.2 | 0 | 0 | 0 | 0 | 0 | 0 | 0 | 5.5 | 0 | 0 | 0 | 0 | 1633 | 1653 | 1651 | 1633 | 1122.4 | 195.3 | 191.1 | 1205.9 | 241.25 | 101.92 | 101.4 | 246.52
2024-07-07 | 27 | Juillet | 2024-07-08 00:54 | 2024-07-08 01:52 | 41313 | 1 | SAE1006 | 58.18 | 7 | 62 | 122 | 119 | 122.603 | 42.083 | 3687 | 220 | 1424 | 2.517 | 48.477 | 53.125 | 70.92 | 75.74 | 0 | 0 | 0.083 | 0 | 0 | 0 | 0 | 0 | 6.35 | 6.5 | 2400 | 611 | 2400 | 183 | 182 | 0 | 395 | 0 | 0 | 400 | 415 | 1630 | 1044.1 | 0.0533 | 0.0867 | 0.0005 | 0.0107 | 0.0189 | 0.4735 | 0.0977 | 0.0488 | 0.2884 | 0.0208 | 0.0229 | 0.0116 | 0.0729 | 0.1109 | 2407/04R4 | 135.6 | 57.1 | 47.2 | 31.3 | 0 | 0 | 0 | 27 | 27 | 0 | 0 | 33 | 32 | 0 | 0 | 11 | 0 | 0 | 0 | 0 | 0 | 0 | 0 | 0 | 5.6 | 0 | 0 | 0 | 1581 | 1619 | 1624 | 1630 | 578.6 | 801.9 | 955 | 1044.1 | 220.82 | 224.15 | 234.27 | 237.56
2024-07-07 | 27 | Juillet | 2024-07-07 18:20 | 2024-07-08 00:54 | 41312 | 1 | SAE1006 | 52.73667 | 5 | 62 | 122 | 119.5 | 122.64 | 41.033 | 3387 | 214 | 1339 | 2.3 | 53.043 | 50.375 | 66.9 | 73.66 | 0 | 0 | 12.7 | 16 | 10.8 | 13.875 | 14.833 | 18.375 | 2.7 | 2.125 | 2400 | 611 | 2400 | 182 | 181 | 139 | 519 | 0 | 0 | 400 | 445 | 1647 | 1150.2 | 0.0352 | 0.0874 | 0.0005 | 0.0064 | 0.0225 | 0.4156 | 0.1122 | 0.0435 | 0.3429 | 0.0175 | 0.0066 | 0.0139 | 0.0846 | 0.1265 | 2407/04R4 | 123.2 | 62.7 | 46.2 | 14.3 | 0 | 0 | 0 | 26.3 | 27.7 | 0 | 0 | 26.4 | 27.8 | 0 | 0 | 8 | 0 | 0 | 0 | 0 | 0 | 0 | 0 | 0 | 0 | 0 | 0 | 0 | 1646 | 1633 | 1647 | 1647 | 183.9 | 977.6 | 1103.4 | 1150.2 | 101.29 | 231.1 | 232.38 | 235.43
2024-07-07 | 27 | Juillet | 2024-07-07 17:25 | 2024-07-07 18:20 | 41311 | 1 | S235JR | 54.62 | 5 | 67 | 124 | 122.5 | 122.349 | 38.267 | 3095 | 201 | 1309 | 3.617 | 34.286 | 50.125 | 65.59 | 78.59 | 0 | 0 | 11.7 | 15.875 | 10.167 | 13.75 | 13.567 | 17.75 | 2.833 | 2.75 | 2400 | 609 | 2400 | 184 | 181 | 965 | 0 | 0 | 0 | 500 | 303 | 1654 | 196.8 | 0.0722 | 0.1134 | 0.0005 | 0.0079 | 0.0156 | 0.6832 | 0.1227 | 0.0925 | 0.6907 | 0.0136 | 0.0074 | 0.01 | 0.0756 | 0.1437 | 2407/04R3 | 130.3 | 55.1 | 46.5 | 28.7 | 0 | 0 | 0 | 26.3 | 26 | 0 | 0 | 31.8 | 29 | 0 | 0 | 11 | 0 | 0 | 0 | 0 | 0 | 0 | 0 | 0 | 6.2 | 0 | 0 | 0 | 1645 | 1634 | 1650 | 1654 | 869 | 677.7 | 189.6 | 196.8 | 215.92 | 203.63 | 101.36 | 101.94
2024-07-07 | 27 | Juillet | 2024-07-07 16:27 | 2024-07-07 17:25 | 41310 | 1 | S235JR | 58.52 | 4 | 66 | 125 | 121.3 | 97.752 | 39.583 | 3274 | 211 | 1454 | 3.783 | 33.04 | 52 | 68.64 | 78.82 | 0 | 0 | 12 | 15.875 | 10.083 | 13.625 | 14.1 | 18.75 | 3.4 | 3.75 | 2400 | 611 | 2400 | 182 | 364 | 1932 | 0 | 0 | 0 | 500 | 425 | 1675 | 1073.1 | 0.0634 | 0.0967 | 0.0005 | 0.0067 | 0.0171 | 0.4488 | 0.0875 | 0.0805 | 0.659 | 0.0256 | 0.0089 | 0.0168 | 0.0935 | 0.0987 | 2407/04R3 | 130.8 | 55.9 | 45.6 | 29.3 | 0 | 0 | 0 | 26.2 | 26 | 0 | 0 | 31.9 | 29 | 0 | 0 | 10.9 | 0 | 0 | 0 | 0 | 0 | 0 | 0 | 6.8 | 0 | 0 | 0 | 0 | 1655 | 1664 | 1681 | 1675 | 733.7 | 1032.7 | 1115.8 | 1073.1 | 198.06 | 218.28 | 214.73 | 215.12
2024-07-07 | 27 | Juillet | 2024-07-07 15:32 | 2024-07-07 16:27 | 41309 | 1 | SAE1006 | 54.73 | 7 | 65 | 126 | 123.9 | 112.315 | 39.117 | 3228 | 205 | 1184 | 3.667 | 34.364 | 50.75 | 66.12 | 77.84 | 0 | 0 | 0.033 | 0 | 0 | 0 | 0 | 0 | 0 | 0 | 2400 | 610 | 2400 | 182 | 183 | 0 | 389 | 0 | 0 | 400 | 448 | 1676 | 1112.1 | [7 empty] | 0.0404 | 0.3 | 0.0246 | 0.0079 | 0.0126 | 0.0887 | 0.1065 | 2407/04R4 | 135.5 | 55.5 | 47.5 | 32.5 | 0 | 0 | 0 | 28.3 | 27.2 | 0 | 0 | 32.9 | 29.9 | 0 | 0 | 10.6 | 0 | 0 | 0 | 0 | 0 | 0 | 0 | 0 | 6.6 | 0 | 0 | 0 | 1660 | 1648 | 1676 |  | 979.9 | 926.3 | 1112.1 |  | 216.6 | 218.98 | 217.2
2024-07-07 | 27 | Juillet | 2024-07-07 14:37 | 2024-07-07 15:32 | 41308 | 1 | SAE1006 | 54.83 | 8 | 64 | 125 | 125.4 | 117.049 | 39.083 | 3301 | 212 | 1189 | 4.267 | 29.297 | 51 | 66.64 | 78.29 | 0 | 0 | 0.033 | 0 | 0 | 0 | 0 | 0 | 2.533 | 2.75 | 2400 | 610 | 2400 | 182 | 182 | 0 | 379 | 0 | 0 | 400 | 418 | 1677 | 1026.8 | 0.0689 | 0.1025 | 0.0005 | 0.0065 | 0.0168 | 0.4127 | 0.1184 | 0.0525 | 0.2922 | 0.0106 | 0.0082 | 0.0184 | 0.0164 | 0.1231 | 2407/04R4 | 135.2 | 55.7 | 45.9 | 33.6 | 0 | 0 | 0 | 26.8 | 26.9 | 0 | 0 | 33.2 | 30.1 | 0 | 0 | 10.9 | 0 | 0 | 0 | 0 | 0 | 0 | 0 | 7.3 | 0 | 0 | 0 | 0 | 1625 | 1626 | 1677 |  | 838.6 | 741.5 | 1026.8 |  | 224.17 | 214.59 | 210.8
2024-07-07 | 27 | Juillet | 2024-07-07 13:37 | 2024-07-07 14:37 | 41307 | 1 | SAE1006 | 59.8 | 5 | 67 | 124 | 123 | 116.968 | 40.467 | 3351 | 210 | 1237 | 3.7 | 33.514 | 51.5 | 67.48 | 76.36 | 0 | 0 | 0.133 | 0 | 0 | 0 | 0 | 0 | 3.75 | 3.75 | 2400 | 609 | 2400 | 180 | 182 | 0 | 383 | 0 | 0 | 200 | 418 | 1662 | 1029.2 | 0.0611 | 0.1026 | 0.0005 | 0.0079 | 0.0185 | 0.8017 | 0.1313 | 0.0366 | 0.3094 | 0.0149 | 0.0074 | 0.0134 | 0.0406 | 0.1271 | 2407/04R4 | 135.1 | 55.6 | 46.3 | 33.2 | 0 | 0 | 0 | 27.6 | 27 | 0 | 0 | 32.8 | 30 | 0 | 0 | 10.6 | 0 | 0 | 0 | 0 | 0 | 0 | 0 | 0 | 7.1 | 0 | 0 | 0 | 1641 | 1637 | 1639 | 1662 | 782.4 | 821.3 | 849.6 | 1029.2 | 210.38 | 216.12 | 217.52 | 219.12
2024-07-07 | 27 | Juillet | 2024-07-07 12:32 | 2024-07-07 13:37 | 41306 | 1 | SAE1006 | 64.98 | 4 | 65 | 127 | 124.4 | 136.673 | 40.367 | 3374 | 216 | 1207 | 4.25 | 29.882 | 50.625 | 66.57 | 75.25 | 0 | 0 | 0.117 | 0.125 | 0 | 0 | 0 | 0 | 3.15 | 3 | 2400 | 610 | 2400 | 183 | 183 | 0 | 389 | 0 | 0 | 400 | 410 | 1650 | 997.5 | 0.0503 | 0.0901 | 0.0005 | 0.0063 | 0.0168 | 0.7514 | 0.1296 | 0.046 | 0.2822 | 0.0088 | 0.0072 | 0.016 | 0.0193 | 0.1326 | 2407/04R4 | 130.3 | 55.6 | 46.8 | 27.9 | 0 | 0 | 0 | 26 | 27 | 0 | 0 | 32 | 28.4 | 0 | 0 | 10.1 | 0 | 0 | 0 | 0 | 0 | 0 | 0 | 6.8 | 0 | 0 | 0 | 0 | 1630 | 1630 | 1665 | 1650 | 767.5 | 784.6 | 1156.9 | 997.5 | 214.95 | 216.56 | 226.08 | 223.34
2024-07-07 | 27 | Juillet | 2024-07-07 11:34 | 2024-07-07 12:32 | 41305 | 1 | SAE1006 | 58.52 | 7 | 65 | 127 | 126.1 | 117.193 | 38.867 | 3206 | 210 | 1172 | 3.6 | 35.278 | 50.875 | 66.15 | 78.54 | 0 | 0 | 0.1 | 0 | 0 | 0 | 0 | 0 | 2.383 | 2.75 | 2400 | 611 | 2400 | 184 | 360 | 0 | 798 | 0 | 0 | 400 | 455 | 1670 | 1183.8 | 0.056 | 0.0947 | 0.0005 | 0.0067 | 0.0159 | 0.5883 | 0.1314 | 0.0451 | 0.2947 | 0.0136 | 0.0071 | 0.0147 | 0.034 | 0.1402 | 2407/04R4 | 130.3 | 58.3 | 45.4 | 26.6 | 0 | 0 | 0 | 26 | 26.3 | 0 | 0 | 32.2 | 29 | 0 | 0 | 10.8 | 0 | 0 | 0 | 0 | 0 | 0 | 0 | 0 | 6 | 0 | 0 | 0 | 1653 | 1628 | 1635 | 1670 | 195.9 | 837.8 | 938.5 | 1183.8 | 102.14 | 222.47 | 227.01 | 225.05
2024-07-07 | 27 | Juillet | 2024-07-07 10:38 | 2024-07-07 11:34 | 41304 | 1 | SAE1006 | 55.78 | 8 | 65 | 124 | 124.5 | 117.491 | 38.9 | 3205 | 207 | 1219 | 3.65 | 33.973 | 51 | 66.45 | 78.66 | 0 | 0 | 0.133 | 0 | 0 | 0 | 0 | 0 | 2.517 | 2.375 | 2400 | 612 | 2400 | 182 | 364 | 0 | 776 | 0 | 0 | 400 | 455 | 1654 | 197.1 | 0.037 | 0.0903 | 0.0005 | 0.0053 | 0.0155 | 0.5708 | 0.1277 | 0.0396 | 0.2777 | 0.0143 | 0.0067 | 0.0118 | 0.0699 | 0.1315 | 2407/04R4 | 130.2 | 55.2 | 47.5 | 27.5 | 0 | 0 | 0 | 25.8 | 28.3 | 0 | 0 | 32 | 30.1 | 0 | 0 | 7.7 | 0 | 0 | 0 | 0 | 0 | 0 | 0 | 6.3 | 0 | 0 | 0 | 0 | 1641 | 1625 | 1646 | 1654 | 1005 | 995 | 1189.5 | 197.1 | 228.78 | 236.74 | 238.44 | 102.05
2024-07-07 | 27 | Juillet | 2024-07-07 09:38 | 2024-07-07 10:38 | 41303 | 1 | SAE1006 | 59.58 | 5 | 67 | 122 | 119.9 | 117.705 | 40.567 | 3417 | 213 | 1232 | 3.617 | 33.733 | 52.5 | 68.67 | 77.65 | 0 | 0 | 0.133 | 0.125 | 0 | 0 | 0 | 0 | 3.533 | 3.875 | 2400 | 610 | 2400 | 182 | 180 | 0 | 393 | 0 | 0 | 400 | 448 | 1646 | 183.9 | 0.0452 | 0.0891 | 0.0005 | 0.0051 | 0.015 | 0.5045 | 0.1066 | 0.0356 | 0.298 | 0.0167 | 0.0078 | 0.0134 | 0.0605 | 0.1366 | 2407/04R4 | 130.8 | 55.9 | 47.1 | 27.8 | 0 | 0 | 0 | 25.9 | 27.2 | 0 | 0 | 31.6 | 28.9 | 0 | 0 | 9.9 | 0 | 0 | 0 | 0 | 0 | 0 | 0 | 0 | 7.3 | 0 | 0 | 0 | 1627 | 1531 | 1646 | 1646 | 796.4 | 0 | 183.9 | 183.9 | 219.29 | 65535 | 101.29 | 101.29
2024-07-07 | 27 | Juillet | 2024-07-07 08:43 | 2024-07-07 09:38 | 41302 | 1 | SAE1006 | 54.87 | 4 | 66 | 125 | 122.5 | 137.521 | 39.933 | 3325 | 208 | 1200 | 3.75 | 33.333 | 51.5 | 67.24 | 77.38 | 0 | 0 | 0.067 | 0 | 0 | 0 | 0 | 0 | 3.25 | 3.75 | 2400 | 609 | 2400 | 182 | 366 | 0 | 794 | 0 | 0 | 400 | 440 | 1639 | 1104.9 | 0.0529 | 0.0841 | 0.0005 | 0.0055 | 0.015 | 0.3127 | 0.131 | 0.04 | 0.2728 | 0.0085 | 0.0052 | 0.0109 | 0.0724 | 0.1311 | 2407/04R4 | 131 | 55.6 | 45.6 | 29.8 | 0 | 0 | 0 | 25.9 | 25.9 | 0 | 0 | 31.9 | 29 | 0 | 0 | 11.1 | 0 | 0 | 0 | 0 | 0 | 0 | 0 | 7.2 | 0 | 0 | 0 | 0 | 1625 | 1599 | 1639 |  | 800.2 | 853.2 | 1104.9 |  | 220.73 | 239.59 | 236.83
2024-07-07 | 27 | Juillet | 2024-07-07 06:40 | 2024-07-07 08:43 | 41301 | 1 | SAE1006 | 123.28 | 7 | 65 | 129 | 126.6 | 118.156 | 39.117 | 3120 | 207 | 1133 | 3.45 | 37.391 | 50.25 | 65.09 | 77.08 | 0 | 0 | 0.133 | 0.125 | 0 | 0 | 0 | 0 | 1.367 | 1.75 | 2400 | 608 | 2400 | 184 | 179 | 0 | 399 | 0 | 0 | 400 | 448 | 1651 | 1137.5 | 0.0364 | 0.0781 | 0.0005 | 0.0055 | 0.0149 | 0.4345 | 0.1285 | 0.038 | 0.174 | 0.0044 | 0.006 | 0.0154 | 0.2471 | 0.1325 | 2407/04R4 | 135.5 | 54.5 | 47.9 | 33.1 | 0 | 0 | 0 | 28.1 | 27.1 | 0 | 0 | 33.4 | 30.1 | 0 | 0 | 10 | 0 | 0 | 0 | 0 | 0 | 0 | 0 | 0 | 6.8 | 0 | 0 | 0 | 1654 | 1653 | 1612 | 1651 | 195.2 | 195.6 | 895.9 | 1137.5 | 101.34 | 102.03 | 236.1 | 232.44
2024-07-07 | 27 | Juillet | 2024-07-07 05:44 | 2024-07-07 06:40 | 41300 | 1 | SAE1006 | 56.12 | 8 | 65 | 126 | 125.9 | 137.791 | 39.45 | 3287 | 214 | 1205 | 3.8 | 33.158 | 51.625 | 67.29 | 78.52 | 0 | 0 | 0.033 | 0 | 0 | 0 | 0 | 0 | 2.517 | 3.125 | 2400 | 610 | 2400 | 182 | 181 | 0 | 391 | 0 | 0 | 400 | 440 | 1656 | 1095.2 | 0.0585 | 0.0837 | 0.0005 | 0.0056 | 0.0154 | 0.3384 | 0.1066 | 0.0444 | 0.2978 | 0.018 | 0.0086 | 0.0084 | 0.1187 | 0.116 | 2407/04R4 | 136.2 | 58.2 | 47.8 | 30.2 | 0 | 0 | 0 | 27 | 27.2 | 0 | 0 | 33.1 | 32.4 | 0 | 0 | 10.8 | 0 | 0 | 0 | 0 | 0 | 0 | 0 | 5.7 | 0 | 0 | 0 | 0 | 1584 | 1621 | 1656 |  | 669.3 | 884.9 | 1095.2 |  | 229.9 | 230.3 | 226.94
2024-07-06 | 27 | Juillet | 2024-07-07 04:52 | 2024-07-07 05:44 | 41299 | 1 | SAE1006 | 51.77 | 5 | 74 | 119 | 122.3 | 118.287 | 16.783 | 1777 | 45 | 960 | 3.5 | 34 | 16 | 25.46 | 57.2 | 0 | 0 | 0 | 0 | 0 | 0 | 0.05 | 0 | 11.35 | 11 | 800 | 610 | 650 | 180 | 178 | 0 | 180 | 0 | 0 | 200 | 445 | 1635 | 1291.4 | 0.0406 | 0.0813 | 0.0005 | 0.0076 | 0.0156 | 0.4323 | 0.1506 | 0.0353 | 0.1674 | 0.006 | 0.0065 | 0.0161 | 0.0362 | 0.1514 | 2407/04R4 | 20.4 | 20.4 | 0 | 0 | 0 | 0 | 0 | 10.1 | 0 | 0 | 0 | 0 | 0 | 0 | 0 | 10.3 | 0 | 0 | 0 | 0 | 0 | 0 | 0 | 0 | 0 | 0 | 0 | 0 | 1651 | 1604 | 1631 | 1635 | 191.1 | 1097.1 | 1275.1 | 1291.4 | 101.4 | 255.35 | 251.71 | 250.47
2024-07-06 | 27 | Juillet | 2024-07-07 03:57 | 2024-07-07 04:52 | 41298 | 1 | SAE1006 | 54.97 | 4 | 66 | 124 | 121.1 | 118.283 | 38.183 | 3207 | 203 | 1230 | 3.267 | 37.959 | 49.75 | 65.24 | 78.18 | 0 | 0 | 0.117 | 0.125 | 0 | 0 | 0 | 0 | 2.767 | 2.875 | 2400 | 609 | 2400 | 181 | 181 | 0 | 391 | 0 | 0 | 400 | 438 | 1618 | 1117.8 | 0.0418 | 0.0654 | 0.0005 | 0.0058 | 0.0235 | 0.3448 | 0.1548 | 0.0453 | 0.2808 | 0.0088 | 0.0064 | 0.0231 | 0.077 | 0.1618 | 2407/06R1 | 145.4 | 60.1 | 52.7 | 32.6 | 0 | 0 | 0 | 38.1 | 0 | 0 | 0 | 29.1 | 14.1 | 0 | 0 | 18 | 46.1 | 0 | 0 | 0 | 0 | 0 | 0 | 0 | 0 | 0 | 0 | 0 | 1601 | 1592 | 1647 | 1618 | 963.6 | 866.5 | 1260.3 | 1117.8 | 247.45 | 244.53 | 242.15 | 249.11
2024-07-06 | 27 | Juillet | 2024-07-07 02:58 | 2024-07-07 03:57 | 41297 | 1 | SAE1006 | 59.63 | 7 | 64 | 126 | 119.5 | 118.106 | 43.05 | 3805 | 217 | 1195 | 3.983 | 31.632 | 55.25 | 72.44 | 77 | 0 | 0 | 0.017 | 0 | 0 | 0 | 0 | 0 | 7.217 | 7.875 | 2400 | 609 | 2400 | 181 | 179 | 0 | 388 | 0 | 0 | 400 | 445 | 1643 | 1189 | 0.0468 | 0.0661 | 0.0005 | 0.0053 | 0.0202 | 0.4403 | 0.1541 | 0.0487 | 0.2783 | 0.0185 | 0.0062 | 0.0127 | 0.0526 | 0.1607 | 2407/06R1 | 145.2 | 57.7 | 52.2 | 35.3 | 0 | 0 | 0 | 38.4 | 0 | 0 | 0 | 29.2 | 14 | 0 | 0 | 17.6 | 46 | 0 | 0 | 0 | 0 | 0 | 0 | 0 | 0 | 0 | 0 | 0 | 1572 | 1617 | 1644 | 1643 | 676.7 | 1026.6 | 1382.2 | 1189 | 237.24 | 243.39 | 250.56 | 240.04
2024-07-06 | 27 | Juillet | 2024-07-07 02:00 | 2024-07-07 02:58 | 41296 | 1 | SAE1006 | 57.38 | 8 | 64 | 121 | 119.2 | 118.132 | 40.733 | 3436 | 213 | 1174 | 3.25 | 37.231 | 52.375 | 68.36 | 77.15 | 0 | 0 | 0.033 | 0 | 0 | 0 | 0 | 0 | 4.917 | 5.25 | 2400 | 614 | 2400 | 181 | 177 | 0 | 386 | 0 | 0 | 300 | 408 | 1632 | 1029.2 | 0.0475 | 0.0775 | 0.0005 | 0.0049 | 0.0211 | 0.4026 | 0.1612 | 0.041 | 0.2807 | 0.011 | 0.0058 | 0.0191 | 0.0777 | 0.1694 | 2407/06R1 | 145.5 | 56.7 | 52.8 | 36 | 0 | 0 | 0 | 38.1 | 0 | 0 | 0 | 29.1 | 14 | 0 | 0 | 18.1 | 46.2 | 0 | 0 | 0 | 0 | 0 | 0 | 0 | 0 | 0 | 0 | 0 | 1591 | 1572 | 1607 | 1632 | 831.8 | 662.9 | 872.8 | 1029.2 | 242.07 | 235.72 | 236.9 | 235.42
2024-07-06 | 27 | Juillet | 2024-07-06 05:34 | 2024-07-07 02:00 | 41295 | 1 | SAE1006 | 118.5167 | 5 | 66 | 119 |  |  | 59.65 | 2345 | 99 | 1269 | 0 | 0 | 69.875 | 82.52 | 70.28 | 0 | 0 | 17.483 | 21.375 | 15 | 18.75 | 15.6 | 19.25 | 11.566 | 10.375 | 3200 | 306 | 2400 | 302 | 178 | 0 | 388 | 0 | 0 | 0 | 445 | 1679 | 1187.5 | 0.0289 | 0.0722 | 0.0005 | 0.0062 | 0.0189 | 0.462 | 0.1333 | 0.0384 | 0.2841 | 0.0203 | 0.0056 | 0.0126 | 0.0972 | 0.1388 | 2407/06R1 | 145.1 | 55.5 | 52.2 | 37.4 | 0 | 0 | 0 | 38.1 | 0 | 0 | 0 | 29.1 | 14.5 | 0 | 0 | 17.3 | 46.1 | 0 | 0 | 0 | 0 | 0 | 0 | 0 | 0 | 0 | 0 | 0 | 1652 | 1639 | 1713 | 1679 | 194.1 | 820.7 | 1672.2 | 1187.5 | 102.01 | 214.98 | 227.05 | 220.39
2024-07-05 | 27 | Juillet | 2024-07-06 04:39 | 2024-07-06 05:34 | 41294 | 1 | S355TA | 55.03 | 7 | 66 | 129 | 125.5 | 110.387 | 39.733 | 3317 | 209 | 1575 | 2.8 | 46.071 | 50.375 | 67.64 | 76.07 | 0 | 0 | 11.483 | 15.125 | 9.95 | 13.25 | 15.283 | 19 | 3.017 | 3 | 2400 | 665 | 2400 | 182 | 176 | 1679 | 0 | 210 | 0 | 500 | 480 | 1667 | 747 | 0.0651 | 0.089 | 0.0005 | 0.0049 | 0.0134 | 0.6223 | 0.1043 | 0.1306 | 1.0443 | 0.0966 | 0.0102 | 0.01 | 0.0291 | 0.1122 | 2407/04R1 | 125.6 | 52.9 | 48.1 | 24.6 | 0 | 0 | 0 | 44.9 | 17.8 | 0 | 0 | 22 | 26.1 | 0 | 0 | 9.4 | 0 | 0 | 0 | 0 | 0 | 0 | 0 | 0 | 5.4 | 0 | 0 | 0 | 1566 | 1644 | 1678 | 1667 | 517.2 | 678.5 | 1073.1 | 747 | 220.72 | 198.28 | 213.49 | 192.86
2024-07-05 | 27 | Juillet | 2024-07-06 03:45 | 2024-07-06 04:39 | 41293 | 1 | S355TA | 53.67 | 5 | 65 | 128 | 129.6 | 135.884 | 38.2 | 3113 | 199 | 1708 | 1.917 | 66.783 | 51.25 | 68.4 | 80.5 | 0 | 0 | 11.117 | 15.25 | 9.883 | 13.5 | 14.35 | 19.125 | 2.85 | 3.375 | 2400 | 661 | 2400 | 182 | 177 | 1680 | 0 | 211 | 0 | 500 | 480 | 1655 | 997 | 0.0637 | 0.0926 | 0.0036 | 0.0042 | 0.0152 | 0.5659 | 0.1083 | 0.1293 | 1.064 | 0.1178 | 0.012 | 0.0113 | 0.0424 | 0.1203 | 2407/04R1 | 125.8 | 55.2 | 47 | 23.6 | 0 | 0 | 0 | 46.2 | 18.4 | 0 | 0 | 20.1 | 26.8 | 0 | 0 | 9.2 | 0 | 0 | 0 | 0 | 0 | 0 | 0 | 5.1 | 0 | 0 | 0 | 0 | 1651 | 1602 | 1680 | 1655 | 191.3 | 865.6 | 982 | 997 | 101.48 | 239.01 | 205.89 | 220.58
2024-07-05 | 27 | Juillet | 2024-07-06 02:48 | 2024-07-06 03:45 | 41292 | 1 | S355TA | 56.98 | 4 | 64 | 128 | 122.8 | 113.161 | 39.017 | 3131 | 203 | 1559 | 2.1 | 60.952 | 51.125 | 67.74 | 78.62 | 0 | 0 | 11.683 | 15.875 | 9.75 | 12.875 | 14.6 | 19.125 | 2.983 | 3.125 | 2400 | 660 | 2400 | 184 | 178 | 1677 | 0 | 207 | 0 | 500 | 380 | 1615 | 758.8 | 0.0542 | 0.0839 | 0.0005 | 0.0043 | 0.015 | 0.3094 | 0.1079 | 0.1436 | 1.1146 | 0.1087 | 0.0077 | 0.0137 | 0.0864 | 0.1174 | 2407/04R1 | 135.9 | 57 | 47.1 | 31.8 | 0 | 0 | 0 | 47.6 | 20.3 | 0 | 0 | 24.3 | 29.4 | 0 | 0 | 9.4 | 0 | 0 | 0 | 0 | 0 | 0 | 0 | 0 | 4.9 | 0 | 0 | 0 | 1575 | 1635 | 1615 |  | 609.6 | 853.2 | 758.8 |  | 227.92 | 220.01 | 222.26
2024-07-05 | 27 | Juillet | 2024-07-06 01:55 | 2024-07-06 02:48 | 41291 | 1 | S355TA | 53.28 | 8 | 63 | 124 | 123 | 133.827 | 38.767 | 3193 | 205 | 1142 | 1.967 | 63.051 | 51.375 | 66.47 | 79.51 | 0 | 0 | 11.25 | 15.125 | 9.883 | 13.375 | 14.4 | 19.125 | 3.233 | 3.625 | 2400 | 661 | 2400 | 183 | 174 | 1678 | 0 | 212 | 0 | 500 | 350 | 1639 | 857.8 | 0.0507 | 0.0848 | 0.0005 | 0.0054 | 0.0152 | 0.4364 | 0.1113 | 0.1536 | 1.1502 | 0.1189 | 0.0085 | 0.0157 | 0.0392 | 0.1403 | 2407/04R1 | 135.3 | 53.9 | 46.6 | 34.8 | 0 | 0 | 0 | 48.1 | 20.3 | 0 | 0 | 23.7 | 28.4 | 0 | 0 | 9.2 | 0 | 0 | 0 | 0 | 0 | 0 | 0 | 5.6 | 0 | 0 | 0 | 0 | 1578 | 1601 | 1639 |  | 580.7 | 672.6 | 857.8 |  | 222.71 | 221.01 | 218.23
2024-07-05 | 27 | Juillet | 2024-07-06 00:58 | 2024-07-06 01:55 | 41290 | 1 | S355TA | 57.18 | 7 | 64 | 123 | 119.2 | 120.198 | 41.233 | 3472 | 211 | 1972 | 2.417 | 50.897 | 53.625 | 72.99 | 78.03 | 0 | 0 | 11.55 | 15.5 | 9.733 | 13.125 | 15.117 | 19.375 | 4.833 | 5.625 | 2400 | 661 | 2400 | 183 | 175 | 1679 | 0 | 214 | 0 | 500 | 325 | 1644 | 813.4 | 0.0483 | 0.0718 | 0.0005 | 0.0053 | 0.0208 | 0.67 | 0.1219 | 0.1263 | 1.1166 | 0.1273 | 0.0082 | 0.0157 | 0.0361 | 0.1489 | 2407/04R1 | 135.7 | 56.4 | 45.5 | 33.8 | 0 | 0 | 0 | 48.6 | 19.6 | 0 | 0 | 23.9 | 28.5 | 0 | 0 | 9.5 | 0 | 0 | 0 | 0 | 0 | 0 | 0 | 0 | 5.6 | 0 | 0 | 0 | 1602 | 1658 | 1657 | 1644 | 837.5 | 1035.2 | 1242.1 | 813.4 | 236.59 | 221.71 | 235.64 | 211.61
2024-07-05 | 27 | Juillet | 2024-07-05 17:59 | 2024-07-06 00:58 | 41289 | 1 | S355TA | 56.96333 | 5 | 61 | 126 | 125.1 | 120.758 | 44.967 | 3777 | 221 | 1761 | 2.633 | 47.848 | 56.875 | 76.33 | 75.89 | 0 | 0 | 13.2 | 17 | 10.35 | 13.25 | 14.967 | 19.25 | 6.45 | 7.25 | 2400 | 662 | 2400 | 183 | 176 | 1679 | 0 | 208 | 0 | 500 | 393 | 1637 | 956.2 | 0.0412 | 0.0563 | 0.0012 | 0.0053 | 0.0187 | 0.5261 | 0.1127 | 0.1113 | 0.9947 | 0.1036 | 0.0065 | 0.0181 | 0.001 | 0.1196 | 2407/04R1 | 135.6 | 57.5 | 46.8 | 31.3 | 0 | 0 | 0 | 47 | 20.2 | 0 | 0 | 23.7 | 29.3 | 0 | 0 | 9.7 | 0 | 0 | 0 | 0 | 0 | 0 | 0 | 5.7 | 0 | 0 | 0 | 0 | 1651 | 1618 | 1650 | 1637 | 191.3 | 1037.7 | 1131.6 | 956.2 | 101.48 | 243.64 | 232.6 | 227.29
2024-07-05 | 27 | Juillet | 2024-07-05 16:46 | 2024-07-05 17:59 | 41288 | 1 | S355TA | 72.55 | 5 | 62 | 125 | 129.3 | 119.416 | 42.767 | 3496 | 207 | 1779 | 3.2 | 39.062 | 54.625 | 73.25 | 76.64 | 0 | 0 | 13.217 | 16.75 | 8.917 | 12 | 13.883 | 18.625 | 6.75 | 7.125 | 2400 | 657 | 2400 | 184 | 177 | 1679 | 0 | 214 | 0 | 500 | 320 | 1626 | 766.5 | 0.0698 | 0.0859 | 0.0005 | 0.0026 | 0.0121 | 0.5932 | 0.1389 | 0.128 | 1.1415 | 0.1091 | 0.0049 | 0.0076 | 0.0178 | 0.1325 | 2407/04R1 | 135.6 | 57.3 | 46.5 | 31.8 | 0 | 0 | 0 | 47.3 | 20.1 | 0 | 0 | 24.1 | 29 | 0 | 0 | 9.5 | 0 | 0 | 0 | 0 | 0 | 0 | 0 | 5.6 | 0 | 0 | 0 | 0 | 1611 | 1600 | 1607 | 1626 | 26.7 | 716.6 | 678.7 | 766.5 | -21.64 | 226.21 | 218.41 | 217.02
2024-07-05 | 27 | Juillet | 2024-07-05 15:39 | 2024-07-05 16:46 | 41287 | 1 | S355TA | 66.57 | 7 | 64 | 64 | 122.4 | 113.638 | 41.633 | 3506 | 211 | 1838 | 0 | 0 | 53.875 | 72.79 | 77.64 | 0 | 0 | 11.683 | 15.625 | 10.333 | 13.5 | 15.117 | 19.25 | 4.5 | 5.375 | 2400 | 665 | 2400 | 181 | 175 | 1688 | 0 | 210 | 0 | 500 | 378 | 1652 | 922.3 | 0.0508 | 0.0879 | 0.0005 | 0.0038 | 0.0131 | 0.5363 | 0.1253 | 0.1242 | 1.0038 | 0.1314 | 0.0064 | 0.0109 | 0.0673 | 0.1285 | 2407/04R1 | 135.6 | 56.6 | 45.4 | 33.6 | 0 | 0 | 0 | 47.9 | 20.2 | 0 | 0 | 24.1 | 28.8 | 0 | 0 | 9.3 | 0 | 0 | 0 | 0 | 0 | 0 | 0 | 0 | 5.3 | 0 | 0 | 0 | 1576 | 1595 | 1652 |  | 657 | 605.4 | 922.3 |  | 232.88 | 216.53 | 216.49
2024-07-05 | 27 | Juillet | 2024-07-05 14:28 | 2024-07-05 15:39 | 41286 | 1 | S355TA | 71.6 | 8 | 63 | 125 | 127 | 136.533 | 43.117 | 3608 | 210 | 2082 | 3.35 | 37.313 | 54.75 | 74.97 | 76.19 | 0 | 0 | 11.25 | 15.25 | 10.833 | 14.375 | 14.834 | 18.25 | 6.2 | 6.75 | 2400 | 660 | 2330 | 181 | 177 | 1685 | 0 | 212 | 0 | 500 | 400 | 1659 | 1009.3 | 0.0211 | 0.0804 | 0.0005 | 0.0038 | 0.0129 | 1.4837 | 0.1054 | 0.1356 | 1.1181 | 0.1087 | 0.0073 | 0.0051 | 0.0306 | 0.126 | 2407/04R1 | 135.4 | 56.4 | 47.2 | 31.8 | 0 | 0 | 0 | 48.1 | 20.8 | 0 | 0 | 24.8 | 27 | 0 | 0 | 9.3 | 0 | 0 | 0 | 0 | 0 | 0 | 0 | 5.4 | 0 | 0 | 0 | 0 | 1584 | 1618 | 1596 | 1659 | 614.9 | 768.6 | 708.6 | 1009.3 | 223.66 | 221.57 | 227.56 | 219.31
2024-07-05 | 27 | Juillet | 2024-07-05 13:31 | 2024-07-05 14:28 | 41285 | 1 | S355TA | 56.58 | 4 | 63 | 126 | 120.8 | 113.963 | 41.4 | 3439 | 199 | 1874 | 2.933 | 42.955 | 53.125 | 71.94 | 76.99 | 0 | 0 | 11.05 | 15.375 | 10.933 | 14 | 14.833 | 19.125 | 4.583 | 4.625 | 2400 | 661 | 2400 | 182 | 177 | 1687 | 0 | 215 | 0 | 500 | 348 | 1646 | 831 | 0.0446 | 0.1068 | 0.0005 | 0.0036 | 0.0126 | 0.7937 | 0.1191 | 0.1246 | 1.1153 | 0.1243 | 0.0065 | 0.0056 | 0.0258 | 0.1269 | 2407/04R1 | 135.1 | 57.6 | 45.5 | 32 | 0 | 0 | 0 | 47.5 | 20.1 | 0 | 0 | 24 | 28.5 | 0 | 0 | 9.5 | 0 | 0 | 0 | 0 | 0 | 0 | 0 | 0 | 5.5 | 0 | 0 | 0 | 1510 | 1597 | 1629 | 1646 | 306.3 | 659.7 | 931.4 | 831 | 212.64 | 221.76 | 229.71 | 212.09
2024-07-05 | 27 | Juillet | 2024-07-05 12:33 | 2024-07-05 13:31 | 41284 | 1 | S355TA | 57.9 | 5 | 62 | 120 | 122.9 | 113.767 | 39.383 | 3223 | 205 | 1834 | 2.867 | 41.86 | 51.5 | 69.53 | 78.46 | 0 | 0 | 11.6 | 15.5 | 10.017 | 13.75 | 14.783 | 19.25 | 2.983 | 3 | 2400 | 662 | 2400 | 184 | 175 | 1689 | 0 | 209 | 0 | 500 | 378 | 1670 | 925.4 | 0.0492 | 0.0964 | 0.0005 | 0.0024 | 0.0168 | 0.9591 | 0.1395 | 0.1377 | 1.1562 | 0.1276 | 0.0068 | 0.0052 | 0.0382 | 0.1473 | 2407/04R1 | 136.1 | 57 | 46.3 | 32.8 | 0 | 0 | 0 | 48.1 | 20.1 | 0 | 0 | 24.1 | 29.1 | 0 | 0 | 9.3 | 0 | 0 | 0 | 0 | 0 | 0 | 0 | 5.4 | 0 | 0 | 0 | 0 | 1606 | 1646 | 1670 |  | 693.1 | 739.7 | 925.4 |  | 220.5 | 203.54 | 206.96
2024-07-05 | 27 | Juillet | 2024-07-05 11:36 | 2024-07-05 12:33 | 41283 | 1 | S355TA | 56.85 | 7 | 65 | 127 | 123 | 136.432 | 41.433 | 3280 | 214 | 1910 | 3.117 | 40.749 | 28.625 | 47.17 | 41.45 | 0 | 0 | 11.3 | 15.625 | 9.483 | 13 | 15.1 | 19.125 | 5.55 | 0 | 2400 | 670 | 2400 | 181 | 354 | 3370 | 0 | 422 | 0 | 500 | 340 | 1640 | 812.5 | 0.0324 | 0.0817 | 0.0005 | 0.0027 | 0.0245 | 0.7431 | 0.108 | 0.1069 | 1.0963 | 0.1228 | 0.0058 | 0.0132 | 0.0901 | 0.1218 | 2407/04R1 | 132.3 | 56.9 | 46.4 | 29 | 0 | 0 | 0 | 47.6 | 18.9 | 0 | 0 | 22.9 | 26 | 0 | 0 | 9.7 | 0 | 0 | 0 | 0 | 0 | 0 | 0 | 0 | 7.2 | 0 | 0 | 0 | 1592 | 1665 | 1674 | 1640 | 580.8 | 957.6 | 1075 | 812.5 | 215.11 | 212.19 | 215.8 | 213.7
2024-07-05 | 27 | Juillet | 2024-07-05 10:36 | 2024-07-05 11:36 | 41282 | 1 | S355TA | 60.37 | 8 | 66 | 123 | 123.7 | 114.092 | 41.517 | 3574 | 208 | 2325 | 3.283 | 37.462 | 53.75 | 74.86 | 77.68 | 0 | 0 | 11.8 | 15.875 | 9.85 | 13.375 | 14.95 | 19.25 | 4.917 | 5.25 | 2400 | 660 | 2400 | 184 | 0 | 0 | 0 | 212 | 0 | 500 | 400 | 1648 | 186.8 | 0.0376 | 0.0825 | 0.0005 | 0.0035 | 0.0144 | 0.645 | 0.0939 | 0.1045 | 1.0595 | 0.1267 | 0.0062 | 0.0094 | 0.0553 | 0.0999 | 2407/04R1 | 130.1 | 57.3 | 46.2 | 26.6 | 0 | 0 | 0 | 47.9 | 17.2 | 0 | 0 | 23 | 25 | 0 | 0 | 9.7 | 0 | 0 | 0 | 0 | 0 | 0 | 0 | 7.3 | 0 | 0 | 0 | 0 | 1613 | 1649 | 1660 | 1648 | 792.4 | 188.2 | 997.7 | 186.8 | 226.53 | 101.36 | 217.92 | 101.35
2024-07-05 | 27 | Juillet | 2024-07-05 09:32 | 2024-07-05 10:36 | 41281 | 1 | DD13A | 64.33 | 4 | 64 | 126 | 122.1 | 111.484 | 43.583 | 4143 | 217 | 1656 | 3.55 | 35.493 | 56.375 | 76.48 | 77.61 | 0 | 0 | 11.7 | 15.625 | 10.083 | 13.75 | 14.8 | 19.25 | 7 | 7.75 | 2400 | 621 | 2400 | 183 | 177 | 0 | 134 | 0 | 0 | 400 | 510 | 1674 | 1334 | 0.0329 | 0.0718 | 0.0005 | 0.0029 | 0.0127 | 0.5568 | 0.1069 | 0.0322 | 0.1404 | 0.0195 | 0.0038 | 0.0118 | 0.0438 | 0.1073 | 2407/04R1 | 135.9 | 56.1 | 46.9 | 32.9 | 0 | 0 | 0 | 48 | 20 | 0 | 0 | 24 | 27 | 0 | 0 | 9.7 | 0 | 0 | 0 | 0 | 0 | 0 | 0 | 0 | 7.2 | 0 | 0 | 0 | 1589 | 1659 | 1678 | 1674 | 788.9 | 1109.2 | 1377.1 | 1334 | 239.27 | 226.24 | 231.81 | 231.65
2024-07-05 | 27 | Juillet | 2024-07-05 08:30 | 2024-07-05 09:32 | 41280 | 1 | DD13A | 61.83 | 7 | 65 | 128 | 121 | 122.617 | 41.333 | 3533 | 211 | 1473 | 4.65 | 27.527 | 52.375 | 69.87 | 76.03 | 0 | 0 | 12.367 | 16 | 9.917 | 13.25 | 14.2 | 18.125 | 4.85 | 4.75 | 2400 | 610 | 2400 | 184 | 175 | 0 | 131 | 0 | 0 | 400 | 415 | 1655 | 1101.7 | 0.0514 | 0.0881 | 0.0005 | 0.0036 | 0.0156 | 0.4756 | 0.1128 | 0.0424 | 0.1431 | 0.0151 | 0.0031 | 0.0103 | 0.0848 | 0.1226 | 2407/04R1 | 135.3 | 59 | 47.5 | 28.8 | 0 | 0 | 0 | 46.9 | 20 | 0 | 0 | 24.1 | 27.1 | 0 | 0 | 9.8 | 0 | 0 | 0 | 0 | 0 | 0 | 0 | 7.4 | 0 | 0 | 0 | 0 | 1611 | 1599 | 1615 | 1655 | 728.1 | 954.8 | 873.2 | 1101.7 | 221.4 | 247.86 | 232.58 | 227.92
2024-07-05 | 27 | Juillet | 2024-07-05 07:18 | 2024-07-05 08:30 | 41279 | 1 | DD13A | 72.15 | 8 | 64 | 64 | 124.5 | 122.665 | 42.867 | 3304 | 207 | 1357 | 0 | 0 | 50.75 | 67.07 | 71.03 | 0 | 0 | 12.35 | 16.125 | 11.317 | 13.625 | 16.017 | 18.125 | 3.183 | 2.875 | 2400 | 608 | 2400 | 181 | 173 | 0 | 131 | 0 | 0 | 400 | 445 | 1633 | 1078.3 | 0.0402 | 0.0648 | 0.0005 | 0.0045 | 0.0166 | 0.836 | 0.1058 | 0.0413 | 0.1496 | 0.017 | 0.0029 | 0.0113 | 0.0708 | 0.1099 | 2407/04R1 | 135.6 | 53.3 | 56.7 | 25.6 | 0 | 0 | 0 | 54.8 | 20.1 | 0 | 0 | 10.9 | 29.4 | 0 | 0 | 13.9 | 0 | 0 | 0 | 0 | 0 | 0 | 0 | 0 | 6.5 | 0 | 0 | 0 | 1624 | 1622 | 1638 | 1633 | 951.1 | 853.5 | 1087 | 1078.3 | 233.97 | 227.1 | 236.17 | 238.3
2024-07-05 | 27 | Juillet | 2024-07-05 06:10 | 2024-07-05 07:18 | 41278 | 1 | DD13A | 67.88 | 4 | 64 | 130 | 125 | 122.612 | 41.983 | 3518 | 213 | 1841 | 5.583 | 23.284 | 52.5 | 71.47 | 75.03 | 0 | 0 | 12.484 | 15.75 | 10.233 | 13.375 | 14.266 | 18.125 | 5 | 5.25 | 2400 | 608 | 2400 | 182 | 174 | 0 | 130 | 0 | 0 | 0 | 415 | 1642 | 1040 | [7 empty] | 0.0329 | 0.1268 | 0.0098 | 0.0043 | 0.0131 | 0.0575 | 0.1073 | 2407/04R1 | 135.5 | 53.6 | 48.9 | 33 | 0 | 0 | 0 | 46.5 | 21.1 | 0 | 0 | 24.2 | 27.1 | 0 | 0 | 9.4 | 0 | 0 | 0 | 0 | 0 | 0 | 0 | 0 | 7.2 | 0 | 0 | 0 | 1591 | 1604 | 1628 | 1642 | 766.1 | 905.2 | 1107.1 | 1040 | 236.02 | 241.22 | 242.96 | 230.75
2024-07-05 | 27 | Juillet | 2024-07-05 05:10 | 2024-07-05 06:10 | 41277 | 1 | DD13A | 59.83 | 7 | 65 | 127 | 120.6 | 122.568 | 38.8 | 3186 | 202 | 1592 | 6.417 | 19.792 | 50.125 | 67.03 | 77.51 | 0 | 0 | 11.7 | 16 | 11.1 | 14.75 | 14.667 | 18.25 | 1.333 | 1.125 | 2400 | 609 | 2400 | 255 | 175 | 0 | 132 | 0 | 0 | 0 | 465 | 1649 | 1198.2 | [7 empty] | 0.0452 | 0.1274 | 0.015 | 0.004 | 0.0089 | 0.0439 | 0.0945 | 2407/04R1 | 125.6 | 57.8 | 45.2 | 22.6 | 0 | 0 | 0 | 44.1 | 17 | 0 | 0 | 22.8 | 24.5 | 0 | 0 | 9.5 | 0 | 0 | 0 | 0 | 0 | 0 | 0 | 7.7 | 0 | 0 | 0 | 0 | 1643 | 1655 | 1662 | 1649 | 1153.3 | 1248.2 | 1334.5 | 1198.2 | 237.8 | 237.09 | 238.19 | 237.35
2024-07-04 | 27 | Juillet | 2024-07-05 04:01 | 2024-07-05 05:10 | 41276 | 1 | DD13A | 69.02 | 1 | 57 | 105 | 100.6 | 97.968 | 38.783 | 3746 | 204 | 1182 | 5.867 | 17.898 | 50.25 | 67.16 | 77.74 | 0 | 0 | 11.35 | 15.125 | 12.567 | 16.875 | 12.583 | 16.125 | 2.284 | 2 | 2400 | 610 | 2400 | 250 | 175 | 0 | 128 | 0 | 0 | 0 | 520 | 1665 | 1449 | 0.0469 | 0.0606 | 0.0009 | 0.0067 | 0.0149 | 0.3934 | 0.0744 | 0.0369 | 0.0506 | 0.0005 | 0.0042 | 0.0136 | 0.642 | 0.0808 | 2407/04R1 | 120.7 | 54 | 49 | 17.7 | 0 | 0 | 0 | 51 | 10.4 | 0 | 0 | 20 | 23 | 0 | 0 | 9.5 | 0 | 0 | 0 | 0 | 0 | 0 | 0 | 0 | 6.8 | 0 | 0 | 0 | 1663 | 1623 | 1634 | 1665 | 1283.1 | 1107.1 | 1155 | 1449 | 234.77 | 245.68 | 242.81 | 242.61
2024-07-04 | 27 | Juillet | 2024-07-05 02:49 | 2024-07-05 04:01 | 41275 | 1 | DD13A | 71.62 | 8 | 63 | 128 | 123.8 | 122.32 | 40.967 | 3805 | 220 | 1169 | 2.15 | 59.535 | 52.375 | 69.47 | 76.71 | 0 | 0 | 11.4 | 15.375 | 10.7 | 14 | 15.15 | 19.125 | 3.717 | 3.75 | 2400 | 612 | 2400 | 182 | 174 | 0 | 131 | 0 | 0 | 0 | 520 | 1665 | 1382.1 | 0.0574 | 0.0617 | 0.001 | 0.0037 | 0.0165 | 0.545 | 0.0918 | [7 empty] | 2407/04R1 | 135.6 | 56.4 | 47.4 | 31.8 | 0 | 0 | 0 | 48.6 | 20.2 | 0 | 0 | 23.8 | 27.9 | 0 | 0 | 8.7 | 0 | 0 | 0 | 0 | 0 | 0 | 0 | 6.4 | 0 | 0 | 0 | 0 | 1613 | 1654 | 1673 | 1665 | 866.5 | 1168.2 | 1113.6 | 1382.1 | 233.11 | 232.77 | 218.93 | 239.14
2024-07-04 | 27 | Juillet | 2024-07-05 01:15 | 2024-07-05 02:49 | 41274 | 1 | DD13A | 94.73 | 4 | 63 | 127 | 121.2 | 122.126 | 45.933 | 3975 | 223 | 1444 | 2.433 | 52.192 | 56.25 | 75 | 73.48 | 0 | 0 | 11.8 | 15.375 | 10.95 | 14 | 15.484 | 19.25 | 7.7 | 7.625 | 2400 | 1218 | 2400 | 370 | 176 | 0 | 128 | 0 | 0 | 0 | 540 | 1675 | 1431.6 | 0.0587 | 0.0608 | 0.001 | 0.003 | 0.0144 | 0.442 | 0.0806 | 0.0325 | 0.117 | 0.0168 | 0.0051 | 0.0134 | 0.0986 | 0.0858 | 2407/04R1 | 135 | 52.7 | 48.4 | 33.9 | 0 | 0 | 0 | 48.8 | 19.6 | 0 | 0 | 23.6 | 26.8 | 0 | 0 | 9.3 | 0 | 0 | 0 | 0 | 0 | 0 | 0 | 0 | 6.9 | 0 | 0 | 0 | 1557 | 1637 | 1672 | 1675 | 542.8 | 1114.8 | 1348.1 | 1431.6 | 229.18 | 238.57 | 233.5 | 236.29
2024-07-04 | 27 | Juillet | 2024-07-04 18:59 | 2024-07-05 01:15 | 41273 | 1 | DD13A | 73.16333 | 7 | 62 | 126 | 116.4 | 122.564 | 45.633 | 3798 | 228 | 1847 | 20.15 | 6.253 | 56.5 | 76.4 | 74.29 | 0 | 0 | 13.133 | 15.25 | 10.75 | 14 | 13.633 | 17.625 | 4.617 | 5.875 | 2400 | 610 | 2400 | 183 | 175 | 0 | 127 | 0 | 0 | 300 | 420 | 1632 | 1257.3 | [7 empty] | 0.0351 | 0.0991 | 0.0097 | 0.0049 | 0.0148 | 0.0778 | 0.0716 | 2407/04R1 | 142.4 | 63.1 | 45.7 | 33.6 | 0 | 0 | 0 | 49 | 20.5 | 0 | 0 | 23.7 | 33.8 | 0 | 0 | 8.4 | 0 | 0 | 0 | 0 | 0 | 0 | 0 | 0 | 0 | 0 | 0 | 0 | 1650 | 1605 | 1703 | 1632 | 189.4 | 1141.4 | 1889.6 | 1257.3 | 101.29 | 257.72 | 241.45 | 250.13
2024-07-04 | 27 | Juillet | 2024-07-04 17:47 | 2024-07-04 18:59 | 41272 | 1 | DD14A | 71.85 | 8 | 61 | 127 | 121.6 | 104.92 | 53.917 | 4908 | 242 | 2598 | 2.467 | 51.486 | 68.75 | 95.12 | 76.51 | 0 | 0 | 11.467 | 15.25 | 12.033 | 15.625 | 15.4 | 19.25 | 15.016 | 18.625 | 3000 | 608 | 2400 | 184 | 0 | 0 | 0 | 0 | 0 | 1300 | 520 | 1644 | 1407.3 | 0.0182 | 0.0435 | 0.001 | 0.0029 | 0.0173 | 0.606 | 0.0214 | 0.0222 | 0.0349 | 0.0084 | 0.0066 | 0.0166 | 0.0554 | 0.0242 | 2407/02R3 | 141 | 56.8 | 53.6 | 30.6 | 0 | 37.8 | 0 | 103.2 | 0 | 0 | 0 | 0 | 0 | 0 | 0 | 0 | 0 | 0 | 0 | 0 | 0 | 0 | 0 | 0 | 0 | 0 | 0 | 0 | 1588 | 1656 | 1649 | 1644 | 867.2 | 1459.5 | 1505.9 | 1407.3 | 246.77 | 248.03 | 254.14 | 251.88
2024-07-04 | 27 | Juillet | 2024-07-04 16:13 | 2024-07-04 17:47 | 41271 | 1 | DD14A | 94.02 | 1 | 63 | 63 | 121.1 | 122.205 | 51 | 4442 | 226 | 2333 | 0 | 0 | 62.875 | 86.69 | 73.97 | 0 | 0 | 12.4 | 16.625 | 10.117 | 13.5 | 15.317 | 18.75 | 13.167 | 13.25 | 3000 | 608 | 2400 | 182 | 0 | 0 | 0 | 0 | 0 | 1300 | 510 | 1637 | 1219.6 | [7 empty] | 0.0225 | 0.035 | 0.0053 | 0.0045 | 0.016 | 0.0972 | 0.0246 | 2407/02R3 | 140.6 | 57.6 | 52.4 | 30.6 | 0 | 37.4 | 0 | 103.2 | 0 | 0 | 0 | 0 | 0 | 0 | 0 | 0 | 0 | 0 | 0 | 0 | 0 | 0 | 0 | 0 | 0 | 0 | 0 | 0 | 1581 | 1672 | 1641 | 1637 | 860.2 | 1401.7 | 1165.3 | 1219.6 | 249.99 | 236.37 | 239.65 | 245.17
2024-07-04 | 27 | Juillet | 2024-07-04 15:08 | 2024-07-04 16:13 | 41270 | 1 | DD14A | 65.43 | 8 | 63 | 124 | 118.8 | 122.315 | 45.433 | 3820 | 217 | 1626 | 2.533 | 48.947 | 57.375 | 76.39 | 75.77 | 0 | 0 | 12.283 | 16.375 | 11.033 | 14.875 | 15.334 | 19.25 | 6.783 | 6.875 | 3000 | 616 | 2400 | 181 | 0 | 0 | 0 | 0 | 0 | 1300 | 510 | 1641 | 1319.8 | 0.0243 | 0.0355 | 0.001 | 0.0046 | 0.0152 | 0.18 | 0.0224 | 0.0194 | 0.0418 | 0.0105 | 0.0053 | 0.0144 | 0.0584 | 0.0234 | 2407/02R3 | 140.4 | 58.1 | 50.1 | 32.2 | 0 | 37.2 | 0 | 103.2 | 0 | 0 | 0 | 0 | 0 | 0 | 0 | 0 | 0 | 0 | 0 | 0 | 0 | 0 | 0 | 0 | 0 | 0 | 0 | 0 | 1589 | 1628 | 1654 | 1641 | 894.8 | 1152.3 | 1262.5 | 1319.8 | 248.53 | 245.9 | 238.47 | 248.8
2024-07-04 | 27 | Juillet | 2024-07-04 12:39 | 2024-07-04 15:08 | 41269 | 1 | DD14A | 148.4 | 4 | 65 | 123 | 122.7 | 122.291 | 50.283 | 4386 | 220 | 2482 | 2.833 | 43.412 | 58.875 | 83.11 | 70.25 | 0 | 0 | 12.333 | 16.5 | 10.683 | 13.5 | 15.15 | 19.25 | 12.116 | 9.625 | 3000 | 612 | 2400 | 182 | 0 | 0 | 0 | 0 | 0 | 1300 | 510 | 1656 | 1317.1 | 0.0206 | 0.0379 | 0.001 | 0.0052 | 0.0171 | 0.54 | 0.0225 | 0.0182 | 0.0464 | 0.0052 | 0.005 | 0.0136 | 0.0416 | 0.0298 | 2407/02R3 | 130.4 | 58.6 | 51.4 | 20.4 | 0 | 34.3 | 0 | 96.1 | 0 | 0 | 0 | 0 | 0 | 0 | 0 | 0 | 0 | 0 | 0 | 0 | 0 | 0 | 0 | 0 | 0 | 0 | 0 | 0 | 1607 | 1611 | 1651 | 1656 | 1087.4 | 1116.7 | 1246.4 | 1317.1 | 253.07 | 252.84 | 239.16 | 240.49
2024-07-04 | 27 | Juillet | 2024-07-04 11:31 | 2024-07-04 12:39 | 41268 | 1 | DD14A | 67.87 | 7 | 64 | 127 | 121.8 | 122.655 | 47.65 | 4352 | 226 | 2058 | 2.783 | 45.629 | 61.125 | 83.54 | 76.97 | 0 | 0 | 11.867 | 15.75 | 10.917 | 14.625 | 14.384 | 18.75 | 10.483 | 11.5 | 3000 | 608 | 2400 | 183 | 0 | 0 | 0 | 0 | 0 | 1300 | 510 | 1671 | 1371.3 | 0.0287 | 0.0452 | 0.001 | 0.0041 | 0.0169 | 0.456 | 0.0266 | 0.0182 | 0.0464 | 0.0052 | 0.005 | 0.0136 | 0.0416 | 0.0298 | 2407/02R2 | 137.4 | 55.7 | 51.8 | 29.9 | 0 | 40.6 | 0 | 96.8 | 0 | 0 | 0 | 0 | 0 | 0 | 0 | 0 | 0 | 0 | 0 | 0 | 0 | 0 | 0 | 0 | 0 | 0 | 0 | 0 | 1571 | 1698 | 1675 | 1671 | 698.4 | 1616.7 | 1522 | 1371.3 | 240.1 | 232.72 | 240.78 | 235.3
2024-07-04 | 27 | Juillet | 2024-07-04 10:10 | 2024-07-04 11:31 | 41267 | 1 | DD14A | 81.67 | 1 | 57 | 125 | 122.5 | 122.34 | 48.033 | 4087 | 229 | 2374 | 3.883 | 32.189 | 58.75 | 81.68 | 73.39 | 0 | 0 | 12.45 | 16.375 | 10.967 | 14.375 | 15.45 | 19.125 | 9.167 | 8.625 | 3000 | 614 | 2400 | 181 | 0 | 0 | 0 | 0 | 0 | 1000 | 465 | 1672 | 1255.7 | 0.0465 | 0.0789 | 0.001 | 0.0034 | 0.0152 | 0.617 | 0.0421 | 0.0367 | 0.0775 | 0.0085 | 0.0046 | 0.0113 | 0.0598 | 0.0481 | 2407/02R1 | 140.4 | 54.5 | 49.4 | 36.5 | 29.4 | 0 | 0 | 111 | 0 | 0 | 0 | 0 | 0 | 0 | 0 | 0 | 0 | 0 | 0 | 0 | 0 | 0 | 0 | 0 | 0 | 0 | 0 | 0 | 1598 | 1653 | 1674 | 1672 | 460.4 | 195.6 | 1082.5 | 1255.7 | 194.76 | 102.03 | 216.31 | 228.29
2024-07-04 | 27 | Juillet | 2024-07-04 09:15 | 2024-07-04 10:10 | 41266 | 1 | S235JR | 54.83 | 8 | 62 | 127 | 128.4 | 121.407 | 39.617 | 3280 | 207 | 1300 | 1.733 | 73.269 | 50.875 | 66.89 | 77.05 | 0 | 0 | 12.183 | 15.75 | 9.883 | 13.125 | 13.883 | 18 | 3.667 | 4 | 2400 | 613 | 2400 | 184 | 346 | 1938 | 0 | 0 | 0 | 500 | 385 | 1660 | 941.2 | 0.0606 | 0.0961 | 0.001 | 0.0042 | 0.0182 | 0.565 | 0.109 | 0.102 | 0.641 | 0.0125 | 0.0064 | 0.0128 | 0.0524 | 0.125 | 2406/28R1 | 137.2 | 56.7 | 47.1 | 33.4 | 15 | 0 | 0 | 24 | 34 | 0 | 0 | 15 | 30 | 0 | 0 | 12.1 | 0 | 0 | 0 | 0 | 0 | 0 | 0 | 0 | 7.1 | 0 | 0 | 0 | 1582 | 1589 | 1633 | 1660 | 547.7 | 521.7 | 714.5 | 941.2 | 216.23 | 208.85 | 208.06 | 213.64
2024-07-04 | 27 | Juillet | 2024-07-04 08:19 | 2024-07-04 09:15 | 41265 | 1 | S235JR | 56.18 | 4 | 62 | 128 | 122.8 | 114.545 | 40.683 | 3378 | 208 | 1317 | 2.183 | 58.626 | 51.625 | 68 | 76.14 | 0 | 0 | 12.317 | 15.625 | 10.133 | 13.375 | 14.033 | 17.75 | 4.2 | 4.625 | 2400 | 610 | 2400 | 182 | 342 | 1936 | 0 | 0 | 0 | 500 | 295 | 1638 | 642.8 | 0.081 | 0.103 | 0.001 | 0.0047 | 0.0201 | 0.463 | 0.1 | 0.124 | 0.664 | 0.011 | 0.0074 | 0.0142 | 0.0409 | 0.106 | 2406/28R1 | 137 | 56.6 | 48.6 | 31.8 | 14.8 | 0 | 0 | 24.2 | 34.2 | 0 | 0 | 14.3 | 30.1 | 0 | 0 | 11.7 | 0 | 0 | 0 | 0 | 0 | 0 | 0 | 7.7 | 0 | 0 | 0 | 0 | 1602 | 1595 | 1630 | 1638 | 537.6 | 0.7 | 606.1 | 642.8 | 203.99 | -280.81 | 197.59 | 197.57
2024-07-04 | 27 | Juillet | 2024-07-04 07:13 | 2024-07-04 08:19 | 41264 | 1 | S235JR | 65.63 | 7 | 64 | 126 | 120.8 | 114.583 | 41.817 | 3477 | 209 | 1569 | 2.083 | 60.48 | 52.25 | 69.97 | 74.97 | 0 | 0 | 13.15 | 16.625 | 9.7 | 12.5 | 14.267 | 18.125 | 4.7 | 4.875 | 2400 | 608 | 2400 | 183 | 170 | 961 | 0 | 0 | 0 | 500 | 348 | 1643 | 822.8 | 0.0788 | 0.101 | 0.0045 | 0.0067 | 0.0199 | 0.612 | 0.111 | 0.111 | 0.653 | 0.0116 | 0.0076 | 0.0159 | 0.0614 | 0.125 | 2406/28R1 | 137.5 | 57.4 | 48.5 | 31.6 | 15.1 | 0 | 0 | 24.1 | 34.2 | 0 | 0 | 14.2 | 30.1 | 0 | 0 | 12.5 | 0 | 0 | 0 | 0 | 0 | 0 | 0 | 0 | 7.3 | 0 | 0 | 0 | 1558 | 1626 | 1639 | 1643 | 438.9 | 741.5 | 705.9 | 822.8 | 213 | 214.59 | 203.91 | 212.99
2024-07-04 | 27 | Juillet | 2024-07-04 06:11 | 2024-07-04 07:13 | 41263 | 1 | S235JR | 61.87 | 1 | 57 | 128 | 125.9 | 133.687 | 38.4 | 3200 | 200 | 1428 | 3.1 | 41.29 | 51.5 | 67.77 | 80.47 | 0 | 0 | 11.483 | 15.625 | 9.667 | 13.25 | 13.95 | 18.75 | 3.3 | 3.75 | 2400 | 611 | 2400 | 183 | 172 | 963 | 0 | 0 | 0 | 500 | 333 | 1647 | 760.2 | 0.0583 | 0.089 | 0.001 | 0.0033 | 0.0203 | 0.453 | 0.1 | 0.128 | 0.627 | 0.0111 | 0.0074 | 0.0199 | 0.049 | 0.108 | 2406/28R1 | 137.6 | 57.7 | 47.8 | 32.1 | 15 | 0 | 0 | 23.5 | 34.8 | 0 | 0 | 14.1 | 30.1 | 0 | 0 | 12.5 | 0 | 0 | 0 | 0 | 0 | 0 | 0 | 7.6 | 0 | 0 | 0 | 0 | 1572 | 1576 | 1653 | 1647 | 19.2 | 30.8 | 777.4 | 760.2 | -24.87 | 7.74 | 203.39 | 205.01
2024-07-04 | 27 | Juillet | 2024-07-04 05:17 | 2024-07-04 06:11 | 41262 | 1 | S235JR | 54.27 | 8 | 63 | 128 | 128.8 | 133.588 | 39.05 | 3112 | 194 | 1573 | 1.9 | 67.368 | 50.875 | 67.45 | 78.17 | 0 | 0 | 11.517 | 15.75 | 10.183 | 13.625 | 13.283 | 17.75 | 4.067 | 3.625 | 2400 | 610 | 2400 | 181 | 170 | 957 | 0 | 0 | 0 | 500 | 333 | 1640 | 780.5 | 0.0722 | 0.0955 | 0.001 | 0.0043 | 0.0187 | 0.265 | 0.0962 | 0.115 | 0.632 | 0.0103 | 0.0061 | 0.0166 | 0.0449 | 0.109 | 2406/28R1 | 130 | 58.6 | 45.8 | 25.6 | 12.9 | 0 | 0 | 23.2 | 29.3 | 0 | 0 | 14.2 | 29.1 | 0 | 0 | 13.8 | 0 | 0 | 0 | 0 | 0 | 0 | 0 | 0 | 7.5 | 0 | 0 | 0 | 1593 | 1624 | 1628 | 1640 | 543.6 | 782 | 682.1 | 780.5 | 209.7 | 219.58 | 207.36 | 210.75
2024-07-03 | 27 | Juillet | 2024-07-04 04:07 | 2024-07-04 05:17 | 41261 | 1 | S235JR | 70.02 | 4 | 64 | 123 | 119.3 | 114.602 | 40.6 | 3422 | 203 | 1597 | 3.033 | 40.549 | 52.75 | 70.39 | 77.96 | 0 | 0 | 12.067 | 15.625 | 10.183 | 13.625 | 13.684 | 17.875 | 4.667 | 5.625 | 2400 | 612 | 2400 | 184 | 171 | 961 | 0 | 0 | 0 | 500 | 343 | 1626 | 767.5 | 0.0438 | 0.0749 | 0.001 | 0.0041 | 0.0206 | 0.483 | 0.111 | 0.104 | 0.651 | 0.007 | 0.0057 | 0.0156 | 0.061 | 0.111 | 2406/28R1 | 124.6 | 55.5 | 46.5 | 22.6 | 14.5 | 0 | 0 | 20.9 | 29.7 | 0 | 0 | 9.8 | 30.4 | 0 | 0 | 12.8 | 0 | 0 | 0 | 0 | 0 | 0 | 0 | 6.5 | 0 | 0 | 0 | 0 | 1551 | 1603 | 1636 | 1626 | 526.7 | 679.6 | 726.6 | 767.5 | 230.23 | 220.68 | 207.66 | 217.12
2024-07-03 | 27 | Juillet | 2024-07-04 03:00 | 2024-07-04 04:07 | 41260 | 1 | S235JR | 66.32 | 7 | 64 | 125 | 120.1 | 114.38 | 39.05 | 3194 | 203 | 1605 | 3.433 | 36.408 | 51.25 | 68.24 | 78.75 | 0 | 0 | 11.8 | 15.875 | 10.3 | 13.5 | 14.566 | 19.125 | 2.383 | 2.75 | 2400 | 610 | 2400 | 182 | 170 | 969 | 0 | 0 | 0 | 500 | 403 | 1664 | 982.3 | 0.0673 | 0.159 | 0.0291 | 0.0043 | 0.0216 | 0.489 | 0.119 | 0.117 | 0.671 | 0.0099 | 0.0058 | 0.0155 | 0.0754 | 0.114 | 2406/28R1 | 130.4 | 55.2 | 45.9 | 29.3 | 14.5 | 0 | 0 | 22 | 32 | 0 | 0 | 13 | 28.7 | 0 | 0 | 13.1 | 0 | 0 | 0 | 0 | 0 | 0 | 0 | 7.1 | 0 | 0 | 0 | 0 | 1570 | 1649 | 1664 |  | 517.4 | 835.7 | 982.3 |  | 218.58 | 210.88 | 214.6
2024-07-03 | 27 | Juillet | 2024-07-04 01:56 | 2024-07-04 03:00 | 41259 | 1 | S235JR | 64.12 | 1 | 57 | 126 | 123.2 | 133.51 | 45.05 | 3753 | 231 | 1869 | 3.483 | 36.172 | 56.125 | 75.99 | 74.75 | 0 | 0 | 13.6 | 15.75 | 11.05 | 14.125 | 14.7 | 18.75 | 5.7 | 7.5 | 2400 | 612 | 2400 | 182 | 169 | 968 | 0 | 0 | 0 | 500 | 395 | 1654 | 968.7 | 0.0441 | 0.0755 | 0.001 | 0.0036 | 0.0197 | 0.268 | 0.0871 | 0.0883 | 0.63 | 0.0129 | 0.0059 | 0.0149 | 0.046 | 0.0974 | 2406/28R1 | 137.3 | 56.4 | 42.2 | 38.7 | 5.7 | 0 | 0 | 56.4 | 21.4 | 0 | 0 | 0 | 25.8 | 0 | 0 | 17.8 | 10.2 | 0 | 0 | 0 | 0 | 0 | 0 | 0 | 0 | 0 | 0 | 0 | 1562 | 1565 | 1590 | 1654 | 507.2 | 517.4 | 613.8 | 968.7 | 221.46 | 221.3 | 220.26 | 219.01
2024-07-03 | 27 | Juillet | 2024-07-04 00:58 | 2024-07-04 01:56 | 41258 | 1 | S235JR | 58.23 | 8 | 63 | 121 | 121.7 | 114.505 | 39.2 | 3160 | 204 | 1467 | 3.283 | 36.853 | 50.875 | 67.2 | 77.87 | 0 | 0 | 12.25 | 15.75 | 11.233 | 14.625 | 13.434 | 17.625 | 2.283 | 2.75 | 2400 | 610 | 2400 | 181 | 169 | 967 | 0 | 0 | 0 | 500 | 358 | 1644 | 816.8 | 0.0583 | 0.0801 | 0.001 | 0.0032 | 0.0245 | 0.564 | 0.147 | 0.0966 | 0.658 | 0.0128 | 0.0057 | 0.017 | 0.0492 | 0.142 | 2406/28R1 | 130 | 57.5 | 46.6 | 25.9 | 13.6 | 0 | 0 | 22.7 | 32.8 | 0 | 0 | 12.1 | 29.4 | 0 | 0 | 12.4 | 0 | 0 | 0 | 0 | 0 | 0 | 0 | 0 | 7 | 0 | 0 | 0 | 1593 | 1638 | 1644 |  | 620.9 | 845.2 | 816.8 |  | 219.48 | 217.68 | 211.91
2024-07-03 | 27 | Juillet | 2024-07-03 19:34 | 2024-07-04 00:58 | 41257 | 1 | S235JR | 57.11667 | 4 | 63 | 123 | 116.6 | 114.642 | 47.65 | 3876 | 232 | 2449 | 3.483 | 35.311 | 59.75 | 82.37 | 75.24 | 0 | 0 | 12.95 | 15.875 | 11.367 | 14.375 | 14.534 | 18.375 | 8.8 | 11 | 2400 | 611 | 2400 | 183 | 172 | 968 | 0 | 0 | 0 | 500 | 425 | 1630 | 1064.5 | [7 empty] | 0.0933 | 0.617 | 0.0182 | 0.0057 | 0.0154 | 0.108 | 0.0898 | 2406/28R1 | 148.5 | 67.2 | 50.3 | 31 | 16 | 0 | 0 | 24.6 | 34 | 0 | 0 | 13.3 | 37.1 | 0 | 0 | 13 | 0 | 0 | 0 | 0 | 0 | 0 | 0 | 0 | 0 | 0 | 0 | 0 | 1649 | 1615 | 1591 | 1630 | 188.2 | 1330.5 | 923 | 1064.5 | 101.36 | 263.54 | 249.72 | 238.99
2024-07-03 | 27 | Juillet | 2024-07-03 18:01 | 2024-07-03 19:34 | 41256 | 1 | DD14A | 93.58 | 1 | 57 | 122 | 117.2 | 102.425 | 52.2 | 4791 | 235 | 2994 | 2.4 | 50.833 | 63.125 | 90.74 | 72.56 | 0 | 0 | 11.967 | 15.75 | 9.4 | 12.5 | 15.55 | 19.125 | 15.283 | 15.625 | 3000 | 610 | 2400 | 181 | 0 | 0 | 0 | 0 | 0 | 1200 | 520 | 1683 | 1586.5 | 0.0263 | 0.034 | 0.001 | 0.0052 | 0.019 | 0.549 | 0.0194 | 0.0292 | 0.0356 | 0.0053 | 0.0061 | 0.0181 | 0.107 | 0.0223 | 2407/02R3 | 120.6 | 56.7 | 50 | 13.9 | 0 | 39.2 | 0 | 81.4 | 0 | 0 | 0 | 0 | 0 | 0 | 0 | 0 | 0 | 0 | 0 | 0 | 0 | 0 | 0 | 0 | 0 | 0 | 0 | 0 | 1654 | 1682 | 1676 | 1683 | 197.4 | 1558.6 | 1547.1 | 1586.5 | 102.16 | 238.72 | 241.44 | 239.48
2024-07-03 | 27 | Juillet | 2024-07-03 16:38 | 2024-07-03 18:01 | 41255 | 1 | DD14A | 81.63 | 8 | 63 | 122 | 122 | 118.312 | 51.1 | 4579 | 228 | 3121 | 2.483 | 49.128 | 61.75 | 89.23 | 72.5 | 0 | 0 | 12.433 | 16.25 | 11.684 | 15.75 | 16.45 | 19.125 | 10.533 | 10.625 | 3000 | 605 | 2400 | 184 | 0 | 0 | 0 | 0 | 0 | 1200 | 520 | 1661 | 1294.8 | 0.0274 | 0.0418 | 0.001 | 0.0044 | 0.0174 | 0.481 | 0.0193 | 0.0234 | 0.0301 | 0.0031 | 0.0055 | 0.0195 | 0.0295 | 0.0216 | 2407/02R3 | 132.9 | 55.5 | 50.6 | 26.8 | 0 | 39.3 | 0 | 93.6 | 0 | 0 | 0 | 0 | 0 | 0 | 0 | 0 | 0 | 0 | 0 | 0 | 0 | 0 | 0 | 0 | 0 | 0 | 0 | 0 | 1634 | 1636 | 1626 | 1661 | 977.2 | 1186.7 | 1149.8 | 1294.8 | 230.52 | 243.71 | 246.83 | 236.52
2024-07-03 | 27 | Juillet | 2024-07-03 15:34 | 2024-07-03 16:38 | 41254 | 1 | DD14A | 63.92 | 4 | 62 | 129 | 122 | 118.544 | 48.283 | 4193 | 223 | 2700 | 3.167 | 40.737 | 61.625 | 86.19 | 76.58 | 0 | 0 | 12.183 | 15.75 | 10.217 | 14 | 13.334 | 16.75 | 12.55 | 15 | 3000 | 609 | 2400 | 182 | 0 | 0 | 0 | 0 | 0 | 1200 | 520 | 1681 | 1398.6 | 0.0217 | 0.0437 | 0.001 | 0.0047 | 0.0172 | 0.463 | 0.0202 | 0.023 | 0.0396 | 0.013 | 0.0064 | 0.0176 | 0.0726 | 0.022 | 2407/02R3 | 132.1 | 56.8 | 51.7 | 23.6 | 0 | 35.5 | 0 | 96.6 | 0 | 0 | 0 | 0 | 0 | 0 | 0 | 0 | 0 | 0 | 0 | 0 | 0 | 0 | 0 | 0 | 0 | 0 | 0 | 0 | 1614 | 1617 | 1646 | 1681 | 819.9 | 978.3 | 1186.2 | 1398.6 | 228.5 | 239.85 | 238.24 | 231.32
2024-07-03 | 27 | Juillet | 2024-07-03 14:20 | 2024-07-03 15:34 | 41253 | 1 | DD14A | 74.23 | 1 | 55 | 132 | 127.9 | 138.545 | 48.917 | 3637 | 205 | 2457 | 3.417 | 38.634 | 57.125 | 78.95 | 70.07 | 0 | 0 | 16.216 | 16.25 | 10.767 | 13.75 | 14.783 | 18.625 | 7.15 | 8.5 | 3000 | 611 | 2400 | 183 | 0 | 0 | 0 | 0 | 0 | 1200 | 520 | 1636 | 1238.6 | 0.0209 | 0.0305 | 0.001 | 0.004 | 0.0162 | 0.279 | 0.021 | 0.0236 | 0.0276 | 0.0023 | 0.0057 | 0.0186 | 0.0825 | 0.0239 | 2407/02R3 | 132.4 | 57.4 | 52.2 | 22.8 | 0 | 38.9 | 0 | 93.5 | 0 | 0 | 0 | 0 | 0 | 0 | 0 | 0 | 0 | 0 | 0 | 0 | 0 | 0 | 0 | 0 | 0 | 0 | 0 | 0 | 1616 | 1600 | 1662 | 1636 | 829.6 | 1015.4 | 1491.4 | 1238.6 | 228.27 | 251.84 | 246.36 | 246.85
2024-07-03 | 27 | Juillet | 2024-07-03 12:51 | 2024-07-03 14:20 | 41252 | 1 | DD14A | 89.37 | 8 | 63 | 124 | 122.6 | 118.714 | 52.033 | 4523 | 234 | 2385 | 3.35 | 37.015 | 63.25 | 87.56 | 72.93 | 0 | 0 | 12.667 | 16.625 | 9.4 | 11.875 | 15.366 | 18.875 | 14.6 | 15.625 | 3000 | 614 | 2400 | 184 | 0 | 0 | 0 | 0 | 0 | 1000 | 520 | 1641 | 1416.3 | 0.0368 | 0.0379 | 0.001 | 0.0048 | 0.0203 | 0.221 | 0.0199 | 0.0211 | 0.0214 | 0.0032 | 0.0066 | 0.0181 | 0.102 | 0.0248 | 2407/02R3 | 145.6 | 56.5 | 49.5 | 39.6 | 0 | 49.5 | 0 | 96.1 | 0 | 0 | 0 | 0 | 0 | 0 | 0 | 0 | 0 | 0 | 0 | 0 | 0 | 0 | 0 | 0 | 0 | 0 | 0 | 0 | 1519 | 1673 | 1646 | 1641 | 566.8 | 1464.9 | 1604.1 | 1416.3 | 253.07 | 239.06 | 260.41 | 253.98
2024-07-03 | 27 | Juillet | 2024-07-03 11:26 | 2024-07-03 12:51 | 41251 | 1 | DD14A | 85.03 | 4 | 61 | 121 | 117.6 | 118.47 | 55.417 | 4933 | 245 | 3498 | 4.9 | 24.694 | 68.25 | 98.41 | 73.89 | 0 | 0 | 11.617 | 15.375 | 11.15 | 14.625 | 15.616 | 19 | 17.033 | 19.125 | 3000 | 616 | 2400 | 182 | 0 | 0 | 0 | 0 | 0 | 1000 | 520 | 1647 | 1239.5 | 0.0668 | 0.0507 | 0.001 | 0.003 | 0.022 | 0.569 | 0.0232 | 0.0262 | 0.0384 | 0.0068 | 0.005 | 0.0138 | 0.146 | 0.0297 | 2407/02R2 | 145.7 | 57.2 | 52 | 36.5 | 0 | 50.6 | 0 | 95.1 | 0 | 0 | 0 | 0 | 0 | 0 | 0 | 0 | 0 | 0 | 0 | 0 | 0 | 0 | 0 | 0 | 0 | 0 | 0 | 0 | 1590 | 1613 | 1632 | 1647 | 646.6 | 1039.1 | 1107.3 | 1239.5 | 224.09 | 246.46 | 240.79 | 240.92
2024-07-03 | 27 | Juillet | 2024-07-03 10:14 | 2024-07-03 11:26 | 41250 | 1 | DD13A | 71.9 | 7 | 65 | 124 | 120.9 | 118.268 | 49.25 | 4158 | 227 | 3297 | 2.267 | 54.706 | 62.375 | 89.31 | 75.99 | 0 | 0 | 12.2 | 16.125 | 11.45 | 14.5 | 15.45 | 19.25 | 10.15 | 12.25 | 3000 | 612 | 2400 | 465 | 0 | 0 | 0 | 0 | 0 | 1000 | 520 | 1683 | 1265.7 | 0.0307 | 0.0593 | 0.001 | 0.0037 | 0.0179 | 0.482 | 0.0433 | 0.0249 | 0.0646 | 0.0058 | 0.0043 | 0.0144 | 0.116 | 0.047 | 2407/02R1 | 145.2 | 56.2 | 51.1 | 37.9 | 0 | 0 | 0 | 145.2 | 0 | 0 | 0 | 0 | 0 | 0 | 0 | 0 | 0 | 0 | 0 | 0 | 0 | 0 | 0 | 0 | 0 | 0 | 0 | 0 | 1562 | 1610 | 1642 | 1683 | 634.2 | 952.3 | 1021.5 | 1265.7 | 237.91 | 241.68 | 229.43 | 222.9
2024-07-03 | 27 | Juillet | 2024-07-03 09:18 | 2024-07-03 10:14 | 41249 | 1 | SAE1006 | 56.18 | 1 | 56 | 129 | 122.9 | 117.939 | 41.2 | 3558 | 206 | 1558 | 2.583 | 49.935 | 52.75 | 70.65 | 76.82 | 0 | 0 | 0.017 | 0 | 0 | 0 | 0 | 0 | 5.2 | 5.125 | 2400 | 606 | 2400 | 186 | 164 | 0 | 424 | 0 | 0 | 300 | 324 | 1662 | 1176.1 | 0.0598 | 0.0802 | 0.001 | 0.0046 | 0.0213 | 0.546 | 0.125 | 0.0397 | 0.307 | 0.0118 | 0.0072 | 0.0162 | 0.0527 | 0.128 | 2406/28R2 | 137.3 | 53.5 | 45 | 38.8 | 15.2 | 0 | 0 | 24.8 | 34.1 | 0 | 0 | 14.5 | 29.9 | 0 | 0 | 11.1 | 0 | 0 | 0 | 0 | 0 | 0 | 0 | 0 | 7.7 | 0 | 0 | 0 | 1598 | 1637 | 1673 | 1662 | 573.4 | 863.2 | 1212.3 | 1176.1 | 210.91 | 219.78 | 225.16 | 228.91
2024-07-03 | 27 | Juillet | 2024-07-03 08:12 | 2024-07-03 09:18 | 41248 | 1 | SAE1006 | 65.98 | 8 | 63 | 127 | 125.5 | 137.239 | 40.75 | 3440 | 209 | 1571 | 3.067 | 41.413 | 53 | 70.61 | 78.04 | 0 | 0 | 0 | 0 | 0 | 0 | 0 | 0 | 5.083 | 6 | 2400 | 610 | 2400 | 183 | 163 | 0 | 422 | 0 | 0 | 500 | 420 | 1648 | 1103 | 0.0598 | 0.0802 | 0.001 | 0.0046 | 0.0213 | 0.546 | 0.125 | 0.0438 | 0.302 | 0.0112 | 0.0067 | 0.0187 | 0.0916 | 0.11 | 2406/28R2 | 134.9 | 54.6 | 46.1 | 34.2 | 14.4 | 0 | 0 | 23.7 | 34.2 | 0 | 0 | 13.5 | 29.7 | 0 | 0 | 12 | 0 | 0 | 0 | 0 | 0 | 0 | 0 | 7.4 | 0 | 0 | 0 | 0 | 1575 | 1608 | 1655 | 1648 | 681.8 | 732.8 | 1009.5 | 1103 | 236.16 | 223.5 | 221.5 | 231.81
2024-07-03 | 27 | Juillet | 2024-07-03 04:37 | 2024-07-03 08:12 | 41247 | 1 | SAE1006 | 214.55 | 4 | 62 | 127 | 123.1 | 118.06 | 46.967 | 4110 | 226 | 1960 | 3.533 | 35.943 | 58.5 | 79.79 | 74.73 | 0 | 0 | 0.05 | 0 | 0 | 0 | 0 | 0 | 7.217 | 7.625 | 2400 | 612 | 2400 | 184 | 164 | 0 | 418 | 0 | 0 | 500 | 420 | 1634 | 1115.8 | [7 empty] | 0.0266 | 0.28 | 0.0097 | 0.0086 | 0.0182 | 0.0759 | 0.134 | 2406/28R2 | 137.8 | 57.1 | 46.9 | 33.8 | 15.3 | 0 | 0 | 23.7 | 34.5 | 0 | 0 | 13.8 | 29.8 | 0 | 0 | 12.8 | 0 | 0 | 0 | 0 | 0 | 0 | 0 | 0 | 7.9 | 0 | 0 | 0 | 1610 | 1614 | 1638 | 1634 | 966.8 | 935.7 | 1139.3 | 1115.8 | 242.79 | 238.21 | 239.63 | 240.27
2024-07-02 | 27 | Juillet | 2024-07-03 03:18 | 2024-07-03 04:37 | 41246 | 1 | SAE1006 | 78.77 | 1 | 58 | 128 | 127.3 | 128.468 | 42.017 | 3437 | 223 | 1259 | 8.267 | 15.484 | 52.25 | 68.63 | 74.61 | 0 | 0 | 0.05 | 0 | 0 | 0 | 0 | 0 | 2.8 | 3.375 | 2400 | 610 | 2400 | 182 | 162 | 0 | 420 | 0 | 0 | 200 | 433 | 1641 | 1081.4 | 0.0481 | 0.0723 | 0.001 | 0.0055 | 0.0212 | 0.546 | 0.125 | 0.042 | 0.306 | 0.0067 | 0.0083 | 0.0209 | 0.0377 | 0.143 | 2406/28R2 | 137.4 | 56.3 | 50.8 | 30.3 | 15.3 | 0 | 0 | 24.2 | 33.6 | 0 | 0 | 13.9 | 30.3 | 0 | 0 | 12.6 | 0 | 0 | 0 | 0 | 0 | 0 | 0 | 7.5 | 0 | 0 | 0 | 0 | 1585 | 1613 | 1641 |  | 713.6 | 948.9 | 1081.4 |  | 234.07 | 239.78 | 234.16
2024-07-02 | 27 | Juillet | 2024-07-03 02:21 | 2024-07-03 03:18 | 41245 | 1 | SAE1006 | 57.28 | 8 | 63 | 127 | 126.1 | 118.151 | 38.583 | 3220 | 203 | 1229 | 3.667 | 34.636 | 51.375 | 66.9 | 79.89 | 0 | 0 | 0.1 | 0 | 0 | 0 | 0 | 0 | 1.917 | 2.375 | 2400 | 610 | 2400 | 181 | 162 | 0 | 426 | 0 | 0 | 200 | 418 | 1643 | 1033.9 | 0.0612 | 0.0803 | 0.001 | 0.0073 | 0.0225 | 0.579 | 0.148 | 0.0429 | 0.302 | 0.0132 | 0.0078 | 0.0164 | 0.0697 | 0.151 | 2406/28R2 | 138.1 | 56.7 | 46.6 | 34.8 | 15.1 | 0 | 0 | 24.5 | 34.2 | 0 | 0 | 14 | 28.8 | 0 | 0 | 14 | 0 | 0 | 0 | 0 | 0 | 0 | 0 | 0 | 7.5 | 0 | 0 | 0 | 1605 | 1632 | 1643 |  | 724.4 | 977.9 | 1033.9 |  | 224.29 | 231.66 | 229.77
2024-07-02 | 27 | Juillet | 2024-07-02 19:30 | 2024-07-03 02:21 | 41244 | 1 | SAE1006 | 141.1467 | 4 | 62 | 126 | 119.9 | 117.943 | 44.25 | 3685 | 228 | 1456 | 3.75 | 33.6 | 54.5 | 72.45 | 73.9 | 0 | 0 | 12.567 | 15.875 | 11.417 | 13.625 | 15.267 | 19 | 5 | 6 | 2400 | 611 | 2400 | 182 | 161 | 0 | 424 | 0 | 0 | 200 | 440 | 1653 | 194 | [7 empty] | 0.0319 | 0.296 | 0.0151 | 0.0072 | 0.0164 | 0.0573 | 0.127 | 2406/28R2 | 137.5 | 55.6 | 45.8 | 36.1 | 14.9 | 0 | 0 | 23.7 | 34.3 | 0 | 0 | 14.1 | 38.4 | 0 | 0 | 12.1 | 0 | 0 | 0 | 0 | 0 | 0 | 0 | 0 | 0 | 0 | 0 | 0 | 1651 | 1645 | 1627 | 1653 | 191.1 | 1312.8 | 1101.3 | 194 | 101.4 | 246.23 | 243.12 | 101.43
2024-07-02 | 27 | Juillet | 2024-07-02 18:29 | 2024-07-02 19:30 | 41243 | 1 | S275JR1 | 61.2 | 1 | 63 | 126 | 123.8 | 114.127 | 39.15 | 3250 | 208 | 1466 | 2.733 | 46.098 | 50.875 | 67.48 | 77.97 | 0 | 0 | 11.967 | 15.625 | 10.2 | 13.625 | 14.217 | 19 | 2.767 | 2.625 | 2400 | 612 | 2400 | 182 | 322 | 2440 | 0 | 0 | 0 | 500 | 373 | 1647 | 891.5 | 0.0785 | 0.0938 | 0.001 | 0.0056 | 0.0234 | 0.589 | 0.127 | 0.122 | 0.792 | 0.0118 | 0.0085 | 0.0133 | 0.0476 | 0.131 | 2406/28R1 | 125.9 | 58.9 | 46.5 | 20.5 | 13.9 | 0 | 0 | 21.6 | 29.7 | 0 | 0 | 13.7 | 34.8 | 0 | 0 | 12.2 | 0 | 0 | 0 | 0 | 0 | 0 | 0 | 0 | 0 | 0 | 0 | 0 | 1623 | 1657 | 1647 |  | 846.2 | 57.6 | 891.5 |  | 225.92 | 10.07 | 216.71
2024-07-02 | 27 | Juillet | 2024-07-02 17:33 | 2024-07-02 18:29 | 41242 | 1 | S275JR1 | 55.63 | 4 | 63 | 129 | 122.7 | 127.542 | 41.4 | 3530 | 213 | 1682 | 2.767 | 46.627 | 55.25 | 73.61 | 80.07 | 0 | 0 | 11.033 | 15 | 10.817 | 14.5 | 14.6 | 19.25 | 4.95 | 6.5 | 2400 | 610 | 2400 | 181 | 324 | 2448 | 0 | 0 | 0 | 500 | 403 | 1652 | 192.8 | 0.0689 | 0.0869 | 0.001 | 0.0049 | 0.0202 | 0.399 | 0.0885 | 0.13 | 0.826 | 0.0166 | 0.01 | 0.0116 | 0.0648 | 0.108 | 2406/28R1 | 137.6 | 56.3 | 50.6 | 30.7 | 16.8 | 0 | 0 | 23.9 | 31.1 | 0 | 0 | 13.3 | 32.5 | 0 | 0 | 12.4 | 0 | 0 | 0 | 0 | 0 | 0 | 0 | 0 | 7.6 | 0 | 0 | 0 | 1547 | 1618 | 1640 | 1652 | 476.7 | 812.1 | 999.8 | 192.8 | 225.07 | 225.62 | 228.94 | 101.51
2024-07-02 | 27 | Juillet | 2024-07-02 16:39 | 2024-07-02 17:33 | 41241 | 1 | S275JR1 | 54.5 | 7 | 66 | 127 | 122.9 | 109.459 | 40.6 | 3442 | 208 | 1550 | 3.167 | 40.105 | 52.625 | 70.15 | 77.77 | 0 | 0 | 11.617 | 15.25 | 10.267 | 13.875 | 14.8 | 19.25 | 3.917 | 4.25 | 2400 | 609 | 2400 | 183 | 164 | 1213 | 0 | 0 | 0 | 500 | 327 | 1619 | 807.4 | 0.0628 | 0.0906 | 0.001 | 0.0054 | 0.0215 | 0.371 | 0.11 | 0.112 | 0.773 | 0.0045 | 0.008 | 0.0164 | 0.0388 | 0.111 | 2406/28R1 | 137.3 | 57.6 | 45.1 | 34.6 | 14.5 | 0 | 0 | 25.5 | 34.4 | 0 | 0 | 14.3 | 30.2 | 0 | 0 | 10.8 | 0 | 0 | 0 | 0 | 0 | 0 | 0 | 7.6 | 0 | 0 | 0 | 0 | 1593 | 1619 |  |  | 694.8 | 807.4 |  |  | 227.75 | 224.65
2024-07-02 | 27 | Juillet | 2024-07-02 15:10 | 2024-07-02 16:39 | 41240 | 1 | S275JR1 | 88.92 | 1 | 58 | 126 | 121 | 128.019 | 40.25 | 3413 | 208 | 1626 | 3.7 | 34.054 | 51.375 | 69.13 | 76.58 | 0 | 0 | 12 | 16 | 9.7 | 13 | 15.417 | 19.125 | 3.133 | 3.25 | 2400 | 607 | 2400 | 182 | 328 | 2452 | 0 | 0 | 0 | 500 | 325 | 1623 | 892.9 | 0.0895 | 0.104 | 0.001 | 0.0045 | 0.0189 | 0.536 | 0.0968 | 0.134 | 0.778 | 0.0068 | 0.013 | 0.0174 | 0.0553 | 0.111 | 2406/28R1 | 137.1 | 55.7 | 48.1 | 33.3 | 14.6 | 0 | 0 | 24.2 | 34.4 | 0 | 0 | 13.8 | 30.3 | 0 | 0 | 12.3 | 0 | 0 | 0 | 0 | 0 | 0 | 0 | 0 | 7.5 | 0 | 0 | 0 | 1605 | 1636 | 1623 |  | 831.1 | 1017.9 | 892.9 |  | 234.39 | 232.43 | 229.87
2024-07-02 | 27 | Juillet | 2024-07-02 14:11 | 2024-07-02 15:10 | 41239 | 1 | S275JR1 | 58.5 | 8 | 65 | 125 | 122.3 | 127.046 | 42.267 | 3532 | 211 | 1309 | 4.417 | 28.302 | 54 | 70.82 | 76.66 | 0 | 0 | 11.75 | 15.5 | 10.217 | 13.875 | 14.05 | 18.5 | 6.25 | 6.125 | 2400 | 610 | 2400 | 182 | 330 | 2454 | 0 | 0 | 0 | 500 | 327 | 1624 | 915.1 | 0.0466 | 0.0781 | 0.001 | 0.0074 | 0.0275 | 0.451 | 0.131 | 0.112 | 0.76 | 0.0086 | 0.0117 | 0.0174 | 0.0514 | 0.138 | 2406/28R1 | 137.5 | 54.5 | 47.6 | 35.4 | 15.4 | 0 | 0 | 24.6 | 34.4 | 0 | 0 | 13.3 | 29.9 | 0 | 0 | 12.3 | 0 | 0 | 0 | 0 | 0 | 0 | 0 | 7.6 | 0 | 0 | 0 | 0 | 1591 | 1620 | 1640 | 1624 | 671.7 | 818.3 | 1029.3 | 915.1 | 226.35 | 225.09 | 231.08 | 231.13
2024-07-02 | 27 | Juillet | 2024-07-02 10:13 | 2024-07-02 14:11 | 41238 | 1 | S275JR1 | 54.59667 | 4 | 62 | 125 | 117.9 | 108.653 | 40.967 | 3396 | 210 | 1396 | 4.7 | 26.596 | 52 | 68.77 | 76.16 | 0 | 0 | 11.6 | 15 | 10.783 | 13.5 | 14.516 | 19 | 4.067 | 4.375 | 2400 | 610 | 2400 | 181 | 166 | 1233 | 0 | 0 | 0 | 500 | 327 | 1652 | 192.5 | [7 empty] | 0.107 | 0.446 | 0.0128 | 0.0107 | 0.0223 | 0.0913 | 0.159 | 2406/28R1 | 138.1 | 56.5 | 46 | 35.6 | 0 | 0 | 0 | 24.2 | 34.7 | 0 | 0 | 14.4 | 31.9 | 0 | 0 | 12.4 | 13.4 | 0 | 0 | 0 | 0 | 0 | 0 | 0 | 7.1 | 0 | 0 | 0 | 1581 | 1617 | 1652 | 1652 | 592.2 | 796.9 | 192.5 | 192.5 | 222.52 | 224.77 | 101.4 | 101.4
2024-07-02 | 27 | Juillet | 2024-07-02 09:19 | 2024-07-02 10:13 | 41237 | 1 | S235JR | 53.92 | 4 | 65 | 125 | 124 | 85.26 | 38.983 | 3222 | 205 | 1037 | 4.483 | 27.881 | 51.75 | 66.5 | 79.65 | 0 | 0 | 11.183 | 15.125 | 10.617 | 13.875 | 13.7 | 18.25 | 3.483 | 4.25 | 2400 | 612 | 2400 | 182 | 166 | 980 | 0 | 0 | 0 | 500 | 325 | 1625 | 789.3 | 0.0841 | 0.128 | 0.001 | 0.0037 | 0.0172 | 0.466 | 0.13 | 0.0854 | 0.61 | 0.0035 | 0.006 | 0.0147 | 0.0491 | 0.131 | 2406/28R1 | 137.8 | 54.8 | 46.8 | 36.2 | 0 | 0 | 0 | 24.2 | 33.8 | 0 | 0 | 14.3 | 30.9 | 0 | 0 | 11.6 | 15.6 | 0 | 0 | 0 | 0 | 0 | 0 | 7.4 | 0 | 0 | 0 | 0 | 1586 | 1604 | 1616 | 1625 | 571.5 | 611.2 | 813.7 | 789.3 | 217.19 | 212.34 | 226.85 | 219.72
2024-07-02 | 27 | Juillet | 2024-07-02 08:26 | 2024-07-02 09:19 | 41236 | 1 | S235JR | 53.57 | 8 | 66 | 125 | 127.5 | 143.622 | 38.117 | 3103 | 205 | 915 | 4.45 | 28.09 | 49.875 | 63.76 | 78.51 | 0 | 0 | 11.417 | 15.125 | 10.85 | 14.125 | 15.367 | 20 | 0.483 | 0.625 | 2400 | 608 | 2400 | 182 | 167 | 977 | 0 | 0 | 0 | 500 | 320 | 1628 | 806 | 0.0576 | 0.1 | 0.001 | 0.004 | 0.0164 | 0.776 | 0.118 | 0.0783 | 0.536 | 0.0039 | 0.0048 | 0.0127 | 0.0894 | 0.12 | 2406/28R1 | 137.4 | 56.2 | 47.4 | 33.8 | 0 | 0 | 0 | 23.8 | 34.2 | 0 | 0 | 14.2 | 30.2 | 0 | 0 | 10.6 | 16.3 | 0 | 0 | 0 | 0 | 0 | 0 | 0 | 8.1 | 0 | 0 | 0 | 1658 | 1628 |  |  | 1052.6 | 806 |  |  | 222.94 | 219.63
2024-07-02 | 27 | Juillet | 2024-07-02 07:15 | 2024-07-02 08:26 | 41235 | 1 | S235JR | 70.83 | 1 | 56 | 123 | 118.1 | 119.567 | 42.517 | 3630 | 216 | 1476 | 4.883 | 25.188 | 54.75 | 72.57 | 77.26 | 0 | 0 | 11.233 | 15 | 10.5 | 13.75 | 15.05 | 19 | 5.733 | 6.875 | 2400 | 610 | 2400 | 182 | 166 | 973 | 0 | 0 | 0 | 500 | 380 | 1644 | 923.9 | 0.0444 | 0.0853 | 0.001 | 0.0045 | 0.0169 | 0.493 | 0.108 | 0.113 | 0.644 | 0.0081 | 0.0075 | 0.0123 | 0.0742 | 0.114 | 2406/28R1 | 137.4 | 55.7 | 47.6 | 34.1 | 0 | 0 | 0 | 24.1 | 33.3 | 0 | 0 | 14.3 | 30.9 | 0 | 0 | 12.5 | 14.7 | 0 | 0 | 0 | 0 | 0 | 0 | 7.6 | 0 | 0 | 0 | 0 | 1596 | 1598 | 1622 | 1644 | 625.5 | 678.7 | 795.6 | 923.9 | 218.39 | 223.3 | 221.94 | 220.97
2024-07-02 | 27 | Juillet | 2024-07-02 06:14 | 2024-07-02 07:15 | 41234 | 1 | S235JR | 60.52 | 4 | 65 | 125 | 121.7 | 143.263 | 41.467 | 3516 | 220 | 1078 | 2.233 | 55.97 | 53.125 | 68.98 | 76.87 | 0 | 0 | 11.1 | 15.125 | 10.5 | 14.25 | 15.3 | 19 | 4.567 | 4.5 | 2400 | 608 | 2400 | 182 | 166 | 968 | 0 | 0 | 0 | 500 | 325 | 1621 | 718.7 | 0.0776 | 0.118 | 0.0012 | 0.004 | 0.0137 | 0.56 | 0.112 | 0.0956 | 0.636 | 0.0209 | 0.0067 | 0.0139 | 0.0643 | 0.121 | 2406/28R1 | 142 | 57.2 | 48.6 | 36.2 | 0 | 0 | 0 | 24.4 | 34.3 | 0 | 0 | 13.8 | 35.6 | 0 | 0 | 11.7 | 15.3 | 0 | 0 | 0 | 0 | 0 | 0 | 0 | 6.9 | 0 | 0 | 0 | 1588 | 1618 | 1596 | 1621 | 356.7 | 598.2 | 548.3 | 718.7 | 181.43 | 203.15 | 208.7 | 215.01
2024-07-02 | 27 | Juillet | 2024-07-02 05:20 | 2024-07-02 06:14 | 41233 | 1 | S235JR | 54.65 | 8 | 65 | 65 | 123.8 | 119.452 | 40.417 | 3281 | 207 | 1411 | 0 | 0 | 51 | 67.47 | 75.71 | 0 | 0 | 12.067 | 15.75 | 9.833 | 13.25 | 14.8 | 18.5 | 3.717 | 3.5 | 2400 | 608 | 2400 | 181 | 167 | 972 | 0 | 0 | 0 | 500 | 320 | 1634 | 695.7 | 0.0914 | 0.114 | 0.0024 | 0.0051 | 0.0174 | 0.518 | 0.121 | 0.0839 | 0.611 | 0.0061 | 0.0061 | 0.0129 | 0.0819 | 0.123 | 2406/28R1 | 137.3 | 55.3 | 49 | 33 | 0 | 0 | 0 | 24.2 | 34.2 | 0 | 0 | 14.1 | 30.5 | 0 | 0 | 11.9 | 14.9 | 0 | 0 | 0 | 0 | 0 | 0 | 7.5 | 0 | 0 | 0 | 0 | 1613 | 1628 | 1620 | 1634 | 480.9 | 611.7 | 575.1 | 695.7 | 189.82 | 199.36 | 199.17 | 205.55
2024-07-01 | 27 | Juillet | 2024-07-02 04:25 | 2024-07-02 05:20 | 41232 | 1 | S235JR | 54.77 | 7 | 66 | 122 | 117.8 | 119.494 | 39.633 | 3259 | 203 | 1206 | 2.483 | 49.128 | 51.25 | 66.8 | 77.59 | 0 | 0 | 11.617 | 15.75 | 10.45 | 13.5 | 14.683 | 19.125 | 2.883 | 2.875 | 2400 | 609 | 2400 | 183 | 167 | 973 | 0 | 0 | 0 | 500 | 343 | 1647 | 785.9 | 0.0961 | 0.122 | 0.0032 | 0.007 | 0.017 | 0.316 | 0.116 | 0.107 | 0.664 | 0.0055 | 0.0072 | 0.013 | 0.0987 | 0.133 | 2406/28R1 | 137.2 | 58.2 | 46.8 | 32.2 | 0 | 0 | 0 | 24.1 | 34.2 | 0 | 0 | 14.2 | 30.1 | 0 | 0 | 12.1 | 15.2 | 0 | 0 | 0 | 0 | 0 | 0 | 0 | 7.3 | 0 | 0 | 0 | 1649 | 1641 | 1647 |  | 606.8 | 580.3 | 785.9 |  | 187.36 | 188.43 | 207.45
2024-07-01 | 27 | Juillet | 2024-07-02 03:31 | 2024-07-02 04:25 | 41231 | 1 | S235JR | 54.07 | 1 | 58 | 122 | 118 | 119.456 | 39.633 | 3339 | 208 | 1295 | 2.767 | 44.096 | 51.125 | 67.3 | 77.4 | 0 | 0 | 11.967 | 15.75 | 10.6 | 13.5 | 14.6 | 19.125 | 2.467 | 2.75 | 2400 | 610 | 2400 | 182 | 167 | 970 | 0 | 0 | 0 | 500 | 305 | 1658 | 651.2 | 0.0923 | 0.136 | 0.001 | 0.0053 | 0.0224 | 0.642 | 0.14 | 0.0968 | 0.662 | 0.0125 | 0.0058 | 0.0111 | 0.0792 | 0.138 | 2406/28R1 | 137.3 | 55.1 | 50.1 | 32.1 | 0 | 0 | 0 | 24.1 | 34.1 | 0 | 0 | 14.1 | 30.1 | 0 | 0 | 12.1 | 15.1 | 0 | 0 | 0 | 0 | 0 | 0 | 7.7 | 0 | 0 | 0 | 0 | 1626 | 1641 | 1658 |  | 529.6 | 584.3 | 651.2 |  | 189.85 | 188.93 | 187.67
2024-07-01 | 27 | Juillet | 2024-07-02 02:31 | 2024-07-02 03:31 | 41230 | 1 | S235JR | 59.48 | 4 | 64 | 122 | 118.9 | 119.434 | 40.45 | 3433 | 209 | 1422 | 2.733 | 44.634 | 52.25 | 69.23 | 77.5 | 0 | 0 | 11.85 | 15.75 | 10.15 | 13.25 | 14.683 | 19.125 | 3.767 | 4.125 | 2400 | 609 | 2400 | 181 | 167 | 975 | 0 | 0 | 0 | 500 | 320 | 1637 | 703.5 | 0.0678 | 0.116 | 0.0016 | 0.0048 | 0.0172 | 0.52 | 0.137 | 0.0939 | 0.645 | 0.0089 | 0.0092 | 0.0129 | 0.0688 | 0.143 | 2406/28R1 | 136.9 | 59.2 | 46.5 | 31.2 | 0 | 0 | 0 | 24.2 | 34.2 | 0 | 0 | 14.1 | 30 | 0 | 0 | 11.9 | 15.2 | 0 | 0 | 0 | 0 | 0 | 0 | 0 | 7.3 | 0 | 0 | 0 | 1592 | 1611 | 1638 | 1637 | 451.4 | 569.2 | 619.3 | 703.5 | 196.57 | 203.3 | 194.83 | 204.74
2024-07-01 | 27 | Juillet | 2024-07-02 01:36 | 2024-07-02 02:31 | 41229 | 1 | S235JR | 55.3 | 8 | 64 | 125 | 124.3 | 119.626 | 41.367 | 3452 | 216 | 1516 | 2.783 | 44.91 | 52.75 | 70.2 | 76.51 | 0 | 0 | 11.783 | 15.75 | 10.567 | 12.875 | 15.05 | 19.25 | 3.967 | 4.875 | 2400 | 609 | 2400 | 183 | 166 | 962 | 0 | 0 | 0 | 500 | 358 | 1639 | 831 | 0.101 | 0.103 | 0.0095 | 0.0043 | 0.0216 | 0.569 | 0.134 | 0.0933 | 0.549 | 0.0086 | 0.0073 | 0.0159 | 0.106 | 0.129 | 2406/28R1 | 137.3 | 58.3 | 48.8 | 30.2 | 0 | 0 | 0 | 24.1 | 34.1 | 0 | 0 | 14.1 | 30.1 | 0 | 0 | 12.1 | 15 | 0 | 0 | 0 | 0 | 0 | 0 | 7.8 | 0 | 0 | 0 | 0 | 1520 | 1583 | 1610 | 1639 | 474.9 | 492.1 | 583.7 | 831 | 239.5 | 207.82 | 205.69 | 215.9
2024-07-01 | 27 | Juillet | 2024-07-01 09:49 | 2024-07-02 01:36 | 41228 | 1 | S235JR | 93.53 | 7 | 64 | 120 | 116.3 | 119.984 | 51.033 | 4131 | 245 | 2304 | 3.267 | 36.735 | 57.25 | 80.09 | 67.31 | 0 | 0 | 12.817 | 15.75 | 14.034 | 14.375 | 16.167 | 19.25 | 8.016 | 7.75 | 2400 | 1216 | 2400 | 365 | 332 | 1924 | 0 | 0 | 0 | 500 | 425 | 1644 | 1052.3 | [7 empty] | 0.0703 | 0.636 | 0.0052 | 0.0072 | 0.018 | 0.0333 | 0.121 | 2406/28R1 | 138.3 | 57.6 | 43.3 | 37.4 | 0 | 0 | 0 | 25.1 | 35.2 | 0 | 0 | 15.2 | 24.5 | 0 | 0 | 13.3 | 17.2 | 0 | 0 | 0 | 0 | 0 | 0 | 0 | 7.8 | 0 | 0 | 0 | 1652 | 1612 | 1619 | 1644 | 192.5 | 459.1 | 896.5 | 1052.3 | 101.4 | 186.95 | 232.34 | 230.53
2024-07-01 | 27 | Juillet | 2024-07-01 08:39 | 2024-07-01 09:49 | 41227 | 1 | S235JR | 69.75 | 7 | 64 | 120 | 116.5 | 117.245 | 43.55 | 3709 | 215 | 1697 | 2.183 | 54.962 | 55.5 | 74.46 | 76.46 | 0 | 0 | 11.75 | 15.125 | 10.533 | 14 | 14.383 | 19 | 6.883 | 7.375 | 2400 | 660 | 2400 | 182 | 334 | 1952 | 0 | 0 | 0 | 500 | 370 | 1654 | 986.4 | 0.0725 | 0.089 | 0.001 | 0.0041 | 0.0197 | 0.228 | 0.149 | 0.0971 | 0.673 | 0.0155 | 0.0079 | 0.0111 | 0.0901 | 0.15 | 2406/28R1 | 137.2 | 55.6 | 46.5 | 35.1 | 0 | 0 | 0 | 24.2 | 34.9 | 0 | 0 | 14.3 | 27.1 | 0 | 0 | 12.8 | 16.2 | 0 | 0 | 0 | 0 | 0 | 0 | 0 | 0 | 0 | 0 | 0 | 1571 | 1613 | 1640 | 1654 | 426.2 | 669 | 828.4 | 986.4 | 203.76 | 214.09 | 215.12 | 220.34
2024-07-01 | 27 | Juillet | 2024-07-01 07:39 | 2024-07-01 08:39 | 41226 | 1 | S235JR | 60.05 | 1 | 63 | 125 | 123.8 | 119.592 | 38.933 | 3111 | 203 | 1204 | 2.5 | 50 | 51.5 | 66.59 | 79.37 | 0 | 0 | 11.816 | 15.25 | 11.783 | 15.875 | 13.816 | 18.625 | 1.517 | 1.75 | 2400 | 660 | 2400 | 181 | 166 | 971 | 0 | 0 | 0 | 500 | 327 | 1622 | 777.1 | 0.0412 | 0.105 | 0.0025 | 0.0058 | 0.0208 | 0.192 | 0.163 | 0.143 | 0.677 | 0.0012 | 0.0089 | 0.0184 | 0.0795 | 0.18 | 2406/28R1 | 145.2 | 55.3 | 46.6 | 43.3 | 0 | 0 | 0 | 26.8 | 36 | 0 | 0 | 14.9 | 31.9 | 0 | 0 | 13.2 | 15.3 | 0 | 0 | 0 | 0 | 0 | 0 | 0 | 7.1 | 0 | 0 | 0 | 1633 | 1655 | 1622 |  | 583.2 | 761.7 | 777.1 |  | 193.13 | 200.81 | 220.21
2024-07-01 | 27 | Juillet | 2024-07-01 06:35 | 2024-07-01 07:39 | 41225 | 1 | S235JR | 63.63 | 6 | 58 | 125 | 123.5 | 119.736 | 42.433 | 3572 | 213 | 1462 | 2.75 | 45.455 | 55.75 | 73.33 | 78.83 | 0 | 0 | 12.633 | 16.25 | 9.717 | 12.875 | 14.583 | 19.25 | 5.5 | 7.375 | 2400 | 662 | 2400 | 180 | 167 | 972 | 0 | 0 | 0 | 500 | 325 | 1654 | 838.6 | 0.0783 | 0.115 | 0.001 | 0.0046 | 0.0165 | 0.874 | 0.115 | 0.0953 | 0.669 | 0.0074 | 0.0112 | 0.0104 | 0.0521 | 0.128 | 2406/28R1 | 145.4 | 55.6 | 46.5 | 43.3 | 0 | 0 | 0 | 22.6 | 35.4 | 0 | 0 | 16.1 | 35.8 | 0 | 0 | 13.1 | 15.5 | 0 | 0 | 0 | 0 | 0 | 0 | 0 | 0 | 0 | 0 | 0 | 1553 | 1642 | 1647 | 1654 | 328.1 | 32.4 | 741.5 | 838.6 | 194.3 | -24.12 | 203.18 | 208.42
2024-07-01 | 27 | Juillet | 2024-07-01 05:42 | 2024-07-01 06:35 | 41224 | 1 | S235JR | 53.07 | 4 | 63 | 124 | 120.3 | 119.576 | 37.483 | 3020 | 200 | 1249 | 2.9 | 42.759 | 49.375 | 64.37 | 79.04 | 0 | 0 | 11.467 | 15.25 | 9.85 | 13.25 | 12.967 | 16.875 | 3.2 | 3.875 | 2400 | 659 | 2400 | 182 | 168 | 971 | 0 | 0 | 0 | 500 | 328 | 1635 | 711 | 0.123 | 0.132 | 0.001 | 0.0053 | 0.0224 | 1.08 | 0.131 | 0.112 | 0.551 | 0.0021 | 0.0072 | 0.0184 | 0.0188 | 0.136 | 2406/28R1 | 136.9 | 58.6 | 47.5 | 30.8 | 0 | 0 | 0 | 23.7 | 33.9 | 0 | 0 | 14.2 | 29.3 | 0 | 0 | 12.3 | 15.9 | 0 | 0 | 0 | 0 | 0 | 0 | 0 | 7.6 | 0 | 0 | 0 | 1597 | 1598 | 1662 | 1635 | 386.9 | 548.7 | 847.4 | 711 | 182.52 | 207.67 | 204.84 | 206.61
2024-06-30 | 26 | Juin | 2024-07-01 04:47 | 2024-07-01 05:42 | 41223 | 1 | S235JR | 55.45 | 1 | 59 | 128 | 125.5 | 119.608 | 40.3 | 3335 | 202 | 1448 | 2.75 | 46.545 | 51.875 | 68.64 | 77.23 | 0 | 0 | 11.65 | 15.75 | 10.05 | 12.875 | 14.75 | 19 | 3.85 | 4.25 | 2400 | 660 | 2400 | 181 | 334 | 1946 | 0 | 0 | 0 | 500 | 335 | 1658 | 755.4 | 0.0859 | 0.142 | 0.001 | 0.005 | 0.0173 | 0.55 | 0.119 | 0.117 | 0.662 | 0.0057 | 0.0077 | 0.0135 | 0.0483 | 0.14 | 2406/28R1 | 137.4 | 53.1 | 50.8 | 33.5 | 0 | 0 | 0 | 24.2 | 34.4 | 0 | 0 | 14.5 | 30.4 | 0 | 0 | 12.1 | 14.6 | 0 | 0 | 0 | 0 | 0 | 0 | 0 | 0 | 0 | 0 | 0 | 1636 | 1644 | 1678 | 1658 | 586.5 | 664.6 | 955.9 | 755.4 | 191.92 | 196.76 | 205 | 198.57
2024-06-30 | 26 | Juin | 2024-07-01 03:52 | 2024-07-01 04:47 | 41222 | 1 | S235JR | 54.53 | 8 | 64 | 125 | 123.1 | 119.621 | 40.533 | 3391 | 206 | 1584 | 3.083 | 40.541 | 51.875 | 69.38 | 76.79 | 0 | 0 | 11.733 | 15.75 | 10.283 | 13.5 | 15.033 | 19.125 | 3.483 | 3.5 | 2400 | 659 | 2400 | 182 | 167 | 974 | 0 | 0 | 0 | 500 | 380 | 1656 | 908.1 | 0.0704 | 0.126 | 0.001 | 0.0044 | 0.0164 | 0.587 | 0.103 | 0.118 | 0.669 | 0.0059 | 0.0071 | 0.013 | 0.0527 | 0.111 | 2406/28R1 | 137.4 | 58.6 | 47.7 | 31.1 | 0 | 0 | 0 | 24.2 | 34.2 | 0 | 0 | 14.2 | 30.2 | 0 | 0 | 11.9 | 15.2 | 0 | 0 | 0 | 0 | 0 | 0 | 0 | 7.5 | 0 | 0 | 0 | 1590 | 1614 | 1570 | 1656 | 481 | 556.2 | 402.6 | 908.1 | 202.33 | 199.97 | 200.12 | 213.18