## Sheet1
[20 empty] | Energie Electrique | [12 empty] | Additifs | [10 empty] | Echantillons |  | Analyses (Last EAF) | [6 empty] | Analyses (First LF) | [6 empty] | Recette PAF | [28 empty] | Températures |  |  |  | PPM O2 |  |  |  | FEM
Date | Sem. | Mois | Heure Début | Heure Fin | N° Coulée | N° Trait. | Grade | Tap to Tap | N° Poche | Poids Tare | Poids Tappé | Poids Acier CCM | Poids Brames | Power On | Oxy. | GPL | C Injecté | Temps Vidange | Débit EBT | Energie Elec. | Energie Eq. | Puissance Active | Préparation Durée | Préparation Eng. Elec. | Panier1 Durée | Panier1 Eng. Elec. | Panier2 Durée | Panier2 Eng. Elec. | Panier3 Durée | Panier3 Eng. Elec. | Refinning Durée | Refining Eng. Elec. | CaO | CaO Tapp. | MgO | MgO Tapp. | AL Ca | FeMn Hc | FeMn LC | FeSi | SiMn | C Chargé | Al MHS | °C Temp. (Final) | PPM O2 (Final) | C (EAF) | Mn (EAF) | Si (EAF) | P (EAF) | S (EAF) | Al (EAF) | Cu (EAF) | C (LF) | Mn (LF) | Si (LF) | P (LF) | S (LF) | Al (LF) | Cu (LF) | N° Recette | Total Ferrailles | Poids Panier 1 | Poids Panier 2 | Poids Panier 3 | BS2 BS2 | HBI HBI | HBI HBI CF | Imp. Auto | Imp. Bonus | Imp. Broyée | Imp. Mixte (HMS 1/2) | Imp. Neuve | MS MS | MS MS Broyée | Nat. Neuve | Nat. Bonus | Nat. Broyée | Nat. Mixte | Nat. Rails | Nat. Roue de train | Nat. Massive | Plaques Scories | Pig Iron | Scorie Blanche | Tundish | Cylindres STM Oxy. | Cylindre LAF Oxy. | Rails Train | Tempér. (1) | Tempér. (2) | Tempér. (3) | Tempér. (4) | PPMO2 (1) | PPMO2 (2) | PPMO2 (3) | PPMO2 (4) | FEM (1) | FEM (2) | FEM (3) | FEM (4)
2024-09-09 | 37 | Septembre | 2024-08-18 15:59 | 2024-09-09 12:50 | 41498 | 1 | S235JR | 180.1967 | 1 | 65 | 118 |  |  | 56.383 | 2170 | 73 | 750 | 3.85 | 30.649 | 68 | 77.88 | 72.36 | 0 | 0 | 18.184 | 21.875 | 15.65 | 19 | 10.117 | 12.75 | 12.433 | 14.25 | 1500 | 103 | 3000 | 0 | 353 | 0 | 256 | 0 | 0 | 0 | 455 | 1677 | 1181.9 | 0.0565 | 0.0886 | 0.0019 | 0.0079 | 0.0204 | 0.495 | 0.127 | 0.0272 | 0.149 | 0.0176 | 0.009 | 0.0203 | 0.0734 | 0.134 | 2409/09R1 | 145.6 | 57.1 | 48.2 | 40.3 | 0 | 0 | 0 | 29.1 | 35.9 | 0 | 0 | 0 | 29.9 | 0 | 0 | 0 | 36.1 | 0 | 0 | 0 | 0 | 0 | 14.6 | 0 | 0 | 0 | 0 | 0 | 3418 | 0 | 0 | 0 | 262.3 | 0 | 0 | 0 | -799.4 | 65535 | 65535 | 65535
2024-08-18 | 33 | Août | 2024-08-18 15:03 | 2024-08-18 15:59 | 41497 | 1 | S235JR | 56.02 | 5 | 61 | 136 | 127.5 | 109.023 | 41.2 | 3240 | 186 | 965 | 3.517 | 38.673 | 54.375 | 68.81 | 79.19 | 0 | 0 | 16.583 | 22.375 | 24.616 | 31.875 | 0 | 0 | 0 | 0 | 2000 | 616 | 2400 | 182 | 161 | 950 | 0 | 0 | 0 | 0 | 335 | 1655 | 744 | 0.0787 | 0.074 | 0.001 | 0.0048 | 0.031 | 0.689 | 0.151 | 0.0921 | 0.63 | 0.0105 | 0.0086 | 0.0234 | 0.0482 | 0.151 | 2408/05R4 | 125.4 | 79.1 | 46.3 | 0 | 0 | 0 | 0 | 20.1 | 23.5 | 0 | 0 | 0 | 18.8 | 0 | 0 | 6.7 | 29.6 | 0 | 0 | 0 | 0 | 0 | 19.5 | 7.2 | 0 | 0 | 0 | 0 | 1558 | 1573 | 1620 | 1655 | 459.7 | 532 | 554.9 | 744 | 216.4 | 218.99 | 196.54 | 199.08
2024-08-18 | 33 | Août | 2024-08-18 11:57 | 2024-08-18 15:03 | 41496 | 1 | S235JR | 59.2 | 1 | 65 | 127 | 119.1 | 125.758 | 39.9 | 3207 | 203 | 1047 | 3.533 | 35.943 | 52.5 | 67.24 | 78.95 | 0 | 0 | 17.333 | 22.625 | 22.567 | 29.875 | 0 | 0 | 0 | 0 | 2000 | 608 | 2400 | 180 | 161 | 947 | 0 | 0 | 0 | 0 | 395 | 1644 | 959.1 | 0.0358 | 0.0506 | 0.001 | 0.005 | 0.0334 | 0.873 | 0.15 | 0.104 | 0.64 | 0.013 | 0.0089 | 0.0258 | 0.064 | 0.178 | 2408/05R4 | 125.5 | 79.2 | 46.3 | 0 | 0 | 0 | 0 | 18.8 | 24.4 | 0 | 0 | 0 | 15.5 | 0 | 0 | 7.5 | 32.1 | 0 | 0 | 0 | 0 | 0 | 19.8 | 7.4 | 0 | 0 | 0 | 0 | 1578 | 1653 | 1653 | 1644 | 20.2 | 0 | 194.5 | 959.1 | -24.37 | 65535 | 101.62 | 223.71
2024-08-18 | 33 | Août | 2024-08-18 11:00 | 2024-08-18 11:57 | 41495 | 1 | S235JR | 56.88 | 2 | 52 | 120 | 122.4 | 105.104 | 42.067 | 3539 | 208 | 940 | 3.267 | 36.735 | 55.625 | 70.94 | 79.34 | 0 | 0 | 16.683 | 22.375 | 25.383 | 33.25 | 0 | 0 | 0 | 0 | 2000 | 603 | 2400 | 181 | 161 | 945 | 0 | 0 | 0 | 0 | 365 | 1630 | 847.7 | 0.0686 | 0.0564 | 0.001 | 0.0041 | 0.0292 | 0.703 | 0.133 | 0.102 | 0.647 | 0.015 | 0.0077 | 0.016 | 0.078 | 0.135 | 2408/05R4 | 135.9 | 79.1 | 56.8 | 0 | 0 | 0 | 0 | 22.7 | 26.8 | 0 | 0 | 0 | 20 | 0 | 0 | 7.1 | 32.7 | 0 | 0 | 0 | 0 | 0 | 19.5 | 7.1 | 0 | 0 | 0 | 0 | 1575 | 1589 | 1606 | 1630 | 690.2 | 631.1 | 748.5 | 847.7 | 237.06 | 222.85 | 226.15 | 222.25
2024-08-18 | 33 | Août | 2024-08-18 10:03 | 2024-08-18 11:00 | 41494 | 1 | S235JR | 57.67 | 3 | 55 | 122 | 117.6 | 126.234 | 42.917 | 3708 | 210 | 1041 | 3.683 | 33.122 | 56.375 | 72.62 | 78.81 | 0 | 0 | 16.617 | 22.375 | 26.3 | 33.875 | 0 | 0 | 0 | 0 | 2000 | 608 | 2400 | 180 | 161 | 953 | 0 | 0 | 0 | 0 | 400 | 1676 | 999 | 0.0975 | 0.0871 | 0.001 | 0.0077 | 0.0437 | 0.476 | 0.165 | 0.0963 | 0.669 | 0.0102 | 0.0107 | 0.0245 | 0.0323 | 0.157 | 2408/05R4 | 136.1 | 78.2 | 57.9 | 0 | 0 | 0 | 0 | 22.9 | 27.9 | 0 | 0 | 0 | 21.2 | 0 | 0 | 7.2 | 30 | 0 | 0 | 0 | 0 | 0 | 19.8 | 7.1 | 0 | 0 | 0 | 0 | 1583 | 1565 | 1594 | 1676 | 519.8 | 630.4 | 539 | 999 | 211.84 | 235.83 | 208.53 | 209.33
2024-08-18 | 33 | Août | 2024-08-18 09:03 | 2024-08-18 10:03 | 41493 | 1 | S235JR | 59.92 | 5 | 0 | 117 | 131.1 | 122.275 | 45.1 | 3871 | 217 | 1211 | 4.2 | 27.857 | 57.5 | 74.96 | 76.5 | 0 | 0 | 17.35 | 22.625 | 27.749 | 34.75 | 0 | 0 | 0 | 0 | 2000 | 609 | 2400 | 182 | 161 | 945 | 0 | 0 | 0 | 0 | 373 | 1652 | 879.8 | 0.0949 | 0.1 | 0.001 | 0.0054 | 0.0325 | 0.53 | 0.159 | 0.0956 | 0.61 | 0.0068 | 0.0091 | 0.0279 | 0.0198 | 0.152 | 2408/05R4 | 138 | 80.4 | 57.6 | 0 | 0 | 0 | 0 | 22.6 | 28.1 | 0 | 0 | 0 | 21.5 | 0 | 0 | 7.4 | 31.9 | 0 | 0 | 0 | 0 | 0 | 19.7 | 6.8 | 0 | 0 | 0 | 0 | 1561 | 1619 | 1620 | 1652 | 454.4 | 22.5 | 614.4 | 879.8 | 213.92 | -38.53 | 204.03 | 213.03
2024-08-18 | 33 | Août | 2024-08-18 06:32 | 2024-08-18 09:03 | 41492 | 1 | S235JR | 54.3 | 1 | 52 | 123 | 118.2 | 116.886 | 41.633 | 3475 | 210 | 1059 | 3.717 | 33.094 | 53.75 | 69.37 | 77.46 | 0 | 0 | 17 | 22.25 | 24.633 | 31.5 | 0 | 0 | 0 | 0 | 2000 | 610 | 2400 | 182 | 162 | 954 | 0 | 0 | 0 | 0 | 373 | 1652 | 193.1 | 0.0692 | 0.06 | 0.001 | 0.006 | 0.0347 | 0.282 | 0.171 | 0.0986 | 0.64 | 0.0054 | 0.0094 | 0.0317 | 0.0204 | 0.168 | 2408/05R4 | 137 | 79.4 | 57.6 | 0 | 0 | 0 | 0 | 22.7 | 26.8 | 0 | 0 | 0 | 21.3 | 0 | 0 | 7.5 | 32.5 | 0 | 0 | 0 | 0 | 0 | 19.8 | 6.4 | 0 | 0 | 0 | 0 | 1585 | 1628 | 1648 | 1652 | 600.6 | 684.9 | 870.4 | 193.1 | 221.38 | 207.66 | 214.41 | 101.63
2024-08-18 | 33 | Août | 2024-08-18 04:21 | 2024-08-18 06:32 | 41491 | 1 | S235JR | 130.87 | 2 | 0 | 118 | 122.6 | 117.317 | 43.683 | 3809 | 223 | 1196 | 3.633 | 32.477 | 55.125 | 72.36 | 75.72 | 0 | 0 | 15.183 | 18.75 | 28.5 | 36.375 | 0 | 0 | 0 | 0 | 2000 | 610 | 2400 | 181 | 162 | 949 | 0 | 0 | 0 | 0 | 358 | 1627 | 830 | 0.075 | 0.0957 | 0.001 | 0.0057 | 0.0299 | 0.535 | 0.174 | 0.0879 | 0.705 | 0.0101 | 0.0096 | 0.0254 | 0.0609 | 0.164 | 2408/05R4 | 136.2 | 79.3 | 56.9 | 0 | 0 | 0 | 0 | 22.1 | 27 | 0 | 0 | 0 | 20 | 0 | 0 | 7 | 33.1 | 0 | 0 | 0 | 0 | 0 | 19.9 | 7.1 | 0 | 0 | 0 | 0 | 1566 | 1582 | 1632 | 1627 | 468.9 | 20.3 | 864.8 | 830 | 213.51 | -26.16 | 222.63 | 222.33
2024-08-17 | 33 | Août | 2024-08-18 03:34 | 2024-08-18 04:21 | 41490 | 1 | H380 | 47.5 | 5 | 0 | 118 | 122.6 | 112.758 | 9.233 | 1126 | 21 | 657 | 4.217 | 27.984 | 6.625 | 12.79 | 43.05 | 0 | 0 | 0 | 0 | 0 | 0 | 3.367 | 2.625 | 5.867 | 4 | 500 | 610 | 500 | 183 | 0 | 0 | 324 | 69 | 0 | 0 | 445 | 1664 | 1199.9 | 0.0536 | 0.15 | 0.001 | 0.0044 | 0.016 | 0.612 | 0.0448 | 0.0295 | 0.233 | 0.0377 | 0.005 | 0.0148 | 0.0165 | 0.05 | [29 empty] | 1583 | 1635 | 1661 | 1664 | 505.8 | 733.9 | 974 | 1199.9 | 209.84 | 208.94 | 215.61 | 229.3
2024-08-17 | 33 | Août | 2024-08-18 02:14 | 2024-08-18 03:34 | 41489 | 1 | S235JR | 80.28 | 3 | 0 | 115 | 127.9 | 117.284 | 45.167 | 3669 | 198 | 1558 | 83.267 | 1.381 | 57.625 | 75.83 | 76.55 | 0 | 0 | 14.717 | 19.75 | 30.45 | 37.75 | 0 | 0 | 0 | 0 | 2000 | 610 | 2400 | 181 | 161 | 946 | 0 | 0 | 0 | 0 | 335 | 1635 | 1046.8 | 0.0724 | 0.0616 | 0.001 | 0.0023 | 0.0214 | 0.441 | 0.147 | 0.0734 | 0.507 | 0.0103 | 0.0056 | 0.0202 | 0.034 | 0.141 | 2408/05R4 | 136.4 | 80.4 | 56 | 0 | 0 | 0 | 0 | 22.6 | 27.2 | 0 | 0 | 0 | 19.7 | 0 | 0 | 7.1 | 33 | 0 | 0 | 0 | 0 | 0 | 20 | 6.8 | 0 | 0 | 0 | 0 | 1556 | 1594 | 1630 | 1635 | 524.8 | 780.4 | 926 | 1046.8 | 227.24 | 235.75 | 228.74 | 235.03
2024-08-17 | 33 | Août | 2024-08-18 01:13 | 2024-08-18 02:14 | 41488 | 1 | H380 | 60.38 | 2 | 0 | 121 |  |  | 42.467 | 3531 | 195 | 2312 | 0 | 0 | 52.25 | 73.13 | 73.82 | 0 | 0 | 11.333 | 15.125 | 10.517 | 14 | 13.967 | 17.875 | 6.65 | 5.25 | 2400 | 611 | 2400 | 181 | 0 | 0 | 642 | 129 | 0 | 0 | 355 | 1630 | 1089.8 | 0.0203 | 0.0501 | 0.001 | 0.0032 | 0.0122 | 0.542 | 0.036 | 0.021 | 0.35 | 0.058 | 0.0041 | 0.0123 | 0.0298 | 0.0377 | 2408/15R1 | 135.4 | 58.1 | 50.3 | 27 | 0 | 0 | 0 | 135.4 | 0 | 0 | 0 | 0 | 0 | 0 | 0 | 0 | 0 | 0 | 0 | 0 | 0 | 0 | 0 | 0 | 0 | 0 | 0 | 0 | 1612 | 1629 | 1646 | 1630 | 1007 | 1093.1 | 1226.3 | 1089.8 | 244.7 | 241.48 | 240.68 | 240.71
2024-08-17 | 33 | Août | 2024-08-16 04:29 | 2024-08-18 01:13 | 41487 | 1 | H380 | 71.61667 | 1 | 0 | 115 | 123.9 | 119.399 | 48.633 | 4182 | 236 | 2791 | 1.633 | 70.408 | 58.625 | 83.59 | 72.33 | 0 | 0 | 14.167 | 17.5 | 10.767 | 14.375 | 13.366 | 16.75 | 10.334 | 10 | 2300 | 611 | 2400 | 182 | 0 | 0 | 641 | 133 | 0 | 0 | 445 | 1655 | 1167.8 | 0.023 | 0.0455 | 0.001 | 0.0035 | 0.012 | 0.537 | 0.0362 | 0.0218 | 0.341 | 0.057 | 0.0056 | 0.0147 | 0.0148 | 0.0383 | 2408/15R1 | 140.8 | 58.6 | 50.7 | 31.5 | 0 | 0 | 0 | 140.8 | 0 | 0 | 0 | 0 | 0 | 0 | 0 | 0 | 0 | 0 | 0 | 0 | 0 | 0 | 0 | 0 | 0 | 0 | 0 | 0 | 1652 | 1681 | 1677 | 1655 | 193.1 | 1476.7 | 1462.7 | 1167.8 | 101.63 | 235.3 | 236.78 | 232.2
2024-08-15 | 33 | Août | 2024-08-16 03:30 | 2024-08-16 04:29 | 41486 | 1 | DD13A | 59.6 | 2 | 66 | 121 | 119.1 | 107.599 | 42.95 | 4311 | 226 | 1015 | 2.633 | 45.949 | 53.25 | 71.26 | 74.39 | 0 | 0 | 16.883 | 21.25 | 26.066 | 32 | 0 | 0 | 0 | 0 | 2000 | 611 | 2400 | 182 | 162 | 0 | 125 | 0 | 0 | 0 | 520 | 1657 | 1280.6 | 0.0903 | 0.108 | 0.001 | 0.0041 | 0.0227 | 0.492 | 0.122 | 0.0281 | 0.128 | 0.0055 | 0.0092 | 0.021 | 0.038 | 0.123 | 2408/14R1 | 136.5 | 79.7 | 56.8 | 0 | 0 | 0 | 0 | 27.6 | 32.8 | 0 | 0 | 0 | 30.1 | 0 | 0 | 0 | 20.4 | 0 | 0 | 0 | 0 | 0 | 18.9 | 6.7 | 0 | 0 | 0 | 0 | 1579 | 1643 | 1642 | 1657 | 353 | 1060 | 1122.2 | 1280.6 | 185.55 | 231.61 | 236.34 | 237.88
2024-08-15 | 33 | Août | 2024-08-15 18:31 | 2024-08-16 03:30 | 41485 | 1 | DD13A | 209.5667 | 1 | 66 | 121 | 120 | 123.707 | 44.25 | 4154 | 226 | 863 | 2.833 | 42.706 | 51.625 | 68.54 | 70 | 0 | 0 | 17.3 | 20.375 | 26.95 | 31.125 | 0 | 0 | 0 | 0 | 2000 | 610 | 2400 | 181 | 161 | 0 | 121 | 0 | 0 | 0 | 520 | 1659 | 1215.6 | [7 empty] | 0.0257 | 0.131 | 0.0093 | 0.0084 | 0.0241 | 0.0995 | 0.121 | 2408/14R1 | 136.6 | 77.8 | 58.8 | 0 | 0 | 0 | 0 | 27.4 | 32.9 | 0 | 0 | 0 | 36.6 | 0 | 0 | 0 | 22.1 | 0 | 0 | 0 | 0 | 0 | 17.6 | 0 | 0 | 0 | 0 | 0 | 1652 | 1656 | 1631 | 1659 | 193.3 | 954.6 | 29.9 | 1215.6 | 101.7 | 216.85 | -24.1 | 232.97
2024-08-15 | 33 | Août | 2024-08-15 17:32 | 2024-08-15 18:31 | 41484 | 1 | S355TA | 59.15 | 1 | 65 | 123 | 126 | 122.515 | 41.5 | 3840 | 213 | 1007 | 3.4 | 36.176 | 50.875 | 67.39 | 73.55 | 0 | 0 | 15.85 | 20 | 25.65 | 30.75 | 0 | 0 | 0 | 0 | 2000 | 608 | 2400 | 181 | 161 | 1668 | 0 | 215 | 0 | 0 | 320 | 1625 | 698.1 | 0.173 | 0.134 | 0.0059 | 0.0062 | 0.0296 | 0.583 | 0.148 | 0.131 | 1.14 | 0.138 | 0.0096 | 0.0152 | 0.0741 | 0.147 | 2408/14R1 | 124.8 | 79.4 | 45.4 | 0 | 0 | 0 | 0 | 26.7 | 31.9 | 0 | 0 | 0 | 24.6 | 0 | 0 | 0 | 17.3 | 0 | 0 | 0 | 0 | 0 | 17.5 | 6.8 | 0 | 0 | 0 | 0 | 1592 | 1622 | 1625 | 1625 | 137.2 | 324.3 | 440.4 | 698.1 | 108.98 | 155.97 | 176.84 | 210.7
2024-08-15 | 33 | Août | 2024-08-15 16:34 | 2024-08-15 17:32 | 41483 | 1 | S355TA | 58 | 5 | 61 | 130 | 130.9 | 118.859 | 41.633 | 3526 | 220 | 1076 | 3.75 | 34.667 | 51.625 | 67.51 | 74.4 | 0 | 0 | 16.233 | 20 | 25.4 | 31.625 | 0 | 0 | 0 | 0 | 2000 | 609 | 2400 | 182 | 161 | 1663 | 0 | 211 | 0 | 0 | 320 | 1638 | 691.7 | 0.084 | 0.119 | 0.0012 | 0.0045 | 0.0223 | 0.475 | 0.134 | 0.156 | 1.1 | 0.13 | 0.0101 | 0.011 | 0.0448 | 0.133 | 2408/14R1 | 131 | 79.4 | 51.6 | 0 | 0 | 0 | 0 | 27.3 | 33.8 | 0 | 0 | 0 | 31 | 0 | 0 | 0 | 15.3 | 0 | 0 | 0 | 0 | 0 | 17.4 | 6.2 | 0 | 0 | 0 | 0 | 1615 | 1609 | 1623 | 1638 | 504.9 | 458.4 | 507.4 | 691.7 | 192.31 | 188.47 | 188.33 | 202.96
2024-08-15 | 33 | Août | 2024-08-15 15:39 | 2024-08-15 16:34 | 41482 | 1 | S355TA | 54.4 | 3 | 63 | 129 | 133.1 | 138.761 | 38.7 | 3181 | 207 | 893 | 3.6 | 35.833 | 48.375 | 62.42 | 75 | 0 | 0 | 15.3 | 19.25 | 23.4 | 29.125 | 0 | 0 | 0 | 0 | 2000 | 611 | 2400 | 181 | 161 | 1668 | 0 | 216 | 0 | 0 | 298 | 1654 | 632 | 0.0738 | 0.136 | 0.001 | 0.0055 | 0.0161 | 0.553 | 0.114 | 0.137 | 1.12 | 0.124 | 0.0103 | 0.0072 | 0.0214 | 0.116 | 2408/14R1 | 130.1 | 78.1 | 52 | 0 | 0 | 0 | 0 | 31.6 | 31.9 | 0 | 0 | 0 | 28.9 | 0 | 0 | 0 | 13.8 | 0 | 0 | 0 | 0 | 0 | 18.3 | 5.6 | 0 | 0 | 0 | 0 | 1628 | 1666 | 1654 |  | 489.8 | 704 | 632 |  | 183.02 | 189.05 | 187.64
2024-08-15 | 33 | Août | 2024-08-15 14:49 | 2024-08-15 15:39 | 41481 | 1 | S355TA | 49.88 | 2 | 67 | 131 | 137 | 118.863 | 8.083 | 1015 | 18 | 610 | 3.75 | 34.933 | 7 | 12.62 | 51.96 | 0 | 0 | 0 | 0 | 0 | 0 | 7.917 | 6.625 | 0.167 | 0 | 500 | 610 | 500 | 182 | 162 | 819 | 0 | 109 | 0 | 0 | 350 | 1683 | 815.7 | 0.0767 | 0.337 | 0.001 | 0.0124 | 0.0165 | 0.565 | 0.124 | 0.103 | 0.765 | 0.0661 | 0.011 | 0.0063 | 0.0334 | 0.123 | [29 empty] | 1730 | 1687 | 1674 | 1683 | 845.9 | 620.8 | 602.4 | 815.7 | 167.84 | 168.43 | 173.27 | 190.65
2024-08-15 | 33 | Août | 2024-08-15 13:01 | 2024-08-15 14:49 | 41480 | 1 | S355TA | 107.98 | 1 | 64 | 125 | 128.7 | 138.744 | 43.35 | 3603 | 219 | 1327 | 3.067 | 40.761 | 52 | 69.14 | 71.97 | 0 | 0 | 15.183 | 19.75 | 28.166 | 32.125 | 0 | 0 | 0 | 0 | 2000 | 610 | 2400 | 182 | 163 | 1663 | 0 | 214 | 0 | 0 | 348 | 1637 | 821.3 | 0.0895 | 0.113 | 0.0026 | 0.0054 | 0.0187 | 0.461 | 0.118 | 0.04 | 0.0859 | 0.0088 | 0.0063 | 0.0143 | 0.0561 | 0.129 | 2408/14R1 | 134.8 | 77.9 | 56.9 | 0 | 0 | 0 | 0 | 25.3 | 34 | 0 | 0 | 0 | 29.5 | 0 | 0 | 0 | 20.1 | 0 | 0 | 0 | 0 | 0 | 18.6 | 7.3 | 0 | 0 | 0 | 0 | 1580 | 1585 | 1611 | 1637 | 348.6 | 522.3 | 772.4 | 821.3 | 184.08 | 211.11 | 225.74 | 216.12
2024-08-15 | 33 | Août | 2024-08-15 12:07 | 2024-08-15 13:01 | 41479 | 1 | S355TA | 54.02 | 5 | 61 | 131 | 129 | 119.039 | 40.267 | 3267 | 212 | 992 | 3.95 | 33.165 | 49.75 | 64.48 | 74.13 | 0 | 0 | 16.117 | 20.375 | 24.15 | 29.375 | 0 | 0 | 0 | 0 | 2000 | 610 | 2400 | 182 | 162 | 1672 | 0 | 208 | 0 | 0 | 358 | 1635 | 824.2 | 0.065 | 0.078 | 0.001 | 0.0049 | 0.0208 | 0.596 | 0.137 | 0.124 | 1.03 | 0.138 | 0.0094 | 0.0083 | 0.0476 | 0.134 | 2408/14R1 | 129.4 | 79.4 | 50 | 0 | 0 | 0 | 0 | 27.5 | 32.1 | 0 | 0 | 0 | 30.7 | 0 | 0 | 0 | 14.2 | 0 | 0 | 0 | 0 | 0 | 18.1 | 6.8 | 0 | 0 | 0 | 0 | 1595 | 1602 | 1653 | 1635 | 653.7 | 25.1 | 1027.2 | 824.2 | 222.18 | -21.33 | 223.86 | 217.47
2024-08-15 | 33 | Août | 2024-08-15 11:07 | 2024-08-15 12:07 | 41478 | 1 | S355TA | 60.1 | 1 | 64 | 121 |  |  | 40.967 | 3328 | 216 | 988 | 3.033 | 39.89 | 50.125 | 65.03 | 73.41 | 0 | 0 | 16 | 19.25 | 24.967 | 30.75 | 0 | 0 | 0 | 0 | 2000 | 610 | 2400 | 181 | 162 | 1667 | 0 | 214 | 0 | 0 | 358 | 1648 | 825.7 | 0.0689 | 0.0848 | 0.001 | 0.0053 | 0.0218 | 0.386 | 0.119 | 0.0689 | 0.0848 | 0.001 | 0.0053 | 0.0218 | 0.386 | 0.119 | 2408/14R1 | 129.6 | 77.3 | 52.3 | 0 | 0 | 0 | 0 | 21.6 | 32.9 | 0 | 0 | 0 | 29.1 | 0 | 0 | 0 | 21.8 | 0 | 0 | 0 | 0 | 0 | 17.4 | 6.8 | 0 | 0 | 0 | 0 | 1554 | 1582 | 1628 | 1648 | 587.7 | 560.6 | 759.6 | 825.7 | 236.66 | 217.95 | 215.27 | 210.54
2024-08-15 | 33 | Août | 2024-08-15 10:15 | 2024-08-15 11:07 | 41477 | 1 | S355TA | 52.3 | 2 | 65 | 127 | 133.1 | 117.074 | 38.683 | 3157 | 200 | 1100 | 3.1 | 40.968 | 48.75 | 63.54 | 75.61 | 0 | 0 | 16.05 | 20.125 | 22.633 | 28.625 | 0 | 0 | 0 | 0 | 2000 | 610 | 2400 | 183 | 160 | 1663 | 0 | 213 | 0 | 0 | 365 | 1633 | 850.3 | 0.0558 | 0.0763 | 0.001 | 0.0041 | 0.0198 | 0.795 | 0.116 | 0.125 | 1.01 | 0.134 | 0.0087 | 0.0109 | 0.0659 | 0.118 | 2408/14R1 | 125.3 | 77 | 48.3 | 0 | 0 | 0 | 0 | 23.1 | 33.2 | 0 | 0 | 0 | 24.6 | 0 | 0 | 0 | 18.4 | 0 | 0 | 0 | 0 | 0 | 18.7 | 7.3 | 0 | 0 | 0 | 0 | 1656 | 1591 | 1626 | 1633 | 200.4 | 648.2 | 800 | 850.3 | 102.19 | 223.73 | 220.17 | 220.84
2024-08-15 | 33 | Août | 2024-08-15 08:30 | 2024-08-15 10:15 | 41476 | 1 | S355TA | 104.53 | 3 | 63 | 128 | 127.6 | 118.699 | 44.533 | 3446 | 223 | 1411 | 3.467 | 36.923 | 53.625 | 70.65 | 72.25 | 0 | 0 | 15.25 | 18.875 | 29.284 | 34.75 | 0 | 0 | 0 | 0 | 2000 | 608 | 2400 | 181 | 161 | 1664 | 0 | 209 | 0 | 0 | 380 | 1632 | 886.6 | 0.0573 | 0.0735 | 0.001 | 0.005 | 0.0234 | 0.525 | 0.131 | 0.12 | 1.02 | 0.136 | 0.0099 | 0.0106 | 0.0624 | 0.129 | 2408/14R1 | 137.7 | 80.9 | 56.8 | 0 | 0 | 0 | 0 | 27.1 | 32 | 0 | 0 | 0 | 28.2 | 0 | 0 | 0 | 24.7 | 0 | 0 | 0 | 0 | 0 | 18.4 | 7.3 | 0 | 0 | 0 | 0 | 1567 | 1610 | 1628 | 1632 | 520.6 | 757.9 | 882.9 | 886.6 | 220.66 | 224.89 | 226.33 | 224.46
2024-08-15 | 33 | Août | 2024-08-15 07:34 | 2024-08-15 08:30 | 41475 | 1 | S355TA | 56.8 | 5 | 60 | 129 | 131.1 | 138.423 | 43.083 | 3570 | 217 | 1401 | 3.75 | 34.4 | 53 | 70.34 | 73.81 | 0 | 0 | 16.95 | 21 | 26.133 | 32 | 0 | 0 | 0 | 0 | 2000 | 610 | 2400 | 180 | 162 | 1664 | 0 | 216 | 0 | 0 | 350 | 1631 | 780 | 0.101 | 0.115 | 0.0018 | 0.0065 | 0.0245 | 0.509 | 0.111 | 0.144 | 1.06 | 0.145 | 0.0133 | 0.0108 | 0.0655 | 0.124 | 2408/14R1 | 136.8 | 78.8 | 58 | 0 | 0 | 0 | 0 | 26.2 | 32.3 | 0 | 0 | 0 | 30.2 | 0 | 0 | 0 | 23.5 | 0 | 0 | 0 | 0 | 0 | 18.1 | 6.5 | 0 | 0 | 0 | 0 | 1576 | 1612 | 1612 | 1631 | 361.2 | 456 | 562 | 780 | 188.87 | 186.45 | 201.82 | 215.59
2024-08-15 | 33 | Août | 2024-08-15 06:36 | 2024-08-15 07:34 | 41474 | 1 | S355TA | 57.58 | 1 | 64 | 120 | 120.2 | 118.68 | 40.067 | 3232 | 210 | 1405 | 3.8 | 31.579 | 49.625 | 65.94 | 74.31 | 0 | 0 | 16.917 | 21 | 23.15 | 28.5 | 0 | 0 | 0 | 0 | 2000 | 611 | 2400 | 184 | 161 | 1672 | 0 | 210 | 0 | 0 | 335 | 1627 | 760.9 | 0.0743 | 0.104 | 0.001 | 0.0053 | 0.0276 | 0.399 | 0.14 | 0.154 | 1.22 | 0.193 | 0.0103 | 0.0039 | 0.0405 | 0.147 | 2408/14R1 | 129.6 | 78.9 | 50.7 | 0 | 0 | 0 | 0 | 27.5 | 32.8 | 0 | 0 | 0 | 29.6 | 0 | 0 | 0 | 14.1 | 0 | 0 | 0 | 0 | 0 | 18 | 7.6 | 0 | 0 | 0 | 0 | 1588 | 1619 | 1651 | 1627 | 444 | 839.1 | 1029.5 | 760.9 | 197.53 | 227.48 | 225.11 | 215.94
2024-08-15 | 33 | Août | 2024-08-15 05:36 | 2024-08-15 06:36 | 41473 | 1 | S355TA | 59.65 | 2 | 65 | 127 | 133.5 | 133.14 | 44.117 | 3683 | 224 | 1669 | 3.917 | 32.426 | 54.625 | 73.43 | 74.29 | 0 | 0 | 16.017 | 19.875 | 28.1 | 34.75 | 0 | 0 | 0 | 0 | 2000 | 612 | 2400 | 180 | 161 | 1663 | 0 | 210 | 0 | 0 | 440 | 1636 | 1080.2 | 0.0581 | 0.0805 | 0.001 | 0.004 | 0.0216 | 0.574 | 0.15 | 0.119 | 1.02 | 0.137 | 0.0105 | 0.0106 | 0.0639 | 0.15 | 2408/14R1 | 136.8 | 79.5 | 57.3 | 0 | 0 | 0 | 0 | 27.4 | 34 | 0 | 0 | 0 | 29.7 | 0 | 0 | 0 | 21.7 | 0 | 0 | 0 | 0 | 0 | 16.5 | 7.5 | 0 | 0 | 0 | 0 | 1573 | 1590 | 1586 | 1636 | 602.4 | 764.2 | 873.5 | 1080.2 | 228.13 | 236.38 | 248.39 | 236.8
2024-08-14 | 33 | Août | 2024-08-15 04:23 | 2024-08-15 05:36 | 41472 | 1 | S355TA | 73.63 | 3 | 66 | 128 | 129.1 | 113.478 | 42.817 | 3476 | 222 | 1095 | 4.183 | 30.598 | 51.625 | 67.44 | 72.34 | 0 | 0 | 18.717 | 21.875 | 24.1 | 29.75 | 0 | 0 | 0 | 0 | 2000 | 612 | 2400 | 183 | 160 | 1663 | 0 | 211 | 0 | 0 | 320 | 1654 | 196.3 | 0.0634 | 0.0785 | 0.001 | 0.0039 | 0.0191 | 0.444 | 0.11 | 0.127 | 1.06 | 0.133 | 0.0088 | 0.0104 | 0.0466 | 0.116 | 2408/14R1 | 137.1 | 79.3 | 57.8 | 0 | 0 | 0 | 0 | 28.1 | 32.6 | 0 | 0 | 0 | 31.1 | 0 | 0 | 0 | 21.1 | 0 | 0 | 0 | 0 | 0 | 16.8 | 7.4 | 0 | 0 | 0 | 0 | 1589 | 1599 | 1612 | 1654 | 686 | 736.7 | 790.5 | 196.3 | 228.99 | 228.79 | 226.9 | 101.75
2024-08-14 | 33 | Août | 2024-08-15 03:18 | 2024-08-15 04:23 | 41471 | 1 | S355TA | 65.25 | 5 | 60 | 122 | 123.6 | 125.59 | 38.967 | 3285 | 205 | 1029 | 2.25 | 54.222 | 48.5 | 63.4 | 74.68 | 0 | 0 | 16.233 | 20.25 | 22.733 | 28.25 | 0 | 0 | 0 | 0 | 2000 | 610 | 2400 | 182 | 161 | 1664 | 0 | 214 | 0 | 0 | 320 | 1623 | 722.1 | 0.0513 | 0.0914 | 0.001 | 0.0051 | 0.0221 | 0.536 | 0.118 | 0.153 | 1.12 | 0.133 | 0.0107 | 0.013 | 0.0408 | 0.123 | 2408/14R1 | 125.1 | 78.5 | 46.6 | 0 | 0 | 0 | 0 | 24.9 | 29.8 | 0 | 0 | 0 | 27.3 | 0 | 0 | 0 | 19.9 | 0 | 0 | 0 | 0 | 0 | 16.1 | 7.1 | 0 | 0 | 0 | 0 | 1614 | 1610 | 1622 | 1623 | 636.5 | 674.3 | 772.9 | 722.1 | 209.88 | 216.3 | 219.81 | 214.27
2024-08-14 | 33 | Août | 2024-08-15 02:27 | 2024-08-15 03:18 | 41470 | 1 | S355TA | 50.2 | 1 | 64 | 119 | 118.7 | 121.035 | 39.133 | 3055 | 208 | 1042 | 2.05 | 58.049 | 49.125 | 63.4 | 75.32 | 0 | 0 | 17.4 | 21.375 | 21.733 | 27.75 | 0 | 0 | 0 | 0 | 2000 | 611 | 2400 | 182 | 161 | 1662 | 0 | 217 | 0 | 0 | 320 | 1652 | 794.1 | 0.107 | 0.122 | 0.0044 | 0.006 | 0.0184 | 0.598 | 0.109 | 0.161 | 1.19 | 0.149 | 0.0111 | 0.0097 | 0.0768 | 0.115 | 2408/14R1 | 136.7 | 79 | 57.7 | 0 | 0 | 0 | 0 | 27.3 | 34.1 | 0 | 0 | 0 | 36.1 | 0 | 0 | 0 | 21.7 | 0 | 0 | 0 | 0 | 0 | 17.5 | 0 | 0 | 0 | 0 | 0 | 1613 | 1612 | 1652 |  | 612.7 | 618.8 | 794.1 |  | 207.63 | 208.9 | 205.5
2024-08-14 | 33 | Août | 2024-08-15 01:32 | 2024-08-15 02:27 | 41469 | 1 | S355TA | 55.28 | 3 | 64 | 128 | 126.5 | 121.268 | 40.867 | 3327 | 208 | 1117 | 2.5 | 51.2 | 52.25 | 67.65 | 76.71 | 0 | 0 | 16.967 | 20.625 | 23.9 | 29.875 | 0 | 0 | 0 | 0 | 2000 | 609 | 2400 | 182 | 161 | 1664 | 0 | 209 | 0 | 0 | 320 | 1625 | 769.9 | 0.0883 | 0.105 | 0.0035 | 0.004 | 0.0168 | 0.314 | 0.106 | 0.124 | 0.996 | 0.114 | 0.0071 | 0.0161 | 0.0965 | 0.114 | 2408/14R1 | 136.5 | 80.1 | 56.4 | 0 | 0 | 0 | 0 | 26.8 | 33.1 | 0 | 0 | 0 | 36.2 | 0 | 0 | 0 | 21.9 | 0 | 0 | 0 | 0 | 0 | 18.5 | 0 | 0 | 0 | 0 | 0 | 1571 | 1620 | 1606 | 1625 | 540.4 | 771.3 | 693.1 | 769.9 | 221.23 | 220.74 | 220.5 | 217.89
2024-08-14 | 33 | Août | 2024-08-11 05:13 | 2024-08-15 01:32 | 41468 | 1 | S355TA | 84.17 | 2 | 64 | 121 | 122.2 | 120.924 | 57.683 | 2378 | 76 | 1380 | 1.983 | 61.008 | 70.25 | 83.36 | 73.07 | 0 | 0 | 17.383 | 21.375 | 13.967 | 17.125 | 13.533 | 16.75 | 12.8 | 14.875 | 3500 | 609 | 4840 | 182 | 160 | 1661 | 0 | 208 | 0 | 0 | 400 | 1653 | 1093.4 | [7 empty] | 0.115 | 1.04 | 0.136 | 0.0089 | 0.0142 | 0.109 | 0.116 | 2408/14R2 | 141.4 | 55.3 | 49.8 | 36.3 | 0 | 0 | 0 | 26.9 | 33.1 | 0 | 0 | 0 | 36.7 | 0 | 0 | 0 | 25.3 | 0 | 0 | 0 | 0 | 0 | 19.4 | 0 | 0 | 0 | 0 | 0 | 1652 | 1675 | 1670 | 1653 | 193.1 | 1318.7 | 1241.1 | 1093.4 | 101.63 | 230.26 | 228.52 | 228.45
2024-08-10 | 32 | Août | 2024-08-11 04:22 | 2024-08-11 05:13 | 41467 | 1 | DD13A | 51.57 | 3 | 58 | 126 | 134 | 117.234 | 36.617 | 3876 | 197 | 1213 | 3.317 | 37.99 | 45.625 | 63.03 | 74.76 | 0 | 0 | 13.783 | 17.375 | 22.833 | 28.25 | 0 | 0 | 0 | 0 | 2000 | 608 | 2400 | 182 | 162 | 0 | 125 | 0 | 0 | 0 | 420 | 1673 | 1210.6 | 0.0464 | 0.0688 | 0.001 | 0.0044 | 0.0187 | 0.365 | 0.131 | 0.0284 | 0.123 | 0.0148 | 0.0078 | 0.0135 | 0.0393 | 0.129 | 2408/05R3 | 125.8 | 79.4 | 46.4 | 0 | 0 | 0 | 0 | 24.5 | 31.6 | 0 | 0 | 0 | 28.9 | 0 | 0 | 0 | 15.5 | 0 | 0 | 0 | 0 | 0 | 17.5 | 7.8 | 0 | 0 | 0 | 0 | 1556 | 1669 | 1658 | 1673 | 445.1 | 1030.5 | 1045.3 | 1210.6 | 215.12 | 215.41 | 222.43 | 225.06
2024-08-10 | 32 | Août | 2024-08-11 03:28 | 2024-08-11 04:22 | 41466 | 1 | DD13A | 53.42 | 2 | 63 | 123 | 120.3 | 124.867 | 38.15 | 3477 | 206 | 763 | 2.85 | 43.158 | 48.5 | 62.89 | 76.28 | 0 | 0 | 13.717 | 17.625 | 24.433 | 30.875 | 0 | 0 | 0 | 0 | 2000 | 610 | 2400 | 182 | 161 | 0 | 122 | 0 | 0 | 0 | 420 | 1666 | 1137.3 | 0.0633 | 0.0809 | 0.001 | 0.004 | 0.0169 | 0.74 | 0.114 | 0.0366 | 0.15 | 0.0109 | 0.0093 | 0.0168 | 0.0764 | 0.119 | 2408/05R3 | 136.5 | 78.9 | 57.6 | 0 | 0 | 0 | 0 | 27.4 | 33.9 | 0 | 0 | 0 | 30 | 0 | 0 | 0 | 20.1 | 0 | 0 | 0 | 0 | 0 | 17.7 | 7.4 | 0 | 0 | 0 | 0 | 1599 | 1652 | 1664 | 1666 | 673 | 926.2 | 1084.1 | 1137.3 | 222.14 | 216.8 | 221.85 | 224.28
2024-08-10 | 32 | Août | 2024-08-11 02:37 | 2024-08-11 03:28 | 41465 | 1 | DD13A | 51.13 | 4 | 60 | 124 | 122.9 | 124.207 | 39.417 | 3728 | 210 | 838 | 3.167 | 39.158 | 50.5 | 65.97 | 76.87 | 0 | 0 | 15.633 | 19.875 | 23.783 | 30.625 | 0 | 0 | 0 | 0 | 2000 | 608 | 2400 | 181 | 161 | 0 | 125 | 0 | 0 | 0 | 450 | 1664 | 1175.1 | 0.0652 | 0.0792 | 0.001 | 0.0041 | 0.0184 | 0.65 | 0.12 | 0.0349 | 0.134 | 0.014 | 0.0085 | 0.0153 | 0.0685 | 0.121 | 2408/05R3 | 136.8 | 76.5 | 60.3 | 0 | 0 | 0 | 0 | 27.5 | 32.8 | 0 | 0 | 0 | 29.7 | 0 | 0 | 0 | 23.3 | 0 | 0 | 0 | 0 | 0 | 16.9 | 6.6 | 0 | 0 | 0 | 0 | 1578 | 1620 | 1645 | 1664 | 20.2 | 752.4 | 946.9 | 1175.1 | -24.37 | 218.92 | 222.23 | 227.77
2024-08-10 | 32 | Août | 2024-08-11 01:41 | 2024-08-11 02:37 | 41464 | 1 | DD13A | 56.47 | 5 | 60 | 125 | 121.4 | 124.775 | 39.867 | 3833 | 207 | 970 | 2.967 | 42.135 | 49.625 | 65.94 | 74.69 | 0 | 0 | 14.4 | 17.875 | 25.466 | 31.75 | 0 | 0 | 0 | 0 | 2000 | 608 | 2400 | 181 | 161 | 0 | 120 | 0 | 0 | 0 | 420 | 1651 | 1117.2 | 0.0526 | 0.0572 | 0.001 | 0.0025 | 0.0185 | 0.261 | 0.121 | 0.0285 | 0.122 | 0.0093 | 0.0077 | 0.0166 | 0.0805 | 0.124 | 2408/05R3 | 136.2 | 78.8 | 57.4 | 0 | 0 | 0 | 0 | 28.2 | 33.6 | 0 | 0 | 0 | 29.3 | 0 | 0 | 0 | 19.8 | 0 | 0 | 0 | 0 | 0 | 18.4 | 6.9 | 0 | 0 | 0 | 0 | 1603 | 1606 | 1622 | 1651 | 619 | 775.7 | 899.4 | 1117.2 | 213.81 | 228.77 | 230.95 | 231.12
2024-08-10 | 32 | Août | 2024-08-11 00:49 | 2024-08-11 01:41 | 41463 | 1 | DD13A | 51.7 | 3 | 63 | 124 | 122.1 | 104.348 | 39.633 | 3912 | 212 | 840 | 3.133 | 39.574 | 50 | 66.04 | 75.69 | 0 | 0 | 14.7 | 17.875 | 24.933 | 32.125 | 0 | 0 | 0 | 0 | 2000 | 608 | 2400 | 182 | 161 | 0 | 120 | 0 | 0 | 0 | 420 | 1647 | 1156.6 | 0.118 | 0.0918 | 0.001 | 0.0057 | 0.0418 | 0.709 | 0.14 | 0.0239 | 0.123 | 0.0088 | 0.0075 | 0.0185 | 0.0514 | 0.135 | 2408/05R3 | 136.4 | 76.6 | 59.8 | 0 | 0 | 0 | 0 | 27.7 | 32.7 | 0 | 0 | 0 | 29.2 | 0 | 0 | 0 | 21.8 | 0 | 0 | 0 | 0 | 0 | 18.3 | 6.7 | 0 | 0 | 0 | 0 | 1575 | 1653 | 1648 | 1647 | 482.6 | 13.4 | 1090.8 | 1156.6 | 210.73 | -94.9 | 230.99 | 235.84
2024-08-10 | 32 | Août | 2024-08-10 07:55 | 2024-08-11 00:49 | 41462 | 1 | DD13A | 48.74667 | 2 | 65 | 121 | 116.7 | 108.589 | 41.483 | 3588 | 216 | 961 | 3.467 | 34.904 | 51.5 | 67.08 | 74.49 | 0 | 0 | 18.017 | 21.75 | 23.467 | 29.625 | 0 | 0 | 0 | 0 | 2000 | 608 | 2400 | 182 | 161 | 0 | 118 | 0 | 0 | 0 | 400 | 1668 | 1183.1 | 0.055 | 0.0729 | 0.001 | 0.0042 | 0.0213 | 0.411 | 0.111 | 0.0243 | 0.123 | 0.0106 | 0.0072 | 0.0184 | 0.0637 | 0.118 | 2408/05R3 | 136.7 | 80.5 | 56.2 | 0 | 0 | 0 | 0 | 26.6 | 33 | 0 | 0 | 0 | 37.9 | 0 | 0 | 0 | 18.8 | 0 | 0 | 0 | 0 | 0 | 20.4 | 0 | 0 | 0 | 0 | 0 | 1652 | 1612 | 1661 | 1668 | 193.3 | 714.9 | 1108.3 | 1183.1 | 101.7 | 219.51 | 225.1 | 226.09
2024-08-10 | 32 | Août | 2024-08-10 06:46 | 2024-08-10 07:55 | 41461 | 1 | DD13C | 59.29667 | 1 | 67 | 127 | 129.7 | 117.33 | 39.917 | 3621 | 206 | 1000 | 4.5 | 28.222 | 50.75 | 66.55 | 76.28 | 0 | 0 | 16.217 | 20.625 | 23.7 | 30 | 0 | 0 | 0 | 0 | 2000 | 610 | 2400 | 183 | 162 | 0 | 141 | 0 | 0 | 0 | 455 | 1674 | 1155.8 | 0.0717 | 0.0797 | 0.001 | 0.0036 | 0.0217 | 0.575 | 0.135 | 0.034 | 0.154 | 0.0213 | 0.0082 | 0.0093 | 0.0859 | 0.129 | 2408/05R4 | 130.9 | 80 | 50.9 | 0 | 0 | 0 | 0 | 20 | 26.1 | 0 | 0 | 0 | 20.1 | 0 | 0 | 6 | 32.2 | 0 | 0 | 0 | 0 | 0 | 20 | 6.5 | 0 | 0 | 0 | 0 | 1610 | 1658 | 1658 | 1674 | 538.9 | 854.8 | 936.8 | 1155.8 | 199.82 | 207.65 | 214.38 | 221.12
2024-08-10 | 32 | Août | 2024-08-10 05:39 | 2024-08-10 06:46 | 41460 | 1 | DD13C | 66.9 | 5 | 63 | 126 | 126.3 | 114.598 | 41.383 | 3590 | 217 | 1025 | 4.883 | 25.802 | 51.375 | 67.23 | 74.49 | 0 | 0 | 16.666 | 20.875 | 24.717 | 30.5 | 0 | 0 | 0 | 0 | 2000 | 607 | 2400 | 182 | 161 | 0 | 142 | 0 | 0 | 0 | 395 | 1656 | 955.9 | 0.0837 | 0.0867 | 0.001 | 0.0049 | 0.0239 | 0.546 | 0.142 | 0.0325 | 0.162 | 0.0209 | 0.0085 | 0.0088 | 0.0841 | 0.139 | 2408/05R4 | 136.4 | 75.3 | 61.1 | 0 | 0 | 0 | 0 | 21.8 | 26.9 | 0 | 0 | 0 | 20 | 0 | 0 | 7.1 | 34.4 | 0 | 0 | 0 | 0 | 0 | 18.9 | 7.3 | 0 | 0 | 0 | 0 | 1584 | 1631 | 1645 | 1656 | 614.9 | 715 | 813.1 | 955.9 | 223.66 | 209.19 | 211.04 | 216.95
2024-08-09 | 32 | Août | 2024-08-10 04:49 | 2024-08-10 05:39 | 41459 | 1 | DD13C | 49.78 | 2 | 68 | 120 | 125.6 | 132.988 | 38.65 | 3963 | 207 | 874 | 2.883 | 41.618 | 48.5 | 64.81 | 75.29 | 0 | 0 | 14.617 | 18.125 | 24.033 | 30.375 | 0 | 0 | 0 | 0 | 2000 | 612 | 2400 | 181 | 161 | 0 | 144 | 0 | 0 | 0 | 400 | 1671 | 1057.2 | 0.0666 | 0.076 | 0.001 | 0.0063 | 0.0237 | 0.482 | 0.144 | 0.0324 | 0.154 | 0.0061 | 0.0092 | 0.0186 | 0.0362 | 0.141 | 2408/05R4 | 136.2 | 81.2 | 55 | 0 | 0 | 0 | 0 | 22.3 | 26.9 | 0 | 0 | 0 | 20.4 | 0 | 0 | 7.4 | 31.3 | 0 | 0 | 0 | 0 | 0 | 20.7 | 7.2 | 0 | 0 | 0 | 0 | 1591 | 1640 | 1671 |  | 604.5 | 849.3 | 1057.2 |  | 218.6 | 216.95 | 216.2
2024-08-09 | 32 | Août | 2024-08-10 04:01 | 2024-08-10 04:49 | 41458 | 1 | DD13C | 48.58 | 4 | 64 | 121 | 121.1 | 114.272 | 37.917 | 3739 | 199 | 1122 | 2.783 | 43.473 | 48 | 64.62 | 75.96 | 0 | 0 | 12.7 | 16.375 | 25.217 | 31.625 | 0 | 0 | 0 | 0 | 2000 | 609 | 2400 | 182 | 161 | 0 | 142 | 0 | 0 | 0 | 400 | 1680 | 1094.8 | 0.083 | 0.0976 | 0.001 | 0.0035 | 0.0156 | 0.55 | 0.13 | 0.0257 | 0.168 | 0.0057 | 0.009 | 0.0183 | 0.0378 | 0.134 | 2408/05R4 | 130.7 | 78.2 | 52.5 | 0 | 0 | 0 | 0 | 19.5 | 26.8 | 0 | 0 | 0 | 20.6 | 0 | 0 | 7.3 | 28.7 | 0 | 0 | 0 | 0 | 0 | 21 | 6.8 | 0 | 0 | 0 | 0 | 1585 | 1650 | 1672 | 1680 | 503.4 | 876.9 | 719.7 | 1094.8 | 208.4 | 213.87 | 187.42 | 213.88
2024-08-09 | 32 | Août | 2024-08-10 03:11 | 2024-08-10 04:01 | 41457 | 1 | DD13C | 49.82 | 3 | 66 | 124 | 125 | 133.852 | 39.467 | 3978 | 206 | 841 | 2.9 | 42.759 | 48.75 | 64.96 | 74.11 | 0 | 0 | 14.083 | 17.25 | 25.384 | 31.375 | 0 | 0 | 0 | 0 | 2000 | 610 | 2400 | 181 | 161 | 0 | 146 | 0 | 0 | 0 | 403 | 1668 | 1074.8 | 0.0794 | 0.109 | 0.0042 | 0.0063 | 0.024 | 0.804 | 0.116 | 0.0271 | 0.159 | 0.0088 | 0.0087 | 0.0181 | 0.0495 | 0.116 | 2408/05R4 | 131.2 | 78.8 | 52.4 | 0 | 0 | 0 | 0 | 20.1 | 25.9 | 0 | 0 | 0 | 20.1 | 0 | 0 | 6.8 | 31.3 | 0 | 0 | 0 | 0 | 0 | 20.2 | 6.8 | 0 | 0 | 0 | 0 | 1649 | 1634 | 1645 | 1668 | 189 | 808.7 | 936.4 | 1074.8 | 101.67 | 216.61 | 221.41 | 219.04
2024-08-09 | 32 | Août | 2024-08-10 02:22 | 2024-08-10 03:11 | 41456 | 1 | DD13C | 48.62 | 5 | 62 | 123 | 118.9 | 114.534 | 38.667 | 3741 | 207 | 1106 | 2.45 | 50.204 | 48.5 | 65.1 | 75.26 | 0 | 0 | 14.383 | 18.875 | 24.284 | 29.625 | 0 | 0 | 0 | 0 | 2000 | 609 | 2400 | 183 | 162 | 0 | 144 | 0 | 0 | 0 | 410 | 1640 | 952.6 | 0.0648 | 0.0946 | 0.001 | 0.0049 | 0.0235 | 0.544 | 0.146 | 0.022 | 0.152 | 0.006 | 0.0086 | 0.0192 | 0.0648 | 0.135 | 2408/05R4 | 130.2 | 76.5 | 53.7 | 0 | 0 | 0 | 0 | 20 | 26.5 | 0 | 0 | 0 | 19.5 | 0 | 0 | 6.7 | 31.8 | 0 | 0 | 0 | 0 | 0 | 19.9 | 5.8 | 0 | 0 | 0 | 0 | 1590 | 1629 | 1640 | 1640 | 633.5 | 788.2 | 817 | 952.6 | 222.59 | 217.44 | 214.1 | 225.39
2024-08-09 | 32 | Août | 2024-08-10 01:30 | 2024-08-10 02:22 | 41455 | 1 | DD13C | 52.22 | 2 | 66 | 121 | 121 | 114.636 | 39.35 | 3737 | 207 | 806 | 2.517 | 48.079 | 48.125 | 63.48 | 73.38 | 0 | 0 | 14.033 | 17.5 | 25.316 | 30.5 | 0 | 0 | 0 | 0 | 2000 | 609 | 2400 | 181 | 161 | 0 | 144 | 0 | 0 | 0 | 425 | 1630 | 1025.5 | 0.0719 | 0.0889 | 0.001 | 0.0051 | 0.0221 | 0.819 | 0.149 | 0.0241 | 0.133 | 0.0081 | 0.0079 | 0.0181 | 0.082 | 0.137 | 2408/05R4 | 130.8 | 78.3 | 52.5 | 0 | 0 | 0 | 0 | 18.9 | 26.9 | 0 | 0 | 0 | 19.7 | 0 | 0 | 7 | 32.1 | 0 | 0 | 0 | 0 | 0 | 19.9 | 6.3 | 0 | 0 | 0 | 0 | 1614 | 1617 | 1659 | 1630 | 697 | 772 | 1249.8 | 1025.5 | 216.56 | 222.44 | 235.01 | 236.24
2024-08-09 | 32 | Août | 2024-08-10 00:39 | 2024-08-10 01:30 | 41454 | 1 | DD13C | 50.85 | 4 | 63 | 124 | 123.4 | 134.205 | 38.6 | 3500 | 210 | 1003 | 3.467 | 35.769 | 47.875 | 63.34 | 74.42 | 0 | 0 | 13.867 | 17.5 | 24.734 | 30.25 | 0 | 0 | 0 | 0 | 2000 | 610 | 2400 | 182 | 160 | 0 | 144 | 0 | 0 | 0 | 400 | 1635 | 1028.2 | 0.0554 | 0.124 | 0.001 | 0.0039 | 0.0247 | 0.668 | 0.145 | 0.0283 | 0.14 | 0.0091 | 0.0074 | 0.024 | 0.0303 | 0.148 | 2408/05R4 | 136.7 | 77.4 | 59.3 | 0 | 0 | 0 | 0 | 22.8 | 26.9 | 0 | 0 | 0 | 19.8 | 0 | 0 | 7.8 | 32.2 | 0 | 0 | 0 | 0 | 0 | 20.3 | 6.9 | 0 | 0 | 0 | 0 | 1577 | 1629 | 1651 | 1635 | 423.6 | 906 | 33.9 | 1028.2 | 200.05 | 227.68 | -25.64 | 233.72
2024-08-09 | 32 | Août | 2024-08-09 07:24 | 2024-08-10 00:39 | 41453 | 1 | DD13C | 50.54667 | 3 | 67 | 123 | 123.9 | 115.484 | 43.867 | 3562 | 223 | 906 | 3.167 | 38.842 | 52.75 | 68.05 | 72.15 | 0 | 0 | 17.167 | 21.25 | 26.7 | 31.375 | 0 | 0 | 0 | 0 | 2000 | 609 | 2400 | 182 | 161 | 0 | 148 | 0 | 0 | 0 | 450 | 1668 | 1112.9 | 0.0726 | 0.0886 | 0.001 | 0.0062 | 0.0233 | 0.581 | 0.151 | 0.0228 | 0.161 | 0.0108 | 0.0075 | 0.0194 | 0.106 | 0.141 | 2408/05R4 | 137.3 | 77.7 | 59.6 | 0 | 0 | 0 | 0 | 22.3 | 26.6 | 0 | 0 | 0 | 26.9 | 0 | 0 | 6.9 | 34.9 | 0 | 0 | 0 | 0 | 0 | 19.7 | 0 | 0 | 0 | 0 | 0 | 1652 | 1636 | 1662 | 1668 | 193.3 | 689.4 | 1030.7 | 1112.9 | 101.7 | 203.8 | 219.22 | 221.6
2024-08-09 | 32 | Août | 2024-08-09 06:12 | 2024-08-09 07:24 | 41452 | 1 | S275J01 | 56.73667 | 7 | 61 | 134 | 128.6 | 123.465 | 45.483 | 3882 | 231 | 1439 | 3.217 | 41.658 | 54.75 | 73.23 | 72.22 | 0 | 0 | 17.133 | 21.625 | 28.349 | 33.125 | 0 | 0 | 0 | 0 | 2000 | 609 | 2400 | 186 | 162 | 1198 | 0 | 0 | 0 | 0 | 395 | 1667 | 947.5 | 0.0907 | 0.0966 | 0.0023 | 0.0066 | 0.0264 | 0.888 | 0.151 | 0.091 | 0.766 | 0.02 | 0.0119 | 0.0104 | 0.042 | 0.146 | 2408/05R4 | 137.1 | 80.7 | 56.4 | 0 | 0 | 0 | 0 | 22 | 26.9 | 0 | 0 | 0 | 20.2 | 0 | 0 | 7.6 | 33.8 | 0 | 0 | 0 | 0 | 0 | 19.2 | 7.4 | 0 | 0 | 0 | 0 | 1596 | 1661 | 1683 | 1667 | 573.7 | 653.8 | 1067.6 | 947.5 | 212.03 | 186.33 | 210.4 | 210.33
2024-08-09 | 32 | Août | 2024-08-09 04:54 | 2024-08-09 06:12 | 41451 | 1 | S275J01 | 57.83667 | 5 | 66 | 126 | 124 | 116.377 | 43.467 | 3569 | 219 | 1363 | 3.067 | 41.087 | 52 | 69.18 | 71.78 | 0 | 0 | 18.133 | 22.5 | 25.333 | 29.5 | 0 | 0 | 0 | 0 | 2000 | 611 | 2400 | 182 | 162 | 1199 | 0 | 0 | 0 | 0 | 358 | 1647 | 827.2 | 0.0575 | 0.104 | 0.001 | 0.0077 | 0.0259 | 0.479 | 0.132 | 0.104 | 0.802 | 0.019 | 0.0126 | 0.0119 | 0.0613 | 0.139 | 2408/05R4 | 136.6 | 79.4 | 57.2 | 0 | 0 | 0 | 0 | 20.8 | 26.5 | 0 | 0 | 0 | 19.7 | 0 | 0 | 8.6 | 33.3 | 0 | 0 | 0 | 0 | 0 | 20 | 7.7 | 0 | 0 | 0 | 0 | 1607 | 1689 | 1619 | 1647 | 442.7 | 960 | 741.3 | 827.2 | 186.99 | 199.35 | 218.37 | 211.21
2024-08-08 | 32 | Août | 2024-08-09 03:48 | 2024-08-09 04:54 | 41450 | 1 | S275J01 | 65.57 | 3 | 63 | 126 | 124.4 | 125.133 | 42.3 | 3419 | 223 | 1126 | 3.067 | 41.087 | 51.25 | 67.03 | 72.7 | 0 | 0 | 18.483 | 22.375 | 23.817 | 28.75 | 0 | 0 | 0 | 0 | 2000 | 608 | 2400 | 183 | 161 | 1200 | 0 | 0 | 0 | 0 | 388 | 1641 | 930.1 | 0.0528 | 0.0813 | 0.001 | 0.0049 | 0.0229 | 0.203 | 0.127 | 0.114 | 0.767 | 0.0189 | 0.009 | 0.0115 | 0.0675 | 0.137 | 2408/05R4 | 125.4 | 80.2 | 45.2 | 0 | 0 | 0 | 0 | 18.1 | 25.1 | 0 | 0 | 0 | 19.5 | 0 | 0 | 7.1 | 29.3 | 0 | 0 | 0 | 0 | 0 | 19.2 | 7.1 | 0 | 0 | 0 | 0 | 1590 | 1580 | 1641 |  | 541.9 | 648.3 | 930.1 |  | 211.1 | 229.73 | 223.09
2024-08-08 | 32 | Août | 2024-08-09 02:50 | 2024-08-09 03:48 | 41449 | 1 | S275J01 | 58.48 | 4 | 61 | 127 | 125.4 | 124.78 | 45.283 | 3798 | 227 | 1497 | 4.283 | 29.65 | 55.625 | 74.08 | 73.7 | 0 | 0 | 18.217 | 22.5 | 27.067 | 33.125 | 0 | 0 | 0 | 0 | 2000 | 610 | 2400 | 182 | 162 | 1196 | 0 | 0 | 0 | 0 | 388 | 1624 | 935.5 | 0.0716 | 0.0876 | 0.001 | 0.0065 | 0.0263 | 0.48 | 0.128 | 0.102 | 0.778 | 0.0098 | 0.011 | 0.0203 | 0.0432 | 0.14 | 2408/05R4 | 138.5 | 80.5 | 58 | 0 | 0 | 0 | 0 | 22.1 | 27.5 | 0 | 0 | 0 | 20 | 0 | 0 | 7.5 | 34 | 0 | 0 | 0 | 0 | 0 | 20 | 7.4 | 0 | 0 | 0 | 0 | 1565 | 1607 | 1612 | 1624 | 12.2 | 745.2 | 778.6 | 935.5 | -54.46 | 225.28 | 225.79 | 232.75
2024-08-08 | 32 | Août | 2024-08-09 01:55 | 2024-08-09 02:50 | 41448 | 1 | S275J01 | 54.55 | 7 | 60 | 124 | 119.5 | 125.402 | 41.617 | 3385 | 216 | 1127 | 4.267 | 29.062 | 52.5 | 68.15 | 75.69 | 0 | 0 | 17.95 | 22.5 | 23.667 | 30 | 0 | 0 | 0 | 0 | 2000 | 610 | 2400 | 182 | 162 | 1199 | 0 | 0 | 0 | 0 | 335 | 1630 | 747.6 | 0.0654 | 0.0876 | 0.001 | 0.0046 | 0.0271 | 0.511 | 0.135 | 0.103 | 0.739 | 0.0052 | 0.0085 | 0.0252 | 0.036 | 0.143 | 2408/05R4 | 136.7 | 79.1 | 57.6 | 0 | 0 | 0 | 0 | 22.5 | 27.1 | 0 | 0 | 0 | 17.9 | 0 | 0 | 14.1 | 26.8 | 0 | 0 | 0 | 0 | 0 | 20.8 | 7.5 | 0 | 0 | 0 | 0 | 1584 | 1597 | 1630 |  | 521.8 | 621 | 747.6 |  | 211.58 | 217.31 | 213.01
2024-08-08 | 32 | Août | 2024-08-09 00:57 | 2024-08-09 01:55 | 41447 | 1 | S275J01 | 57.78 | 5 | 59 | 123 | 119.8 | 124.081 | 41.75 | 3479 | 219 | 1092 | 4.75 | 25.895 | 52.25 | 68.05 | 75.09 | 0 | 0 | 18.25 | 22.5 | 23.5 | 29.75 | 0 | 0 | 0 | 0 | 2000 | 610 | 2400 | 183 | 162 | 1198 | 0 | 0 | 0 | 0 | 350 | 1652 | 804 | 0.0712 | 0.104 | 0.001 | 0.0059 | 0.0262 | 0.709 | 0.135 | 0.0919 | 0.84 | 0.0168 | 0.0084 | 0.0225 | 0.121 | 0.135 | 2408/05R4 | 137.3 | 80.5 | 56.8 | 0 | 0 | 0 | 0 | 22.2 | 28.3 | 0 | 0 | 0 | 19.9 | 0 | 0 | 9.4 | 30.1 | 0 | 0 | 0 | 0 | 0 | 19.8 | 7.6 | 0 | 0 | 0 | 0 | 1569 | 1601 | 1635 | 1652 | 344.7 | 502.1 | 782.1 | 804 | 189.24 | 199.51 | 213.61 | 206.41
2024-08-08 | 32 | Août | 2024-08-07 07:38 | 2024-08-09 00:57 | 41446 | 1 | S275J01 | 56.16333 | 3 | 64 | 121 | 121 | 113.143 | 45.717 | 3784 | 231 | 1329 | 5.483 | 22.067 | 54.75 | 72.49 | 71.86 | 0 | 0 | 19.1 | 22.5 | 26.617 | 32.25 | 0 | 0 | 0 | 0 | 2000 | 610 | 2400 | 182 | 160 | 1196 | 0 | 0 | 0 | 0 | 373 | 1642 | 865.2 | 0.0733 | 0.113 | 0.001 | 0.0056 | 0.0233 | 0.712 | 0.119 | 0.0919 | 0.76 | 0.0087 | 0.0094 | 0.0205 | 0.0373 | 0.121 | 2408/05R4 | 140.9 | 81.5 | 59.4 | 0 | 0 | 0 | 0 | 22.7 | 27.3 | 0 | 0 | 0 | 25.4 | 0 | 0 | 7.3 | 38.2 | 0 | 0 | 0 | 0 | 0 | 20 | 0 | 0 | 0 | 0 | 0 | 3224 | 1642 | 0 | 0 | 581.1 | 865.2 | 0 | 0 | -644.38 | 217.23 | 65535 | 65535
2024-08-07 | 32 | Août | 2024-08-07 06:44 | 2024-08-07 07:38 | 41445 | 1 | S235JR | 54.45 | 4 | 60 | 138 | 134 | 120.158 | 41.417 | 3590 | 211 | 1197 | 3.017 | 45.746 | 50.625 | 67.16 | 73.34 | 0 | 0 | 16.067 | 20 | 25.35 | 30.5 | 0 | 0 | 0 | 0 | 2000 | 656 | 2400 | 180 | 156 | 950 | 0 | 0 | 0 | 0 | 325 | 1641 | 718.1 | 0.076 | 0.0832 | 0.001 | 0.0037 | 0.0232 | 0.551 | 0.143 | 0.0897 | 0.603 | 0.0101 | 0.0099 | 0.0155 | 0.0449 | 0.138 | 2408/05R4 | 126.5 | 80.3 | 46.2 | 0 | 0 | 0 | 0 | 18.2 | 25.6 | 0 | 0 | 0 | 17.2 | 0 | 0 | 6.6 | 30.2 | 0 | 0 | 0 | 0 | 0 | 20.4 | 8.3 | 0 | 0 | 0 | 0 | 1579 | 1601 | 1626 | 1641 | 441.7 | 727.3 | 614.7 | 718.1 | 202.04 | 226.76 | 200.8 | 204.08
2024-08-07 | 32 | Août | 2024-08-07 05:52 | 2024-08-07 06:44 | 41444 | 1 | S235JR | 52.4 | 7 | 60 | 133 | 133.2 | 135.591 | 39.783 | 3295 | 216 | 963 | 2.45 | 54.286 | 49.25 | 63.96 | 74.28 | 0 | 0 | 14.817 | 18.25 | 24.967 | 31 | 0 | 0 | 0 | 0 | 2000 | 653 | 2400 | 181 | 157 | 949 | 0 | 0 | 0 | 0 | 363 | 1648 | 826.9 | 0.0808 | 0.0873 | 0.001 | 0.0047 | 0.0258 | 0.412 | 0.155 | 0.1 | 0.628 | 0.0067 | 0.0103 | 0.0206 | 0.0632 | 0.149 | 2408/05R4 | 136 | 78.6 | 57.4 | 0 | 0 | 0 | 0 | 22 | 27.1 | 0 | 0 | 0 | 20 | 0 | 0 | 6.9 | 32.9 | 0 | 0 | 0 | 0 | 0 | 19.9 | 7.2 | 0 | 0 | 0 | 0 | 1579 | 1606 | 1623 | 1648 | 478.1 | 591.8 | 679.6 | 826.9 | 207.87 | 208.88 | 209.81 | 210.64
2024-08-06 | 32 | Août | 2024-08-07 04:57 | 2024-08-07 05:52 | 41443 | 1 | S235JR | 54.35 | 5 | 61 | 130 | 128.3 | 123.993 | 42.017 | 3598 | 223 | 1126 | 2.35 | 55.319 | 52.75 | 69.06 | 75.33 | 0 | 0 | 14.65 | 18.25 | 27.367 | 34.5 | 0 | 0 | 0 | 0 | 2000 | 657 | 2400 | 181 | 157 | 944 | 0 | 0 | 0 | 0 | 350 | 1653 | 194.8 | 0.0642 | 0.065 | 0.001 | 0.0054 | 0.0317 | 0.747 | 0.133 | 0.0882 | 0.598 | 0.0172 | 0.0092 | 0.0142 | 0.0808 | 0.131 | 2408/05R4 | 137.3 | 82.3 | 55 | 0 | 0 | 0 | 0 | 22 | 27 | 0 | 0 | 0 | 20.3 | 0 | 0 | 7.4 | 33.2 | 0 | 0 | 0 | 0 | 0 | 20 | 7.4 | 0 | 0 | 0 | 0 | 1581 | 1617 | 1653 |  | 629 | 793.6 | 194.8 |  | 226.96 | 224.47 | 101.73
2024-08-06 | 32 | Août | 2024-08-07 04:04 | 2024-08-07 04:57 | 41442 | 1 | S235JR | 52.92 | 3 | 64 | 131 | 131.6 | 124.445 | 41.533 | 3414 | 220 | 1249 | 3.1 | 42.258 | 50.625 | 66.88 | 73.13 | 0 | 0 | 16.483 | 20.5 | 25.05 | 30.125 | 0 | 0 | 0 | 0 | 2000 | 654 | 2400 | 180 | 157 | 945 | 0 | 0 | 0 | 0 | 373 | 1624 | 884.1 | 0.0644 | 0.0802 | 0.001 | 0.0048 | 0.0276 | 0.456 | 0.148 | 0.0976 | 0.605 | 0.0148 | 0.0098 | 0.0172 | 0.0612 | 0.155 | 2408/05R4 | 136.5 | 80.2 | 56.3 | 0 | 0 | 0 | 0 | 22.2 | 27.5 | 0 | 0 | 0 | 20 | 0 | 0 | 7 | 33 | 0 | 0 | 0 | 0 | 0 | 20.1 | 6.7 | 0 | 0 | 0 | 0 | 1653 | 1625 | 1628 | 1624 | 194.5 | 814.7 | 836.6 | 884.1 | 101.62 | 222.05 | 222.37 | 228.6
2024-08-06 | 32 | Août | 2024-08-07 03:07 | 2024-08-07 04:04 | 41441 | 1 | S235JR | 57.78 | 4 | 60 | 131 | 123.8 | 124.068 | 45.017 | 3892 | 237 | 1472 | 3.133 | 41.809 | 54.5 | 73.17 | 72.64 | 0 | 0 | 16.5 | 20.375 | 28.516 | 34.125 | 0 | 0 | 0 | 0 | 2000 | 654 | 2400 | 180 | 157 | 942 | 0 | 0 | 0 | 0 | 425 | 1640 | 1043.6 | 0.0532 | 0.0663 | 0.001 | 0.0043 | 0.0274 | 0.364 | 0.143 | 0.0865 | 0.592 | 0.0124 | 0.0099 | 0.0199 | 0.0685 | 0.142 | 2408/05R4 | 136.5 | 83.3 | 53.2 | 0 | 0 | 0 | 0 | 19.8 | 27.4 | 0 | 0 | 0 | 19.9 | 0 | 0 | 7.5 | 34.3 | 0 | 0 | 0 | 0 | 0 | 20 | 7.6 | 0 | 0 | 0 | 0 | 1579 | 1596 | 1601 | 1640 | 627.5 | 672.6 | 740.4 | 1043.6 | 227.87 | 223.73 | 228.07 | 232.09
2024-08-06 | 32 | Août | 2024-08-07 02:01 | 2024-08-07 03:07 | 41440 | 1 | S235JR | 65.98 | 7 | 59 | 127 | 127 | 124.849 | 47.067 | 3975 | 240 | 1488 | 3.367 | 37.723 | 56.875 | 75.88 | 72.5 | 0 | 0 | 17.65 | 21.375 | 29.417 | 35.5 | 0 | 0 | 0 | 0 | 2000 | 653 | 2400 | 181 | 156 | 942 | 0 | 0 | 0 | 0 | 425 | 1644 | 1052.3 | 0.0611 | 0.0838 | 0.001 | 0.0069 | 0.0332 | 0.548 | 0.157 | 0.0746 | 0.608 | 0.0133 | 0.01 | 0.0154 | 0.0457 | 0.143 | 2408/05R4 | 143.2 | 82.5 | 60.7 | 0 | 0 | 0 | 0 | 23.7 | 28.8 | 0 | 0 | 0 | 21.5 | 0 | 0 | 7.9 | 33.8 | 0 | 0 | 0 | 0 | 0 | 20.1 | 7.4 | 0 | 0 | 0 | 0 | 1588 | 1606 | 1608 | 1644 | 659.5 | 744.4 | 1006.6 | 1052.3 | 226.63 | 225.75 | 246.85 | 230.53
2024-08-06 | 32 | Août | 2024-08-07 00:55 | 2024-08-07 02:01 | 41439 | 1 | S235JR | 65.4 | 5 | 60 | 120 | 116.6 | 124.031 | 40.95 | 3364 | 222 | 1144 | 2.5 | 48 | 50.625 | 66.31 | 74.18 | 0 | 0 | 14.867 | 18.5 | 26.083 | 32.125 | 0 | 0 | 0 | 0 | 2000 | 654 | 2400 | 181 | 156 | 943 | 0 | 0 | 0 | 0 | 388 | 1641 | 925 | 0.0439 | 0.0623 | 0.001 | 0.0032 | 0.0246 | 0.466 | 0.144 | 0.092 | 0.561 | 0.0092 | 0.0074 | 0.0212 | 0.109 | 0.143 | 2408/05R4 | 140.7 | 82.1 | 58.6 | 0 | 0 | 0 | 0 | 23 | 26.9 | 0 | 0 | 0 | 21 | 0 | 0 | 7.1 | 35.9 | 0 | 0 | 0 | 0 | 0 | 20 | 6.8 | 0 | 0 | 0 | 0 | 1585 | 1612 | 1624 | 1641 | 681.1 | 823.8 | 920.1 | 925 | 230.64 | 229.93 | 231.53 | 222.68
2024-08-06 | 32 | Août | 2024-08-06 07:39 | 2024-08-07 00:55 | 41438 | 1 | S235JR | 53.38 | 3 | 63 | 123 | 120.1 | 114.302 | 44.55 | 3751 | 230 | 1182 | 2.333 | 52.714 | 54.5 | 71.53 | 73.4 | 0 | 0 | 18.133 | 21.75 | 26.417 | 32.75 | 0 | 0 | 0 | 0 | 2000 | 654 | 2400 | 180 | 157 | 944 | 0 | 0 | 0 | 0 | 455 | 1654 | 195.7 | 0.0593 | 0.0727 | 0.001 | 0.0034 | 0.0249 | 0.363 | 0.13 | 0.0728 | 0.608 | 0.0183 | 0.0082 | 0.0193 | 0.0881 | 0.133 | 2408/05R4 | 139.2 | 79.1 | 60.1 | 0 | 0 | 0 | 0 | 22.1 | 27 | 0 | 0 | 0 | 20 | 0 | 0 | 9.3 | 33.3 | 0 | 0 | 0 | 0 | 0 | 19.9 | 7.6 | 0 | 0 | 0 | 0 | 1652 | 1687 | 1668 | 1654 | 193.3 | 1404.8 | 1189.7 | 195.7 | 101.7 | 228.38 | 226.5 | 101.53
2024-08-06 | 32 | Août | 2024-08-06 06:36 | 2024-08-06 07:39 | 41437 | 1 | S355TA | 62.77 | 4 | 59 | 135 | 128.2 | 122.447 | 39.217 | 3071 | 213 | 1312 | 3.133 | 43.085 | 48.5 | 63.96 | 74.2 | 0 | 0 | 18.466 | 22.375 | 20.75 | 26 | 0 | 0 | 0 | 0 | 2000 | 654 | 2400 | 180 | 156 | 1665 | 0 | 205 | 0 | 0 | 313 | 1656 | 685.2 | 0.0651 | 0.0943 | 0.001 | 0.0053 | 0.0235 | 0.664 | 0.118 | 0.168 | 1.06 | 0.117 | 0.0097 | 0.0134 | 0.059 | 0.123 | 2408/05R3 | 135.2 | 80.1 | 55.1 | 0 | 0 | 0 | 0 | 37.8 | 30 | 0 | 0 | 0 | 25.6 | 0 | 0 | 0 | 19.1 | 0 | 0 | 0 | 0 | 0 | 15.4 | 7.3 | 0 | 0 | 0 | 0 | 1675 | 1682 | 1656 |  | 1076.1 | 894.8 | 685.2 |  | 215.33 | 197.98 | 192.49
2024-08-06 | 32 | Août | 2024-08-06 05:43 | 2024-08-06 06:36 | 41436 | 1 | S355TA | 53.18 | 7 | 61 | 129 | 129 | 136.351 | 39.5 | 3152 | 216 | 1367 | 3.483 | 37.033 | 49.125 | 65.06 | 74.62 | 0 | 0 | 18.083 | 22.375 | 21.417 | 26.625 | 0 | 0 | 0 | 0 | 2000 | 656 | 2400 | 180 | 156 | 1667 | 0 | 204 | 0 | 0 | 365 | 1676 | 860.7 | 0.0558 | 0.096 | 0.001 | 0.0052 | 0.0199 | 0.515 | 0.126 | 0.116 | 1.06 | 0.116 | 0.0096 | 0.0117 | 0.0835 | 0.125 | 2408/05R3 | 131.8 | 73.8 | 58 | 0 | 0 | 0 | 0 | 30.2 | 30.8 | 0 | 0 | 0 | 27.8 | 0 | 0 | 0 | 19.9 | 0 | 0 | 0 | 0 | 0 | 16 | 7.1 | 0 | 0 | 0 | 0 | 1628 | 1673 | 1676 |  | 505.6 | 741.7 | 860.7 |  | 185.36 | 189.09 | 198.39
2024-08-05 | 32 | Août | 2024-08-06 04:45 | 2024-08-06 05:43 | 41435 | 1 | S355TA | 58.03 | 5 | 61 | 127 | 124 | 114.205 | 40.683 | 3287 | 216 | 1215 | 2.25 | 56.444 | 49.25 | 64.97 | 72.63 | 0 | 0 | 16.85 | 20.25 | 23.833 | 29 | 0 | 0 | 0 | 0 | 2000 | 656 | 2400 | 180 | 157 | 1669 | 0 | 205 | 0 | 0 | 380 | 1653 | 909.2 | 0.0674 | 0.0769 | 0.001 | 0.0052 | 0.0211 | 0.531 | 0.145 | 0.131 | 1.04 | 0.13 | 0.0094 | 0.0092 | 0.0727 | 0.147 | 2408/05R3 | 135.8 | 75.2 | 60.6 | 0 | 0 | 0 | 0 | 30.5 | 32.4 | 0 | 0 | 0 | 28.4 | 0 | 0 | 0 | 20.5 | 0 | 0 | 0 | 0 | 0 | 17.2 | 6.8 | 0 | 0 | 0 | 0 | 1578 | 1617 | 1650 | 1653 | 615.8 | 740.8 | 901.6 | 909.2 | 227.03 | 219.41 | 215.91 | 214.9
2024-08-05 | 32 | Août | 2024-08-06 03:53 | 2024-08-06 04:45 | 41434 | 1 | S275J02 | 52.65 | 3 | 64 | 127 | 126.6 | 124.811 | 40.333 | 3317 | 217 | 969 | 2.983 | 42.57 | 49.25 | 64.05 | 73.27 | 0 | 0 | 16.15 | 20.375 | 24.183 | 28.875 | 0 | 0 | 0 | 0 | 2000 | 654 | 2400 | 181 | 157 | 1264 | 0 | 0 | 0 | 0 | 395 | 1656 | 962.6 | 0.0771 | 0.0771 | 0.001 | 0.0052 | 0.0213 | 0.447 | 0.186 | 0.102 | 0.796 | 0.0097 | 0.0089 | 0.0137 | 0.058 | 0.186 | 2408/05R4 | 130.6 | 75.9 | 54.7 | 0 | 0 | 0 | 0 | 21.7 | 27 | 0 | 0 | 0 | 19.5 | 0 | 0 | 6 | 30 | 0 | 0 | 0 | 0 | 0 | 19.3 | 7.1 | 0 | 0 | 0 | 0 | 1605 | 1632 | 1656 |  | 692.3 | 890.2 | 962.6 |  | 220.96 | 224.76 | 217.46
2024-08-05 | 32 | Août | 2024-08-06 02:59 | 2024-08-06 03:53 | 41433 | 1 | S275J02 | 54.07 | 4 | 59 | 131 | 126.2 | 112.295 | 41.667 | 3495 | 218 | 1009 | 2.95 | 44.407 | 51.375 | 66.88 | 73.98 | 0 | 0 | 15.95 | 19.75 | 25.717 | 31.625 | 0 | 0 | 0 | 0 | 2000 | 654 | 2400 | 181 | 157 | 1265 | 0 | 0 | 0 | 0 | 335 | 1638 | 749.4 | 0.0671 | 0.0779 | 0.001 | 0.0049 | 0.0228 | 0.689 | 0.3 | 0.11 | 0.796 | 0.0125 | 0.0099 | 0.0164 | 0.0625 | 0.334 | 2408/05R4 | 136.5 | 81.9 | 54.6 | 0 | 0 | 0 | 0 | 22 | 27 | 0 | 0 | 0 | 20 | 0 | 0 | 7 | 33 | 0 | 0 | 0 | 0 | 0 | 20 | 7.5 | 0 | 0 | 0 | 0 | 1590 | 1623 | 1639 | 1638 | 498.5 | 747.5 | 2852.7 | 749.4 | 204.96 | 216.81 | 306.52 | 208.84
2024-08-05 | 32 | Août | 2024-08-06 02:03 | 2024-08-06 02:59 | 41432 | 1 | S275J02 | 55.8 | 7 | 60 | 129 | 129.6 | 138.991 | 43.3 | 3589 | 233 | 1055 | 3.4 | 37.941 | 52.5 | 68.54 | 72.75 | 0 | 0 | 16.7 | 20.625 | 26.6 | 31.875 | 0 | 0 | 0 | 0 | 2000 | 653 | 2400 | 181 | 157 | 1265 | 0 | 0 | 0 | 0 | 320 | 1630 | 690.1 | 0.0678 | 0.0854 | 0.001 | 0.0049 | 0.0287 | 0.443 | 0.144 | 0.112 | 0.81 | 0.0094 | 0.0106 | 0.0171 | 0.0632 | 0.137 | 2408/05R4 | 137.4 | 81 | 56.4 | 0 | 0 | 0 | 0 | 22.4 | 27.1 | 0 | 0 | 0 | 19.7 | 0 | 0 | 6.7 | 34.4 | 0 | 0 | 0 | 0 | 0 | 19.8 | 7.3 | 0 | 0 | 0 | 0 | 1595 | 1621 | 1619 | 1630 | 515.7 | 577.3 | 544.5 | 690.1 | 204.74 | 198.9 | 195.69 | 207.13
2024-08-05 | 32 | Août | 2024-08-06 01:06 | 2024-08-06 02:03 | 41431 | 1 | S275J02 | 57.15 | 5 | 61 | 129 | 126.3 | 121.643 | 44.517 | 3721 | 230 | 1126 | 3.4 | 37.941 | 53.875 | 70.59 | 72.61 | 0 | 0 | 18.667 | 22.125 | 25.85 | 31.75 | 0 | 0 | 0 | 0 | 2000 | 656 | 2400 | 180 | 156 | 1263 | 0 | 0 | 0 | 0 | 318 | 1629 | 716.6 | 0.0609 | 0.0856 | 0.001 | 0.0051 | 0.0312 | 0.576 | 0.133 | 0.106 | 0.774 | 0.0093 | 0.0104 | 0.0176 | 0.0474 | 0.128 | 2408/05R4 | 134.7 | 80.8 | 53.9 | 0 | 0 | 0 | 0 | 21.1 | 27.1 | 0 | 0 | 0 | 19.3 | 0 | 0 | 7 | 32.9 | 0 | 0 | 0 | 0 | 0 | 20 | 7.3 | 0 | 0 | 0 | 0 | 1560 | 1610 | 1624 | 1629 | 399.4 | 752.7 | 694.5 | 716.6 | 204.97 | 224.39 | 210.86 | 210.45
2024-08-05 | 32 | Août | 2024-08-05 18:16 | 2024-08-06 01:06 | 41430 | 1 | S275J02 | 64.08333 | 3 | 64 | 124 | 121.7 | 115.324 | 47.883 | 3988 | 241 | 1322 | 3.317 | 37.387 | 56.875 | 75.24 | 71.27 | 0 | 0 | 18.85 | 22.375 | 29.033 | 34.5 | 0 | 0 | 0 | 0 | 2000 | 655 | 2400 | 181 | 157 | 1265 | 0 | 0 | 0 | 0 | 363 | 1657 | 867.1 | 0.0913 | 0.0971 | 0.0014 | 0.0057 | 0.033 | 1.08 | 0.143 | 0.0975 | 0.817 | 0.0098 | 0.0095 | 0.024 | 0.0743 | 0.141 | 2408/05R4 | 127.6 | 74.5 | 53.1 | 0 | 0 | 0 | 0 | 22.4 | 27.1 | 0 | 0 | 0 | 19.7 | 0 | 0 | 6.9 | 24.9 | 0 | 0 | 0 | 0 | 0 | 19.9 | 6.7 | 0 | 0 | 0 | 0 | 1654 | 1598 | 1617 | 1657 | 197.4 | 624.2 | 731.7 | 867.1 | 102.16 | 217.15 | 218.5 | 209.24
2024-08-05 | 32 | Août | 2024-08-05 17:13 | 2024-08-05 18:16 | 41429 | 1 | S355TA | 62.45 | 5 | 61 | 133 | 135 | 126.537 | 41.45 | 3353 | 219 | 1365 | 2.567 | 51.818 | 50.5 | 67.05 | 73.1 | 0 | 0 | 18.267 | 22.375 | 23.184 | 28.125 | 0 | 0 | 0 | 0 | 2000 | 653 | 2400 | 181 | 157 | 1666 | 0 | 207 | 0 | 0 | 370 | 1652 | 894.6 | 0.0683 | 0.0927 | 0.001 | 0.004 | 0.0201 | 0.605 | 0.122 | 0.128 | 1.05 | 0.125 | 0.0093 | 0.013 | 0.0697 | 0.119 | 2408/05R3 | 135.7 | 88.5 | 47.2 | 0 | 0 | 0 | 0 | 24.5 | 31.6 | 0 | 0 | 0 | 27.7 | 0 | 0 | 0 | 18.8 | 0 | 0 | 0 | 0 | 0 | 21.6 | 11.5 | 0 | 0 | 0 | 0 | 1654 | 1617 | 1621 | 1652 | 197.1 | 27.2 | 566.2 | 894.6 | 102.05 | -23.51 | 197.48 | 214.25
2024-08-05 | 32 | Août | 2024-08-05 16:10 | 2024-08-05 17:13 | 41428 | 1 | S355TA | 63.57 | 7 | 60 | 131 | 130.9 | 113.356 | 41.117 | 0 | 0 | 0 | 3.3 | 39.697 | 50.375 | 50.38 | 73.51 | 0 | 0 | 17.917 | 22.375 | 23.2 | 28 | 0 | 0 | 0 | 0 | 2000 | 654 | 2400 | 182 | 156 | 1661 | 0 | 203 | 0 | 0 | 365 | 1649 | 188.4 | 0.0518 | 0.0956 | 0.001 | 0.0055 | 0.0212 | 0.564 | 0.122 | 0.118 | 1.03 | 0.122 | 0.0089 | 0.0111 | 0.0815 | 0.121 | 2408/05R3 | 133.9 | 80.2 | 53.7 | 0 | 0 | 0 | 0 | 24.9 | 32.1 | 0 | 0 | 0 | 29.8 | 0 | 0 | 0 | 15.8 | 0 | 0 | 0 | 0 | 0 | 24 | 7.3 | 0 | 0 | 0 | 0 | 1625 | 1664 | 1631 | 1649 | 703.9 | 1096.3 | 852.1 | 188.4 | 211.3 | 222.67 | 222.09 | 101.44
2024-08-05 | 32 | Août | 2024-08-05 15:15 | 2024-08-05 16:10 | 41427 | 1 | S355TA | 54.73 | 4 | 60 | 130 | 127.9 | 136.062 | 40.5 | 3288 | 220 | 1303 | 2.983 | 43.575 | 49.5 | 65.6 | 73.33 | 0 | 0 | 17.2 | 21.25 | 23.3 | 28.25 | 0 | 0 | 0 | 0 | 2000 | 661 | 2400 | 182 | 157 | 1662 | 0 | 206 | 0 | 0 | 395 | 1634 | 962.5 | 0.0517 | 0.0774 | 0.001 | 0.0055 | 0.0225 | 0.48 | 0.123 | 0.133 | 1.08 | 0.138 | 0.0097 | 0.01 | 0.0828 | 0.123 | 2408/05R3 | 138.9 | 81.2 | 57.7 | 0 | 0 | 0 | 0 | 23.5 | 32.5 | 0 | 0 | 0 | 27.8 | 0 | 0 | 0 | 31.2 | 0 | 0 | 0 | 0 | 0 | 16.1 | 7.8 | 0 | 0 | 0 | 0 | 1608 | 1641 | 1634 |  | 711 | 927.5 | 962.5 |  | 221.28 | 222.88 | 229.41
2024-08-05 | 32 | Août | 2024-08-05 14:14 | 2024-08-05 15:15 | 41426 | 1 | S355TA | 60.48 | 3 | 64 | 130 | 127.9 | 135.937 | 46.05 | 3841 | 234 | 1512 | 2.917 | 44.571 | 55.375 | 74.05 | 72.15 | 0 | 0 | 18.583 | 22.625 | 27.467 | 32.75 | 0 | 0 | 0 | 0 | 2000 | 653 | 2400 | 182 | 156 | 1668 | 0 | 208 | 0 | 0 | 365 | 1629 | 858.6 | 0.0642 | 0.0836 | 0.001 | 0.0055 | 0.0291 | 0.543 | 0.149 | 0.142 | 1.08 | 0.126 | 0.0099 | 0.0116 | 0.064 | 0.147 | 2408/05R3 | 138 | 79.7 | 58.3 | 0 | 0 | 0 | 0 | 29.3 | 33.2 | 0 | 0 | 0 | 28.1 | 0 | 0 | 0 | 21.5 | 0 | 0 | 0 | 0 | 0 | 18.4 | 7.5 | 0 | 0 | 0 | 0 | 1560 | 1579 | 1611 | 1629 | 528.6 | 601.5 | 709.3 | 858.6 | 225.59 | 224.76 | 219.48 | 223.73
2024-08-05 | 32 | Août | 2024-08-05 13:20 | 2024-08-05 14:14 | 41425 | 1 | S355TA | 54.1 | 5 | 62 | 128 | 128.7 | 113.539 | 42.167 | 3418 | 228 | 1197 | 2.9 | 44.138 | 52.5 | 68.59 | 74.7 | 0 | 0 | 19.217 | 24 | 22.95 | 28.5 | 0 | 0 | 0 | 0 | 2000 | 655 | 2400 | 180 | 157 | 1666 | 0 | 203 | 0 | 0 | 425 | 1639 | 1046.8 | 0.0766 | 0.132 | 0.001 | 0.0065 | 0.0262 | 0.668 | 0.129 | 0.114 | 1.05 | 0.123 | 0.0099 | 0.0142 | 0.0715 | 0.134 | 2408/05R3 | 136.6 | 78.1 | 58.5 | 0 | 0 | 0 | 0 | 27.1 | 30.7 | 0 | 0 | 0 | 31.5 | 0 | 0 | 0 | 23.4 | 0 | 0 | 0 | 0 | 0 | 16.8 | 7.1 | 0 | 0 | 0 | 0 | 1579 | 1616 | 1639 |  | 469.7 | 808.2 | 1046.8 |  | 206.56 | 226.35 | 232.86
2024-08-05 | 32 | Août | 2024-08-05 12:21 | 2024-08-05 13:20 | 41424 | 1 | S355TA | 59.43 | 7 | 60 | 130 | 129.1 | 136.068 | 45.767 | 3782 | 215 | 1547 | 2.717 | 47.853 | 56.25 | 74.81 | 73.74 | 19.683 | 24.375 | 26.084 | 31.75 | 0 | 0 | 0 | 0 | 0 | 0 | 2000 | 654 | 2400 | 180 | 156 | 1666 | 0 | 204 | 0 | 0 | 380 | 1639 | 899.1 | 0.0515 | 0.0844 | 0.001 | 0.0045 | 0.0208 | 0.51 | 0.12 | 0.12 | 0.99 | 0.112 | 0.009 | 0.0173 | 0.0896 | 0.117 | 2408/05R3 | 142.7 | 84.6 | 58.1 | 0 | 0 | 0 | 0 | 27.2 | 33.2 | 0 | 0 | 0 | 33.8 | 0 | 0 | 0 | 21.9 | 0 | 0 | 0 | 0 | 0 | 19 | 7.6 | 0 | 0 | 0 | 0 | 1554 | 1608 | 1620 | 1639 | 475.4 | 741.9 | 890.1 | 899.1 | 221.05 | 224.41 | 231.27 | 221.68
2024-08-05 | 32 | Août | 2024-08-05 09:41 | 2024-08-05 12:21 | 41423 | 1 | S355TA | 160 | 4 | 59 | 128 | 125.4 | 121.346 | 45.167 | 3668 | 213 | 1586 | 2.867 | 44.651 | 53.75 | 72.12 | 71.4 | 0 | 0 | 13.85 | 15.75 | 11.717 | 14.5 | 15.166 | 18.125 | 4.433 | 5 | 2000 | 654 | 2400 | 180 | 157 | 1662 | 0 | 205 | 0 | 0 | 455 | 1638 | 1190.9 | 0.0386 | 0.0618 | 0.001 | 0.0061 | 0.0177 | 0.456 | 0.117 | 0.119 | 0.988 | 0.111 | 0.0093 | 0.0122 | 0.0822 | 0.112 | 2408/05R1 | 134.3 | 59.8 | 46.4 | 28.1 | 0 | 0 | 0 | 36.4 | 27.1 | 0 | 0 | 0 | 39 | 0 | 0 | 0 | 15.8 | 0 | 0 | 0 | 0 | 0 | 16 | 0 | 0 | 0 | 0 | 0 | 1652 | 1645 | 1615 | 1638 | 193.1 | 1216.5 | 26.1 | 1190.9 | 101.63 | 240.64 | -25.47 | 242.88
2024-08-05 | 32 | Août | 2024-08-05 08:37 | 2024-08-05 09:41 | 41422 | 1 | S355TA | 64.12 | 5 | 61 | 121 | 120.2 | 111.936 | 45.8 | 3924 | 232 | 1977 | 2.667 | 45.375 | 56.25 | 77.08 | 73.69 | 0 | 0 | 12.667 | 15.875 | 11.533 | 14.375 | 14.267 | 17.375 | 7.333 | 8.625 | 2000 | 654 | 2400 | 181 | 156 | 1667 | 0 | 205 | 0 | 0 | 455 | 1620 | 1169.2 | 0.0307 | 0.0786 | 0.001 | 0.0062 | 0.0143 | 0.542 | 0.0957 | 0.119 | 1.08 | 0.133 | 0.0092 | 0.008 | 0.121 | 0.0985 | 2408/05R1 | 141.3 | 55.8 | 52 | 33.5 | 0 | 0 | 0 | 43 | 32.1 | 0 | 0 | 0 | 35.6 | 0 | 0 | 0 | 16.3 | 0 | 0 | 0 | 0 | 0 | 14.3 | 0 | 0 | 0 | 0 | 0 | 1585 | 1621 | 1634 | 1620 | 747.5 | 1132.4 | 1122 | 1169.2 | 237.48 | 248.43 | 240.68 | 251.32
2024-08-05 | 32 | Août | 2024-07-30 18:46 | 2024-08-05 08:37 | 41421 | 1 | S355TA | 95.13667 | 3 | 64 | 118 | 117.4 | 116.806 | 61.35 | 2513 | 80 | 2195 | 2.8 | 42.143 | 72.125 | 89.01 | 70.54 | 18.5 | 22.125 | 0 | 0 | 15.933 | 19.625 | 9.45 | 11.5 | 17.466 | 18.875 | 3000 | 656 | 3450 | 382 | 477 | 1665 | 0 | 202 | 0 | 0 | 440 | 1652 | 1322.6 | 0.0312 | 0.0677 | 0.001 | 0.0062 | 0.0179 | 0.278 | 0.106 | 0.137 | 0.766 | 0.0209 | 0.0085 | 0.0045 | 0.0335 | 0.122 | 2408/05R1 | 141.3 | 55.7 | 48.3 | 37.3 | 0 | 0 | 0 | 40.9 | 41.6 | 0 | 0 | 0 | 28.7 | 0 | 0 | 0 | 15.6 | 0 | 0 | 0 | 0 | 0 | 14.5 | 0 | 0 | 0 | 0 | 0 | 1652 | 1675 | 1543 | 1652 | 193.1 | 1369.2 | 25.1 | 1322.6 | 101.63 | 233.01 | 10.51 | 242.97