## Sheet1
[20 empty] | Energie Electrique | [12 empty] | Additifs | [10 empty] | Echantillons |  | Analyses (Last EAF) | [6 empty] | Analyses (First LF) | [6 empty] | Recette PAF | [28 empty] | Températures |  |  |  | PPM O2 |  |  |  | FEM
Date | Sem. | Mois | Heure Début | Heure Fin | N° Coulée | N° Trait. | Grade | Tap to Tap | N° Poche | Poids Tare | Poids Tappé | Poids Acier CCM | Poids Brames | Power On | Oxy. | GPL | C Injecté | Temps Vidange | Débit EBT | Energie Elec. | Energie Eq. | Puissance Active | Préparation Durée | Préparation Eng. Elec. | Panier1 Durée | Panier1 Eng. Elec. | Panier2 Durée | Panier2 Eng. Elec. | Panier3 Durée | Panier3 Eng. Elec. | Refinning Durée | Refining Eng. Elec. | CaO | CaO Tapp. | MgO | MgO Tapp. | AL Ca | FeMn Hc | FeMn LC | FeSi | SiMn | C Chargé | Al MHS | °C Temp. (Final) | PPM O2 (Final) | C (EAF) | Mn (EAF) | Si (EAF) | P (EAF) | S (EAF) | Al (EAF) | Cu (EAF) | C (LF) | Mn (LF) | Si (LF) | P (LF) | S (LF) | Al (LF) | Cu (LF) | N° Recette | Total Ferrailles | Poids Panier 1 | Poids Panier 2 | Poids Panier 3 | BS2 BS2 | HBI HBI | HBI HBI CF | Imp. Auto | Imp. Bonus | Imp. Broyée | Imp. Mixte (HMS 1/2) | Imp. Neuve | MS MS | MS MS Broyée | Nat. Neuve | Nat. Bonus | Nat. Broyée | Nat. Mixte | Nat. Rails | Nat. Roue de train | Nat. Massive | Plaques Scories | Pig Iron | Scorie Blanche | Tundish | Cylindres STM Oxy. | Cylindre LAF Oxy. | Rails Train | Tempér. (1) | Tempér. (2) | Tempér. (3) | Tempér. (4) | PPMO2 (1) | PPMO2 (2) | PPMO2 (3) | PPMO2 (4) | FEM (1) | FEM (2) | FEM (3) | FEM (4)
2024-09-29 | 39 | Septembre | 2024-09-29 11:48 | 2024-09-29 12:49 | 41708 | 1 | H300 | 61.03 | 6 | 60 | 129 | 127.7 | 115.743 | 39.083 | 3414 | 243 | 1915 | 2.867 | 45 | 49.625 | 68.71 | 76.18 | 0 | 0 | 12.05 | 15.875 | 9.533 | 12.875 | 12.133 | 15.25 | 5.367 | 5.5 | 2000 | 634 | 2400 | 183 | 0 | 0 | 666 | 122 | 0 | 0 | 450 | 1643 | 1200.6 | 0.0275 | 0.0651 | 0.001 | 0.0032 | 0.0142 | 0.51 | 0.0438 | 0.0335 | 0.403 | 0.0775 | 0.0061 | 0.0142 | 0.118 | 0.0511 | 2409/28R1 | 125.6 | 55.8 | 45.6 | 24.2 | 20 | 0 | 0 | 105.6 | 0 | 0 | 0 | 0 | 0 | 0 | 0 | 0 | 0 | 0 | 0 | 0 | 0 | 0 | 0 | 0 | 0 | 0 | 0 | 0 | 1627 | 1704 | 1742 | 1643 | 1042.2 | 1646.6 | 2110.8 | 1200.6 | 239.06 | 230.81 | 228.4 | 240.76
2024-09-29 | 39 | Septembre | 2024-09-29 10:39 | 2024-09-29 11:48 | 41707 | 1 | H380 | 68.38 | 7 | 64 | 123 | 122.8 | 75.988 | 39.317 | 3466 | 248 | 1590 | 3.333 | 36.9 | 51.5 | 69.42 | 78.59 | 0 | 0 | 12.633 | 16.625 | 9.95 | 13 | 13.6 | 17.625 | 3.133 | 4.125 | 2400 | 631 | 2400 | 185 | 0 | 0 | 658 | 124 | 0 | 0 | 450 | 1651 | 1251.6 | 0.023 | 0.0562 | 0.001 | 0.0059 | 0.0186 | 0.588 | 0.0668 | 0.0299 | 0.424 | 0.0758 | 0.0063 | 0.0149 | 0.121 | 0.0723 | 2409/28R1 | 135.8 | 56.7 | 45.7 | 33.4 | 21.2 | 0 | 0 | 114.6 | 0 | 0 | 0 | 0 | 0 | 0 | 0 | 0 | 0 | 0 | 0 | 0 | 0 | 0 | 0 | 0 | 0 | 0 | 0 | 0 | 1545 | 1686 | 1660 | 1651 | 631.6 | 1504.9 | 1252.9 | 1251.6 | 246.87 | 233.98 | 234.65 | 239.46
2024-09-29 | 39 | Septembre | 2024-09-29 09:43 | 2024-09-29 10:39 | 41706 | 1 | S355TA | 55.88 | 1 | 59 | 126 | 125.1 | 124.218 | 35.533 | 2883 | 234 | 633 | 4.367 | 28.855 | 46.25 | 58.44 | 78.1 | 0 | 0 | 15.567 | 20 | 19.966 | 26.125 | 0 | 0 | 0 | 0 | 2000 | 631 | 2400 | 185 | 154 | 1667 | 0 | 204 | 0 | 0 | 330 | 1644 | 800 | 0.078 | 0.0661 | 0.001 | 0.0053 | 0.0262 | 0.641 | 0.157 | 0.156 | 0.871 | 0.101 | 0.0077 | 0.0193 | 0.0739 | 0.162 | 2409/26R4 | 135.4 | 78.9 | 56.5 | 0 | 0 | 0 | 0 | 27.9 | 27.4 | 0 | 0 | 0 | 19.9 | 0 | 0 | 6.5 | 21.3 | 0 | 0 | 0 | 0 | 0 | 14.9 | 7 | 0 | 0 | 0 | 10.5 | 1625 | 1664 | 1644 |  | 799.1 | 959.4 | 800 |  | 220.63 | 212.87 | 210.39
2024-09-29 | 39 | Septembre | 2024-09-29 08:49 | 2024-09-29 09:43 | 41705 | 1 | S355TA | 54.95 | 2 | 60 | 126 | 126.7 | 120.629 | 38.967 | 3377 | 248 | 800 | 4.417 | 28.528 | 50.125 | 64.54 | 77.18 | 0 | 0 | 15.417 | 20 | 23.55 | 30 | 0 | 0 | 0 | 0 | 2000 | 632 | 2400 | 183 | 155 | 1662 | 0 | 204 | 0 | 0 | 323 | 1640 | 783.8 | 0.0613 | 0.0691 | 0.001 | 0.0053 | 0.0285 | 0.757 | 0.126 | 0.155 | 1.04 | 0.118 | 0.0103 | 0.0142 | 0.0428 | 0.138 | 2409/26R4 | 137.4 | 79.6 | 57.8 | 0 | 0 | 0 | 0 | 27.9 | 27.7 | 0 | 0 | 0 | 19.2 | 0 | 0 | 7.5 | 22.7 | 0 | 0 | 0 | 0 | 0 | 14.8 | 6.9 | 0 | 0 | 0 | 10.7 | 1594 | 1616 | 1611 | 1640 | 652.1 | 765.9 | 731.1 | 783.8 | 222.54 | 222.4 | 221.7 | 211.06
2024-09-29 | 39 | Septembre | 2024-09-29 07:50 | 2024-09-29 08:49 | 41704 | 1 | S355TA | 58.22 | 6 | 60 | 124 | 124.4 | 120.702 | 37.117 | 3209 | 243 | 742 | 5.167 | 24 | 48.625 | 62.27 | 78.6 | 0 | 0 | 15.217 | 20 | 21.9 | 28.625 | 0 | 0 | 0 | 0 | 2000 | 631 | 2400 | 185 | 154 | 1673 | 0 | 205 | 0 | 0 | 368 | 1632 | 913.9 | 0.0514 | 0.0651 | 0.001 | 0.0048 | 0.0242 | 0.693 | 0.127 | 0.152 | 1.04 | 0.119 | 0.0096 | 0.0162 | 0.0887 | 0.133 | 2409/26R4 | 137 | 79.7 | 57.3 | 0 | 0 | 0 | 0 | 27.9 | 28.2 | 0 | 0 | 0 | 19.6 | 0 | 0 | 7.5 | 21.1 | 0 | 0 | 0 | 0 | 0 | 14.5 | 7.2 | 0 | 0 | 0 | 11 | 1591 | 1589 | 1632 |  | 605.3 | 659.3 | 913.9 |  | 218.69 | 226.07 | 226.69
2024-09-29 | 39 | Septembre | 2024-09-29 06:59 | 2024-09-29 07:50 | 41703 | 1 | S355TA | 50.97 | 7 | 64 | 127 | 125.8 | 120.934 | 38.933 | 3390 | 249 | 826 | 2.183 | 58.168 | 50.375 | 64.94 | 77.63 | 0 | 0 | 16.05 | 21.125 | 22.884 | 29.25 | 0 | 0 | 0 | 0 | 2000 | 633 | 2400 | 184 | 154 | 1663 | 0 | 202 | 0 | 0 | 338 | 1631 | 823.2 | 0.0982 | 0.0951 | 0.001 | 0.006 | 0.0272 | 0.542 | 0.123 | 0.135 | 1.03 | 0.113 | 0.0092 | 0.0154 | 0.0643 | 0.12 | 2409/26R4 | 138.1 | 81.8 | 56.3 | 0 | 0 | 0 | 0 | 28.6 | 27.6 | 0 | 0 | 0 | 17.6 | 0 | 0 | 7.1 | 26 | 0 | 0 | 0 | 0 | 0 | 13.7 | 6.8 | 0 | 0 | 0 | 10.7 | 1600 | 1624 | 1619 | 1631 | 585.7 | 721.9 | 748.5 | 823.2 | 211.38 | 213.7 | 219.08 | 219.55
2024-09-29 | 39 | Septembre | 2024-09-29 06:05 | 2024-09-29 06:59 | 41702 | 1 | S355TA | 54.47 | 1 | 61 | 126 | 123.5 | 120.93 | 37.1 | 3096 | 244 | 729 | 2.683 | 46.957 | 48.25 | 61.51 | 78.03 | 0 | 0 | 16.45 | 21.5 | 20.65 | 26.75 | 0 | 0 | 0 | 0 | 2000 | 632 | 2400 | 184 | 155 | 1664 | 0 | 204 | 0 | 0 | 308 | 1638 | 737.1 | 0.117 | 0.0967 | 0.0018 | 0.0075 | 0.029 | 0.564 | 0.115 | 0.144 | 1.06 | 0.12 | 0.0098 | 0.0139 | 0.079 | 0.118 | 2409/26R4 | 137.9 | 81.7 | 56.2 | 0 | 0 | 0 | 0 | 28 | 26 | 0 | 0 | 0 | 19.9 | 0 | 0 | 6.7 | 24.8 | 0 | 0 | 0 | 0 | 0 | 14.4 | 7.2 | 0 | 0 | 0 | 10.9 | 1625 | 1616 | 1670 | 1638 | 715.7 | 467.3 | 950.2 | 737.1 | 212.53 | 186.08 | 208.91 | 207.63
2024-09-29 | 39 | Septembre | 2024-09-29 05:14 | 2024-09-29 06:05 | 41701 | 1 | S355TA | 50.82 | 2 | 60 | 127 | 127.2 | 120.729 | 37.067 | 3265 | 241 | 797 | 2.783 | 45.629 | 48.625 | 62.66 | 78.71 | 0 | 0 | 13.533 | 17.875 | 23.533 | 30.75 | 0 | 0 | 0 | 0 | 2000 | 632 | 2400 | 185 | 154 | 1676 | 0 | 207 | 0 | 0 | 345 | 1646 | 856.7 | 0.0909 | 0.0895 | 0.001 | 0.007 | 0.0268 | 0.461 | 0.129 | 0.117 | 0.0967 | 0.0018 | 0.0075 | 0.029 | 0.564 | 0.115 | 2409/26R4 | 137.7 | 82.4 | 55.3 | 0 | 0 | 0 | 0 | 27.2 | 27.4 | 0 | 0 | 0 | 19.8 | 0 | 0 | 7.3 | 25.2 | 0 | 0 | 0 | 0 | 0 | 13.8 | 6.9 | 0 | 0 | 0 | 10.1 | 1609 | 1623 | 1646 |  | 631.5 | 605.3 | 856.7 |  | 212.02 | 201.3 | 214.33
2024-09-28 | 39 | Septembre | 2024-09-29 04:18 | 2024-09-29 05:14 | 41700 | 1 | S355TA | 56.48 | 6 | 60 | 121 | 119.9 | 121.888 | 39.617 | 3447 | 254 | 822 | 2.733 | 44.268 | 50.5 | 65.24 | 76.48 | 0 | 0 | 15.367 | 19.375 | 24.25 | 31.125 | 0 | 0 | 0 | 0 | 2000 | 633 | 2400 | 185 | 155 | 1663 | 0 | 204 | 0 | 0 | 340 | 1634 | 745.4 | 0.0823 | 0.0888 | 0.001 | 0.0072 | 0.0252 | 0.636 | 0.139 | 0.0936 | 0.0905 | 0.001 | 0.0081 | 0.0278 | 0.637 | 0.142 | 2409/26R4 | 137.9 | 81 | 56.9 | 0 | 0 | 0 | 0 | 26.7 | 27.2 | 0 | 0 | 0 | 20.1 | 0 | 0 | 7.1 | 25.5 | 0 | 0 | 0 | 0 | 0 | 13.8 | 7.3 | 0 | 0 | 0 | 10.2 | 1569 | 1576 | 1608 | 1634 | 444.8 | 505.4 | 649.3 | 745.4 | 207.99 | 213.58 | 214.61 | 210.62
2024-09-28 | 39 | Septembre | 2024-09-29 03:25 | 2024-09-29 04:18 | 41699 | 1 | S355TA | 52.2 | 7 | 64 | 125 | 125.4 | 129.342 | 37.417 | 3127 | 244 | 723 | 4.367 | 28.626 | 48.625 | 61.95 | 77.97 | 0 | 0 | 15.233 | 20.125 | 22.184 | 28.5 | 0 | 0 | 0 | 0 | 2000 | 633 | 2400 | 185 | 154 | 1673 | 0 | 203 | 0 | 0 | 285 | 1647 | 562.1 | 0.111 | 0.0965 | 0.001 | 0.007 | 0.0229 | 0.418 | 0.149 | 0.18 | 1.04 | 0.118 | 0.0128 | 0.0118 | 0.0402 | 0.154 | 2409/26R4 | 137.3 | 81.8 | 55.5 | 0 | 0 | 0 | 0 | 27.1 | 27.2 | 0 | 0 | 0 | 19.3 | 0 | 0 | 7.3 | 25.3 | 0 | 0 | 0 | 0 | 0 | 14.3 | 6.5 | 0 | 0 | 0 | 10.3 | 1659 | 1647 |  |  | 758.2 | 562.1 |  |  | 198.3 | 182.83
2024-09-28 | 39 | Septembre | 2024-09-29 02:35 | 2024-09-29 03:25 | 41698 | 1 | S355TA | 50.5 | 1 | 59 | 126 | 122.7 | 110.781 | 38.017 | 3257 | 242 | 1049 | 4.05 | 31.111 | 49 | 64.05 | 77.33 | 0 | 0 | 14.8 | 19.875 | 23.216 | 29.125 | 0 | 0 | 0 | 0 | 2000 | 636 | 2400 | 185 | 155 | 1664 | 0 | 204 | 0 | 0 | 285 | 1647 | 653.7 | 0.108 | 0.103 | 0.001 | 0.0078 | 0.0245 | 0.359 | 0.137 | 0.172 | 1.02 | 0.121 | 0.0118 | 0.0121 | 0.0603 | 0.138 | 2409/26R4 | 137.6 | 80.3 | 57.3 | 0 | 0 | 0 | 0 | 26.9 | 28.1 | 0 | 0 | 0 | 20.1 | 0 | 0 | 6.9 | 24.1 | 0 | 0 | 0 | 0 | 0 | 14.3 | 7.1 | 0 | 0 | 0 | 10.1 | 1644 | 1621 | 1647 |  | 596.6 | 507.1 | 653.7 |  | 188.83 | 189.37 | 193.92
2024-09-28 | 39 | Septembre | 2024-09-29 01:45 | 2024-09-29 02:35 | 41697 | 1 | S355TA | 50.2 | 2 | 59 | 125 | 123.9 | 129.428 | 38.267 | 3250 | 248 | 1032 | 3.033 | 41.209 | 49.375 | 64.36 | 77.42 | 0 | 0 | 15.583 | 20.25 | 22.683 | 29.125 | 0 | 0 | 0 | 0 | 2000 | 633 | 2400 | 184 | 155 | 1670 | 0 | 206 | 0 | 0 | 285 | 1633 | 651.3 | 0.0949 | 0.104 | 0.001 | 0.0075 | 0.0249 | 0.45 | 0.136 | 0.176 | 1.08 | 0.131 | 0.0119 | 0.0098 | 0.0755 | 0.138 | 2409/26R4 | 137.5 | 81 | 56.5 | 0 | 0 | 0 | 0 | 27.5 | 28.1 | 0 | 0 | 0 | 20 | 0 | 0 | 6.8 | 25 | 0 | 0 | 0 | 0 | 0 | 13.6 | 6.3 | 0 | 0 | 0 | 10.2 | 1597 | 1610 | 1617 | 1633 | 425.9 | 520 | 600.9 | 651.3 | 189.58 | 197.2 | 204.02 | 201.25
2024-09-28 | 39 | Septembre | 2024-09-29 00:52 | 2024-09-29 01:45 | 41696 | 1 | S355TA | 52.83 | 6 | 60 | 122 | 121.2 | 129.058 | 38.133 | 3230 | 240 | 1138 | 3.167 | 38.526 | 49.25 | 64.58 | 77.49 | 0 | 0 | 14.683 | 19.125 | 23.45 | 30.125 | 0 | 0 | 0 | 0 | 2000 | 634 | 2400 | 184 | 154 | 1669 | 0 | 203 | 0 | 0 | 308 | 1654 | 196.3 | 0.0511 | 0.0734 | 0.001 | 0.0055 | 0.023 | 0.787 | 0.13 | 0.166 | 1.07 | 0.108 | 0.0107 | 0.0112 | 0.0547 | 0.141 | 2409/26R4 | 137.4 | 79.7 | 57.7 | 0 | 0 | 0 | 0 | 26.8 | 27.1 | 0 | 0 | 0 | 20.5 | 0 | 0 | 7.3 | 25.1 | 0 | 0 | 0 | 0 | 0 | 14.2 | 7.2 | 0 | 0 | 0 | 9.2 | 1574 | 1652 | 1642 | 1654 | 19.9 | 35 | 721.8 | 196.3 | -23.31 | -23.83 | 203.91 | 101.75
2024-09-28 | 39 | Septembre | 2024-09-28 18:32 | 2024-09-29 00:52 | 41695 | 1 | S355TA | 49.9 | 7 | 64 | 123 | 122.6 | 110.93 | 41.583 | 3506 | 258 | 905 | 2.75 | 44.727 | 52.75 | 68.02 | 76.11 | 0 | 0 | 17.2 | 22.25 | 24.383 | 30.5 | 0 | 0 | 0 | 0 | 2000 | 633 | 2400 | 184 | 155 | 1672 | 0 | 204 | 0 | 0 | 420 | 1668 | 1102.1 | 0.0552 | 0.0586 | 0.001 | 0.0055 | 0.0251 | 0.467 | 0.123 | 0.143 | 1.06 | 0.127 | 0.0099 | 0.0109 | 0.0848 | 0.126 | 2409/26R4 | 137.8 | 81.3 | 56.5 | 0 | 0 | 0 | 0 | 27.5 | 27.9 | 0 | 0 | 0 | 20 | 0 | 0 | 7.3 | 25 | 0 | 0 | 0 | 0 | 0 | 13.7 | 6.5 | 0 | 0 | 0 | 9.9 | 1652 | 1682 | 1685 | 1668 | 193.1 | 1092.2 | 1145.3 | 1102.1 | 101.63 | 212.62 | 214.47 | 220.88
2024-09-28 | 39 | Septembre | 2024-09-28 17:35 | 2024-09-28 18:32 | 41694 | 1 | DD13C | 57.17 | 1 | 60 | 133 | 130.5 | 116.251 | 38.65 | 3522 | 254 | 559 | 3.4 | 39.118 | 50.375 | 64.25 | 78.2 | 0 | 0 | 16.95 | 22.125 | 21.7 | 28.25 | 0 | 0 | 0 | 0 | 2000 | 632 | 2400 | 183 | 156 | 0 | 144 | 0 | 0 | 0 | 465 | 1661 | 1176.5 | 0.126 | 0.0921 | 0.0026 | 0.0057 | 0.0257 | 0.506 | 0.145 | 0.0306 | 0.137 | 0.0106 | 0.0085 | 0.0213 | 0.034 | 0.15 | 2409/26R2 | 137.3 | 79.5 | 57.8 | 0 | 0 | 0 | 0 | 11.6 | 28.1 | 0 | 0 | 0 | 21.3 | 0 | 0 | 18.2 | 26.4 | 0 | 0 | 0 | 0 | 0 | 13.9 | 7.1 | 0 | 0 | 0 | 10.7 | 1602 | 1664 | 1669 | 1661 | 608.2 | 1196.6 | 1274.9 | 1176.5 | 213.06 | 229.1 | 231.03 | 229.48
2024-09-28 | 39 | Septembre | 2024-09-28 16:35 | 2024-09-28 17:35 | 41693 | 1 | DD13C | 60.17 | 6 | 63 | 128 | 127.3 | 143.588 | 38.8 | 3349 | 250 | 527 | 4.083 | 31.347 | 49.5 | 62.71 | 76.55 | 0 | 0 | 16.15 | 20.875 | 22.65 | 28.625 | 0 | 0 | 0 | 0 | 2000 | 633 | 2400 | 183 | 154 | 0 | 140 | 0 | 0 | 0 | 413 | 1668 | 1068.9 | 0.0672 | 0.0763 | 0.001 | 0.0047 | 0.025 | 0.766 | 0.158 | 0.032 | 0.158 | 0.0126 | 0.0092 | 0.017 | 0.042 | 0.161 | 2409/26R2 | 130.8 | 81.3 | 49.5 | 0 | 0 | 0 | 0 | 12.8 | 24.3 | 0 | 0 | 0 | 19.4 | 0 | 0 | 18.6 | 23.2 | 0 | 0 | 0 | 0 | 0 | 15.4 | 7.2 | 0 | 0 | 0 | 9.9 | 1589 | 1629 | 1636 | 1668 | 568.7 | 714.6 | 788.3 | 1068.9 | 215.19 | 210.24 | 213.65 | 218.64
2024-09-28 | 39 | Septembre | 2024-09-28 15:29 | 2024-09-28 16:35 | 41692 | 1 | DD13C | 66.33 | 7 | 64 | 126 | 127.2 | 119.762 | 39.117 | 3461 | 247 | 603 | 4.583 | 27.491 | 51 | 64.85 | 78.23 | 0 | 0 | 15.517 | 20.75 | 23.6 | 30.125 | 0 | 0 | 0 | 0 | 2000 | 633 | 2400 | 183 | 155 | 0 | 146 | 0 | 0 | 0 | 413 | 1665 | 1073.2 | 0.0679 | 0.0702 | 0.001 | 0.0057 | 0.0317 | 0.492 | 0.161 | 0.0551 | 0.154 | 0.0188 | 0.0102 | 0.0064 | 0.028 | 0.158 | 2409/26R2 | 137.4 | 80.1 | 57.3 | 0 | 0 | 0 | 0 | 12.2 | 28 | 0 | 0 | 0 | 21.1 | 0 | 0 | 17.2 | 26.4 | 0 | 0 | 0 | 0 | 0 | 14.6 | 7.2 | 0 | 0 | 0 | 10.7 | 1610 | 1638 | 1633 | 1665 | 720.3 | 818.8 | 820.3 | 1073.2 | 221.15 | 215.35 | 218.2 | 220.56
2024-09-28 | 39 | Septembre | 2024-09-28 14:37 | 2024-09-28 15:29 | 41691 | 1 | DD13C | 51.98 | 2 | 59 | 130 | 124.6 | 119.834 | 39.067 | 3493 | 247 | 602 | 2.6 | 50 | 50.75 | 64.69 | 77.94 | 0 | 0 | 15.533 | 20.5 | 23.533 | 30.25 | 0 | 0 | 0 | 0 | 2000 | 633 | 2400 | 183 | 155 | 0 | 148 | 0 | 0 | 0 | 413 | 1662 | 1062.7 | 0.0608 | 0.0681 | 0.001 | 0.0065 | 0.0285 | 0.569 | 0.152 | 0.0309 | 0.146 | 0.0172 | 0.0093 | 0.0183 | 0.073 | 0.152 | 2409/26R2 | 136.5 | 80.2 | 56.3 | 0 | 0 | 0 | 0 | 13.3 | 27.8 | 0 | 0 | 0 | 20.5 | 0 | 0 | 16.6 | 27.9 | 0 | 0 | 0 | 0 | 0 | 13.7 | 7.2 | 0 | 0 | 0 | 9.5 | 1592 | 1596 | 1646 | 1662 | 593.6 | 699.9 | 994.9 | 1062.7 | 216.71 | 226.65 | 225.32 | 221.47
2024-09-28 | 39 | Septembre | 2024-09-28 13:45 | 2024-09-28 14:37 | 41690 | 1 | DD13C | 51.97 | 1 | 59 | 128 | 126 | 119.712 | 38.183 | 3535 | 245 | 569 | 3 | 42.667 | 50 | 63.92 | 78.57 | 0 | 0 | 15.767 | 21.5 | 22.416 | 28.375 | 0 | 0 | 0 | 0 | 2000 | 633 | 2400 | 184 | 155 | 0 | 146 | 0 | 0 | 0 | 428 | 1668 | 1126.9 | 0.158 | 0.133 | 0.0018 | 0.01 | 0.0283 | 0.519 | 0.152 | 0.0348 | 0.165 | 0.0057 | 0.0097 | 0.0209 | 0.0842 | 0.156 | 2409/26R2 | 130.3 | 78.5 | 51.8 | 0 | 0 | 0 | 0 | 13.2 | 28.7 | 0 | 0 | 0 | 20.2 | 0 | 0 | 15 | 22.4 | 0 | 0 | 0 | 0 | 0 | 13.1 | 7.7 | 0 | 0 | 0 | 10 | 1602 | 1649 | 1650 | 1668 | 285.1 | 606.8 | 705.5 | 1126.9 | 157.35 | 187.36 | 197.89 | 222.52
2024-09-28 | 39 | Septembre | 2024-09-28 12:46 | 2024-09-28 13:45 | 41689 | 1 | S355TA | 59.15 | 6 | 62 | 128 | 128.6 | 111.672 | 41.517 | 3757 | 258 | 1495 | 2.833 | 45.176 | 53.125 | 71.57 | 76.78 | 0 | 0 | 15.333 | 20 | 26.184 | 33.125 | 0 | 0 | 0 | 0 | 2000 | 686 | 2400 | 183 | 155 | 1667 | 0 | 203 | 0 | 0 | 308 | 1652 | 723.6 | 0.0623 | 0.0797 | 0.001 | 0.0067 | 0.0275 | 0.455 | 0.136 | 0.13 | 1.02 | 0.108 | 0.0106 | 0.0218 | 0.057 | 0.135 | 2409/26R4 | 138.1 | 80.6 | 57.5 | 0 | 0 | 0 | 0 | 26.1 | 27.2 | 0 | 0 | 0 | 20.1 | 0 | 0 | 6.8 | 25.9 | 0 | 0 | 0 | 0 | 0 | 14.6 | 7.6 | 0 | 0 | 0 | 9.8 | 1581 | 1598 | 1652 |  | 359.6 | 366.1 | 723.6 |  | 185.83 | 177.91 | 198.67
2024-09-28 | 39 | Septembre | 2024-09-28 11:47 | 2024-09-28 12:46 | 41688 | 1 | S355TA | 58.5 | 7 | 63 | 130 | 130.3 | 135.83 | 39.533 | 3397 | 250 | 1268 | 2.983 | 43.575 | 50.75 | 67.15 | 77.02 | 0 | 0 | 15.4 | 19.875 | 24.133 | 30.75 | 0 | 0 | 0 | 0 | 2000 | 685 | 2400 | 183 | 155 | 1669 | 0 | 204 | 0 | 0 | 383 | 1649 | 970.6 | 0.0638 | 0.0721 | 0.001 | 0.0048 | 0.0256 | 0.461 | 0.138 | 0.13 | 1.01 | 0.106 | 0.0085 | 0.0175 | 0.0774 | 0.139 | 2409/26R4 | 137.6 | 78.9 | 58.7 | 0 | 0 | 0 | 0 | 26.6 | 27.8 | 0 | 0 | 0 | 20.1 | 0 | 0 | 6.8 | 25.2 | 0 | 0 | 0 | 0 | 0 | 13 | 7.7 | 0 | 0 | 0 | 10.4 | 1616 | 1614 | 1649 |  | 665.6 | 697 | 970.6 |  | 212.08 | 216.56 | 221.87
2024-09-28 | 39 | Septembre | 2024-09-28 10:47 | 2024-09-28 11:47 | 41687 | 1 | S355TA | 59.97 | 2 | 60 | 127 | 125.4 | 113.719 | 39.667 | 3369 | 259 | 1282 | 2.883 | 44.046 | 50.875 | 67.29 | 76.95 | 0 | 0 | 16.067 | 20.75 | 23.6 | 30 | 0 | 0 | 0 | 0 | 2000 | 686 | 2400 | 184 | 155 | 1681 | 0 | 203 | 0 | 0 | 353 | 1652 | 193.1 | 0.0618 | 0.0694 | 0.001 | 0.0042 | 0.0216 | 0.514 | 0.128 | 0.131 | 1.04 | 0.107 | 0.0078 | 0.0133 | 0.0478 | 0.134 | 2409/26R4 | 137.3 | 80.5 | 56.8 | 0 | 0 | 0 | 0 | 27.2 | 27.1 | 0 | 0 | 0 | 21.7 | 0 | 0 | 7.2 | 23.3 | 0 | 0 | 0 | 0 | 0 | 13.8 | 6.8 | 0 | 0 | 0 | 10.2 | 1575 | 1656 | 1630 | 1652 | 666.1 | 199.3 | 870.2 | 193.1 | 234.44 | 101.78 | 224.17 | 101.63
2024-09-28 | 39 | Septembre | 2024-09-28 09:53 | 2024-09-28 10:47 | 41686 | 1 | S355TA | 54 | 1 | 59 | 128 | 127.1 | 136.11 | 37.983 | 3224 | 236 | 1123 | 3.6 | 35.556 | 48.625 | 63.86 | 76.81 | 0 | 0 | 15.617 | 20.25 | 22.367 | 28.375 | 0 | 0 | 0 | 0 | 2000 | 685 | 2400 | 184 | 155 | 1671 | 0 | 203 | 0 | 0 | 360 | 1636 | 905.1 | 0.0652 | 0.0729 | 0.001 | 0.005 | 0.0242 | 0.753 | 0.138 | 0.137 | 0.996 | 0.12 | 0.0085 | 0.0138 | 0.06 | 0.144 | 2409/26R4 | 124.6 | 77.9 | 46.7 | 0 | 0 | 0 | 0 | 22 | 23.7 | 0 | 0 | 0 | 19.1 | 0 | 0 | 6.7 | 22.2 | 0 | 0 | 0 | 0 | 0 | 13.8 | 7.1 | 0 | 0 | 0 | 10 | 1604 | 1596 | 1604 | 1636 | 849.8 | 678.2 | 698.3 | 905.1 | 236.57 | 224.34 | 222.13 | 223.8
2024-09-28 | 39 | Septembre | 2024-09-28 09:00 | 2024-09-28 09:53 | 41685 | 1 | S355TA | 53.62 | 6 | 61 | 132 | 129.6 | 113.646 | 38.667 | 3270 | 245 | 1062 | 3.333 | 39.6 | 50.125 | 65.28 | 77.78 | 0 | 0 | 15.217 | 20 | 23.45 | 30.125 | 0 | 0 | 0 | 0 | 2000 | 685 | 2400 | 184 | 154 | 1668 | 0 | 202 | 0 | 0 | 413 | 1653 | 1088.8 | 0.0509 | 0.0586 | 0.001 | 0.0054 | 0.0278 | 0.61 | 0.132 | 0.106 | 0.978 | 0.108 | 0.0092 | 0.0135 | 0.0677 | 0.133 | 2409/26R4 | 131.2 | 78.6 | 52.6 | 0 | 0 | 0 | 0 | 25.9 | 25.1 | 0 | 0 | 0 | 18.9 | 0 | 0 | 6.5 | 22.9 | 0 | 0 | 0 | 0 | 0 | 13.4 | 7.6 | 0 | 0 | 0 | 10.9 | 1607 | 1616 | 1659 | 1653 | 857.3 | 872.9 | 1103 | 1088.8 | 235.59 | 232.01 | 225.83 | 228.14
2024-09-28 | 39 | Septembre | 2024-09-28 08:01 | 2024-09-28 09:00 | 41684 | 1 | S355TA | 58.33 | 7 | 64 | 128 | 127.8 | 136.161 | 39 | 3338 | 249 | 983 | 3.75 | 34.133 | 51 | 66.05 | 78.46 | 0 | 0 | 15.133 | 20.375 | 23.867 | 30.625 | 0 | 0 | 0 | 0 | 2000 | 686 | 2400 | 183 | 154 | 1673 | 0 | 203 | 0 | 0 | 375 | 1618 | 951.5 | 0.0462 | 0.0502 | 0.001 | 0.0051 | 0.0275 | 0.6 | 0.147 | 0.115 | 0.986 | 0.109 | 0.0087 | 0.014 | 0.0684 | 0.149 | 2409/26R4 | 135.3 | 79.6 | 55.7 | 0 | 0 | 0 | 0 | 31.2 | 25 | 0 | 0 | 0 | 19.3 | 0 | 0 | 7 | 20.5 | 0 | 0 | 0 | 0 | 0 | 14.8 | 7.2 | 0 | 0 | 0 | 10.3 | 1577 | 1587 | 1618 |  | 862 | 811.1 | 951.5 |  | 252.32 | 242.4 | 237.27
2024-09-28 | 39 | Septembre | 2024-09-28 06:22 | 2024-09-28 08:01 | 41683 | 1 | S355TA | 99.35 | 2 | 60 | 131 | 129.4 | 136.514 | 52.4 | 4693 | 302 | 2587 | 4.85 | 27.01 | 64.25 | 90.17 | 73.57 | 0 | 0 | 16.75 | 22.25 | 35.651 | 42 | 0 | 0 | 0 | 0 | 2000 | 684 | 2400 | 185 | 155 | 1683 | 0 | 203 | 0 | 0 | 323 | 1655 | 1232.7 | 0.0342 | 0.0314 | 0.001 | 0.0071 | 0.0261 | 0.461 | 0.175 | 0.122 | 0.9 | 0.113 | 0.0087 | 0.0122 | 0.0745 | 0.182 | 2409/26R4 | 136.7 | 77.1 | 59.6 | 0 | 0 | 0 | 19 | 27.4 | 27.2 | 0 | 0 | 0 | 19 | 0 | 0 | 7.2 | 25.4 | 0 | 0 | 0 | 0 | 0 | 13.6 | 6.4 | 0 | 0 | 0 | 10.5 | 1577 | 1593 | 1598 | 1655 | 643.5 | 831.4 | 1028.5 | 1232.7 | 230.81 | 240.95 | 253.87 | 236.17
2024-09-28 | 39 | Septembre | 2024-09-28 05:27 | 2024-09-28 06:22 | 41682 | 1 | S355TA | 55.03 | 1 | 60 | 124 | 121.5 | 113.73 | 39.233 | 3455 | 251 | 874 | 5.55 | 22.342 | 52.25 | 67.21 | 79.91 | 0 | 0 | 15.283 | 20.375 | 23.95 | 31.875 | 0 | 0 | 0 | 0 | 2000 | 685 | 2400 | 183 | 154 | 1670 | 0 | 201 | 0 | 0 | 353 | 1634 | 889.6 | 0.0569 | 0.0685 | 0.001 | 0.0056 | 0.0238 | 0.556 | 0.133 | 0.174 | 1.02 | 0.096 | 0.0106 | 0.0071 | 0.0436 | 0.13 | 2409/26R4 | 137.6 | 78.5 | 59.1 | 0 | 0 | 0 | 0 | 27.2 | 27 | 0 | 0 | 0 | 19.5 | 0 | 0 | 6.6 | 27 | 0 | 0 | 0 | 0 | 0 | 13.5 | 6.5 | 0 | 0 | 0 | 10.3 | 1581 | 1628 | 1634 |  | 626.4 | 841.3 | 889.6 |  | 226.65 | 222.78 | 223.62
2024-09-27 | 39 | Septembre | 2024-09-28 04:21 | 2024-09-28 05:27 | 41681 | 1 | S355TA | 66.07 | 6 | 62 | 126 | 122.9 | 113.764 | 38.783 | 3502 | 246 | 762 | 6.133 | 20.543 | 51 | 65.62 | 78.9 | 0 | 0 | 14.567 | 19.375 | 24.216 | 31.625 | 0 | 0 | 0 | 0 | 2000 | 686 | 2400 | 184 | 155 | 1667 | 0 | 202 | 0 | 0 | 320 | 1635 | 937.2 | 0.0703 | 0.0617 | 0.001 | 0.0031 | 0.0256 | 0.215 | 0.132 | 0.143 | 1.08 | 0.13 | 0.0117 | 0.0172 | 0.0305 | 0.135 | 2409/26R4 | 137.2 | 79.4 | 57.8 | 0 | 0 | 0 | 0 | 27.4 | 26.7 | 0 | 0 | 0 | 19.3 | 0 | 0 | 6.8 | 24.5 | 0 | 0 | 0 | 0 | 0 | 14.2 | 7.6 | 0 | 0 | 0 | 10.7 | 1593 | 1594 | 1608 | 1635 | 671.4 | 665.7 | 851.2 | 937.2 | 225.23 | 224.06 | 234.52 | 226.91
2024-09-27 | 39 | Septembre | 2024-09-28 03:19 | 2024-09-28 04:21 | 41680 | 1 | S355TA | 61.68 | 7 | 0 | 125 | 124.5 | 121.316 | 40.233 | 3527 | 257 | 903 | 2.267 | 55.147 | 51 | 66.32 | 76.06 | 0 | 0 | 15.816 | 20.25 | 24.417 | 30.625 | 0 | 0 | 0 | 0 | 2000 | 686 | 2400 | 184 | 154 | 1668 | 0 | 203 | 0 | 0 | 320 | 1648 | 928.9 | 0.0956 | 0.103 | 0.0019 | 0.0047 | 0.0232 | 0.475 | 0.127 | 0.141 | 1.07 | 0.122 | 0.0092 | 0.0093 | 0.0302 | 0.136 | 2409/26R4 | 136.8 | 77.4 | 59.4 | 0 | 0 | 0 | 0 | 26.1 | 26.2 | 0 | 0 | 0 | 19.6 | 0 | 0 | 6.9 | 28.4 | 0 | 0 | 0 | 0 | 0 | 13.3 | 7.1 | 0 | 0 | 0 | 9.2 | 1592 | 1623 | 1660 | 1648 | 519.8 | 697.7 | 974.4 | 928.9 | 206.95 | 211.74 | 216.18 | 219.19
2024-09-27 | 39 | Septembre | 2024-09-28 02:31 | 2024-09-28 03:19 | 41679 | 1 | S355TA | 48.03 | 2 | 62 | 122 | 122.4 | 121.216 | 37.783 | 3281 | 245 | 731 | 2.117 | 57.638 | 50 | 63.83 | 79.4 | 0 | 0 | 15.183 | 20.5 | 22.6 | 29.5 | 0 | 0 | 0 | 0 | 2000 | 686 | 2400 | 184 | 154 | 1675 | 0 | 209 | 0 | 0 | 350 | 1634 | 813.2 | 0.127 | 0.0975 | 0.0053 | 0.0054 | 0.0232 | 0.589 | 0.133 | 0.162 | 1.12 | 0.128 | 0.0093 | 0.0138 | 0.0595 | 0.138 | 2409/26R4 | 137.5 | 78 | 59.5 | 0 | 0 | 0 | 0 | 26.8 | 27 | 0 | 0 | 0 | 20.8 | 0 | 0 | 7.6 | 23.9 | 0 | 0 | 0 | 0 | 0 | 14.3 | 6.7 | 0 | 0 | 0 | 10.4 | 1580 | 1584 | 1597 | 1634 | 526.7 | 578.9 | 614.2 | 813.2 | 214.45 | 219.22 | 216.5 | 217.02
2024-09-27 | 39 | Septembre | 2024-09-28 01:42 | 2024-09-28 02:31 | 41678 | 1 | S355TA | 48.72 | 1 | 59 | 122 | 118.8 | 121.164 | 38.8 | 3389 | 254 | 672 | 2.133 | 57.188 | 50.75 | 64.69 | 78.48 | 0 | 0 | 15.117 | 20.125 | 23.684 | 30.625 | 0 | 0 | 0 | 0 | 2000 | 687 | 2400 | 184 | 155 | 1675 | 0 | 201 | 0 | 0 | 350 | 1620 | 691.7 | 0.106 | 0.11 | 0.0104 | 0.0046 | 0.0244 | 0.428 | 0.119 | 0.142 | 1.09 | 0.105 | 0.0077 | 0.0096 | 0.0307 | 0.118 | 2409/26R4 | 137.7 | 79.7 | 58 | 0 | 0 | 0 | 0 | 26.3 | 27.5 | 0 | 0 | 0 | 20.3 | 0 | 0 | 6.9 | 26.7 | 0 | 0 | 0 | 0 | 0 | 13.2 | 7.3 | 0 | 0 | 0 | 9.5 | 1588 | 1596 | 1620 |  | 622.7 | 555.2 | 691.7 |  | 222.41 | 209.62 | 212.74
2024-09-27 | 39 | Septembre | 2024-09-28 00:51 | 2024-09-28 01:42 | 41677 | 1 | S355TA | 51.07 | 6 | 61 | 122 | 118.9 | 121.319 | 39.467 | 3430 | 250 | 918 | 2.183 | 55.878 | 50.75 | 65.81 | 77.15 | 0 | 0 | 15.883 | 21.25 | 23.583 | 29.5 | 0 | 0 | 0 | 0 | 2000 | 687 | 2420 | 184 | 154 | 1657 | 0 | 202 | 0 | 0 | 350 | 1642 | 768.1 | 0.105 | 0.108 | 0.0016 | 0.0056 | 0.0256 | 0.611 | 0.122 | 0.0893 | 1.04 | 0.122 | 0.0074 | 0.0206 | 0.0965 | 0.125 | 2409/26R4 | 137.8 | 79.6 | 58.2 | 0 | 0 | 0 | 0 | 27.4 | 27.1 | 0 | 0 | 0 | 19.8 | 0 | 0 | 7.3 | 25.3 | 0 | 0 | 0 | 0 | 0 | 13.8 | 7.4 | 0 | 0 | 0 | 9.7 | 1594 | 1614 | 1625 | 1642 | 372.3 | 520.6 | 647.1 | 768.1 | 181.32 | 195.11 | 205.12 | 208.48
2024-09-27 | 39 | Septembre | 2024-09-27 19:01 | 2024-09-28 00:51 | 41676 | 1 | S355TA | 49.88667 | 7 | 63 | 121 | 120.3 | 121.615 | 41.45 | 3607 | 251 | 1066 | 2.65 | 45.66 | 54.5 | 70.71 | 78.89 | 16.367 | 21.75 | 25.083 | 32.625 | 0 | 0 | 0 | 0 | 0 | 0 | 2000 | 688 | 2400 | 184 | 153 | 1664 | 0 | 205 | 0 | 0 | 350 | 1647 | 794.6 | 0.0774 | 0.0823 | 0.001 | 0.0054 | 0.0273 | 0.622 | 0.142 | 0.119 | 1.05 | 0.111 | 0.0074 | 0.0171 | 0.0522 | 0.143 | 2409/26R4 | 136.4 | 79.8 | 56.6 | 0 | 0 | 0 | 0 | 26.5 | 27.5 | 0 | 0 | 0 | 20.2 | 0 | 0 | 7.4 | 24.8 | 0 | 0 | 0 | 0 | 0 | 13.7 | 6.7 | 0 | 0 | 0 | 9.6 | 1652 | 1617 | 1651 | 1647 | 193.1 | 742.8 | 904.9 | 794.6 | 101.63 | 219.61 | 215.64 | 208.26
2024-09-27 | 39 | Septembre | 2024-09-27 17:12 | 2024-09-27 19:01 | 41675 | 1 | S235JR | 108.18 | 1 | 60 | 124 | 120.7 | 106.271 | 42.617 | 3901 | 261 | 1213 | 2.933 | 42.273 | 53.25 | 70.98 | 74.97 | 0 | 0 | 16.45 | 22 | 26.167 | 31 | 0 | 0 | 0 | 0 | 2000 | 686 | 2400 | 183 | 155 | 946 | 0 | 0 | 0 | 0 | 350 | 1660 | 797.9 | 0.0814 | 0.14 | 0.001 | 0.006 | 0.0256 | 0.217 | 0.159 | 0.127 | 0.663 | 0.0156 | 0.0116 | 0.0119 | 0.0566 | 0.163 | 2409/26R2 | 137.8 | 81.4 | 56.4 | 0 | 0 | 0 | 0 | 13.5 | 28.1 | 0 | 0 | 0 | 20.3 | 0 | 0 | 17.2 | 26.8 | 0 | 0 | 0 | 0 | 0 | 14.6 | 7.3 | 0 | 0 | 0 | 10 | 1680 | 1603 | 1698 | 1660 | 713.6 | 455.7 | 1033.3 | 797.9 | 182.45 | 191.29 | 199.87 | 201.51
2024-09-27 | 39 | Septembre | 2024-09-27 16:10 | 2024-09-27 17:12 | 41674 | 1 | S235JR | 62.52 | 6 | 61 | 126 | 125.6 | 126.5 | 38.233 | 3413 | 248 | 1088 | 3.667 | 34.364 | 49.375 | 65.08 | 77.49 | 0 | 0 | 14.667 | 20.125 | 23.566 | 29.25 | 0 | 0 | 0 | 0 | 2000 | 686 | 2400 | 184 | 154 | 952 | 0 | 0 | 0 | 0 | 365 | 1659 | 910.7 | 0.0876 | 0.121 | 0.0024 | 0.0055 | 0.0246 | 0.442 | 0.153 | 0.115 | 0.66 | 0.016 | 0.0086 | 0.0093 | 0.067 | 0.157 | 2409/26R2 | 137.5 | 80.4 | 57.1 | 0 | 0 | 0 | 0 | 13 | 28.1 | 0 | 0 | 0 | 19.8 | 0 | 0 | 17 | 27.4 | 0 | 0 | 0 | 0 | 0 | 14.4 | 7.1 | 0 | 0 | 0 | 10.7 | 1587 | 1633 | 1612 | 1659 | 339.2 | 562.6 | 687 | 910.7 | 178.27 | 190.49 | 216.58 | 211.76
2024-09-27 | 39 | Septembre | 2024-09-27 15:05 | 2024-09-27 16:10 | 41673 | 1 | S235JR | 65.43 | 7 | 65 | 125 | 124.2 | 126.749 | 39.367 | 3499 | 249 | 1096 | 3.017 | 41.436 | 50.25 | 66.25 | 76.59 | 0 | 0 | 14.117 | 19 | 25.25 | 31.25 | 0 | 0 | 0 | 0 | 2000 | 687 | 2400 | 184 | 154 | 952 | 0 | 0 | 0 | 0 | 300 | 1661 | 809.8 | 0.0975 | 0.121 | 0.001 | 0.0086 | 0.0262 | 0.649 | 0.144 | 0.101 | 0.678 | 0.0225 | 0.0101 | 0.0069 | 0.0485 | 0.141 | 2409/26R2 | 137.3 | 79.3 | 58 | 0 | 0 | 0 | 0 | 13.2 | 28.5 | 0 | 0 | 0 | 21.7 | 0 | 0 | 17.1 | 27.1 | 0 | 0 | 0 | 0 | 0 | 13.3 | 6.6 | 0 | 0 | 0 | 9.8 | 1617 | 1630 | 1643 | 1661 | 568.7 | 656.6 | 714.5 | 809.8 | 199.97 | 203.48 | 202.62 | 202.05
2024-09-27 | 39 | Septembre | 2024-09-27 14:15 | 2024-09-27 15:05 | 41672 | 1 | S235JR | 50 | 1 | 61 | 125 | 126.4 | 113.298 | 36.467 | 3040 | 233 | 725 | 3.167 | 39.474 | 47.875 | 60.91 | 78.77 | 0 | 0 | 14.75 | 20.125 | 21.716 | 27.75 | 0 | 0 | 0 | 0 | 2000 | 687 | 2400 | 184 | 155 | 954 | 0 | 0 | 0 | 0 | 300 | 1660 | 681 | 0.0846 | 0.116 | 0.001 | 0.0071 | 0.0291 | 0.403 | 0.169 | 0.147 | 0.667 | 0.0151 | 0.0121 | 0.0182 | 0.0808 | 0.174 | 2409/26R2 | 137.3 | 78.6 | 58.7 | 0 | 0 | 0 | 0 | 13 | 28.3 | 0 | 0 | 0 | 21.1 | 0 | 0 | 17 | 27.5 | 0 | 0 | 0 | 0 | 0 | 13.8 | 6.8 | 0 | 0 | 0 | 9.8 | 1625 | 1699 | 1660 |  | 427.3 | 1001.5 | 681 |  | 174.62 | 197.03 | 189.87
2024-09-27 | 39 | Septembre | 2024-09-27 13:18 | 2024-09-27 14:15 | 41671 | 1 | S235JR | 56.97 | 2 | 61 | 129 | 128.6 | 133.521 | 39.483 | 3627 | 253 | 1128 | 4.133 | 31.21 | 50.375 | 66.9 | 76.55 | 14.033 | 18.875 | 25.45 | 31.5 | 0 | 0 | 0 | 0 | 0 | 0 | 2000 | 687 | 2400 | 184 | 155 | 945 | 0 | 0 | 0 | 0 | 335 | 1660 | 897.8 | 0.134 | 0.137 | 0.0025 | 0.0087 | 0.0316 | 0.697 | 0.147 | 0.131 | 0.618 | 0.0179 | 0.0109 | 0.0102 | 0.0518 | 0.152 | 2409/26R2 | 137.9 | 82.7 | 55.2 | 0 | 0 | 0 | 0 | 13 | 28 | 0 | 0 | 0 | 21.1 | 0 | 0 | 17.5 | 27.4 | 0 | 0 | 0 | 0 | 0 | 14.3 | 6.5 | 0 | 0 | 0 | 10.1 | 1606 | 1666 | 1624 | 1660 | 351.6 | 645.9 | 534.5 | 897.8 | 170.6 | 182.73 | 191.61 | 210.17
2024-09-27 | 39 | Septembre | 2024-09-27 12:19 | 2024-09-27 13:18 | 41670 | 1 | S235JR | 58.33 | 6 | 61 | 126 | 126 | 114.166 | 38.417 | 3212 | 244 | 1159 | 5.867 | 21.477 | 49.5 | 64.88 | 77.31 | 0 | 0 | 16.134 | 20 | 22.284 | 29.5 | 0 | 0 | 0 | 0 | 2000 | 687 | 2400 | 184 | 155 | 949 | 0 | 0 | 0 | 0 | 300 | 1646 | 690.3 | 0.137 | 0.11 | 0.0078 | 0.0095 | 0.033 | 0.744 | 0.145 | 0.11 | 0.601 | 0.0122 | 0.0101 | 0.0131 | 0.0517 | 0.147 | 2409/26R2 | 137.7 | 81.9 | 55.8 | 0 | 0 | 0 | 0 | 14.4 | 28 | 0 | 0 | 0 | 21.1 | 0 | 0 | 17.1 | 25.5 | 0 | 0 | 0 | 0 | 0 | 14.3 | 6.8 | 0 | 0 | 0 | 10.5 | 1620 | 1624 | 1646 |  | 608.5 | 616.9 | 690.3 |  | 203.32 | 202.15 | 198.46
2024-09-27 | 39 | Septembre | 2024-09-27 11:23 | 2024-09-27 12:19 | 41669 | 1 | S235JR | 56.18 | 7 | 66 | 125 | 126.4 | 130.937 | 38.95 | 3346 | 247 | 1222 | 6.65 | 18.797 | 49.75 | 65.8 | 76.64 | 0 | 0 | 15.283 | 19.875 | 23.666 | 29.75 | 0 | 0 | 0 | 0 | 2000 | 686 | 2400 | 183 | 154 | 948 | 0 | 0 | 0 | 0 | 330 | 1636 | 789.4 | 0.0506 | 0.0864 | 0.001 | 0.0056 | 0.0323 | 0.749 | 0.154 | 0.143 | 0.628 | 0.0129 | 0.0109 | 0.0132 | 0.0519 | 0.161 | 2409/26R2 | 137.5 | 82.4 | 55.1 | 0 | 0 | 0 | 0 | 14.2 | 27.6 | 0 | 0 | 0 | 20.3 | 0 | 0 | 17.2 | 27.1 | 0 | 0 | 0 | 0 | 0 | 13.9 | 7.2 | 0 | 0 | 0 | 10 | 1583 | 1612 | 1636 |  | 521.9 | 618 | 789.4 |  | 212.14 | 208.8 | 213.75
2024-09-27 | 39 | Septembre | 2024-09-27 10:29 | 2024-09-27 11:23 | 41668 | 1 | S235JR | 54.28 | 1 | 61 | 125 | 125.3 | 126.204 | 38.767 | 3416 | 243 | 1197 | 6.433 | 19.43 | 51.5 | 67.64 | 79.71 | 0 | 0 | 14.267 | 20 | 24.5 | 31.5 | 0 | 0 | 0 | 0 | 2000 | 689 | 2400 | 183 | 155 | 947 | 0 | 0 | 0 | 0 | 345 | 1625 | 850.3 | 0.0849 | 0.0844 | 0.001 | 0.0049 | 0.0297 | 0.604 | 0.171 | 0.109 | 0.597 | 0.0177 | 0.0085 | 0.0094 | 0.0569 | 0.166 | 2409/26R2 | 137.7 | 81.8 | 55.9 | 0 | 0 | 0 | 0 | 13.6 | 28.1 | 0 | 0 | 0 | 20.3 | 0 | 0 | 17.2 | 27.2 | 0 | 0 | 0 | 0 | 0 | 14.3 | 7.5 | 0 | 0 | 0 | 9.5 | 1586 | 1584 | 1625 |  | 563.8 | 607.3 | 850.3 |  | 216.19 | 222.74 | 225.19
2024-09-27 | 39 | Septembre | 2024-09-27 09:35 | 2024-09-27 10:29 | 41667 | 1 | S235JR | 54.02 | 2 | 61 | 125 | 125 | 114.272 | 37.317 | 3303 | 241 | 950 | 7.017 | 17.815 | 49.625 | 64.4 | 79.79 | 0 | 0 | 14.65 | 19.125 | 22.667 | 30.375 | 0 | 0 | 0 | 0 | 2000 | 688 | 2400 | 185 | 153 | 947 | 0 | 0 | 0 | 0 | 330 | 1645 | 781.1 | 0.1 | 0.11 | 0.001 | 0.0061 | 0.0288 | 0.654 | 0.168 | 0.0953 | 0.44 | 0.0109 | 0.0069 | 0.0113 | 0.0678 | 0.166 | 2409/26R2 | 137.9 | 82.5 | 55.4 | 0 | 0 | 0 | 0 | 13.5 | 28 | 0 | 0 | 0 | 20.5 | 0 | 0 | 18.1 | 26.9 | 0 | 0 | 0 | 0 | 0 | 13.8 | 7.1 | 0 | 0 | 0 | 10 | 1653 | 1581 | 1664 | 1645 | 195.9 | 520.8 | 934.4 | 781.1 | 102.14 | 213.07 | 210.93 | 208.09
2024-09-27 | 39 | Septembre | 2024-09-27 08:39 | 2024-09-27 09:35 | 41666 | 1 | S235JR | 56.05 | 6 | 61 | 125 | 124 | 133.42 | 38.317 | 3291 | 240 | 954 | 7.65 | 16.34 | 49.75 | 64.5 | 77.9 | 0 | 0 | 14.483 | 19.625 | 23.833 | 30.125 | 0 | 0 | 0 | 0 | 2000 | 686 | 2400 | 183 | 155 | 953 | 0 | 0 | 0 | 0 | 390 | 1654 | 197.4 | 0.0655 | 0.0845 | 0.001 | 0.0047 | 0.0251 | 0.819 | 0.154 | 0.0954 | 0.609 | 0.0084 | 0.0078 | 0.0175 | 0.0088 | 0.156 | 2409/26R2 | 137.4 | 79.8 | 57.6 | 0 | 0 | 0 | 0 | 13.9 | 28 | 0 | 0 | 0 | 20.2 | 0 | 0 | 17 | 27.1 | 0 | 0 | 0 | 0 | 0 | 14.3 | 6.8 | 0 | 0 | 0 | 10.1 | 1584 | 1658 | 1649 | 1654 | 482.6 | 1013.9 | 188.7 | 197.4 | 205.84 | 220.19 | 101.56 | 102.16
2024-09-27 | 39 | Septembre | 2024-09-27 07:33 | 2024-09-27 08:39 | 41665 | 1 | S235JR | 65.72 | 7 | 65 | 123 | 124 | 114.21 | 39.8 | 3520 | 256 | 859 | 8.933 | 13.769 | 50.875 | 65.99 | 76.7 | 0 | 0 | 15.333 | 20 | 24.467 | 30.875 | 0 | 0 | 0 | 0 | 2000 | 687 | 2400 | 184 | 154 | 945 | 0 | 0 | 0 | 0 | 390 | 1666 | 1066.8 | 0.0509 | 0.0586 | 0.001 | 0.0054 | 0.0278 | 0.61 | 0.132 | 0.0917 | 0.625 | 0.0077 | 0.0082 | 0.0176 | 0.013 | 0.151 | 2409/26R2 | 137.7 | 82.4 | 55.3 | 0 | 0 | 0 | 0 | 13.5 | 27.7 | 0 | 0 | 0 | 21.5 | 0 | 0 | 17 | 27.8 | 0 | 0 | 0 | 0 | 0 | 13.7 | 6.5 | 0 | 0 | 0 | 10 | 1589 | 1591 | 1609 | 1666 | 453.7 | 601.2 | 700.1 | 1066.8 | 198.58 | 218.19 | 219.6 | 219.58
2024-09-27 | 39 | Septembre | 2024-09-27 06:42 | 2024-09-27 07:33 | 41664 | 1 | S235JR | 50.78 | 1 | 61 | 122 | 121.9 | 114.302 | 39.133 | 3373 | 249 | 807 | 2.3 | 53.043 | 51 | 65.43 | 78.19 | 0 | 0 | 15.3 | 20.375 | 23.833 | 30.5 | 0 | 0 | 0 | 0 | 2000 | 688 | 2400 | 182 | 154 | 948 | 0 | 0 | 0 | 0 | 383 | 1652 | 968.2 | 0.0692 | 0.0706 | 0.001 | 0.0038 | 0.0266 | 0.537 | 0.143 | 0.107 | 0.612 | 0.0098 | 0.0082 | 0.0202 | 0.0643 | 0.141 | 2409/26R2 | 137.6 | 80.6 | 57 | 0 | 0 | 0 | 0 | 14.1 | 28.1 | 0 | 0 | 0 | 20.5 | 0 | 0 | 17.4 | 26 | 0 | 0 | 0 | 0 | 0 | 14.4 | 7.2 | 0 | 0 | 0 | 9.9 | 1601 | 1592 | 1625 | 1652 | 23.9 | 664.2 | 859.7 | 968.2 | -24.4 | 224.98 | 226 | 220.06
2024-09-27 | 39 | Septembre | 2024-09-27 05:26 | 2024-09-27 06:42 | 41663 | 1 | S235JR | 76.67 | 2 | 60 | 122 | 119.8 | 133.114 | 42.083 | 3681 | 239 | 1133 | 1.933 | 63.103 | 52.625 | 69.28 | 75.03 | 0 | 0 | 0 | 0 | 42.083 | 52.5 | 0 | 0 | 0 | 0 | 2000 | 689 | 2400 | 184 | 154 | 945 | 0 | 0 | 0 | 0 | 365 | 1638 | 1006 | 0.0591 | 0.0721 | 0.001 | 0.0054 | 0.0254 | 0.551 | 0.138 | 0.0882 | 0.622 | 0.0064 | 0.0072 | 0.0198 | 0.0868 | 0.14 | 2409/26R2 | 137.2 | 77.9 | 59.3 | 0 | 0 | 0 | 0 | 21.6 | 24.3 | 0 | 0 | 0 | 17.3 | 0 | 0 | 16.4 | 26.9 | 0 | 0 | 0 | 0 | 0 | 14.4 | 6.9 | 0 | 0 | 0 | 9.4 | 1613 | 1622 | 1622 | 1638 | 791.3 | 908.1 | 854.7 | 1006 | 226.43 | 231.66 | 227.2 | 230.48
2024-09-26 | 39 | Septembre | 2024-09-27 03:51 | 2024-09-27 05:26 | 41662 | 1 | S235JR | 94.08 | 6 | 62 | 123 | 120.5 | 113.933 | 42.983 | 3724 | 262 | 1560 | 2.217 | 55.489 | 53.875 | 72.51 | 75.2 | 0 | 0 | 15.683 | 20.875 | 27.301 | 33 | 0 | 0 | 0 | 0 | 2000 | 689 | 2420 | 184 | 155 | 949 | 0 | 0 | 0 | 0 | 320 | 1638 | 894.5 | 0.0558 | 0.0621 | 0.0022 | 0.0052 | 0.024 | 0.437 | 0.16 | 0.0887 | 0.608 | 0.0071 | 0.0091 | 0.0218 | 0.101 | 0.156 | 2409/26R2 | 137.8 | 80.6 | 57.2 | 0 | 0 | 0 | 0 | 13.4 | 28.9 | 0 | 0 | 0 | 21 | 0 | 0 | 18 | 25 | 0 | 0 | 0 | 0 | 0 | 13.6 | 7.2 | 0 | 0 | 0 | 10.7 | 1609 | 1599 | 1613 | 1638 | 807.7 | 651.2 | 701.1 | 894.5 | 230.12 | 219.72 | 217.53 | 221.85
2024-09-26 | 39 | Septembre | 2024-09-26 18:45 | 2024-09-27 03:51 | 41661 | 1 | S235JR | 230.07 | 7 | 65 | 121 | 119.1 | 113.957 | 27.017 | 2538 | 126 | 1499 | 3.35 | 36.119 | 28.75 | 43.03 | 63.85 | 0 | 0 | 0 | 0 | 27.017 | 28.75 | 0 | 0 | 0 | 0 | 1600 | 688 | 1670 | 185 | 155 | 480 | 0 | 0 | 0 | 0 | 420 | 1651 | 1182.5 | [7 empty] | 0.0369 | 0.259 | 0.0023 | 0.0071 | 0.0291 | 0.0094 | 0.176 | 2409/26R2 | 57.3 | 0 | 57.3 | 0 | 0 | 0 | 0 | 6.8 | 11.8 | 0 | 0 | 0 | 10.7 | 0 | 0 | 8.2 | 15.5 | 0 | 0 | 0 | 0 | 0 | 0 | 0 | 0 | 0 | 0 | 4.3 | 1651 | 1660 | 1670 | 1651 | 191.6 | 1390.4 | 1508 | 1182.5 | 101.59 | 242.3 | 242.82 | 235.29
2024-09-26 | 39 | Septembre | 2024-09-26 17:48 | 2024-09-26 18:45 | 41660 | 1 | S235JR | 48.13667 | 7 | 66 | 123 | 122.6 | 117.036 | 37.617 | 3521 | 253 | 710 | 2.067 | 59.516 | 48.875 | 63.37 | 77.96 | 0 | 0 | 15.333 | 20.25 | 22.283 | 28.625 | 0 | 0 | 0 | 0 | 2000 | 685 | 2400 | 184 | 154 | 954 | 0 | 0 | 0 | 0 | 320 | 1627 | 836.9 | 0.0891 | 0.0999 | 0.001 | 0.0056 | 0.0258 | 0.433 | 0.157 | 0.125 | 0.671 | 0.0074 | 0.0107 | 0.0127 | 0.04 | 0.164 | 2409/26R2 | 137.8 | 80.8 | 57 | 0 | 0 | 0 | 0 | 13.2 | 28.1 | 0 | 0 | 0 | 20.8 | 0 | 0 | 18.2 | 27.4 | 0 | 0 | 0 | 0 | 0 | 13.7 | 6.5 | 0 | 0 | 0 | 9.9 | 1589 | 1630 | 1643 | 1627 | 369.5 | 642.3 | 880.6 | 836.9 | 183.48 | 201.86 | 217.98 | 222.94
2024-09-26 | 39 | Septembre | 2024-09-26 16:56 | 2024-09-26 17:48 | 41659 | 1 | S235JR | 52.35 | 1 | 61 | 128 | 122 | 116.862 | 38.133 | 3201 | 246 | 660 | 2.75 | 46.545 | 49.25 | 62.55 | 77.49 | 0 | 0 | 15.967 | 21 | 22.167 | 28.25 | 0 | 0 | 0 | 0 | 2000 | 689 | 2400 | 183 | 154 | 953 | 0 | 0 | 0 | 0 | 320 | 1690 | 886.1 | 0.0756 | 0.0989 | 0.001 | 0.0064 | 0.0261 | 0.515 | 0.152 | 0.115 | 0.627 | 0.0095 | 0.0112 | 0.018 | 0.0548 | 0.161 | 2409/26R2 | 137.6 | 81.7 | 55.9 | 0 | 0 | 0 | 0 | 12.5 | 28.2 | 0 | 0 | 0 | 20.6 | 0 | 0 | 16.9 | 27.4 | 0 | 0 | 0 | 0 | 0 | 14.6 | 7.4 | 0 | 0 | 0 | 10 | 1673 | 1693 | 1690 |  | 710.3 | 847.2 | 886.1 |  | 185.91 | 188 | 192.93
2024-09-26 | 39 | Septembre | 2024-09-26 16:05 | 2024-09-26 16:56 | 41658 | 1 | S235JR | 50.95 | 6 | 63 | 129 | 125.2 | 133.778 | 39.133 | 3309 | 248 | 800 | 1.95 | 66.154 | 50.5 | 64.71 | 77.43 | 0 | 0 | 16.683 | 21.875 | 22.45 | 28.625 | 0 | 0 | 0 | 0 | 2000 | 689 | 2400 | 184 | 154 | 958 | 0 | 0 | 0 | 0 | 350 | 1660 | 863.6 | 0.104 | 0.101 | 0.0015 | 0.0065 | 0.0277 | 0.459 | 0.151 | 0.0959 | 0.611 | 0.0087 | 0.0131 | 0.0179 | 0.0542 | 0.145 | 2409/26R2 | 137.4 | 81.4 | 56 | 0 | 0 | 0 | 0 | 14.6 | 28.1 | 0 | 0 | 0 | 21.1 | 0 | 0 | 17 | 25.1 | 0 | 0 | 0 | 0 | 0 | 14.3 | 7.1 | 0 | 0 | 0 | 10.1 | 1587 | 1629 | 1660 |  | 582.4 | 608 | 863.6 |  | 218.03 | 198.37 | 207.32
2024-09-26 | 39 | Septembre | 2024-09-26 15:05 | 2024-09-26 16:05 | 41657 | 1 | S235JR | 59.23 | 2 | 61 | 126 | 123.4 | 15.418 | 39.383 | 3201 | 237 | 786 | 2.333 | 54 | 49.5 | 63.28 | 75.41 | 0 | 0 | 16.95 | 21.25 | 22.433 | 28.25 | 0 | 0 | 0 | 0 | 2000 | 689 | 2400 | 183 | 153 | 949 | 0 | 0 | 0 | 0 | 300 | 1660 | 676.3 | 0.0898 | 0.0997 | 0.001 | 0.0076 | 0.0316 | 0.563 | 0.164 | 0.0963 | 0.553 | 0.0077 | 0.0139 | 0.0661 | 0.0414 | 0.179 | 2409/26R2 | 138.2 | 81.5 | 56.7 | 0 | 0 | 0 | 0 | 13.4 | 28.1 | 0 | 0 | 0 | 21.6 | 0 | 0 | 17.4 | 27.2 | 0 | 0 | 0 | 0 | 0 | 13.7 | 6.9 | 0 | 0 | 0 | 9.9 | 1606 | 1644 | 1660 |  | 433.2 | 661.9 | 676.3 |  | 185.94 | 196.46 | 189.36
2024-09-26 | 39 | Septembre | 2024-09-26 14:10 | 2024-09-26 15:05 | 41656 | 1 | S355T | 55.12 | 7 | 66 | 126 | 126.7 | 113.598 | 40.933 | 3431 | 246 | 828 | 2.45 | 51.429 | 51.625 | 66.31 | 75.67 | 0 | 0 | 17.483 | 22 | 23.45 | 29.625 | 0 | 0 | 0 | 0 | 2000 | 691 | 2400 | 184 | 154 | 1719 | 0 | 0 | 0 | 0 | 308 | 1637 | 720.3 | 0.106 | 0.115 | 0.001 | 0.0075 | 0.0336 | 0.461 | 0.182 | 0.146 | 1.03 | 0.0063 | 0.0126 | 0.026 | 0.0583 | 0.173 | 2409/26R1 | 136.9 | 79.7 | 57.2 | 0 | 0 | 0 | 0 | 13.8 | 28 | 0 | 0 | 0 | 21 | 0 | 0 | 17.1 | 27.8 | 0 | 0 | 0 | 0 | 0 | 13.8 | 6.3 | 0 | 0 | 0 | 9.1 | 1583 | 1597 | 1624 | 1637 | 375.4 | 470.8 | 622.9 | 720.3 | 187.9 | 196.95 | 202.86 | 206.48
2024-09-26 | 39 | Septembre | 2024-09-26 13:19 | 2024-09-26 14:10 | 41655 | 1 | S355T | 51.3 | 1 | 62 | 127 | 123.7 | 119.073 | 39.517 | 3356 | 249 | 935 | 2.967 | 42.809 | 50 | 64.91 | 75.92 | 0 | 0 | 16.433 | 21 | 23.083 | 29 | 0 | 0 | 0 | 0 | 2000 | 689 | 2400 | 184 | 155 | 1719 | 0 | 0 | 0 | 0 | 315 | 1652 | 192.8 | 0.106 | 0.115 | 0.001 | 0.0075 | 0.0336 | 0.461 | 0.182 | 0.141 | 0.941 | 0.0052 | 0.0106 | 0.0216 | 0.0542 | 0.151 | 2409/26R1 | 137.7 | 81.7 | 56 | 0 | 0 | 0 | 0 | 14 | 28.1 | 0 | 0 | 0 | 21 | 0 | 0 | 17 | 26 | 0 | 0 | 0 | 0 | 0 | 14.3 | 7.3 | 0 | 0 | 0 | 10 | 1617 | 1640 | 1630 | 1652 | 600.9 | 32.2 | 747.6 | 192.8 | 204.02 | -23.5 | 213.01 | 101.51
2024-09-26 | 39 | Septembre | 2024-09-26 12:20 | 2024-09-26 13:19 | 41654 | 1 | S355T | 58.85 | 6 | 63 | 127 | 114.7 | 143.165 | 40.65 | 3389 | 248 | 849 | 3.7 | 34.324 | 51.5 | 66.15 | 76.01 | 0 | 0 | 17.017 | 21.375 | 23.633 | 30 | 0 | 0 | 0 | 0 | 2000 | 691 | 2400 | 182 | 154 | 1722 | 0 | 0 | 0 | 0 | 345 | 1633 | 857.4 | 0.0822 | 0.0826 | 0.001 | 0.008 | 0.0336 | 0.667 | 0.162 | 0.132 | 0.908 | 0.0067 | 0.012 | 0.0238 | 0.0543 | 0.173 | 2409/26R1 | 137.5 | 80.7 | 56.8 | 0 | 0 | 0 | 0 | 13.2 | 28.1 | 0 | 0 | 0 | 20.9 | 0 | 0 | 17 | 27.6 | 0 | 0 | 0 | 0 | 0 | 14.3 | 6.5 | 0 | 0 | 0 | 9.9 | 1576 | 1595 | 1619 | 1633 | 483.2 | 704 | 797.4 | 857.4 | 210.28 | 227.63 | 223.73 | 221.45
2024-09-26 | 39 | Septembre | 2024-09-26 11:16 | 2024-09-26 12:20 | 41653 | 1 | S355T | 63.8 | 2 | 61 | 125 | 121.7 | 119.272 | 38.517 | 3290 | 239 | 691 | 5.833 | 21.429 | 49.875 | 63.54 | 77.69 | 0 | 0 | 16.633 | 21.875 | 21.883 | 28 | 0 | 0 | 0 | 0 | 2000 | 686 | 2400 | 183 | 153 | 1719 | 0 | 0 | 0 | 0 | 375 | 1637 | 949.6 | 0.0775 | 0.0881 | 0.001 | 0.0062 | 0.0378 | 0.434 | 0.161 | 0.121 | 0.919 | 0.0057 | 0.0102 | 0.0271 | 0.0829 | 0.164 | 2409/26R1 | 129.8 | 76.3 | 53.5 | 0 | 0 | 0 | 0 | 13.6 | 27 | 0 | 0 | 0 | 19.8 | 0 | 0 | 15.8 | 24.5 | 0 | 0 | 0 | 0 | 0 | 13.1 | 6.8 | 0 | 0 | 0 | 9.2 | 1652 | 1605 | 1611 | 1637 | 193.3 | 541.4 | 711.3 | 949.6 | 101.7 | 202.88 | 219.68 | 226.79
2024-09-26 | 39 | Septembre | 2024-09-26 09:49 | 2024-09-26 11:16 | 41652 | 1 | S355T | 87.17 | 7 | 65 | 123 | 122.9 | 119.689 | 42.417 | 3755 | 260 | 861 | 1.85 | 66.486 | 54.75 | 70.59 | 77.45 | 0 | 0 | 15.867 | 20.25 | 26.55 | 34.375 | 0 | 0 | 0 | 0 | 2000 | 685 | 2400 | 180 | 153 | 1715 | 0 | 0 | 0 | 0 | 450 | 1649 | 1176.8 | 0.0865 | 0.0857 | 0.001 | 0.0068 | 0.0535 | 0.479 | 0.182 | 0.135 | 1.06 | 0.0083 | 0.0113 | 0.0278 | 0.102 | 0.174 | 2409/26R1 | 145.8 | 85.8 | 60 | 0 | 0 | 0 | 0 | 14.3 | 28 | 0 | 0 | 0 | 28.5 | 0 | 0 | 17.1 | 25.5 | 0 | 0 | 0 | 0 | 0 | 14.6 | 7.3 | 0 | 0 | 0 | 10.5 | 1571 | 1621 | 1650 | 1649 | 523.7 | 923.5 | 1160.2 | 1176.8 | 218.92 | 233.44 | 234.44 | 236.02
2024-09-26 | 39 | Septembre | 2024-09-26 08:32 | 2024-09-26 09:49 | 41651 | 1 | S355T | 77.55 | 1 | 61 | 125 | 122.3 | 119.562 | 44.2 | 3639 | 274 | 876 | 2.45 | 51.02 | 53.75 | 69.36 | 72.96 | 0 | 0 | 16.8 | 21.125 | 27.4 | 32.625 | 0 | 0 | 0 | 0 | 2000 | 685 | 2400 | 183 | 154 | 1715 | 0 | 0 | 0 | 0 | 330 | 1636 | 809.3 | 0.0653 | 0.0819 | 0.001 | 0.007 | 0.0307 | 0.669 | 0.143 | 0.15 | 1.04 | 0.0048 | 0.0117 | 0.0256 | 0.0435 | 0.146 | 2409/13R2 | 145.7 | 85.3 | 60.4 | 0 | 0 | 0 | 0 | 17.9 | 29 | 0 | 0 | 0 | 28.9 | 0 | 0 | 13.9 | 27.9 | 0 | 0 | 0 | 0 | 0 | 18.1 | 0 | 0 | 0 | 0 | 10 | 1577 | 1631 | 1618 | 1636 | 495 | 809.6 | 727.4 | 809.3 | 211.51 | 218.33 | 217.52 | 215.58
2024-09-26 | 39 | Septembre | 2024-09-22 09:19 | 2024-09-26 08:32 | 41650 | 1 | S355T | 85.11333 | 6 | 63 | 120 | 116.6 | 119.384 | 50.533 | 4432 | 296 | 1519 | 2.317 | 51.799 | 60.5 | 81.22 | 71.83 | 0 | 0 | 18.1 | 22.5 | 32.433 | 38 | 0 | 0 | 0 | 0 | 4000 | 909 | 3400 | 692 | 360 | 2922 | 483 | 205 | 0 | 0 | 420 | 1652 | 193.1 | 0.137 | 0.113 | 0.001 | 0.0067 | 0.03 | 0.594 | 0.143 | 0.14 | 1.03 | 0.0086 | 0.0124 | 0.0268 | 0.0486 | 0.134 | 2409/13R2 | 144.2 | 85.4 | 58.8 | 0 | 0 | 0 | 0 | 17.9 | 29.3 | 0 | 0 | 0 | 29.4 | 0 | 0 | 14.1 | 24.4 | 0 | 0 | 0 | 0 | 0 | 18.7 | 0 | 0 | 0 | 0 | 10.4 | 1653 | 1676 | 1658 | 1652 | 194.5 | 1217.5 | 1091.3 | 193.1 | 101.62 | 223.85 | 225.59 | 101.63
2024-09-22 | 38 | Septembre | 2024-09-22 08:18 | 2024-09-22 09:19 | 41649 | 1 | S355TA | 60.55 | 3 | 57 | 126 | 126.5 | 123.161 | 37.783 | 3224 | 243 | 813 | 4.2 | 30 | 50.25 | 64.24 | 79.8 | 0 | 0 | 14.916 | 19.25 | 22.867 | 31 | 0 | 0 | 0 | 0 | 2000 | 608 | 2400 | 181 | 155 | 1667 | 0 | 202 | 0 | 0 | 343 | 1639 | 783 | 0.0698 | 0.0594 | 0.001 | 0.0051 | 0.0264 | 0.434 | 0.173 | 0.173 | 1.04 | 0.131 | 0.0095 | 0.0043 | 0.0367 | 0.162 | 2409/17R1 | 135.8 | 79.2 | 56.6 | 0 | 0 | 0 | 0 | 33.2 | 24.3 | 0 | 0 | 0 | 17 | 0 | 0 | 6.5 | 23.5 | 0 | 0 | 0 | 0 | 0 | 14.7 | 7.1 | 0 | 0 | 0 | 9.5 | 1605 | 1627 | 1639 |  | 830 | 852.1 | 783 |  | 234.29 | 224.26 | 211.52
2024-09-22 | 38 | Septembre | 2024-09-22 07:23 | 2024-09-22 08:18 | 41648 | 1 | S355TA | 55.32 | 6 | 61 | 125 | 122.5 | 120.182 | 39.267 | 3391 | 244 | 876 | 4.65 | 26.882 | 52.25 | 67 | 79.84 | 0 | 0 | 16.483 | 22.5 | 22.783 | 29.75 | 0 | 0 | 0 | 0 | 2000 | 608 | 2400 | 180 | 154 | 1665 | 0 | 206 | 0 | 0 | 358 | 1640 | 814.7 | 0.164 | 0.0817 | 0.0065 | 0.0059 | 0.032 | 0.585 | 0.125 | 0.168 | 1.08 | 0.132 | 0.0102 | 0.014 | 0.0964 | 0.126 | 2409/17R1 | 136.6 | 79.5 | 57.1 | 0 | 0 | 0 | 0 | 34.4 | 25.8 | 0 | 0 | 0 | 19 | 0 | 0 | 7.7 | 19.2 | 0 | 0 | 0 | 0 | 0 | 13.9 | 6.8 | 0 | 0 | 0 | 9.8 | 1579 | 1611 | 1595 | 1640 | 475.5 | 718.1 | 564.5 | 814.7 | 207.47 | 220.38 | 211.39 | 213.9
2024-09-22 | 38 | Septembre | 2024-09-22 06:23 | 2024-09-22 07:23 | 41647 | 1 | S355TA | 60.23 | 2 | 60 | 122 | 118.6 | 121.365 | 38.133 | 3292 | 241 | 993 | 5.533 | 22.048 | 50.875 | 65.8 | 80.05 | 0 | 0 | 15.883 | 21.375 | 22.25 | 29.375 | 0 | 0 | 0 | 0 | 2000 | 608 | 2400 | 182 | 155 | 1658 | 0 | 202 | 0 | 0 | 365 | 1633 | 847.9 | 0.0443 | 0.0589 | 0.001 | 0.0037 | 0.0221 | 0.762 | 0.15 | 0.171 | 1.09 | 0.132 | 0.014 | 0.0126 | 0.0747 | 0.147 | 2409/17R1 | 135.8 | 81.6 | 54.2 | 0 | 0 | 0 | 0 | 34.6 | 23.9 | 0 | 0 | 0 | 18.2 | 0 | 0 | 7.2 | 20.5 | 0 | 0 | 0 | 0 | 0 | 13.3 | 7.5 | 0 | 0 | 0 | 10.6 | 1580 | 1618 | 1633 |  | 653.7 | 755 | 847.9 |  | 230.34 | 220.26 | 220.64
2024-09-22 | 38 | Septembre | 2024-09-22 05:12 | 2024-09-22 06:23 | 41646 | 1 | S355TA | 70.25 | 1 | 60 | 121 | 119 | 102.494 | 40.4 | 3701 | 254 | 1356 | 5.933 | 20.393 | 51.25 | 68.94 | 76.11 | 0 | 0 | 15.817 | 21 | 24.584 | 30.125 | 0 | 0 | 0 | 0 | 2000 | 609 | 2400 | 182 | 155 | 1657 | 0 | 202 | 0 | 0 | 445 | 1648 | 1086.3 | 0.0747 | 0.0809 | 0.0013 | 0.0042 | 0.0184 | 0.548 | 0.147 | 0.0763 | 0.0814 | 0.001 | 0.0042 | 0.0183 | 0.672 | 0.147 | 2409/17R1 | 135.4 | 78.8 | 56.6 | 0 | 0 | 0 | 0 | 34.4 | 25.8 | 0 | 0 | 0 | 17.4 | 0 | 0 | 6.7 | 20.2 | 0 | 0 | 0 | 0 | 0 | 13.6 | 7.3 | 0 | 0 | 0 | 10 | 1605 | 1612 | 1672 | 1648 | 689.5 | 847.9 | 1238.4 | 1086.3 | 220.66 | 232.05 | 227.27 | 230.69
2024-09-21 | 38 | Septembre | 2024-09-22 02:37 | 2024-09-22 05:12 | 41645 | 1 | S355TA | 155.52 | 3 | 57 | 120 | 114.4 | 123.361 | 38.5 | 3554 | 237 | 1448 | 5.75 | 20.87 | 49.5 | 67.06 | 77.14 | 0 | 0 | 15.3 | 20.125 | 23.2 | 29.375 | 0 | 0 | 0 | 0 | 2000 | 609 | 2400 | 183 | 155 | 1662 | 0 | 202 | 0 | 0 | 350 | 1634 | 953.2 | 0.0837 | 0.0831 | 0.001 | 0.0032 | 0.0243 | 0.49 | 0.211 | 0.126 | 1.06 | 0.125 | 0.0084 | 0.0126 | 0.0591 | 0.184 | 2409/17R1 | 124.6 | 79.8 | 44.8 | 0 | 0 | 0 | 0 | 30.5 | 24.6 | 0 | 0 | 0 | 16.2 | 0 | 0 | 7.2 | 17.4 | 0 | 0 | 0 | 0 | 0 | 13.3 | 6.8 | 0 | 0 | 0 | 8.6 | 1590 | 1585 | 1612 | 1634 | 572.4 | 703.9 | 922.1 | 953.2 | 215.13 | 233.06 | 238.22 | 228.69
2024-09-21 | 38 | Septembre | 2024-09-22 01:45 | 2024-09-22 02:37 | 41644 | 1 | S355TA | 51.88 | 6 | 62 | 125 | 124.2 | 119.039 | 38.7 | 3705 | 249 | 1159 | 6.35 | 19.685 | 50.625 | 67.5 | 78.49 | 0 | 0 | 13.4 | 18.125 | 25.3 | 32.5 | 0 | 0 | 0 | 0 | 2000 | 609 | 2400 | 181 | 156 | 1662 | 0 | 204 | 0 | 0 | 350 | 1652 | 193.1 | 0.0603 | 0.0614 | 0.001 | 0.0045 | 0.0201 | 0.563 | 0.128 | 0.139 | 1 | 0.128 | 0.0109 | 0.011 | 0.0526 | 0.137 | 2409/17R1 | 135.4 | 77.9 | 57.5 | 0 | 0 | 0 | 0 | 34.3 | 25.2 | 0 | 0 | 0 | 17.2 | 0 | 0 | 7.5 | 19.5 | 0 | 0 | 0 | 0 | 0 | 13.8 | 7.6 | 0 | 0 | 0 | 10.3 | 1570 | 1602 | 1592 | 1652 | 609.4 | 710.3 | 698.8 | 193.1 | 230.62 | 224.47 | 228.71 | 101.63
2024-09-21 | 38 | Septembre | 2024-09-22 00:51 | 2024-09-22 01:45 | 41643 | 1 | S355TA | 53.68 | 2 | 60 | 123 | 120.5 | 102.864 | 39.15 | 3669 | 256 | 1202 | 5.4 | 22.778 | 49.625 | 66.6 | 76.05 | 0 | 0 | 16.017 | 19.5 | 23.133 | 30.125 | 0 | 0 | 0 | 0 | 2000 | 610 | 2400 | 182 | 155 | 1661 | 0 | 204 | 0 | 0 | 350 | 1635 | 899.2 | 0.0871 | 0.0744 | 0.0012 | 0.004 | 0.0253 | 0.515 | 0.123 | 0.0918 | 0.4 | 0.0776 | 0.0072 | 0.0227 | 0.083 | 0.128 | 2409/17R1 | 135.9 | 80.9 | 55 | 0 | 0 | 0 | 0 | 34.3 | 25.4 | 0 | 0 | 0 | 18 | 0 | 0 | 6.8 | 20 | 0 | 0 | 0 | 0 | 0 | 13.7 | 7.4 | 0 | 0 | 0 | 10.3 | 1651 | 1593 | 1612 | 1635 | 191.3 | 595.9 | 713 | 899.2 | 101.48 | 216.45 | 219.32 | 223.87
2024-09-21 | 38 | Septembre | 2024-09-21 19:01 | 2024-09-22 00:51 | 41642 | 1 | S355TA | 50.28 | 1 | 60 | 123 | 119.7 | 124.09 | 40.4 | 3437 | 248 | 1583 | 6.883 | 17.869 | 51 | 68.81 | 75.74 | 0 | 0 | 18.417 | 23.5 | 21.983 | 27.5 | 0 | 0 | 0 | 0 | 2000 | 608 | 2400 | 181 | 155 | 1659 | 0 | 201 | 0 | 0 | 450 | 1644 | 887.6 | [7 empty] | 0.155 | 0.773 | 0.0121 | 0.0117 | 0.0088 | 0.0479 | 0.138 | 2409/17R1 | 135.7 | 78.5 | 57.2 | 0 | 0 | 0 | 0 | 34.4 | 25.9 | 0 | 0 | 0 | 17.9 | 0 | 0 | 7.3 | 19.8 | 0 | 0 | 0 | 0 | 0 | 13.4 | 6.9 | 0 | 0 | 0 | 10.1 | 1652 | 1629 | 1618 | 1644 | 193.1 | 686.6 | 729.4 | 887.6 | 101.63 | 207.3 | 217.72 | 218.02
2024-09-21 | 38 | Septembre | 2024-09-21 17:06 | 2024-09-21 19:01 | 41641 | 1 | S235JR | 114.95 | 6 | 63 | 127 | 121.6 | 105.884 | 40.917 | 4067 | 256 | 1454 | 6.85 | 18.54 | 49.375 | 68.58 | 72.4 | 0 | 0 | 16.1 | 21.25 | 24.817 | 28.125 | 0 | 0 | 0 | 0 | 2000 | 608 | 2400 | 181 | 156 | 937 | 0 | 0 | 0 | 0 | 380 |  |  | 0.069 | 0.0613 | 0.001 | 0.0065 | 0.033 | 0.596 | 0.153 | 0.115 | 0.604 | 0.0133 | 0.0122 | 0.0197 | 0.0614 | 0.137 | 2409/13R1 | 135.9 | 79.3 | 56.6 | 0 | 0 | 0 | 0 | 14.4 | 29 | 0 | 0 | 0 | 17 | 0 | 0 | 14.6 | 26 | 0 | 0 | 0 | 0 | 0 | 17.9 | 7.1 | 0 | 0 | 0 | 9.9
2024-09-21 | 38 | Septembre | 2024-09-21 16:02 | 2024-09-21 17:06 | 41640 | 1 | S235JR | 63.42 | 3 | 60 | 128 | 124.9 | 133.551 | 40.917 | 3505 | 248 | 1054 | 7 | 18.286 | 52.75 | 68.59 | 77.35 | 0 | 0 | 16.067 | 20.625 | 24.851 | 32.125 | 0 | 0 | 0 | 0 | 2000 | 610 | 2400 | 180 | 156 | 940 | 0 | 0 | 0 | 0 | 365 |  |  | 0.0863 | 0.0835 | 0.0037 | 0.0036 | 0.0418 | 0.593 | 0.108 | 0.0742 | 0.578 | 0.0125 | 0.0067 | 0.0124 | 0.0457 | 0.106 | 2409/13R1 | 135.8 | 77.8 | 58 | 0 | 0 | 0 | 0 | 14.1 | 29 | 0 | 0 | 0 | 17 | 0 | 0 | 14.2 | 26.3 | 0 | 0 | 0 | 0 | 0 | 18.3 | 6.8 | 0 | 0 | 0 | 10.1
2024-09-21 | 38 | Septembre | 2024-09-21 14:56 | 2024-09-21 16:02 | 41639 | 1 | S235JR | 66.32 | 2 | 61 | 126 | 120.8 | 117.289 | 44.433 | 4085 | 260 | 2120 | 7.083 | 17.788 | 56.625 | 78.63 | 76.46 | 0 | 0 | 12.2 | 15.75 | 9.7 | 13.125 | 15.534 | 19.125 | 7 | 8.375 | 3000 | 608 | 2400 | 182 | 155 | 942 | 0 | 0 | 0 | 800 | 455 |  |  | 0.0324 | 0.0459 | 0.001 | 0.0031 | 0.0175 | 0.575 | 0.0804 | 0.0761 | 0.563 | 0.009 | 0.0056 | 0.0141 | 0.0548 | 0.0645 | 2409/14R3 | 140.6 | 57.4 | 50.6 | 32.6 | 0 | 24.1 | 0 | 83.9 | 10.4 | 0 | 0 | 0 | 9.9 | 0 | 0 | 0 | 12.3 | 0 | 0 | 0 | 0 | 0 | 0 | 0 | 0 | 0 | 0 | 0
2024-09-21 | 38 | Septembre | 2024-09-21 13:37 | 2024-09-21 14:56 | 41638 | 1 | DD14A | 79.42 | 1 | 62 | 124 | 120.9 | 119.984 | 49.05 | 4737 | 274 | 2412 | 7.55 | 16.424 | 59.5 | 84.72 | 72.78 | 0 | 0 | 12.733 | 16.5 | 9.25 | 12.375 | 15.05 | 19.375 | 12.017 | 11 | 3000 | 607 | 2400 | 182 | 0 | 0 | 0 | 0 | 0 | 800 | 475 |  |  | 0.0236 | 0.0225 | 0.001 | 0.0039 | 0.0187 | 0.501 | 0.0219 | 0.0182 | 0.0256 | 0.0115 | 0.0055 | 0.0143 | 0.0327 | 0.0233 | 2409/14R3 | 140.4 | 57 | 53.1 | 30.3 | 0 | 35.1 | 0 | 105.3 | 0 | 0 | 0 | 0 | 0 | 0 | 0 | 0 | 0 | 0 | 0 | 0 | 0 | 0 | 0 | 0 | 0 | 0 | 0 | 0
2024-09-21 | 38 | Septembre | 2024-09-21 12:21 | 2024-09-21 13:37 | 41637 | 1 | DD14A | 75.53 | 6 | 62 | 124 | 120.3 | 117.366 | 45.783 | 4462 | 267 | 2228 | 10.767 | 11.517 | 57.25 | 80.86 | 75.03 | 0 | 0 | 12.933 | 17.125 | 10.233 | 13.625 | 15.117 | 19.25 | 7.5 | 7.25 | 3000 | 609 | 2400 | 180 | 0 | 0 | 0 | 0 | 0 | 800 | 520 |  |  | 0.0264 | 0.0243 | 0.001 | 0.0038 | 0.0145 | 0.525 | 0.0232 | 0.0183 | 0.0217 | 0.0151 | 0.0043 | 0.0113 | 0.049 | 0.0261 | 2409/14R3 | 140.4 | 57.4 | 50.3 | 32.7 | 0 | 35.8 | 0 | 104.6 | 0 | 0 | 0 | 0 | 0 | 0 | 0 | 0 | 0 | 0 | 0 | 0 | 0 | 0 | 0 | 0 | 0 | 0 | 0 | 0
2024-09-21 | 38 | Septembre | 2024-09-21 10:33 | 2024-09-21 12:21 | 41636 | 1 | DD14A | 107.87 | 3 | 59 | 122 | 118.6 | 117.399 | 48.417 | 4583 | 281 | 2302 | 19.233 | 6.343 | 55.5 | 79.83 | 68.78 | 0 | 0 | 15.8 | 17.25 | 9.617 | 13 | 16.133 | 19.125 | 6.867 | 6.125 | 3000 | 608 | 2400 | 181 | 0 | 0 | 0 | 0 | 0 | 800 | 475 |  |  | 0.0191 | 0.0264 | 0.0116 | 0.0032 | 0.0175 | 0.594 | 0.0219 | 0.021 | 0.0211 | 0.0076 | 0.0061 | 0.0182 | 0.0359 | 0.0266 | 2409/14R3 | 140.2 | 55.7 | 52.8 | 31.7 | 0 | 39.8 | 0 | 100.4 | 0 | 0 | 0 | 0 | 0 | 0 | 0 | 0 | 0 | 0 | 0 | 0 | 0 | 0 | 0 | 0 | 0 | 0 | 0 | 0
2024-09-21 | 38 | Septembre | 2024-09-21 09:34 | 2024-09-21 10:33 | 41635 | 1 | DD14A | 59.3 | 2 | 61 | 126 | 122.4 | 117.749 | 42.756 | 3991 | 250 | 2083 | 2.783 | 45.269 | 26.75 | 48.28 | 37.54 | 0 | 0 | 10.867 | 14.5 | 8.833 | 12.25 | 14.5 | 19.125 | 8.556 | 0 | 3000 | 608 | 2400 | 181 | 0 | 0 | 0 | 0 | 0 | 800 | 465 |  |  | 0.0131 | 0.0263 | 0.001 | 0.0039 | 0.0142 | 0.604 | 0.0212 | 0.0153 | 0.0259 | 0.0103 | 0.0054 | 0.0155 | 0.0851 | 0.026 | 2409/14R3 | 135.4 | 58.9 | 51.5 | 25 | 0 | 49.2 | 0 | 86.2 | 0 | 0 | 0 | 0 | 0 | 0 | 0 | 0 | 0 | 0 | 0 | 0 | 0 | 0 | 0 | 0 | 0 | 0 | 0 | 0
2024-09-21 | 38 | Septembre | 2024-09-21 08:17 | 2024-09-21 09:34 | 41634 | 1 | DD14A | 77.08 | 1 | 62 | 124 | 121.7 | 117.961 | 45.667 | 4625 | 270 | 2397 | 2.75 | 45.091 | 57.375 | 82.18 | 75.38 | 0 | 0 | 11.967 | 15.75 | 9.5 | 12.875 | 14.717 | 18.875 | 9.483 | 9.625 | 3000 | 606 | 2400 | 181 | 0 | 0 | 0 | 0 | 0 | 800 | 520 |  |  | 0.0173 | 0.0313 | 0.001 | 0.0048 | 0.0168 | 0.524 | 0.0319 | 0.0189 | 0.0377 | 0.0078 | 0.0061 | 0.0152 | 0.0801 | 0.0363 | 2409/14R2 | 140.7 | 55.5 | 50.1 | 35.1 | 0 | 55.8 | 0 | 84.9 | 0 | 0 | 0 | 0 | 0 | 0 | 0 | 0 | 0 | 0 | 0 | 0 | 0 | 0 | 0 | 0 | 0 | 0 | 0 | 0
2024-09-21 | 38 | Septembre | 2024-09-21 07:14 | 2024-09-21 08:17 | 41633 | 1 | DD13A | 63.22 | 6 | 63 | 122 | 120.6 | 108.518 | 45.45 | 4452 | 284 | 2022 | 2.75 | 44.364 | 56.5 | 79.3 | 74.59 | 0 | 0 | 13.217 | 17 | 10.8 | 13.5 | 15.45 | 18.875 | 5.983 | 7 | 2000 | 606 | 2400 | 183 | 154 | 0 | 116 | 0 | 0 | 400 | 455 |  |  | 0.0222 | 0.0443 | 0.001 | 0.0037 | 0.0134 | 0.406 | 0.0379 | 0.0229 | 0.101 | 0.0092 | 0.0058 | 0.0173 | 0.0746 | 0.0426 | 2409/14R1 | 145.5 | 56.6 | 52.9 | 36 | 0 | 0 | 0 | 145.5 | 0 | 0 | 0 | 0 | 0 | 0 | 0 | 0 | 0 | 0 | 0 | 0 | 0 | 0 | 0 | 0 | 0 | 0 | 0 | 0
2024-09-21 | 38 | Septembre | 2024-09-21 06:18 | 2024-09-21 07:14 | 41632 | 1 | DD13A | 55.5 | 3 | 60 | 124 | 121.9 | 114.41 | 38.267 | 3450 | 243 | 722 | 3.667 | 33.818 | 49.75 | 64.04 | 78 | 0 | 0 | 15.833 | 20.875 | 22.433 | 28.875 | 0 | 0 | 0 | 0 | 2000 | 608 | 2400 | 182 | 155 | 0 | 122 | 0 | 0 | 0 | 455 |  |  | 0.0669 | 0.0709 | 0.0025 | 0.0055 | 0.0202 | 0.444 | 0.116 | 0.0335 | 0.135 | 0.0177 | 0.0089 | 0.0125 | 0.039 | 0.117 | 2409/17R1 | 134 | 76.5 | 57.5 | 0 | 0 | 0 | 0 | 34.1 | 25.2 | 0 | 0 | 0 | 18 | 0 | 0 | 6.7 | 20.1 | 0 | 0 | 0 | 0 | 0 | 13.3 | 6.4 | 0 | 0 | 0 | 10.2
2024-09-21 | 38 | Septembre | 2024-09-21 05:27 | 2024-09-21 06:18 | 41631 | 1 | DD13A | 51.2 | 2 | 62 | 128 | 124.6 | 132.93 | 37.617 | 3483 | 249 | 605 | 3.15 | 40.635 | 49.875 | 63.81 | 79.55 | 0 | 0 | 15.6 | 21.125 | 22.017 | 28.75 | 0 | 0 | 0 | 0 | 2000 | 608 | 2400 | 181 | 155 | 0 | 121 | 0 | 0 | 0 | 455 |  |  | 0.073 | 0.0903 | 0.0013 | 0.0053 | 0.0195 | 0.559 | 0.116 | 0.0414 | 0.153 | 0.0197 | 0.008 | 0.0082 | 0.0602 | 0.117 | 2409/17R1 | 135.7 | 78.7 | 57 | 0 | 0 | 0 | 0 | 34.8 | 25.7 | 0 | 0 | 0 | 18 | 0 | 0 | 7.7 | 19.2 | 0 | 0 | 0 | 0 | 0 | 13.5 | 7 | 0 | 0 | 0 | 9.8
2024-09-20 | 38 | Septembre | 2024-09-21 04:35 | 2024-09-21 05:27 | 41630 | 1 | DD13A | 51.82 | 1 | 61 | 128 | 124.4 | 132.734 | 38.5 | 3575 | 250 | 682 | 3.417 | 37.463 | 50.125 | 64.65 | 78.12 | 0 | 0 | 15.667 | 21.125 | 22.833 | 28.875 | 0 | 0 | 0 | 0 | 2000 | 607 | 2400 | 182 | 155 | 0 | 117 | 0 | 0 | 0 | 450 |  |  | 0.0541 | 0.0433 | 0.001 | 0.0042 | 0.0179 | 0.298 | 0.118 | 0.0354 | 0.117 | 0.0165 | 0.0085 | 0.0122 | 0.0546 | 0.112 | 2409/17R1 | 135.4 | 80.5 | 54.9 | 0 | 0 | 0 | 0 | 32.2 | 25.8 | 0 | 0 | 0 | 18 | 0 | 0 | 7.5 | 20.3 | 0 | 0 | 0 | 0 | 0 | 14.4 | 6.9 | 0 | 0 | 0 | 10.3
2024-09-20 | 38 | Septembre | 2024-09-21 03:42 | 2024-09-21 04:35 | 41629 | 1 | DD13A | 52.73 | 6 | 65 | 125 | 123.7 | 113.313 | 37.4 | 3767 | 251 | 828 | 3.167 | 39.474 | 48 | 63.71 | 77.01 | 0 | 0 | 14.667 | 18.875 | 22.733 | 29 | 0 | 0 | 0 | 0 | 2000 | 608 | 2400 | 181 | 155 | 0 | 118 | 0 | 0 | 0 | 460 |  |  | 0.0545 | 0.0505 | 0.001 | 0.0047 | 0.0181 | 0.448 | 0.0986 | 0.0342 | 0.112 | 0.0158 | 0.0084 | 0.0185 | 0.0473 | 0.101 | 2409/17R1 | 134.8 | 78.6 | 56.2 | 0 | 0 | 0 | 0 | 34.2 | 25.1 | 0 | 0 | 0 | 18.3 | 0 | 0 | 7.1 | 19.1 | 0 | 0 | 0 | 0 | 0 | 13.8 | 7.3 | 0 | 0 | 0 | 9.9
2024-09-20 | 38 | Septembre | 2024-09-21 02:52 | 2024-09-21 03:42 | 41628 | 1 | DD13A | 50.6 | 3 | 60 | 124 | 121.2 | 114.447 | 39.117 | 3600 | 248 | 1076 | 3.3 | 37.576 | 50 | 66.21 | 76.69 | 0 | 0 | 13.667 | 18.125 | 25.45 | 31.75 | 0 | 0 | 0 | 0 | 2000 | 608 | 2400 | 182 | 156 | 0 | 117 | 0 | 0 | 0 | 560 |  |  | 0.0598 | 0.0628 | 0.0015 | 0.0047 | 0.0197 | 0.397 | 0.0973 | 0.0345 | 0.115 | 0.0156 | 0.0088 | 0.0149 | 0.0572 | 0.0974 | 2409/17R1 | 135.6 | 81.6 | 54 | 0 | 0 | 0 | 0 | 33.8 | 24.8 | 0 | 0 | 0 | 18.4 | 0 | 0 | 7.3 | 20.2 | 0 | 0 | 0 | 0 | 0 | 13.2 | 7.2 | 0 | 0 | 0 | 10.7
2024-09-20 | 38 | Septembre | 2024-09-21 01:57 | 2024-09-21 02:52 | 41627 | 1 | DD13A | 55.32 | 2 | 62 | 124 | 117.2 | 114.631 | 40.05 | 3728 | 253 | 720 | 2.65 | 46.792 | 51.25 | 66.41 | 76.78 | 0 | 0 | 16.417 | 21.375 | 23.634 | 29.875 | 0 | 0 | 0 | 0 | 2000 | 608 | 2400 | 182 | 155 | 0 | 116 | 0 | 0 | 0 | 450 |  |  | 0.0627 | 0.0587 | 0.0021 | 0.0062 | 0.0273 | 1.15 | 0.11 | 0.0194 | 0.116 | 0.0138 | 0.0086 | 0.0165 | 0.0569 | 0.107 | 2409/17R1 | 135.8 | 79.6 | 56.2 | 0 | 0 | 0 | 0 | 36 | 25.6 | 0 | 0 | 0 | 17 | 0 | 0 | 6 | 19.5 | 0 | 0 | 0 | 0 | 0 | 13.7 | 7.8 | 0 | 0 | 0 | 10.2
2024-09-20 | 38 | Septembre | 2024-09-21 01:00 | 2024-09-21 01:57 | 41626 | 1 | DD13A | 56.37 | 1 | 60 | 123 | 118.6 | 134.046 | 41.017 | 4014 | 261 | 674 | 3.483 | 35.311 | 50.875 | 66.73 | 74.42 | 0 | 0 | 17.95 | 22.5 | 23.066 | 28.25 | 0 | 0 | 0 | 0 | 2000 | 608 | 2400 | 182 | 155 | 0 | 124 | 0 | 0 | 0 | 540 |  |  | 0.0795 | 0.0842 | 0.0018 | 0.0033 | 0.0213 | 0.481 | 0.109 | 0.0403 | 0.113 | 0.0139 | 0.0083 | 0.0188 | 0.0793 | 0.115 | 2409/17R1 | 136 | 81.1 | 54.9 | 0 | 0 | 0 | 0 | 36.5 | 24.5 | 0 | 0 | 0 | 17.5 | 0 | 0 | 7.2 | 19.1 | 0 | 0 | 0 | 0 | 0 | 13.5 | 7 | 0 | 0 | 0 | 10.7
2024-09-20 | 38 | Septembre | 2024-09-20 11:37 | 2024-09-21 01:00 | 41625 | 1 | DD13A | 59.55333 | 6 | 64 | 125 | 123.1 | 114.957 | 42.85 | 3647 | 252 | 808 | 3.167 | 39.474 | 53.875 | 69.14 | 75.44 | 0 | 0 | 0.133 | 0 | 0 | 0 | 0 | 0 | 0 | 0 | 2000 | 610 | 2400 | 181 | 154 | 0 | 119 | 0 | 0 | 0 | 450 | 1653 | 195.9 | [7 empty] | 0.0341 | 0.122 | 0.0134 | 0.0099 | 0.0245 | 0.0871 | 0.122 | 2409/17R1 | 134.9 | 78.7 | 56.2 | 0 | 0 | 0 | 0 | 34.3 | 25.2 | 0 | 0 | 0 | 18 | 0 | 0 | 7.3 | 18.6 | 0 | 0 | 0 | 0 | 0 | 13.9 | 7.1 | 0 | 0 | 0 | 10.5 | 1652 | 1654 | 1652 | 1653 | 193.1 | 197.4 | 193.1 | 195.9 | 101.63 | 102.16 | 101.63 | 102.14
2024-09-20 | 38 | Septembre | 2024-09-20 09:48 | 2024-09-20 11:37 | 41624 | 1 | S355T | 56.76333 | 3 | 60 | 129 | 126.3 | 109.481 | 43.667 | 3903 | 272 | 1141 | 4.4 | 29.318 | 52.125 | 69.61 | 71.62 | 0 | 0 | 15.45 | 20.125 | 28.216 | 31.875 | 0 | 0 | 0 | 0 | 2000 | 608 | 2400 | 182 | 155 | 1714 | 0 | 0 | 0 | 0 | 343 | 1637 | 632.5 | 0.086 | 0.132 | 0.0102 | 0.0092 | 0.095 | 0.297 | 0.15 | 0.14 | 1.03 | 0.0071 | 0.0095 | 0.0242 | 0.0232 | 0.136 | 2409/13R2 | 130.8 | 80.8 | 50 | 0 | 0 | 0 | 0 | 10.7 | 31.5 | 0 | 0 | 0 | 17.1 | 0 | 0 | 14.4 | 22.3 | 0 | 0 | 0 | 0 | 0 | 18.1 | 6.9 | 0 | 0 | 0 | 9.8 | 1587 | 1605 | 1561 | 1637 | 450.3 | 377.3 | 385.9 | 632.5 | 199.11 | 176.33 | 201.89 | 196.93
2024-09-20 | 38 | Septembre | 2024-09-20 08:57 | 2024-09-20 09:48 | 41623 | 1 | S355T | 50.97 | 2 | 62 | 128 | 122.6 | 137.219 | 35.6 | 2973 | 234 | 706 | 4.25 | 30.118 | 45.5 | 58.26 | 76.69 | 0 | 0 | 15.683 | 20.5 | 19.917 | 25 | 0 | 0 | 0 | 0 | 2000 | 608 | 2400 | 182 | 156 | 1715 | 0 | 0 | 0 | 0 | 328 | 1679 | 728.1 | 0.108 | 0.125 | 0.0014 | 0.0071 | 0.0292 | 0.506 | 0.122 | 0.163 | 1.08 | 0.0163 | 0.0105 | 0.0156 | 0.0801 | 0.124 | 2409/13R2 | 130.2 | 79.4 | 50.8 | 0 | 0 | 0 | 0 | 12 | 29.1 | 0 | 0 | 0 | 16.7 | 0 | 0 | 13.7 | 24.1 | 0 | 0 | 0 | 0 | 0 | 18.2 | 6.3 | 0 | 0 | 0 | 10.1 | 1652 | 1668 | 1720 | 1679 | 193.1 | 571.7 | 1102.6 | 728.1 | 101.63 | 172.68 | 192.7 | 184.47
2024-09-20 | 38 | Septembre | 2024-09-20 08:01 | 2024-09-20 08:57 | 41622 | 1 | S355T | 56.55 | 1 | 62 | 130 | 124.4 | 117.448 | 38.017 | 3305 | 240 | 867 | 3.35 | 38.806 | 50 | 64.44 | 78.91 | 0 | 0 | 14.9 | 20.25 | 23.117 | 29.75 | 0 | 0 | 0 | 0 | 2000 | 609 | 2400 | 182 | 155 | 1708 | 0 | 0 | 0 | 0 | 350 | 1646 | 796.1 | 0.0904 | 0.109 | 0.0042 | 0.0075 | 0.028 | 1.09 | 0.121 | 0.152 | 1.08 | 0.0118 | 0.0116 | 0.0203 | 0.0885 | 0.129 | 2409/13R2 | 135.6 | 79.7 | 55.9 | 0 | 0 | 0 | 0 | 13.2 | 29 | 0 | 0 | 0 | 17 | 0 | 0 | 14 | 27 | 0 | 0 | 0 | 0 | 0 | 18.1 | 7.4 | 0 | 0 | 0 | 9.9 | 1627 | 1605 | 1630 | 1646 | 490.7 | 24.6 | 566.5 | 796.1 | 183.7 | -24.43 | 192.63 | 208.94
2024-09-20 | 38 | Septembre | 2024-09-20 07:02 | 2024-09-20 08:01 | 41621 | 1 | S235JR | 59.23 | 6 | 62 | 128 | 125.4 | 115.091 | 41.05 | 3684 | 256 | 950 | 3 | 42.667 | 51.875 | 67.86 | 75.82 | 0 | 0 | 15.15 | 20.25 | 25.9 | 31.625 | 0 | 0 | 0 | 0 | 2000 | 611 | 2400 | 183 | 156 | 937 | 0 | 0 | 0 | 0 | 418 | 1672 | 1029.1 | 0.158 | 0.144 | 0.0023 | 0.0111 | 0.0527 | 0.769 | 0.138 | 0.104 | 0.642 | 0.0116 | 0.0119 | 0.0218 | 0.0981 | 0.135 | 2409/13R1 | 135.7 | 79.4 | 56.3 | 0 | 0 | 0 | 0 | 12.8 | 29 | 0 | 0 | 0 | 17 | 0 | 0 | 14 | 27 | 0 | 0 | 0 | 0 | 0 | 18.7 | 7.2 | 0 | 0 | 0 | 10 | 1597 | 1637 | 1680 | 1672 | 428.8 | 805.6 | 1057.3 | 1029.1 | 190.08 | 214.7 | 211.32 | 213.68
2024-09-20 | 38 | Septembre | 2024-09-20 06:12 | 2024-09-20 07:02 | 41620 | 1 | S235JR | 49.95 | 3 | 60 | 130 | 127.3 | 125.075 | 35.5 | 2991 | 235 | 691 | 2.983 | 43.575 | 46.5 | 59.25 | 78.59 | 0 | 0 | 14.55 | 19.375 | 20.95 | 27.125 | 0 | 0 | 0 | 0 | 2000 | 609 | 2400 | 182 | 155 | 944 | 0 | 0 | 0 | 0 | 305 | 1645 | 638.2 | 0.101 | 0.0961 | 0.0021 | 0.0069 | 0.0327 | 0.783 | 0.141 | 0.121 | 0.533 | 0.0095 | 0.0106 | 0.0248 | 0.0842 | 0.145 | 2409/13R1 | 135.9 | 78.9 | 57 | 0 | 0 | 0 | 0 | 13.2 | 28.9 | 0 | 0 | 0 | 17.4 | 0 | 0 | 14.1 | 27 | 0 | 0 | 0 | 0 | 0 | 18.5 | 6.8 | 0 | 0 | 0 | 10 | 1633 | 1649 | 1645 |  | 654 | 848.6 | 638.2 |  | 201.55 | 212 | 193.24
2024-09-20 | 38 | Septembre | 2024-09-20 05:13 | 2024-09-20 06:12 | 41619 | 1 | S235JR | 58.6 | 2 | 61 | 127 | 122.8 | 124.929 | 38.95 | 3213 | 245 | 804 | 2.333 | 54.429 | 49.625 | 63.55 | 76.44 | 0 | 0 | 17.5 | 22.375 | 21.45 | 27.125 | 0 | 0 | 0 | 0 | 2000 | 609 | 2400 | 182 | 155 | 944 | 0 | 0 | 0 | 0 | 283 | 1636 | 558.8 | 0.109 | 0.119 | 0.0062 | 0.0099 | 0.0355 | 0.384 | 0.131 | 0.13 | 0.614 | 0.0096 | 0.0139 | 0.0288 | 0.065 | 0.137 | 2409/13R1 | 135.5 | 78.8 | 56.7 | 0 | 0 | 0 | 0 | 13.4 | 29.4 | 0 | 0 | 0 | 16.6 | 0 | 0 | 14 | 26.5 | 0 | 0 | 0 | 0 | 0 | 18.3 | 7.2 | 0 | 0 | 0 | 10.1 | 1581 | 1620 | 1688 | 1636 | 395.1 | 471 | 990.5 | 558.8 | 192.75 | 184.49 | 202.19 | 188.37
2024-09-19 | 38 | Septembre | 2024-09-20 04:23 | 2024-09-20 05:13 | 41618 | 1 | S235JR | 50.43 | 1 | 61 | 129 | 125 | 124.948 | 40.183 | 3633 | 255 | 769 | 3.05 | 42.295 | 51.25 | 66.33 | 76.52 | 0 | 0 | 15.05 | 20 | 25.134 | 31.25 | 0 | 0 | 0 | 0 | 2000 | 608 | 2400 | 181 | 155 | 942 | 0 | 0 | 0 | 0 | 328 | 1650 | 728.3 | 0.161 | 0.123 | 0.0062 | 0.0101 | 0.036 | 0.715 | 0.149 | 0.105 | 0.628 | 0.0093 | 0.0123 | 0.0224 | 0.0449 | 0.144 | 2409/13R1 | 135.8 | 79 | 56.8 | 0 | 0 | 0 | 0 | 13.4 | 29.5 | 0 | 0 | 0 | 15.9 | 0 | 0 | 14.7 | 25.2 | 0 | 0 | 0 | 0 | 0 | 19.9 | 7.4 | 0 | 0 | 0 | 9.8 | 1564 | 1626 | 1633 | 1650 | 187 | 556.6 | 601.2 | 728.3 | 146.95 | 193.5 | 195.37 | 200.23
2024-09-19 | 38 | Septembre | 2024-09-20 03:26 | 2024-09-20 04:23 | 41617 | 1 | S235JR | 56.98 | 6 | 62 | 129 | 124.7 | 125.482 | 38.45 | 3308 | 248 | 867 | 3.05 | 42.295 | 48.625 | 63.1 | 75.88 | 0 | 0 | 15.483 | 20.125 | 22.966 | 28.5 | 0 | 0 | 0 | 0 | 2000 | 609 | 2400 | 182 | 156 | 943 | 0 | 0 | 0 | 0 | 365 | 1633 | 859.7 | 0.0797 | 0.0825 | 0.0015 | 0.0072 | 0.0307 | 0.458 | 0.135 | 0.119 | 0.628 | 0.0109 | 0.0113 | 0.0222 | 0.0791 | 0.14 | 2409/13R1 | 135.7 | 80.1 | 55.6 | 0 | 0 | 0 | 0 | 13.3 | 29.5 | 0 | 0 | 0 | 16.8 | 0 | 0 | 13.7 | 25.2 | 0 | 0 | 0 | 0 | 0 | 19 | 7.6 | 0 | 0 | 0 | 10.6 | 1646 | 1600 | 1613 | 1633 | 797.2 | 527.7 | 682.1 | 859.7 | 209.04 | 203.71 | 215.51 | 221.65
2024-09-19 | 38 | Septembre | 2024-09-20 02:37 | 2024-09-20 03:26 | 41616 | 1 | S235JR | 48.45 | 3 | 60 | 129 | 125.7 | 125.626 | 36.283 | 3312 | 244 | 731 | 3.317 | 38.894 | 48.125 | 62.04 | 79.58 | 0 | 0 | 14.817 | 19.75 | 21.467 | 28.375 | 0 | 0 | 0 | 0 | 2000 | 609 | 2400 | 181 | 155 | 939 | 0 | 0 | 0 | 0 | 320 | 1618 | 691.3 | 0.0909 | 0.0811 | 0.001 | 0.0058 | 0.0303 | 0.67 | 0.152 | 0.126 | 0.609 | 0.0097 | 0.0088 | 0.0253 | 0.0651 | 0.161 | 2409/13R1 | 135.7 | 79 | 56.7 | 0 | 0 | 0 | 0 | 13.9 | 28.8 | 0 | 0 | 0 | 16.7 | 0 | 0 | 14.8 | 25.1 | 0 | 0 | 0 | 0 | 0 | 18.5 | 7.5 | 0 | 0 | 0 | 10.4 | 1636 | 1416 | 1609 | 1618 | 561.9 | 285.2 | 608.5 | 691.3 | 188.77 | 258.67 | 209.29 | 213.78
2024-09-19 | 38 | Septembre | 2024-09-20 01:42 | 2024-09-20 02:37 | 41615 | 1 | S235JR | 54.83 | 2 | 60 | 128 | 124.1 | 104.711 | 38.083 | 3212 | 243 | 825 | 2.917 | 43.886 | 49.5 | 63.5 | 77.99 | 0 | 0 | 16.117 | 20.75 | 21.967 | 28.75 | 0 | 0 | 0 | 0 | 2000 | 609 | 2400 | 181 | 154 | 937 | 0 | 0 | 0 | 0 | 343 | 1656 | 787.2 | 0.0887 | 0.0776 | 0.0033 | 0.0063 | 0.0316 | 0.594 | 0.193 | 0.113 | 0.624 | 0.0085 | 0.0083 | 0.0272 | 0.055 | 0.197 | 2409/13R1 | 135.8 | 81.7 | 54.1 | 0 | 0 | 0 | 0 | 14.5 | 29.3 | 0 | 0 | 0 | 17 | 0 | 0 | 14.1 | 23.7 | 0 | 0 | 0 | 0 | 0 | 18.7 | 7.6 | 0 | 0 | 0 | 10.9 | 1613 | 1638 | 1656 |  | 725.6 | 782.2 | 787.2 |  | 220.06 | 211.99 | 202.68
2024-09-19 | 38 | Septembre | 2024-09-20 00:53 | 2024-09-20 01:42 | 41614 | 1 | S235JR | 49.62 | 1 | 61 | 128 | 124.9 | 125.57 | 38.75 | 3296 | 242 | 804 | 2.917 | 43.886 | 51.25 | 65.41 | 79.35 | 0 | 0 | 15.667 | 21 | 23.083 | 30.125 | 0 | 0 | 0 | 0 | 2000 | 609 | 2400 | 182 | 155 | 936 | 0 | 0 | 0 | 0 | 403 | 1658 | 994.4 | 0.0867 | 0.0766 | 0.0033 | 0.0059 | 0.0284 | 0.781 | 0.229 | 0.0834 | 0.587 | 0.0113 | 0.0076 | 0.0228 | 0.0699 | 0.224 | 2409/13R1 | 135.3 | 78.7 | 56.6 | 0 | 0 | 0 | 0 | 14.3 | 29.9 | 0 | 0 | 0 | 13.8 | 0 | 0 | 14.1 | 26.7 | 0 | 0 | 0 | 0 | 0 | 18.5 | 7.1 | 0 | 0 | 0 | 10.9 | 1597 | 1594 | 1658 |  | 706.5 | 724.7 | 994.4 |  | 226.8 | 230.3 | 218.76
2024-09-19 | 38 | Septembre | 2024-09-19 18:57 | 2024-09-20 00:53 | 41613 | 1 | S235JR | 50.33333 | 6 | 61 | 127 | 119.6 | 126.117 | 42.6 | 3620 | 256 | 1368 | 2.967 | 42.809 | 54 | 71.51 | 76.06 | 0 | 0 | 17.033 | 22 | 25.566 | 32 | 0 | 0 | 0 | 0 | 2000 | 608 | 2400 | 180 | 155 | 942 | 0 | 0 | 0 | 0 | 403 | 1626 | 992 | [7 empty] | 0.0852 | 0.596 | 0.0156 | 0.0067 | 0.0161 | 0.1 | 0.127 | 2409/13R1 | 134.5 | 78.9 | 55.6 | 0 | 0 | 0 | 0 | 15.2 | 28.2 | 0 | 0 | 0 | 23.1 | 0 | 0 | 14.2 | 27.6 | 0 | 0 | 0 | 0 | 0 | 16.7 | 0 | 0 | 0 | 0 | 9.5 | 1655 | 1607 | 1621 | 1626 | 197.8 | 933.6 | 975.8 | 992 | 101.77 | 241.85 | 237.49 | 235.98
2024-09-19 | 38 | Septembre | 2024-09-19 18:00 | 2024-09-19 18:57 | 41612 | 1 | DD14A | 43.90333 | 1 | 63 | 114 | 111.8 | 98.951 | 33.367 | 3338 | 206 | 964 | 2.3 | 49.565 | 42.75 | 57.55 | 76.87 | 0 | 0 | 12.167 | 16.25 | 0 | 0 | 14.117 | 19.125 | 7.083 | 7.25 | 3000 | 608 | 2400 | 182 | 0 | 0 | 0 | 0 | 0 | 0 | 510 | 1642 | 1360.2 | 0.0303 | 0.0316 | 0.001 | 0.005 | 0.0146 | 0.247 | 0.0241 | 0.0281 | 0.0302 | 0.0068 | 0.0051 | 0.0127 | 0.0391 | 0.0257 | 2409/19R2 | 114.6 | 60 | 54.6 | 0 | 0 | 0 | 0 | 89 | 0 | 0 | 0 | 0 | 0 | 0 | 0 | 0 | 0 | 0 | 0 | 0 | 0 | 0 | 25.6 | 0 | 0 | 0 | 0 | 0 | 1578 | 1665 | 1656 | 1642 | 550.5 | 1095.8 | 1447.4 | 1360.2 | 218.79 | 222.09 | 247.42 | 250.47
2024-09-19 | 38 | Septembre | 2024-09-19 17:01 | 2024-09-19 18:00 | 41611 | 1 | DD14A | 59.43667 | 6 | 63 | 124 | 122.8 | 117.898 | 42.483 | 4091 | 260 | 1093 | 2.567 | 48.312 | 56 | 73.81 | 79.09 | 0 | 0 | 11.667 | 16 | 11.017 | 14.375 | 14.417 | 18.75 | 5.383 | 6.625 | 3000 | 610 | 2400 | 182 | 0 | 0 | 0 | 0 | 0 | 0 | 560 | 1650 | 1276.6 | 0.0429 | 0.0266 | 0.001 | 0.0041 | 0.015 | 0.377 | 0.0218 | 0.0271 | 0.0274 | 0.015 | 0.0055 | 0.0158 | 0.0436 | 0.0227 | 2409/19R2 | 140.9 | 57.2 | 50.5 | 33.2 | 0 | 0 | 0 | 112.4 | 0 | 0 | 0 | 0 | 0 | 0 | 0 | 0 | 0 | 0 | 0 | 0 | 0 | 0 | 28.5 | 0 | 0 | 0 | 0 | 0 | 1555 | 1608 | 1635 | 1650 | 17.1 | 864.2 | 1162.7 | 1276.6 | -24.22 | 235.63 | 242.75 | 241.46
2024-09-19 | 38 | Septembre | 2024-09-19 15:53 | 2024-09-19 17:01 | 41610 | 1 | DD14A | 67.57 | 3 | 60 | 125 | 122.9 | 117.724 | 48.217 | 4744 | 285 | 1937 | 2.9 | 43.103 | 59.625 | 82.96 | 74.2 | 0 | 0 | 12.817 | 17 | 10.833 | 14.5 | 15.516 | 19.125 | 9.05 | 9 | 3000 | 613 | 2400 | 181 | 0 | 0 | 0 | 0 | 0 | 300 | 450 | 1650 | 1460.3 | 0.0259 | 0.0284 | 0.0167 | 0.0071 | 0.0121 | 0.0591 | 0.0261 | 0.0238 | 0.0289 | 0.015 | 0.0067 | 0.0124 | 0.0662 | 0.0256 | 2409/14R3 | 140.8 | 58.5 | 50.7 | 31.6 | 0 | 0 | 0 | 118.8 | 0 | 0 | 0 | 0 | 0 | 0 | 0 | 0 | 0 | 0 | 0 | 0 | 0 | 0 | 22 | 0 | 0 | 0 | 0 | 0 | 1573 | 1653 | 1665 | 1650 | 722.3 | 194.3 | 1592.6 | 1460.3 | 241.49 | 101.54 | 249.55 | 251.34
2024-09-19 | 38 | Septembre | 2024-09-19 14:44 | 2024-09-19 15:53 | 41609 | 1 | DD14A | 68.62 | 2 | 61 | 125 | 120.7 | 137.613 | 49.167 | 4591 | 286 | 2518 | 2.567 | 48.701 | 60.25 | 85.52 | 73.52 | 0 | 0 | 12.833 | 16.875 | 11.1 | 14.875 | 15.567 | 19.125 | 9.667 | 9.25 | 3000 | 610 | 2400 | 182 | 0 | 0 | 0 | 0 | 0 | 1000 | 560 | 1639 | 1254.7 | 0.0224 | 0.0265 | 0.001 | 0.004 | 0.0166 | 0.527 | 0.022 | 0.0202 | 0.0226 | 0.0068 | 0.0058 | 0.0214 | 0.056 | 0.025 | 2409/14R3 | 140.7 | 56.6 | 50.6 | 33.5 | 0 | 46.5 | 0 | 94.2 | 0 | 0 | 0 | 0 | 0 | 0 | 0 | 0 | 0 | 0 | 0 | 0 | 0 | 0 | 0 | 0 | 0 | 0 | 0 | 0 | 1595 | 1682 | 1658 | 1639 | 967.5 | 1573.9 | 1448.5 | 1254.7 | 251.01 | 239.44 | 246.39 | 246.17
2024-09-19 | 38 | Septembre | 2024-09-19 13:34 | 2024-09-19 14:44 | 41608 | 1 | DD14A | 70.65 | 1 | 61 | 125 | 123 | 118.21 | 47.25 | 4544 | 278 | 2793 | 2.617 | 47.771 | 58.25 | 84.47 | 73.97 | 0 | 0 | 13.3 | 18 | 10.783 | 14.625 | 15.3 | 18.5 | 7.867 | 7.125 | 3000 | 610 | 2200 | 180 | 0 | 0 | 0 | 0 | 0 | 700 | 540 | 1618 | 1105.6 | 0.0307 | 0.0189 | 0.001 | 0.004 | 0.0155 | 0.255 | 0.026 | 0.0217 | 0.0258 | 0.007 | 0.0049 | 0.0163 | 0.0806 | 0.031 | 2409/14R3 | 140.4 | 55.6 | 49.7 | 35.1 | 0 | 56.4 | 0 | 84 | 0 | 0 | 0 | 0 | 0 | 0 | 0 | 0 | 0 | 0 | 0 | 0 | 0 | 0 | 0 | 0 | 0 | 0 | 0 | 0 | 1632 | 1646 | 1605 | 1618 | 1233.2 | 1269.4 | 1046.8 | 1105.6 | 248.71 | 243.22 | 251.36 | 248.3
2024-09-19 | 38 | Septembre | 2024-09-19 12:08 | 2024-09-19 13:34 | 41607 | 1 | DD13A | 85.5 | 6 | 63 | 128 | 125.3 | 118.136 | 10.817 | 1059 | 33 | 703 | 2.85 | 44.912 | 9.375 | 15.57 | 52 | 0 | 0 | 1.283 | 0.875 | 0 | 0 | 8 | 7.25 | 1.533 | 1.25 | 1000 | 609 | 600 | 182 | 0 | 0 | 0 | 0 | 0 | 0 | 450 | 1649 | 1226.7 | 0.0314 | 0.0314 | 0.001 | 0.0014 | 0.0209 | 0.543 | 0.0801 | 0.0303 | 0.0347 | 0.0115 | 0.0047 | 0.0149 | 0.104 | 0.0791 | [29 empty] | 1649 | 1697 | 1667 | 1649 | 1135.1 | 1601.7 | 1346.9 | 1226.7 | 233.37 | 232.58 | 236.16 | 239.07
2024-09-19 | 38 | Septembre | 2024-09-19 10:54 | 2024-09-19 12:08 | 41606 | 1 | DD14A | 74.1 | 3 | 61 | 124 | 122.4 | 118.472 | 46.567 | 4452 | 276 | 2181 | 2.533 | 48.947 | 57.5 | 80.92 | 74.09 | 0 | 0 | 12.133 | 16.375 | 11.017 | 14.625 | 16.117 | 18.875 | 3.4 | 3.375 | 3000 | 608 | 2200 | 182 | 0 | 0 | 0 | 0 | 0 | 500 | 450 | 1638 | 1239.6 | 0.0203 | 0.0256 | 0.001 | 0.0037 | 0.0139 | 0.285 | 0.0217 | 0.0216 | 0.0287 | 0.0121 | 0.0045 | 0.0166 | 0.0675 | 0.0253 | 2409/14R3 | 140.8 | 56.6 | 51.2 | 33 | 0 | 46.5 | 0 | 94.3 | 0 | 0 | 0 | 0 | 0 | 0 | 0 | 0 | 0 | 0 | 0 | 0 | 0 | 0 | 0 | 0 | 0 | 0 | 0 | 0 | 1613 | 1533 | 1553 | 1638 | 1131.6 | 760.4 | 825.8 | 1239.6 | 252.73 | 267.08 | 262.24 | 245.83
2024-09-19 | 38 | Septembre | 2024-09-19 09:31 | 2024-09-19 10:54 | 41605 | 1 | DD14A | 83.05 | 2 | 61 | 124 | 118.4 | 118.402 | 47.367 | 4680 | 279 | 2447 | 5.25 | 23.619 | 59.625 | 84.84 | 75.53 | 0 | 0 | 14.483 | 19.375 | 10.017 | 13.625 | 15.5 | 19.25 | 7.367 | 7.375 | 3000 | 608 | 2200 | 181 | 0 | 0 | 0 | 0 | 0 | 1000 | 465 | 1653 | 194.8 | 0.0155 | 0.032 | 0.0014 | 0.0021 | 0.0152 | 0.549 | 0.0261 | 0.0232 | 0.0332 | 0.0081 | 0.0034 | 0.0177 | 0.0867 | 0.0326 | 2409/14R2 | 145.9 | 58.2 | 49.5 | 38.2 | 0 | 59.4 | 0 | 86.5 | 0 | 0 | 0 | 0 | 0 | 0 | 0 | 0 | 0 | 0 | 0 | 0 | 0 | 0 | 0 | 0 | 0 | 0 | 0 | 0 | 1592 | 1604 | 1613 | 1653 | 22.3 | 916.5 | 986.1 | 194.8 | -24.64 | 242.13 | 242.61 | 101.73
2024-09-19 | 38 | Septembre | 2024-09-19 08:28 | 2024-09-19 09:31 | 41604 | 1 | DD13A | 62.93 | 1 | 62 | 128 | 124.1 | 15.801 | 41.55 | 3883 | 251 | 2101 | 3.217 | 39.793 | 52.625 | 73.91 | 75.99 | 0 | 0 | 12.75 | 16.875 | 11.45 | 15 | 14.5 | 17.875 | 2.85 | 2.75 | 2800 | 608 | 2420 | 184 | 0 | 0 | 0 | 0 | 0 | 500 | 450 | 1680 | 1301.3 | 0.0272 | 0.0523 | 0.001 | 0.0019 | 0.0157 | 0.537 | 0.0551 | 0.0244 | 0.0551 | 0.0139 | 0.0038 | 0.0148 | 0.1 | 0.0593 | 2409/14R1 | 125.4 | 55.3 | 50.8 | 19.3 | 0 | 0 | 0 | 125.4 | 0 | 0 | 0 | 0 | 0 | 0 | 0 | 0 | 0 | 0 | 0 | 0 | 0 | 0 | 0 | 0 | 0 | 0 | 0 | 0 | 1613 | 1656 | 1662 | 1680 | 794.6 | 1115.1 | 1104.8 | 1301.3 | 226.74 | 228.26 | 224.32 | 226.56
2024-09-19 | 38 | Septembre | 2024-09-19 07:32 | 2024-09-19 08:28 | 41603 | 1 | DD13A | 56.65 | 6 | 63 | 124 | 121 | 59.098 | 39.383 | 3936 | 254 | 626 | 3.5 | 35.429 | 51.125 | 66.52 | 77.89 | 0 | 0 | 15.567 | 20.75 | 23.816 | 30.25 | 0 | 0 | 0 | 0 | 2000 | 609 | 2400 | 181 | 155 | 0 | 117 | 0 | 0 | 0 | 445 | 1653 | 194.8 | 0.135 | 0.0983 | 0.0142 | 0.0053 | 0.02 | 0.227 | 0.124 | 0.0348 | 0.13 | 0.0121 | 0.0091 | 0.0163 | 0.0554 | 0.125 | 2409/17R1 | 135.3 | 78.7 | 56.6 | 0 | 0 | 0 | 0 | 34.9 | 25.6 | 0 | 0 | 0 | 17.6 | 0 | 0 | 7.1 | 19.1 | 0 | 0 | 0 | 0 | 0 | 13.8 | 6.8 | 0 | 0 | 0 | 10.4 | 1584 | 1631 | 1654 | 1653 | 569.5 | 1137.1 | 196.3 | 194.8 | 218.02 | 243.29 | 101.75 | 101.73
2024-09-19 | 38 | Septembre | 2024-09-19 06:40 | 2024-09-19 07:32 | 41602 | 1 | S235JR | 51.95 | 3 | 62 | 126 | 126.2 | 120.519 | 38.217 | 3603 | 255 | 718 | 3.667 | 34.364 | 49.5 | 64.28 | 77.71 | 0 | 0 | 15.15 | 20 | 23.067 | 29.5 | 0 | 0 | 0 | 0 | 2000 | 612 | 2400 | 182 | 155 | 943 | 0 | 0 | 0 | 0 | 320 | 1612 | 680.4 | 0.148 | 0.13 | 0.006 | 0.0084 | 0.0355 | 0.275 | 0.129 | 0.0997 | 0.575 | 0.0069 | 0.0072 | 0.0314 | 0.0507 | 0.124 | 2409/13R1 | 135.3 | 77 | 58.3 | 0 | 0 | 0 | 0 | 13.6 | 28.8 | 0 | 0 | 0 | 17 | 0 | 0 | 14.2 | 26.3 | 0 | 0 | 0 | 0 | 0 | 18.3 | 7.3 | 0 | 0 | 0 | 9.8 | 1577 | 1634 | 1632 | 1612 | 304.8 | 484.4 | 579.4 | 680.4 | 175.84 | 178.95 | 193.2 | 215.87
2024-09-19 | 38 | Septembre | 2024-09-19 05:39 | 2024-09-19 06:40 | 41601 | 1 | S235JR | 60.17 | 2 | 62 | 125 | 123.3 | 120.522 | 39.083 | 3360 | 244 | 666 | 4.1 | 30.488 | 50.375 | 64.17 | 77.34 | 0 | 0 | 15.484 | 20 | 23.6 | 30.375 | 0 | 0 | 0 | 0 | 2000 | 608 | 2400 | 180 | 155 | 941 | 0 | 0 | 0 | 0 | 320 | 1667 | 629.6 | 0.0745 | 0.127 | 0.001 | 0.0067 | 0.0379 | 0.526 | 0.147 | 0.0982 | 0.626 | 0.0103 | 0.0082 | 0.0227 | 0.0698 | 0.143 | 2409/13R1 | 135.4 | 78.6 | 56.8 | 0 | 0 | 0 | 0 | 13.7 | 30.1 | 0 | 0 | 0 | 14.3 | 0 | 0 | 14.3 | 26.7 | 0 | 0 | 0 | 0 | 0 | 19.3 | 7.5 | 0 | 0 | 0 | 9.5 | 1577 | 1693 | 1653 | 1667 | 199 | 730.5 | 194.8 | 629.6 | 144.47 | 177.13 | 101.73 | 180.31
2024-09-18 | 38 | Septembre | 2024-09-19 04:51 | 2024-09-19 05:39 | 41600 | 1 | S235JR | 48.75 | 1 | 63 | 127 | 124.4 | 120.653 | 36.533 | 3111 | 239 | 537 | 3.917 | 32.426 | 48.75 | 61.25 | 80.06 | 0 | 0 | 16.633 | 21.875 | 19.9 | 26.875 | 0 | 0 | 0 | 0 | 2000 | 610 | 2400 | 182 | 155 | 938 | 0 | 0 | 0 | 0 | 313 | 1645 | 663.4 | 0.093 | 0.12 | 0.004 | 0.0033 | 0.0307 | 0.551 | 0.135 | 0.115 | 0.653 | 0.0066 | 0.0069 | 0.0231 | 0.0608 | 0.136 | 2409/13R1 | 135.6 | 79.2 | 56.4 | 0 | 0 | 0 | 0 | 13.2 | 29 | 0 | 0 | 0 | 16.8 | 0 | 0 | 14.8 | 24.8 | 0 | 0 | 0 | 0 | 0 | 18.7 | 7.3 | 0 | 0 | 0 | 11 | 1618 | 1640 | 1669 | 1645 | 27.4 | 493.1 | 775.9 | 663.4 | -23.51 | 177 | 194.57 | 196.09
2024-09-18 | 38 | Septembre | 2024-09-19 03:54 | 2024-09-19 04:51 | 41599 | 1 | S235JR | 56.35 | 6 | 63 | 128 | 124.5 | 120.69 | 37.083 | 3268 | 244 | 561 | 3.783 | 33.833 | 48.125 | 61.21 | 77.87 | 0 | 0 | 17.1 | 22 | 19.983 | 26.125 | 0 | 0 | 0 | 0 | 2000 | 608 | 2400 | 181 | 156 | 943 | 0 | 0 | 0 | 0 | 335 | 1638 | 760.9 | 0.0904 | 0.117 | 0.001 | 0.0041 | 0.0303 | 0.211 | 0.133 | 0.104 | 0.616 | 0.009 | 0.0063 | 0.023 | 0.0698 | 0.129 | 2409/13R1 | 135.5 | 79.7 | 55.8 | 0 | 0 | 0 | 0 | 13.3 | 29.5 | 0 | 0 | 0 | 18.8 | 0 | 0 | 14.2 | 26.1 | 0 | 0 | 0 | 0 | 0 | 17.1 | 7.2 | 0 | 0 | 0 | 9.3 | 1640 | 1657 | 1631 | 1638 | 611.9 | 560.8 | 572.5 | 760.9 | 192.86 | 177.23 | 192.86 | 209.96
2024-09-18 | 38 | Septembre | 2024-09-19 02:45 | 2024-09-19 03:54 | 41598 | 1 | S235JR | 69.67 | 3 | 61 | 128 | 125.3 | 120.798 | 38.217 | 3265 | 245 | 665 | 4 | 32 | 48.875 | 62.38 | 76.73 | 0 | 0 | 15.567 | 19.625 | 22.65 | 29.125 | 0 | 0 | 0 | 0 | 2000 | 609 | 2400 | 182 | 155 | 937 | 0 | 0 | 0 | 0 | 358 | 1652 | 826.6 | 0.0906 | 0.0939 | 0.001 | 0.0035 | 0.0306 | 0.482 | 0.14 | 0.0935 | 0.591 | 0.0102 | 0.0063 | 0.025 | 0.0803 | 0.137 | 2409/13R1 | 136 | 78.7 | 57.3 | 0 | 0 | 0 | 0 | 13.8 | 28.9 | 0 | 0 | 0 | 16.3 | 0 | 0 | 13.8 | 28.2 | 0 | 0 | 0 | 0 | 0 | 17.5 | 7.4 | 0 | 0 | 0 | 10.1 | 1600 | 1616 | 1652 |  | 661.8 | 528.9 | 826.6 |  | 220.36 | 195.18 | 208.44
2024-09-18 | 38 | Septembre | 2024-09-19 01:51 | 2024-09-19 02:45 | 41597 | 1 | S235JR | 53.62 | 2 | 62 | 129 | 124.5 | 120.959 | 38.833 | 3398 | 247 | 713 | 53.45 | 2.413 | 49.75 | 63.86 | 76.87 | 0 | 0 | 15.233 | 20 | 23.6 | 29.625 | 0 | 0 | 0 | 0 | 2000 | 609 | 2400 | 181 | 155 | 941 | 0 | 0 | 0 | 0 | 335 | 1638 | 757.8 | 0.0717 | 0.0973 | 0.001 | 0.0023 | 0.0271 | 0.396 | 0.127 | 0.0855 | 0.595 | 0.0092 | 0.0049 | 0.0197 | 0.0701 | 0.126 | 2409/13R1 | 137.1 | 79.8 | 57.3 | 0 | 0 | 0 | 0 | 14.7 | 30.3 | 0 | 0 | 0 | 15.6 | 0 | 0 | 13.1 | 26.3 | 0 | 0 | 0 | 0 | 0 | 20.1 | 7.3 | 0 | 0 | 0 | 9.7 | 1622 | 1614 | 1622 | 1638 | 579.4 | 640.9 | 663.2 | 757.8 | 198.63 | 210.39 | 208.56 | 209.66
2024-09-18 | 38 | Septembre | 2024-09-19 00:58 | 2024-09-19 01:51 | 41596 | 1 | S235JR | 52.7 | 1 | 63 | 127 | 123.9 | 120.693 | 38.117 | 3236 | 246 | 729 | 5.5 | 23.091 | 49.25 | 62.94 | 77.52 | 0 | 0 | 16.633 | 21.5 | 21.483 | 27.75 | 0 | 0 | 0 | 0 | 2000 | 609 | 2400 | 181 | 156 | 941 | 0 | 0 | 0 | 0 | 328 | 1638 | 718 | 0.0871 | 0.0954 | 0.0015 | 0.0017 | 0.0293 | 0.698 | 0.139 | 0.079 | 0.556 | 0.0075 | 0.0033 | 0.0197 | 0.0248 | 0.14 | 2409/13R1 | 135.9 | 79.8 | 56.1 | 0 | 0 | 0 | 0 | 14 | 30 | 0 | 0 | 0 | 13.2 | 0 | 0 | 15.3 | 27.1 | 0 | 0 | 0 | 0 | 0 | 18.8 | 6.7 | 0 | 0 | 0 | 10.8 | 1578 | 1610 | 1638 |  | 484.9 | 719.4 | 718 |  | 209.45 | 221.06 | 205.7
2024-09-18 | 38 | Septembre | 2024-09-18 18:21 | 2024-09-19 00:58 | 41595 | 1 | S235JR | 56.83333 | 6 | 63 | 121 | 118.4 | 120.727 | 43.85 | 3849 | 266 | 1175 | 7.45 | 16.242 | 55.25 | 72.69 | 75.6 | 0 | 0 | 18.15 | 22.375 | 25.7 | 32.75 | 0 | 0 | 0 | 0 | 2000 | 618 | 2400 | 183 | 155 | 938 | 0 | 0 | 0 | 0 | 388 | 1619 | 913.9 | [7 empty] | 0.0841 | 0.495 | 0.0078 | 0.0038 | 0.025 | 0.0818 | 0.131 | 2409/13R1 | 136.1 | 78.8 | 57.3 | 0 | 0 | 0 | 0 | 13.5 | 29.6 | 0 | 0 | 0 | 24 | 0 | 0 | 14.2 | 26.8 | 0 | 0 | 0 | 0 | 0 | 18.6 | 0 | 0 | 0 | 0 | 9.4 | 1653 | 1622 | 1621 | 1619 | 194.5 | 823.4 | 922.2 | 913.9 | 101.62 | 224.46 | 233.33 | 233.76
2024-09-18 | 38 | Septembre | 2024-09-18 17:23 | 2024-09-18 18:21 | 41594 | 1 | DD14A | 58.18 | 2 | 62 | 127 | 124.9 | 101.52 | 40.633 | 3769 | 258 | 2039 | 3.083 | 41.189 | 52.125 | 72.84 | 76.97 | 0 | 0 | 12.183 | 16 | 10.6 | 14.125 | 12.433 | 15.875 | 5.416 | 5.875 | 3000 | 609 | 2200 | 182 | 0 | 0 | 0 | 0 | 0 | 1000 | 510 | 1657 | 1278.8 | 0.0217 | 0.0326 | 0.0005 | 0.0043 | 0.0142 | 0.5725 | 0.0219 | 0.0226 | 0.0334 | 0.0059 | 0.0059 | 0.017 | 0.0827 | 0.026 | 2409/14R3 | 120.8 | 59.6 | 50.8 | 10.4 | 0 | 29.6 | 0 | 91.2 | 0 | 0 | 0 | 0 | 0 | 0 | 0 | 0 | 0 | 0 | 0 | 0 | 0 | 0 | 0 | 0 | 0 | 0 | 0 | 0 | 1616 | 1642 | 1675 | 1657 | 1029.7 | 1163.3 | 1221.4 | 1278.8 | 244.16 | 238.98 | 224.63 | 237.78
2024-09-18 | 38 | Septembre | 2024-09-18 16:13 | 2024-09-18 17:23 | 41593 | 1 | DD14A | 63.83667 | 6 | 64 | 128 | 127.9 | 147.082 | 43.6 | 3612 | 266 | 1966 | 3.133 | 40.851 | 56.5 | 76.48 | 77.75 | 0 | 0 | 12.066 | 16.125 | 13.267 | 17.5 | 14.633 | 19.25 | 3.633 | 3.375 | 3000 | 610 | 2200 | 181 | 0 | 0 | 0 | 0 | 0 | 1000 | 560 | 1663 | 1446 | 0.027 | 0.0423 | 0.0027 | 0.0051 | 0.0196 | 0.2507 | 0.0239 | 0.0289 | 0.0803 | 0.0135 | 0.006 | 0.0082 | 0.045 | 0.0228 | 2409/14R3 | 130.7 | 58.6 | 49.9 | 22.2 | 0 | 35.1 | 0 | 95.6 | 0 | 0 | 0 | 0 | 0 | 0 | 0 | 0 | 0 | 0 | 0 | 0 | 0 | 0 | 0 | 0 | 0 | 0 | 0 | 0 | 1674 | 1681 | 1668 | 1663 | 1456.3 | 1596.6 | 1490.3 | 1446 | 238.09 | 241.04 | 243.04 | 243.54
2024-09-18 | 38 | Septembre | 2024-09-18 15:06 | 2024-09-18 16:13 | 41592 | 1 | DD14A | 66.87 | 2 | 63 | 126 | 129.1 | 122.597 | 47.2 | 4251 | 279 | 2453 | 3.3 | 38.182 | 58.625 | 82.58 | 74.52 | 0 | 0 | 12.5 | 16.375 | 11.233 | 14.875 | 15.333 | 19.125 | 8.133 | 8.125 | 3000 | 609 | 2200 | 180 | 0 | 0 | 0 | 0 | 0 | 1000 | 560 | 1640 | 1416.7 | 0.0286 | 0.0557 | 0.0139 | 0.0048 | 0.0096 | 0.215 | 0.0242 | 0.0223 | 0.0252 | 0.0064 | 0.0059 | 0.017 | 0.092 | 0.0265 | 2409/14R3 | 140.4 | 58 | 49.7 | 32.7 | 0 | 36.4 | 0 | 104 | 0 | 0 | 0 | 0 | 0 | 0 | 0 | 0 | 0 | 0 | 0 | 0 | 0 | 0 | 0 | 0 | 0 | 0 | 0 | 0 | 1602 | 1623 | 1657 | 1640 | 1015 | 27.9 | 1483.5 | 1416.7 | 250.72 | -24.87 | 248.69 | 254.55
2024-09-18 | 38 | Septembre | 2024-09-18 13:37 | 2024-09-18 15:06 | 41591 | 1 | DD14A | 88.92 | 1 | 63 | 118 | 117.1 | 98.246 | 51.267 | 5135 | 297 | 3135 | 3.183 | 37.068 | 62.75 | 92.23 | 73.44 | 0 | 0 | 14.717 | 19.375 | 11.067 | 14.75 | 15.533 | 18.375 | 9.95 | 10.125 | 3000 | 608 | 2200 | 182 | 0 | 0 | 0 | 0 | 0 | 1000 | 450 | 1635 | 1372.4 | 0.029 | 0.0411 | 0.0005 | 0.004 | 0.0278 | 0.7312 | 0.0193 | 0.0247 | 0.0235 | 0.0059 | 0.007 | 0.0199 | 0.1099 | 0.0255 | 2409/14R3 | 140.2 | 57.6 | 50.6 | 32 | 0 | 46.6 | 0 | 93.6 | 0 | 0 | 0 | 0 | 0 | 0 | 0 | 0 | 0 | 0 | 0 | 0 | 0 | 0 | 0 | 0 | 0 | 0 | 0 | 0 | 1613 | 1670 | 1657 | 1635 | 1036.2 | 1728.2 | 1533.8 | 1372.4 | 246.25 | 252.83 | 251.14 | 254.94
2024-09-18 | 38 | Septembre | 2024-09-18 12:37 | 2024-09-18 13:37 | 41590 | 1 | DD14A | 59.7 | 2 | 65 | 120 | 119 | 122.77 | 41.333 | 3596 | 256 | 2307 | 3.367 | 35.644 | 54 | 75.29 | 78.39 | 0 | 0 | 11.95 | 16.25 | 10.833 | 14.75 | 14.883 | 19 | 3.667 | 3.875 | 3000 | 608 | 2200 | 181 | 0 | 0 | 0 | 0 | 0 | 1000 | 560 | 1639 | 1374.6 | 0.0219 | 0.027 | 0.001 | 0.0067 | 0.0175 | 0.378 | 0.0221 | 0.0165 | 0.0286 | 0.0029 | 0.0047 | 0.0169 | 0.121 | 0.0266 | 2409/14R2 | 141.8 | 56.7 | 47 | 38.1 | 0 | 56.7 | 0 | 85.1 | 0 | 0 | 0 | 0 | 0 | 0 | 0 | 0 | 0 | 0 | 0 | 0 | 0 | 0 | 0 | 0 | 0 | 0 | 0 | 0 | 1605 | 1624 | 1607 | 1639 | 1158.8 | 1282.8 | 1156.7 | 1374.6 | 258.83 | 255.96 | 257.61 | 252.88
2024-09-18 | 38 | Septembre | 2024-09-18 11:44 | 2024-09-18 12:37 | 41589 | 1 | DD13A | 53.73 | 3 | 60 | 120 | 117.6 | 92.823 | 38.183 | 3272 | 237 | 1767 | 3.6 | 33.333 | 48.75 | 66.78 | 76.6 | 0 | 0 | 12.3 | 16.125 | 10.7 | 13.875 | 10.783 | 13.75 | 4.4 | 5 | 3000 | 609 | 2200 | 181 | 155 | 0 | 119 | 0 | 0 | 0 | 450 | 1637 | 1197.9 | 0.0176 | 0.0365 | 0.001 | 0.003 | 0.0142 | 0.389 | 0.0341 | 0.0245 | 0.0899 | 0.0084 | 0.0053 | 0.0244 | 0.097 | 0.0377 | 2409/14R1 | 120.5 | 56.8 | 50.9 | 12.8 | 0 | 0 | 0 | 120.5 | 0 | 0 | 0 | 0 | 0 | 0 | 0 | 0 | 0 | 0 | 0 | 0 | 0 | 0 | 0 | 0 | 0 | 0 | 0 | 0 | 1595 | 1628 | 1637 |  | 873 | 1104 | 1197.9 |  | 243.45 | 242.75 | 243.85
2024-09-18 | 38 | Septembre | 2024-09-18 10:35 | 2024-09-18 11:44 | 41588 | 1 | DD13A | 68.75 | 6 | 63 | 133 | 131.4 | 137.317 | 44.55 | 4200 | 274 | 1866 | 4.35 | 30.575 | 55.25 | 76.62 | 74.41 | 0 | 0 | 11.733 | 15.125 | 10.533 | 13.875 | 15.1 | 19.125 | 7.183 | 7 | 2000 | 609 | 2400 | 182 | 154 | 0 | 116 | 0 | 0 | 0 | 560 | 1632 | 1296.1 | 0.0383 | 0.0395 | 0.001 | 0.0041 | 0.014 | 0.487 | 0.0516 | 0.0164 | 0.0952 | 0.0079 | 0.0064 | 0.014 | 0.0831 | 0.057 | 2409/14R1 | 145.7 | 58.4 | 51.3 | 36 | 0 | 0 | 0 | 122.3 | 0 | 0 | 0 | 0 | 9.9 | 0 | 0 | 0 | 0 | 0 | 0 | 0 | 0 | 0 | 13.5 | 0 | 0 | 0 | 0 | 0 | 1599 | 1619 | 1607 | 1632 | 1019.8 | 1128.3 | 1082.9 | 1296.1 | 252.7 | 249.25 | 252.76 | 252.36
2024-09-18 | 38 | Septembre | 2024-09-18 09:29 | 2024-09-18 10:35 | 41587 | 1 | DD13A | 66.17 | 2 | 63 | 118 | 117.8 | 114.383 | 20.317 | 1554 | 111 | 846 | 2.033 | 58.033 | 25 | 33.58 | 73.83 | 0 | 0 | 13.45 | 17 | 1.2 | 1.5 | 5.65 | 6.375 | 0.017 | 0 | 1100 | 610 | 1400 | 184 | 154 | 0 | 116 | 0 | 0 | 0 | 560 | 1659 | 1484.6 | 0.025 | 0.0354 | 0.001 | 0.0079 | 0.0259 | 0.479 | 0.106 | 0.018 | 0.0986 | 0.0102 | 0.0079 | 0.023 | 0.0878 | 0.108 | 2409/17R1 | 38.7 | 0 | 0 | 38.7 | 0 | 0 | 0 | 16.2 | 13 | 0 | 0 | 0 | 9.5 | 0 | 0 | 0 | 0 | 0 | 0 | 0 | 0 | 0 | 0 | 0 | 0 | 0 | 0 | 0 | 1726 | 1670 | 1671 | 1659 | 1983.3 | 1616.6 | 1604.8 | 1484.6 | 232.51 | 247.93 | 246.85 | 247.65
2024-09-18 | 38 | Septembre | 2024-09-18 08:14 | 2024-09-18 09:29 | 41586 | 1 | DD13A | 75.08 | 1 | 63 | 122 | 119.8 | 114.429 | 45.233 | 4117 | 273 | 1293 | 2.45 | 49.796 | 54.625 | 73.38 | 72.46 | 0 | 0 | 17.2 | 22.25 | 28.033 | 32.25 | 0 | 0 | 0 | 0 | 2000 | 610 | 2400 | 181 | 155 | 0 | 116 | 0 | 0 | 0 | 560 | 1669 | 1264.3 | 0.0607 | 0.034 | 0.001 | 0.0054 | 0.0274 | 0.307 | 0.13 | 0.0209 | 0.0897 | 0.0081 | 0.0084 | 0.0213 | 0.0592 | 0.127 | 2409/17R1 | 135.1 | 78 | 57.1 | 0 | 0 | 0 | 0 | 34.9 | 24.9 | 0 | 0 | 0 | 25 | 0 | 0 | 6.8 | 20.5 | 0 | 0 | 0 | 0 | 0 | 13 | 0 | 0 | 0 | 0 | 10 | 1566 | 1623 | 1664 | 1669 | 759.6 | 1260.3 | 1500.7 | 1264.3 | 249.01 | 255.2 | 245.73 | 230.42
2024-09-18 | 38 | Septembre | 2024-09-14 14:27 | 2024-09-18 08:14 | 41585 | 1 | DD13A | 72.57 | 6 | 62 | 107 |  |  | 45.917 | 4129 | 265 | 1518 | 3.117 | 34.332 | 56 | 75.69 | 73.18 | 0 | 0 | 17.117 | 22.125 | 28.799 | 33.875 | 0 | 0 | 0 | 0 | 4500 | 713 | 4400 | 281 | 259 | 667 | 432 | 101 | 0 | 0 | 560 | 1658 | 1434.5 | 0.0277 | 0.0362 | 0.001 | 0.0066 | 0.0225 | 0.398 | 0.116 | 0.0222 | 0.0702 | 0.0037 | 0.0064 | 0.0237 | 0.0486 | 0.115 | 2409/17R1 | 135.2 | 80.7 | 54.5 | 0 | 0 | 0 | 0 | 34.1 | 24.4 | 0 | 0 | 0 | 24.6 | 0 | 0 | 7.7 | 20.1 | 0 | 0 | 0 | 0 | 0 | 14.3 | 0 | 0 | 0 | 0 | 10 | 1652 | 1719 | 1663 | 1658 | 193.1 | 2236 | 1666.1 | 1434.5 | 101.63 | 245.11 | 253.95 | 245.68
2024-09-14 | 37 | Septembre | 2024-09-14 13:10 | 2024-09-14 14:27 | 41584 | 1 | DD14A | 77.4 | 2 | 61 | 124 | 118.1 | 104.159 | 46.917 | 4829 | 278 | 2232 | 2.183 | 56.794 | 60.375 | 85.15 | 77.21 | 0 | 0 | 11.233 | 15.875 | 9.85 | 13.5 | 14.25 | 18.375 | 11.583 | 12.625 | 3000 | 610 | 2400 | 182 | 0 | 0 | 0 | 0 | 0 | 800 | 520 | 1654 | 1353.2 | 0.0272 | 0.0421 | 0.001 | 0.0047 | 0.0172 | 0.6 | 0.0328 | 0.0137 | 0.0394 | 0.0065 | 0.0048 | 0.0123 | 0.0833 | 0.036 | 2409/14R2 | 130.8 | 56.3 | 48.9 | 25.6 | 0 | 49.5 | 0 | 81.3 | 0 | 0 | 0 | 0 | 0 | 0 | 0 | 0 | 0 | 0 | 0 | 0 | 0 | 0 | 0 | 0 | 0 | 0 | 0 | 0 | 1570 | 1610 | 1611 | 1654 | 759.1 | 1020 | 1001.7 | 1353.2 | 246.78 | 246.73 | 244.85 | 243.57
2024-09-14 | 37 | Septembre | 2024-09-14 12:02 | 2024-09-14 13:10 | 41583 | 1 | DD14A | 67.67 | 1 | 63 | 123 | 119.7 | 123.339 | 44.417 | 4488 | 279 | 2219 | 2.117 | 58.11 | 57 | 80.7 | 77 | 0 | 0 | 11.883 | 16.125 | 10.5 | 14 | 13.467 | 17.625 | 8.567 | 9.125 | 3000 | 609 | 2400 | 183 | 0 | 0 | 0 | 0 | 0 | 800 | 520 | 1684 | 1334 | 0.0335 | 0.0573 | 0.001 | 0.0059 | 0.0217 | 0.552 | 0.0548 | 0.031 | 0.066 | 0.0067 | 0.005 | 0.0165 | 0.132 | 0.0566 | 2409/14R1 | 145.2 | 56.1 | 51.3 | 37.8 | 0 | 0 | 0 | 145.2 | 0 | 0 | 0 | 0 | 0 | 0 | 0 | 0 | 0 | 0 | 0 | 0 | 0 | 0 | 0 | 0 | 0 | 0 | 0 | 0 | 1556 | 1652 | 1651 | 1684 | 509.3 | 1059.5 | 1104.9 | 1334 | 225.03 | 226.68 | 230.3 | 226.21
2024-09-14 | 37 | Septembre | 2024-09-14 08:17 | 2024-09-14 12:02 | 41582 | 1 | DD13A | 59.66667 | 6 | 63 | 128 | 120.2 | 123.02 | 41.967 | 3724 | 246 | 1144 | 3.2 | 40 | 53.625 | 70.48 | 76.67 | 0.633 | 0.5 | 16.533 | 21.875 | 24.8 | 31.125 | 0 | 0 | 0 | 0 | 2000 | 609 | 2400 | 182 | 156 | 0 | 118 | 0 | 0 | 0 | 475 | 1657 | 1280.6 | [7 empty] | 0.0434 | 0.107 | 0.0192 | 0.0105 | 0.0248 | 0.0653 | 0.146 | 2409/13R3 | 136.4 | 79 | 57.4 | 0 | 0 | 0 | 0 | 30.3 | 26.9 | 0 | 0 | 0 | 19.9 | 0 | 0 | 6.5 | 22 | 0 | 0 | 0 | 0 | 0 | 14.1 | 6.7 | 0 | 0 | 0 | 10 | 1603 | 1679 | 1680 | 1657 | 838.4 | 1457.5 | 1542.6 | 1280.6 | 236.12 | 235.43 | 239.05 | 237.88
2024-09-14 | 37 | Septembre | 2024-09-14 07:01 | 2024-09-14 08:17 | 41581 | 1 | DD13A | 76.52 | 3 | 61 | 133 | 130.5 | 130.931 | 46.133 | 4563 | 211 | 1093 | 3.75 | 35.467 | 56.625 | 75.65 | 73.65 | 0 | 0 | 15.15 | 20.375 | 30.983 | 36.125 | 0 | 0 | 0 | 0 | 2100 | 608 | 2400 | 181 | 156 | 0 | 114 | 0 | 0 | 0 | 460 | 1679 | 1340.5 | 0.038 | 0.0453 | 0.001 | 0.0075 | 0.0325 | 0.414 | 0.187 | 0.026 | 0.104 | 0.0095 | 0.0082 | 0.0232 | 0.0505 | 0.186 | 2409/13R3 | 126.5 | 79.6 | 46.9 | 0 | 0 | 0 | 9.7 | 28 | 27.4 | 0 | 0 | 0 | 19.9 | 0 | 0 | 7.4 | 12.1 | 0 | 0 | 0 | 0 | 0 | 14.3 | 7.4 | 0 | 0 | 0 | 10 | 1583 | 1627 | 1685 | 1679 | 439.3 | 747.4 | 1449.8 | 1340.5 | 199.47 | 214.62 | 231.78 | 229.29
2024-09-14 | 37 | Septembre | 2024-09-14 05:36 | 2024-09-14 07:01 | 41580 | 1 | DD13C | 85.27 | 2 | 62 | 129 | 126.1 | 122.569 | 57.883 | 5039 | 245 | 1967 | 3.15 | 40.952 | 65.75 | 89.93 | 68.15 | 0 | 0 | 15.767 | 20.25 | 42.117 | 45.375 | 0 | 0 | 0 | 0 | 2500 | 609 | 2400 | 181 | 156 | 0 | 115 | 0 | 0 | 200 | 393 | 1658 | 1092.8 | 0.0414 | 0.0386 | 0.001 | 0.0086 | 0.0304 | 0.574 | 0.294 | 0.0359 | 0.104 | 0.0091 | 0.0094 | 0.0204 | 0.0286 | 0.298 | 2409/13R3 | 135.8 | 79.5 | 56.3 | 0 | 0 | 0 | 22.3 | 28.6 | 27.1 | 0 | 0 | 0 | 20.5 | 0 | 0 | 7.6 | 20.9 | 0 | 0 | 0 | 0 | 0 | 13.6 | 6.7 | 0 | 0 | 0 | 10.8 | 1602 | 1655 | 1660 | 1658 | 623.5 | 1137.4 | 1101.1 | 1092.8 | 214.89 | 230.26 | 225.16 | 225.69
2024-09-13 | 37 | Septembre | 2024-09-14 04:43 | 2024-09-14 05:36 | 41579 | 1 | DD13A | 52.82 | 1 | 63 | 127 | 124.8 | 98.18 | 37.767 | 3818 | 204 | 314 | 4.033 | 31.488 | 50 | 63.56 | 79.43 | 0 | 0 | 15.25 | 20.5 | 22.517 | 29.5 | 0 | 0 | 0 | 0 | 2000 | 610 | 2400 | 182 | 157 | 0 | 112 | 0 | 0 | 0 | 430 | 1644 | 1026.4 | 0.0938 | 0.0716 | 0.001 | 0.0056 | 0.0296 | 0.746 | 0.167 | 0.034 | 0.101 | 0.0117 | 0.0077 | 0.0165 | 0.0598 | 0.163 | 2409/13R3 | 136.4 | 80.3 | 56.1 | 0 | 0 | 0 | 0 | 27.3 | 27 | 0 | 0 | 0 | 20.7 | 0 | 0 | 6.8 | 22 | 0 | 0 | 0 | 0 | 0 | 14.5 | 7.5 | 0 | 0 | 0 | 10.6 | 1595 | 1630 | 1626 | 1644 | 1404.8 | 833.7 | 807.7 | 1026.4 | 278.44 | 221.03 | 220.87 | 228.7
2024-09-13 | 37 | Septembre | 2024-09-14 03:48 | 2024-09-14 04:43 | 41578 | 1 | DD13A | 55.02 | 6 | 63 | 126 | 121.4 | 122.788 | 39.917 | 3766 | 206 | 324 | 4.417 | 28.528 | 52.375 | 65.83 | 78.73 | 0 | 0 | 15.633 | 20.875 | 24.283 | 31.5 | 0 | 0 | 0 | 0 | 2000 | 611 | 2400 | 181 | 156 | 0 | 110 | 0 | 0 | 0 | 430 | 1658 | 1115.8 | 0.0938 | 0.0716 | 0.001 | 0.0056 | 0.0296 | 0.746 | 0.167 | 0.0277 | 0.101 | 0.0127 | 0.0083 | 0.0166 | 0.0617 | 0.153 | 2409/13R3 | 137.1 | 81 | 56.1 | 0 | 0 | 0 | 0 | 30.1 | 27.6 | 0 | 0 | 0 | 19.4 | 0 | 0 | 6.7 | 22.5 | 0 | 0 | 0 | 0 | 0 | 13.8 | 7.6 | 0 | 0 | 0 | 9.4 | 1517 | 1601 | 1714 | 1658 | 13 | 620.2 | 2225.2 | 1115.8 | -23.9 | 215.04 | 247.47 | 227.22
2024-09-13 | 37 | Septembre | 2024-09-14 02:54 | 2024-09-14 03:48 | 41577 | 1 | DD13A | 53.83 | 3 | 60 | 126 | 123.1 | 122.764 | 38.733 | 3518 | 196 | 400 | 4.333 | 29.077 | 51.25 | 64.23 | 79.39 | 0 | 0 | 16.183 | 21.375 | 22.55 | 29.75 | 0 | 0 | 0 | 0 | 2000 | 608 | 2400 | 183 | 155 | 0 | 112 | 0 | 0 | 0 | 400 | 1665 | 1076.2 | 0.0546 | 0.0541 | 0.001 | 0.0066 | 0.0327 | 0.476 | 0.156 | 0.0333 | 0.114 | 0.0131 | 0.0093 | 0.0153 | 0.0467 | 0.161 | 2409/13R3 | 135.7 | 80.1 | 55.6 | 0 | 0 | 0 | 0 | 26.4 | 27 | 0 | 0 | 0 | 19.5 | 0 | 0 | 6.2 | 25 | 0 | 0 | 0 | 0 | 0 | 13.5 | 7.2 | 0 | 0 | 0 | 10.9 | 1567 | 1647 | 1763 | 1665 | 19 | 1101.9 | 234.2 | 1076.2 | -22.94 | 232.28 | 55.86 | 220.77
2024-09-13 | 37 | Septembre | 2024-09-14 01:55 | 2024-09-14 02:54 | 41576 | 1 | DD13A | 58.72 | 2 | 62 | 127 | 122.9 | 122.589 | 39.333 | 4170 | 207 | 383 | 5.083 | 24.984 | 52.5 | 67.41 | 80.09 | 0 | 0 | 16.5 | 21.875 | 22.834 | 30.625 | 0 | 0 | 0 | 0 | 2000 | 610 | 2400 | 181 | 156 | 0 | 114 | 0 | 0 | 0 | 420 | 1653 | 194.5 | 0.0948 | 0.0618 | 0.001 | 0.006 | 0.0383 | 0.709 | 0.158 | 0.0252 | 0.108 | 0.0207 | 0.0085 | 0.0131 | 0.108 | 0.161 | 2409/13R3 | 136 | 79.5 | 56.5 | 0 | 0 | 0 | 0 | 26.8 | 26.9 | 0 | 0 | 0 | 19.9 | 0 | 0 | 6.6 | 24.2 | 0 | 0 | 0 | 0 | 0 | 13.8 | 7.7 | 0 | 0 | 0 | 10.1 | 1618 | 1632 | 1655 | 1653 | 924.3 | 856.5 | 1167.8 | 194.5 | 235.13 | 221.92 | 232.2 | 101.62
2024-09-13 | 37 | Septembre | 2024-09-14 00:56 | 2024-09-14 01:55 | 41575 | 1 | DD13A | 59.27 | 1 | 63 | 126 | 124.1 | 122.443 | 38.933 | 3645 | 206 | 346 | 5.733 | 21.977 | 51.25 | 64.43 | 78.98 | 0 | 0 | 15.55 | 20.625 | 23.384 | 30.625 | 0 | 0 | 0 | 0 | 2000 | 610 | 2400 | 181 | 155 | 0 | 114 | 0 | 0 | 0 | 400 | 1637 | 1046.1 | 0.08 | 0.0625 | 0.001 | 0.005 | 0.0312 | 0.385 | 0.147 | 0.0399 | 0.105 | 0.012 | 0.0064 | 0.0198 | 0.0762 | 0.146 | 2409/13R3 | 136.3 | 79.7 | 56.6 | 0 | 0 | 0 | 0 | 26 | 27.3 | 0 | 0 | 0 | 19 | 0 | 0 | 7.3 | 25.7 | 0 | 0 | 0 | 0 | 0 | 13.6 | 7.2 | 0 | 0 | 0 | 10.2 | 1585 | 1687 | 1606 | 1637 | 613.9 | 1491.7 | 935.1 | 1046.1 | 223 | 232.79 | 242.52 | 233.9
2024-09-13 | 37 | Septembre | 2024-09-13 19:16 | 2024-09-14 00:56 | 41574 | 1 | DD13A | 53.55333 | 6 | 63 | 126 | 122 | 122.113 | 43.15 | 3962 | 211 | 428 | 5.317 | 23.699 | 55.5 | 69.99 | 77.17 | 0 | 0 | 17.483 | 23 | 25.666 | 32.5 | 0 | 0 | 0 | 0 | 2000 | 609 | 2400 | 182 | 158 | 0 | 115 | 0 | 0 | 0 | 450 | 1652 | 193.1 | [7 empty] | 0.0345 | 0.11 | 0.0135 | 0.0075 | 0.0202 | 0.0773 | 0.163 | 2409/13R3 | 136.4 | 79.6 | 56.8 | 0 | 0 | 0 | 0 | 27.3 | 28.2 | 0 | 0 | 0 | 19.7 | 0 | 0 | 6.5 | 24.4 | 0 | 0 | 0 | 0 | 0 | 13.6 | 7.6 | 0 | 0 | 0 | 9.1 | 1579 | 1650 | 1669 | 1652 | 1552.8 | 951.6 | 1143.8 | 193.1 | 294.53 | 219.88 | 223.07 | 101.63
2024-09-13 | 37 | Septembre | 2024-09-13 17:43 | 2024-09-13 19:16 | 41573 | 1 | S355T4 | 52.77 | 6 | 64 | 130 | 129.5 | 124.42 | 42.283 | 4463 | 221 | 982 | 2.8 | 46.429 | 53.375 | 71.68 | 75.74 | 0 | 0 | 15.883 | 21.25 | 26.4 | 32.125 | 0 | 0 | 0 | 0 | 2000 | 608 | 2400 | 184 | 154 | 943 | 0 | 0 | 0 | 0 | 465 | 1690 | 1410.8 | 0.273 | 0.153 | 0.0036 | 0.0072 | 0.0317 | 0.37 | 0.152 | 0.0833 | 0.652 | 0.0111 | 0.0143 | 0.0161 | 0.0577 | 0.149 | 2409/12R1 | 135.3 | 77.8 | 57.5 | 0 | 0 | 0 | 0 | 12.3 | 27.8 | 0 | 0 | 0 | 19 | 0 | 0 | 14.6 | 31 | 0 | 0 | 0 | 0 | 0 | 14.1 | 7.5 | 0 | 0 | 0 | 9 | 1599 | 1698 | 1705 | 1690 | 393 | 1499.1 | 1593.7 | 1410.8 | 182.58 | 227.18 | 227.87 | 227.06
2024-09-13 | 37 | Septembre | 2024-09-13 16:55 | 2024-09-13 17:43 | 41572 | 1 | S355T4 | 47.77 | 3 | 60 | 127 | 125.4 | 119.839 | 36.6 | 3453 | 184 | 942 | 3.25 | 39.077 | 48.875 | 63.84 | 80.12 | 0 | 0 | 13.183 | 17.25 | 23.417 | 31.5 | 0 | 0 | 0 | 0 | 2000 | 609 | 2400 | 182 | 155 | 944 | 0 | 0 | 0 | 0 | 350 | 1692 | 790.4 | 0.0841 | 0.105 | 0.001 | 0.006 | 0.0279 | 0.675 | 0.143 | 0.109 | 0.656 | 0.0063 | 0.0112 | 0.0194 | 0.0454 | 0.145 | 2409/12R1 | 125.6 | 78.8 | 46.8 | 0 | 0 | 0 | 0 | 10.4 | 27.7 | 0 | 0 | 0 | 17.8 | 0 | 0 | 13.7 | 25.4 | 0 | 0 | 0 | 0 | 0 | 13.7 | 7.1 | 0 | 0 | 0 | 9.8 | 1652 | 1669 | 1692 |  | 193.1 | 787.9 | 790.4 |  | 101.63 | 195.69 | 183.45
2024-09-13 | 37 | Septembre | 2024-09-13 16:05 | 2024-09-13 16:55 | 41571 | 1 | S355T4 | 50.13 | 2 | 63 | 127 | 124.8 | 119.876 | 39.25 | 3435 | 205 | 617 | 3.1 | 40.968 | 51.125 | 64.79 | 78.15 | 14.25 | 18.75 | 25 | 32.25 | 0 | 0 | 0 | 0 | 0 | 0 | 2000 | 608 | 2400 | 182 | 156 | 940 | 0 | 0 | 0 | 0 | 365 | 1661 | 841.9 | 0.0782 | 0.0744 | 0.001 | 0.0046 | 0.0332 | 0.46 | 0.145 | 0.0844 | 0.622 | 0.0084 | 0.0088 | 0.024 | 0.0888 | 0.14 | 2409/12R1 | 124.8 | 80.3 | 44.5 | 0 | 0 | 0 | 0 | 10.2 | 24.9 | 0 | 0 | 0 | 17.1 | 0 | 0 | 13.4 | 30 | 0 | 0 | 0 | 0 | 0 | 12.6 | 6.7 | 0 | 0 | 0 | 9.9 | 1656 | 1661 |  |  | 783.9 | 841.9 |  |  | 202.38 | 204.9
2024-09-13 | 37 | Septembre | 2024-09-13 15:13 | 2024-09-13 16:05 | 41570 | 1 | DD13A | 51.33 | 1 | 63 | 125 | 124.8 | 110.126 | 40.233 | 3666 | 206 | 553 | 2.65 | 47.17 | 52 | 66.09 | 77.55 | 0 | 0 | 14.467 | 18.875 | 25.767 | 33.125 | 0 | 0 | 0 | 0 | 2000 | 611 | 2400 | 183 | 156 | 0 | 114 | 0 | 0 | 0 | 455 | 1660 | 1087.4 | 0.0721 | 0.0621 | 0.001 | 0.0035 | 0.0255 | 0.272 | 0.13 | 0.0339 | 0.114 | 0.0086 | 0.0084 | 0.0228 | 0.0651 | 0.127 | 2409/09R4 | 135.8 | 79.8 | 56 | 0 | 0 | 0 | 0 | 33.5 | 23.7 | 0 | 0 | 0 | 20.1 | 0 | 0 | 6.9 | 19.9 | 0 | 0 | 0 | 0 | 0 | 14.2 | 7.2 | 0 | 0 | 0 | 10.3 | 1610 | 1624 | 1653 | 1660 | 866.1 | 870.7 | 34.7 | 1087.4 | 234.7 | 227.48 | -25 | 224.24
2024-09-13 | 37 | Septembre | 2024-09-13 14:19 | 2024-09-13 15:13 | 41569 | 1 | DD13A | 54.27 | 6 | 65 | 126 | 125.6 | 113.69 | 39.533 | 3524 | 203 | 584 | 3.083 | 40.865 | 50.875 | 64.66 | 77.21 | 0 | 0 | 13.883 | 18.25 | 25.65 | 32.625 | 0 | 0 | 0 | 0 | 2000 | 610 | 2400 | 182 | 156 | 0 | 115 | 0 | 0 | 0 | 425 | 1668 | 1055.6 | 0.101 | 0.089 | 0.0044 | 0.0067 | 0.0453 | 0.465 | 0.135 | 0.0343 | 0.128 | 0.0105 | 0.0088 | 0.0151 | 0.0613 | 0.133 | 2409/09R4 | 135.6 | 79 | 56.6 | 0 | 0 | 0 | 0 | 32.7 | 24.1 | 0 | 0 | 0 | 20.8 | 0 | 0 | 7.3 | 18.9 | 0 | 0 | 0 | 0 | 0 | 13.6 | 7.4 | 0 | 0 | 0 | 10.8 | 1588 | 1626 | 1642 | 1668 | 578.3 | 852.4 | 724.8 | 1055.6 | 216.97 | 224.83 | 204.22 | 217.72
2024-09-13 | 37 | Septembre | 2024-09-13 13:30 | 2024-09-13 14:19 | 41568 | 1 | DD13A | 49.43 | 3 | 61 | 127 | 124.5 | 132.678 | 38.933 | 3439 | 199 | 504 | 3.2 | 39.688 | 51 | 64.18 | 78.6 | 0 | 0 | 15.7 | 19.625 | 25.367 | 31.375 | 0 | 0 | 0 | 0 | 2000 | 608 | 2400 | 183 | 157 | 0 | 118 | 0 | 0 | 0 | 455 | 1696 | 1163.3 | 0.117 | 0.0798 | 0.0046 | 0.0078 | 0.0504 | 0.583 | 0.134 | 0.0337 | 0.124 | 0.0136 | 0.0094 | 0.0154 | 0.105 | 0.139 | 2409/09R4 | 135.5 | 79.7 | 55.8 | 0 | 0 | 0 | 0 | 33.5 | 24.5 | 0 | 0 | 0 | 20.5 | 0 | 0 | 6.6 | 18.1 | 0 | 0 | 0 | 0 | 0 | 14.4 | 7.6 | 0 | 0 | 0 | 10.3 | 1624 | 1653 | 1696 |  | 771.3 | 1048.8 | 1163.3 |  | 218.57 | 225.39 | 209.65
2024-09-13 | 37 | Septembre | 2024-09-13 12:39 | 2024-09-13 13:30 | 41567 | 1 | DD13A | 50.32 | 2 | 62 | 125 | 123.1 | 113.948 | 38.717 | 3565 | 198 | 555 | 2.917 | 42.857 | 51.625 | 65.39 | 80 | 0 | 0 | 14.217 | 19.5 | 24.5 | 32.125 | 0 | 0 | 0 | 0 | 2000 | 609 | 2400 | 183 | 156 | 0 | 114 | 0 | 0 | 0 | 455 | 1671 | 1150.8 | 0.0603 | 0.0576 | 0.001 | 0.0037 | 0.0251 | 0.369 | 0.135 | 0.0369 | 0.119 | 0.0141 | 0.0075 | 0.0142 | 0.0753 | 0.14 | 2409/09R4 | 135.7 | 79.2 | 56.5 | 0 | 0 | 0 | 0 | 33.4 | 24.1 | 0 | 0 | 0 | 19.3 | 0 | 0 | 6.8 | 21 | 0 | 0 | 0 | 0 | 0 | 13.1 | 7.7 | 0 | 0 | 0 | 10.3 | 1574 | 1621 | 1656 | 1671 | 19.8 | 724.6 | 948 | 1150.8 | -23.68 | 215.61 | 216.34 | 222.43
2024-09-13 | 37 | Septembre | 2024-09-13 11:43 | 2024-09-13 12:39 | 41566 | 1 | DD13A | 55.85 | 1 | 64 | 126 | 127.4 | 133.276 | 39.983 | 3703 | 204 | 597 | 2.867 | 43.953 | 52.875 | 67.25 | 79.35 | 0 | 0 | 13.4 | 18.125 | 26.583 | 34.75 | 0 | 0 | 0 | 0 | 2000 | 608 | 2400 | 181 | 156 | 0 | 117 | 0 | 0 | 0 | 410 | 1648 | 1001.1 | 0.0595 | 0.0613 | 0.001 | 0.0042 | 0.0283 | 0.756 | 0.143 | 0.0303 | 0.117 | 0.0077 | 0.007 | 0.0192 | 0.0778 | 0.141 | 2409/09R4 | 136.4 | 81.6 | 54.8 | 0 | 0 | 0 | 0 | 20 | 24.3 | 0 | 0 | 0 | 33.5 | 0 | 0 | 7.3 | 20.9 | 0 | 0 | 0 | 0 | 0 | 13.7 | 7 | 0 | 0 | 0 | 9.7 | 1578 | 1632 | 1635 | 1648 | 626.8 | 832 | 904.2 | 1001.1 | 228.33 | 219.79 | 224.27 | 224.69
2024-09-13 | 37 | Septembre | 2024-09-13 10:45 | 2024-09-13 11:43 | 41565 | 1 | DD13A | 58.48 | 6 | 64 | 124 | 123.1 | 114.011 | 38.55 | 3399 | 206 | 577 | 3.217 | 38.549 | 49.5 | 62.89 | 77.04 | 0 | 0 | 14.2 | 18.125 | 24.35 | 31.25 | 0 | 0 | 0 | 0 | 2000 | 609 | 2400 | 182 | 156 | 0 | 119 | 0 | 0 | 0 | 433 | 1651 | 1082.1 | 0.0609 | 0.0597 | 0.001 | 0.0046 | 0.022 | 0.45 | 0.131 | 0.0367 | 0.118 | 0.0153 | 0.007 | 0.0134 | 0.0836 | 0.13 | 2409/09R4 | 135.8 | 77.8 | 58 | 0 | 0 | 0 | 0 | 34.5 | 24.6 | 0 | 0 | 0 | 21 | 0 | 0 | 6.5 | 18.8 | 0 | 0 | 0 | 0 | 0 | 13.7 | 6.4 | 0 | 0 | 0 | 10.3 | 1600 | 1672 | 1633 | 1651 | 665.4 | 1161.6 | 747.8 | 1082.1 | 220.76 | 222.57 | 211.4 | 228.77
2024-09-13 | 37 | Septembre | 2024-09-13 09:54 | 2024-09-13 10:45 | 41564 | 1 | DD13A | 51.08 | 3 | 60 | 125 | 122.7 | 113.966 | 38.733 | 3434 | 202 | 641 | 3.217 | 38.86 | 50.625 | 64.37 | 78.42 | 0 | 0 | 13.383 | 17.875 | 25.35 | 32.625 | 0 | 0 | 0 | 0 | 2000 | 608 | 2400 | 182 | 157 | 0 | 118 | 0 | 0 | 0 | 455 | 1678 | 1168.3 | 0.061 | 0.0605 | 0.001 | 0.0041 | 0.0227 | 0.503 | 0.144 | 0.0357 | 0.122 | 0.0103 | 0.0081 | 0.0148 | 0.103 | 0.148 | 2409/09R4 | 135.1 | 77.9 | 57.2 | 0 | 0 | 0 | 0 | 33.2 | 23.9 | 0 | 0 | 0 | 20.2 | 0 | 0 | 7.1 | 19.6 | 0 | 0 | 0 | 0 | 0 | 13.3 | 7.1 | 0 | 0 | 0 | 10.7 | 1581 | 1639 | 1647 | 1678 | 20.6 | 883.1 | 898.9 | 1168.3 | -24.54 | 220.36 | 217.32 | 219.73
2024-09-13 | 37 | Septembre | 2024-09-13 09:02 | 2024-09-13 09:54 | 41563 | 1 | DD13A | 52.27 | 2 | 62 | 125 | 122.1 | 132.935 | 38.533 | 3258 | 190 | 579 | 3.1 | 40.323 | 52 | 64.91 | 80.97 | 0 | 0 | 16.317 | 22.5 | 22.216 | 29.5 | 0 | 0 | 0 | 0 | 2000 | 608 | 2400 | 182 | 156 | 0 | 115 | 0 | 0 | 0 | 440 | 1673 | 1105.9 | 0.112 | 0.086 | 0.002 | 0.0058 | 0.0247 | 0.644 | 0.167 | 0.0296 | 0.137 | 0.0125 | 0.0081 | 0.0154 | 0.104 | 0.169 | 2409/09R4 | 135.6 | 78.8 | 56.8 | 0 | 0 | 0 | 0 | 33.9 | 24.1 | 0 | 0 | 0 | 20 | 0 | 0 | 7.4 | 18.8 | 0 | 0 | 0 | 0 | 0 | 13.8 | 7.2 | 0 | 0 | 0 | 10.4 | 1621 | 1653 | 1615 | 1673 | 670.8 | 937.4 | 676 | 1105.9 | 209.94 | 217.14 | 213.77 | 218.42
2024-09-13 | 37 | Septembre | 2024-09-13 08:06 | 2024-09-13 09:02 | 41562 | 1 | DD13A | 55.5 | 1 | 64 | 126 | 125.2 | 114.078 | 40.617 | 3806 | 211 | 590 | 3.4 | 37.059 | 53 | 67.69 | 78.29 | 0 | 0 | 17.017 | 22.5 | 23.6 | 30.5 | 0 | 0 | 0 | 0 | 2000 | 609 | 2400 | 182 | 157 | 0 | 116 | 0 | 0 | 0 | 455 | 1672 | 1189.4 | 0.0786 | 0.0796 | 0.001 | 0.0038 | 0.0246 | 0.601 | 0.165 | 0.0351 | 0.121 | 0.0155 | 0.0083 | 0.016 | 0.0756 | 0.167 | 2409/09R4 | 135.4 | 78 | 57.4 | 0 | 0 | 0 | 0 | 33 | 24 | 0 | 0 | 0 | 19.9 | 0 | 0 | 6.6 | 21.3 | 0 | 0 | 0 | 0 | 0 | 13.6 | 7.1 | 0 | 0 | 0 | 9.9 | 1591 | 1660 | 1643 | 1672 | 630.7 | 986.7 | 994.6 | 1189.4 | 221.72 | 217.1 | 226.93 | 224.31
2024-09-13 | 37 | Septembre | 2024-09-13 07:06 | 2024-09-13 08:06 | 41561 | 1 | DD13A | 59.98 | 6 | 64 | 127 | 125.1 | 133.03 | 40.05 | 3611 | 201 | 554 | 3.35 | 37.91 | 52.375 | 66.29 | 78.46 | 0 | 0 | 17 | 22.25 | 23.05 | 29.875 | 0 | 0 | 0 | 0 | 2000 | 608 | 2400 | 183 | 156 | 0 | 115 | 0 | 0 | 0 | 425 | 1653 | 1063.5 | 0.131 | 0.0893 | 0.0034 | 0.006 | 0.0733 | 0.889 | 0.152 | 0.0365 | 0.109 | 0.0076 | 0.0078 | 0.02 | 0.0818 | 0.149 | 2409/09R4 | 135.7 | 81.2 | 54.5 | 0 | 0 | 0 | 0 | 33.3 | 24.5 | 0 | 0 | 0 | 19.8 | 0 | 0 | 6.8 | 19.4 | 0 | 0 | 0 | 0 | 0 | 15.1 | 6.7 | 0 | 0 | 0 | 10.1 | 1598 | 1651 | 1645 | 1653 | 640.7 | 837.4 | 935.1 | 1063.5 | 219.07 | 209.94 | 221.31 | 226.41
2024-09-13 | 37 | Septembre | 2024-09-13 06:12 | 2024-09-13 07:06 | 41560 | 1 | DD13A | 53.87 | 3 | 62 | 126 | 125.2 | 114.209 | 39.367 | 3432 | 174 | 584 | 3.05 | 41.311 | 53.375 | 66.77 | 81.35 | 0 | 0 | 15.767 | 21.5 | 23.6 | 31.75 | 0 | 0 | 0 | 0 | 2000 | 608 | 2400 | 182 | 156 | 0 | 116 | 0 | 0 | 0 | 418 | 1667 | 1024.2 | 0.0878 | 0.0766 | 0.001 | 0.0048 | 0.03 | 0.203 | 0.156 | 0.0431 | 0.119 | 0.0102 | 0.0081 | 0.0218 | 0.0766 | 0.166 | 2409/09R4 | 135.5 | 78.7 | 56.8 | 0 | 0 | 0 | 0 | 31.7 | 24.8 | 0 | 0 | 0 | 19.3 | 0 | 0 | 7.6 | 21 | 0 | 0 | 0 | 0 | 0 | 13.9 | 7.3 | 0 | 0 | 0 | 9.9 | 1604 | 1640 | 1668 | 1667 | 562.1 | 633.4 | 1043.9 | 1024.2 | 206.18 | 195.4 | 216.9 | 216.04
2024-09-13 | 37 | Septembre | 2024-09-13 05:14 | 2024-09-13 06:12 | 41559 | 1 | DD13A | 58.5 | 2 | 62 | 127 | 124.6 | 114.239 | 39.517 | 3633 | 202 | 669 | 3.117 | 40.749 | 53.125 | 67.58 | 80.66 | 0 | 0 | 15.667 | 21.25 | 23.85 | 31.75 | 0 | 0 | 0 | 0 | 2000 | 609 | 2400 | 181 | 156 | 0 | 117 | 0 | 0 | 0 | 448 | 1669 | 1110.9 | 0.0864 | 0.0919 | 0.001 | 0.0052 | 0.0303 | 0.677 | 0.166 | 0.0304 | 0.116 | 0.0085 | 0.0079 | 0.0245 | 0.0562 | 0.176 | 2409/09R4 | 135.4 | 79.2 | 56.2 | 0 | 0 | 0 | 0 | 31.7 | 24.6 | 0 | 0 | 0 | 21.8 | 0 | 0 | 6.5 | 20.5 | 0 | 0 | 0 | 0 | 0 | 13.3 | 7.1 | 0 | 0 | 0 | 9.9 | 1652 | 1659 | 1656 | 1669 | 193.3 | 926 | 940.2 | 1110.9 | 101.7 | 212.98 | 215.73 | 220.92
2024-09-12 | 37 | Septembre | 2024-09-13 04:23 | 2024-09-13 05:14 | 41558 | 1 | DD13A | 50.45 | 1 | 63 | 136 | 130.9 | 132.911 | 38.533 | 3235 | 197 | 613 | 3.583 | 37.953 | 51.625 | 64.64 | 80.39 | 0 | 0 | 15.767 | 21.25 | 22.767 | 30.25 | 0 | 0 | 0 | 0 | 2000 | 611 | 2400 | 182 | 156 | 0 | 118 | 0 | 0 | 0 | 420 | 1682 | 1087.7 | 0.0781 | 0.0763 | 0.001 | 0.0052 | 0.0319 | 0.237 | 0.156 | 0.0276 | 0.119 | 0.0091 | 0.0079 | 0.0239 | 0.0097 | 0.154 | 2409/09R4 | 120.4 | 79.8 | 40.6 | 0 | 0 | 0 | 0 | 27.4 | 22.8 | 0 | 0 | 0 | 13.4 | 0 | 0 | 6.8 | 19.4 | 0 | 0 | 0 | 0 | 0 | 13.8 | 7.1 | 0 | 0 | 0 | 9.7 | 1622 | 1653 | 1682 |  | 551.4 | 829.7 | 1087.7 |  | 194.99 | 208.18 | 212.31
2024-09-12 | 37 | Septembre | 2024-09-13 03:27 | 2024-09-13 04:23 | 41557 | 1 | DD13A | 56.43 | 6 | 64 | 132 | 129.3 | 133.057 | 41.317 | 3326 | 193 | 723 | 3.167 | 41.684 | 54.5 | 68.22 | 79.14 | 0 | 0 | 15.067 | 20.375 | 26.25 | 34.125 | 0 | 0 | 0 | 0 | 2000 | 612 | 2400 | 182 | 156 | 0 | 117 | 0 | 0 | 0 | 465 | 1676 | 1269.5 | 0.0929 | 0.0871 | 0.0019 | 0.0043 | 0.0244 | 0.304 | 0.146 | 0.0238 | 0.126 | 0.0133 | 0.0078 | 0.0156 | 0.0573 | 0.143 | 2409/09R4 | 136.7 | 78.9 | 57.8 | 0 | 0 | 0 | 0 | 33.8 | 23.7 | 0 | 0 | 0 | 19.5 | 0 | 0 | 7.6 | 20.7 | 0 | 0 | 0 | 0 | 0 | 14.3 | 6.7 | 0 | 0 | 0 | 10.4 | 1552 | 1694 | 1684 | 1676 | 46.5 | 1570.5 | 1408.6 | 1269.5 | 51.03 | 232.76 | 230.21 | 226.92
2024-09-12 | 37 | Septembre | 2024-09-13 02:37 | 2024-09-13 03:27 | 41556 | 1 | DD13A | 49.52 | 3 | 62 | 128 | 128.1 | 114.356 | 36.667 | 3455 | 185 | 524 | 3.05 | 41.967 | 48.375 | 61.63 | 79.16 | 0 | 0 | 15.65 | 20.625 | 21.017 | 27.75 | 0 | 0 | 0 | 0 | 2000 | 609 | 2400 | 181 | 155 | 0 | 117 | 0 | 0 | 0 | 450 | 1668 | 1198 | 0.0947 | 0.0684 | 0.001 | 0.0052 | 0.0292 | 0.73 | 0.137 | 0.0368 | 0.11 | 0.0126 | 0.0064 | 0.017 | 0.047 | 0.143 | 2409/09R4 | 120.1 | 81.2 | 38.9 | 0 | 0 | 0 | 0 | 22.5 | 23.1 | 0 | 0 | 0 | 17.5 | 0 | 0 | 7.2 | 20.1 | 0 | 0 | 0 | 0 | 0 | 13.3 | 7.5 | 0 | 0 | 0 | 8.9 | 1591 | 1681 | 1651 | 1668 | 591.4 | 925.7 | 1080.6 | 1198 | 216.98 | 201.02 | 228.67 | 227.01
2024-09-12 | 37 | Septembre | 2024-09-13 01:47 | 2024-09-13 02:37 | 41555 | 1 | DD13A | 50.33 | 2 | 61 | 128 | 124.2 | 133.847 | 39.483 | 3558 | 204 | 635 | 2.867 | 44.651 | 51.5 | 65.6 | 78.26 | 0 | 0 | 16.15 | 21.5 | 23.333 | 30 | 0 | 0 | 0 | 0 | 2000 | 609 | 2400 | 182 | 157 | 0 | 115 | 0 | 0 | 0 | 400 | 1633 | 1050.4 | 0.0609 | 0.0554 | 0.001 | 0.0045 | 0.03 | 0.513 | 0.14 | 0.0287 | 0.103 | 0.009 | 0.0071 | 0.0215 | 0.121 | 0.144 | 2409/09R4 | 135.9 | 78.6 | 57.3 | 0 | 0 | 0 | 0 | 31.9 | 23.2 | 0 | 0 | 0 | 20.7 | 0 | 0 | 7.4 | 20.4 | 0 | 0 | 0 | 0 | 0 | 13.6 | 7.6 | 0 | 0 | 0 | 11.1 | 1600 | 1612 | 1642 | 1633 | 720.5 | 760.6 | 1063.3 | 1050.4 | 226.61 | 224.07 | 232.38 | 236.37
2024-09-12 | 37 | Septembre | 2024-09-13 00:54 | 2024-09-13 01:47 | 41554 | 1 | DD13A | 53.23 | 1 | 63 | 133 | 135.1 | 134.097 | 39.3 | 3650 | 207 | 575 | 3.033 | 43.846 | 51.625 | 65.77 | 78.82 | 0 | 0 | 16.617 | 22 | 22.684 | 29.625 | 0 | 0 | 0 | 0 | 2000 | 610 | 2400 | 182 | 155 | 0 | 120 | 0 | 0 | 0 | 465 | 1640 | 1173.8 | 0.093 | 0.0713 | 0.0022 | 0.0056 | 0.0385 | 0.448 | 0.149 | 0.0224 | 0.112 | 0.0134 | 0.0073 | 0.0206 | 0.1 | 0.145 | 2409/09R4 | 125.2 | 81.5 | 43.7 | 0 | 0 | 0 | 0 | 23.2 | 24.2 | 0 | 0 | 0 | 20.9 | 0 | 0 | 7.5 | 19 | 0 | 0 | 0 | 0 | 0 | 13.5 | 7.7 | 0 | 0 | 0 | 9.2 | 1598 | 1629 | 1642 | 1640 | 569.4 | 926.3 | 1054.5 | 1173.8 | 210.39 | 229.31 | 231.77 | 240.73
2024-09-12 | 37 | Septembre | 2024-09-12 18:30 | 2024-09-13 00:54 | 41553 | 1 | DD13A | 52.68 | 6 | 63 | 128 | 125.9 | 114.787 | 40.733 | 3773 | 206 | 558 | 3.717 | 34.439 | 53 | 67.44 | 78.07 | 0 | 0 | 16.583 | 22.125 | 24.15 | 30.875 | 0 | 0 | 0 | 0 | 2000 | 608 | 2400 | 183 | 156 | 0 | 120 | 0 | 0 | 0 | 465 | 1645 | 1236.9 | 0.0927 | 0.0923 | 0.001 | 0.0062 | 0.0254 | 0.524 | 0.121 | 0.0264 | 0.124 | 0.0156 | 0.0081 | 0.0149 | 0.0911 | 0.13 | 2409/09R4 | 136.9 | 79.8 | 57.1 | 0 | 0 | 0 | 0 | 33.4 | 24.6 | 0 | 0 | 0 | 28.4 | 0 | 0 | 7.5 | 19.9 | 0 | 0 | 0 | 0 | 0 | 13.7 | 0 | 0 | 0 | 0 | 9.4 | 1652 | 1653 | 1625 | 1645 | 193.1 | 765.6 | 928.7 | 1236.9 | 101.63 | 202.27 | 231.67 | 241.86
2024-09-12 | 37 | Septembre | 2024-09-12 17:39 | 2024-09-12 18:30 | 41552 | 1 | S355T4 | 51.33 | 3 | 62 | 131 | 129.8 | 127.555 | 38.483 | 3300 | 198 | 1101 | 3.683 | 35.566 | 50.25 | 65.47 | 78.35 | 0 | 0 | 14.367 | 19.125 | 24.117 | 31.125 | 0 | 0 | 0 | 0 | 2000 | 607 | 2400 | 183 | 157 | 941 | 0 | 0 | 0 | 0 | 250 | 1636 | 580 | 0.0924 | 0.0813 | 0.001 | 0.006 | 0.0316 | 0.526 | 0.154 | 0.0934 | 0.604 | 0.0112 | 0.0118 | 0.0173 | 0.0556 | 0.146 | 2409/12R2 | 125.3 | 80.2 | 45.1 | 0 | 0 | 0 | 0 | 9.9 | 26 | 0 | 0 | 0 | 18.1 | 0 | 0 | 12.9 | 28.9 | 0 | 0 | 0 | 0 | 0 | 14.2 | 7.3 | 0 | 0 | 0 | 8 | 1594 | 1594 | 1603 | 1636 | 518 | 406.4 | 603.1 | 580 | 205.61 | 187.76 | 211.9 | 191.1
2024-09-12 | 37 | Septembre | 2024-09-12 16:44 | 2024-09-12 17:39 | 41551 | 1 | S355T4 | 54.63 | 2 | 63 | 127 | 125.5 | 117.035 | 39.7 | 3408 | 199 | 873 | 3.767 | 33.717 | 52.375 | 66.98 | 79.16 | 0 | 0 | 16.533 | 22.625 | 23.167 | 29.75 | 0 | 0 | 0 | 0 | 2000 | 611 | 2400 | 181 | 156 | 941 | 0 | 0 | 0 | 0 | 343 | 1648 | 778 | 0.0837 | 0.0998 | 0.001 | 0.0098 | 0.0399 | 0.623 | 0.157 | 0.0892 | 0.629 | 0.0083 | 0.0128 | 0.0209 | 0.0422 | 0.154 | 2409/12R2 | 130.4 | 80.6 | 49.8 | 0 | 0 | 0 | 0 | 9.4 | 28.7 | 0 | 0 | 0 | 19.5 | 0 | 0 | 13.9 | 27.8 | 0 | 0 | 0 | 0 | 0 | 13.5 | 7.8 | 0 | 0 | 0 | 9.8 | 1604 | 1609 | 1627 | 1648 | 461.2 | 528.1 | 606 | 778 | 191.63 | 198.88 | 199.21 | 206.17
2024-09-12 | 37 | Septembre | 2024-09-12 15:41 | 2024-09-12 16:44 | 41550 | 1 | S355T | 62.97 | 1 | 62 | 124 | 122.7 | 110.185 | 42.817 | 3971 | 210 | 957 | 4.117 | 30.121 | 54.625 | 71.31 | 76.55 | 0 | 0 | 16.7 | 22.5 | 26.117 | 32.125 | 0 | 0 | 0 | 0 | 2000 | 608 | 2400 | 184 | 156 | 1712 | 0 | 0 | 0 | 0 | 335 | 1649 | 759.5 | 0.146 | 0.108 | 0.0012 | 0.0087 | 0.0325 | 0.379 | 0.149 | 0.143 | 1.1 | 0.0099 | 0.0153 | 0.0183 | 0.0595 | 0.148 | 2409/12R2 | 135.2 | 80.2 | 55 | 0 | 0 | 0 | 0 | 13.8 | 27.5 | 0 | 0 | 0 | 18.1 | 0 | 0 | 13.7 | 32.4 | 0 | 0 | 0 | 0 | 0 | 13.6 | 6.9 | 0 | 0 | 0 | 9.2 | 1576 | 1631 | 1641 | 1649 | 163.3 | 327.3 | 416.4 | 759.5 | 130.47 | 151.77 | 164.04 | 203.85
2024-09-12 | 37 | Septembre | 2024-09-12 14:24 | 2024-09-12 15:41 | 41549 | 1 | S355T | 77.2 | 6 | 64 | 124 | 121 | 116.207 | 43.117 | 3832 | 211 | 1723 | 4.6 | 26.957 | 56 | 75.42 | 77.93 | 0 | 0 | 16.4 | 22.375 | 26.717 | 33.625 | 0 | 0 | 0 | 0 | 2000 | 608 | 2400 | 183 | 157 | 1712 | 0 | 0 | 0 | 0 | 380 | 1666 | 899.1 | 0.0892 | 0.0954 | 0.001 | 0.0065 | 0.0297 | 0.477 | 0.15 | 0.168 | 1.11 | 0.0114 | 0.0128 | 0.0198 | 0.101 | 0.153 | 2409/12R2 | 135.4 | 80.8 | 54.6 | 0 | 0 | 0 | 0 | 14.4 | 28.5 | 0 | 0 | 0 | 19.7 | 0 | 0 | 13.9 | 28.5 | 0 | 0 | 0 | 0 | 0 | 13.2 | 7.6 | 0 | 0 | 0 | 9.6 | 1586 | 1624 | 1632 | 1666 | 21.5 | 609.3 | 630.3 | 899.1 | -24.09 | 201.24 | 199.39 | 207.02
2024-09-12 | 37 | Septembre | 2024-09-12 13:20 | 2024-09-12 14:24 | 41548 | 1 | S355T | 64.45 | 3 | 62 | 127 | 126.4 | 116.333 | 42.233 | 3683 | 209 | 1154 | 4.067 | 31.23 | 54.375 | 71 | 77.25 | 0 | 0 | 17.083 | 22.375 | 25.15 | 31.875 | 0 | 0 | 0 | 0 | 2000 | 610 | 2400 | 182 | 157 | 1714 | 0 | 0 | 0 | 0 | 358 | 1655 | 813.1 | 0.092 | 0.101 | 0.001 | 0.0062 | 0.0365 | 0.707 | 0.148 | 0.144 | 1.1 | 0.0169 | 0.013 | 0.0113 | 0.0465 | 0.15 | 2409/10R2 | 135.7 | 79.4 | 56.3 | 0 | 0 | 0 | 0 | 15.7 | 28.4 | 0 | 0 | 0 | 11.9 | 0 | 0 | 13.4 | 27.5 | 0 | 0 | 0 | 0 | 0 | 20.8 | 7.7 | 0 | 0 | 0 | 10.3 | 1585 | 1609 | 1620 | 1655 | 330.3 | 542.9 | 503.2 | 813.1 | 177.4 | 200.91 | 189.35 | 205.61
2024-09-12 | 37 | Septembre | 2024-09-12 12:20 | 2024-09-12 13:20 | 41547 | 1 | S355T | 59.1 | 2 | 62 | 123 | 121.9 | 139.403 | 39.933 | 3355 | 203 | 973 | 5.167 | 23.806 | 52.25 | 67.13 | 78.51 | 0 | 0 | 17.8 | 23.75 | 22.134 | 28.5 | 0 | 0 | 0 | 0 | 2000 | 610 | 2400 | 181 | 156 | 1712 | 0 | 0 | 0 | 0 | 390 | 1646 | 803.8 | 0.0754 | 0.0993 | 0.001 | 0.0052 | 0.0291 | 0.486 | 0.157 | 0.212 | 1.13 | 0.0094 | 0.0142 | 0.0247 | 0.0477 | 0.17 | 2409/10R2 | 135.2 | 78.2 | 57 | 0 | 0 | 0 | 0 | 13.9 | 28.6 | 0 | 0 | 0 | 19.5 | 0 | 0 | 13.9 | 30 | 0 | 0 | 0 | 0 | 0 | 13.1 | 6.2 | 0 | 0 | 0 | 10 | 1592 | 1596 | 1608 | 1646 | 463.9 | 554.4 | 703.2 | 803.8 | 198.58 | 209.51 | 220.47 | 209.65
2024-09-12 | 37 | Septembre | 2024-09-12 11:28 | 2024-09-12 12:20 | 41546 | 1 | S355T | 52.48 | 1 | 61 | 127 | 123.8 | 116.298 | 38.5 | 3204 | 200 | 742 | 2.583 | 49.161 | 50.5 | 63.96 | 78.7 | 0 | 0 | 16.633 | 22.5 | 21.866 | 28 | 0 | 0 | 0 | 0 | 2000 | 610 | 2400 | 181 | 156 | 1720 | 0 | 0 | 0 | 0 | 358 | 1640 | 813.6 | 0.0761 | 0.103 | 0.001 | 0.0064 | 0.0282 | 0.636 | 0.152 | 0.15 | 1.08 | 0.0111 | 0.01 | 0.0209 | 0.0631 | 0.155 | 2409/12R2 | 135.5 | 79.4 | 56.1 | 0 | 0 | 0 | 0 | 14 | 29 | 0 | 0 | 0 | 18.9 | 0 | 0 | 14 | 29 | 0 | 0 | 0 | 0 | 0 | 13.9 | 7.6 | 0 | 0 | 0 | 9.1 | 1644 | 1634 | 1640 |  | 803.4 | 692.8 | 813.6 |  | 210.7 | 205.25 | 213.8
2024-09-12 | 37 | Septembre | 2024-09-12 10:38 | 2024-09-12 11:28 | 41545 | 1 | S355T | 50.37 | 6 | 64 | 126 | 124.1 | 116.27 | 39.483 | 3339 | 200 | 911 | 2.65 | 47.547 | 52.625 | 67.19 | 79.97 | 0 | 0 | 16.617 | 22.5 | 22.867 | 30.125 | 0 | 0 | 0 | 0 | 2000 | 610 | 2400 | 182 | 156 | 1710 | 0 | 0 | 0 | 0 | 350 | 1644 | 790.1 | 0.0901 | 0.0946 | 0.001 | 0.0066 | 0.0308 | 0.563 | 0.155 | 0.148 | 1.06 | 0.0128 | 0.0101 | 0.0205 | 0.0938 | 0.154 | 2409/12R2 | 135.8 | 78.3 | 57.5 | 0 | 0 | 0 | 0 | 14.2 | 27.5 | 0 | 0 | 0 | 10 | 0 | 0 | 14.2 | 30.2 | 0 | 0 | 0 | 0 | 0 | 21.7 | 7.6 | 0 | 0 | 0 | 10.4 | 1600 | 1633 | 1628 | 1644 | 450 | 675.1 | 625.3 | 790.1 | 192 | 203.89 | 200.97 | 209.47
2024-09-12 | 37 | Septembre | 2024-09-12 09:47 | 2024-09-12 10:38 | 41544 | 1 | S235JR | 50.15 | 3 | 62 | 127 | 127.1 | 114.303 | 38.7 | 3258 | 200 | 609 | 2.7 | 47.037 | 51.5 | 64.58 | 79.84 | 0 | 0 | 16.767 | 22.5 | 21.934 | 29 | 0 | 0 | 0 | 0 | 2000 | 610 | 2400 | 182 | 155 | 947 | 0 | 0 | 0 | 0 | 343 | 1630 | 764.3 | 0.0829 | 0.0792 | 0.001 | 0.0047 | 0.0308 | 0.264 | 0.164 | 0.0915 | 0.571 | 0.0066 | 0.0078 | 0.0218 | 0.0909 | 0.162 | 2409/10R1 | 135.9 | 80.6 | 55.3 | 0 | 0 | 0 | 0 | 15.4 | 27.8 | 0 | 0 | 0 | 12.3 | 0 | 0 | 14.1 | 28.2 | 0 | 0 | 0 | 0 | 0 | 21.2 | 6.6 | 0 | 0 | 0 | 10.3 | 1586 | 1610 | 1630 |  | 508.8 | 656 | 764.3 |  | 208.64 | 214.28 | 214.64
2024-09-12 | 37 | Septembre | 2024-09-12 08:48 | 2024-09-12 09:47 | 41543 | 1 | S235JR | 59 | 2 | 62 | 124 | 123.2 | 121.473 | 40.317 | 3392 | 203 | 680 | 2.95 | 42.034 | 52.375 | 66.16 | 77.94 | 0 | 0 | 17.283 | 22.375 | 23.033 | 30 | 0 | 0 | 0 | 0 | 2000 | 608 | 2400 | 182 | 156 | 945 | 0 | 0 | 0 | 0 | 313 | 1634 | 667.4 | 0.0764 | 0.0772 | 0.001 | 0.0042 | 0.0313 | 0.163 | 0.177 | 0.101 | 0.633 | 0.0092 | 0.0085 | 0.0215 | 0.0962 | 0.17 | 2409/10R1 | 135.4 | 78.6 | 56.8 | 0 | 0 | 0 | 0 | 12.2 | 29 | 0 | 0 | 0 | 11.6 | 0 | 0 | 13.4 | 30.9 | 0 | 0 | 0 | 0 | 0 | 20.9 | 7.4 | 0 | 0 | 0 | 10 | 1576 | 1616 | 1602 | 1634 | 20.1 | 527.4 | 452.2 | 667.4 | -23.66 | 194.97 | 191.27 | 202.5
2024-09-12 | 37 | Septembre | 2024-09-12 07:52 | 2024-09-12 08:48 | 41542 | 1 | S235JR | 56.63 | 1 | 63 | 123 | 122.5 | 121.573 | 41.317 | 3365 | 191 | 552 | 4.417 | 27.849 | 52.375 | 65.5 | 76.06 | 0 | 0 | 16.567 | 22.5 | 24.75 | 29.75 | 0 | 0 | 0 | 0 | 2000 | 610 | 2400 | 181 | 156 | 944 | 0 | 0 | 0 | 0 | 388 | 1697 | 914.2 | 0.151 | 0.113 | 0.001 | 0.0069 | 0.079 | 0.654 | 0.146 | 0.0901 | 0.661 | 0.011 | 0.01 | 0.0192 | 0.109 | 0.152 | 2409/10R1 | 135.3 | 79.6 | 55.7 | 0 | 0 | 0 | 0 | 14.2 | 27.6 | 0 | 0 | 0 | 11.8 | 0 | 0 | 13.8 | 31.7 | 0 | 0 | 0 | 0 | 0 | 19.8 | 6.6 | 0 | 0 | 0 | 9.8 | 1602 | 1618 | 1636 | 1697 | 24.6 | 398.5 | 559.5 | 914.2 | -22.81 | 173.29 | 188.46 | 191.42
2024-09-12 | 37 | Septembre | 2024-09-12 06:58 | 2024-09-12 07:52 | 41541 | 1 | S235JR | 54.1 | 6 | 64 | 124 | 122.7 | 121.704 | 41.883 | 3586 | 206 | 837 | 3.3 | 37.576 | 52.75 | 67.77 | 75.57 | 0 | 0 | 17.2 | 22.5 | 24.684 | 30.25 | 0 | 0 | 0 | 0 | 2000 | 609 | 2400 | 181 | 155 | 944 | 0 | 0 | 0 | 0 | 343 | 1683 | 777.9 | 0.152 | 0.127 | 0.0023 | 0.0079 | 0.0315 | 0.538 | 0.159 | 0.0818 | 0.661 | 0.0096 | 0.0102 | 0.0182 | 0.0676 | 0.152 | 2409/10R1 | 134.6 | 76.8 | 57.8 | 0 | 0 | 0 | 0 | 14.2 | 28 | 0 | 0 | 0 | 11.6 | 0 | 0 | 13.9 | 29.6 | 0 | 0 | 0 | 0 | 0 | 20 | 7.5 | 0 | 0 | 0 | 9.8 | 1586 | 1644 | 1675 | 1683 | 241.7 | 519.5 | 39.2 | 777.9 | 153.89 | 178.67 | -27.89 | 187.16
2024-09-12 | 37 | Septembre | 2024-09-12 06:01 | 2024-09-12 06:58 | 41540 | 1 | S235JR | 56.47 | 3 | 62 | 121 | 120.5 | 101.269 | 38.667 | 3115 | 205 | 719 | 2.833 | 42.706 | 49.375 | 62.5 | 76.62 | 0 | 0 | 17.5 | 22.375 | 21.166 | 26.875 | 0 | 0 | 0 | 0 | 2000 | 608 | 2400 | 182 | 156 | 948 | 0 | 0 | 0 | 0 | 395 | 1648 | 948.4 | 0.088 | 0.642 | 0.0128 | 0.0081 | 0.0168 | 0.112 | 0.16 | 0.088 | 0.642 | 0.0128 | 0.0081 | 0.0168 | 0.112 | 0.16 | 2409/10R1 | 136.2 | 79.8 | 56.4 | 0 | 0 | 0 | 0 | 14.3 | 28.7 | 0 | 0 | 0 | 11.5 | 0 | 0 | 14.6 | 30.6 | 0 | 0 | 0 | 0 | 0 | 20.2 | 6.5 | 0 | 0 | 0 | 9.8 | 1638 | 1637 | 1607 | 1648 | 600.7 | 654.7 | 487.4 | 948.4 | 192.59 | 199.46 | 194.07 | 220.71
2024-09-12 | 37 | Septembre | 2024-09-12 05:10 | 2024-09-12 06:01 | 41539 | 1 | S235JR | 51.38 | 2 | 62 | 121 | 119.5 | 121.546 | 35.617 | 2969 | 196 | 689 | 3.25 | 37.231 | 48.125 | 60.65 | 81.07 | 0 | 0 | 16.117 | 22 | 19.5 | 26.125 | 0 | 0 | 0 | 0 | 2000 | 609 | 2400 | 181 | 155 | 943 | 0 | 0 | 0 | 0 | 363 | 1659 | 720.3 | 0.0995 | 0.0781 | 0.001 | 0.0045 | 0.0302 | 0.685 | 0.158 | 0.146 | 0.666 | 0.0099 | 0.01 | 0.0093 | 0.0372 | 0.168 | 2409/10R1 | 135.7 | 79.5 | 56.2 | 0 | 0 | 0 | 0 | 14 | 28.1 | 0 | 0 | 0 | 12 | 0 | 0 | 13.9 | 30.1 | 0 | 0 | 0 | 0 | 0 | 19.9 | 7.6 | 0 | 0 | 0 | 10.1 | 1555 | 1626 | 1659 |  | 410.4 | 603.8 | 720.3 |  | 209.69 | 199.49 | 194.53
2024-09-11 | 37 | Septembre | 2024-09-12 04:19 | 2024-09-12 05:10 | 41538 | 1 | S235JR | 50.7 | 1 | 63 | 123 | 122 | 121.544 | 37.883 | 3185 | 197 | 843 | 3.35 | 36.716 | 50 | 63.81 | 79.19 | 0 | 0 | 15.45 | 21.25 | 22.433 | 28.75 | 0 | 0 | 0 | 0 | 2000 | 608 | 2400 | 181 | 156 | 948 | 0 | 0 | 0 | 0 | 373 | 1668 | 866.4 | 0.0804 | 0.144 | 0.0016 | 0.0061 | 0.0273 | 0.675 | 0.158 | 0.0992 | 0.655 | 0.0152 | 0.0094 | 0.0167 | 0.0545 | 0.162 | 2409/10R1 | 135 | 81 | 54 | 0 | 0 | 0 | 0 | 14.5 | 27.5 | 0 | 0 | 0 | 12 | 0 | 0 | 14.1 | 30 | 0 | 0 | 0 | 0 | 0 | 20.1 | 6.8 | 0 | 0 | 0 | 10 | 1651 | 1612 | 1668 |  | 803.3 | 647.5 | 866.4 |  | 206.89 | 212.23 | 203.21
2024-09-11 | 37 | Septembre | 2024-09-12 03:25 | 2024-09-12 04:19 | 41537 | 1 | S235JR | 54.43 | 6 | 64 | 64 | 120.1 | 121.365 | 38.15 | 3103 | 200 | 802 | 0 | 0 | 48.625 | 62.03 | 76.47 | 0 | 0 | 15.867 | 20.125 | 22.283 | 28.5 | 0 | 0 | 0 | 0 | 2000 | 611 | 2400 | 182 | 156 | 941 | 0 | 0 | 0 | 0 | 320 | 1666 | 696.2 | 0.0838 | 0.1 | 0.001 | 0.0075 | 0.0344 | 1.22 | 0.162 | 0.117 | 0.644 | 0.0133 | 0.0111 | 0.0207 | 0.108 | 0.162 | 2409/10R1 | 135.7 | 80.2 | 55.5 | 0 | 0 | 0 | 0 | 13.9 | 28.1 | 0 | 0 | 0 | 12 | 0 | 0 | 13.9 | 30.4 | 0 | 0 | 0 | 0 | 0 | 19.9 | 7.4 | 0 | 0 | 0 | 10.1 | 1601 | 1670 | 1666 |  | 23.9 | 758.4 | 696.2 |  | -24.4 | 192.35 | 188.24
2024-09-11 | 37 | Septembre | 2024-09-12 02:35 | 2024-09-12 03:25 | 41536 | 1 | S235JR | 49.67 | 3 | 62 | 123 | 121.2 | 101.171 | 37.267 | 3075 | 196 | 840 | 3.267 | 37.653 | 48.75 | 62.21 | 78.49 | 0 | 0 | 15.183 | 20.375 | 22.083 | 28.375 | 0 | 0 | 0 | 0 | 2000 | 609 | 2400 | 181 | 155 | 945 | 0 | 0 | 0 | 0 | 320 | 1654 | 689.7 | 0.0748 | 0.0911 | 0.001 | 0.0067 | 0.029 | 0.525 | 0.149 | 0.0913 | 0.649 | 0.0129 | 0.0107 | 0.0175 | 0.0477 | 0.149 | 2409/10R1 | 134.4 | 80.3 | 54.1 | 0 | 0 | 0 | 0 | 14.1 | 27.1 | 0 | 0 | 0 | 11.9 | 0 | 0 | 14 | 29.9 | 0 | 0 | 0 | 0 | 0 | 20 | 7.3 | 0 | 0 | 0 | 10.1 | 1625 | 1639 | 1662 | 1654 | 521.9 | 644.3 | 37.5 | 689.7 | 189.32 | 197.2 | -24.15 | 194.06
2024-09-11 | 37 | Septembre | 2024-09-12 01:46 | 2024-09-12 02:35 | 41535 | 1 | S235JR | 49.48 | 2 | 62 | 122 | 119.7 | 121.487 | 38.2 | 3208 | 199 | 823 | 3.317 | 36.784 | 49.375 | 63.18 | 77.55 | 0 | 0 | 14.55 | 19.375 | 23.65 | 30 | 0 | 0 | 0 | 0 | 2000 | 609 | 2400 | 182 | 155 | 947 | 0 | 0 | 0 | 0 | 320 | 1648 | 706.1 | 0.0843 | 0.0934 | 0.0014 | 0.0069 | 0.026 | 0.495 | 0.139 | 0.101 | 0.633 | 0.0084 | 0.0102 | 0.024 | 0.0186 | 0.145 | 2409/10R1 | 135.6 | 80 | 55.6 | 0 | 0 | 0 | 0 | 14.4 | 28 | 0 | 0 | 0 | 12 | 0 | 0 | 14.1 | 30.1 | 0 | 0 | 0 | 0 | 0 | 20.1 | 6.9 | 0 | 0 | 0 | 10 | 1610 | 1606 | 1648 |  | 25.7 | 566.3 | 706.1 |  | -23.91 | 205.64 | 199.04
2024-09-11 | 37 | Septembre | 2024-09-12 00:54 | 2024-09-12 01:46 | 41534 | 1 | S235JR | 51.5 | 1 | 62 | 126 | 123.9 | 121.269 | 39.017 | 3264 | 205 | 809 | 2.933 | 42.955 | 50.25 | 64.19 | 77.27 | 0 | 0 | 15.167 | 20 | 23.85 | 30.25 | 0 | 0 | 0 | 0 | 2000 | 609 | 2400 | 183 | 154 | 940 | 0 | 0 | 0 | 0 | 365 | 1638 | 867.7 | 0.0645 | 0.0829 | 0.001 | 0.0061 | 0.0289 | 0.678 | 0.16 | 0.0726 | 0.574 | 0.0115 | 0.0093 | 0.0201 | 0.0863 | 0.159 | 2409/10R1 | 135.8 | 79.4 | 56.4 | 0 | 0 | 0 | 0 | 14.4 | 28.1 | 0 | 0 | 0 | 11.9 | 0 | 0 | 14 | 30 | 0 | 0 | 0 | 0 | 0 | 20.1 | 7.3 | 0 | 0 | 0 | 10 | 1597 | 1616 | 1621 | 1638 | 474 | 618.8 | 600.8 | 867.7 | 197.45 | 206.72 | 201.84 | 219.61
2024-09-11 | 37 | Septembre | 2024-09-11 18:17 | 2024-09-12 00:54 | 41533 | 1 | S235JR | 51.75333 | 6 | 63 | 122 | 119.8 | 121.129 | 42.617 | 3618 | 216 | 939 | 4.65 | 26.237 | 54.125 | 69.7 | 76.2 | 0 | 0 | 17.417 | 22.5 | 25.2 | 31.5 | 0 | 0 | 0 | 0 | 2000 | 609 | 2400 | 182 | 154 | 940 | 0 | 0 | 0 | 0 | 328 | 1623 | 732.2 | 0.0745 | 0.0946 | 0.001 | 0.008 | 0.0438 | 0.661 | 0.19 | 0.0618 | 0.381 | 0.0046 | 0.0077 | 0.0286 | 0.0666 | 0.186 | 2409/10R1 | 136 | 80.2 | 55.8 | 0 | 0 | 0 | 0 | 14.5 | 28.2 | 0 | 0 | 0 | 12.1 | 0 | 0 | 14.2 | 29.9 | 0 | 0 | 0 | 0 | 0 | 20 | 6.8 | 0 | 0 | 0 | 10.3 | 1652 | 1612 | 1661 | 1623 | 193.6 | 663.8 | 1001.5 | 732.2 | 101.82 | 214.06 | 217.65 | 215.29
2024-09-11 | 37 | Septembre | 2024-09-11 17:21 | 2024-09-11 18:17 | 41532 | 1 | S235JR | 55.38 | 3 | 61 | 129 | 127.2 | 121.677 | 39.383 | 3368 | 204 | 860 | 2.567 | 50.26 | 52.875 | 67.33 | 80.56 | 0 | 0 | 16.767 | 22.625 | 22.616 | 30 | 0 | 0 | 0 | 0 | 2000 | 609 | 2400 | 182 | 155 | 947 | 0 | 0 | 0 | 0 | 380 | 1641 | 912.2 | 0.0774 | 0.0929 | 0.001 | 0.0062 | 0.0256 | 0.57 | 0.15 | 0.0935 | 0.63 | 0.0082 | 0.0093 | 0.0177 | 0.0541 | 0.159 | 2409/10R1 | 135.5 | 78.6 | 56.9 | 0 | 0 | 0 | 0 | 14.2 | 27.9 | 0 | 0 | 0 | 12.1 | 0 | 0 | 14.8 | 29.8 | 0 | 0 | 0 | 0 | 0 | 20 | 6.8 | 0 | 0 | 0 | 9.9 | 1595 | 1623 | 1637 | 1641 | 320.9 | 561.1 | 1 | 912.2 | 169.85 | 195.73 | -277.01 | 221.66
2024-09-11 | 37 | Septembre | 2024-09-11 16:31 | 2024-09-11 17:21 | 41531 | 1 | S235JR | 50.5 | 2 | 63 | 125 | 123.8 | 121.425 | 38.933 | 3247 | 203 | 461 | 3.433 | 36.408 | 50.5 | 62.95 | 77.83 | 0 | 0 | 17.2 | 22.5 | 21.733 | 28 | 0 | 0 | 0 | 0 | 2000 | 610 | 2400 | 182 | 156 | 945 | 0 | 0 | 0 | 0 | 350 | 1657 | 806.7 | 0.0725 | 0.0806 | 0.0014 | 0.0052 | 0.037 | 0.727 | 0.177 | 0.112 | 0.655 | 0.0163 | 0.0085 | 0.0121 | 0.0694 | 0.173 | 2409/10R1 | 136.1 | 79.5 | 56.6 | 0 | 0 | 0 | 0 | 15.6 | 28.5 | 0 | 0 | 0 | 13.1 | 0 | 0 | 12.1 | 30.5 | 0 | 0 | 0 | 0 | 0 | 19.2 | 7.2 | 0 | 0 | 0 | 9.9 | 1540 | 1646 | 1629 | 1657 | 215.9 | 652.2 | 611.4 | 806.7 | 170.56 | 194.29 | 198.78 | 203.94
2024-09-11 | 37 | Septembre | 2024-09-11 15:32 | 2024-09-11 16:31 | 41530 | 1 | S235JR | 58.6 | 1 | 63 | 127 | 127.6 | 121.624 | 42.1 | 3774 | 211 | 605 | 3.467 | 36.635 | 54 | 68.65 | 76.96 | 16.767 | 22.5 | 25.334 | 31.5 | 0 | 0 | 0 | 0 | 0 | 0 | 2000 | 608 | 2400 | 182 | 154 | 943 | 0 | 0 | 0 | 0 | 418 | 1670 | 1022.9 | 0.0828 | 0.0735 | 0.001 | 0.0062 | 0.035 | 0.282 | 0.17 | 0.0939 | 0.628 | 0.021 | 0.0108 | 0.0142 | 0.0556 | 0.176 | 2409/10R1 | 136.1 | 79.9 | 56.2 | 0 | 0 | 0 | 0 | 14.5 | 29.3 | 0 | 0 | 0 | 13.4 | 0 | 0 | 13.7 | 30.9 | 0 | 0 | 0 | 0 | 0 | 17.1 | 7.2 | 0 | 0 | 0 | 10 | 1642 | 1649 | 1671 | 1670 | 625.9 | 567 | 40.7 | 1022.9 | 193.44 | 182.38 | -22.98 | 214.32
2024-09-11 | 37 | Septembre | 2024-09-11 14:35 | 2024-09-11 15:32 | 41529 | 1 | S235JR | 56.95 | 6 | 65 | 126 | 124.1 | 121.725 | 39.833 | 3338 | 203 | 535 | 3.583 | 35.163 | 51.625 | 64.65 | 77.76 | 0 | 0 | 17.1 | 22.375 | 22.733 | 29.125 | 0 | 0 | 0 | 0 | 2000 | 609 | 2400 | 182 | 154 | 943 | 0 | 0 | 0 | 0 | 320 | 1652 | 708.7 | 0.143 | 0.0986 | 0.0014 | 0.0077 | 0.0459 | 0.791 | 0.176 | 0.122 | 0.654 | 0.0072 | 0.0107 | 0.0209 | 0.0614 | 0.169 | 2409/10R1 | 135.3 | 79 | 56.3 | 0 | 0 | 0 | 0 | 13.8 | 28.7 | 0 | 0 | 0 | 11.4 | 0 | 0 | 14.3 | 30.2 | 0 | 0 | 0 | 0 | 0 | 20.7 | 7.2 | 0 | 0 | 0 | 9 | 1571 | 1584 | 1646 | 1652 | 433.8 | 325.5 | 629.1 | 708.7 | 205.06 | 176.87 | 191.64 | 197.14
2024-09-11 | 37 | Septembre | 2024-09-11 13:43 | 2024-09-11 14:35 | 41528 | 1 | S235JR | 52.38 | 3 | 62 | 126 | 125.2 | 121.646 | 38.033 | 3152 | 202 | 531 | 3.25 | 38.769 | 49.75 | 62.2 | 78.48 | 0 | 0 | 17.433 | 22.875 | 20.6 | 26.875 | 0 | 0 | 0 | 0 | 2000 | 608 | 2400 | 182 | 155 | 946 | 0 | 0 | 0 | 0 | 343 | 1658 | 768.1 | 0.083 | 0.0916 | 0.001 | 0.0055 | 0.0297 | 0.491 | 0.156 | 0.143 | 0.659 | 0.0086 | 0.0088 | 0.0202 | 0.0747 | 0.158 | 2409/10R1 | 136.3 | 80.4 | 55.9 | 0 | 0 | 0 | 0 | 15.4 | 28.2 | 0 | 0 | 0 | 13 | 0 | 0 | 13.4 | 31.7 | 0 | 0 | 0 | 0 | 0 | 16.6 | 7.6 | 0 | 0 | 0 | 10.4 | 1629 | 1652 | 1658 |  | 28.8 | 722.6 | 768.1 |  | -25.77 | 198.57 | 199.79
2024-09-11 | 37 | Septembre | 2024-09-11 12:49 | 2024-09-11 13:43 | 41527 | 1 | S235JR | 53.97 | 2 | 63 | 126 | 125.1 | 121.663 | 40.067 | 3445 | 204 | 511 | 3.45 | 36.522 | 52.25 | 65.5 | 78.24 | 0 | 0 | 17.183 | 22.5 | 22.883 | 29.75 | 0 | 0 | 0 | 0 | 2000 | 608 | 2400 | 181 | 154 | 942 | 0 | 0 | 0 | 0 | 320 | 1648 | 693.5 | 0.0964 | 0.106 | 0.0046 | 0.0058 | 0.0363 | 0.666 | 0.174 | 0.115 | 0.645 | 0.0076 | 0.0092 | 0.02 | 0.0457 | 0.186 | 2409/10R1 | 135.5 | 79.3 | 56.2 | 0 | 0 | 0 | 0 | 13.2 | 29.2 | 0 | 0 | 0 | 10.8 | 0 | 0 | 13.9 | 30.3 | 0 | 0 | 0 | 0 | 0 | 20.2 | 7.2 | 0 | 0 | 0 | 10.7 | 1601 | 1616 | 1648 |  | 388.4 | 409.4 | 693.5 |  | 180.63 | 176.36 | 197.72
2024-09-11 | 37 | Septembre | 2024-09-11 11:57 | 2024-09-11 12:49 | 41526 | 1 | S235JR | 51.42 | 1 | 63 | 127 | 126.2 | 121.681 | 39.333 | 3325 | 204 | 505 | 3 | 42.333 | 52.125 | 64.99 | 79.51 | 0 | 0 | 16.833 | 22.5 | 22.5 | 29.625 | 0 | 0 | 0 | 0 | 2000 | 607 | 2400 | 181 | 154 | 941 | 0 | 0 | 0 | 0 | 328 | 1660 | 735.1 | 0.106 | 0.103 | 0.001 | 0.0065 | 0.0347 | 0.42 | 0.163 | 0.112 | 0.668 | 0.0097 | 0.0123 | 0.0194 | 0.061 | 0.172 | 2409/10R1 | 135.8 | 79.6 | 56.2 | 0 | 0 | 0 | 0 | 14.7 | 28.4 | 0 | 0 | 0 | 13.2 | 0 | 0 | 13.9 | 30 | 0 | 0 | 0 | 0 | 0 | 19.5 | 7.1 | 0 | 0 | 0 | 9 | 1569 | 1619 | 1660 |  | 380.3 | 535.6 | 735.1 |  | 196.47 | 194.48 | 195.48
2024-09-11 | 37 | Septembre | 2024-09-11 11:04 | 2024-09-11 11:57 | 41525 | 1 | S235JR | 52.93 | 6 | 64 | 125 | 122.8 | 121.807 | 40.3 | 3442 | 206 | 539 | 3.6 | 34.722 | 53.375 | 66.74 | 79.47 | 0 | 0 | 17.167 | 22.5 | 23.134 | 30.875 | 0 | 0 | 0 | 0 | 2000 | 606 | 2400 | 183 | 155 | 938 | 0 | 0 | 0 | 0 | 328 | 1643 | 735.6 | 0.117 | 0.101 | 0.001 | 0.0071 | 0.0338 | 0.273 | 0.163 | 0.0893 | 0.64 | 0.0084 | 0.01 | 0.0186 | 0.0445 | 0.16 | 2409/10R1 | 136.1 | 79.6 | 56.5 | 0 | 0 | 0 | 0 | 15.1 | 27.9 | 0 | 0 | 0 | 11.5 | 0 | 0 | 14 | 30.2 | 0 | 0 | 0 | 0 | 0 | 20.2 | 6.7 | 0 | 0 | 0 | 10.5 | 1526 | 1579 | 1594 | 1643 | 264.6 | 396 | 386.9 | 735.6 | 193.15 | 194.01 | 184.15 | 204.76
2024-09-11 | 37 | Septembre | 2024-09-11 10:09 | 2024-09-11 11:04 | 41524 | 1 | S235JR | 55.65 | 3 | 61 | 126 | 123.9 | 121.739 | 39.1 | 3678 | 208 | 641 | 3.983 | 31.632 | 52.25 | 66.75 | 80.18 | 0 | 0 | 16.217 | 22.375 | 22.883 | 29.625 | 0 | 0 | 0 | 0 | 2000 | 609 | 2400 | 183 | 155 | 943 | 0 | 0 | 0 | 0 | 328 | 1642 | 733.9 | 0.182 | 0.159 | 0.001 | 0.0151 | 0.0351 | 0.557 | 0.156 | 0.0932 | 0.658 | 0.0073 | 0.0113 | 0.0178 | 0.0588 | 0.156 | 2409/10R1 | 135.9 | 78.5 | 57.4 | 0 | 0 | 0 | 0 | 14.2 | 28.6 | 0 | 0 | 0 | 11.3 | 0 | 0 | 14.7 | 30.6 | 0 | 0 | 0 | 0 | 0 | 19.5 | 7 | 0 | 0 | 0 | 10 | 1581 | 1628 | 1631 | 1642 | 53.3 | 340.3 | 30 | 733.9 | 45.39 | 156.26 | -23.85 | 205.14
2024-09-11 | 37 | Septembre | 2024-09-11 09:06 | 2024-09-11 10:09 | 41523 | 1 | S235JR | 62.82 | 2 | 62 | 122 | 120.5 | 121.682 | 41.933 | 3509 | 207 | 791 | 3.517 | 34.692 | 53.625 | 68.23 | 76.73 | 0 | 0 | 17.483 | 22.375 | 24.45 | 31.125 | 0 | 0 | 0 | 0 | 2000 | 608 | 2400 | 180 | 154 | 942 | 0 | 0 | 0 | 0 | 328 | 1655 | 710.7 | 0.128 | 0.125 | 0.002 | 0.0094 | 0.0368 | 0.563 | 0.162 | 0.0994 | 0.681 | 0.0119 | 0.0116 | 0.0163 | 0.0672 | 0.165 | 2409/10R1 | 136 | 78.7 | 57.3 | 0 | 0 | 0 | 0 | 14.7 | 27.7 | 0 | 0 | 0 | 11.9 | 0 | 0 | 15 | 29.7 | 0 | 0 | 0 | 0 | 0 | 20.6 | 6.5 | 0 | 0 | 0 | 9.9 | 1569 | 1604 | 1629 | 1655 | 307 | 439.6 | 508.9 | 710.7 | 180.71 | 188.11 | 185.29 | 195.72
2024-09-11 | 37 | Septembre | 2024-09-11 08:12 | 2024-09-11 09:06 | 41522 | 1 | S235JR | 54.27 | 1 | 63 | 124 | 124.5 | 101.371 | 42.067 | 3600 | 214 | 740 | 3.55 | 34.93 | 52.875 | 67.57 | 75.42 | 0 | 0 | 17.383 | 22.5 | 24.683 | 30.375 | 0 | 0 | 0 | 0 | 2000 | 609 | 2400 | 181 | 156 | 944 | 0 | 0 | 0 | 0 | 320 | 1664 | 689.2 | 0.208 | 0.153 | 0.001 | 0.0109 | 0.0356 | 0.403 | 0.156 | 0.103 | 0.664 | 0.0131 | 0.0134 | 0.0221 | 0.0461 | 0.164 | 2409/10R1 | 135.9 | 79.6 | 56.3 | 0 | 0 | 0 | 0 | 13.4 | 29.3 | 0 | 0 | 0 | 9.9 | 0 | 0 | 13.8 | 30.9 | 0 | 0 | 0 | 0 | 0 | 20.6 | 7.1 | 0 | 0 | 0 | 10.9 | 1553 | 1634 | 1643 | 1664 | 193.1 | 610.1 | 454.4 | 689.2 | 155.28 | 195.91 | 169.37 | 188.58
2024-09-11 | 37 | Septembre | 2024-09-11 07:18 | 2024-09-11 08:12 | 41521 | 1 | S235JR | 54.07 | 6 | 65 | 124 | 122.4 | 121.54 | 39.833 | 3562 | 212 | 964 | 3.633 | 34.128 | 50.25 | 65.75 | 75.69 | 0 | 0 | 17.083 | 22.375 | 22.75 | 27.625 | 0 | 0 | 0 | 0 | 2000 | 610 | 2400 | 183 | 154 | 945 | 0 | 0 | 0 | 0 | 320 | 1654 | 710.1 | 0.368 | 0.172 | 0.0116 | 0.0124 | 0.0303 | 0.415 | 0.168 | 0.113 | 0.7 | 0.0104 | 0.0131 | 0.0162 | 0.0561 | 0.171 | 2409/10R1 | 135.6 | 79 | 56.6 | 0 | 0 | 0 | 0 | 14.2 | 28.1 | 0 | 0 | 0 | 12.3 | 0 | 0 | 14.1 | 30.7 | 0 | 0 | 0 | 0 | 0 | 19.2 | 6.5 | 0 | 0 | 0 | 10.5 | 1618 | 1657 | 1646 | 1654 | 177.3 | 275.6 | 399.5 | 710.1 | 113.75 | 125.05 | 158.28 | 196.2
2024-09-11 | 37 | Septembre | 2024-09-11 06:26 | 2024-09-11 07:18 | 41520 | 1 | S235JR | 51.28 | 3 | 62 | 124 | 122.3 | 121.515 | 39.217 | 3230 | 208 | 931 | 3.833 | 32.348 | 50.25 | 64.6 | 76.88 | 0 | 0 | 16.9 | 22.375 | 22.317 | 27.75 | 0 | 0 | 0 | 0 | 2000 | 610 | 2400 | 181 | 153 | 940 | 0 | 0 | 0 | 0 | 335 | 1681 | 751 | 0.104 | 0.121 | 0.0018 | 0.0083 | 0.0267 | 0.161 | 0.175 | 0.095 | 0.682 | 0.0132 | 0.0126 | 0.0149 | 0.0658 | 0.171 | 2409/10R1 | 135.8 | 79.6 | 56.2 | 0 | 0 | 0 | 0 | 14.3 | 28.7 | 0 | 0 | 0 | 12 | 0 | 0 | 14 | 30.9 | 0 | 0 | 0 | 0 | 0 | 19.7 | 7.3 | 0 | 0 | 0 | 8.9 | 1620 | 1652 | 1681 |  | 27.2 | 556.8 | 751 |  | -25.13 | 179.42 | 185.66
2024-09-11 | 37 | Septembre | 2024-09-11 05:27 | 2024-09-11 06:26 | 41519 | 1 | S235JR | 59.5 | 2 | 63 | 126 | 123.7 | 121.532 | 39.7 | 3290 | 209 | 897 | 3.433 | 36.699 | 50 | 64.39 | 75.57 | 0 | 0 | 16.167 | 20.125 | 23.533 | 29.625 | 0 | 0 | 0 | 0 | 2000 | 610 | 2400 | 182 | 153 | 943 | 0 | 0 | 0 | 0 | 358 | 1652 | 830.1 | 0.0639 | 0.0863 | 0.001 | 0.0092 | 0.0306 | 0.515 | 0.159 | 0.105 | 0.66 | 0.0179 | 0.0181 | 0.0146 | 0.0378 | 0.167 | 2409/10R1 | 135.9 | 79.8 | 56.1 | 0 | 0 | 0 | 0 | 14 | 28.4 | 0 | 0 | 0 | 12.4 | 0 | 0 | 14 | 30 | 0 | 0 | 0 | 0 | 0 | 20 | 7.1 | 0 | 0 | 0 | 10 | 1652 | 1615 | 1669 | 1652 | 193.3 | 612.2 | 39.1 | 830.1 | 101.7 | 206.48 | -24.85 | 208.75
2024-09-10 | 37 | Septembre | 2024-09-11 04:36 | 2024-09-11 05:27 | 41518 | 1 | S235JR | 51.18 | 1 | 63 | 127 | 126.2 | 141.787 | 39.3 | 3327 | 200 | 937 | 3.5 | 36.286 | 51 | 65.63 | 77.86 | 0 | 0 | 15.117 | 20.125 | 24.183 | 30.875 | 0 | 0 | 0 | 0 | 2000 | 608 | 2400 | 183 | 154 | 944 | 0 | 0 | 0 | 0 | 335 | 1649 | 748.1 | 0.0899 | 0.0975 | 0.0015 | 0.0072 | 0.0272 | 0.644 | 0.16 | 0.0902 | 0.64 | 0.0076 | 0.01 | 0.0194 | 0.0185 | 0.159 | 2409/10R1 | 134 | 81.1 | 52.9 | 0 | 0 | 0 | 0 | 13.1 | 28 | 0 | 0 | 0 | 12.2 | 0 | 0 | 14 | 30.1 | 0 | 0 | 0 | 0 | 0 | 20.1 | 6.5 | 0 | 0 | 0 | 10 | 1601 | 1613 | 1649 |  | 466.9 | 26.2 | 748.1 |  | 194.17 | -24.11 | 202.74
2024-09-10 | 37 | Septembre | 2024-09-11 03:46 | 2024-09-11 04:36 | 41517 | 1 | S235JR | 50.17 | 6 | 65 | 123 | 121 | 121.479 | 38.583 | 3227 | 198 | 931 | 3.05 | 40.328 | 51 | 65.3 | 79.31 | 0 | 0 | 15.35 | 20.625 | 23.233 | 30.375 | 0 | 0 | 0 | 0 | 2000 | 610 | 2400 | 183 | 154 | 942 | 0 | 0 | 0 | 0 | 290 | 1621 | 581.3 | 0.0841 | 0.0898 | 0.001 | 0.0062 | 0.0241 | 0.636 | 0.144 | 0.103 | 0.663 | 0.0071 | 0.01 | 0.0217 | 0.0444 | 0.142 | 2409/10R1 | 134.7 | 79.9 | 54.8 | 0 | 0 | 0 | 0 | 14 | 28.4 | 0 | 0 | 0 | 12.1 | 0 | 0 | 13.1 | 30 | 0 | 0 | 0 | 0 | 0 | 19.9 | 7.2 | 0 | 0 | 0 | 10 | 1595 | 1619 | 1621 |  | 598 | 570.6 | 581.3 |  | 215.63 | 199.13 | 199.41
2024-09-10 | 37 | Septembre | 2024-09-11 02:54 | 2024-09-11 03:46 | 41516 | 1 | S235JR | 51.57 | 3 | 61 | 121 | 120.2 | 101.202 | 37.8 | 2987 | 181 | 847 | 3.433 | 35.243 | 50.5 | 63.67 | 80.16 | 0 | 0 | 16.117 | 21.5 | 21.683 | 29 | 0 | 0 | 0 | 0 | 2000 | 608 | 2400 | 181 | 153 | 940 | 0 | 0 | 0 | 0 | 365 | 1670 | 848.9 | 0.0715 | 0.0949 | 0.001 | 0.0073 | 0.0258 | 0.57 | 0.142 | 0.108 | 0.676 | 0.0141 | 0.011 | 0.0106 | 0.0625 | 0.143 | 2409/10R1 | 134.6 | 80.2 | 54.4 | 0 | 0 | 0 | 0 | 13.1 | 28.1 | 0 | 0 | 0 | 12.1 | 0 | 0 | 14.4 | 30.1 | 0 | 0 | 0 | 0 | 0 | 20 | 6.8 | 0 | 0 | 0 | 10 | 1653 | 1626 | 1707 | 1670 | 195.1 | 467.8 | 1038.4 | 848.9 | 101.84 | 180.73 | 195.35 | 200.63
2024-09-10 | 37 | Septembre | 2024-09-11 02:00 | 2024-09-11 02:54 | 41515 | 1 | S235JR | 53.83 | 2 | 63 | 123 | 121.4 | 121.374 | 37.45 | 3066 | 196 | 825 | 3.65 | 33.699 | 49 | 62.37 | 78.5 | 0 | 0 | 15.683 | 20.875 | 21.767 | 28.125 | 0 | 0 | 0 | 0 | 2000 | 608 | 2400 | 181 | 154 | 941 | 0 | 0 | 0 | 0 | 350 | 1663 | 207.6 | 0.0654 | 0.0791 | 0.001 | 0.0059 | 0.0252 | 0.381 | 0.147 | 0.0935 | 0.642 | 0.0081 | 0.0089 | 0.02 | 0.0503 | 0.147 | 2409/10R1 | 135.5 | 78.1 | 57.4 | 0 | 0 | 0 | 0 | 14.1 | 28 | 0 | 0 | 0 | 12.1 | 0 | 0 | 14 | 30.1 | 0 | 0 | 0 | 0 | 0 | 20.1 | 7.1 | 0 | 0 | 0 | 10 | 1631 | 1638 | 1654 | 1663 | 629.7 | 13.6 | 807.8 | 207.6 | 199.86 | -85.75 | 205.67 | 100.99
2024-09-10 | 37 | Septembre | 2024-09-11 01:09 | 2024-09-11 02:00 | 41514 | 1 | S235JR | 51.53 | 1 | 62 | 125 | 122.8 | 121.333 | 38.05 | 3060 | 202 | 852 | 3.417 | 36.585 | 49.75 | 63.24 | 78.45 | 0 | 0 | 16.783 | 22.125 | 21.266 | 27.625 | 0 | 0 | 0 | 0 | 2000 | 608 | 2400 | 182 | 153 | 943 | 0 | 0 | 0 | 0 | 410 | 1666 | 988.3 | 0.06 | 0.0805 | 0.001 | 0.0066 | 0.0266 | 0.774 | 0.133 | 0.0826 | 0.609 | 0.0104 | 0.0095 | 0.0193 | 0.0708 | 0.134 | 2409/10R1 | 135.8 | 79.7 | 56.1 | 0 | 0 | 0 | 0 | 15 | 28.3 | 0 | 0 | 0 | 11.8 | 0 | 0 | 14 | 30.3 | 0 | 0 | 0 | 0 | 0 | 19.9 | 6.5 | 0 | 0 | 0 | 10 | 1652 | 1681 | 1676 | 1666 | 784.2 | 1006.4 | 1033 | 988.3 | 204.58 | 207.15 | 211.78 | 213.96
2024-09-10 | 37 | Septembre | 2024-09-10 18:27 | 2024-09-11 01:09 | 41513 | 1 | S235JR | 64.16667 | 6 | 65 | 121 | 119.6 | 121.343 | 44.733 | 3817 | 224 | 1024 | 2.35 | 51.489 | 55.75 | 72.31 | 74.78 | 0 | 0 | 17.8 | 22.25 | 26.934 | 33.5 | 0 | 0 | 0 | 0 | 2000 | 608 | 2400 | 182 | 153 | 942 | 0 | 0 | 0 | 0 | 358 | 1644 | 835.1 | 0.132 | 0.131 | 0.001 | 0.0119 | 0.0377 | 0.268 | 0.173 | 0.06 | 0.641 | 0.0063 | 0.0102 | 0.0297 | 0.0646 | 0.176 | 2409/10R1 | 135.5 | 79.8 | 55.7 | 0 | 0 | 0 | 0 | 14 | 28 | 0 | 0 | 0 | 12 | 0 | 0 | 14.1 | 30.8 | 0 | 0 | 0 | 0 | 0 | 20 | 6.8 | 0 | 0 | 0 | 9.8 | 1652 | 1605 | 1625 | 1644 | 193.3 | 443 | 607.4 | 835.1 | 101.7 | 188.13 | 200.47 | 213.54
2024-09-10 | 37 | Septembre | 2024-09-10 17:34 | 2024-09-10 18:27 | 41512 | 1 | S235JR | 53.2 | 1 | 62 | 124 | 125.4 | 112.119 | 41.965 | 3061 | 200 | 1112 | 2.767 | 44.819 | 22.5 | 37.05 | 32.17 | 0 | 0 | 17.1 | 22.5 | 24.865 | 15 | 0 | 0 | 0 | 0 | 2000 | 609 | 2400 | 182 | 153 | 949 | 0 | 0 | 0 | 0 | 305 | 1653 | 639.3 | 0.078 | 0.122 | 0.001 | 0.0081 | 0.0323 | 0.488 | 0.148 | 0.0949 | 0.685 | 0.0094 | 0.0102 | 0.0156 | 0.0571 | 0.152 | 2409/10R1 | 130.1 | 78.6 | 51.5 | 0 | 0 | 0 | 0 | 9.9 | 28.7 | 0 | 0 | 0 | 10.9 | 0 | 0 | 14.5 | 28.6 | 0 | 0 | 0 | 0 | 0 | 19.5 | 7.4 | 0 | 0 | 0 | 10.6 | 1629 | 1692 | 1653 |  | 470.4 | 800.4 | 639.3 |  | 179.51 | 184.37 | 189.03
2024-09-10 | 37 | Septembre | 2024-09-10 16:37 | 2024-09-10 17:34 | 41511 | 1 | S235JR | 56.48 | 6 | 65 | 124 | 126.3 | 121.386 | 38.883 | 3375 | 210 | 1309 | 3.383 | 36.65 | 51.25 | 67.59 | 79.08 | 0 | 0 | 16.767 | 22.5 | 22.117 | 28.75 | 0 | 0 | 0 | 0 | 2000 | 609 | 2400 | 181 | 154 | 947 | 0 | 0 | 0 | 0 | 313 | 1619 | 671.3 | 0.0612 | 0.118 | 0.0051 | 0.0097 | 0.0313 | 0.925 | 0.149 | 0.126 | 0.656 | 0.0127 | 0.0122 | 0.0226 | 0.098 | 0.157 | 2409/10R1 | 130 | 78.8 | 51.2 | 0 | 0 | 0 | 0 | 10.5 | 27.9 | 0 | 0 | 0 | 12.4 | 0 | 0 | 12.9 | 30.3 | 0 | 0 | 0 | 0 | 0 | 18.5 | 7.6 | 0 | 0 | 0 | 9.9 | 1561 | 1649 | 1629 | 1619 | 18 | 705.8 | 594.8 | 671.3 | -23.69 | 198.47 | 196.75 | 211.08
2024-09-10 | 37 | Septembre | 2024-09-10 15:31 | 2024-09-10 16:37 | 41510 | 1 | S235JR | 66.47 | 2 | 64 | 124 | 124.6 | 121.434 | 41.167 | 3809 | 214 | 1379 | 3.033 | 40.879 | 52.25 | 70.2 | 76.15 | 0 | 0 | 17 | 22.5 | 24.167 | 29.75 | 0 | 0 | 0 | 0 | 2300 | 608 | 2400 | 182 | 152 | 944 | 0 | 0 | 0 | 0 | 418 | 1649 | 1023.1 | 0.0349 | 0.0949 | 0.001 | 0.016 | 0.0401 | 1.13 | 0.158 | 0.0805 | 0.664 | 0.0167 | 0.0157 | 0.0119 | 0.0674 | 0.16 | 2409/10R1 | 130.6 | 78.5 | 52.1 | 0 | 0 | 0 | 0 | 13.9 | 28.7 | 0 | 0 | 0 | 11.1 | 0 | 0 | 13.3 | 27.3 | 0 | 0 | 0 | 0 | 0 | 19.5 | 7.1 | 0 | 0 | 0 | 9.7 | 1610 | 1653 | 1669 | 1649 | 148.8 | 412.5 | 790.1 | 1023.1 | 105.2 | 156.84 | 195.9 | 225.74
2024-09-10 | 37 | Septembre | 2024-09-10 14:28 | 2024-09-10 15:31 | 41509 | 1 | S235JR | 62.48 | 1 | 0 | 128 | 127.8 | 121.438 | 44.433 | 3915 | 218 | 1623 | 3.467 | 36.923 | 56.25 | 75.54 | 75.96 | 0 | 0 | 17.05 | 22.5 | 27.383 | 33.75 | 0 | 0 | 0 | 0 | 2000 | 607 | 2400 | 182 | 152 | 947 | 0 | 0 | 0 | 0 | 388 | 1665 | 927.5 | 0.127 | 0.125 | 0.0018 | 0.0123 | 0.0359 | 0.376 | 0.166 | 0.0891 | 0.646 | 0.0192 | 0.0134 | 0.0146 | 0.0742 | 0.159 | 2409/10R1 | 136.2 | 80 | 56.2 | 0 | 0 | 0 | 0 | 12 | 28.3 | 0 | 0 | 0 | 12.9 | 0 | 0 | 14.3 | 30.4 | 0 | 0 | 0 | 0 | 0 | 20.1 | 7.5 | 0 | 0 | 0 | 10.7 | 1570 | 1642 | 1659 | 1665 | 148.7 | 595.5 | 36.4 | 927.5 | 126.83 | 189.78 | -24.72 | 209.84
2024-09-10 | 37 | Septembre | 2024-09-10 13:32 | 2024-09-10 14:28 | 41508 | 1 | S235JR | 56.35 | 3 | 62 | 127 | 127.3 | 121.395 | 43.317 | 3681 | 216 | 1626 | 3.367 | 37.723 | 55 | 73.59 | 76.18 | 0 | 0 | 17.1 | 22.375 | 26.216 | 32.625 | 0 | 0 | 0 | 0 | 2000 | 612 | 2400 | 181 | 153 | 940 | 0 | 0 | 0 | 0 | 350 | 1648 | 804.3 | 0.107 | 0.118 | 0.001 | 0.0095 | 0.044 | 0.391 | 0.14 | 0.0904 | 0.644 | 0.0166 | 0.0121 | 0.0136 | 0.052 | 0.135 | 2409/10R1 | 136 | 79.7 | 56.3 | 0 | 0 | 0 | 0 | 14.3 | 28.1 | 0 | 0 | 0 | 11.2 | 0 | 0 | 13.7 | 31.6 | 0 | 0 | 0 | 0 | 0 | 20.3 | 7.1 | 0 | 0 | 0 | 9.7 | 1654 | 1595 | 1622 | 1648 | 196.3 | 326.2 | 477.1 | 804.3 | 101.75 | 171.05 | 184.35 | 208.61
2024-09-10 | 37 | Septembre | 2024-09-10 12:37 | 2024-09-10 13:32 | 41507 | 1 | S235JR | 55.5 | 6 | 65 | 127 | 127.9 | 121.43 | 42.283 | 3706 | 216 | 1850 | 3.45 | 36.812 | 53.375 | 72.96 | 75.74 | 0 | 0 | 17.517 | 22.5 | 24.766 | 30.875 | 0 | 0 | 0 | 0 | 2000 | 608 | 2400 | 182 | 153 | 942 | 0 | 0 | 0 | 0 | 373 | 1655 | 197.8 | 0.147 | 0.147 | 0.0025 | 0.0105 | 0.032 | 0.554 | 0.136 | 0.0843 | 0.661 | 0.0101 | 0.0125 | 0.0162 | 0.046 | 0.132 | 2409/10R1 | 130.5 | 76.8 | 53.7 | 0 | 0 | 0 | 0 | 13.6 | 27.9 | 0 | 0 | 0 | 10.3 | 0 | 0 | 12.4 | 29.7 | 0 | 0 | 0 | 0 | 0 | 18.8 | 7.2 | 0 | 0 | 0 | 10.6 | 1597 | 1656 | 1655 | 1655 | 137.4 | 199.6 | 198.1 | 197.8 | 106.38 | 101.89 | 101.88 | 101.77
2024-09-10 | 37 | Septembre | 2024-09-10 11:38 | 2024-09-10 12:37 | 41506 | 1 | S235JR | 58.77 | 2 | 64 | 129 | 128.4 | 121.502 | 43.117 | 3616 | 215 | 1513 | 3.117 | 41.39 | 54.625 | 72.55 | 76.01 | 0 | 0 | 17.517 | 22.5 | 25.6 | 32.125 | 0 | 0 | 0 | 0 | 2000 | 608 | 2400 | 182 | 152 | 947 | 0 | 0 | 0 | 0 | 410 | 1623 | 999.8 | 0.0705 | 0.0868 | 0.001 | 0.0069 | 0.0309 | 0.554 | 0.16 | 0.0851 | 0.605 | 0.0131 | 0.0103 | 0.02 | 0.0326 | 0.16 | 2409/09R3 | 135.7 | 79.4 | 56.3 | 0 | 0 | 0 | 0 | 15.6 | 28.8 | 0 | 0 | 0 | 20.9 | 0 | 0 | 13.8 | 30.5 | 0 | 0 | 0 | 0 | 0 | 10.6 | 6.8 | 0 | 0 | 0 | 8.7 | 1654 | 1640 | 1569 | 1623 | 197.4 | 1232 | 712.1 | 999.8 | 102.16 | 244.29 | 242.62 | 238.18
2024-09-10 | 37 | Septembre | 2024-09-10 10:36 | 2024-09-10 11:38 | 41505 | 1 | S235JR | 53.05 | 1 | 65 | 127 | 121.8 | 121.453 | 42.85 | 3393 | 196 | 1479 | 3.05 | 41.639 | 54.5 | 71.54 | 76.31 | 0 | 0 | 17.233 | 22.375 | 25.617 | 32 | 0 | 0 | 0 | 0 | 2000 | 608 | 2400 | 182 | 152 | 938 | 0 | 0 | 0 | 0 | 440 | 1656 | 194.9 | 0.0855 | 0.0913 | 0.0032 | 0.0072 | 0.0297 | 0.387 | 0.141 | 0.0845 | 0.624 | 0.0192 | 0.0092 | 0.0112 | 0.0685 | 0.144 | 2409/09R3 | 135.9 | 78.5 | 57.4 | 0 | 0 | 0 | 0 | 15 | 28.6 | 0 | 0 | 0 | 22.3 | 0 | 0 | 13.9 | 28.4 | 0 | 0 | 0 | 0 | 0 | 10.1 | 6.6 | 0 | 0 | 0 | 11 | 1591 | 1656 | 1598 | 1656 | 683.8 | 194.7 | 123.9 | 194.9 | 227.66 | 100.07 | 98.24 | 100.14
2024-09-10 | 37 | Septembre | 2024-09-10 09:38 | 2024-09-10 10:36 | 41504 | 1 | S235JR | 57.92 | 3 | 62 | 126 | 126.4 | 121.395 | 39.883 | 3254 | 207 | 1008 | 3.05 | 41.311 | 51 | 65.73 | 76.72 | 0 | 0 | 17.467 | 22.5 | 22.416 | 28.5 | 0 | 0 | 0 | 0 | 2000 | 604 | 2400 | 182 | 152 | 951 | 0 | 0 | 0 | 0 | 348 | 1637 | 838.5 | 0.0792 | 0.0989 | 0.001 | 0.006 | 0.023 | 0.491 | 0.156 | 0.0973 | 0.659 | 0.0125 | 0.0092 | 0.0164 | 0.0526 | 0.158 | 2409/09R3 | 138 | 80.7 | 57.3 | 0 | 0 | 0 | 0 | 14.9 | 28.7 | 0 | 0 | 0 | 22 | 0 | 0 | 13 | 31.2 | 0 | 0 | 0 | 0 | 0 | 10.6 | 6.9 | 0 | 0 | 0 | 10.7 | 1585 | 1619 | 1637 |  | 539 | 704.5 | 838.5 |  | 213.42 | 214.63 | 217.64
2024-09-10 | 37 | Septembre | 2024-09-10 08:57 | 2024-09-10 09:38 | 41503 | 1 | S235JR | 17.56333 | 6 | 65 | 126 | 127.1 | 141.662 | 12.45 | 1017 | 30 | 743 | 3.217 | 39.171 | 12.625 | 18.85 | 60.84 | 0 | 0 | 2.883 | 2.75 | 0.283 | 0.25 | 3.15 | 3 | 6.133 | 6.625 | 1100 | 614 | 980 | 181 | 152 | 416 | 0 | 0 | 0 | 0 | 318 | 1638 | 734 | 0.044 | 0.154 | 0.001 | 0.0063 | 0.0186 | 0.511 | 0.148 | 0.044 | 0.154 | 0.001 | 0.0063 | 0.0186 | 0.511 | 0.148 | [29 empty] | 1538 | 1640 | 1648 | 1638 | 130.7 | 719.4 | 760.9 | 734 | 134.7 | 204.76 | 204.53 | 207.32
2024-09-10 | 37 | Septembre | 2024-09-09 16:35 | 2024-09-10 08:57 | 41502 | 1 | S235JR | 50.38667 | 2 | 65 | 126 | 126 | 121.389 | 42.4 | 3457 | 211 | 1309 | 3.183 | 39.581 | 52.375 | 68.97 | 74.12 | 0 | 0 | 17.367 | 22.5 | 25.033 | 29.875 | 0 | 0 | 0 | 0 | 2000 | 612 | 2400 | 186 | 151 | 0 | 144 | 0 | 0 | 0 | 455 | 1644 | 1162.6 | 0.0589 | 0.0606 | 0.001 | 0.006 | 0.0353 | 0.558 | 0.173 | 0.0233 | 0.12 | 0.003 | 0.0074 | 0.035 | 0.0162 | 0.17 | 2409/09R3 | 124.9 | 79.7 | 45.2 | 0 | 0 | 0 | 0 | 12.1 | 27 | 0 | 0 | 0 | 20.5 | 0 | 0 | 13.7 | 26 | 0 | 0 | 0 | 0 | 0 | 10.3 | 6.5 | 0 | 0 | 0 | 8.8 | 1652 | 1617 | 1655 | 1644 | 193.3 | 1115 | 1279.7 | 1162.6 | 101.7 | 249.47 | 238.92 | 237.85
2024-09-09 | 37 | Septembre | 2024-09-09 15:34 | 2024-09-09 16:35 | 41501 | 1 | DD13C | 61.35 | 3 | 63 | 125 | 125.8 | 121.459 | 40.7 | 3223 | 205 | 1016 | 2.5 | 50 | 52 | 66.66 | 76.66 | 0 | 0 | 17.8 | 22.5 | 22.9 | 29.25 | 0 | 0 | 0 | 0 | 2000 | 608 | 2400 | 182 | 151 | 0 | 148 | 0 | 0 | 0 | 455 | 1625 | 1197 | 0.0393 | 0.0515 | 0.001 | 0.0063 | 0.0243 | 0.544 | 0.128 | 0.0321 | 0.133 | 0.0074 | 0.0096 | 0.0283 | 0.0326 | 0.131 | 2409/09R2 | 137.7 | 79.9 | 57.8 | 0 | 0 | 0 | 0 | 25 | 34 | 0 | 0 | 0 | 30.2 | 0 | 0 | 0 | 34 | 0 | 0 | 0 | 0 | 0 | 14.5 | 0 | 0 | 0 | 0 | 0 | 1607 | 1651 | 1639 | 1625 | 868 | 1435.7 | 1337.1 | 1197 | 236.5 | 249.54 | 250.84 | 250.33
2024-09-09 | 37 | Septembre | 2024-09-09 13:47 | 2024-09-09 15:34 | 41500 | 1 | DD13C | 106.43 | 6 | 65 | 119 | 107.5 | 101.157 | 47.317 | 4118 | 231 | 1492 | 3.067 | 38.804 | 59.375 | 78.79 | 75.29 | 0 | 0 | 16.767 | 22.125 | 30.55 | 37 | 0 | 0 | 0 | 0 | 2000 | 607 | 2400 | 180 | 151 | 0 | 146 | 0 | 0 | 0 | 445 | 1642 | 1330.4 | 0.055 | 0.0652 | 0.001 | 0.0071 | 0.0269 | 0.484 | 0.137 | 0.0254 | 0.12 | 0.0068 | 0.0106 | 0.0181 | 0.0347 | 0.134 | 2409/09R2 | 143.8 | 80.4 | 63.4 | 0 | 0 | 0 | 0 | 28.9 | 34.1 | 0 | 0 | 0 | 30 | 0 | 0 | 0 | 36.5 | 0 | 0 | 0 | 0 | 0 | 14.3 | 0 | 0 | 0 | 0 | 0 | 1652 | 1648 | 1648 | 1642 | 193.3 | 1355.8 | 1393.9 | 1330.4 | 101.7 | 246.97 | 249.01 | 248.84
2024-09-09 | 37 | Septembre | 2024-09-09 12:50 | 2024-09-09 13:47 | 41499 | 1 | DD13C | 57.82 | 2 | 65 | 121 | 120.7 | 73.22 | 43.05 | 3638 | 222 | 1067 | 3.1 | 39.032 | 55.375 | 71.56 | 77.18 | 0 | 0 | 17.333 | 22.75 | 25.783 | 32.625 | 0 | 0 | 0 | 0 | 2200 | 608 | 2400 | 181 | 151 | 0 | 143 | 0 | 0 | 0 | 418 | 1646 | 1034.2 | 0.0685 | 0.0866 | 0.001 | 0.008 | 0.0239 | 0.299 | 0.148 | 0.0307 | 0.139 | 0.0137 | 0.0104 | 0.016 | 0.0753 | 0.144 | 2409/09R2 | 143.4 | 79.6 | 63.8 | 0 | 0 | 0 | 0 | 29.2 | 34 | 0 | 0 | 0 | 30.1 | 0 | 0 | 0 | 36 | 0 | 0 | 0 | 0 | 0 | 14.1 | 0 | 0 | 0 | 0 | 0 | 1570 | 1650 | 1681 | 1646 | 693.8 | 1221.2 | 42.6 | 1034.2 | 240.16 | 238.2 | -25.01 | 228.16