## Sheet1
[20 empty] | Energie Electrique | [12 empty] | Additifs | [10 empty] | Echantillons |  | Analyses (Last EAF) | [6 empty] | Analyses (First LF) | [6 empty] | Recette PAF | [28 empty] | Températures |  |  |  | PPM O2 |  |  |  | FEM
Date | Sem. | Mois | Heure Début | Heure Fin | N° Coulée | N° Trait. | Grade | Tap to Tap | N° Poche | Poids Tare | Poids Tappé | Poids Acier CCM | Poids Brames | Power On | Oxy. | GPL | C Injecté | Temps Vidange | Débit EBT | Energie Elec. | Energie Eq. | Puissance Active | Préparation Durée | Préparation Eng. Elec. | Panier1 Durée | Panier1 Eng. Elec. | Panier2 Durée | Panier2 Eng. Elec. | Panier3 Durée | Panier3 Eng. Elec. | Refinning Durée | Refining Eng. Elec. | CaO | CaO Tapp. | MgO | MgO Tapp. | AL Ca | FeMn Hc | FeMn LC | FeSi | SiMn | C Chargé | Al MHS | °C Temp. (Final) | PPM O2 (Final) | C (EAF) | Mn (EAF) | Si (EAF) | P (EAF) | S (EAF) | Al (EAF) | Cu (EAF) | C (LF) | Mn (LF) | Si (LF) | P (LF) | S (LF) | Al (LF) | Cu (LF) | N° Recette | Total Ferrailles | Poids Panier 1 | Poids Panier 2 | Poids Panier 3 | BS2 BS2 | HBI HBI | HBI HBI CF | Imp. Auto | Imp. Bonus | Imp. Broyée | Imp. Mixte (HMS 1/2) | Imp. Neuve | MS MS | MS MS Broyée | Nat. Neuve | Nat. Bonus | Nat. Broyée | Nat. Mixte | Nat. Rails | Nat. Roue de train | Nat. Massive | Plaques Scories | Pig Iron | Scorie Blanche | Tundish | Cylindres STM Oxy. | Cylindre LAF Oxy. | Rails Train | Tempér. (1) | Tempér. (2) | Tempér. (3) | Tempér. (4) | PPMO2 (1) | PPMO2 (2) | PPMO2 (3) | PPMO2 (4) | FEM (1) | FEM (2) | FEM (3) | FEM (4)
2025-01-30 | 5 | Janvier | 2025-01-30 16:25 | 2025-01-30 17:18 | 50273 | 1 | S275JR1 | 52.5 | 1 | 65 | 123 | 121.1 | 112.824 | 38.667 | 3190 | 221 | 1039 | 2.7 | 45.556 | 49.75 | 64.47 | 77.2 | 0 | 0 | 13.783 | 18.25 | 24.884 | 31.5 | 0 | 0 | 0 | 0 | 2000 | 643 | 2400 | 188 | 160 | 1196 | 0 | 0 | 0 | 0 | 260 | 1673 | 644.4 | 0.0757 | 0.0814 | 0.0023 | 0.0058 | 0.0618 | 0.942 | 0.093 | 0.109 | 0.822 | 0.0094 | 0.0077 | 0.0097 | 0.0546 | 0.0926 | 2501/27R1 | 124.8 | 72.5 | 52.3 | 0 | 0 | 0 | 0 | 9.4 | 0 | 0 | 0 | 0 | 44.7 | 0 | 0 | 14.6 | 25.2 | 0 | 0 | 0 | 0 | 0 | 25.2 | 5.7 | 0 | 0 | 0 | 0 | 1605 | 1652 | 1653 | 1673 | 504.1 | 705.8 | 194 | 644.4 | 197.63 | 196.84 | 101.43 | 178.76
2025-01-30 | 5 | Janvier | 2025-01-30 15:36 | 2025-01-30 16:25 | 50272 | 1 | S275JR1 | 49.12 | 8 | 63 | 127 | 124 | 122.814 | 36.75 | 3065 | 220 | 1030 | 2.783 | 45.629 | 49.375 | 63.68 | 80.61 | 0 | 0 | 14.117 | 19.375 | 22.633 | 29.875 | 0 | 0 | 0 | 0 | 2000 | 639 | 2400 | 189 | 160 | 1196 | 0 | 0 | 0 | 0 | 261 | 1647 | 768.7 | 0.0591 | 0.0689 | 0.001 | 0.0034 | 0.0185 | 0.711 | 0.132 | 0.122 | 0.742 | 0.0127 | 0.0064 | 0.0141 | 0.0998 | 0.13 | 2501/27R1 | 134.3 | 77.3 | 57 | 0 | 0 | 0 | 0 | 11.5 | 0 | 0 | 0 | 0 | 45.6 | 0 | 0 | 16.1 | 26.7 | 0 | 0 | 0 | 0 | 0 | 27 | 7.4 | 0 | 0 | 0 | 0 | 1609 | 1594 | 1610 | 1647 | 676.4 | 528 | 530.9 | 768.7 | 217.07 | 207.01 | 198.72 | 205.82
2025-01-30 | 5 | Janvier | 2025-01-30 14:41 | 2025-01-30 15:36 | 50271 | 1 | DD13B | 54.63 | 2 | 60 | 124 | 119 | 117.395 | 39.5 | 3648 | 232 | 869 | 2.883 | 43.006 | 52 | 67.44 | 78.99 | 0 | 0 | 14.967 | 19.625 | 24.533 | 32.125 | 0 | 0 | 0 | 0 | 2000 | 644 | 2400 | 190 | 160 | 0 | 137 | 0 | 0 | 0 | 394 | 1654 | 1111.3 | 0.0905 | 0.0602 | 0.001 | 0.0056 | 0.0358 | 0.772 | 0.0656 | 0.0384 | 0.141 | 0.0164 | 0.0054 | 0.0068 | 0.109 | 0.0678 | 2501/27R4 | 143.8 | 84.3 | 59.5 | 0 | 11.6 | 0 | 0 | 35.4 | 0 | 0 | 0 | 0 | 57 | 0 | 0 | 0 | 8.4 | 0 | 0 | 0 | 0 | 0 | 24.2 | 7.2 | 0 | 0 | 0 | 0 | 1616 | 1581 | 1617 | 1654 | 694.6 | 681.8 | 967.6 | 1111.3 | 215.22 | 232.89 | 239.04 | 229.1
2025-01-30 | 5 | Janvier | 2025-01-30 13:48 | 2025-01-30 14:41 | 50270 | 1 | DD13B | 53.18 | 7 | 63 | 121 | 118.2 | 98.751 | 37.75 | 3240 | 219 | 719 | 2.7 | 44.815 | 49.75 | 63.3 | 79.07 | 0 | 0 | 15.2 | 20.5 | 22.55 | 29.25 | 0 | 0 | 0 | 0 | 2000 | 639 | 2400 | 189 | 160 | 0 | 138 | 0 | 0 | 0 | 395 | 1671 | 1175.1 | 0.0447 | 0.0457 | 0.001 | 0.0028 | 0.0142 | 0.532 | 0.073 | 0.0287 | 0.149 | 0.0142 | 0.0064 | 0.0122 | 0.0875 | 0.0741 | 2501/27R4 | 134.5 | 79.5 | 55 | 0 | 11 | 0 | 0 | 34 | 0 | 0 | 0 | 0 | 49.5 | 0 | 0 | 0 | 8.3 | 0 | 0 | 0 | 0 | 0 | 24 | 7.7 | 0 | 0 | 0 | 0 | 1608 | 1652 | 1659 | 1671 | 25.3 | 192.5 | 37.3 | 1175.1 | -23.98 | 101.4 | -22.93 | 223.96
2025-01-30 | 5 | Janvier | 2025-01-30 11:55 | 2025-01-30 13:48 | 50269 | 1 | DD13B | 113.33 | 1 | 64 | 121 | 118.4 | 118.131 | 38.267 | 3219 | 222 | 723 | 2.983 | 40.559 | 49.625 | 63.14 | 77.81 | 0 | 0 | 15.55 | 20.625 | 22.717 | 29 | 0 | 0 | 0 | 0 | 2000 | 644 | 2400 | 190 | 161 | 0 | 139 | 0 | 0 | 0 | 396 | 1654 | 1057.2 | 0.0472 | 0.036 | 0.001 | 0.0029 | 0.0137 | 0.373 | 0.0713 | 0.0415 | 0.122 | 0.0059 | 0.0044 | 0.0121 | 0.0781 | 0.0728 | 2501/27R4 | 134.7 | 80.5 | 54.2 | 0 | 11.4 | 0 | 0 | 35.2 | 0 | 0 | 0 | 0 | 48.2 | 0 | 0 | 0 | 8.1 | 0 | 0 | 0 | 0 | 0 | 24.2 | 7.6 | 0 | 0 | 0 | 0 | 1623 | 1643 | 1654 |  | 891.7 | 1041.1 | 1057.2 |  | 229.77 | 230.28 | 225.43
2025-01-30 | 5 | Janvier | 2025-01-30 11:03 | 2025-01-30 11:55 | 50268 | 1 | DD13B | 51.47 | 8 | 63 | 122 | 120.3 | 118.849 | 36.933 | 3363 | 218 | 681 | 2.633 | 46.329 | 48.25 | 62.01 | 78.39 | 0 | 0 | 15.367 | 20.5 | 21.567 | 27.625 | 0 | 0 | 0 | 0 | 2000 | 643 | 2400 | 189 | 160 | 0 | 139 | 0 | 0 | 0 | 396 | 1646 | 1047.2 | 0.0526 | 0.0587 | 0.001 | 0.0028 | 0.0134 | 0.498 | 0.0539 | 0.0428 | 0.153 | 0.0079 | 0.0055 | 0.0119 | 0.0909 | 0.0566 | 2501/27R4 | 134.6 | 79.5 | 55.1 | 0 | 10 | 0 | 0 | 34.6 | 0 | 0 | 0 | 0 | 50 | 0 | 0 | 0 | 8.6 | 0 | 0 | 0 | 0 | 0 | 24.3 | 7.1 | 0 | 0 | 0 | 0 | 1652 | 1651 | 1646 | 1646 | 741.9 | 853.8 | 1018.6 | 1047.2 | 200.5 | 211.37 | 227.05 | 229.08
2025-01-30 | 5 | Janvier | 2025-01-30 10:11 | 2025-01-30 11:03 | 50267 | 1 | DD13B | 52.22 | 2 | 61 | 122 | 117.7 | 119.653 | 36.35 | 3215 | 217 | 677 | 3.35 | 36.418 | 48.125 | 61.42 | 79.44 | 0 | 0 | 14.583 | 19.75 | 21.767 | 28.375 | 0 | 0 | 0 | 0 | 2000 | 644 | 2400 | 189 | 161 | 0 | 141 | 0 | 0 | 0 | 395 | 1681 | 1094.3 | 0.0729 | 0.0948 | 0.001 | 0.0033 | 0.0127 | 0.897 | 0.0563 | 0.0435 | 0.163 | 0.0041 | 0.0066 | 0.0161 | 0.0516 | 0.0579 | 2501/27R4 | 134.7 | 80.9 | 53.8 | 0 | 11.7 | 0 | 0 | 31.7 | 0 | 0 | 0 | 0 | 50 | 0 | 0 | 0 | 7.8 | 0 | 0 | 0 | 0 | 0 | 26.1 | 7.4 | 0 | 0 | 0 | 0 | 1632 | 1686 | 1684 | 1681 | 482.2 | 970.9 | 1214.9 | 1094.3 | 179.7 | 201.8 | 219.35 | 213.3
2025-01-30 | 5 | Janvier | 2025-01-30 09:19 | 2025-01-30 10:11 | 50266 | 1 | SAE1006 | 52.38 | 1 | 66 | 123 | 124.3 | 110.197 | 36.483 | 3381 | 222 | 714 | 3.25 | 37.846 | 47.625 | 61.59 | 78.32 | 0 | 0 | 0.05 | 0 | 0 | 0 | 0 | 0 | 22.066 | 28.5 | 2000 | 644 | 2400 | 190 | 160 | 0 | 401 | 0 | 0 | 0 | 428 | 1653 | 194.3 | 0.0808 | 0.0926 | 0.001 | 0.0039 | 0.0212 | 0.742 | 0.115 | 0.0431 | 0.335 | 0.0041 | 0.0076 | 0.0175 | 0.0899 | 0.116 | 2501/27R2 | 134.2 | 77.4 | 56.8 | 0 | 0 | 0 | 0 | 14.8 | 0 | 0 | 0 | 0 | 53.5 | 0 | 0 | 17.1 | 14.1 | 0 | 0 | 0 | 0 | 0 | 27 | 7.7 | 0 | 0 | 0 | 0 | 1652 | 1666 | 1691 | 1653 | 193.9 | 524.3 | 1130.9 | 194.3 | 101.93 | 167.41 | 210.29 | 101.54
2025-01-30 | 5 | Janvier | 2025-01-30 08:24 | 2025-01-30 09:19 | 50265 | 1 | SAE1006 | 54.37 | 6 | 59 | 124 | 118.3 | 118.86 | 38.483 | 3425 | 228 | 886 | 3.05 | 40.656 | 49.75 | 64.58 | 77.57 | 0 | 0 | 0.033 | 0 | 0 | 0 | 0 | 0 | 3.467 | 3.75 | 2000 | 645 | 2400 | 191 | 161 | 0 | 403 | 0 | 0 | 0 | 435 | 1652 | 192.8 | 0.0917 | 0.0785 | 0.001 | 0.006 | 0.0319 | 0.792 | 0.106 | 0.0357 | 0.325 | 0.0042 | 0.0102 | 0.0249 | 0.0275 | 0.104 | 2501/27R2 | 134.8 | 80 | 54.8 | 0 | 0 | 0 | 0 | 11.7 | 0 | 0 | 0 | 0 | 41.7 | 0 | 0 | 16.1 | 30.4 | 0 | 0 | 0 | 0 | 0 | 27.3 | 7.6 | 0 | 0 | 0 | 0 | 1651 | 1703 | 1693 | 1652 | 191.3 | 1260.8 | 1161.8 | 192.8 | 101.48 | 211.76 | 211.18 | 101.51
2025-01-30 | 5 | Janvier | 2025-01-30 06:18 | 2025-01-30 08:24 | 50264 | 1 | SAE1006 | 126.72 | 8 | 62 | 125 | 123.1 | 118.611 | 41.633 | 3877 | 232 | 1151 | 2.967 | 42.135 | 53.625 | 70.91 | 77.28 | 0 | 0 | 0.1 | 0 | 0 | 0 | 0 | 0 | 0 | 0 | 2000 | 642 | 2400 | 190 | 160 | 0 | 403 | 0 | 0 | 0 | 435 | 1684 | 1147.4 | 0.0837 | 0.0524 | 0.0012 | 0.0065 | 0.0265 | 0.801 | 0.123 | 0.0364 | 0.31 | 0.0115 | 0.0099 | 0.0145 | 0.0509 | 0.119 | 2501/27R2 | 134.2 | 75.6 | 58.6 | 0 | 0 | 0 | 0 | 11.7 | 0 | 0 | 0 | 0 | 43.6 | 0 | 0 | 16.4 | 27.7 | 0 | 0 | 0 | 0 | 0 | 27.5 | 7.3 | 0 | 0 | 0 | 0 | 1601 | 1683 | 1696 | 1684 | 587.9 | 931.2 | 1494.2 | 1147.4 | 211.11 | 200.37 | 228.02 | 215.15
2025-01-30 | 5 | Janvier | 2025-01-30 05:25 | 2025-01-30 06:18 | 50263 | 1 | SAE1006 | 52.7 | 2 | 62 | 123 | 117.9 | 119.5 | 37.2 | 3342 | 226 | 536 | 2.817 | 43.669 | 49.75 | 62.88 | 80.24 | 0 | 0 | 0.133 | 0.125 | 0 | 0 | 0 | 0 | 0.983 | 1 | 2000 | 640 | 2400 | 191 | 160 | 0 | 402 | 0 | 0 | 0 | 435 | 1688 | 1150.1 | 0.0642 | 0.0619 | 0.001 | 0.0035 | 0.0264 | 0.385 | 0.116 | 0.0378 | 0.322 | 0.0211 | 0.0071 | 0.014 | 0.0828 | 0.118 | 2501/27R2 | 125.7 | 75.9 | 49.8 | 0 | 0 | 0 | 0 | 10 | 0 | 0 | 0 | 0 | 39.4 | 0 | 0 | 15 | 26.4 | 0 | 0 | 0 | 0 | 0 | 27.3 | 7.6 | 0 | 0 | 0 | 0 | 1640 | 1686 | 1700 | 1688 | 655.7 | 845.6 | 1339.1 | 1150.1 | 197.94 | 191.66 | 217.81 | 213.15
2025-01-29 | 5 | Janvier | 2025-01-30 04:33 | 2025-01-30 05:25 | 50262 | 1 | SAE1006 | 51.92 | 1 | 65 | 125 | 125.1 | 120.035 | 39.583 | 3556 | 227 | 943 | 2.8 | 44.643 | 51.875 | 67.33 | 78.63 | 0 | 0 | 0.067 | 0 | 0 | 0 | 0 | 0 | 3.833 | 4.625 | 2000 | 639 | 2400 | 188 | 160 | 0 | 400 | 0 | 0 | 0 | 400 | 1657 | 992 | 0.0763 | 0.0681 | 0.001 | 0.0026 | 0.0217 | 0.667 | 0.103 | 0.0326 | 0.331 | 0.0184 | 0.0063 | 0.0082 | 0.0688 | 0.101 | 2501/27R2 | 134.4 | 75.8 | 58.6 | 0 | 0 | 0 | 0 | 11.9 | 0 | 0 | 0 | 0 | 44.6 | 0 | 0 | 15.8 | 28.4 | 0 | 0 | 0 | 0 | 0 | 25.9 | 7.8 | 0 | 0 | 0 | 0 | 1570 | 1621 | 1654 | 1657 | 511.1 | 772.1 | 882.8 | 992 | 217.67 | 220.28 | 212.19 | 219.13
2025-01-29 | 5 | Janvier | 2025-01-30 03:39 | 2025-01-30 04:33 | 50261 | 1 | S275JR1 | 54.12 | 6 | 60 | 126 | 119.5 | 106.948 | 37.9 | 3205 | 218 | 1056 | 3.067 | 41.087 | 50.125 | 64.95 | 79.35 | 0 | 0 | 14.5 | 19.75 | 23.4 | 30.375 | 0 | 0 | 0 | 0 | 2000 | 641 | 2400 | 190 | 161 | 1199 | 0 | 0 | 0 | 0 | 340 | 1649 | 798.4 | 0.0704 | 0.0786 | 0.001 | 0.0032 | 0.02 | 0.612 | 0.0785 | 0.115 | 0.761 | 0.0195 | 0.0067 | 0.0105 | 0.0776 | 0.084 | 2501/27R1 | 134.3 | 76.3 | 58 | 0 | 0 | 0 | 0 | 42 | 0 | 0 | 0 | 0 | 35.7 | 0 | 0 | 19 | 13.8 | 0 | 0 | 0 | 0 | 0 | 16.4 | 7.4 | 0 | 0 | 0 | 0 | 1605 | 1676 | 1649 |  | 500.7 | 933.1 | 798.4 |  | 197.13 | 204.32 | 207.52
2025-01-29 | 5 | Janvier | 2025-01-30 02:50 | 2025-01-30 03:39 | 50260 | 1 | S275JR1 | 49.27 | 8 | 63 | 123 | 122.3 | 119.18 | 37.267 | 3175 | 198 | 918 | 2.9 | 42.414 | 49.25 | 63.34 | 79.29 | 0 | 0 | 14.567 | 19.875 | 22.7 | 29.375 | 0 | 0 | 0 | 0 | 2000 | 644 | 2400 | 189 | 160 | 1201 | 0 | 0 | 0 | 0 | 250 | 1668 | 618.8 | 0.101 | 0.101 | 0.001 | 0.0041 | 0.0251 | 0.667 | 0.112 | 0.111 | 0.847 | 0.0128 | 0.0083 | 0.0165 | 0.0561 | 0.11 | 2501/27R1 | 125.6 | 76.5 | 49.1 | 0 | 0 | 0 | 0 | 9.4 | 0 | 0 | 0 | 0 | 39.9 | 0 | 0 | 15.9 | 26.3 | 0 | 0 | 0 | 0 | 0 | 26.4 | 7.7 | 0 | 0 | 0 | 0 | 1585 | 1624 | 1668 |  | 240.8 | 433.4 | 618.8 |  | 154.15 | 176.2 | 178.5
2025-01-29 | 5 | Janvier | 2025-01-30 02:00 | 2025-01-30 02:50 | 50259 | 1 | S275JR1 | 50.23 | 2 | 61 | 128 | 124.7 | 119.319 | 40.283 | 3465 | 227 | 1266 | 2.783 | 45.988 | 52.25 | 68.76 | 77.82 | 0 | 0 | 14.85 | 20 | 25.433 | 32.25 | 0 | 0 | 0 | 0 | 2000 | 641 | 2400 | 189 | 161 | 1197 | 0 | 0 | 0 | 0 | 270 | 1635 | 609.9 | 0.0792 | 0.0772 | 0.001 | 0.0038 | 0.0235 | 0.672 | 0.106 | 0.106 | 0.769 | 0.0094 | 0.0081 | 0.0179 | 0.0671 | 0.105 | 2501/27R1 | 134.1 | 76.3 | 57.8 | 0 | 0 | 0 | 0 | 11.1 | 0 | 0 | 0 | 0 | 44.5 | 0 | 0 | 15.4 | 27.5 | 0 | 0 | 0 | 0 | 0 | 27.8 | 7.8 | 0 | 0 | 0 | 0 | 1593 | 1616 | 1635 |  | 354 | 445.3 | 609.9 |  | 178.15 | 182.54 | 195.34
2025-01-29 | 5 | Janvier | 2025-01-30 01:05 | 2025-01-30 02:00 | 50258 | 1 | S275JR1 | 54.68 | 1 | 64 | 123 | 121.5 | 119.159 | 42.333 | 3597 | 234 | 1335 | 2.9 | 42.414 | 54.125 | 71.34 | 76.71 | 0 | 0 | 15.517 | 20.125 | 26.816 | 33.875 | 0 | 0 | 0 | 0 | 2000 | 642 | 2400 | 189 | 160 | 1202 | 0 | 0 | 0 | 0 | 340 | 1662 | 813.9 | 0.0854 | 0.0934 | 0.001 | 0.0039 | 0.0227 | 0.436 | 0.104 | 0.112 | 0.817 | 0.0176 | 0.0079 | 0.0122 | 0.0515 | 0.105 | 2501/27R1 | 134.3 | 75.6 | 58.7 | 0 | 0 | 0 | 0 | 11.2 | 0 | 0 | 0 | 0 | 43.8 | 0 | 0 | 15 | 28.4 | 0 | 0 | 0 | 0 | 0 | 28.5 | 7.4 | 0 | 0 | 0 | 0 | 1589 | 1623 | 1638 | 1662 | 268.5 | 496.3 | 619.3 | 813.9 | 159.99 | 186.71 | 194.83 | 201.88
2025-01-29 | 5 | Janvier | 2025-01-29 23:54 | 2025-01-30 01:05 | 50257 | 1 | S275JR1 | 70.52 | 6 | 60 | 121 | 114.4 | 119.845 | 40.083 | 3386 | 231 | 1115 | 2.767 | 43.735 | 52 | 67.66 | 77.84 | 0 | 0 | 15.183 | 20.25 | 24.9 | 31.75 | 0 | 0 | 0 | 0 | 2000 | 643 | 2400 | 191 | 322 | 2396 | 0 | 0 | 0 | 0 | 390 | 1654 | 846.8 | 0.0627 | 0.0617 | 0.001 | 0.0038 | 0.0262 | 0.481 | 0.0993 | 0.0919 | 0.778 | 0.0087 | 0.0072 | 0.0199 | 0.0739 | 0.101 | 2501/27R1 | 133.8 | 75.5 | 58.3 | 0 | 0 | 0 | 0 | 11.4 | 0 | 0 | 0 | 0 | 43.9 | 0 | 0 | 16.1 | 27 | 0 | 0 | 0 | 0 | 0 | 28 | 7.4 | 0 | 0 | 0 | 0 | 1587 | 1633 | 1665 | 1654 | 553.7 | 699.8 | 904.6 | 846.8 | 214.32 | 206.53 | 208.01 | 209.13
2025-01-29 | 5 | Janvier | 2025-01-29 17:39 | 2025-01-29 23:54 | 50256 | 1 | S275JR1 | 52.46333 | 8 | 62 | 124 | 123.8 | 120.188 | 41.75 | 3532 | 235 | 1140 | 2.25 | 55.111 | 53 | 69.22 | 76.17 | 0 | 0 | 16.117 | 20.875 | 25.633 | 32.125 | 0 | 0 | 0 | 0 | 2000 | 643 | 2400 | 190 | 161 | 1198 | 0 | 0 | 0 | 0 | 340 | 1637 | 650.2 | [7 empty] | 0.128 | 0.805 | 0.008 | 0.0082 | 0.0224 | 0.105 | 0.107 | 2501/27R1 | 134.9 | 76.8 | 58.1 | 0 | 0 | 0 | 0 | 11.9 | 0 | 0 | 0 | 0 | 51.8 | 0 | 0 | 16.8 | 26.9 | 0 | 0 | 0 | 0 | 0 | 27.5 | 0 | 0 | 0 | 0 | 0 | 1602 | 1611 | 1621 | 1637 | 261.5 | 366.6 | 503 | 650.2 | 151 | 170.95 | 188.78 | 198.95
2025-01-29 | 5 | Janvier | 2025-01-29 16:35 | 2025-01-29 17:39 | 50255 | 1 | S275JR1 | 63.27 | 7 | 64 | 129 | 127.3 | 118.45 | 42.167 | 3468 | 229 | 1157 | 2.8 | 46.071 | 53.125 | 69.2 | 75.59 | 16.567 | 21.375 | 25.6 | 31.625 | 0 | 0 | 0 | 0 | 0 | 0 | 2000 | 643 | 2400 | 189 | 160 | 1194 | 0 | 0 | 0 | 0 | 262 | 1669 | 757.8 | 0.0684 | 0.0896 | 0.001 | 0.0039 | 0.0279 | 0.66 | 0.122 | 0.101 | 0.751 | 0.0096 | 0.0093 | 0.0164 | 0.0575 | 0.12 | 2501/27R1 | 125.4 | 72.1 | 53.3 | 0 | 0 | 0 | 0 | 9.6 | 0 | 0 | 0 | 0 | 43.8 | 0 | 0 | 14.6 | 24.5 | 0 | 0 | 0 | 0 | 0 | 25.4 | 7.5 | 0 | 0 | 0 | 0 | 1587 | 1621 | 1643 | 1669 | 591.3 | 437 | 623 | 757.8 | 219.15 | 178.44 | 192.56 | 192.83
2025-01-29 | 5 | Janvier | 2025-01-29 15:37 | 2025-01-29 16:35 | 50254 | 1 | S275JR1 | 58.17 | 6 | 59 | 128 | 125.9 | 113.983 | 39.033 | 3213 | 222 | 908 | 2.933 | 43.636 | 50.125 | 64.38 | 77.05 | 0 | 0 | 15.5 | 19.875 | 23.533 | 30.25 | 0 | 0 | 0 | 0 | 2000 | 642 | 2400 | 190 | 160 | 1197 | 0 | 0 | 0 | 0 | 562 | 1652 | 721.6 | 0.0741 | 0.0699 | 0.001 | 0.0031 | 0.0271 | 0.7 | 0.119 | 0.114 | 0.797 | 0.0138 | 0.0071 | 0.0127 | 0.0445 | 0.115 | 2501/27R1 | 125.2 | 74.4 | 50.8 | 0 | 0 | 0 | 0 | 9.3 | 0 | 0 | 0 | 0 | 43.4 | 0 | 0 | 14.7 | 25.3 | 0 | 0 | 0 | 0 | 0 | 24.9 | 7.6 | 0 | 0 | 0 | 0 | 1587 | 1615 | 1652 |  | 438.7 | 503.5 | 721.6 |  | 197.19 | 192.11 | 198.46
2025-01-29 | 5 | Janvier | 2025-01-29 14:09 | 2025-01-29 15:37 | 50253 | 1 | S275JR1 | 88.67 | 8 | 62 | 125 | 122 | 137.071 | 42.017 | 3774 | 226 | 1507 | 3.233 | 38.66 | 54.125 | 72.54 | 77.29 | 0 | 0 | 14.25 | 19.125 | 27.767 | 34.625 | 0 | 0 | 0 | 0 | 2000 | 643 | 2400 | 189 | 160 | 1195 | 0 | 0 | 0 | 0 | 350 | 1648 | 977.8 | 0.0669 | 0.0674 | 0.001 | 0.0031 | 0.0236 | 0.478 | 0.113 | 0.107 | 0.779 | 0.0122 | 0.007 | 0.0144 | 0.0941 | 0.107 | 2501/27R1 | 134.6 | 76.4 | 58.2 | 0 | 0 | 0 | 0 | 11.3 | 0 | 0 | 0 | 0 | 47 | 0 | 0 | 16.3 | 27.2 | 0 | 0 | 0 | 0 | 0 | 26.6 | 6.2 | 0 | 0 | 0 | 0 | 1610 | 1596 | 1647 | 1648 | 566.3 | 672.6 | 995.9 | 977.8 | 203.47 | 223.73 | 224.85 | 222.96
2025-01-29 | 5 | Janvier | 2025-01-29 13:20 | 2025-01-29 14:09 | 50252 | 1 | S275JR1 | 48.17 | 2 | 60 | 125 | 122.7 | 114.622 | 35.85 | 3036 | 207 | 761 | 3.033 | 41.209 | 47.125 | 60.19 | 78.87 | 0 | 0 | 12.183 | 16.375 | 23.666 | 30.75 | 0 | 0 | 0 | 0 | 2000 | 1286 | 2400 | 382 | 320 | 2384 | 0 | 0 | 0 | 0 | 562 | 1641 | 695.6 | 0.073 | 0.0694 | 0.001 | 0.0029 | 0.0208 | 0.479 | 0.112 | 0.108 | 0.77 | 0.0064 | 0.0068 | 0.0177 | 0.0919 | 0.11 | 2501/27R1 | 125.3 | 73.6 | 51.7 | 0 | 0 | 0 | 0 | 9.2 | 0 | 0 | 0 | 0 | 43.9 | 0 | 0 | 15.2 | 24.7 | 0 | 0 | 0 | 0 | 0 | 24.7 | 7.6 | 0 | 0 | 0 | 0 | 1610 | 1632 | 1641 |  | 466.5 | 649.8 | 695.6 |  | 189.21 | 201.62 | 201.74
2025-01-29 | 5 | Janvier | 2025-01-29 12:21 | 2025-01-29 13:20 | 50251 | 1 | S275JR1 | 59.33 | 7 | 64 | 122 | 119 | 115.14 | 40.4 | 3581 | 225 | 959 | 3.3 | 36.97 | 51.5 | 67.08 | 76.49 | 0 | 0 | 15.283 | 20 | 25.117 | 31.25 | 0 | 0 | 0 | 0 | 2000 | 644 | 2310 | 190 | 160 | 1196 | 0 | 0 | 0 | 0 | 260 | 1699 | 786.2 | 0.174 | 0.132 | 0.0015 | 0.006 | 0.0194 | 0.289 | 0.115 | 0.108 | 0.863 | 0.0094 | 0.0102 | 0.0115 | 0.0744 | 0.105 | 2501/27R1 | 125.2 | 71.4 | 53.8 | 0 | 0 | 0 | 0 | 8.9 | 0 | 0 | 0 | 0 | 46.1 | 0 | 0 | 14.2 | 24.5 | 0 | 0 | 0 | 0 | 0 | 24.3 | 7.2 | 0 | 0 | 0 | 0 | 1567 | 1701 | 1688 | 1699 | 103.5 | 864.9 | 1087.6 | 786.2 | 101.79 | 185.18 | 209.05 | 179.27
2025-01-29 | 5 | Janvier | 2025-01-29 11:28 | 2025-01-29 12:21 | 50250 | 1 | S275JR1 | 52.97 | 6 | 60 | 125 | 118.8 | 115.605 | 40.317 | 3502 | 227 | 1152 | 2.7 | 46.296 | 52.5 | 68.65 | 78.13 | 0 | 0 | 14.6 | 19.125 | 25.717 | 33.375 | 0 | 0 | 0 | 0 | 2000 | 643 | 2400 | 189 | 320 | 2396 | 0 | 0 | 0 | 0 | 290 | 1662 | 773.1 | 0.102 | 0.0847 | 0.001 | 0.0042 | 0.0255 | 0.511 | 0.105 | 0.114 | 0.766 | 0.0145 | 0.0076 | 0.0116 | 0.0576 | 0.0999 | 2501/27R1 | 133.8 | 75.6 | 58.2 | 0 | 0 | 0 | 0 | 10.2 | 0 | 0 | 0 | 0 | 46.1 | 0 | 0 | 16.2 | 27.2 | 0 | 0 | 0 | 0 | 0 | 26.5 | 7.6 | 0 | 0 | 0 | 0 | 1611 | 1644 | 1662 |  | 490.6 | 664.6 | 773.1 |  | 192.37 | 196.76 | 198.1
2025-01-29 | 5 | Janvier | 2025-01-29 10:22 | 2025-01-29 11:28 | 50249 | 1 | S275JR1 | 66.32 | 8 | 63 | 125 | 123.2 | 119.712 | 40.433 | 3645 | 229 | 1169 | 3.083 | 40.541 | 53 | 69.66 | 78.65 | 0 | 0 | 14.383 | 18.875 | 26.05 | 33.25 | 0 | 0 | 0 | 0 | 2000 | 1282 | 2400 | 378 | 161 | 1195 | 0 | 0 | 0 | 0 | 280 | 1642 | 751.3 | 0.0693 | 0.0863 | 0.001 | 0.003 | 0.0169 | 0.756 | 0.0978 | 0.116 | 0.776 | 0.0094 | 0.0063 | 0.0132 | 0.0346 | 0.104 | 2501/27R1 | 134.7 | 74.2 | 60.5 | 0 | 0 | 0 | 0 | 11.4 | 0 | 0 | 0 | 0 | 46.3 | 0 | 0 | 15.9 | 27.4 | 0 | 0 | 0 | 0 | 0 | 26.3 | 7.4 | 0 | 0 | 0 | 0 | 1621 | 1691 | 1643 | 1642 | 592.6 | 1047.3 | 693.1 | 751.3 | 200.83 | 204.65 | 200.39 | 206.86
2025-01-29 | 5 | Janvier | 2025-01-29 09:29 | 2025-01-29 10:22 | 50248 | 1 | S275JR1 | 53.02 | 2 | 60 | 125 | 123.6 | 119.857 | 39.383 | 3363 | 220 | 1060 | 3.117 | 40.107 | 51.5 | 66.83 | 78.46 | 0 | 0 | 14.483 | 19.375 | 24.9 | 32.125 | 0 | 0 | 0 | 0 | 2000 | 643 | 2400 | 190 | 160 | 1197 | 0 | 0 | 0 | 0 | 285 | 1636 | 657.7 | 0.0724 | 0.0834 | 0.001 | 0.003 | 0.0179 | 0.523 | 0.118 | 0.114 | 0.752 | 0.0136 | 0.0061 | 0.011 | 0.0636 | 0.116 | 2501/27R1 | 134.3 | 75.9 | 58.4 | 0 | 0 | 0 | 0 | 11.1 | 0 | 0 | 0 | 0 | 45.2 | 0 | 0 | 16.1 | 27.3 | 0 | 0 | 0 | 0 | 0 | 27.1 | 7.5 | 0 | 0 | 0 | 0 | 1651 | 1623 | 1585 | 1636 | 0 | 638.8 | 440.8 | 657.7 | 65535 | 205.26 | 198.63 | 200.34
2025-01-29 | 5 | Janvier | 2025-01-29 08:28 | 2025-01-29 09:29 | 50247 | 1 | S275JR1 | 60.83 | 7 | 64 | 125 | 123.1 | 120.169 | 39.9 | 3307 | 216 | 780 | 3.133 | 39.894 | 51.75 | 65.74 | 77.82 | 0 | 0 | 16.766 | 22.25 | 23.133 | 29.5 | 0 | 0 | 0 | 0 | 2000 | 643 | 2400 | 189 | 160 | 1196 | 0 | 0 | 0 | 0 | 350 | 1645 | 606.3 | 0.0943 | 0.0884 | 0.001 | 0.0028 | 0.0186 | 0.633 | 0.0958 | 0.141 | 0.783 | 0.0152 | 0.007 | 0.0117 | 0.0736 | 0.0987 | 2501/27R1 | 134.5 | 75.5 | 59 | 0 | 0 | 0 | 0 | 10.8 | 0 | 0 | 0 | 0 | 45.4 | 0 | 0 | 16.3 | 27.2 | 0 | 0 | 0 | 0 | 0 | 27.2 | 7.6 | 0 | 0 | 0 | 0 | 1590 | 1612 | 1645 |  | 350.6 | 505.5 | 606.3 |  | 179.07 | 194.03 | 189.47
2025-01-29 | 5 | Janvier | 2025-01-29 07:25 | 2025-01-29 08:28 | 50246 | 1 | S275JR1 | 62.55 | 6 | 58 | 125 | 0 | 120.682 | 38.867 | 3152 | 208 | 983 | 3.3 | 37.879 | 51 | 65.33 | 78.73 | 15.117 | 20.125 | 23.75 | 30.875 | 0 | 0 | 0 | 0 | 0 | 0 | 2000 | 642 | 2400 | 191 | 161 | 1196 | 0 | 0 | 0 | 0 | 400 | 1653 | 657.3 | 0.068 | 0.0731 | 0.001 | 0.0028 | 0.0145 | 0.693 | 0.0965 | 0.1 | 0.633 | 0.0083 | 0.0049 | 0.0127 | 0.0623 | 0.0924 | 2501/27R1 | 134.6 | 74.8 | 59.8 | 0 | 0 | 0 | 0 | 11.2 | 0 | 0 | 0 | 0 | 46 | 0 | 0 | 16 | 27 | 0 | 0 | 0 | 0 | 0 | 27 | 7.4 | 0 | 0 | 0 | 0 | 1632 | 1657 | 1653 |  | 22.9 | 796.7 | 657.3 |  | -44.24 | 203.02 | 191.07
2025-01-29 | 5 | Janvier | 2025-01-29 06:33 | 2025-01-29 07:25 | 50245 | 1 | S275JR1 | 52.73 | 8 | 62 | 125 | 123.4 | 121.032 | 38.267 | 3137 | 214 | 800 | 3.333 | 37.5 | 50.375 | 63.93 | 78.98 | 0 | 0 | 14.867 | 20 | 23.4 | 30.25 | 0 | 0 | 0 | 0 | 2000 | 643 | 2400 | 190 | 160 | 1200 | 0 | 0 | 0 | 0 | 300 | 1664 | 874.1 | 0.051 | 0.0658 | 0.001 | 0.0035 | 0.0196 | 0.908 | 0.085 | 0.11 | 0.78 | 0.0155 | 0.0061 | 0.0106 | 0.0773 | 0.0864 | 2501/27R1 | 134.2 | 76.4 | 57.8 | 0 | 0 | 0 | 0 | 10.9 | 0 | 0 | 0 | 0 | 45.4 | 0 | 0 | 15.8 | 27.5 | 0 | 0 | 0 | 0 | 0 | 26.8 | 7.8 | 0 | 0 | 0 | 0 | 1661 | 1664 |  |  | 940.8 | 874.1 |  |  | 213.06 | 206.03
2025-01-29 | 5 | Janvier | 2025-01-29 05:37 | 2025-01-29 06:33 | 50244 | 1 | SAE1006 | 56.07 | 2 | 60 | 125 | 120.4 | 102.395 | 38.583 | 3391 | 214 | 1008 | 3.3 | 37.879 | 49.625 | 64.8 | 77.17 | 0 | 0 | 0.083 | 0 | 0 | 0 | 0 | 0 | 2.55 | 2.5 | 2000 | 642 | 2400 | 190 | 161 | 0 | 403 | 0 | 0 | 0 | 400 | 1686 | 1267.5 | 0.0768 | 0.0607 | 0.005 | 0.004 | 0.0212 | 0.378 | 0.0889 | 0.0337 | 0.329 | 0.0129 | 0.0076 | 0.0112 | 0.0673 | 0.0894 | 2501/27R2 | 125.9 | 76.4 | 49.5 | 0 | 0 | 0 | 0 | 11.2 | 0 | 0 | 0 | 0 | 37.2 | 0 | 0 | 15.4 | 28.2 | 0 | 0 | 0 | 0 | 0 | 26.6 | 7.3 | 0 | 0 | 0 | 0 | 1629 | 1687 | 1648 | 1686 | 692.3 | 1247.6 | 1652.9 | 1267.5 | 207.91 | 219.67 | 261.53 | 221.37
2025-01-28 | 5 | Janvier | 2025-01-29 04:43 | 2025-01-29 05:37 | 50243 | 1 | SAE1006 | 53.85 | 7 | 63 | 129 | 124.9 | 135.879 | 40.25 | 3550 | 229 | 986 | 3.117 | 41.39 | 53 | 68.62 | 79.01 | 0 | 0 | 0.1 | 0.125 | 0 | 0 | 0 | 0 | 5.067 | 6 | 2000 | 640 | 2400 | 189 | 161 | 0 | 398 | 0 | 0 | 0 | 393 | 1668 | 1091.4 | 0.0999 | 0.0706 | 0.001 | 0.0037 | 0.0205 | 0.404 | 0.0867 | 0.0382 | 0.292 | 0.0186 | 0.0068 | 0.0093 | 0.0766 | 0.0809 | 2501/27R2 | 134.7 | 77.5 | 57.2 | 0 | 0 | 0 | 0 | 11.4 | 0 | 0 | 0 | 0 | 44.1 | 0 | 0 | 16.1 | 27.4 | 0 | 0 | 0 | 0 | 0 | 27.9 | 7.8 | 0 | 0 | 0 | 0 | 1562 | 1623 | 1667 | 1668 | 423.8 | 677.8 | 1108.7 | 1091.4 | 208.24 | 209.61 | 221.86 | 220.17
2025-01-28 | 5 | Janvier | 2025-01-29 03:44 | 2025-01-29 04:43 | 50242 | 1 | DD14A | 59.13 | 6 | 60 | 129 | 122.3 | 117.08 | 40.717 | 3491 | 233 | 1059 | 2.933 | 43.977 | 53.5 | 69.26 | 78.84 | 0 | 0 | 15.267 | 20.5 | 25.45 | 32.875 | 0 | 0 | 0 | 0 | 2400 | 641 | 2400 | 189 | 0 | 0 | 0 | 0 | 0 | 0 | 456 | 1631 | 1353.1 | 0.0381 | 0.0318 | 0.001 | 0.0025 | 0.0109 | 0.562 | 0.018 | 0.0201 | 0.0243 | 0.0056 | 0.0061 | 0.013 | 0.0697 | 0.0205 | 2410/23R1 | 140.2 | 78.9 | 61.3 | 0 | 0 | 28.3 | 0 | 83.8 | 0 | 0 | 0 | 0 | 0 | 0 | 0 | 0 | 0 | 0 | 0 | 0 | 0 | 0 | 28.1 | 0 | 0 | 0 | 0 | 0 | 1584 | 1619 | 1638 | 1631 | 934.5 | 1240.8 | 1427.3 | 1353.1 | 254.45 | 256.24 | 256.19 | 256.07
2025-01-28 | 5 | Janvier | 2025-01-29 02:50 | 2025-01-29 03:44 | 50241 | 1 | DD14A | 53.9 | 8 | 61 | 128 | 125.1 | 117.018 | 40.3 | 3413 | 228 | 970 | 2.833 | 45.176 | 52.625 | 67.76 | 78.35 | 0 | 0 | 15.367 | 20.75 | 24.933 | 31.875 | 0 | 0 | 0 | 0 | 2400 | 641 | 2400 | 188 | 0 | 0 | 0 | 0 | 0 | 0 | 470 | 1626 | 1255.9 | 0.0224 | 0.0273 | 0.001 | 0.0057 | 0.0148 | 0.619 | 0.0183 | 0.0413 | 0.0227 | 0.0085 | 0.0061 | 0.0103 | 0.0862 | 0.0191 | 2410/23R1 | 135.8 | 78.9 | 56.9 | 0 | 0 | 28.4 | 0 | 77.3 | 0 | 0 | 0 | 0 | 0 | 0 | 0 | 0 | 0 | 0 | 0 | 0 | 0 | 0 | 30.1 | 0 | 0 | 0 | 0 | 0 | 1587 | 1610 | 1663 | 1626 | 775.3 | 1063 | 1520.1 | 1255.9 | 239.08 | 249.76 | 247.21 | 253.31
2025-01-28 | 5 | Janvier | 2025-01-29 01:57 | 2025-01-29 02:50 | 50240 | 1 | DD14A | 52.78 | 2 | 60 | 127 | 123.2 | 136.567 | 38.217 | 3364 | 210 | 960 | 3.017 | 42.099 | 49.875 | 64.75 | 78.3 | 0 | 0 | 15.017 | 20.375 | 23.2 | 29.5 | 0 | 0 | 0 | 0 | 2400 | 641 | 2400 | 189 | 0 | 0 | 0 | 0 | 0 | 0 | 550 | 1645 | 1323.7 | 0.0249 | 0.0252 | 0.001 | 0.0055 | 0.0144 | 0.574 | 0.0187 | 0.0201 | 0.028 | 0.0126 | 0.0059 | 0.0116 | 0.0603 | 0.0216 | 2410/23R1 | 125.6 | 78.3 | 47.3 | 0 | 0 | 26 | 0 | 70.8 | 0 | 0 | 0 | 0 | 0 | 0 | 0 | 0 | 0 | 0 | 0 | 0 | 0 | 0 | 28.8 | 0 | 0 | 0 | 0 | 0 | 1617 | 1669 | 1650 | 1645 | 1058.2 | 1533.9 | 1296.2 | 1323.7 | 245.62 | 244.62 | 242.58 | 246.84
2025-01-28 | 5 | Janvier | 2025-01-29 00:57 | 2025-01-29 01:57 | 50239 | 1 | DD14A | 59.63 | 7 | 63 | 123 | 120.9 | 116.594 | 41.533 | 3547 | 220 | 1092 | 3.233 | 38.041 | 52.375 | 68.38 | 75.66 | 0 | 0 | 16.417 | 21 | 25.117 | 31.375 | 0 | 0 | 0 | 0 | 2400 | 641 | 2400 | 190 | 0 | 0 | 0 | 0 | 0 | 0 | 505 | 1655 | 1349 | 0.0303 | 0.0284 | 0.001 | 0.0045 | 0.0164 | 0.789 | 0.0214 | 0.0374 | 0.0294 | 0.0082 | 0.0062 | 0.0152 | 0.0543 | 0.0237 | 2410/23R1 | 125.9 | 79.1 | 46.8 | 0 | 0 | 26.3 | 0 | 71.2 | 0 | 0 | 0 | 0 | 0 | 0 | 0 | 0 | 0 | 0 | 0 | 0 | 0 | 0 | 28.4 | 0 | 0 | 0 | 0 | 0 | 1604 | 1643 | 1655 |  | 894.1 | 1311.7 | 1349 |  | 240.31 | 247.26 | 242.79
2025-01-28 | 5 | Janvier | 2025-01-29 | 2025-01-29 00:57 | 50238 | 1 | DD14A | 56.97 | 6 | 59 | 124 | 116.2 | 116.783 | 42.417 | 3675 | 234 | 1352 | 2.733 | 45.366 | 53.25 | 70.77 | 75.32 | 0 | 0 | 16.483 | 21.75 | 25.933 | 31.5 | 0 | 0 | 0 | 0 | 2400 | 641 | 2400 | 190 | 0 | 0 | 0 | 0 | 0 | 0 | 505 | 1639 | 1320.6 | 0.0268 | 0.0255 | 0.001 | 0.0045 | 0.0146 | 0.61 | 0.0248 | 0.0224 | 0.0276 | 0.0066 | 0.0073 | 0.0155 | 0.0542 | 0.0273 | 2410/23R1 | 135.8 | 79.7 | 56.1 | 0 | 0 | 27.3 | 0 | 79.5 | 0 | 0 | 0 | 0 | 0 | 0 | 0 | 0 | 0 | 0 | 0 | 0 | 0 | 0 | 29 | 0 | 0 | 0 | 0 | 0 | 1652 | 1640 | 1630 | 1639 | 193.9 | 1256.1 | 1166 | 1320.6 | 101.93 | 245.71 | 245.68 | 249.93
2025-01-28 | 5 | Janvier | 2025-01-28 17:42 | 2025-01-29 | 50237 | 1 | DD14A | 58.40333 | 8 | 61 | 124 | 121.3 | 117.358 | 47.117 | 4222 | 256 | 1549 | 2.833 | 43.765 | 58.25 | 78.31 | 74.18 | 0 | 0 | 16.867 | 21.875 | 30.251 | 36 | 0 | 0 | 0 | 0 | 2400 | 642 | 2400 | 189 | 0 | 0 | 0 | 0 | 0 | 200 | 1709 | 1651 | 191.3 | 0.0545 | 0.0547 | 0.001 | 0.0033 | 0.0156 | 0.643 | 0.0313 | 0.0254 | 0.0386 | 0.0122 | 0.0081 | 0.0154 | 0.0588 | 0.0463 | 2410/23R1 | 140.5 | 78.7 | 61.8 | 0 | 0 | 27.3 | 0 | 83.9 | 0 | 0 | 0 | 0 | 0 | 0 | 0 | 0 | 0 | 0 | 0 | 0 | 0 | 0 | 29.3 | 0 | 0 | 0 | 0 | 0 | 1701 | 1653 | 1652 | 1651 | 69.3 | 3.2 | 192.8 | 191.3 | -0.06 | -200.1 | 101.51 | 101.48
2025-01-28 | 5 | Janvier | 2025-01-28 16:26 | 2025-01-28 17:42 | 50236 | 1 | SAE1006 | 75.42 | 6 | 60 | 123 | 122.3 | 118.025 | 40.567 | 3406 | 225 | 528 | 3.25 | 37.846 | 52.625 | 65.91 | 77.83 | 0 | 0 | 0.133 | 0.125 | 0 | 0 | 0 | 0 | 0 | 0 | 2000 | 643 | 2400 | 190 | 160 | 0 | 401 | 0 | 0 | 0 | 420 | 1677 | 1200.2 | 0.0362 | 0.0501 | 0.001 | 0.0048 | 0.0189 | 0.569 | 0.0832 | 0.0378 | 0.271 | 0.0097 | 0.0083 | 0.0189 | 0.0564 | 0.0852 | 2501/27R2 | 125.7 | 73.9 | 51.8 | 0 | 0 | 0 | 0 | 8.4 | 0 | 0 | 0 | 0 | 47 | 0 | 0 | 15.9 | 21.1 | 0 | 0 | 0 | 0 | 0 | 26.5 | 6.8 | 0 | 0 | 0 | 0 | 1754 | 1692 | 1674 | 1677 | 2064.6 | 1338.5 | 1274.1 | 1200.2 | 220.27 | 222.12 | 228.27 | 222.26
2025-01-28 | 5 | Janvier | 2025-01-28 15:27 | 2025-01-28 16:26 | 50235 | 1 | SAE1006 | 59.2 | 8 | 62 | 124 | 122.4 | 116.021 | 42.883 | 3892 | 242 | 1042 | 3.6 | 34.444 | 54.75 | 71.68 | 76.6 | 0 | 0 | 0.033 | 0 | 0 | 0 | 0 | 0 | 0 | 0 | 2000 | 644 | 2400 | 190 | 161 | 0 | 402 | 0 | 0 | 0 | 450 | 1674 | 1067.6 | 0.0748 | 0.0539 | 0.001 | 0.0028 | 0.0212 | 0.586 | 0.0904 | 0.0376 | 0.28 | 0.0107 | 0.0071 | 0.0184 | 0.0621 | 0.0876 | 2501/27R2 | 134.6 | 78.1 | 56.5 | 0 | 0 | 0 | 0 | 11.3 | 0 | 0 | 0 | 0 | 47.5 | 0 | 0 | 15.7 | 27.3 | 0 | 0 | 0 | 0 | 0 | 25.5 | 7.3 | 0 | 0 | 0 | 0 | 1581 | 1638 | 1668 | 1674 | 435.4 | 696.5 | 905.9 | 1067.6 | 199.9 | 203.47 | 206.49 | 215.29
2025-01-28 | 5 | Janvier | 2025-01-28 14:22 | 2025-01-28 15:27 | 50234 | 1 | DD13C | 65.22 | 2 | 60 | 124 | 120.4 | 109.937 | 42.1 | 3757 | 236 | 1072 | 3.183 | 38.953 | 54.625 | 71.25 | 77.85 | 0 | 0 | 14.333 | 19.125 | 27.767 | 35.5 | 0 | 0 | 0 | 0 | 2000 | 643 | 2400 | 189 | 161 | 0 | 150 | 0 | 0 | 0 | 420 | 1674 | 1119.3 | 0.0613 | 0.0533 | 0.001 | 0.0028 | 0.0196 | 0.413 | 0.0936 | 0.0327 | 0.142 | 0.012 | 0.0069 | 0.018 | 0.0548 | 0.0925 | 2501/27R1 | 134.8 | 75.8 | 59 | 0 | 0 | 0 | 0 | 11.2 | 0 | 0 | 0 | 0 | 45.6 | 0 | 0 | 16.1 | 27.4 | 0 | 0 | 0 | 0 | 0 | 27 | 7.5 | 0 | 0 | 0 | 0 | 1574 | 1605 | 1643 | 1674 | 548.9 | 666.2 | 889.1 | 1119.3 | 220.75 | 218.13 | 218.69 | 218.76
2025-01-28 | 5 | Janvier | 2025-01-28 13:22 | 2025-01-28 14:22 | 50233 | 1 | DD13C | 60.27 | 7 | 63 | 123 | 120.4 | 124.541 | 39.6 | 3628 | 232 | 545 | 3.717 | 33.094 | 51.625 | 65.68 | 78.22 | 0 | 0 | 15.633 | 20.5 | 23.967 | 31.125 | 0 | 0 | 0 | 0 | 2000 | 644 | 2400 | 190 | 161 | 0 | 152 | 0 | 0 | 0 | 420 | 1670 | 1127.5 | 0.0691 | 0.0523 | 0.001 | 0.0027 | 0.0186 | 0.743 | 0.0961 | 0.0412 | 0.146 | 0.0119 | 0.0083 | 0.0167 | 0.0789 | 0.0944 | 2501/27R1 | 134.4 | 75.2 | 59.2 | 0 | 0 | 0 | 0 | 11.1 | 0 | 0 | 0 | 0 | 46.7 | 0 | 0 | 15.8 | 27.2 | 0 | 0 | 0 | 0 | 0 | 26.2 | 7.4 | 0 | 0 | 0 | 0 | 1596 | 1669 | 1656 | 1670 | 539.4 | 1039.1 | 959.9 | 1127.5 | 207.5 | 216.02 | 217.25 | 221.47
2025-01-28 | 5 | Janvier | 2025-01-28 12:10 | 2025-01-28 13:22 | 50232 | 1 | DD13C | 71.18 | 6 | 61 | 124 | 118.5 | 124.76 | 39.583 | 3853 | 226 | 805 | 3.383 | 36.65 | 52.125 | 67.9 | 79.01 | 0 | 0 | 15.467 | 21.125 | 24.117 | 31 | 0 | 0 | 0 | 0 | 2000 | 643 | 2400 | 190 | 161 | 0 | 152 | 0 | 0 | 0 | 420 | 1672 | 1107.9 | 0.081 | 0.0705 | 0.001 | 0.0034 | 0.0195 | 0.678 | 0.1 | 0.0284 | 0.155 | 0.0061 | 0.0071 | 0.0155 | 0.0577 | 0.0934 | 2501/27R1 | 134.8 | 74.2 | 60.6 | 0 | 0 | 0 | 0 | 10.8 | 0 | 0 | 0 | 0 | 46.1 | 0 | 0 | 16.5 | 27.7 | 0 | 0 | 0 | 0 | 0 | 26.6 | 7.1 | 0 | 0 | 0 | 0 | 1614 | 1663 | 1677 | 1672 | 515.7 | 894.1 | 1241 | 1107.9 | 194.41 | 208.24 | 224.71 | 219.1
2025-01-28 | 5 | Janvier | 2025-01-28 10:46 | 2025-01-28 12:10 | 50231 | 1 | DD13C | 84.05 | 8 | 62 | 123 | 123.4 | 100.372 | 37.333 | 2985 | 217 | 583 | 3.15 | 39.048 | 49.625 | 61.84 | 79.76 | 0 | 0 | 15.267 | 20.75 | 22.067 | 28.75 | 0 | 0 | 0 | 0 | 2000 | 644 | 2400 | 190 | 161 | 0 | 154 | 0 | 0 | 0 | 420 | 1672 | 1171.3 | 0.0564 | 0.0933 | 0.0035 | 0.0048 | 0.021 | 1.34 | 0.0653 | 0.0346 | 0.151 | 0.0117 | 0.0049 | 0.0138 | 0.119 | 0.0873 | 2501/27R1 | 125.7 | 73.4 | 52.3 | 0 | 0 | 0 | 0 | 8.5 | 0 | 0 | 0 | 0 | 44.3 | 0 | 0 | 16.2 | 25.4 | 0 | 0 | 0 | 0 | 0 | 23.7 | 7.6 | 0 | 0 | 0 | 0 | 1706 | 1716 | 1672 |  | 51.2 | 1648.8 | 1171.3 |  | -24.96 | 224.39 | 223.18
2025-01-28 | 5 | Janvier | 2025-01-28 09:54 | 2025-01-28 10:46 | 50230 | 1 | DD13C | 52.15 | 2 | 61 | 123 | 120.4 | 125.818 | 39.133 | 3415 | 223 | 823 | 3.2 | 38.438 | 51.75 | 66.27 | 79.34 | 0 | 0 | 15.783 | 21.5 | 23.35 | 30.25 | 0 | 0 | 0 | 0 | 2000 | 643 | 2400 | 189 | 161 | 0 | 154 | 0 | 0 | 0 | 400 | 1660 | 1004.7 | 0.071 | 0.0651 | 0.001 | 0.0026 | 0.0164 | 0.238 | 0.0814 | 0.0257 | 0.155 | 0.007 | 0.0051 | 0.0121 | 0.0793 | 0.0803 | 2501/27R1 | 134.4 | 76.4 | 58 | 0 | 0 | 0 | 0 | 11.5 | 0 | 0 | 0 | 0 | 46.6 | 0 | 0 | 16.4 | 26.7 | 0 | 0 | 0 | 0 | 0 | 26.4 | 6.8 | 0 | 0 | 0 | 0 | 1589 | 1631 | 1667 | 1660 | 493.9 | 676.6 | 1010.1 | 1004.7 | 204.82 | 205.14 | 215.02 | 218.43
2025-01-28 | 5 | Janvier | 2025-01-28 08:58 | 2025-01-28 09:54 | 50229 | 1 | DD13A | 56.42 | 7 | 62 | 124 | 125.1 | 116.261 | 39.983 | 3397 | 219 | 1298 | 3.183 | 38.953 | 51.875 | 68.28 | 77.85 | 0 | 0 | 15.683 | 21.125 | 24.3 | 30.625 | 0 | 0 | 0 | 0 | 2000 | 643 | 2400 | 191 | 322 | 0 | 260 | 0 | 0 | 0 | 470 | 1676 | 1294.5 | 0.0446 | 0.0339 | 0.001 | 0.003 | 0.0139 | 0.444 | 0.0724 | 0.022 | 0.13 | 0.0143 | 0.0074 | 0.0103 | 0.108 | 0.072 | 2501/27R3 | 135.4 | 78.1 | 57.3 | 0 | 10.6 | 0 | 0 | 40.5 | 0 | 0 | 0 | 0 | 46.8 | 0 | 0 | 0 | 10.2 | 0 | 0 | 0 | 0 | 0 | 19.9 | 7.4 | 0 | 0 | 0 | 0 | 1650 | 1654 | 1681 | 1676 | 189.6 | 196.6 | 1369.6 | 1294.5 | 101.36 | 101.86 | 229.78 | 228.35
2025-01-28 | 5 | Janvier | 2025-01-28 07:58 | 2025-01-28 08:58 | 50228 | 1 | DD14A | 60.25 | 6 | 61 | 123 | 118.2 | 114.316 | 42.067 | 4265 | 250 | 1194 | 3.55 | 34.648 | 55.125 | 73.83 | 78.62 | 0 | 0 | 15.033 | 20.25 | 27.033 | 34.875 | 0 | 0 | 0 | 0 | 2400 | 643 | 2400 | 190 | 0 | 0 | 0 | 0 | 0 | 0 | 420 | 1648 | 1272.1 | 0.0592 | 0.0367 | 0.001 | 0.0039 | 0.0144 | 0.779 | 0.0154 | 0.031 | 0.0234 | 0.0109 | 0.0074 | 0.011 | 0.11 | 0.0171 | 2410/23R1 | 140.2 | 78.6 | 61.6 | 0 | 0 | 26.7 | 0 | 86.9 | 0 | 0 | 0 | 0 | 0 | 0 | 0 | 0 | 0 | 0 | 0 | 0 | 0 | 0 | 26.6 | 0 | 0 | 0 | 0 | 0 | 1629 | 1631 | 1632 | 1648 | 940.4 | 1028.1 | 1098.2 | 1272.1 | 230.42 | 235.89 | 240.19 | 242.29
2025-01-28 | 5 | Janvier | 2025-01-28 06:48 | 2025-01-28 07:58 | 50227 | 1 | DD14A | 69.87 | 8 | 62 | 123 | 119.7 | 113.371 | 42.5 | 4019 | 235 | 877 | 3.483 | 35.311 | 55.75 | 72.35 | 78.71 | 0 | 0 | 15.383 | 20.75 | 27.117 | 35 | 0 | 0 | 0 | 0 | 2400 | 644 | 2400 | 190 | 0 | 0 | 0 | 0 | 0 | 0 | 450 | 1646 | 1327 | 0.0402 | 0.0254 | 0.001 | 0.0031 | 0.0116 | 0.594 | 0.0155 | 0.0274 | 0.0233 | 0.0044 | 0.0067 | 0.0109 | 0.12 | 0.017 | 2410/23R1 | 140.5 | 77.8 | 62.7 | 0 | 0 | 28.4 | 0 | 84.4 | 0 | 0 | 0 | 0 | 0 | 0 | 0 | 0 | 0 | 0 | 0 | 0 | 0 | 0 | 27.7 | 0 | 0 | 0 | 0 | 0 | 1581 | 1622 | 1632 | 1646 | 822.2 | 1146.3 | 1132 | 1327 | 246.66 | 248.78 | 242.42 | 246.48
2025-01-28 | 5 | Janvier | 2025-01-28 05:53 | 2025-01-28 06:48 | 50226 | 1 | DD14A | 54.82 | 2 | 61 | 122 | 118.7 | 113.211 | 39.633 | 3617 | 233 | 962 | 3.25 | 37.538 | 51.25 | 66.99 | 77.59 | 0 | 0 | 15.133 | 20.5 | 24.5 | 30.75 | 0 | 0 | 0 | 0 | 2400 | 644 | 2400 | 189 | 0 | 0 | 0 | 0 | 0 | 0 | 420 | 1647 | 1324.7 | 0.0372 | 0.0228 | 0.001 | 0.0034 | 0.0121 | 0.582 | 0.0188 | 0.0255 | 0.0254 | 0.0103 | 0.0062 | 0.0128 | 0.0759 | 0.0207 | 2410/23R1 | 135.7 | 73.2 | 62.5 | 0 | 0 | 25.9 | 0 | 84.7 | 0 | 0 | 0 | 0 | 0 | 0 | 0 | 0 | 0 | 0 | 0 | 0 | 0 | 0 | 25.1 | 0 | 0 | 0 | 0 | 0 | 1638 | 1661 | 1636 | 1647 | 1010.2 | 1372.6 | 1180.1 | 1324.7 | 230.79 | 240.81 | 243.3 | 245.81
2025-01-27 | 5 | Janvier | 2025-01-28 04:55 | 2025-01-28 05:53 | 50225 | 1 | DD14A | 58.13 | 7 | 64 | 123 | 120.1 | 113.62 | 37.85 | 3179 | 227 | 564 | 3.583 | 34.326 | 50.5 | 63.26 | 80.05 | 0 | 0 | 16.483 | 22.5 | 21.367 | 28 | 0 | 0 | 0 | 0 | 2400 | 642 | 2400 | 189 | 0 | 0 | 0 | 0 | 0 | 0 | 420 | 1669 | 1372.4 | 0.0387 | 0.0307 | 0.001 | 0.0057 | 0.0141 | 0.451 | 0.0256 | 0.027 | 0.0292 | 0.0114 | 0.0065 | 0.0113 | 0.0836 | 0.0264 | 2410/23R1 | 120.4 | 70.6 | 49.8 | 0 | 0 | 21 | 0 | 78.5 | 0 | 0 | 0 | 0 | 0 | 0 | 0 | 0 | 0 | 0 | 0 | 0 | 0 | 0 | 20.9 | 0 | 0 | 0 | 0 | 0 | 1663 | 1658 | 1665 | 1669 | 1464.2 | 1095.8 | 1364.9 | 1372.4 | 244.46 | 225.89 | 238.22 | 236.45
2025-01-27 | 5 | Janvier | 2025-01-28 04:00 | 2025-01-28 04:55 | 50224 | 1 | DD14A | 55.17 | 6 | 60 | 123 | 115.3 | 132.536 | 38.75 | 3393 | 229 | 637 | 3.25 | 37.846 | 52.125 | 65.84 | 80.71 | 0 | 0 | 15.767 | 22 | 22.984 | 30.125 | 0 | 0 | 0 | 0 | 2400 | 643 | 2400 | 191 | 0 | 0 | 0 | 0 | 0 | 200 | 495 | 1651 | 191.3 | 0.0323 | 0.0334 | 0.001 | 0.0042 | 0.0136 | 0.556 | 0.0167 | 0.0373 | 0.0313 | 0.0068 | 0.0065 | 0.0143 | 0.1 | 0.0192 | 2410/23R1 | 129.9 | 74.6 | 55.3 | 0 | 0 | 26.9 | 0 | 76 | 0 | 0 | 0 | 0 | 0 | 0 | 0 | 0 | 0 | 0 | 0 | 0 | 0 | 0 | 27 | 0 | 0 | 0 | 0 | 0 | 1612 | 1657 | 1663 | 1651 | 830.6 | 1183.2 | 1446 | 191.3 | 230.54 | 232.07 | 243.54 | 101.48
2025-01-27 | 5 | Janvier | 2025-01-28 03:01 | 2025-01-28 04:00 | 50223 | 1 | DD14A | 58.85 | 8 | 64 | 123 | 121.4 | 113.486 | 41 | 3787 | 238 | 1058 | 3.1 | 39.677 | 54.625 | 71.29 | 79.94 | 0 | 0 | 16.583 | 23.25 | 24.417 | 31.375 | 0 | 0 | 0 | 0 | 2400 | 644 | 2400 | 190 | 0 | 0 | 0 | 0 | 0 | 200 | 450 | 1666 | 1232.7 | 0.0409 | 0.0502 | 0.001 | 0.004 | 0.0156 | 0.439 | 0.0167 | 0.0344 | 0.0406 | 0.0077 | 0.0068 | 0.0116 | 0.0837 | 0.0184 | 2410/23R1 | 135.1 | 77.3 | 57.8 | 0 | 0 | 26.9 | 0 | 81.2 | 0 | 0 | 0 | 0 | 0 | 0 | 0 | 0 | 0 | 0 | 0 | 0 | 0 | 0 | 27 | 0 | 0 | 0 | 0 | 0 | 1611 | 1671 | 1668 | 1666 | 634.5 | 1158.8 | 1230.1 | 1232.7 | 211.28 | 222.94 | 228.95 | 230.19
2025-01-27 | 5 | Janvier | 2025-01-28 02:00 | 2025-01-28 03:01 | 50222 | 1 | DD14A | 60.38 | 2 | 61 | 124 | 117.8 | 113.412 | 45.05 | 3955 | 247 | 1550 | 2.733 | 45.366 | 60.875 | 80.1 | 81.08 | 0 | 0 | 16.883 | 23 | 28.167 | 37.75 | 0 | 0 | 0 | 0 | 2400 | 645 | 2400 | 189 | 0 | 0 | 0 | 0 | 0 | 0 | 495 | 1649 | 1261.2 | 0.0319 | 0.0326 | 0.001 | 0.0038 | 0.0159 | 0.423 | 0.019 | 0.0253 | 0.0314 | 0.0251 | 0.0068 | 0.0048 | 0.0634 | 0.0204 | 2410/23R1 | 140.2 | 80.1 | 60.1 | 0 | 0 | 28.5 | 0 | 83.6 | 0 | 0 | 0 | 0 | 0 | 0 | 0 | 0 | 0 | 0 | 0 | 0 | 0 | 0 | 28.1 | 0 | 0 | 0 | 0 | 0 | 1558 | 1614 | 1646 | 1649 | 557.7 | 767.5 | 1122.3 | 1261.2 | 230.63 | 223.64 | 234.17 | 241.11
2025-01-27 | 5 | Janvier | 2025-01-28 00:57 | 2025-01-28 02:00 | 50221 | 1 | DD14A | 62.98 | 7 | 64 | 124 | 120.1 | 113.614 | 43.883 | 3708 | 243 | 1287 | 3.25 | 38.154 | 59.375 | 76.76 | 81.18 | 0 | 0 | 15.25 | 21.125 | 28.634 | 38.25 | 0 | 0 | 0 | 0 | 2400 | 645 | 2400 | 190 | 0 | 0 | 0 | 0 | 0 | 0 | 495 | 1681 | 1466.5 | 0.0447 | 0.0435 | 0.001 | 0.0054 | 0.0161 | 0.635 | 0.0152 | 0.026 | 0.0434 | 0.0163 | 0.0084 | 0.0108 | 0.0905 | 0.016 | 2410/23R1 | 140.4 | 79.1 | 61.3 | 0 | 0 | 28 | 0 | 84.7 | 0 | 0 | 0 | 0 | 0 | 0 | 0 | 0 | 0 | 0 | 0 | 0 | 0 | 0 | 27.7 | 0 | 0 | 0 | 0 | 0 | 1588 | 1691 | 1698 | 1681 | 621.8 | 1529.2 | 1655.6 | 1466.5 | 222.3 | 232.44 | 234.46 | 234.8
2025-01-27 | 5 | Janvier | 2025-01-27 23:58 | 2025-01-28 00:57 | 50220 | 1 | DD14A | 59.15 | 6 | 61 | 126 | 117.2 | 133.204 | 42.833 | 3771 | 239 | 929 | 3.217 | 39.171 | 57.75 | 73.84 | 80.9 | 0 | 0 | 15.4 | 21.375 | 27.433 | 36.375 | 0 | 0 | 0 | 0 | 2400 | 645 | 2400 | 190 | 0 | 0 | 0 | 0 | 0 | 0 | 495 | 1682 | 1403.9 | 0.0241 | 0.0337 | 0.001 | 0.0074 | 0.0167 | 0.57 | 0.0209 | 0.0161 | 0.0402 | 0.0176 | 0.009 | 0.0109 | 0.0748 | 0.0227 | 2410/23R1 | 140.4 | 80 | 60.4 | 0 | 0 | 28.2 | 0 | 83.6 | 0 | 0 | 0 | 0 | 0 | 0 | 0 | 0 | 0 | 0 | 0 | 0 | 0 | 0 | 28.6 | 0 | 0 | 0 | 0 | 0 | 1569 | 1683 | 1683 | 1682 | 19 | 1717.8 | 1622.3 | 1403.9 | -24.02 | 245.32 | 241.12 | 231.05
2025-01-27 | 5 | Janvier | 2025-01-27 17:18 | 2025-01-27 23:58 | 50219 | 1 | DD14A | 56.1 | 8 | 64 | 126 | 125.1 | 114.515 | 45.817 | 3867 | 248 | 946 | 3.2 | 39.375 | 59 | 75.48 | 77.26 | 0 | 0 | 16.95 | 22.375 | 28.867 | 36.625 | 0 | 0 | 0 | 0 | 2400 | 645 | 2400 | 190 | 0 | 0 | 0 | 0 | 0 | 0 | 420 | 1648 | 1083.3 | 0.0408 | 0.0411 | 0.001 | 0.0035 | 0.0152 | 0.9 | 0.0389 | 0.0364 | 0.0771 | 0.0062 | 0.0077 | 0.0149 | 0.0808 | 0.0441 | 2410/23R1 | 140.7 | 79.6 | 61.1 | 0 | 0 | 28.4 | 0 | 83.7 | 0 | 0 | 0 | 0 | 0 | 0 | 0 | 0 | 0 | 0 | 0 | 0 | 0 | 0 | 28.6 | 0 | 0 | 0 | 0 | 0 | 1651 | 1616 | 1639 | 1648 | 191.1 | 747.2 | 31 | 1083.3 | 101.4 | 220.58 | -25.75 | 230.49
2025-01-27 | 5 | Janvier | 2025-01-27 16:22 | 2025-01-27 17:18 | 50218 | 1 | S275JR1 | 55.73 | 6 | 60 | 129 | 125.1 | 105.028 | 39.117 | 3135 | 210 | 1340 | 3.75 | 34.4 | 48.75 | 64.5 | 74.78 | 0 | 0 | 17.383 | 21.625 | 21.733 | 27.125 | 0 | 0 | 0 | 0 | 2000 | 645 | 2400 | 189 | 162 | 1200 | 0 | 0 | 0 | 0 | 250 | 1656 | 731.4 | 0.0567 | 0.0659 | 0.001 | 0.0029 | 0.0139 | 0.663 | 0.0954 | 0.0726 | 0.762 | 0.0236 | 0.007 | 0.0069 | 0.0535 | 0.0996 | 2501/24R3 | 120.6 | 79.5 | 41.1 | 0 | 0 | 0 | 0 | 24.9 | 0 | 0 | 0 | 0 | 37.7 | 0 | 0 | 11.7 | 14.4 | 0 | 0 | 0 | 0 | 0 | 24.3 | 0 | 0 | 0 | 0 | 0 | 1549 | 1632 | 1638 | 1656 | 16.3 | 667.1 | 595.7 | 731.4 | -24.51 | 203.56 | 191.98 | 197.28
2025-01-27 | 5 | Janvier | 2025-01-27 14:32 | 2025-01-27 16:22 | 50217 | 1 | S275JR1 | 110.8 | 7 | 64 | 128 | 125.3 | 137.182 | 41.717 | 3445 | 227 | 1644 | 3.583 | 35.721 | 52.875 | 70.87 | 76.05 | 0 | 0 | 15.416 | 19.375 | 26.3 | 33.125 | 0 | 0 | 0 | 0 | 2000 | 647 | 2400 | 190 | 322 | 2398 | 0 | 0 | 0 | 0 | 390 | 1657 | 1070.7 | 0.0298 | 0.0479 | 0.001 | 0.0044 | 0.0187 | 0.527 | 0.132 | 0.0974 | 0.737 | 0.0135 | 0.0072 | 0.0113 | 0.0772 | 0.123 | 2501/24R3 | 125.5 | 66.7 | 58.8 | 0 | 0 | 0 | 0 | 34.2 | 0 | 0 | 0 | 0 | 49.2 | 0 | 0 | 13.9 | 17.5 | 0 | 0 | 0 | 0 | 0 | 10.7 | 0 | 0 | 0 | 0 | 0 | 1592 | 1615 | 1602 | 1657 | 737.1 | 878 | 756.6 | 1070.7 | 232.64 | 232.99 | 229.12 | 224.73
2025-01-27 | 5 | Janvier | 2025-01-27 13:13 | 2025-01-27 14:32 | 50216 | 1 | S275JR1 | 78.98 | 8 | 63 | 126 | 126.3 | 118.102 | 40.617 | 3234 | 225 | 1439 | 3.267 | 38.571 | 50.5 | 67.02 | 74.6 | 0 | 0 | 16.9 | 19.75 | 23.716 | 30.75 | 0 | 0 | 0 | 0 | 2000 | 642 | 2400 | 189 | 160 | 1200 | 0 | 0 | 0 | 0 | 308 | 1631 | 737.1 | 0.0448 | 0.0683 | 0.001 | 0.0044 | 0.0156 | 0.507 | 0.111 | 0.102 | 0.785 | 0.0127 | 0.0067 | 0.0103 | 0.0974 | 0.109 | 2501/24R3 | 125.7 | 78.1 | 47.6 | 0 | 0 | 0 | 0 | 26.4 | 0 | 0 | 0 | 0 | 42 | 0 | 0 | 11.9 | 15.5 | 0 | 0 | 0 | 0 | 0 | 22.9 | 0 | 0 | 0 | 0 | 0 | 1596 | 1616 | 1618 | 1631 | 549.8 | 858.6 | 26.3 | 737.1 | 208.9 | 230.8 | -26.52 | 211.43
2025-01-27 | 5 | Janvier | 2025-01-27 12:17 | 2025-01-27 13:13 | 50215 | 1 | S275JR1 | 55.3 | 2 | 60 | 125 | 119.8 | 118.389 | 39.833 | 3494 | 227 | 1079 | 3.4 | 36.765 | 52.125 | 67.95 | 78.52 | 0 | 0 | 15.417 | 20.625 | 24.417 | 31.5 | 0 | 0 | 0 | 0 | 2000 | 643 | 2400 | 189 | 160 | 1203 | 0 | 0 | 0 | 0 | 345 | 1646 | 883.2 | 0.0636 | 0.0681 | 0.001 | 0.0033 | 0.0156 | 0.651 | 0.0889 | 0.0756 | 0.0713 | 0.001 | 0.004 | 0.019 | 0.718 | 0.0903 | 2501/24R3 | 134.4 | 77.8 | 56.6 | 0 | 0 | 0 | 0 | 26.5 | 0 | 0 | 0 | 0 | 47.6 | 0 | 0 | 12.8 | 15.3 | 0 | 0 | 0 | 0 | 0 | 24.6 | 0 | 0 | 0 | 0 | 0 | 1639 | 1654 | 1649 | 1646 | 750.2 | 196.8 | 1050.4 | 883.2 | 208.38 | 101.94 | 227.68 | 216.57
2025-01-27 | 5 | Janvier | 2025-01-27 11:26 | 2025-01-27 12:17 | 50214 | 1 | S355T | 51.5 | 6 | 60 | 126 | 122.5 | 97.816 | 39.783 | 3358 | 227 | 1074 | 3.5 | 36 | 52.25 | 67.65 | 78.8 | 0 | 0 | 16.267 | 21.875 | 23.516 | 30.375 | 0 | 0 | 0 | 0 | 2000 | 647 | 2400 | 188 | 160 | 1720 | 0 | 0 | 0 | 0 | 393 | 1664 | 869.2 | 0.0939 | 0.0794 | 0.0061 | 0.0046 | 0.0338 | 0.887 | 0.0877 | 0.125 | 1.04 | 0.021 | 0.0072 | 0.0107 | 0.0854 | 0.0891 | 2501/24R5 | 134.7 | 78.5 | 56.2 | 0 | 0 | 0 | 0 | 27 | 0 | 0 | 0 | 0 | 50.4 | 0 | 0 | 8.4 | 16.6 | 0 | 0 | 0 | 0 | 0 | 24.5 | 0 | 0 | 0 | 0 | 0 | 1595 | 1618 | 1664 |  | 541.8 | 618.3 | 869.2 |  | 208.37 | 205.58 | 205.62
2025-01-27 | 5 | Janvier | 2025-01-27 09:02 | 2025-01-27 11:26 | 50213 | 1 | S355T | 143.6 | 7 | 63 | 125 | 122.8 | 136.813 | 40.717 | 3332 | 226 | 1333 | 3.367 | 37.129 | 53.25 | 69.63 | 78.47 | 0 | 0 | 15.933 | 21.5 | 24.783 | 31.75 | 0 | 0 | 0 | 0 | 2000 | 644 | 2400 | 191 | 320 | 3436 | 0 | 0 | 0 | 0 | 340 | 1648 | 787.7 | 0.0556 | 0.0524 | 0.001 | 0.0038 | 0.0189 | 0.606 | 0.0966 | 0.137 | 1.07 | 0.0168 | 0.008 | 0.0116 | 0.0767 | 0.0943 | 2501/24R5 | 134.8 | 79.5 | 55.3 | 0 | 0 | 0 | 0 | 26.3 | 0 | 0 | 0 | 0 | 51.5 | 0 | 0 | 8.2 | 16.6 | 0 | 0 | 0 | 0 | 0 | 24.6 | 0 | 0 | 0 | 0 | 0 | 1604 | 1621 | 1637 | 1648 | 663.7 | 721.7 | 833.9 | 787.7 | 218.4 | 215.31 | 217.24 | 207.08
2025-01-27 | 5 | Janvier | 2025-01-27 08:10 | 2025-01-27 09:02 | 50212 | 1 | S355T | 52 | 8 | 65 | 124 | 125.5 | 117.769 | 38.567 | 3195 | 220 | 1044 | 3.567 | 34.766 | 49.875 | 64.63 | 77.59 | 0 | 0 | 15.65 | 20.5 | 22.917 | 29.375 | 0 | 0 | 0 | 0 | 2000 | 643 | 2400 | 190 | 161 | 1721 | 0 | 0 | 0 | 0 | 323 | 1655 | 772.4 | 0.0709 | 0.0603 | 0.001 | 0.0036 | 0.0177 | 0.51 | 0.096 | 0.146 | 1.02 | 0.0203 | 0.0084 | 0.0117 | 0.0812 | 0.096 | 2501/24R5 | 134.4 | 78.1 | 56.3 | 0 | 0 | 0 | 0 | 27.3 | 0 | 0 | 0 | 0 | 51.1 | 0 | 0 | 8.4 | 16.1 | 0 | 0 | 0 | 0 | 0 | 24.3 | 0 | 0 | 0 | 0 | 0 | 1652 | 1591 | 1635 | 1655 | 192.8 | 527.8 | 721.8 | 772.4 | 101.51 | 208.62 | 207.72 | 201.83
2025-01-27 | 5 | Janvier | 2025-01-27 07:18 | 2025-01-27 08:10 | 50211 | 1 | S355T | 52.68 | 2 | 61 | 125 | 121.2 | 118.07 | 41.133 | 3338 | 222 | 922 | 4.133 | 30.242 | 52.625 | 67.32 | 76.76 | 0 | 0 | 14.95 | 20.5 | 26.193 | 15.75 | 0 | 0 | 0 | 0 | 2000 | 643 | 2400 | 189 | 161 | 1719 | 0 | 0 | 0 | 0 | 293 | 1655 | 663.1 | 0.0943 | 0.0803 | 0.001 | 0.0041 | 0.0196 | 0.628 | 0.104 | 0.126 | 1.03 | 0.017 | 0.0082 | 0.0092 | 0.0708 | 0.0994 | 2501/24R5 | 135 | 78.9 | 56.1 | 0 | 0 | 0 | 0 | 27.1 | 0 | 0 | 0 | 0 | 52.7 | 0 | 0 | 7.9 | 15.4 | 0 | 0 | 0 | 0 | 0 | 24.3 | 0 | 0 | 0 | 0 | 0 | 1591 | 1614 | 1655 |  | 577 | 523.5 | 663.1 |  | 215.17 | 195.52 | 190.63
2025-01-27 | 5 | Janvier | 2025-01-27 06:25 | 2025-01-27 07:18 | 50210 | 1 | S275J01 | 52.38 | 6 | 62 | 128 | 124.9 | 108.276 | 39.117 | 3177 | 220 | 793 | 4.233 | 30.236 | 50.875 | 64.55 | 78.04 | 0 | 0 | 15 | 20.125 | 24.117 | 30.75 | 0 | 0 | 0 | 0 | 2000 | 642 | 2400 | 190 | 160 | 1195 | 0 | 0 | 0 | 0 | 263 | 1641 | 562.1 | 0.075 | 0.0763 | 0.001 | 0.0038 | 0.0197 | 0.559 | 0.094 | 0.0683 | 0.699 | 0.0109 | 0.0065 | 0.0127 | 0.08 | 0.0907 | 2501/24R3 | 134.4 | 77.8 | 56.6 | 0 | 0 | 0 | 0 | 26.7 | 0 | 0 | 0 | 0 | 48.3 | 0 | 0 | 12.9 | 15.9 | 0 | 0 | 0 | 0 | 0 | 23.3 | 0 | 0 | 0 | 0 | 0 | 1586 | 1631 | 1641 |  | 349.7 | 538 | 562.1 |  | 181.06 | 188.29 | 186.08
2025-01-27 | 5 | Janvier | 2025-01-27 05:27 | 2025-01-27 06:25 | 50209 | 1 | S275J01 | 58.22 | 5 | 61 | 126 | 124.8 | 120.92 | 38.533 | 3345 | 220 | 951 | 4.7 | 26.809 | 49.875 | 64.7 | 77.66 | 0 | 0 | 14.817 | 19.625 | 23.717 | 30.25 | 0 | 0 | 0 | 0 | 2000 | 644 | 2400 | 190 | 160 | 1196 | 0 | 0 | 0 | 0 | 315 | 1661 | 748.1 | 0.0857 | 0.079 | 0.001 | 0.0047 | 0.0235 | 0.372 | 0.0976 | 0.102 | 0.792 | 0.013 | 0.008 | 0.0099 | 0.0523 | 0.0991 | 2501/24R3 | 134.8 | 78.7 | 56.1 | 0 | 0 | 0 | 0 | 27.5 | 0 | 0 | 0 | 0 | 47.5 | 0 | 0 | 12.4 | 16.2 | 0 | 0 | 0 | 0 | 0 | 24.1 | 7.1 | 0 | 0 | 0 | 0 | 1613 | 1655 | 1650 | 1661 | 362.7 | 423.6 | 514.3 | 748.1 | 169.08 | 157.71 | 174.67 | 196.23
2025-01-26 | 4 | Janvier | 2025-01-27 04:29 | 2025-01-27 05:27 | 50208 | 1 | S275J02 | 58.13 | 8 | 65 | 128 | 129.8 | 134.995 | 40.517 | 3628 | 235 | 1287 | 4.35 | 29.425 | 52.625 | 69.74 | 77.93 | 0 | 0 | 14.667 | 19.25 | 25.85 | 33.375 | 0 | 0 | 0 | 0 | 2000 | 642 | 2400 | 190 | 320 | 2536 | 0 | 0 | 0 | 0 | 275 | 1663 | 655 | 0.092 | 0.0992 | 0.001 | 0.0042 | 0.0217 | 0.579 | 0.0887 | 0.112 | 0.794 | 0.016 | 0.01 | 0.0119 | 0.0718 | 0.0876 | 2501/24R3 | 135.9 | 79.3 | 56.6 | 0 | 0 | 0 | 0 | 27.4 | 0 | 0 | 0 | 0 | 48 | 0 | 0 | 12.5 | 16.1 | 0 | 0 | 0 | 0 | 0 | 24.2 | 0 | 0 | 0 | 0 | 0 | 1589 | 1654 | 1657 | 1663 | 313.5 | 195.7 | 595.3 | 655 | 171.39 | 101.53 | 181.62 | 185.38
2025-01-26 | 4 | Janvier | 2025-01-27 03:36 | 2025-01-27 04:29 | 50207 | 1 | S275J02 | 53.02 | 2 | 60 | 125 | 122.2 | 115.831 | 40.167 | 3345 | 226 | 1276 | 5.033 | 24.834 | 52.5 | 68.68 | 78.42 | 0 | 0 | 14.233 | 19.375 | 25.933 | 33.125 | 0 | 0 | 0 | 0 | 2000 | 644 | 2400 | 189 | 161 | 1265 | 0 | 0 | 0 | 0 | 313 | 1686 | 781 | 0.0751 | 0.0997 | 0.001 | 0.0047 | 0.0231 | 0.703 | 0.0984 | 0.123 | 0.819 | 0.0181 | 0.0084 | 0.0135 | 0.104 | 0.099 | 2501/24R3 | 134.7 | 78.7 | 56 | 0 | 0 | 0 | 0 | 27.2 | 0 | 0 | 0 | 0 | 47 | 0 | 0 | 6.7 | 21.8 | 0 | 0 | 0 | 0 | 0 | 24.4 | 7.6 | 0 | 0 | 0 | 0 | 1599 | 1652 | 1673 | 1686 | 0 | 482.1 | 226.2 | 781 | 65535 | 168.84 | 101.89 | 185.83
2025-01-26 | 4 | Janvier | 2025-01-27 02:44 | 2025-01-27 03:36 | 50206 | 1 | S275J02 | 52.22 | 6 | 61 | 125 | 122.7 | 115.638 | 41.633 | 3276 | 230 | 1249 | 4.35 | 28.736 | 51.25 | 67.13 | 73.86 | 0 | 0 | 15.583 | 19.875 | 26.05 | 31.375 | 0 | 0 | 0 | 0 | 2000 | 643 | 2400 | 189 | 160 | 1268 | 0 | 0 | 0 | 0 | 268 | 1662 | 632.1 | 0.0671 | 0.0818 | 0.001 | 0.0037 | 0.0182 | 0.446 | 0.091 | 0.127 | 0.84 | 0.0238 | 0.0074 | 0.0099 | 0.0832 | 0.0943 | 2501/24R3 | 134.7 | 78.7 | 56 | 0 | 0 | 0 | 0 | 27.6 | 0 | 0 | 0 | 0 | 48.1 | 0 | 0 | 11.9 | 17.1 | 0 | 0 | 0 | 0 | 0 | 22.6 | 0 | 0 | 0 | 0 | 0 | 1614 | 1622 | 1645 | 1662 | 541.8 | 441.7 | 586.5 | 632.1 | 198.04 | 178.68 | 187.04 | 183.31
2025-01-26 | 4 | Janvier | 2025-01-27 01:52 | 2025-01-27 02:44 | 50205 | 1 | S275J02 | 51.6 | 5 | 61 | 126 | 123.2 | 135.325 | 38.517 | 3180 | 220 | 1177 | 4.483 | 28.104 | 50.25 | 65.51 | 78.28 | 0 | 0 | 15.117 | 19.875 | 23.4 | 30.375 | 0 | 0 | 0 | 0 | 2000 | 644 | 2400 | 190 | 160 | 1267 | 0 | 0 | 0 | 0 | 338 | 1661 | 826.8 | 0.0637 | 0.0877 | 0.001 | 0.0033 | 0.0182 | 0.629 | 0.0915 | 0.127 | 0.839 | 0.0149 | 0.0073 | 0.0099 | 0.0429 | 0.0937 | 2501/24R3 | 134.5 | 77.5 | 57 | 0 | 0 | 0 | 0 | 26.6 | 0 | 0 | 0 | 0 | 48.2 | 0 | 0 | 12.4 | 16.2 | 0 | 0 | 0 | 0 | 0 | 24 | 7.1 | 0 | 0 | 0 | 0 | 1611 | 1617 | 1661 |  | 478 | 473.5 | 826.8 |  | 190.46 | 186.51 | 203.58
2025-01-26 | 4 | Janvier | 2025-01-27 00:57 | 2025-01-27 01:52 | 50204 | 1 | S275J02 | 55.23 | 8 | 64 | 125 | 126.3 | 110.039 | 38.283 | 3139 | 222 | 1201 | 5.167 | 24.194 | 50.5 | 65.74 | 79.15 | 0 | 0 | 14.85 | 19.875 | 23.433 | 30.625 | 0 | 0 | 0 | 0 | 2000 | 643 | 2400 | 190 | 160 | 1263 | 0 | 0 | 0 | 0 | 305 | 1651 | 752.6 | 0.0632 | 0.0694 | 0.001 | 0.0034 | 0.0207 | 0.285 | 0.081 | 0.115 | 0.713 | 0.007 | 0.0073 | 0.0208 | 0.0227 | 0.0832 | 2501/24R3 | 134.9 | 79.7 | 55.2 | 0 | 0 | 0 | 0 | 27.3 | 0 | 0 | 0 | 0 | 47.1 | 0 | 0 | 12.5 | 16.6 | 0 | 0 | 0 | 0 | 0 | 23.9 | 0 | 0 | 0 | 0 | 0 | 1593 | 1627 | 1651 |  | 500 | 588.7 | 752.6 |  | 203.55 | 197.08 | 202.1
2025-01-26 | 4 | Janvier | 2025-01-26 23:57 | 2025-01-27 00:57 | 50203 | 1 | S275J02 | 59.88 | 7 | 64 | 122 | 121 | 136.689 | 39.5 | 3327 | 236 | 1401 | 5.267 | 23.165 | 51 | 67.68 | 77.47 | 0 | 0 | 14.6 | 19.125 | 24.9 | 31.75 | 0 | 0 | 0 | 0 | 2000 | 646 | 2400 | 191 | 161 | 1264 | 0 | 0 | 0 | 0 | 298 | 1641 | 738.2 | 0.0569 | 0.0553 | 0.001 | 0.003 | 0.0218 | 0.523 | 0.0832 | 0.103 | 0.725 | 0.0137 | 0.0056 | 0.0149 | 0.0791 | 0.0907 | 2501/24R3 | 134.6 | 78.3 | 56.3 | 0 | 0 | 0 | 0 | 27.4 | 0 | 0 | 0 | 0 | 47.9 | 0 | 0 | 12 | 15.6 | 0 | 0 | 0 | 0 | 0 | 24.4 | 7.3 | 0 | 0 | 0 | 0 | 1585 | 1600 | 1623 | 1641 | 513.8 | 590.5 | 680.6 | 738.2 | 209.9 | 211.98 | 209.92 | 206.11
2025-01-26 | 4 | Janvier | 2025-01-26 17:56 | 2025-01-26 23:57 | 50202 | 1 | S275J02 | 54.65 | 2 | 59 | 124 | 121.9 | 109.024 | 42.017 | 3323 | 240 | 1574 | 5.967 | 20.782 | 52.25 | 69.65 | 74.61 | 0 | 0 | 15.983 | 20.25 | 26.034 | 32 | 0 | 0 | 0 | 0 | 2000 | 644 | 2400 | 190 | 160 | 1267 | 0 | 0 | 0 | 0 | 360 | 1633 | 904.8 | 0.0462 | 0.068 | 0.001 | 0.0023 | 0.0168 | 0.459 | 0.0768 | 0.0846 | 0.686 | 0.0082 | 0.0056 | 0.0167 | 0.0522 | 0.0701 | 2501/24R3 | 134.6 | 77.2 | 57.4 | 0 | 0 | 0 | 0 | 26.4 | 0 | 0 | 0 | 0 | 55.5 | 0 | 0 | 12.2 | 16.1 | 0 | 0 | 0 | 0 | 0 | 24.4 | 0 | 0 | 0 | 0 | 0 | 1601 | 1644 | 1640 | 1633 | 259.1 | 938.1 | 969.8 | 904.8 | 150.86 | 222.09 | 226.7 | 225.41
2025-01-26 | 4 | Janvier | 2025-01-26 17:03 | 2025-01-26 17:56 | 50201 | 1 | DD14A | 53.58 | 1 | 60 | 131 | 127.8 | 134.026 | 39.783 | 3620 | 218 | 1322 | 3.683 | 35.566 | 48.75 | 65.92 | 73.52 | 0 | 0 | 15.483 | 20.25 | 24.299 | 28.375 | 0 | 0 | 0 | 0 | 2400 | 644 | 2400 | 189 | 0 | 0 | 0 | 0 | 0 | 0 | 505 | 1650 | 1289 | 0.044 | 0.0395 | 0.001 | 0.0034 | 0.0161 | 0.442 | 0.0213 | 0.0221 | 0.0337 | 0.0073 | 0.0062 | 0.0166 | 0.0223 | 0.0244 | 2410/23R1 | 119.8 | 80.9 | 38.9 | 0 | 0 | 24.7 | 0 | 68.6 | 0 | 0 | 0 | 0 | 0 | 0 | 0 | 0 | 0 | 0 | 0 | 0 | 0 | 0 | 26.5 | 0 | 0 | 0 | 0 | 0 | 1573 | 1617 | 1615 | 1650 | 511.4 | 962.3 | 993.8 | 1289 | 216.09 | 238.64 | 242.09 | 242.17
2025-01-26 | 4 | Janvier | 2025-01-26 16:08 | 2025-01-26 17:03 | 50200 | 1 | DD14A | 54.18 | 6 | 60 | 128 | 101.8 | 85.183 | 42.017 | 3681 | 233 | 1564 | 3.933 | 32.542 | 53.875 | 72.28 | 76.93 | 0 | 0 | 16.633 | 22 | 25.383 | 31.875 | 0 | 0 | 0 | 0 | 2400 | 644 | 2400 | 190 | 0 | 0 | 0 | 0 | 0 | 0 | 505 | 1668 | 1300.4 | 0.0373 | 0.0306 | 0.001 | 0.0028 | 0.0142 | 0.722 | 0.0223 | 0.0381 | 0.0355 | 0.0084 | 0.0059 | 0.0101 | 0.0618 | 0.0272 | 2410/23R1 | 120.2 | 79.1 | 41.1 | 0 | 0 | 26 | 0 | 65.8 | 0 | 0 | 0 | 0 | 0 | 0 | 0 | 0 | 0 | 0 | 0 | 0 | 0 | 0 | 28.4 | 0 | 0 | 0 | 0 | 0 | 1564 | 1633 | 1618 | 1668 | 524.6 | 1018.9 | 928.2 | 1300.4 | 222.86 | 234.14 | 235.44 | 233.03
2025-01-26 | 4 | Janvier | 2025-01-26 15:05 | 2025-01-26 16:08 | 50199 | 1 | DD14A | 63.82 | 7 | 63 | 122 | 119.8 | 112.448 | 42.833 | 3538 | 242 | 1715 | 2.533 | 48.158 | 53.125 | 71.76 | 74.42 | 0 | 0 | 16.467 | 21 | 26.367 | 32.125 | 0 | 0 | 0 | 0 | 2400 | 645 | 2400 | 189 | 0 | 0 | 0 | 0 | 0 | 300 | 445 | 1655 | 1279.7 | 0.0293 | 0.056 | 0.001 | 0.0049 | 0.0175 | 0.463 | 0.0346 | 0.0224 | 0.0597 | 0.0035 | 0.0041 | 0.014 | 0.0817 | 0.0377 | 2410/23R1 | 140.5 | 78.8 | 61.7 | 0 | 0 | 0 | 0 | 140.5 | 0 | 0 | 0 | 0 | 0 | 0 | 0 | 0 | 0 | 0 | 0 | 0 | 0 | 0 | 0 | 0 | 0 | 0 | 0 | 0 | 1602 | 1730 | 1699 | 1655 | 784.1 | 1834.5 | 1562.6 | 1279.7 | 231.74 | 224.62 | 229.68 | 238.92
2025-01-26 | 4 | Janvier | 2025-01-26 14:10 | 2025-01-26 15:05 | 50198 | 1 | SAE1006 | 54.3 | 5 | 60 | 128 | 124.9 | 118.383 | 37.85 | 3338 | 211 | 974 | 4.183 | 30.598 | 48.5 | 63.36 | 76.88 | 0 | 0 | 0.1 | 0.125 | 0 | 0 | 0 | 0 | 2.583 | 2.5 | 2000 | 645 | 2400 | 189 | 160 | 0 | 407 | 0 | 0 | 0 | 445 | 1676 | 1167.7 | 0.058 | 0.0497 | 0.001 | 0.0031 | 0.0208 | 0.476 | 0.0844 | 0.0483 | 0.308 | 0.0174 | 0.0066 | 0.0101 | 0.0814 | 0.0868 | 2501/24R4 | 128.6 | 78.5 | 50.1 | 0 | 0 | 0 | 0 | 25.4 | 0 | 0 | 0 | 0 | 44.4 | 0 | 0 | 12 | 15.7 | 0 | 0 | 0 | 0 | 0 | 23.4 | 7.7 | 0 | 0 | 0 | 0 | 1601 | 1638 | 1686 | 1676 | 732.3 | 918.3 | 1246.5 | 1167.7 | 227.26 | 223.78 | 220.15 | 220.78
2025-01-26 | 4 | Janvier | 2025-01-26 13:15 | 2025-01-26 14:10 | 50197 | 1 | SAE1006 | 54.85 | 2 | 60 | 125 | 123.6 | 121.875 | 40 | 3563 | 227 | 948 | 4.283 | 29.183 | 53 | 68.49 | 79.5 | 0 | 0 | 0.133 | 0 | 0 | 0 | 0 | 0 | 4.767 | 5.75 | 2000 | 643 | 2400 | 190 | 161 | 0 | 404 | 0 | 0 | 0 | 425 | 1672 | 1125 | 0.0622 | 0.0582 | 0.001 | 0.0031 | 0.0186 | 0.619 | 0.0849 | 0.0533 | 0.339 | 0.0214 | 0.007 | 0.0058 | 0.0431 | 0.092 | 2501/24R4 | 134.7 | 77.8 | 56.9 | 0 | 0 | 0 | 0 | 26.5 | 0 | 0 | 0 | 0 | 48.1 | 0 | 0 | 12.2 | 16.8 | 0 | 0 | 0 | 0 | 0 | 23.8 | 0 | 0 | 0 | 0 | 0 | 1582 | 1611 | 1632 | 1672 | 599.4 | 633.7 | 703 | 1125 | 222.87 | 211.19 | 207.41 | 220.22
2025-01-26 | 4 | Janvier | 2025-01-26 12:15 | 2025-01-26 13:15 | 50196 | 1 | SAE1006 | 60.63 | 6 | 61 | 130 | 126.1 | 122.196 | 40.567 | 3508 | 226 | 998 | 4.1 | 31.707 | 51.375 | 66.9 | 75.99 | 0 | 0 | 16.25 | 20.75 | 24.317 | 30.625 | 0 | 0 | 0 | 0 | 2000 | 645 | 2400 | 190 | 160 | 0 | 409 | 0 | 0 | 0 | 415 | 1660 | 1116.5 | 0.0504 | 0.0553 | 0.001 | 0.0042 | 0.0232 | 0.563 | 0.108 | 0.0319 | 0.308 | 0.0178 | 0.0074 | 0.0116 | 0.0664 | 0.107 | 2501/24R4 | 135.1 | 78.5 | 56.6 | 0 | 0 | 0 | 0 | 26.6 | 0 | 0 | 0 | 0 | 49.4 | 0 | 0 | 11.9 | 16.4 | 0 | 0 | 0 | 0 | 0 | 23.5 | 7.3 | 0 | 0 | 0 | 0 | 1595 | 1612 | 1639 | 1660 | 644.8 | 852.6 | 851.9 | 1116.5 | 221.17 | 232.46 | 217.72 | 226.18
2025-01-26 | 4 | Janvier | 2025-01-26 11:02 | 2025-01-26 12:15 | 50195 | 1 | SAE1006 | 73 | 7 | 64 | 126 | 125.6 | 122.215 | 40.283 | 3723 | 229 | 1238 | 4.65 | 27.097 | 52.625 | 69.8 | 78.38 | 0 | 0 | 0.117 | 0.125 | 0 | 0 | 0 | 0 | 3.917 | 4.5 | 2000 | 641 | 2400 | 188 | 161 | 0 | 409 | 0 | 0 | 0 | 445 | 1668 | 1150.6 | 0.0604 | 0.0548 | 0.001 | 0.0036 | 0.0207 | 0.421 | 0.0981 | 0.0622 | 0.322 | 0.0113 | 0.0081 | 0.0122 | 0.0664 | 0.0973 | 2501/24R4 | 134.9 | 80.7 | 54.2 | 0 | 0 | 0 | 0 | 27.4 | 0 | 0 | 0 | 0 | 46.3 | 0 | 0 | 12.1 | 16.9 | 0 | 0 | 0 | 0 | 0 | 24.5 | 0 | 0 | 0 | 0 | 0 | 1583 | 1639 | 1675 | 1668 | 662.2 | 899.1 | 1270 | 1150.6 | 229.65 | 221.68 | 227.49 | 224.04
2025-01-26 | 4 | Janvier | 2025-01-26 10:10 | 2025-01-26 11:02 | 50194 | 1 | SAE1006 | 51.48 | 5 | 61 | 126 | 120.9 | 122.278 | 39.717 | 3471 | 227 | 998 | 1.867 | 67.5 | 51.75 | 67.17 | 78.18 | 0 | 0 | 0.05 | 0 | 0 | 0 | 0 | 0 | 3.683 | 4 | 2000 | 645 | 2400 | 190 | 320 | 0 | 818 | 0 | 0 | 0 | 395 | 1677 | 997.2 | 0.066 | 0.0707 | 0.001 | 0.0037 | 0.0228 | 0.419 | 0.0916 | 0.0456 | 0.339 | 0.0196 | 0.007 | 0.0107 | 0.063 | 0.0923 | 2501/24R4 | 134.7 | 78.5 | 56.2 | 0 | 0 | 0 | 0 | 26.5 | 0 | 0 | 0 | 0 | 48.6 | 0 | 0 | 11.2 | 16.8 | 0 | 0 | 0 | 0 | 0 | 24.4 | 7.2 | 0 | 0 | 0 | 0 | 1584 | 1653 | 1678 | 1677 | 484.6 | 695.8 | 1086.6 | 997.2 | 206.14 | 195.25 | 214.41 | 208.65
2025-01-26 | 4 | Janvier | 2025-01-26 09:17 | 2025-01-26 10:10 | 50193 | 1 | SAE1006 | 53.38 | 2 | 61 | 125 | 121.5 | 122.291 | 40.267 | 3551 | 223 | 1015 | 2.35 | 53.191 | 52.75 | 68.47 | 78.6 | 0 | 0 | 0.017 | 0 | 0 | 0 | 0 | 0 | 21.15 | 28 | 2000 | 643 | 2400 | 190 | 160 | 0 | 401 | 0 | 0 | 0 | 420 | 1676 | 1113.7 | 0.081 | 0.058 | 0.001 | 0.004 | 0.0207 | 0.897 | 0.0892 | 0.0335 | 0.293 | 0.0201 | 0.0084 | 0.0119 | 0.0634 | 0.089 | 2501/24R4 | 133.9 | 80.1 | 53.8 | 0 | 0 | 0 | 0 | 28 | 0 | 0 | 0 | 0 | 47.3 | 0 | 0 | 13.1 | 17.4 | 0 | 0 | 0 | 0 | 0 | 20.6 | 0 | 0 | 0 | 0 | 0 | 1696 | 1602 | 1656 | 1676 | 66.7 | 592.6 | 839.1 | 1113.7 | -0.17 | 211.15 | 207.37 | 217.31
2025-01-26 | 4 | Janvier | 2025-01-26 08:22 | 2025-01-26 09:17 | 50192 | 1 | SAE1006 | 54.62 | 6 | 61 | 128 | 121.3 | 122.224 | 39.783 | 3469 | 219 | 1017 | 2.783 | 45.988 | 51.75 | 67.21 | 78.05 | 0 | 0 | 0.017 | 0 | 0 | 0 | 0 | 0 | 4.267 | 4.375 | 2000 | 646 | 2400 | 192 | 320 | 0 | 818 | 0 | 0 | 0 | 425 | 1678 | 1168.3 | 0.0636 | 0.0546 | 0.001 | 0.0029 | 0.0219 | 0.438 | 0.113 | 0.0284 | 0.308 | 0.0185 | 0.008 | 0.0134 | 0.0835 | 0.108 | 2501/24R4 | 134.7 | 78.3 | 56.4 | 0 | 0 | 0 | 0 | 26.9 | 0 | 0 | 0 | 0 | 45.9 | 0 | 0 | 13.3 | 16.6 | 0 | 0 | 0 | 0 | 0 | 24.2 | 7.8 | 0 | 0 | 0 | 0 | 1606 | 1637 | 1673 | 1678 | 656 | 851.4 | 1165.9 | 1168.3 | 216.45 | 218.76 | 222.3 | 219.73
2025-01-26 | 4 | Janvier | 2025-01-26 07:27 | 2025-01-26 08:22 | 50191 | 1 | SAE1006 | 55.4 | 7 | 64 | 125 | 126.2 | 122.162 | 39.667 | 3493 | 226 | 1090 | 2.533 | 49.342 | 51.875 | 67.74 | 78.47 | 0 | 0 | 0.133 | 0 | 0 | 0 | 0 | 0 | 3.167 | 3.75 | 2000 | 645 | 2400 | 189 | 160 | 0 | 407 | 0 | 0 | 0 | 445 | 1678 | 1165 | 0.0728 | 0.063 | 0.001 | 0.0029 | 0.0174 | 0.535 | 0.0993 | 0.0346 | 0.312 | 0.0211 | 0.0075 | 0.0116 | 0.0691 | 0.097 | 2501/24R4 | 134.2 | 77.8 | 56.4 | 0 | 0 | 0 | 0 | 26.3 | 0 | 0 | 0 | 0 | 48.4 | 0 | 0 | 12.6 | 15.5 | 0 | 0 | 0 | 0 | 0 | 23.9 | 0 | 0 | 0 | 0 | 0 | 1599 | 1610 | 1638 | 1678 | 609.7 | 25.2 | 822.2 | 1165 | 214.88 | -25.35 | 215.66 | 219.53
2025-01-26 | 4 | Janvier | 2025-01-26 06:34 | 2025-01-26 07:27 | 50190 | 1 | SAE1006 | 52.6 | 5 | 60 | 125 | 121.3 | 122.213 | 38.95 | 3272 | 223 | 1000 | 2.933 | 42.614 | 50.25 | 65.07 | 77.41 | 0 | 0 | 0.05 | 0 | 0 | 0 | 0 | 0 | 3.1 | 3.25 | 2000 | 646 | 2400 | 190 | 161 | 0 | 404 | 0 | 0 | 0 | 390 | 1659 | 969.4 | 0.0563 | 0.0472 | 0.001 | 0.0033 | 0.0195 | 0.479 | 0.0782 | 0.0355 | 0.281 | 0.0189 | 0.0075 | 0.0116 | 0.0389 | 0.0787 | 2501/24R4 | 134.4 | 77.5 | 56.9 | 0 | 0 | 0 | 0 | 27.8 | 0 | 0 | 0 | 0 | 46.6 | 0 | 0 | 12.8 | 16.5 | 0 | 0 | 0 | 0 | 0 | 23.6 | 7.1 | 0 | 0 | 0 | 0 | 1622 | 1648 | 1667 | 1659 | 740.5 | 928.9 | 1260 | 969.4 | 216.66 | 219.19 | 231.26 | 216.35
2025-01-26 | 4 | Janvier | 2025-01-26 05:39 | 2025-01-26 06:34 | 50189 | 1 | DD14A | 54.78 | 2 | 61 | 126 | 123.3 | 122.183 | 39.8 | 3516 | 218 | 1200 | 3.5 | 36 | 50.75 | 67.1 | 76.51 | 0 | 0 | 16 | 21.375 | 23.8 | 29.375 | 0 | 0 | 0 | 0 | 2400 | 643 | 2400 | 189 | 0 | 0 | 0 | 0 | 0 | 0 | 505 | 1653 | 1280.6 | 0.0422 | 0.0296 | 0.001 | 0.0051 | 0.0151 | 0.671 | 0.0244 | 0.0273 | 0.0276 | 0.0046 | 0.0069 | 0.0151 | 0.0293 | 0.0266 | 2410/23R1 | 125.6 | 78.3 | 47.3 | 0 | 0 | 23.9 | 0 | 78.8 | 0 | 0 | 0 | 0 | 0 | 0 | 0 | 0 | 0 | 0 | 0 | 0 | 0 | 0 | 22.9 | 0 | 0 | 0 | 0 | 0 | 1650 | 1602 | 1661 | 1653 | 189.6 | 25.1 | 1357.4 | 1280.6 | 101.36 | -21.33 | 239.99 | 240.06
2025-01-25 | 4 | Janvier | 2025-01-26 04:48 | 2025-01-26 05:39 | 50188 | 1 | DD14A | 51.93 | 6 | 61 | 124 | 116.8 | 97.826 | 39.667 | 3765 | 222 | 1081 | 3.65 | 33.973 | 50.875 | 67.5 | 76.95 | 0 | 0 | 16.6 | 22.25 | 23.067 | 28.625 | 0 | 0 | 0 | 0 | 2400 | 645 | 2400 | 191 | 0 | 0 | 0 | 0 | 0 | 0 | 450 | 1658 | 1434.5 | 0.048 | 0.0203 | 0.001 | 0.0051 | 0.0138 | 0.626 | 0.0214 | 0.0312 | 0.0247 | 0.0082 | 0.0073 | 0.0116 | 0.0915 | 0.0235 | 2410/23R1 | 125.6 | 78.9 | 46.7 | 0 | 0 | 24.7 | 0 | 78.6 | 0 | 0 | 0 | 0 | 0 | 0 | 0 | 0 | 0 | 0 | 0 | 0 | 0 | 0 | 22.3 | 0 | 0 | 0 | 0 | 0 | 1595 | 1608 | 1635 | 1658 | 869.4 | 1006.6 | 1213.6 | 1434.5 | 243.15 | 246.85 | 245.9 | 245.68
2025-01-25 | 4 | Janvier | 2025-01-26 03:50 | 2025-01-26 04:48 | 50187 | 1 | DD14A | 57.68 | 7 | 64 | 122 | 119.7 | 122.434 | 42.117 | 4259 | 239 | 1233 | 3.617 | 33.733 | 53.125 | 71.93 | 75.68 | 0 | 0 | 16.217 | 21.5 | 25.9 | 31.625 | 0 | 0 | 0 | 0 | 2400 | 644 | 2400 | 190 | 0 | 0 | 0 | 0 | 0 | 0 | 450 | 1650 | 1299.8 | 0.0329 | 0.0341 | 0.001 | 0.004 | 0.0146 | 0.434 | 0.0209 | 0.0306 | 0.0265 | 0.0112 | 0.0077 | 0.0107 | 0.0738 | 0.0236 | 2410/23R1 | 140.4 | 81.3 | 59.1 | 0 | 0 | 27.7 | 0 | 84.6 | 0 | 0 | 0 | 0 | 0 | 0 | 0 | 0 | 0 | 0 | 0 | 0 | 0 | 0 | 28.1 | 0 | 0 | 0 | 0 | 0 | 1600 | 1629 | 1678 | 1650 | 839.1 | 1155.1 | 1563.2 | 1299.8 | 237.82 | 245.53 | 241.11 | 242.78
2025-01-25 | 4 | Janvier | 2025-01-26 02:57 | 2025-01-26 03:50 | 50186 | 1 | DD14A | 52.48 | 5 | 60 | 122 | 118.2 | 122.534 | 39.067 | 3744 | 217 | 939 | 3.9 | 31.282 | 51.75 | 67.71 | 79.48 | 0 | 0 | 15.5 | 21 | 23.567 | 30.75 | 0 | 0 | 0 | 0 | 2400 | 646 | 2400 | 190 | 0 | 0 | 0 | 0 | 0 | 0 | 450 | 1652 | 192.5 | 0.0863 | 0.0334 | 0.001 | 0.0052 | 0.0138 | 0.593 | 0.0221 | 0.0303 | 0.0284 | 0.0153 | 0.0071 | 0.0105 | 0.0768 | 0.0282 | 2410/23R1 | 140.6 | 80.8 | 59.8 | 0 | 0 | 27.5 | 0 | 85.5 | 0 | 0 | 0 | 0 | 0 | 0 | 0 | 0 | 0 | 0 | 0 | 0 | 0 | 0 | 27.6 | 0 | 0 | 0 | 0 | 0 | 1629 | 1667 | 1671 | 1652 | 1009 | 38.7 | 1421.9 | 192.5 | 235.59 | -24.53 | 237.96 | 101.4
2025-01-25 | 4 | Janvier | 2025-01-26 01:55 | 2025-01-26 02:57 | 50185 | 1 | DD14A | 61.92 | 2 | 60 | 122 | 118.6 | 122.303 | 42.933 | 3664 | 230 | 765 | 3.983 | 30.628 | 21 | 36.06 | 29.35 | 0 | 0 | 16.567 | 20.875 | 26.372 | 15.625 | 0 | 0 | 0 | 0 | 2400 | 646 | 2400 | 191 | 0 | 0 | 0 | 0 | 0 | 0 | 520 | 1658 | 1452.5 | 0.0338 | 0.0344 | 0.001 | 0.0046 | 0.0141 | 0.608 | 0.0254 | 0.0274 | 0.0262 | 0.0096 | 0.0082 | 0.0113 | 0.0447 | 0.0256 | 2410/23R1 | 125.3 | 80.7 | 44.6 | 0 | 0 | 25.4 | 0 | 77.8 | 0 | 0 | 0 | 0 | 0 | 0 | 0 | 0 | 0 | 0 | 0 | 0 | 0 | 0 | 22.1 | 0 | 0 | 0 | 0 | 0 | 1586 | 1651 | 1656 | 1658 | 664.4 | 1140.6 | 1263.4 | 1452.5 | 228.27 | 232.64 | 237.43 | 246.59
2025-01-25 | 4 | Janvier | 2025-01-26 00:53 | 2025-01-26 01:55 | 50184 | 1 | DD14A | 62 | 6 | 60 | 122 | 115.7 | 122.202 | 40.6 | 4326 | 220 | 1188 | 5.117 | 23.844 | 51.625 | 70.37 | 76.29 | 0 | 0 | 14.983 | 19.5 | 25.616 | 32.125 | 0 | 0 | 0 | 0 | 2400 | 645 | 2400 | 191 | 0 | 0 | 0 | 0 | 0 | 0 | 520 | 1648 | 1363.4 | 0.0434 | 0.0313 | 0.001 | 0.0038 | 0.014 | 0.41 | 0.0222 | 0.0338 | 0.0225 | 0.0128 | 0.0088 | 0.0119 | 0.0444 | 0.0236 | 2410/23R1 | 125.6 | 80.5 | 45.1 | 0 | 0 | 25.1 | 0 | 77.3 | 0 | 0 | 0 | 0 | 0 | 0 | 0 | 0 | 0 | 0 | 0 | 0 | 0 | 0 | 23.2 | 0 | 0 | 0 | 0 | 0 | 1614 | 1635 | 1633 | 1648 | 1037.4 | 1242.4 | 31.2 | 1363.4 | 245.8 | 247.62 | -22.05 | 247.38
2025-01-25 | 4 | Janvier | 2025-01-26 00:03 | 2025-01-26 00:53 | 50183 | 1 | DD14A | 50.8 | 7 | 63 | 123 | 119.8 | 97.777 | 39.733 | 3732 | 210 | 1275 | 2.367 | 51.972 | 49.625 | 66.9 | 74.94 | 0 | 0 | 14.767 | 19.25 | 24.967 | 30.25 | 0 | 0 | 0 | 0 | 2400 | 644 | 2400 | 191 | 0 | 0 | 0 | 0 | 0 | 0 | 420 | 1648 | 1309.7 | 0.0445 | 0.0286 | 0.001 | 0.004 | 0.0148 | 0.424 | 0.0192 | 0.0194 | 0.0271 | 0.0081 | 0.0073 | 0.0126 | 0.0777 | 0.0197 | 2410/23R1 | 125.1 | 79.3 | 45.8 | 0 | 0 | 25.7 | 0 | 77.2 | 0 | 0 | 0 | 0 | 0 | 0 | 0 | 0 | 0 | 0 | 0 | 0 | 0 | 0 | 22.2 | 0 | 0 | 0 | 0 | 0 | 1652 | 1640 | 1640 | 1648 | 192.8 | 940.8 | 1200.1 | 1309.7 | 101.51 | 224.47 | 242.36 | 244.43
2025-01-25 | 4 | Janvier | 2025-01-25 23:06 | 2025-01-26 00:03 | 50182 | 1 | DD14A | 56.48 | 5 | 59 | 126 | 119.8 | 122.205 | 43.017 | 4693 | 216 | 1546 | 2.433 | 51.781 | 55.625 | 76.92 | 77.59 | 0 | 0 | 16.517 | 21.75 | 26.5 | 33.875 | 0 | 0 | 0 | 0 | 2400 | 644 | 2400 | 190 | 0 | 0 | 0 | 0 | 0 | 300 | 440 | 1651 | 191.1 | 0.0471 | 0.0251 | 0.001 | 0.0041 | 0.0154 | 0.184 | 0.018 | 0.0234 | 0.0264 | 0.0093 | 0.009 | 0.0131 | 0.0702 | 0.0217 | 2410/23R1 | 140.9 | 78.7 | 62.2 | 0 | 0 | 29.2 | 0 | 84 | 0 | 0 | 0 | 0 | 0 | 0 | 0 | 0 | 0 | 0 | 0 | 0 | 0 | 0 | 27.7 | 0 | 0 | 0 | 0 | 0 | 1624 | 1654 | 1651 | 1651 | 1176 | 1487 | 191.1 | 191.1 | 249.57 | 250.49 | 101.4 | 101.4
2025-01-25 | 4 | Janvier | 2025-01-25 17:48 | 2025-01-25 23:06 | 50181 | 1 | DD14A | 54.46333 | 2 | 60 | 120 | 117.6 | 122.409 | 47.2 | 4079 | 243 | 1358 | 2.883 | 41.618 | 59.25 | 78.04 | 75.32 | 0 | 0 | 16.283 | 20.875 | 30.916 | 38.375 | 0 | 0 | 0 | 0 | 2400 | 644 | 2400 | 190 | 0 | 0 | 0 | 0 | 0 | 0 | 430 | 1652 | 192.8 | 0.0427 | 0.0294 | 0.001 | 0.0045 | 0.0144 | 0.493 | 0.0295 | 0.0244 | 0.0268 | 0.0104 | 0.007 | 0.0113 | 0.0927 | 0.0314 | 2410/23R1 | 140.8 | 80.2 | 60.6 | 0 | 0 | 28.1 | 0 | 84.8 | 0 | 0 | 0 | 0 | 0 | 0 | 0 | 0 | 0 | 0 | 0 | 0 | 0 | 0 | 27.9 | 0 | 0 | 0 | 0 | 0 | 1602 | 1614 | 1628 | 1652 | 260.7 | 1020.4 | 1169.9 | 192.8 | 150.77 | 244.58 | 247.01 | 101.51
2025-01-25 | 4 | Janvier | 2025-01-25 16:57 | 2025-01-25 17:48 | 50180 | 1 | DD13A | 51.47 | 2 | 60 | 127 | 124.2 | 99.8 | 37.483 | 3129 | 220 | 782 | 3.967 | 32.017 | 48 | 61.48 | 76.83 | 0 | 0 | 14.35 | 18.875 | 23.133 | 29 | 0 | 0 | 0 | 0 | 2000 | 645 | 2400 | 189 | 320 | 0 | 254 | 0 | 0 | 0 | 420 | 1653 | 1093.4 | 0.0273 | 0.0463 | 0.001 | 0.0044 | 0.0156 | 0.661 | 0.0612 | 0.0391 | 0.115 | 0.0073 | 0.006 | 0.0124 | 0.0677 | 0.0615 | 2501/24R1 | 133.8 | 79.7 | 54.1 | 0 | 12.1 | 0 | 0 | 38.8 | 0 | 0 | 0 | 0 | 53.4 | 0 | 0 | 0 | 9.1 | 0 | 0 | 0 | 0 | 0 | 20.4 | 0 | 0 | 0 | 0 | 0 | 1649 | 1650 | 1660 | 1653 | 1023.1 | 1011.5 | 1128.9 | 1093.4 | 225.74 | 224.36 | 226.99 | 228.45
2025-01-25 | 4 | Janvier | 2025-01-25 15:56 | 2025-01-25 16:57 | 50179 | 1 | DD14A | 61.13 | 6 | 64 | 126 | 122.9 | 136.562 | 44.85 | 3846 | 254 | 1246 | 3.333 | 37.8 | 58.625 | 76.3 | 78.43 | 0 | 0 | 16.05 | 21.375 | 28.8 | 37.25 | 0 | 0 | 0 | 0 | 3000 | 644 | 2400 | 190 | 0 | 0 | 0 | 0 | 0 | 0 | 495 | 1656 | 1344.8 | 0.0249 | 0.0375 | 0.001 | 0.0062 | 0.0199 | 0.568 | 0.0266 | 0.0233 | 0.0398 | 0.0112 | 0.0066 | 0.0136 | 0.0809 | 0.0305 | 2410/23R1 | 140.5 | 79.8 | 60.7 | 0 | 0 | 28.2 | 0 | 84.1 | 0 | 0 | 0 | 0 | 0 | 0 | 0 | 0 | 0 | 0 | 0 | 0 | 0 | 0 | 28.2 | 0 | 0 | 0 | 0 | 0 | 1575 | 1665 | 1659 | 1656 | 559.3 | 1224.7 | 1166 | 1344.8 | 221.58 | 230.26 | 229.91 | 242.02
2025-01-25 | 4 | Janvier | 2025-01-25 15:04 | 2025-01-25 15:56 | 50178 | 1 | DD13A | 51.95 | 4 | 61 | 126 | 126.1 | 113.706 | 37.617 | 3032 | 221 | 932 | 3.933 | 32.034 | 48.375 | 62.19 | 77.16 | 0 | 0 | 14.25 | 18.875 | 23.366 | 29.5 | 0 | 0 | 0 | 0 | 2000 | 644 | 2400 | 190 | 160 | 0 | 125 | 0 | 0 | 0 | 405 | 1658 | 1057 | 0.0503 | 0.0533 | 0.001 | 0.0046 | 0.0182 | 0.492 | 0.0693 | 0.0424 | 0.123 | 0.0067 | 0.0055 | 0.0133 | 0.0803 | 0.0698 | 2501/24R1 | 133.8 | 78.8 | 55 | 0 | 11.5 | 0 | 0 | 39.1 | 0 | 0 | 0 | 0 | 46.2 | 0 | 0 | 0 | 9.3 | 0 | 0 | 0 | 0 | 0 | 20.4 | 0 | 0 | 0 | 0 | 0 | 1656 | 1641 | 1639 | 1658 | 1119.8 | 908.5 | 1270.5 | 1057 | 228.57 | 221.36 | 247.09 | 223.25
2025-01-25 | 4 | Janvier | 2025-01-25 14:05 | 2025-01-25 15:04 | 50177 | 1 | DD13A | 58.32 | 2 | 62 | 125 | 122.7 | 136.324 | 38.8 | 3218 | 226 | 870 | 3.683 | 33.937 | 49.875 | 64.01 | 77.13 | 0 | 0 | 14.933 | 19.5 | 23.867 | 30.375 | 0 | 0 | 0 | 0 | 2000 | 644 | 2400 | 190 | 160 | 0 | 127 | 0 | 0 | 0 | 435 | 1667 | 1173.7 | 0.0589 | 0.0554 | 0.001 | 0.0039 | 0.0204 | 0.289 | 0.0677 | 0.0367 | 0.131 | 0.009 | 0.0054 | 0.0146 | 0.0617 | 0.0697 | 2501/24R1 | 133.5 | 80.5 | 53 | 0 | 10 | 0 | 0 | 40.4 | 0 | 0 | 0 | 0 | 46.2 | 0 | 0 | 0 | 9.3 | 0 | 0 | 0 | 0 | 0 | 20 | 7.6 | 0 | 0 | 0 | 0 | 1609 | 1645 | 1667 |  | 829 | 984.3 | 1173.7 |  | 232.03 | 225.07 | 226.05
2025-01-25 | 4 | Janvier | 2025-01-25 13:12 | 2025-01-25 14:05 | 50176 | 1 | DD13A | 53 | 6 | 59 | 127 | 121.8 | 113.575 | 38.967 | 3255 | 225 | 910 | 3.7 | 34.324 | 50.125 | 64.53 | 77.18 | 0 | 0 | 14.9 | 19.5 | 24.066 | 30.625 | 0 | 0 | 0 | 0 | 2000 | 645 | 2400 | 190 | 160 | 0 | 127 | 0 | 0 | 0 | 405 | 1624 | 1057.6 | 0.0436 | 0.0545 | 0.001 | 0.0052 | 0.0175 | 0.446 | 0.072 | 0.0296 | 0.133 | 0.0114 | 0.0065 | 0.012 | 0.0504 | 0.0728 | 2501/24R1 | 133.6 | 79.3 | 54.3 | 0 | 11.3 | 0 | 0 | 39.4 | 0 | 0 | 0 | 0 | 46.3 | 0 | 0 | 0 | 9.3 | 0 | 0 | 0 | 0 | 0 | 20 | 0 | 0 | 0 | 0 | 0 | 1598 | 1592 | 1637 | 1624 | 871.2 | 786.1 | 1146 | 1057.6 | 241.67 | 237.37 | 240.6 | 241.77
2025-01-25 | 4 | Janvier | 2025-01-25 12:20 | 2025-01-25 13:12 | 50175 | 1 | DD13A | 52.73 | 7 | 65 | 126 | 123.3 | 113.395 | 42.717 | 3195 | 220 | 928 | 4.1 | 30.732 | 50.875 | 65.15 | 71.46 | 0 | 0 | 15.217 | 19.625 | 27.5 | 31.25 | 0 | 0 | 0 | 0 | 2000 | 640 | 2400 | 189 | 160 | 0 | 131 | 0 | 0 | 0 | 398 | 1642 | 1021.5 | 0.0646 | 0.0609 | 0.001 | 0.0041 | 0.0192 | 0.226 | 0.0762 | 0.0366 | 0.137 | 0.0148 | 0.0054 | 0.009 | 0.0629 | 0.075 | 2501/24R1 | 133.7 | 79.3 | 54.4 | 0 | 11.4 | 0 | 0 | 39.4 | 0 | 0 | 0 | 0 | 46.2 | 0 | 0 | 0 | 9.1 | 0 | 0 | 0 | 0 | 0 | 20.2 | 7.4 | 0 | 0 | 0 | 0 | 1577 | 1621 | 1660 | 1642 | 831.9 | 802.4 | 1293.5 | 1021.5 | 249.71 | 223.11 | 236.99 | 229.43
2025-01-25 | 4 | Janvier | 2025-01-25 11:25 | 2025-01-25 12:20 | 50174 | 1 | DD13A | 54.5 | 4 | 61 | 128 | 124.9 | 136.217 | 38.367 | 3152 | 219 | 972 | 4 | 32 | 49.625 | 63.95 | 77.61 | 0 | 0 | 14.333 | 19 | 24.034 | 30.5 | 0 | 0 | 0 | 0 | 2000 | 644 | 2400 | 190 | 159 | 0 | 128 | 0 | 0 | 0 | 390 | 1641 | 999.5 | 0.0404 | 0.0582 | 0.001 | 0.0038 | 0.0139 | 0.574 | 0.0782 | 0.0334 | 0.13 | 0.0107 | 0.0058 | 0.0128 | 0.0801 | 0.0763 | 2501/24R1 | 133.5 | 75.2 | 58.3 | 0 | 11.1 | 0 | 0 | 40.6 | 0 | 0 | 0 | 0 | 46 | 0 | 0 | 0 | 8 | 0 | 0 | 0 | 0 | 0 | 20.4 | 0 | 0 | 0 | 0 | 0 | 1599 | 1663 | 1657 | 1641 | 23.7 | 37.4 | 1243.8 | 999.5 | -23.94 | -24.88 | 235.74 | 228.37
2025-01-25 | 4 | Janvier | 2025-01-25 10:19 | 2025-01-25 11:25 | 50173 | 2 | DD13A | 65.73 | 2 | 62 | 126 | 121.9 | 113.634 | 41 | 3486 | 228 | 1084 | 3.717 | 33.901 | 53 | 68.83 | 77.56 | 0 | 0 | 0 | 0 | 0 | 0 | 14.567 | 19.25 | 26.434 | 33.625 | 2000 | 645 | 2400 | 191 | 159 | 0 | 126 | 0 | 0 | 0 | 398 | 1620 | 1028.6 | 0.0491 | 0.0497 | 0.001 | 0.0052 | 0.0169 | 0.359 | 0.067 | 0.0209 | 0.115 | 0.0077 | 0.0074 | 0.0124 | 0.0561 | 0.0599 | 2501/24R1 | 133.7 | 77.7 | 56 | 0 | 10.8 | 0 | 0 | 40.4 | 0 | 0 | 0 | 0 | 46.2 | 0 | 0 | 0 | 9 | 0 | 0 | 0 | 0 | 0 | 20.1 | 7.2 | 0 | 0 | 0 | 0 | 1572 | 1654 | 1618 | 1620 | 640.7 | 196.6 | 999.8 | 1028.6 | 233.21 | 101.86 | 240.9 | 241.9
2025-01-25 | 4 | Janvier | 2025-01-25 09:04 | 2025-01-25 10:19 | 50172 | 1 | DD14A | 74.98 | 6 | 60 | 127 | 122.5 | 136.178 | 45.85 | 3829 | 247 | 1161 | 4.25 | 29.882 | 59.625 | 76.87 | 78.03 | 18.4 | 24.625 | 27.45 | 35 | 0 | 0 | 0 | 0 | 0 | 0 | 3000 | 695 | 2400 | 192 | 0 | 0 | 0 | 0 | 0 | 0 | 495 | 1651 | 191.3 | 0.023 | 0.0464 | 0.001 | 0.0046 | 0.0116 | 0.363 | 0.017 | 0.0257 | 0.0289 | 0.0119 | 0.0077 | 0.0074 | 0.0665 | 0.0197 | 2410/23R1 | 140.8 | 79.1 | 61.7 | 0 | 0 | 28.2 | 0 | 84 | 0 | 0 | 0 | 0 | 0 | 0 | 0 | 0 | 0 | 0 | 0 | 0 | 0 | 0 | 28.6 | 0 | 0 | 0 | 0 | 0 | 1602 | 1654 | 1653 | 1651 | 893.3 | 1100.6 | 1382.1 | 191.3 | 241.33 | 228.39 | 245.66 | 101.48
2025-01-25 | 4 | Janvier | 2025-01-25 08:01 | 2025-01-25 09:04 | 50171 | 1 | DD14A | 63.8 | 7 | 65 | 129 | 127.6 | 113.45 | 46.467 | 3957 | 245 | 1182 | 2.85 | 45.263 | 60.25 | 77.96 | 77.8 | 0 | 0 | 16.317 | 21.5 | 30.15 | 38.5 | 0 | 0 | 0 | 0 | 3000 | 695 | 2400 | 192 | 0 | 0 | 0 | 0 | 0 | 0 | 495 | 1669 | 1382 | 0.0417 | 0.0328 | 0.001 | 0.0031 | 0.0107 | 0.522 | 0.0183 | 0.0263 | 0.0332 | 0.0152 | 0.0085 | 0.0061 | 0.0464 | 0.0204 | 2410/23R1 | 140.6 | 79.6 | 61 | 0 | 0 | 28.2 | 0 | 84.2 | 0 | 0 | 0 | 0 | 0 | 0 | 0 | 0 | 0 | 0 | 0 | 0 | 0 | 0 | 28.2 | 0 | 0 | 0 | 0 | 0 | 1580 | 1680 | 1675 | 1669 | 677.3 | 1450.8 | 1451.6 | 1382 | 232.95 | 234.55 | 237.31 | 236.96
2025-01-25 | 4 | Janvier | 2025-01-25 06:55 | 2025-01-25 08:01 | 50170 | 1 | DD14A | 65.57 | 4 | 60 | 123 | 117.6 | 112.95 | 46.583 | 3972 | 252 | 1490 | 2.383 | 51.608 | 60.25 | 79.3 | 77.6 | 0 | 0 | 16.016 | 21.375 | 30.567 | 38.875 | 0 | 0 | 0 | 0 | 3000 | 697 | 2400 | 191 | 0 | 0 | 0 | 0 | 0 | 0 | 450 | 1676 | 1239.8 | 0.0601 | 0.0373 | 0.001 | 0.0036 | 0.0144 | 0.577 | 0.019 | 0.0344 | 0.0391 | 0.0204 | 0.0066 | 0.0053 | 0.111 | 0.0208 | 2410/23R1 | 140.5 | 79.2 | 61.3 | 0 | 0 | 28.1 | 0 | 84.2 | 0 | 0 | 0 | 0 | 0 | 0 | 0 | 0 | 0 | 0 | 0 | 0 | 0 | 0 | 28.2 | 0 | 0 | 0 | 0 | 0 | 1562 | 1619 | 1642 | 1676 | 658.8 | 782.2 | 985.4 | 1239.8 | 240.71 | 222.32 | 226.79 | 225.18
2025-01-25 | 4 | Janvier | 2025-01-25 05:56 | 2025-01-25 06:55 | 50169 | 1 | DD14A | 58.52 | 2 | 61 | 124 | 120.9 | 136.276 | 43.1 | 3521 | 235 | 1110 | 2.283 | 54.307 | 55.875 | 71.94 | 77.78 | 0 | 0 | 15.633 | 21.125 | 27.466 | 34.375 | 0 | 0 | 0 | 0 | 3000 | 695 | 2400 | 191 | 0 | 0 | 0 | 0 | 0 | 0 | 495 | 1655 | 1352.7 | 0.0358 | 0.0415 | 0.001 | 0.0038 | 0.0118 | 0.629 | 0.0178 | 0.033 | 0.037 | 0.0138 | 0.0061 | 0.0087 | 0.108 | 0.0201 | 2410/23R1 | 140.6 | 80.3 | 60.3 | 0 | 0 | 27.9 | 0 | 84.5 | 0 | 0 | 0 | 0 | 0 | 0 | 0 | 0 | 0 | 0 | 0 | 0 | 0 | 0 | 28.2 | 0 | 0 | 0 | 0 | 0 | 1701 | 1630 | 1651 | 1655 | 69.2 | 945.3 | 1107.9 | 1352.7 | -0.17 | 230.26 | 230.5 | 242.99
2025-01-24 | 4 | Janvier | 2025-01-25 05:03 | 2025-01-25 05:56 | 50168 | 1 | DD14A | 53.3 | 6 | 60 | 123 | 116.4 | 114.05 | 42.233 | 4207 | 232 | 1485 | 2.233 | 55.075 | 55.75 | 75.4 | 79.2 | 0 | 0 | 15.183 | 20.5 | 27.05 | 35.25 | 0 | 0 | 0 | 0 | 2400 | 697 | 2400 | 191 | 0 | 0 | 0 | 0 | 0 | 0 | 520 | 1650 | 1240 | 0.0356 | 0.0381 | 0.001 | 0.0034 | 0.0112 | 0.684 | 0.0222 | 0.0238 | 0.0508 | 0.0085 | 0.0069 | 0.0133 | 0.0872 | 0.0243 | 2410/23R1 | 140.5 | 78.2 | 62.3 | 0 | 0 | 27.4 | 0 | 85 | 0 | 0 | 0 | 0 | 0 | 0 | 0 | 0 | 0 | 0 | 0 | 0 | 0 | 0 | 28.1 | 0 | 0 | 0 | 0 | 0 | 1594 | 1619 | 1659 | 1650 | 814.3 | 940.8 | 1190.6 | 1240 | 238.88 | 235.89 | 231.44 | 239.32
2025-01-24 | 4 | Janvier | 2025-01-25 04:08 | 2025-01-25 05:03 | 50167 | 1 | DD13A | 55.17 | 7 | 64 | 125 | 123.3 | 103.852 | 40.25 | 3508 | 216 | 757 | 2.767 | 45.181 | 49.375 | 63.87 | 73.6 | 0 | 0 | 15.216 | 19.125 | 25.034 | 30.25 | 0 | 0 | 0 | 0 | 2000 | 695 | 2400 | 192 | 160 | 0 | 130 | 0 | 0 | 0 | 420 | 1670 | 1210.4 | 0.0522 | 0.045 | 0.001 | 0.0025 | 0.013 | 0.573 | 0.067 | 0.0226 | 0.138 | 0.0105 | 0.0065 | 0.0118 | 0.101 | 0.0633 | 2501/24R1 | 133.4 | 77.9 | 55.5 | 0 | 11.4 | 0 | 0 | 40 | 0 | 0 | 0 | 0 | 45.5 | 0 | 0 | 0 | 9.9 | 0 | 0 | 0 | 0 | 0 | 19.3 | 7.3 | 0 | 0 | 0 | 0 | 1612 | 1616 | 1649 | 1670 | 808.1 | 822.8 | 1033.1 | 1210.4 | 228.52 | 227.67 | 226.46 | 226.68
2025-01-24 | 4 | Janvier | 2025-01-25 03:19 | 2025-01-25 04:08 | 50166 | 1 | DD13A | 48.9 | 4 | 61 | 122 | 122.3 | 123.898 | 35.65 | 3051 | 203 | 630 | 3.167 | 38.526 | 46.75 | 59.3 | 78.68 | 0 | 0 | 15.267 | 20.125 | 20.383 | 26.5 | 0 | 0 | 0 | 0 | 2000 | 696 | 2400 | 191 | 159 | 0 | 132 | 0 | 0 | 0 | 420 | 1674 | 1028.2 | 0.0419 | 0.0607 | 0.001 | 0.0029 | 0.0122 | 0.675 | 0.0606 | 0.0356 | 0.161 | 0.0185 | 0.0056 | 0.0076 | 0.067 | 0.062 | 2501/24R1 | 124.1 | 73 | 51.1 | 0 | 9.8 | 0 | 0 | 37.4 | 0 | 0 | 0 | 0 | 44.2 | 0 | 0 | 0 | 7.6 | 0 | 0 | 0 | 0 | 0 | 18.2 | 0 | 0 | 0 | 0 | 0 | 1693 | 1683 | 1674 |  | 1059.4 | 1054.3 | 1028.2 |  | 204.41 | 209.48 | 212.53
2025-01-24 | 4 | Janvier | 2025-01-25 02:29 | 2025-01-25 03:19 | 50165 | 1 | DD13A | 49.8 | 2 | 61 | 125 | 121.6 | 124.13 | 39.217 | 3574 | 220 | 1240 | 2.583 | 48.387 | 50.875 | 67.57 | 77.84 | 0 | 0 | 15.383 | 20.625 | 23.834 | 30.25 | 0 | 0 | 0 | 0 | 2000 | 699 | 2400 | 191 | 320 | 0 | 268 | 0 | 0 | 0 | 440 | 1689 | 1187 | 0.0518 | 0.058 | 0.001 | 0.0027 | 0.0156 | 0.595 | 0.0666 | 0.0284 | 0.152 | 0.016 | 0.0065 | 0.011 | 0.0693 | 0.0664 | 2501/24R1 | 128.7 | 76.5 | 52.2 | 0 | 11 | 0 | 0 | 35.6 | 0 | 0 | 0 | 0 | 46 | 0 | 0 | 0 | 9.1 | 0 | 0 | 0 | 0 | 0 | 19.6 | 7.4 | 0 | 0 | 0 | 0 | 1650 | 1634 | 1684 | 1689 | 849.4 | 815.5 | 1068.6 | 1187 | 211.53 | 217.23 | 209.93 | 214.93
2025-01-24 | 4 | Janvier | 2025-01-25 01:36 | 2025-01-25 02:29 | 50164 | 1 | DD13A | 52.93 | 6 | 59 | 125 | 119 | 123.844 | 37.9 | 3526 | 220 | 973 | 3.117 | 40.107 | 48.875 | 64.33 | 77.37 | 0 | 0 | 15.5 | 20.625 | 22.4 | 28.25 | 0 | 0 | 0 | 0 | 2000 | 698 | 2400 | 192 | 160 | 0 | 130 | 0 | 0 | 0 | 450 | 1669 | 1166.3 | 0.0451 | 0.0492 | 0.001 | 0.0028 | 0.0122 | 0.373 | 0.0609 | 0.0237 | 0.14 | 0.0128 | 0.0061 | 0.0102 | 0.0443 | 0.0631 | 2501/24R1 | 128.4 | 77.8 | 50.6 | 0 | 10.4 | 0 | 0 | 40.1 | 0 | 0 | 0 | 0 | 42.4 | 0 | 0 | 0 | 8.1 | 0 | 0 | 0 | 0 | 0 | 19.6 | 0 | 0 | 0 | 0 | 0 | 1619 | 1665 | 1670 | 1669 | 730.2 | 38.5 | 1051.7 | 1166.3 | 217.26 | -23.83 | 216.36 | 224.5
2025-01-24 | 4 | Janvier | 2025-01-25 00:45 | 2025-01-25 01:36 | 50163 | 1 | DD13B | 51.52 | 7 | 64 | 124 | 121.8 | 124.226 | 39.5 | 3389 | 221 | 680 | 3.35 | 37.015 | 51.875 | 65.72 | 78.8 | 0 | 0 | 15.667 | 20.375 | 23.833 | 31.5 | 0 | 0 | 0 | 0 | 2000 | 696 | 2400 | 190 | 160 | 0 | 141 | 0 | 0 | 0 | 435 | 1666 | 1132.5 | 0.0386 | 0.0415 | 0.001 | 0.0028 | 0.0121 | 0.687 | 0.0592 | 0.0249 | 0.138 | 0.0037 | 0.0055 | 0.013 | 0.0458 | 0.0611 | 2501/24R6 | 133.6 | 76.8 | 56.8 | 0 | 11.4 | 0 | 0 | 39.6 | 0 | 0 | 0 | 0 | 45.3 | 0 | 0 | 0 | 9.1 | 0 | 0 | 0 | 0 | 0 | 20.3 | 7.9 | 0 | 0 | 0 | 0 | 1623 | 1642 | 1666 |  | 27.8 | 831.2 | 1132.5 |  | -25.14 | 214.28 | 223.97
2025-01-24 | 4 | Janvier | 2025-01-24 23:51 | 2025-01-25 00:45 | 50162 | 1 | DD13B | 53.7 | 4 | 60 | 124 | 122.7 | 103.576 | 38.483 | 3386 | 220 | 446 | 4.067 | 30.492 | 49.375 | 62.25 | 76.98 | 0 | 0 | 18.117 | 22.375 | 20.367 | 26.875 | 0 | 0 | 0 | 0 | 2000 | 699 | 2400 | 192 | 160 | 0 | 141 | 0 | 0 | 0 | 400 | 1637 | 1040.3 | 0.0413 | 0.0611 | 0.001 | 0.0032 | 0.0119 | 0.775 | 0.0593 | 0.0203 | 0.129 | 0.0074 | 0.0042 | 0.0071 | 0.07 | 0.0595 | 2501/24R6 | 133.3 | 78.1 | 55.2 | 0 | 10.8 | 0 | 0 | 40.5 | 0 | 0 | 0 | 0 | 45.8 | 0 | 0 | 0 | 8.9 | 0 | 0 | 0 | 0 | 0 | 19.4 | 0 | 0 | 0 | 0 | 0 | 1640 | 1631 | 1634 | 1637 | 891.4 | 854.4 | 900.8 | 1040.3 | 220.51 | 222.28 | 224.54 | 233.49
2025-01-24 | 4 | Janvier | 2025-01-24 17:30 | 2025-01-24 23:51 | 50161 | 1 | DD13B | 49.13 | 2 | 61 | 122 | 119 | 125.124 | 40.45 | 3352 | 221 | 783 | 4.25 | 28.706 | 52.5 | 66.66 | 77.87 | 0 | 0 | 16.85 | 21.875 | 23.6 | 30.625 | 0 | 0 | 0 | 0 | 2200 | 698 | 2400 | 191 | 159 | 0 | 139 | 0 | 0 | 0 | 390 | 1681 | 1120.5 | [7 empty] | 0.0351 | 0.155 | 0.0106 | 0.005 | 0.0132 | 0.104 | 0.0653 | 2501/24R6 | 136.6 | 79.6 | 57 | 0 | 11.9 | 0 | 0 | 42.8 | 0 | 0 | 0 | 0 | 46.4 | 0 | 0 | 0 | 8 | 0 | 0 | 0 | 0 | 0 | 19.9 | 7.6 | 0 | 0 | 0 | 0 | 1602 | 1591 | 1642 | 1681 | 261.1 | 561.4 | 785.3 | 1120.5 | 150.88 | 213.16 | 210.11 | 215.04
2025-01-24 | 4 | Janvier | 2025-01-24 16:41 | 2025-01-24 17:30 | 50160 | 1 | A51671T | 49.52 | 1 | 62 | 125 | 123.6 | 112.361 | 37.85 | 3104 | 221 | 832 | 2.7 | 46.296 | 49.125 | 62.74 | 77.87 | 0 | 0 | 14.983 | 20.125 | 22.867 | 29 | 0 | 0 | 0 | 0 | 2000 | 698 | 2400 | 191 | 160 | 919 | 0 | 206 | 0 | 0 | 290 | 1652 | 192.8 | 0.0693 | 0.0853 | 0.001 | 0.0041 | 0.0186 | 0.526 | 0.102 | 0.115 | 0.68 | 0.115 | 0.0074 | 0.0092 | 0.0744 | 0.105 | 2501/24R5 | 134.9 | 77.2 | 57.7 | 0 | 0 | 0 | 0 | 27.2 | 0 | 0 | 0 | 0 | 59.6 | 0 | 0 | 7.7 | 16.4 | 0 | 0 | 0 | 0 | 0 | 24 | 0 | 0 | 0 | 0 | 0 | 1641 | 1639 | 1651 | 1652 | 627 | 629.3 | 699.3 | 192.8 | 194.11 | 195.47 | 196.7 | 101.51
2025-01-24 | 4 | Janvier | 2025-01-24 15:48 | 2025-01-24 16:41 | 50159 | 1 | S275J01 | 52.93 | 6 | 62 | 124 | 120.7 | 117.898 | 37.683 | 3084 | 221 | 740 | 3.1 | 40 | 48.375 | 61.55 | 77.02 | 0 | 0 | 15.25 | 20 | 22.433 | 28.25 | 0 | 0 | 0 | 0 | 2000 | 643 | 2400 | 190 | 160 | 1199 | 0 | 0 | 0 | 0 | 305 | 1654 | 195.5 | 0.0868 | 0.0994 | 0.001 | 0.0046 | 0.0203 | 0.62 | 0.0965 | 0.136 | 0.812 | 0.0092 | 0.0113 | 0.011 | 0.0486 | 0.101 | 2501/24R3 | 134.2 | 76.8 | 57.4 | 0 | 0 | 0 | 0 | 27.4 | 0 | 0 | 0 | 0 | 54.3 | 0 | 0 | 12.4 | 16 | 0 | 0 | 0 | 0 | 0 | 24.1 | 0 | 0 | 0 | 0 | 0 | 1685 | 1706 | 1699 | 1654 | 478.2 | 757 | 749.7 | 195.5 | 150.36 | 172.7 | 175.78 | 101.45
2025-01-24 | 4 | Janvier | 2025-01-24 14:56 | 2025-01-24 15:48 | 50158 | 1 | S275J01 | 51.35 | 7 | 63 | 123 | 120.9 | 117.636 | 40.483 | 3423 | 227 | 1036 | 2.683 | 45.839 | 51.5 | 66.93 | 76.33 | 0 | 0 | 14.95 | 19.5 | 25.533 | 32 | 0 | 0 | 0 | 0 | 2200 | 646 | 2400 | 191 | 160 | 1195 | 0 | 0 | 0 | 0 | 260 | 1663 | 603.5 | 0.0961 | 0.105 | 0.001 | 0.0036 | 0.0208 | 0.638 | 0.109 | 0.108 | 0.822 | 0.0153 | 0.0085 | 0.0126 | 0.0723 | 0.109 | 2501/24R3 | 134.7 | 78.1 | 56.6 | 0 | 0 | 0 | 0 | 27.1 | 0 | 0 | 0 | 0 | 48.3 | 0 | 0 | 12.8 | 14.8 | 0 | 0 | 0 | 0 | 0 | 24.5 | 0 | 0 | 0 | 0 | 0 | 1611 | 1647 | 1646 | 1663 | 365.6 | 487.4 | 286.5 | 603.5 | 170.75 | 172.35 | 133.86 | 179.37
2025-01-24 | 4 | Janvier | 2025-01-24 14:04 | 2025-01-24 14:56 | 50157 | 1 | S275J01 | 52.78 | 5 | 61 | 124 | 122.9 | 124.43 | 39.333 | 3550 | 236 | 1285 | 2.983 | 41.564 | 49.75 | 66.63 | 75.89 | 0 | 0 | 14.75 | 19.625 | 24.584 | 30.125 | 0 | 0 | 0 | 0 | 2200 | 645 | 2400 | 191 | 159 | 1197 | 0 | 0 | 0 | 0 | 275 | 1660 | 658.7 | 0.128 | 0.145 | 0.001 | 0.0068 | 0.0309 | 0.685 | 0.101 | 0.109 | 0.728 | 0.0145 | 0.0068 | 0.0196 | 0.0567 | 0.105 | 2501/24R3 | 134.8 | 80.3 | 54.5 | 0 | 0 | 0 | 0 | 26.6 | 0 | 0 | 0 | 0 | 47.9 | 0 | 0 | 12.4 | 16.4 | 0 | 0 | 0 | 0 | 0 | 24.2 | 7.3 | 0 | 0 | 0 | 0 | 1638 | 1651 | 1664 | 1660 | 289.5 | 382.6 | 557.2 | 658.7 | 138.96 | 152.4 | 172.96 | 187.42
2025-01-24 | 4 | Janvier | 2025-01-24 13:04 | 2025-01-24 14:04 | 50156 | 1 | A51671T | 59.23 | 2 | 62 | 124 | 123.1 | 110.207 | 40.2 | 3335 | 227 | 1539 | 3.283 | 37.766 | 51.25 | 68.49 | 76.49 | 0 | 0 | 15.633 | 20.25 | 24.567 | 31 | 0 | 0 | 0 | 0 | 2200 | 696 | 2400 | 190 | 159 | 916 | 0 | 207 | 0 | 0 | 275 | 1666 | 643.2 | 0.0978 | 0.0962 | 0.001 | 0.0033 | 0.0182 | 1.32 | 0.102 | 0.102 | 0.638 | 0.103 | 0.0055 | 0.0128 | 0.0818 | 0.109 | 2501/23R1 | 139.6 | 82.3 | 57.3 | 0 | 0 | 0 | 0 | 28.6 | 0 | 0 | 0 | 0 | 40.1 | 0 | 0 | 17.7 | 25 | 0 | 0 | 0 | 0 | 0 | 20.5 | 0 | 0 | 0 | 0 | 0 | 1583 | 1630 | 1634 | 1666 | 257.7 | 507.9 | 437.3 | 643.2 | 160.23 | 184.6 | 171.43 | 182.42
2025-01-24 | 4 | Janvier | 2025-01-24 12:14 | 2025-01-24 13:04 | 50155 | 1 | S275J01 | 50.62 | 6 | 62 | 123 | 118.3 | 115.437 | 38.983 | 3244 | 223 | 1317 | 3.317 | 37.085 | 50 | 66.04 | 76.96 | 0 | 0 | 14.667 | 19.625 | 24.316 | 30.375 | 0 | 0 | 0 | 0 | 2200 | 646 | 2400 | 189 | 159 | 1197 | 0 | 0 | 0 | 0 | 268 | 1663 | 617.9 | 0.0849 | 0.0804 | 0.001 | 0.0028 | 0.0189 | 1.04 | 0.0935 | 0.12 | 0.746 | 0.0081 | 0.0064 | 0.0154 | 0.0678 | 0.0981 | 2501/23R1 | 134.7 | 78.2 | 56.5 | 0 | 0 | 0 | 0 | 27 | 0 | 0 | 0 | 0 | 40.2 | 0 | 0 | 16.1 | 24.3 | 0 | 0 | 0 | 0 | 0 | 19.8 | 7.3 | 0 | 0 | 0 | 0 | 1638 | 1621 | 1652 | 1663 | 488.9 | 437 | 556.8 | 617.9 | 177.46 | 178.44 | 179.42 | 181.1
2025-01-24 | 4 | Janvier | 2025-01-24 11:25 | 2025-01-24 12:14 | 50154 | 1 | S275J01 | 49.33 | 7 | 65 | 124 | 124.1 | 123.741 | 37.417 | 3092 | 214 | 1219 | 3.217 | 38.549 | 49.375 | 64.52 | 79.18 | 0 | 0 | 14.167 | 19.625 | 23.25 | 29.75 | 0 | 0 | 0 | 0 | 2200 | 655 | 2400 | 192 | 160 | 1201 | 0 | 0 | 0 | 0 | 298 | 1681 | 714.2 | 0.101 | 0.115 | 0.001 | 0.0047 | 0.0183 | 0.496 | 0.102 | 0.121 | 0.817 | 0.0076 | 0.0058 | 0.0121 | 0.0937 | 0.103 | 2501/23R1 | 134.9 | 78.9 | 56 | 0 | 0 | 0 | 0 | 27 | 0 | 0 | 0 | 0 | 40.2 | 0 | 0 | 16.3 | 24.2 | 0 | 0 | 0 | 0 | 0 | 19.8 | 0 | 0 | 0 | 0 | 0 | 1603 | 1675 | 1681 |  | 307.7 | 638.3 | 714.2 |  | 162.42 | 176.98 | 181.97
2025-01-24 | 4 | Janvier | 2025-01-24 10:32 | 2025-01-24 11:25 | 50153 | 1 | S275J01 | 52.82 | 5 | 61 | 124 | 122.3 | 118.054 | 39.417 | 3278 | 222 | 1311 | 3.35 | 37.015 | 51.25 | 67.36 | 78.01 | 0 | 0 | 14.25 | 19.5 | 25.166 | 31.75 | 0 | 0 | 0 | 0 | 2200 | 644 | 2400 | 191 | 160 | 1204 | 0 | 0 | 0 | 0 | 338 | 1656 | 199.9 | 0.0725 | 0.0915 | 0.001 | 0.0032 | 0.0176 | 0.567 | 0.0982 | 0.0441 | 0.167 | 0.0145 | 0.007 | 0.0065 | 0.0505 | 0.143 | 2501/23R1 | 134.8 | 77.8 | 57 | 0 | 0 | 0 | 0 | 27.2 | 0 | 0 | 0 | 0 | 39.9 | 0 | 0 | 16.1 | 24.2 | 0 | 0 | 0 | 0 | 0 | 20.1 | 7.3 | 0 | 0 | 0 | 0 | 1597 | 1695 | 1653 | 1656 | 296.5 | 819.5 | 194.3 | 199.9 | 162.95 | 184.48 | 101.54 | 102
2025-01-24 | 4 | Janvier | 2025-01-24 09:41 | 2025-01-24 10:32 | 50152 | 1 | S275J01 | 50.58 | 2 | 61 | 123 | 120.8 | 116.393 | 36.767 | 3040 | 218 | 1047 | 3.567 | 34.486 | 48.5 | 62.8 | 79.15 | 0 | 0 | 14.95 | 19.75 | 21.816 | 28.75 | 0 | 0 | 0 | 0 | 2200 | 643 | 2400 | 192 | 159 | 1199 | 0 | 0 | 0 | 0 | 338 | 1684 | 827.8 | 0.0921 | 0.107 | 0.001 | 0.004 | 0.0197 | 0.568 | 0.0989 | 0.119 | 0.783 | 0.0103 | 0.0063 | 0.0132 | 0.0846 | 0.0991 | 2501/23R1 | 134.7 | 78.6 | 56.1 | 0 | 0 | 0 | 0 | 27.6 | 0 | 0 | 0 | 0 | 40.2 | 0 | 0 | 16.5 | 23.1 | 0 | 0 | 0 | 0 | 0 | 19.8 | 0 | 0 | 0 | 0 | 0 | 1633 | 1693 | 1680 | 1684 | 497.5 | 46.4 | 552.9 | 827.8 | 181.45 | -25.2 | 163.72 | 191.18
2025-01-24 | 4 | Janvier | 2025-01-24 08:48 | 2025-01-24 09:41 | 50151 | 1 | S275J01 | 53.6 | 6 | 61 | 124 | 119.8 | 129.881 | 39.217 | 3254 | 224 | 1181 | 3.2 | 38.75 | 51.5 | 67.01 | 78.79 | 0 | 0 | 14.867 | 20 | 24.35 | 31.375 | 0 | 0 | 0 | 0 | 2200 | 644 | 2400 | 191 | 320 | 2400 | 0 | 0 | 0 | 0 | 298 | 1677 | 711.8 | 0.0863 | 0.0833 | 0.001 | 0.0036 | 0.0221 | 0.404 | 0.101 | 0.115 | 0.786 | 0.0102 | 0.0063 | 0.0127 | 0.0639 | 0.105 | 2501/23R1 | 134.2 | 78.2 | 56 | 0 | 0 | 0 | 0 | 27.1 | 0 | 0 | 0 | 0 | 40.2 | 0 | 0 | 16.3 | 22.6 | 0 | 0 | 0 | 0 | 0 | 20.2 | 7.8 | 0 | 0 | 0 | 0 | 1649 | 1602 | 1636 | 1677 | 188.2 | 364.5 | 446.7 | 711.8 | 101.36 | 175.42 | 171.91 | 183.9
2025-01-24 | 4 | Janvier | 2025-01-24 07:51 | 2025-01-24 08:48 | 50150 | 1 | S275J01 | 56.58 | 7 | 65 | 124 | 124.2 | 125.967 | 39.383 | 3321 | 228 | 1264 | 3.167 | 39.158 | 50.625 | 66.7 | 77.13 | 0 | 0 | 14.983 | 19.5 | 24.4 | 31.125 | 0 | 0 | 0 | 0 | 2200 | 645 | 2400 | 191 | 160 | 1200 | 0 | 0 | 0 | 0 | 283 | 1673 | 662.6 | 0.116 | 0.085 | 0.001 | 0.0037 | 0.0188 | 0.549 | 0.108 | 0.118 | 0.794 | 0.0085 | 0.0068 | 0.0136 | 0.0595 | 0.11 | 2501/23R1 | 134.9 | 80.3 | 54.6 | 0 | 0 | 0 | 0 | 27.3 | 0 | 0 | 0 | 0 | 40.1 | 0 | 0 | 16.5 | 23.3 | 0 | 0 | 0 | 0 | 0 | 20.1 | 0 | 0 | 0 | 0 | 0 | 1579 | 1647 | 1671 | 1673 | 318.6 | 515.1 | 509.9 | 662.6 | 178.01 | 176.41 | 162.65 | 180.81
2025-01-24 | 4 | Janvier | 2025-01-24 06:54 | 2025-01-24 07:51 | 50149 | 1 | S275J01 | 56.55 | 5 | 61 | 125 | 123.3 | 116.17 | 37.35 | 3025 | 214 | 1148 | 3.217 | 38.86 | 48.375 | 63.02 | 77.71 | 0 | 0 | 14.767 | 19 | 22.583 | 29.375 | 0 | 0 | 0 | 0 | 2200 | 645 | 2400 | 191 | 160 | 1198 | 0 | 0 | 0 | 0 | 290 | 1670 | 705.5 | 0.0717 | 0.062 | 0.001 | 0.0031 | 0.0187 | 0.432 | 0.0932 | 0.113 | 0.756 | 0.0116 | 0.0062 | 0.0118 | 0.0699 | 0.0964 | 2501/23R1 | 127.2 | 81 | 46.2 | 0 | 0 | 0 | 0 | 27.8 | 0 | 0 | 0 | 0 | 40 | 0 | 0 | 16.6 | 15.2 | 0 | 0 | 0 | 0 | 0 | 20.3 | 7.3 | 0 | 0 | 0 | 0 | 1630 | 1659 | 1664 | 1670 | 29.1 | 613.2 | 36.8 | 705.5 | -25.55 | 182.71 | -26.61 | 187.04
2025-01-24 | 4 | Janvier | 2025-01-24 06:02 | 2025-01-24 06:54 | 50148 | 1 | S275J01 | 52.33 | 2 | 61 | 127 | 125.8 | 117.648 | 37.75 | 3654 | 222 | 1679 | 2.983 | 42.57 | 50 | 68.75 | 79.47 | 0 | 0 | 14.417 | 19.25 | 23.334 | 30.75 | 0 | 0 | 0 | 0 | 2200 | 642 | 2400 | 192 | 160 | 1199 | 0 | 0 | 0 | 0 | 253 | 1658 | 580.3 | 0.0552 | 0.057 | 0.001 | 0.0042 | 0.0187 | 0.455 | 0.105 | 0.114 | 0.757 | 0.0167 | 0.0068 | 0.0122 | 0.0888 | 0.106 | 2501/23R1 | 134.7 | 77.7 | 57 | 0 | 0 | 0 | 0 | 27.3 | 0 | 0 | 0 | 0 | 39.3 | 0 | 0 | 16.6 | 24.4 | 0 | 0 | 0 | 0 | 0 | 20 | 0 | 0 | 0 | 0 | 0 | 1589 | 1619 | 1650 | 1658 | 647.7 | 469.9 | 695.7 | 580.3 | 224.76 | 184.86 | 196.87 | 179.2
2025-01-24 | 4 | Janvier | 2025-01-24 05:09 | 2025-01-24 06:02 | 50147 | 1 | S275J01 | 53.12 | 6 | 61 | 127 | 122.3 | 126.941 | 39.25 | 3339 | 220 | 1122 | 2.633 | 48.228 | 51.875 | 67.38 | 79.3 | 0 | 0 | 14.85 | 20 | 24.4 | 31.75 | 0 | 0 | 0 | 0 | 2200 | 645 | 2400 | 191 | 161 | 1197 | 0 | 0 | 0 | 0 | 290 | 1634 | 703.4 | 0.112 | 0.0814 | 0.001 | 0.0046 | 0.0449 | 0.681 | 0.116 | 0.105 | 0.741 | 0.0179 | 0.0058 | 0.0096 | 0.0709 | 0.115 | 2501/23R1 | 134.6 | 77.6 | 57 | 0 | 0 | 0 | 0 | 26.8 | 0 | 0 | 0 | 0 | 39.7 | 0 | 0 | 17.1 | 23.4 | 0 | 0 | 0 | 0 | 0 | 19.4 | 8.2 | 0 | 0 | 0 | 0 | 1587 | 1592 | 1613 | 1634 | 484.8 | 549.8 | 679.2 | 703.4 | 204.54 | 211.08 | 215.2 | 206.36
2025-01-23 | 4 | Janvier | 2025-01-24 04:11 | 2025-01-24 05:09 | 50146 | 1 | S275J01 | 57.97 | 7 | 64 | 127 | 125.4 | 127.396 | 39.45 | 3154 | 224 | 1250 | 2.7 | 47.037 | 49.875 | 65.37 | 75.86 | 0 | 0 | 15.2 | 19.125 | 24.25 | 30.5 | 0 | 0 | 0 | 0 | 2200 | 645 | 2400 | 190 | 161 | 1216 | 0 | 0 | 0 | 0 | 308 | 1654 | 739.2 | 0.0685 | 0.0753 | 0.001 | 0.0023 | 0.016 | 0.448 | 0.0981 | 0.125 | 0.784 | 0.0237 | 0.0059 | 0.0097 | 0.0893 | 0.102 | 2501/23R1 | 130.2 | 78.1 | 52.1 | 0 | 0 | 0 | 0 | 26.9 | 0 | 0 | 0 | 0 | 36 | 0 | 0 | 16.9 | 23.9 | 0 | 0 | 0 | 0 | 0 | 19.1 | 0 | 0 | 0 | 0 | 0 | 1606 | 1628 | 1654 |  | 527.3 | 553.8 | 739.2 |  | 200.39 | 192.05 | 199.15
2025-01-23 | 4 | Janvier | 2025-01-24 03:19 | 2025-01-24 04:11 | 50145 | 1 | S275J02 | 52.13 | 5 | 60 | 133 | 130.3 | 128.807 | 38.95 | 3209 | 221 | 1166 | 2.45 | 54.286 | 50.625 | 65.93 | 77.98 | 0 | 0 | 15.083 | 19.875 | 23.866 | 30.75 | 0 | 0 | 0 | 0 | 2200 | 645 | 2400 | 193 | 162 | 1270 | 0 | 0 | 0 | 0 | 293 | 1662 | 676.6 | 0.0664 | 0.069 | 0.001 | 0.0028 | 0.0197 | 0.89 | 0.106 | 0.111 | 0.797 | 0.0135 | 0.0062 | 0.0125 | 0.106 | 0.105 | 2501/23R1 | 126.4 | 77.6 | 48.8 | 0 | 0 | 0 | 0 | 25.1 | 0 | 0 | 0 | 0 | 35.2 | 0 | 0 | 16.3 | 22.5 | 0 | 0 | 0 | 0 | 0 | 19.4 | 7.9 | 0 | 0 | 0 | 0 | 1614 | 1629 | 1662 |  | 386.2 | 414.3 | 676.6 |  | 173.15 | 170.18 | 188.31
2025-01-23 | 4 | Janvier | 2025-01-24 02:29 | 2025-01-24 03:19 | 50144 | 1 | S275J02 | 50.07 | 2 | 60 | 127 | 123.9 | 116.799 | 39.05 | 3243 | 223 | 1244 | 2.4 | 52.917 | 50.625 | 66.36 | 77.78 | 0 | 0 | 15.117 | 20 | 23.934 | 30.5 | 0 | 0 | 0 | 0 | 2200 | 648 | 2400 | 192 | 161 | 1268 | 0 | 0 | 0 | 0 | 293 | 1671 | 664.2 | 0.071 | 0.0819 | 0.001 | 0.0031 | 0.0202 | 0.395 | 0.11 | 0.115 | 0.816 | 0.0131 | 0.0069 | 0.0139 | 0.0962 | 0.11 | 2501/23R1 | 125.7 | 77.8 | 47.9 | 0 | 0 | 0 | 0 | 25.7 | 0 | 0 | 0 | 0 | 29.9 | 0 | 0 | 17.7 | 24.2 | 0 | 0 | 0 | 0 | 0 | 20.5 | 0 | 0 | 0 | 0 | 0 | 1598 | 1654 | 1671 |  | 343.3 | 543.3 | 664.2 |  | 173.18 | 176.53 | 182.07
2025-01-23 | 4 | Janvier | 2025-01-24 01:37 | 2025-01-24 02:29 | 50143 | 1 | S275J02 | 52.12 | 6 | 61 | 129 | 123.2 | 118.124 | 39.917 | 3277 | 231 | 1149 | 3.067 | 42.065 | 51.625 | 67.1 | 77.6 | 0 | 0 | 16.117 | 21 | 23.8 | 30.5 | 0 | 0 | 0 | 0 | 2200 | 645 | 2400 | 191 | 160 | 2536 | 0 | 0 | 0 | 0 | 304 | 1642 | 763.9 | 0.0786 | 0.0606 | 0.001 | 0.0025 | 0.0199 | 0.671 | 0.112 | 0.116 | 0.749 | 0.0203 | 0.0064 | 0.0119 | 0.0887 | 0.111 | 2501/23R1 | 125.6 | 79.5 | 46.1 | 0 | 0 | 0 | 0 | 27 | 0 | 0 | 0 | 0 | 35.2 | 0 | 0 | 14.7 | 22.5 | 0 | 0 | 0 | 0 | 0 | 18.3 | 7.9 | 0 | 0 | 0 | 0 | 1581 | 1604 | 1633 | 1642 | 428.3 | 551.4 | 689.3 | 763.9 | 198.69 | 204.77 | 205.42 | 208.08
2025-01-23 | 4 | Janvier | 2025-01-24 00:46 | 2025-01-24 01:37 | 50142 | 1 | S275J02 | 51.05 | 7 | 65 | 125 | 123.5 | 131.154 | 39.35 | 3118 | 220 | 1280 | 3.15 | 39.683 | 50.75 | 66.24 | 77.38 | 0 | 0 | 17 | 22.5 | 22.349 | 28.125 | 0 | 0 | 0 | 0 | 2200 | 646 | 2400 | 191 | 322 | 2534 | 0 | 0 | 0 | 0 | 278 | 1631 | 628 | 0.0805 | 0.0806 | 0.001 | 0.0039 | 0.0219 | 0.87 | 0.11 | 0.123 | 0.818 | 0.0123 | 0.0061 | 0.0156 | 0.0887 | 0.11 | 2501/23R1 | 125.9 | 78.5 | 47.4 | 0 | 0 | 0 | 0 | 25.2 | 0 | 0 | 0 | 0 | 34.8 | 0 | 0 | 15.2 | 23.2 | 0 | 0 | 0 | 0 | 0 | 19.9 | 0 | 0 | 0 | 0 | 0 | 1593 | 1652 | 1621 | 1631 | 452.4 | 815.3 | 595 | 628 | 196.19 | 207.43 | 201.12 | 199.66
2025-01-23 | 4 | Janvier | 2025-01-23 23:53 | 2025-01-24 00:46 | 50141 | 1 | S275J02 | 52.28 | 5 | 61 | 127 | 124.9 | 118.341 | 39.9 | 3254 | 225 | 1258 | 3.417 | 37.171 | 52.5 | 68.33 | 78.95 | 0 | 0 | 15.833 | 21 | 24.067 | 31.5 | 0 | 0 | 0 | 0 | 2200 | 645 | 2400 | 192 | 160 | 1272 | 0 | 0 | 0 | 0 | 300 | 1638 | 712.1 | 0.125 | 0.0676 | 0.0032 | 0.0044 | 0.0238 | 0.228 | 0.121 | 0.131 | 0.689 | 0.0117 | 0.0072 | 0.0187 | 0.0366 | 0.119 | 2501/23R1 | 134.4 | 77.5 | 56.9 | 0 | 0 | 0 | 0 | 26.7 | 0 | 0 | 0 | 0 | 38.7 | 0 | 0 | 17.4 | 24.3 | 0 | 0 | 0 | 0 | 0 | 19.8 | 7.5 | 0 | 0 | 0 | 0 | 1593 | 1637 | 1622 | 1638 | 526 | 698.7 | 786.8 | 712.1 | 207.28 | 204.24 | 221.12 | 205.09
2025-01-23 | 4 | Janvier | 2025-01-23 17:59 | 2025-01-23 23:53 | 50140 | 1 | S275J02 | 51.53667 | 2 | 60 | 124 | 121.8 | 118.214 | 42.433 | 3520 | 234 | 1316 | 4.45 | 27.865 | 54.375 | 71.28 | 76.89 | 0 | 0 | 17.35 | 22.5 | 25.084 | 31.875 | 0 | 0 | 0 | 0 | 2200 | 645 | 2400 | 191 | 160 | 1271 | 0 | 0 | 0 | 0 | 340 | 1636 | 810.4 | [7 empty] | 0.0906 | 0.728 | 0.0086 | 0.0052 | 0.0166 | 0.0636 | 0.107 | 2501/23R1 | 134.2 | 77.7 | 56.5 | 0 | 0 | 0 | 0 | 27.1 | 0 | 0 | 0 | 0 | 46.8 | 0 | 0 | 16.1 | 24.2 | 0 | 0 | 0 | 0 | 0 | 20 | 0 | 0 | 0 | 0 | 0 | 1651 | 1620 | 1627 | 1636 | 191.1 | 688.9 | 684.2 | 810.4 | 101.4 | 212.44 | 208.13 | 215.68
2025-01-23 | 4 | Janvier | 2025-01-23 17:04 | 2025-01-23 17:59 | 50139 | 1 | S275J02 | 54.97 | 7 | 64 | 124 | 123.2 | 103.463 | 37.867 | 3136 | 217 | 999 | 2.967 | 41.798 | 49.875 | 64.26 | 79.03 | 0 | 0 | 14.267 | 19.25 | 23.6 | 30.625 | 0 | 0 | 0 | 0 | 2200 | 644 | 2400 | 190 | 161 | 1268 | 0 | 0 | 0 | 0 | 396 | 1683 | 899.3 | 0.0905 | 0.0991 | 0.001 | 0.0063 | 0.0466 | 0.511 | 0.112 | 0.13 | 1.06 | 0.0227 | 0.0089 | 0.0126 | 0.0747 | 0.113 | 2501/23R1 | 122.5 | 70.6 | 51.9 | 0 | 0 | 0 | 0 | 22.2 | 0 | 0 | 0 | 0 | 36.2 | 0 | 0 | 15.5 | 21.6 | 0 | 0 | 0 | 0 | 0 | 19.4 | 0 | 0 | 0 | 0 | 0 | 1639 | 1683 |  |  | 440.5 | 899.3 |  |  | 169.26 | 197.81
2025-01-23 | 4 | Janvier | 2025-01-23 16:11 | 2025-01-23 17:04 | 50138 | 1 | S275J02 | 52.85 | 5 | 61 | 125 | 123.4 | 129.536 | 39.3 | 3321 | 226 | 688 | 2.733 | 45.732 | 50.875 | 64.57 | 77.67 | 0 | 0 | 15.683 | 20.375 | 23.616 | 30.5 | 0 | 0 | 0 | 0 | 2200 | 643 | 2400 | 190 | 320 | 2542 | 0 | 0 | 0 | 0 | 320 | 1666 | 790.1 | 0.093 | 0.0858 | 0.001 | 0.0046 | 0.0308 | 0.847 | 0.136 | 0.116 | 0.874 | 0.0115 | 0.0091 | 0.0177 | 0.0695 | 0.137 | 2501/22R1 | 134.3 | 76.8 | 57.5 | 0 | 0 | 0 | 0 | 20.1 | 0 | 0 | 0 | 0 | 35.2 | 0 | 0 | 32.4 | 17.1 | 0 | 0 | 0 | 0 | 0 | 22.3 | 7.2 | 0 | 0 | 0 | 0 | 1604 | 1635 | 1658 | 1666 | 391.7 | 420 | 564.4 | 790.1 | 179.62 | 167.93 | 177.16 | 197.53
2025-01-23 | 4 | Janvier | 2025-01-23 15:18 | 2025-01-23 16:11 | 50137 | 1 | S275J02 | 53.62 | 2 | 62 | 125 | 125.3 | 129.617 | 40.333 | 3508 | 233 | 1087 | 2.617 | 47.771 | 52.375 | 68.3 | 77.91 | 0 | 0 | 15.65 | 20.875 | 24.684 | 31.5 | 0 | 0 | 0 | 0 | 2200 | 645 | 2400 | 191 | 320 | 2534 | 0 | 0 | 0 | 0 | 320 | 1648 | 33.6 | 0.0747 | 0.0761 | 0.001 | 0.0043 | 0.0303 | 0.926 | 0.133 | 0.115 | 0.772 | 0.0065 | 0.0096 | 0.0195 | 0.048 | 0.131 | 2501/22R1 | 134.8 | 79.6 | 55.2 | 0 | 0 | 0 | 0 | 20.2 | 0 | 0 | 0 | 0 | 35.9 | 0 | 0 | 32 | 16.6 | 0 | 0 | 0 | 0 | 0 | 22.3 | 0 | 0 | 0 | 0 | 0 | 1596 | 1631 | 1649 | 1648 | 365.4 | 423.1 | 552.3 | 33.6 | 178.86 | 170.64 | 180.45 | -24.68
2025-01-23 | 4 | Janvier | 2025-01-23 14:25 | 2025-01-23 15:18 | 50136 | 1 | S275J02 | 52.62 | 6 | 60 | 124 | 121.4 | 111.736 | 40.35 | 3471 | 232 | 1136 | 3.067 | 40.435 | 52.25 | 68.26 | 77.7 | 14.5 | 19.125 | 25.85 | 33.125 | 0 | 0 | 0 | 0 | 0 | 0 | 2200 | 643 | 2400 | 192 | 160 | 1273 | 0 | 0 | 0 | 0 | 320 | 1669 | 831.8 | 0.0981 | 0.0914 | 0.001 | 0.0039 | 0.0269 | 0.446 | 0.126 | 0.11 | 0.841 | 0.0083 | 0.0084 | 0.0189 | 0.0421 | 0.121 | 2501/22R1 | 134.2 | 77 | 57.2 | 0 | 0 | 0 | 0 | 20.1 | 0 | 0 | 0 | 0 | 35.9 | 0 | 0 | 32.4 | 16.1 | 0 | 0 | 0 | 0 | 0 | 22.3 | 7.4 | 0 | 0 | 0 | 0 | 1593 | 1612 | 1631 | 1669 | 282 | 411.8 | 433.8 | 831.8 | 161.43 | 178.96 | 172.47 | 199.68
2025-01-23 | 4 | Janvier | 2025-01-23 13:27 | 2025-01-23 14:25 | 50135 | 1 | S275J02 | 57.8 | 7 | 65 | 125 | 124.2 | 130.212 | 39.317 | 3295 | 227 | 1050 | 2.8 | 44.643 | 51.375 | 66.48 | 78.4 | 0 | 0 | 16.3 | 21.625 | 23.016 | 29.75 | 0 | 0 | 0 | 0 | 2200 | 640 | 2400 | 190 | 160 | 1302 | 0 | 0 | 0 | 0 | 285 | 1644 | 621 | 0.072 | 0.0733 | 0.001 | 0.0033 | 0.0242 | 0.548 | 0.127 | 0.138 | 0.915 | 0.0122 | 0.0099 | 0.0157 | 0.0673 | 0.125 | 2501/22R1 | 128.5 | 78.2 | 50.3 | 0 | 0 | 0 | 0 | 18.5 | 0 | 0 | 0 | 0 | 33.6 | 0 | 0 | 31.6 | 15.3 | 0 | 0 | 0 | 0 | 0 | 21.9 | 0 | 0 | 0 | 0 | 0 | 1595 | 1655 | 1653 | 1644 | 413.6 | 198.3 | 194.3 | 621 | 188.51 | 101.95 | 101.54 | 191.78
2025-01-23 | 4 | Janvier | 2025-01-23 12:33 | 2025-01-23 13:27 | 50134 | 1 | S275J02 | 54.57 | 5 | 61 | 124 | 125.2 | 111.527 | 40.6 | 3575 | 236 | 909 | 3.167 | 39.158 | 52.75 | 68.15 | 77.96 | 0 | 0 | 15.55 | 20.375 | 25.05 | 32.375 | 0 | 0 | 0 | 0 | 2200 | 644 | 2400 | 190 | 160 | 1268 | 0 | 0 | 0 | 0 | 320 | 1669 | 978.8 | 0.0894 | 0.0705 | 0.001 | 0.004 | 0.0292 | 0.75 | 0.136 | 0.121 | 0.847 | 0.0097 | 0.0095 | 0.016 | 0.0385 | 0.131 | 2501/22R1 | 134.1 | 77.9 | 56.2 | 0 | 0 | 0 | 0 | 20.3 | 0 | 0 | 0 | 0 | 36.2 | 0 | 0 | 31.8 | 15.8 | 0 | 0 | 0 | 0 | 0 | 22.6 | 7.4 | 0 | 0 | 0 | 0 | 1627 | 1656 | 1654 | 1669 | 389.2 | 622.7 | 195.7 | 978.8 | 166.67 | 185.47 | 101.53 | 211.63
2025-01-23 | 4 | Janvier | 2025-01-23 11:38 | 2025-01-23 12:33 | 50133 | 1 | S275J02 | 54.85 | 2 | 62 | 124 | 123.2 | 131.892 | 40.967 | 3351 | 227 | 778 | 2.717 | 45.644 | 52.125 | 66.28 | 76.34 | 0 | 0 | 16 | 21.125 | 24.967 | 31 | 0 | 0 | 0 | 0 | 2200 | 641 | 2400 | 192 | 160 | 1267 | 0 | 0 | 0 | 0 | 320 | 1658 | 830.2 | 0.0812 | 0.0964 | 0.001 | 0.0056 | 0.027 | 0.952 | 0.138 | 0.171 | 1.01 | 0.0076 | 0.0084 | 0.0097 | 0.0429 | 0.139 | 2501/22R1 | 128.2 | 77.4 | 50.8 | 0 | 0 | 0 | 0 | 19.1 | 0 | 0 | 0 | 0 | 32.3 | 0 | 0 | 32.7 | 14 | 0 | 0 | 0 | 0 | 0 | 22.3 | 0 | 0 | 0 | 0 | 0 | 1604 | 1628 | 1676 | 1658 | 442.6 | 855.3 | 1089.1 | 830.2 | 188.61 | 223.99 | 215.67 | 205.51
2025-01-23 | 4 | Janvier | 2025-01-23 10:42 | 2025-01-23 11:38 | 50132 | 1 | S275J02 | 56.2 | 6 | 61 | 123 | 120.2 | 116.759 | 41.15 | 3477 | 230 | 895 | 3.067 | 40.109 | 53.375 | 68.4 | 77.83 | 0 | 0 | 16.483 | 21.875 | 24.666 | 31.5 | 0 | 0 | 0 | 0 | 2300 | 645 | 2400 | 192 | 160 | 1269 | 0 | 0 | 0 | 0 | 320 | 1657 | 674.5 | 0.0695 | 0.0857 | 0.001 | 0.0034 | 0.0229 | 0.554 | 0.124 | 0.113 | 0.843 | 0.0106 | 0.0087 | 0.0132 | 0.0609 | 0.126 | 2501/22R1 | 134.5 | 79.2 | 55.3 | 0 | 0 | 0 | 0 | 20.8 | 0 | 0 | 0 | 0 | 35.5 | 0 | 0 | 31.9 | 16.1 | 0 | 0 | 0 | 0 | 0 | 22.7 | 7.5 | 0 | 0 | 0 | 0 | 1619 | 1640 | 1657 |  | 27 | 514.8 | 674.5 |  | -25.13 | 180.17 | 190.79
2025-01-23 | 4 | Janvier | 2025-01-23 09:45 | 2025-01-23 10:42 | 50131 | 1 | S275J02 | 56.7 | 7 | 65 | 125 | 122.9 | 116.512 | 40.733 | 3436 | 229 | 904 | 2.983 | 41.899 | 52.5 | 67.44 | 77.33 | 0 | 0 | 15.367 | 20.5 | 25.367 | 32 | 0 | 0 | 0 | 0 | 2200 | 643 | 2400 | 191 | 320 | 2536 | 0 | 0 | 0 | 0 | 320 | 1645 | 673.6 | 0.0816 | 0.0878 | 0.001 | 0.0042 | 0.023 | 0.689 | 0.14 | 0.12 | 0.82 | 0.0058 | 0.0089 | 0.0238 | 0.0555 | 0.139 | 2501/22R1 | 134.8 | 77.8 | 57 | 0 | 0 | 0 | 0 | 20.5 | 0 | 0 | 0 | 0 | 35.8 | 0 | 0 | 32.3 | 16.9 | 0 | 0 | 0 | 0 | 0 | 22.6 | 0 | 0 | 0 | 0 | 0 | 1602 | 1599 | 1628 | 1645 | 468.6 | 444.1 | 29 | 673.6 | 193.89 | 191.57 | -24.73 | 197.21
2025-01-23 | 4 | Janvier | 2025-01-23 08:51 | 2025-01-23 09:45 | 50130 | 1 | S275J02 | 54.08 | 5 | 61 | 124 | 124.9 | 116.47 | 39.333 | 3454 | 235 | 821 | 3.433 | 36.117 | 51.25 | 65.93 | 78.18 | 0 | 0 | 15.233 | 20.5 | 24.1 | 30.75 | 0 | 0 | 0 | 0 | 2200 | 644 | 2400 | 192 | 322 | 2538 | 0 | 0 | 0 | 0 | 320 | 1640 | 770.9 | 0.0835 | 0.0853 | 0.001 | 0.0044 | 0.0332 | 0.547 | 0.138 | 0.12 | 0.82 | 0.0058 | 0.0089 | 0.0238 | 0.0555 | 0.139 | 2501/22R1 | 134.6 | 79.1 | 55.5 | 0 | 0 | 0 | 0 | 20.5 | 0 | 0 | 0 | 0 | 35.4 | 0 | 0 | 32.2 | 16.5 | 0 | 0 | 0 | 0 | 0 | 22.2 | 7.8 | 0 | 0 | 0 | 0 | 1603 | 1634 | 1634 | 1640 | 263.5 | 370 | 427.2 | 770.9 | 151.01 | 159.15 | 169.72 | 209.84
2025-01-23 | 4 | Janvier | 2025-01-23 06:39 | 2025-01-23 08:51 | 50129 | 1 | S275J02 | 131.83 | 2 | 61 | 126 | 123.6 | 116.843 | 46.35 | 4083 | 258 | 1284 | 2.867 | 43.953 | 56.875 | 75.43 | 73.62 | 0 | 0 | 16.517 | 20.625 | 29.834 | 36.125 | 0 | 0 | 0 | 0 | 2200 | 642 | 2400 | 192 | 160 | 1267 | 0 | 0 | 0 | 0 | 320 | 1647 | 725.2 | 0.0696 | 0.0634 | 0.001 | 0.0016 | 0.0284 | 0.467 | 0.142 | 0.114 | 0.828 | 0.0144 | 0.0096 | 0.0133 | 0.0406 | 0.133 | 2501/22R1 | 134.3 | 79.4 | 54.9 | 0 | 0 | 0 | 0 | 20.5 | 0 | 0 | 0 | 0 | 35.6 | 0 | 0 | 31.8 | 17.2 | 0 | 0 | 0 | 0 | 0 | 21.9 | 0 | 0 | 0 | 0 | 0 | 1555 | 1589 | 1640 | 1647 | 478.5 | 171.4 | 562.4 | 725.2 | 220.99 | 126.98 | 186.67 | 201.54
2025-01-23 | 4 | Janvier | 2025-01-23 05:42 | 2025-01-23 06:39 | 50128 | 1 | S275J02 | 57.1 | 6 | 60 | 123 | 119.2 | 136.534 | 40.5 | 3396 | 232 | 873 | 3.6 | 34.167 | 52.5 | 67.2 | 77.78 | 0 | 0 | 15.283 | 20.375 | 25.217 | 32.125 | 0 | 0 | 0 | 0 | 2200 | 1290 | 2400 | 384 | 160 | 1267 | 0 | 0 | 0 | 0 | 320 | 1659 | 666.4 | 0.0983 | 0.0865 | 0.001 | 0.0038 | 0.0245 | 0.644 | 0.126 | 0.123 | 0.862 | 0.0076 | 0.0075 | 0.0169 | 0.0293 | 0.126 | 2501/22R1 | 125.4 | 79.8 | 45.6 | 0 | 0 | 0 | 0 | 16.6 | 0 | 0 | 0 | 0 | 31 | 0 | 0 | 32 | 16.8 | 0 | 0 | 0 | 0 | 0 | 21.2 | 7.8 | 0 | 0 | 0 | 0 | 1595 | 1625 | 1659 |  | 339.9 | 459.1 | 666.4 |  | 174.08 | 179.89 | 188.82
2025-01-22 | 4 | Janvier | 2025-01-23 04:41 | 2025-01-23 05:42 | 50127 | 1 | S275J02 | 60.82 | 7 | 64 | 129 | 126 | 117.21 | 40.567 | 3241 | 228 | 1136 | 2.75 | 46.909 | 51.75 | 67.05 | 76.54 | 0 | 0 | 16.583 | 20.875 | 23.984 | 30.875 | 0 | 0 | 0 | 0 | 2200 | 645 | 2400 | 190 | 160 | 1267 | 0 | 0 | 0 | 0 | 323 | 1655 | 785.4 | 0.098 | 0.0699 | 0.001 | 0.0039 | 0.0252 | 0.356 | 0.134 | 0.104 | 0.772 | 0.0169 | 0.0077 | 0.012 | 0.0726 | 0.127 | 2501/22R1 | 134.9 | 78.6 | 56.3 | 0 | 0 | 0 | 0 | 19.8 | 0 | 0 | 0 | 0 | 36.2 | 0 | 0 | 32.4 | 17.4 | 0 | 0 | 0 | 0 | 0 | 21.6 | 0 | 0 | 0 | 0 | 0 | 1583 | 1605 | 1655 |  | 383.2 | 491.1 | 785.4 |  | 189.42 | 195.71 | 203.06
2025-01-22 | 4 | Janvier | 2025-01-23 03:47 | 2025-01-23 04:41 | 50126 | 1 | DD13C | 54.33 | 5 | 62 | 123 | 123.5 | 119.184 | 41 | 3729 | 240 | 886 | 2.483 | 49.53 | 52.875 | 68.66 | 77.38 | 0 | 0 | 16.117 | 21.125 | 24.884 | 31.75 | 0 | 0 | 0 | 0 | 2200 | 642 | 2400 | 191 | 159 | 0 | 151 | 0 | 0 | 0 | 430 | 1652 | 1113.7 | 0.0749 | 0.0758 | 0.003 | 0.0026 | 0.026 | 0.571 | 0.131 | 0.0487 | 0.164 | 0.0136 | 0.0067 | 0.0117 | 0.0795 | 0.141 | 2501/20R2 | 135.6 | 79.5 | 56.1 | 0 | 0 | 0 | 0 | 21.2 | 0 | 0 | 0 | 0 | 31.8 | 0 | 0 | 20.6 | 35.1 | 0 | 0 | 0 | 0 | 0 | 19.1 | 7.8 | 0 | 0 | 0 | 0 | 1577 | 1602 | 1631 | 1652 | 528.6 | 23.7 | 858 | 1113.7 | 216.34 | -25.55 | 222.59 | 230.34
2025-01-22 | 4 | Janvier | 2025-01-23 02:51 | 2025-01-23 03:47 | 50125 | 1 | DD13C | 55.9 | 2 | 61 | 122 | 119.6 | 114.136 | 40.25 | 3585 | 238 | 899 | 2.533 | 48.158 | 51.875 | 67.28 | 77.33 | 0 | 0 | 15.083 | 20 | 25.167 | 31.875 | 0 | 0 | 0 | 0 | 2200 | 643 | 2400 | 192 | 160 | 0 | 155 | 0 | 0 | 0 | 370 | 1658 | 903.6 | 0.0639 | 0.0691 | 0.001 | 0.004 | 0.0204 | 0.553 | 0.119 | 0.0401 | 0.171 | 0.0102 | 0.0079 | 0.0118 | 0.0526 | 0.123 | 2501/20R2 | 136.1 | 79.3 | 56.8 | 0 | 0 | 0 | 0 | 21 | 0 | 0 | 0 | 0 | 32.9 | 0 | 0 | 20.7 | 37.1 | 0 | 0 | 0 | 0 | 0 | 17.5 | 0 | 0 | 0 | 0 | 0 | 1595 | 1650 | 1660 | 1658 | 596.4 | 924.3 | 896.6 | 903.6 | 215.43 | 217.74 | 210.07 | 211.73
2025-01-22 | 4 | Janvier | 2025-01-23 01:57 | 2025-01-23 02:51 | 50124 | 1 | DD13C | 53.45 | 6 | 61 | 122 | 116.1 | 114.088 | 40.983 | 3465 | 233 | 917 | 2.917 | 41.829 | 52.375 | 67.47 | 76.68 | 0 | 0 | 17.633 | 22.75 | 23.35 | 29.625 | 0 | 0 | 0 | 0 | 2200 | 643 | 2400 | 192 | 160 | 0 | 150 | 0 | 0 | 0 | 400 | 1651 | 1012.5 | 0.0766 | 0.0668 | 0.001 | 0.0033 | 0.025 | 0.399 | 0.115 | 0.0347 | 0.149 | 0.0152 | 0.0054 | 0.0114 | 0.076 | 0.117 | 2501/20R2 | 135.1 | 78.2 | 56.9 | 0 | 0 | 0 | 0 | 45.8 | 0 | 0 | 0 | 0 | 26.6 | 0 | 0 | 22.2 | 18.9 | 0 | 0 | 0 | 0 | 0 | 14.2 | 7.4 | 0 | 0 | 0 | 0 | 1585 | 1627 | 1657 | 1651 | 669.1 | 830 | 917.9 | 1012.5 | 229.33 | 222.33 | 213.42 | 223.89
2025-01-22 | 4 | Janvier | 2025-01-23 00:48 | 2025-01-23 01:57 | 50123 | 1 | DD13C | 69.5 | 7 | 64 | 120 | 117.9 | 114.117 | 41.5 | 3682 | 234 | 979 | 3.633 | 33.028 | 52.5 | 68.51 | 75.9 | 0 | 0 | 15.417 | 20.25 | 26.083 | 32.25 | 0 | 0 | 0 | 0 | 2200 | 643 | 2400 | 190 | 160 | 0 | 152 | 0 | 0 | 0 | 430 | 1662 | 1082 | 0.0724 | 0.0702 | 0.001 | 0.0038 | 0.0272 | 0.533 | 0.15 | 0.0291 | 0.154 | 0.0114 | 0.0064 | 0.0145 | 0.104 | 0.15 | 2501/20R2 | 135.5 | 77.7 | 57.8 | 0 | 0 | 0 | 0 | 19 | 0 | 0 | 0 | 0 | 32.4 | 0 | 0 | 21.1 | 36 | 0 | 0 | 0 | 0 | 0 | 19.6 | 0 | 0 | 0 | 0 | 0 | 1625 | 1637 | 1662 | 1662 | 779.5 | 846.7 | 995.5 | 1082 | 218.8 | 218.36 | 216.67 | 222.79
2025-01-22 | 4 | Janvier | 2025-01-22 23:54 | 2025-01-23 00:48 | 50122 | 1 | DD13C | 53.52 | 5 | 62 | 121 | 120.4 | 114.136 | 40.833 | 3514 | 231 | 916 | 3.433 | 35.243 | 53 | 68.23 | 77.88 | 0 | 0 | 15.633 | 20.625 | 25.2 | 32.375 | 0 | 0 | 0 | 0 | 2200 | 645 | 2400 | 191 | 160 | 0 | 148 | 0 | 0 | 0 | 445 | 1691 | 1162.9 | 0.0978 | 0.0924 | 0.001 | 0.0048 | 0.0331 | 0.604 | 0.169 | 0.0275 | 0.159 | 0.007 | 0.0078 | 0.0238 | 0.0353 | 0.168 | 2501/20R2 | 136 | 77.6 | 58.4 | 0 | 0 | 0 | 0 | 20.1 | 0 | 0 | 0 | 0 | 32.7 | 0 | 0 | 21.1 | 36 | 0 | 0 | 0 | 0 | 0 | 18.3 | 7.8 | 0 | 0 | 0 | 0 | 1653 | 1667 | 1684 | 1691 | 195.3 | 840.7 | 966.5 | 1162.9 | 101.92 | 201.54 | 202.56 | 212.34
2025-01-22 | 4 | Janvier | 2025-01-22 17:32 | 2025-01-22 23:54 | 50121 | 1 | DD13C | 52.41333 | 2 | 61 | 122 | 113.7 | 115.108 | 43.733 | 3994 | 247 | 1185 | 2.483 | 49.128 | 56.125 | 73.97 | 77 | 0 | 0 | 16.9 | 22.125 | 26.833 | 34 | 0 | 0 | 0 | 0 | 2200 | 644 | 2400 | 192 | 160 | 0 | 133 | 0 | 0 | 0 | 393 | 1630 | 967.8 | 0.084 | 0.105 | 0.001 | 0.006 | 0.0271 | 0.41 | 0.152 | 0.0258 | 0.134 | 0.005 | 0.0079 | 0.0267 | 0.024 | 0.143 | 2501/20R2 | 135.2 | 78.6 | 56.6 | 0 | 0 | 0 | 0 | 21.3 | 0 | 0 | 0 | 0 | 34.3 | 0 | 0 | 21.1 | 40.2 | 0 | 0 | 0 | 0 | 0 | 18.3 | 0 | 0 | 0 | 0 | 0 | 1602 | 1640 | 1665 | 1630 | 261.5 | 947.3 | 1285.7 | 967.8 | 151 | 224.98 | 233.83 | 231.99
2025-01-22 | 4 | Janvier | 2025-01-22 16:34 | 2025-01-22 17:32 | 50120 | 1 | S275J02 | 54.07 | 7 | 66 | 126 | 126.4 | 108.506 | 39.95 | 3302 | 225 | 893 | 3.383 | 37.241 | 51.5 | 65.98 | 77.35 | 0 | 0 | 15.367 | 20.875 | 24.583 | 30.625 | 0 | 0 | 0 | 0 | 2200 | 645 | 2400 | 191 | 160 | 1271 | 0 | 0 | 0 | 0 | 320 | 1654 | 197.1 | 0.0585 | 0.0795 | 0.001 | 0.0057 | 0.0285 | 0.487 | 0.134 | 0.113 | 0.88 | 0.0236 | 0.01 | 0.0119 | 0.0844 | 0.137 | 2501/22R1 | 125.3 | 76.2 | 49.1 | 0 | 0 | 0 | 0 | 17.9 | 0 | 0 | 0 | 0 | 34.6 | 0 | 0 | 31.6 | 12.3 | 0 | 0 | 0 | 0 | 0 | 21.9 | 7 | 0 | 0 | 0 | 0 | 1619 | 1687 | 1698 | 1654 | 727.1 | 1109.6 | 1080.6 | 197.1 | 216.95 | 211.06 | 203.15 | 102.05
2025-01-22 | 4 | Janvier | 2025-01-22 15:33 | 2025-01-22 16:34 | 50119 | 1 | S275J02 | 60.87 | 5 | 63 | 124 | 128.7 | 124.096 | 40.45 | 3629 | 235 | 997 | 3.767 | 32.92 | 52 | 67.92 | 77.13 | 0 | 0 | 15.967 | 21.25 | 24.483 | 30.625 | 0 | 0 | 0 | 0 | 2200 | 644 | 2400 | 190 | 320 | 2542 | 0 | 0 | 0 | 0 | 320 | 1659 | 842.6 | 0.105 | 0.0996 | 0.0107 | 0.0068 | 0.0485 | 0.766 | 0.133 | 0.115 | 0.862 | 0.0098 | 0.0092 | 0.0106 | 0.0493 | 0.133 | 2501/22R1 | 134.4 | 78.9 | 55.5 | 0 | 0 | 0 | 0 | 20.3 | 0 | 0 | 0 | 0 | 36.6 | 0 | 0 | 31.9 | 16.9 | 0 | 0 | 0 | 0 | 0 | 22 | 0 | 0 | 0 | 0 | 0 | 1583 | 1611 | 1716 | 1659 | 308.3 | 610.6 | 1320.8 | 842.6 | 173.42 | 208.46 | 208.12 | 206.05
2025-01-22 | 4 | Janvier | 2025-01-22 14:38 | 2025-01-22 15:33 | 50118 | 1 | S275J02 | 54.92 | 2 | 62 | 123 | 123.5 | 122.995 | 37.383 | 2997 | 219 | 532 | 3.283 | 37.462 | 48.75 | 60.8 | 78.24 | 0 | 0 | 15.734 | 20.375 | 21.65 | 28.375 | 0 | 0 | 0 | 0 | 2200 | 644 | 2400 | 190 | 322 | 2530 | 0 | 0 | 0 | 0 | 330 | 1656 | 673 | 0.0834 | 0.0758 | 0.001 | 0.0036 | 0.0261 | 0.55 | 0.131 | 0.122 | 0.834 | 0.0156 | 0.0103 | 0.0114 | 0.0691 | 0.136 | 2501/22R1 | 125.5 | 76.7 | 48.8 | 0 | 0 | 0 | 0 | 17.2 | 0 | 0 | 0 | 0 | 33.4 | 0 | 0 | 30.2 | 16.2 | 0 | 0 | 0 | 0 | 0 | 21.8 | 6.7 | 0 | 0 | 0 | 0 | 1631 | 1619 | 1645 | 1656 | 748.4 | 495.8 | 657 | 673 | 212.55 | 188.8 | 195.37 | 191.17
2025-01-22 | 4 | Janvier | 2025-01-22 13:47 | 2025-01-22 14:38 | 50117 | 1 | S275J02 | 51.42 | 6 | 62 | 124 | 127.5 | 127.52 | 38 | 3120 | 218 | 714 | 3.5 | 35.429 | 49.375 | 62.54 | 77.96 | 0 | 0 | 15.95 | 21.25 | 22.05 | 28.125 | 0 | 0 | 0 | 0 | 2200 | 644 | 2400 | 190 | 161 | 1266 | 0 | 0 | 0 | 0 | 320 | 1670 | 870.4 | 0.0776 | 0.0984 | 0.001 | 0.0033 | 0.021 | 0.758 | 0.138 | 0.126 | 0.923 | 0.0165 | 0.01 | 0.0081 | 0.0501 | 0.141 | 2501/22R1 | 125.7 | 77.3 | 48.4 | 0 | 0 | 0 | 0 | 17.3 | 0 | 0 | 0 | 0 | 34.4 | 0 | 0 | 31.9 | 13.5 | 0 | 0 | 0 | 0 | 0 | 21.2 | 0 | 0 | 0 | 0 | 0 | 1610 | 1641 | 1675 | 1670 | 287.9 | 562.1 | 905.4 | 870.4 | 153.73 | 186.08 | 202.65 | 202.46
2025-01-22 | 4 | Janvier | 2025-01-22 12:47 | 2025-01-22 13:47 | 50116 | 1 | S275J02 | 60.18 | 7 | 65 | 128 | 129 | 127.583 | 43.717 | 3735 | 246 | 1174 | 3.267 | 39.184 | 54 | 71.01 | 74.11 | 0 | 0 | 16.35 | 21.5 | 27.367 | 32.375 | 0 | 0 | 0 | 0 | 2200 | 645 | 2400 | 190 | 161 | 1267 | 0 | 0 | 0 | 0 | 320 | 1653 | 777.4 | 0.121 | 0.0938 | 0.001 | 0.0057 | 0.0251 | 0.361 | 0.144 | 0.102 | 0.812 | 0.0102 | 0.0106 | 0.0136 | 0.0744 | 0.142 | 2501/20R4 | 134.6 | 78.4 | 56.2 | 0 | 0 | 0 | 0 | 20.2 | 0 | 0 | 0 | 0 | 33.4 | 0 | 0 | 29.2 | 26.5 | 0 | 0 | 0 | 0 | 0 | 18.5 | 6.8 | 0 | 0 | 0 | 0 | 1584 | 1581 | 1605 | 1653 | 392 | 216.5 | 330.7 | 777.4 | 190.54 | 148.5 | 166.63 | 203.39
2025-01-22 | 4 | Janvier | 2025-01-22 11:48 | 2025-01-22 12:47 | 50115 | 1 | S275J02 | 59.07 | 5 | 63 | 124 | 127.4 | 108.89 | 40.167 | 3363 | 227 | 952 | 3.017 | 41.105 | 52.125 | 67.03 | 77.86 | 0 | 0 | 15.183 | 20.25 | 24.983 | 31.75 | 0 | 0 | 0 | 0 | 2200 | 645 | 2400 | 191 | 160 | 1266 | 0 | 0 | 0 | 0 | 350 | 1638 | 897 | 0.0828 | 0.0929 | 0.001 | 0.0076 | 0.0647 | 0.452 | 0.142 | 0.109 | 0.83 | 0.014 | 0.0084 | 0.0109 | 0.0599 | 0.136 | 2501/20R4 | 133.7 | 78.5 | 55.2 | 0 | 0 | 0 | 0 | 20.9 | 0 | 0 | 0 | 0 | 32.5 | 0 | 0 | 29.1 | 26.1 | 0 | 0 | 0 | 0 | 0 | 17.3 | 0 | 0 | 0 | 0 | 0 | 1597 | 1617 | 1638 |  | 658.7 | 796.9 | 897 |  | 221.65 | 224.77 | 222.06
2025-01-22 | 4 | Janvier | 2025-01-22 10:54 | 2025-01-22 11:48 | 50114 | 1 | S275J02 | 53.5 | 2 | 62 | 122 | 120.8 | 131.553 | 38.1 | 3115 | 230 | 681 | 3.183 | 38.325 | 48.875 | 61.94 | 76.97 | 0 | 0 | 17.567 | 22.625 | 20.534 | 26.25 | 0 | 0 | 0 | 0 | 2200 | 646 | 2400 | 191 | 320 | 2536 | 0 | 0 | 0 | 0 | 320 | 1643 | 761.5 | 0.0708 | 0.0845 | 0.001 | 0.0043 | 0.0263 | 0.715 | 0.131 | 0.126 | 0.872 | 0.0141 | 0.0074 | 0.0123 | 0.0637 | 0.133 | 2501/20R4 | 125.4 | 78.6 | 46.8 | 0 | 0 | 0 | 0 | 15.3 | 0 | 0 | 0 | 0 | 33.5 | 0 | 0 | 29.6 | 22.5 | 0 | 0 | 0 | 0 | 0 | 17.8 | 6.7 | 0 | 0 | 0 | 0 | 1619 | 1635 | 1655 | 1643 | 454.6 | 529 | 1015.1 | 761.5 | 182.43 | 184.88 | 221.9 | 207.31
2025-01-22 | 4 | Janvier | 2025-01-22 10:02 | 2025-01-22 10:54 | 50113 | 1 | S275J02 | 52.38 | 6 | 61 | 123 | 121.6 | 118.274 | 39.833 | 3291 | 225 | 828 | 3.083 | 39.892 | 51.875 | 66.05 | 78.14 | 0 | 0 | 15.817 | 21 | 24.016 | 30.75 | 0 | 0 | 0 | 0 | 2200 | 645 | 2400 | 190 | 322 | 2528 | 0 | 0 | 0 | 0 | 320 | 1649 | 665.9 | 0.106 | 0.0948 | 0.0019 | 0.0041 | 0.0259 | 0.624 | 0.136 | 0.123 | 0.864 | 0.0116 | 0.0084 | 0.0127 | 0.0587 | 0.137 | 2501/20R4 | 134.4 | 77.9 | 56.5 | 0 | 0 | 0 | 0 | 20.4 | 0 | 0 | 0 | 0 | 33.9 | 0 | 0 | 29.4 | 26.5 | 0 | 0 | 0 | 0 | 0 | 17.1 | 0 | 0 | 0 | 0 | 0 | 1597 | 1623 | 1667 | 1649 | 438.4 | 543.6 | 1063.4 | 665.9 | 191.71 | 193.4 | 218.8 | 194.19
2025-01-22 | 4 | Janvier | 2025-01-22 09:08 | 2025-01-22 10:02 | 50112 | 1 | S275J02 | 53.35 | 7 | 65 | 123 | 123.6 | 118.085 | 41.683 | 3507 | 236 | 819 | 3.383 | 36.355 | 53.375 | 68.21 | 76.83 | 0 | 0 | 15.983 | 21.125 | 25.7 | 32.25 | 0 | 0 | 0 | 0 | 2200 | 646 | 2400 | 191 | 161 | 1268 | 0 | 0 | 0 | 0 | 320 | 1655 | 663.1 | 0.0776 | 0.0718 | 0.001 | 0.004 | 0.029 | 0.59 | 0.159 | 0.129 | 0.835 | 0.0171 | 0.0105 | 0.0189 | 0.0867 | 0.157 | 2501/20R4 | 135.2 | 78.5 | 56.7 | 0 | 0 | 0 | 0 | 20.4 | 0 | 0 | 0 | 0 | 32.9 | 0 | 0 | 29.2 | 26.9 | 0 | 0 | 0 | 0 | 0 | 18.4 | 7.4 | 0 | 0 | 0 | 0 | 1579 | 1602 | 1631 | 1655 | 500.2 | 327.5 | 515.5 | 663.1 | 211.19 | 167.55 | 185.15 | 190.63
2025-01-22 | 4 | Janvier | 2025-01-22 07:49 | 2025-01-22 09:08 | 50111 | 1 | S275J02 | 79.05 | 5 | 62 | 121 | 119.8 | 118.193 | 42.633 | 3804 | 252 | 1416 | 3.3 | 36.667 | 53.125 | 71.36 | 74.77 | 0 | 0 | 16.433 | 21.375 | 26.2 | 31.625 | 0 | 0 | 0 | 0 | 2200 | 1290 | 2400 | 380 | 160 | 1269 | 0 | 0 | 0 | 0 | 390 | 1667 | 1096.4 | 0.141 | 0.0972 | 0.0048 | 0.0044 | 0.0238 | 0.589 | 0.146 | 0.113 | 0.912 | 0.0279 | 0.0094 | 0.0112 | 0.0734 | 0.15 | 2501/20R4 | 134.8 | 79.6 | 55.2 | 0 | 0 | 0 | 0 | 20.7 | 0 | 0 | 0 | 0 | 32.9 | 0 | 0 | 29.2 | 27.1 | 0 | 0 | 0 | 0 | 0 | 17.6 | 0 | 0 | 0 | 0 | 0 | 1654 | 1673 | 1674 | 1667 | 196.8 | 1156.2 | 1167.1 | 1096.4 | 101.94 | 221.69 | 221.83 | 221.04
2025-01-22 | 4 | Janvier | 2025-01-22 06:49 | 2025-01-22 07:49 | 50110 | 1 | S275J02 | 60.03 | 2 | 62 | 121 | 119.5 | 105.01 | 39.683 | 3186 | 229 | 792 | 3.25 | 37.231 | 50.375 | 64.1 | 76.17 | 0 | 0 | 16.167 | 20.75 | 23.516 | 29.625 | 0 | 0 | 0 | 0 | 2200 | 646 | 2400 | 190 | 160 | 1270 | 0 | 0 | 0 | 0 | 320 | 1653 | 194.3 | 0.061 | 0.0784 | 0.001 | 0.0027 | 0.0197 | 0.555 | 0.124 | 0.124 | 0.857 | 0.0152 | 0.0062 | 0.0168 | 0.0763 | 0.135 | 2501/20R4 | 134.7 | 78.1 | 56.6 | 0 | 0 | 0 | 0 | 20.6 | 0 | 0 | 0 | 0 | 32.1 | 0 | 0 | 29.3 | 26.8 | 0 | 0 | 0 | 0 | 0 | 18.2 | 7.7 | 0 | 0 | 0 | 0 | 1591 | 1604 | 1666 | 1653 | 479.6 | 265.2 | 214.5 | 194.3 | 201.57 | 150.94 | 101.77 | 101.54
2025-01-22 | 4 | Janvier | 2025-01-22 05:48 | 2025-01-22 06:49 | 50109 | 1 | S275J02 | 61.2 | 6 | 61 | 120 | 115.3 | 118.193 | 39.967 | 3384 | 234 | 1046 | 3.333 | 36 | 49.875 | 65.26 | 74.87 | 0 | 0 | 14.517 | 19.125 | 25.45 | 30.75 | 0 | 0 | 0 | 0 | 2200 | 646 | 2400 | 192 | 161 | 1267 | 0 | 0 | 0 | 0 | 320 | 1689 | 784.1 | 0.106 | 0.141 | 0.0028 | 0.0054 | 0.0237 | 1.38 | 0.116 | 0.134 | 0.882 | 0.0163 | 0.0061 | 0.0171 | 0.0661 | 0.123 | 2501/20R4 | 134.3 | 78.9 | 55.4 | 0 | 0 | 0 | 0 | 19.3 | 0 | 0 | 0 | 0 | 32.7 | 0 | 0 | 29.6 | 26.7 | 0 | 0 | 0 | 0 | 0 | 18.8 | 0 | 0 | 0 | 0 | 0 | 1633 | 1693 | 1680 | 1689 | 465.6 | 999.1 | 936.5 | 784.1 | 176.58 | 200.11 | 202.41 | 184.49
2025-01-21 | 4 | Janvier | 2025-01-22 04:52 | 2025-01-22 05:48 | 50108 | 1 | S355TA | 56.6 | 7 | 65 | 122 | 122.2 | 106.238 | 38.45 | 3205 | 225 | 1636 | 3.9 | 31.282 | 50.5 | 67.74 | 78.8 | 0 | 0 | 14.167 | 18.875 | 24.284 | 31.625 | 0 | 0 | 0 | 0 | 2200 | 540 | 2400 | 210 | 212 | 1668 | 0 | 207 | 0 | 200 | 330 | 1691 | 683.9 | 0.103 | 0.132 | 0.001 | 0.005 | 0.0225 | 0.391 | 0.101 | 0.149 | 1.06 | 0.129 | 0.0079 | 0.0192 | 0.0977 | 0.11 | 2501/20R2 | 134.7 | 78 | 56.7 | 0 | 8.8 | 0 | 0 | 40.6 | 0 | 0 | 0 | 0 | 21.8 | 0 | 0 | 20.2 | 20.8 | 0 | 0 | 0 | 0 | 0 | 15.7 | 6.8 | 0 | 0 | 0 | 0 | 1605 | 1717 | 1693 | 1691 | 205.6 | 854.3 | 340.6 | 683.9 | 131.69 | 175.61 | 121.12 | 173.37
2025-01-21 | 4 | Janvier | 2025-01-22 03:55 | 2025-01-22 04:52 | 50107 | 1 | S355TA | 56.58 | 5 | 61 | 123 | 123 | 115.216 | 38.817 | 3268 | 229 | 1409 | 3.3 | 37.273 | 50.125 | 66.64 | 77.48 | 0 | 0 | 14.55 | 19.375 | 24.267 | 30.75 | 0 | 0 | 0 | 0 | 2200 | 541 | 2400 | 211 | 212 | 1669 | 0 | 207 | 0 | 0 | 290 | 1645 | 691.5 | 0.0773 | 0.109 | 0.001 | 0.0042 | 0.0232 | 0.575 | 0.113 | 0.134 | 1.1 | 0.126 | 0.0072 | 0.0174 | 0.0834 | 0.118 | 2501/20R2 | 134.5 | 80 | 54.5 | 0 | 9 | 0 | 0 | 40 | 0 | 0 | 0 | 0 | 21.1 | 0 | 0 | 20 | 20.7 | 0 | 0 | 0 | 0 | 0 | 16.3 | 0 | 0 | 0 | 0 | 0 | 1607 | 1642 | 1668 | 1645 | 383.7 | 546.5 | 586.2 | 691.5 | 176.48 | 183.47 | 174.52 | 199.13
2025-01-21 | 4 | Janvier | 2025-01-22 02:54 | 2025-01-22 03:55 | 50106 | 1 | S355TA | 61.42 | 2 | 62 | 120 | 119.4 | 119.45 | 40.733 | 3313 | 229 | 1725 | 3.4 | 35.294 | 54.125 | 72.07 | 79.73 | 0 | 0 | 14.367 | 19.625 | 26.366 | 34.5 | 0 | 0 | 0 | 0 | 2200 | 541 | 2400 | 263 | 212 | 1667 | 0 | 206 | 0 | 200 | 290 | 1670 | 702.6 | 0.126 | 0.128 | 0.001 | 0.0064 | 0.0284 | 0.617 | 0.121 | 0.132 | 1.11 | 0.129 | 0.0078 | 0.0188 | 0.0819 | 0.127 | 2501/20R2 | 139.8 | 79.9 | 59.9 | 0 | 9 | 0 | 0 | 40.4 | 0 | 0 | 0 | 0 | 22 | 0 | 0 | 19.9 | 25.1 | 0 | 0 | 0 | 0 | 0 | 15.6 | 7.8 | 0 | 0 | 0 | 0 | 1578 | 1652 | 1679 | 1670 | 401.5 | 192.8 | 236.8 | 702.6 | 195.57 | 101.51 | 102.01 | 186.74
2025-01-21 | 4 | Janvier | 2025-01-22 01:50 | 2025-01-22 02:54 | 50105 | 1 | S355TA | 63.13 | 6 | 62 | 120 | 118 | 116.743 | 37.633 | 2985 | 221 | 1260 | 3.467 | 34.615 | 48.125 | 63.14 | 76.73 | 0 | 0 | 14.983 | 19.25 | 22.65 | 28.875 | 0 | 0 | 0 | 0 | 2200 | 540 | 2400 | 263 | 211 | 1668 | 0 | 207 | 0 | 200 | 345 | 1653 | 194 | 0.0464 | 0.103 | 0.001 | 0.0042 | 0.0203 | 0.483 | 0.128 | 0.125 | 0.994 | 0.108 | 0.0076 | 0.0192 | 0.0475 | 0.134 | 2501/20R2 | 134.6 | 80 | 54.6 | 0 | 8.2 | 0 | 0 | 40 | 0 | 0 | 0 | 0 | 21.9 | 0 | 0 | 20 | 20.8 | 0 | 0 | 0 | 0 | 0 | 16.4 | 0 | 0 | 0 | 0 | 0 | 1667 | 1649 | 1653 |  | 990.6 | 854.5 | 194 |  | 213.59 | 212.51 | 101.43
2025-01-21 | 4 | Janvier | 2025-01-22 00:59 | 2025-01-22 01:50 | 50104 | 1 | P355N2 | 51.87 | 7 | 65 | 120 | 117.7 | 100.952 | 36.633 | 2932 | 223 | 1213 | 3.767 | 31.858 | 47.875 | 62.55 | 78.41 | 0 | 0 | 14.817 | 19.875 | 21.817 | 28 | 0 | 0 | 0 | 0 | 2200 | 700 | 2400 | 191 | 320 | 3634 | 0 | 248 | 0 | 0 | 305 | 1622 | 741.6 | 0.0585 | 0.0693 | 0.001 | 0.0035 | 0.0294 | 0.565 | 0.135 | 0.141 | 1.01 | 0.0592 | 0.0072 | 0.0275 | 0.0543 | 0.142 | 2501/20R2 | 120.7 | 78.6 | 42.1 | 0 | 9.3 | 0 | 0 | 30.6 | 0 | 0 | 0 | 0 | 20 | 0 | 0 | 19.3 | 17.4 | 0 | 0 | 0 | 0 | 0 | 16.3 | 7.8 | 0 | 0 | 0 | 0 | 1651 | 1622 |  |  | 753.6 | 741.6 |  |  | 202.2 | 216.77
2025-01-21 | 4 | Janvier | 2025-01-22 00:07 | 2025-01-22 00:59 | 50103 | 1 | P355N2 | 51.83 | 5 | 61 | 127 | 121.6 | 121.186 | 37.167 | 2880 | 213 | 1445 | 3.517 | 36.114 | 48.125 | 63.56 | 77.69 | 0 | 0 | 14.367 | 19.25 | 22.8 | 28.75 | 0 | 0 | 0 | 0 | 2200 | 697 | 2400 | 190 | 160 | 1820 | 0 | 125 | 0 | 0 | 313 | 1614 | 780.3 | 0.0353 | 0.0358 | 0.001 | 0.0042 | 0.022 | 1.15 | 0.108 | 0.135 | 0.976 | 0.0633 | 0.0069 | 0.0195 | 0.0606 | 0.108 | 2501/20R2 | 120.9 | 78.9 | 42 | 0 | 8.4 | 0 | 0 | 36.8 | 0 | 0 | 0 | 0 | 20.2 | 0 | 0 | 19.2 | 13.4 | 0 | 0 | 0 | 0 | 0 | 15.6 | 0 | 0 | 0 | 0 | 0 | 1606 | 1596 | 1614 | 1614 | 921.1 | 815 | 26.3 | 780.3 | 241.41 | 237.85 | -24.37 | 224.86
2025-01-21 | 4 | Janvier | 2025-01-21 10:11 | 2025-01-22 00:07 | 50102 | 1 | P355N2 | 511.77 | 2 | 62 | 62 | 126.3 | 128.998 | 62.017 | 5434 | 307 | 4430 | 0 | 0 | 69.125 | 104.86 | 66.88 | 0 | 0 | 17.316 | 22 | 44.699 | 47 | 0 | 0 | 0 | 0 | 2500 | 698 | 2700 | 190 | 160 | 1820 | 0 | 124 | 0 | 800 | 345 | 1637 | 1538.3 | [7 empty] | 0.106 | 0.899 | 0.0516 | 0.0077 | 0.0224 | 0.0223 | 0.111 | 2501/20R2 | 134.9 | 79.8 | 55.1 | 0 | 9.7 | 0 | 0 | 40.1 | 0 | 0 | 0 | 0 | 22.7 | 0 | 0 | 20.1 | 19.2 | 0 | 0 | 0 | 0 | 0 | 15.8 | 7.3 | 0 | 0 | 0 | 0 | 1657 | 1643 | 1660 | 1637 | 197.2 | 1559.5 | 1721.8 | 1538.3 | 100.46 | 259.97 | 258 | 262.23
2025-01-21 | 4 | Janvier | 2025-01-21 09:17 | 2025-01-21 10:11 | 50101 | 1 | P355N2 | 54.6 | 6 | 61 | 128 | 127.3 | 116.622 | 40.717 | 3419 | 229 | 1215 | 3.65 | 35.068 | 53.25 | 69.42 | 78.47 | 0 | 0 | 15.967 | 21.625 | 24.75 | 31.625 | 0 | 0 | 0 | 0 | 2200 | 697 | 2400 | 190 | 320 | 3638 | 0 | 248 | 0 | 0 | 340 | 1658 | 788.7 | 0.0947 | 0.083 | 0.0111 | 0.0049 | 0.04 | 0.595 | 0.109 | 0.144 | 1.12 | 0.0752 | 0.0081 | 0.0169 | 0.0603 | 0.108 | 2501/20R2 | 134.7 | 80.4 | 54.3 | 0 | 9.2 | 0 | 0 | 38.4 | 0 | 0 | 0 | 0 | 21.1 | 0 | 0 | 20.6 | 22.3 | 0 | 0 | 0 | 0 | 0 | 15.3 | 0 | 0 | 0 | 0 | 0 | 1599 | 1605 | 1632 | 1658 | 405.1 | 442.4 | 485.5 | 788.7 | 184.81 | 188.03 | 180.2 | 201.74
2025-01-21 | 4 | Janvier | 2025-01-21 08:18 | 2025-01-21 09:17 | 50100 | 1 | P355N2 | 58.33 | 2 | 63 | 125 | 125 | 115.836 | 38.933 | 3127 | 231 | 1101 | 3.183 | 39.267 | 50.125 | 64.96 | 77.25 | 0 | 0 | 16.583 | 21.875 | 22.35 | 28.25 | 0 | 0 | 0 | 0 | 2200 | 698 | 2400 | 189 | 320 | 3636 | 0 | 248 | 0 | 0 | 293 | 1661 | 671.3 | 0.123 | 0.0806 | 0.0031 | 0.0039 | 0.0249 | 0.915 | 0.119 | 0.185 | 1.08 | 0.075 | 0.0071 | 0.0163 | 0.0792 | 0.127 | 2501/20R2 | 135 | 81.7 | 53.3 | 0 | 7.9 | 0 | 0 | 40.3 | 0 | 0 | 0 | 0 | 21.9 | 0 | 0 | 20.2 | 20.7 | 0 | 0 | 0 | 0 | 0 | 16.5 | 7.5 | 0 | 0 | 0 | 0 | 1701 | 1590 | 1645 | 1661 | 69.2 | 399.3 | 680.1 | 671.3 | -0.17 | 188.64 | 197.91 | 188.27
2025-01-21 | 4 | Janvier | 2025-01-21 07:25 | 2025-01-21 08:18 | 50099 | 1 | P355N2 | 53.1 | 5 | 63 | 128 | 128.8 | 131.295 | 39.817 | 3183 | 226 | 1009 | 3.35 | 38.209 | 51.5 | 66.1 | 77.61 | 0 | 0 | 16.083 | 21.625 | 23.733 | 29.875 | 0 | 0 | 0 | 0 | 2200 | 696 | 2400 | 190 | 160 | 1812 | 0 | 123 | 0 | 0 | 363 | 1634 | 944.1 | 0.0802 | 0.0861 | 0.0067 | 0.0043 | 0.0227 | 0.595 | 0.163 | 0.146 | 1.16 | 0.0827 | 0.0072 | 0.012 | 0.055 | 0.153 | 2501/20R2 | 135.1 | 80.7 | 54.4 | 0 | 8.1 | 0 | 0 | 42.3 | 0 | 0 | 0 | 0 | 18.3 | 0 | 0 | 21 | 21.2 | 0 | 0 | 0 | 0 | 0 | 16.7 | 0 | 0 | 0 | 0 | 0 | 1578 | 1633 | 1644 | 1634 | 480.9 | 30 | 976.5 | 944.1 | 208.84 | -24.93 | 225.03 | 227.99
2025-01-21 | 4 | Janvier | 2025-01-21 06:29 | 2025-01-21 07:25 | 50098 | 1 | P355N2 | 55.97 | 7 | 65 | 125 | 127.7 | 115.687 | 40.55 | 3311 | 230 | 1337 | 3.533 | 35.377 | 52.375 | 68.72 | 77.5 | 0 | 0 | 16.65 | 21.375 | 23.9 | 31 | 0 | 0 | 0 | 0 | 2200 | 697 | 2400 | 189 | 159 | 1811 | 0 | 123 | 0 | 0 | 308 | 1681 | 720.2 | 0.0996 | 0.11 | 0.001 | 0.0042 | 0.0324 | 0.671 | 0.113 | 0.168 | 1.16 | 0.0853 | 0.0078 | 0.017 | 0.101 | 0.119 | 2501/20R2 | 134.3 | 78.5 | 55.8 | 0 | 9.2 | 0 | 0 | 40.1 | 0 | 0 | 0 | 0 | 18.8 | 0 | 0 | 21.1 | 21.7 | 0 | 0 | 0 | 0 | 0 | 15.8 | 7.6 | 0 | 0 | 0 | 0 | 1613 | 1610 | 1638 | 1681 | 501.2 | 439.7 | 550.6 | 720.2 | 192.86 | 184.86 | 186.19 | 182.59
2025-01-21 | 4 | Janvier | 2025-01-21 05:36 | 2025-01-21 06:29 | 50097 | 1 | P355N2 | 53.17 | 6 | 62 | 128 | 127.1 | 132.149 | 38.383 | 3098 | 221 | 1238 | 3.217 | 39.793 | 49.875 | 65.14 | 77.96 | 0 | 0 | 15.05 | 20 | 23.334 | 29.875 | 0 | 0 | 0 | 0 | 2200 | 697 | 2400 | 190 | 159 | 1811 | 0 | 123 | 0 | 0 | 300 | 1648 | 687.7 | 0.0796 | 0.0938 | 0.001 | 0.0042 | 0.0227 | 0.791 | 0.116 | 0.166 | 1.11 | 0.0759 | 0.0077 | 0.0155 | 0.0648 | 0.119 | 2501/20R2 | 134.7 | 78.4 | 56.3 | 0 | 9 | 0 | 0 | 40.6 | 0 | 0 | 0 | 0 | 22 | 0 | 0 | 19.1 | 20.5 | 0 | 0 | 0 | 0 | 0 | 16.3 | 0 | 0 | 0 | 0 | 0 | 1626 | 1658 | 1666 | 1648 | 456.3 | 771.3 | 780.3 | 687.7 | 178.9 | 200.1 | 196.61 | 197.1
2025-01-20 | 4 | Janvier | 2025-01-21 04:41 | 2025-01-21 05:36 | 50096 | 1 | P355N2 | 54.95 | 2 | 63 | 127 | 126.5 | 127.746 | 39.333 | 3284 | 226 | 1146 | 4.533 | 28.015 | 49.5 | 64.97 | 75.51 | 0 | 0 | 14.533 | 18.75 | 24.8 | 30.75 | 0 | 0 | 0 | 0 | 2200 | 696 | 2400 | 190 | 160 | 1810 | 0 | 124 | 0 | 0 | 313 | 1683 | 775.7 | 0.0914 | 0.1 | 0.0011 | 0.0048 | 0.0277 | 0.456 | 0.132 | 0.155 | 1.1 | 0.0803 | 0.0101 | 0.0197 | 0.0792 | 0.139 | 2501/20R2 | 134.2 | 77.4 | 56.8 | 0 | 8.4 | 0 | 0 | 40.4 | 0 | 0 | 0 | 0 | 21.9 | 0 | 0 | 20.1 | 21 | 0 | 0 | 0 | 0 | 0 | 15.3 | 7.1 | 0 | 0 | 0 | 0 | 1627 | 1650 | 1665 | 1683 | 363.2 | 412 | 37.9 | 775.7 | 161.59 | 158.38 | -24.98 | 186.95
2025-01-20 | 4 | Janvier | 2025-01-21 03:50 | 2025-01-21 04:41 | 50095 | 1 | P355N2 | 51.37 | 5 | 63 | 127 | 124.7 | 111.181 | 37.9 | 0 | 0 | 0 | 3.817 | 33.275 | 49 | 49 | 77.57 | 0 | 0 | 14.8 | 19.75 | 23.1 | 29.125 | 0 | 0 | 0 | 0 | 2200 | 695 | 2400 | 190 | 159 | 1812 | 0 | 122 | 0 | 0 | 268 | 1687 | 639.3 | 0.0771 | 0.0983 | 0.001 | 0.0058 | 0.0288 | 0.532 | 0.141 | 0.164 | 1.17 | 0.0753 | 0.0111 | 0.023 | 0.0509 | 0.144 | 2501/20R2 | 119.8 | 73.1 | 46.7 | 0 | 6.4 | 0 | 0 | 37.3 | 0 | 0 | 0 | 0 | 19.3 | 0 | 0 | 17.3 | 17.1 | 0 | 0 | 0 | 0 | 0 | 15 | 0 | 0 | 0 | 0 | 0 | 1622 | 1588 | 1694 | 1687 | 397.2 | 591.1 | 889.2 | 639.3 | 170.88 | 218.58 | 191.01 | 170.59
2025-01-20 | 4 | Janvier | 2025-01-21 02:49 | 2025-01-21 03:50 | 50094 | 1 | P355N2 | 61.12 | 7 | 66 | 127 | 127.7 | 136.226 | 39.383 | 3575 | 239 | 1340 | 3.15 | 40.317 | 51.75 | 68.94 | 78.84 | 0 | 0 | 13.717 | 18.625 | 25.667 | 32.125 | 0 | 0 | 0 | 0 | 2200 | 699 | 2400 | 190 | 320 | 3626 | 0 | 246 | 0 | 0 | 283 | 1662 | 679.4 | 0.0839 | 0.111 | 0.001 | 0.0052 | 0.0285 | 0.49 | 0.118 | 0.155 | 1.17 | 0.0828 | 0.0083 | 0.0194 | 0.0702 | 0.121 | 2501/20R2 | 134.4 | 80.5 | 53.9 | 0 | 9 | 0 | 0 | 40.7 | 0 | 0 | 0 | 0 | 21.6 | 0 | 0 | 20 | 19.2 | 0 | 0 | 0 | 0 | 0 | 16.4 | 7.5 | 0 | 0 | 0 | 0 | 1598 | 1662 | 1649 | 1662 | 328.1 | 535.8 | 545.4 | 679.4 | 169.85 | 171.17 | 179.53 | 188.61
2025-01-20 | 4 | Janvier | 2025-01-21 01:57 | 2025-01-21 02:49 | 50093 | 1 | P355N2 | 51.58 | 6 | 62 | 126 | 122.1 | 117.326 | 38.917 | 3197 | 223 | 1351 | 3.683 | 34.208 | 50.875 | 66.91 | 78.44 | 0 | 0 | 13.567 | 18.125 | 25.35 | 32.75 | 0 | 0 | 0 | 0 | 2200 | 695 | 2400 | 190 | 318 | 3622 | 0 | 250 | 0 | 0 | 338 | 1648 | 813.2 | 0.0961 | 0.0929 | 0.001 | 0.0072 | 0.0357 | 0.4 | 0.134 | 0.155 | 1.17 | 0.0861 | 0.01 | 0.0159 | 0.0796 | 0.135 | 2501/20R2 | 129 | 75.4 | 53.6 | 0 | 8.2 | 0 | 0 | 37.7 | 0 | 0 | 0 | 0 | 20.9 | 0 | 0 | 19.3 | 19.6 | 0 | 0 | 0 | 0 | 0 | 15.7 | 0 | 0 | 0 | 0 | 0 | 1603 | 1619 | 1639 | 1648 | 553.8 | 659.4 | 718.7 | 813.2 | 205.63 | 209.76 | 205.23 | 209.42
2025-01-20 | 4 | Janvier | 2025-01-21 01:01 | 2025-01-21 01:57 | 50092 | 1 | S355TA | 56.4 | 2 | 63 | 129 | 128.7 | 129.977 | 45.95 | 3496 | 234 | 1500 | 4.533 | 28.456 | 53.5 | 71.09 | 69.86 | 0 | 0 | 16.117 | 20 | 29.834 | 33.5 | 0 | 0 | 0 | 0 | 2200 | 540 | 2400 | 210 | 210 | 1660 | 0 | 205 | 0 | 0 | 268 | 1654 | 619.8 | 0.0954 | 0.102 | 0.001 | 0.0041 | 0.0284 | 0.522 | 0.125 | 0.153 | 1.05 | 0.126 | 0.0128 | 0.0149 | 0.0625 | 0.126 | 2501/20R2 | 134.8 | 80.3 | 54.5 | 0 | 8.7 | 0 | 0 | 40.6 | 0 | 0 | 0 | 0 | 21 | 0 | 0 | 20.1 | 20.1 | 0 | 0 | 0 | 0 | 0 | 16.5 | 7.8 | 0 | 0 | 0 | 0 | 1562 | 1602 | 1637 | 1654 | 267.8 | 456.5 | 551.6 | 619.8 | 174.46 | 191.97 | 186.87 | 186.21
2025-01-20 | 4 | Janvier | 2025-01-21 | 2025-01-21 01:01 | 50091 | 1 | S355TA | 60.38 | 5 | 62 | 131 | 129.8 | 115.741 | 43.683 | 3734 | 238 | 1736 | 4 | 32.75 | 56 | 75.29 | 76.92 | 0 | 0 | 15.283 | 19.875 | 28.4 | 36 | 0 | 0 | 0 | 0 | 2200 | 539 | 2400 | 261 | 210 | 1663 | 0 | 206 | 0 | 200 | 275 | 1647 | 659.1 | 0.116 | 0.108 | 0.0024 | 0.0054 | 0.0233 | 0.621 | 0.103 | 0.137 | 0.991 | 0.123 | 0.009 | 0.0154 | 0.101 | 0.111 | 2501/20R2 | 134.9 | 79.6 | 55.3 | 0 | 9 | 0 | 0 | 40.3 | 0 | 0 | 0 | 0 | 21.2 | 0 | 0 | 20 | 20.6 | 0 | 0 | 0 | 0 | 0 | 16.3 | 0 | 0 | 0 | 0 | 0 | 1584 | 1626 | 1623 | 1647 | 328.2 | 664.1 | 584 | 659.1 | 177.48 | 206.48 | 198.67 | 194.52
2025-01-20 | 4 | Janvier | 2025-01-20 17:30 | 2025-01-21 | 50090 | 1 | S355TA | 58.21333 | 7 | 65 | 126 | 129.2 | 129.69 | 45.45 | 3809 | 244 | 2045 | 3.733 | 33.75 | 58 | 78.81 | 76.57 | 0 | 0 | 16.367 | 21.25 | 29.083 | 36.625 | 0 | 0 | 0 | 0 | 2200 | 540 | 2400 | 261 | 0 | 0 | 0 | 205 | 0 | 0 | 353 | 1658 | 870.3 | [7 empty] | 0.123 | 1.02 | 0.125 | 0.0083 | 0.0161 | 0.0936 | 0.117 | 2501/20R2 | 134.8 | 79.8 | 55 | 0 | 9 | 0 | 0 | 40 | 0 | 0 | 0 | 0 | 22.3 | 0 | 0 | 20.1 | 19.7 | 0 | 0 | 0 | 0 | 0 | 16.4 | 7.3 | 0 | 0 | 0 | 0 | 1556 | 1620 | 1649 | 1658 | 406.4 | 844.7 | 946.7 | 870.3 | 208.42 | 227.43 | 220.04 | 208.97
2025-01-20 | 4 | Janvier | 2025-01-20 16:31 | 2025-01-20 17:30 | 50089 | 1 | S355TA | 58.85 | 5 | 64 | 128 | 131.7 | 122.773 | 40.933 | 3278 | 231 | 1509 | 3.733 | 34.286 | 52.375 | 69.33 | 76.77 | 0 | 0 | 16.367 | 21.125 | 24.567 | 31.25 | 0 | 0 | 0 | 0 | 2200 | 540 | 2400 | 209 | 210 | 1661 | 0 | 204 | 0 | 0 | 420 | 1644 | 801.2 | 0.0915 | 0.0809 | 0.001 | 0.0052 | 0.0267 | 0.516 | 0.112 | 0.158 | 1.06 | 0.132 | 0.0098 | 0.0111 | 0.0566 | 0.117 | 2501/20R2 | 134.2 | 80 | 54.2 | 0 | 9.3 | 0 | 0 | 41.1 | 0 | 0 | 0 | 0 | 20 | 0 | 0 | 20.9 | 21.3 | 0 | 0 | 0 | 0 | 0 | 14.8 | 0 | 0 | 0 | 0 | 0 | 1582 | 1608 | 1635 | 1644 | 511.5 | 647.5 | 718.9 | 801.2 | 211.2 | 214.41 | 207.42 | 210.5
2025-01-20 | 4 | Janvier | 2025-01-20 15:29 | 2025-01-20 16:31 | 50088 | 1 | S355TA | 62.1 | 7 | 67 | 123 | 126.6 | 111.046 | 41.7 | 3397 | 231 | 1567 | 3.833 | 32.087 | 53.625 | 71.18 | 77.16 | 0 | 0 | 16.516 | 21.125 | 25.184 | 32.5 | 0 | 0 | 0 | 0 | 2200 | 540 | 2400 | 261 | 210 | 1659 | 0 | 205 | 0 | 0 | 354 | 1645 | 777.9 | 0.0701 | 0.0658 | 0.001 | 0.0047 | 0.0274 | 0.246 | 0.128 | 0.149 | 1.08 | 0.142 | 0.0097 | 0.0192 | 0.125 | 0.128 | 2501/20R2 | 131.1 | 79.3 | 51.8 | 0 | 8.2 | 0 | 0 | 39.4 | 0 | 0 | 0 | 0 | 20 | 0 | 0 | 19.6 | 20.6 | 0 | 0 | 0 | 0 | 0 | 15.8 | 7.5 | 0 | 0 | 0 | 0 | 1576 | 1618 | 1639 | 1645 | 458.1 | 26.9 | 866.2 | 777.9 | 206.36 | -24.86 | 218.94 | 207.78
2025-01-20 | 4 | Janvier | 2025-01-20 14:33 | 2025-01-20 15:29 | 50087 | 1 | S355TA | 56.1 | 6 | 64 | 127 | 128.4 | 130.505 | 40.617 | 3295 | 228 | 1387 | 3.25 | 39.077 | 54 | 70.5 | 79.77 | 0 | 0 | 15.2 | 20.5 | 25.417 | 33.5 | 0 | 0 | 0 | 0 | 2200 | 540 | 2400 | 261 | 210 | 1660 | 0 | 205 | 0 | 0 | 393 | 1637 | 916.1 | 0.0429 | 0.0707 | 0.001 | 0.0052 | 0.0273 | 0.64 | 0.119 | 0.134 | 1.05 | 0.126 | 0.0093 | 0.0146 | 0.0542 | 0.126 | 2501/20R2 | 133.4 | 79.2 | 54.2 | 0 | 6.9 | 0 | 0 | 39.8 | 0 | 0 | 0 | 0 | 21.6 | 0 | 0 | 20.7 | 20.2 | 0 | 0 | 0 | 0 | 0 | 16.5 | 0 | 0 | 0 | 0 | 0 | 1608 | 1629 | 1653 | 1637 | 820.2 | 923.7 | 35 | 916.1 | 231.79 | 229.1 | -24.37 | 224.15
2025-01-20 | 4 | Janvier | 2025-01-20 13:37 | 2025-01-20 14:33 | 50086 | 1 | DD13B | 55.27 | 2 | 64 | 125 | 125.2 | 103.809 | 40.317 | 3450 | 274 | 997 | 3.433 | 36.408 | 53.5 | 69.04 | 79.62 | 0 | 0 | 11.2 | 15.125 | 10.467 | 14.25 | 14.65 | 18.875 | 4 | 5.125 | 2200 | 644 | 2400 | 190 | 158 | 0 | 140 | 0 | 0 | 0 | 445 | 1647 | 1187.4 | 0.0528 | 0.0553 | 0.001 | 0.0052 | 0.0266 | 0.68 | 0.118 | 0.0295 | 0.142 | 0.0068 | 0.0078 | 0.0172 | 0.0427 | 0.118 | 2501/20R2 | 135.5 | 58.3 | 48 | 29.2 | 8.8 | 0 | 0 | 33.8 | 0 | 0 | 0 | 0 | 26.3 | 0 | 0 | 18 | 26.7 | 0 | 0 | 0 | 0 | 0 | 14.4 | 7.5 | 0 | 0 | 0 | 0 | 1575 | 1587 | 1612 | 1647 | 668 | 875.7 | 985 | 1187.4 | 234.65 | 248.03 | 243.07 | 237.77
2025-01-20 | 4 | Janvier | 2025-01-20 12:39 | 2025-01-20 13:37 | 50085 | 1 | DD13B | 58.73 | 5 | 64 | 125 | 124.5 | 119.347 | 44.983 | 3916 | 288 | 1108 | 3.8 | 32.895 | 56.625 | 74.08 | 75.53 | 0 | 0 | 11.95 | 15.75 | 10.433 | 13.875 | 13.95 | 18.375 | 8.662 | 0 | 2200 | 645 | 2400 | 189 | 158 | 0 | 142 | 0 | 0 | 0 | 415 | 1652 | 1040.5 | 0.0643 | 0.087 | 0.001 | 0.0066 | 0.0311 | 0.672 | 0.132 | 0.0368 | 0.156 | 0.0129 | 0.0094 | 0.0134 | 0.0582 | 0.125 | 2501/20R1 | 141.7 | 55.5 | 50.4 | 35.8 | 0 | 0 | 0 | 33.7 | 0 | 0 | 0 | 0 | 29 | 0 | 0 | 21 | 42.6 | 0 | 0 | 0 | 0 | 0 | 15.4 | 0 | 0 | 0 | 0 | 0 | 1544 | 1640 | 1668 | 1652 | 435.6 | 902.5 | 1230.1 | 1040.5 | 220.06 | 221.42 | 228.95 | 225.35
2025-01-20 | 4 | Janvier | 2025-01-20 11:26 | 2025-01-20 12:39 | 50084 | 1 | DD13B | 72.23 | 7 | 66 | 123 | 124.2 | 119.321 | 40.05 | 3430 | 280 | 1047 | 3.467 | 35.481 | 52.125 | 67.84 | 78.09 | 0 | 0 | 11.7 | 15.375 | 10.683 | 14 | 14.267 | 18.375 | 3.4 | 4.375 | 2200 | 644 | 2400 | 189 | 154 | 0 | 138 | 0 | 0 | 0 | 363 | 1627 | 1037.9 | 0.0719 | 0.0926 | 0.0014 | 0.0052 | 0.0213 | 0.423 | 0.136 | 0.0298 | 0.147 | 0.0086 | 0.0069 | 0.0134 | 0.11 | 0.137 | 2501/20R1 | 141.4 | 55.9 | 51.2 | 34.3 | 0 | 0 | 0 | 34.9 | 0 | 0 | 0 | 0 | 30.7 | 0 | 0 | 21.2 | 40.3 | 0 | 0 | 0 | 0 | 0 | 14.3 | 0 | 0 | 0 | 0 | 0 | 1589 | 1624 | 1635 | 1627 | 748.9 | 895.1 | 949 | 1037.9 | 235.44 | 229.51 | 227.83 | 238.76
2025-01-20 | 4 | Janvier | 2025-01-20 09:02 | 2025-01-20 11:26 | 50083 | 1 | DD13B | 144.22 | 6 | 63 | 121 | 118.8 | 119.994 | 43.65 | 3638 | 297 | 997 | 3.633 | 33.303 | 53.5 | 69.7 | 73.54 | 0 | 0 | 12.85 | 14.875 | 11.217 | 14.25 | 15.033 | 19.125 | 4.55 | 5.125 | 2200 | 647 | 2400 | 190 | 153 | 0 | 138 | 0 | 0 | 0 | 445 | 1646 | 1181.3 | 0.039 | 0.0465 | 0.001 | 0.0045 | 0.0248 | 0.53 | 0.148 | 0.0382 | 0.14 | 0.0075 | 0.0064 | 0.016 | 0.0838 | 0.142 | 2501/20R1 | 141.7 | 55.6 | 50.4 | 35.7 | 0 | 0 | 0 | 35.1 | 0 | 0 | 0 | 0 | 28.7 | 0 | 0 | 20.9 | 43.8 | 0 | 0 | 0 | 0 | 0 | 13.2 | 0 | 0 | 0 | 0 | 0 | 1631 | 1652 | 1636 | 1646 | 1133.9 | 193.1 | 1093.8 | 1181.3 | 243.08 | 101.63 | 237.72 | 237.93
2025-01-20 | 4 | Janvier | 2025-01-05 15:55 | 2025-01-20 09:02 | 50082 | 2 | DD13B | 119.7367 | 2 | 64 | 115 | 114.9 | 119.899 | 56.883 | 2351 | 95 | 979 | 4.067 | 28.279 | 70.875 | 82.33 | 74.76 | 0 | 0 | 0 | 0 | 0 | 0 | 16.383 | 19.375 | 40.501 | 51.125 | 1500 | 2024 | 2400 | 1232 | 153 | 0 | 139 | 0 | 0 | 0 | 438 | 1671 | 1134.9 | [7 empty] | 0.0305 | 0.171 | 0.0087 | 0.0074 | 0.0144 | 0.0733 | 0.135 | 2501/20R1 | 141.5 | 57.9 | 50.7 | 32.9 | 0 | 0 | 0 | 35.5 | 0 | 0 | 0 | 0 | 27.9 | 0 | 0 | 21.2 | 43.1 | 0 | 0 | 0 | 0 | 0 | 13.8 | 0 | 0 | 0 | 0 | 0 | 1601 | 1672 | 1669 | 1671 | 598.5 | 843.4 | 1097 | 1134.9 | 212.42 | 199.06 | 220 | 221.41
2025-01-05 | 1 | Janvier | 2025-01-05 14:40 | 2025-01-05 15:55 | 50081 | 1 | DD14A | 75.63 | 6 | 62 | 132 | 130.9 | 108.592 | 41.533 | 4814 | 200 | 1416 | 4.317 | 30.579 | 53 | 74.06 | 76.57 | 0 | 0 | 17.383 | 23 | 24.15 | 29.5 | 0 | 0 | 0 | 0 | 2400 | 638 | 2200 | 189 | 0 | 0 | 0 | 0 | 0 | 0 | 420 | 1658 | 1402.9 | 0.0367 | 0.0294 | 0.001 | 0.0059 | 0.0125 | 0.697 | 0.0193 | 0.0288 | 0.0291 | 0.0075 | 0.0078 | 0.0074 | 0.06 | 0.022 | 2501/03R1 | 125.5 | 79.5 | 46 | 0 | 0 | 22.6 | 0 | 82.3 | 0 | 0 | 0 | 0 | 0 | 0 | 0 | 0 | 0 | 0 | 0 | 0 | 0 | 0 | 20.6 | 0 | 0 | 0 | 0 | 0 | 1611 | 1657 | 1674 | 1658 | 1061.3 | 1391.8 | 1509.9 | 1402.9 | 249.1 | 244 | 240.74 | 244.04
2025-01-05 | 1 | Janvier | 2025-01-05 13:37 | 2025-01-05 14:40 | 50080 | 1 | DD14A | 62.6 | 2 | 62 | 124 | 117.1 | 136.667 | 44.683 | 4055 | 242 | 1808 | 3.65 | 33.973 | 58.875 | 79.44 | 79.06 | 0 | 0 | 15.65 | 21.25 | 29.033 | 37.625 | 0 | 0 | 0 | 0 | 2400 | 637 | 2400 | 190 | 0 | 0 | 0 | 0 | 0 | 0 | 520 | 1673 | 1418.8 | 0.0599 | 0.0372 | 0.001 | 0.0046 | 0.0107 | 0.259 | 0.0207 | 0.0255 | 0.0342 | 0.0102 | 0.0073 | 0.0101 | 0.0598 | 0.0241 | 2501/03R1 | 125.8 | 81.2 | 44.6 | 0 | 0 | 22.3 | 0 | 83.4 | 0 | 0 | 0 | 0 | 0 | 0 | 0 | 0 | 0 | 0 | 0 | 0 | 0 | 0 | 20.1 | 0 | 0 | 0 | 0 | 0 | 1619 | 1655 | 1653 | 1673 | 1096.2 | 198.3 | 194 | 1418.8 | 247.13 | 101.95 | 101.43 | 236.71
2025-01-05 | 1 | Janvier | 2025-01-05 12:00 | 2025-01-05 13:37 | 50079 | 1 | DD14A | 97.28 | 5 | 63 | 122 | 124.7 | 117.139 | 43.617 | 4051 | 249 | 1973 | 3.15 | 38.73 | 56.625 | 77.88 | 77.89 | 0 | 0 | 15.65 | 21.25 | 27.967 | 35.25 | 0 | 0 | 0 | 0 | 2400 | 638 | 2400 | 189 | 0 | 0 | 0 | 0 | 0 | 0 | 420 | 1654 | 1292.7 | 0.0596 | 0.0455 | 0.001 | 0.0038 | 0.0108 | 0.505 | 0.0241 | 0.0297 | 0.0312 | 0.0044 | 0.0054 | 0.0163 | 0.0841 | 0.0273 | 2501/03R1 | 125.5 | 79.8 | 45.7 | 0 | 0 | 22.5 | 0 | 86.6 | 0 | 0 | 0 | 0 | 0 | 0 | 0 | 0 | 0 | 0 | 0 | 0 | 0 | 0 | 16.4 | 0 | 0 | 0 | 0 | 0 | 1613 | 1629 | 1657 | 1654 | 20.1 | 996.6 | 1284.2 | 1292.7 | -43.59 | 234.69 | 238.09 | 240.21
2025-01-05 | 1 | Janvier | 2025-01-05 10:55 | 2025-01-05 12:00 | 50078 | 1 | DD14A | 65 | 8 | 63 | 121 | 115.7 | 117.38 | 46.767 | 4571 | 263 | 1710 | 3.283 | 36.853 | 60.375 | 82.17 | 77.46 | 0 | 0 | 15.817 | 21.25 | 30.95 | 39.125 | 0 | 0 | 0 | 0 | 2400 | 637 | 2400 | 189 | 0 | 0 | 0 | 0 | 0 | 500 | 450 | 1659 | 1292.2 | 0.0592 | 0.0629 | 0.001 | 0.0025 | 0.009 | 1.28 | 0.0254 | 0.0322 | 0.0522 | 0.0114 | 0.0052 | 0.0105 | 0.064 | 0.0351 | 2501/03R1 | 140.7 | 80.5 | 60.2 | 0 | 0 | 28.2 | 0 | 92.2 | 0 | 0 | 0 | 0 | 0 | 0 | 0 | 0 | 0 | 0 | 0 | 0 | 0 | 0 | 20.3 | 0 | 0 | 0 | 0 | 0 | 1584 | 1671 | 1683 | 1659 | 663.8 | 1435.8 | 1626.8 | 1292.2 | 229.29 | 238.68 | 241.32 | 237.46
2025-01-05 | 1 | Janvier | 2025-01-05 09:49 | 2025-01-05 10:55 | 50077 | 1 | DD14A | 65.5 | 6 | 62 | 121 | 117 | 117.637 | 43.933 | 3803 | 247 | 1846 | 3.217 | 37.617 | 55.5 | 75.48 | 75.8 | 0 | 0 | 15.8 | 21.125 | 28.134 | 34.375 | 0 | 0 | 0 | 0 | 2400 | 641 | 2400 | 188 | 0 | 0 | 0 | 0 | 0 | 800 | 410 | 1666 | 1142 | 0.0297 | 0.085 | 0.001 | 0.0033 | 0.0105 | 0.426 | 0.0347 | 0.0182 | 0.0832 | 0.0065 | 0.0038 | 0.0106 | 0.093 | 0.0432 | 2501/13R1 | 140.4 | 79.6 | 60.8 | 0 | 0 | 0 | 0 | 140.4 | 0 | 0 | 0 | 0 | 0 | 0 | 0 | 0 | 0 | 0 | 0 | 0 | 0 | 0 | 0 | 0 | 0 | 0 | 0 | 0 | 1651 | 1670 | 1655 | 1666 | 191.3 | 1210.4 | 1050.9 | 1142 | 101.48 | 226.68 | 224.45 | 224.58
2025-01-05 | 1 | Janvier | 2025-01-05 08:53 | 2025-01-05 09:49 | 50076 | 1 | S355TA | 55.8 | 2 | 63 | 123 | 121.7 | 113.431 | 38.567 | 3144 | 226 | 1380 | 4.417 | 27.849 | 50.875 | 66.88 | 79.15 | 0 | 0 | 15.95 | 21.25 | 22.617 | 29.5 | 0 | 0 | 0 | 0 | 2200 | 532 | 2400 | 259 | 208 | 1656 | 0 | 204 | 0 | 500 | 320 | 1643 | 782.8 | 0.0874 | 0.0855 | 0.0018 | 0.0035 | 0.0189 | 0.491 | 0.116 | 0.111 | 0.799 | 0.115 | 0.0051 | 0.012 | 0.0897 | 0.121 | 2501/02R2 | 134.5 | 78.7 | 55.8 | 0 | 0 | 0 | 0 | 48.7 | 0 | 0 | 0 | 0 | 30 | 0 | 0 | 13.8 | 34.3 | 0 | 0 | 0 | 0 | 0 | 0 | 0 | 0 | 0 | 0 | 0 | 1631 | 1635 | 1643 |  | 772.5 | 784.2 | 782.8 |  | 214.88 | 213.81 | 209.33
2025-01-05 | 1 | Janvier | 2025-01-05 07:36 | 2025-01-05 08:53 | 50075 | 1 | S355TA | 77.08 | 5 | 64 | 121 | 121.3 | 126.361 | 39.717 | 3364 | 238 | 1405 | 3.85 | 31.429 | 52.375 | 69.19 | 79.12 | 0 | 0 | 16.367 | 20.75 | 23.35 | 31.5 | 0 | 0 | 0 | 0 | 2200 | 534 | 2400 | 261 | 208 | 1673 | 0 | 202 | 0 | 500 | 320 | 1639 | 717.7 | 0.065 | 0.0872 | 0.001 | 0.0036 | 0.0216 | 0.626 | 0.136 | 0.149 | 1.04 | 0.118 | 0.0061 | 0.0126 | 0.0773 | 0.137 | 2501/02R2 | 134.8 | 80.6 | 54.2 | 0 | 0 | 0 | 0 | 37.4 | 0 | 0 | 0 | 0 | 29.1 | 0 | 0 | 20.4 | 40 | 0 | 0 | 0 | 0 | 0 | 0 | 0 | 0 | 0 | 0 | 0 | 1701 | 1642 | 1663 | 1639 | 69.3 | 666.1 | 902.9 | 717.7 | -0.06 | 198.01 | 208.96 | 205.13
2025-01-05 | 1 | Janvier | 2025-01-05 05:19 | 2025-01-05 07:36 | 50074 | 1 | S355TA | 137.52 | 8 | 63 | 120 | 115.9 | 117.22 | 44.45 | 3825 | 269 | 2833 | 3.567 | 33.645 | 55.75 | 79.94 | 75.25 | 0 | 0 | 16.15 | 21.375 | 28.3 | 34 | 0 | 0 | 0 | 0 | 2200 | 535 | 2400 | 260 | 209 | 1657 | 0 | 204 | 0 | 500 | 320 | 1643 | 786.1 | 0.0621 | 0.0724 | 0.001 | 0.0033 | 0.0192 | 0.594 | 0.122 | 0.148 | 0.994 | 0.117 | 0.0066 | 0.0173 | 0.0834 | 0.126 | 2501/02R2 | 134.4 | 80.1 | 54.3 | 0 | 0 | 0 | 0 | 37.9 | 0 | 0 | 0 | 0 | 27.1 | 0 | 0 | 20.4 | 41.2 | 0 | 0 | 0 | 0 | 0 | 0 | 0 | 0 | 0 | 0 | 0 | 1633 | 1616 | 1631 | 1643 | 860.9 | 721.9 | 757.7 | 786.1 | 221.75 | 218.05 | 213.46 | 209.64
2025-01-04 | 1 | Janvier | 2025-01-05 04:17 | 2025-01-05 05:19 | 50073 | 1 | S355TA | 61.67 | 6 | 64 | 124 | 123.1 | 117.525 | 42.9 | 3471 | 236 | 1708 | 4.35 | 28.506 | 54.75 | 73.13 | 76.57 | 0 | 0 | 15.45 | 20.5 | 27.449 | 34.125 | 0 | 0 | 0 | 0 | 2200 | 535 | 2400 | 261 | 209 | 1659 | 0 | 203 | 0 | 500 | 355 | 1652 | 192.8 | 0.0581 | 0.084 | 0.001 | 0.004 | 0.0193 | 0.676 | 0.121 | 0.143 | 1.02 | 0.126 | 0.0058 | 0.0087 | 0.0437 | 0.125 | 2501/02R2 | 134.5 | 78.9 | 55.6 | 0 | 0 | 0 | 0 | 36.9 | 0 | 0 | 0 | 0 | 28.1 | 0 | 0 | 21.4 | 40.4 | 0 | 0 | 0 | 0 | 0 | 0 | 0 | 0 | 0 | 0 | 0 | 1591 | 1671 | 1639 | 1652 | 523.5 | 959 | 848.4 | 192.8 | 208.02 | 209.04 | 217.42 | 101.51
2025-01-04 | 1 | Janvier | 2025-01-05 03:15 | 2025-01-05 04:17 | 50072 | 1 | P355N2 | 61.98 | 2 | 63 | 122 | 118.6 | 117.55 | 41.483 | 3257 | 239 | 1432 | 5.817 | 20.974 | 52.25 | 68.86 | 75.57 | 0 | 0 | 17.283 | 21.375 | 24.2 | 30.75 | 0 | 0 | 0 | 0 | 2200 | 640 | 2400 | 190 | 158 | 1808 | 0 | 121 | 0 | 500 | 308 | 1648 | 721.9 | 0.0827 | 0.0879 | 0.0036 | 0.0033 | 0.0223 | 0.693 | 0.13 | 0.168 | 1.19 | 0.0809 | 0.0067 | 0.0139 | 0.0531 | 0.132 | 2501/02R2 | 133.9 | 78.6 | 55.3 | 0 | 0 | 0 | 0 | 38.2 | 0 | 0 | 0 | 0 | 28.5 | 0 | 0 | 19.6 | 40.4 | 0 | 0 | 0 | 0 | 0 | 0 | 0 | 0 | 0 | 0 | 0 | 1593 | 1625 | 1626 | 1648 | 572.7 | 753.1 | 621.5 | 721.9 | 213.53 | 216.27 | 201.61 | 200.67
2025-01-04 | 1 | Janvier | 2025-01-05 02:02 | 2025-01-05 03:15 | 50071 | 1 | A51671T | 73.12 | 5 | 62 | 121 | 117.5 | 109.041 | 38.05 | 3011 | 224 | 1291 | 7.167 | 16.884 | 48.625 | 63.86 | 76.68 | 0 | 0 | 15.3 | 20.375 | 22.75 | 28.25 | 0 | 0 | 0 | 0 | 2200 | 638 | 2400 | 190 | 160 | 1185 | 0 | 202 | 0 | 500 | 300 | 1681 | 683.1 | 0.0574 | 0.0897 | 0.001 | 0.0042 | 0.0227 | 0.518 | 0.144 | 0.134 | 0.696 | 0.102 | 0.0057 | 0.0128 | 0.0687 | 0.153 | 2501/02R1 | 134.3 | 77.8 | 56.5 | 0 | 0 | 6.5 | 0 | 14.3 | 0 | 0 | 0 | 0 | 27.3 | 0 | 0 | 35 | 43.7 | 0 | 0 | 0 | 0 | 0 | 0 | 7.5 | 0 | 0 | 0 | 0 | 1650 | 1695 | 1681 |  | 642 | 727.6 | 683.1 |  | 190.96 | 175.75 | 178.71
2025-01-04 | 1 | Janvier | 2025-01-05 01:02 | 2025-01-05 02:02 | 50070 | 1 | S275J02 | 60.07 | 8 | 63 | 121 | 121.3 | 113.12 | 41.633 | 3402 | 237 | 1720 | 1.6 | 75.625 | 54 | 72.22 | 77.82 | 0 | 0 | 15.233 | 20.25 | 26.4 | 33.625 | 0 | 0 | 0 | 0 | 2200 | 639 | 2400 | 187 | 318 | 2508 | 0 | 0 | 0 | 500 | 323 | 1653 | 760.3 | 0.0879 | 0.0669 | 0.001 | 0.0038 | 0.0237 | 0.498 | 0.149 | 0.0977 | 0.719 | 0.0074 | 0.0066 | 0.0207 | 0.0291 | 0.146 | 2501/02R1 | 134.8 | 78.6 | 56.2 | 0 | 0 | 6.2 | 0 | 14.2 | 0 | 0 | 0 | 0 | 30.9 | 0 | 0 | 32.3 | 43.4 | 0 | 0 | 0 | 0 | 0 | 0 | 0 | 0 | 0 | 0 | 0 | 1110 | 1619 | 1633 | 1653 | 0.1 | 766.2 | 699.8 | 760.3 | -163.84 | 220.8 | 206.53 | 201.76
2025-01-04 | 1 | Janvier | 2025-01-04 23:59 | 2025-01-05 01:02 | 50069 | 1 | S275J02 | 63.1 | 6 | 64 | 123 | 118.1 | 123.529 | 45.15 | 3674 | 255 | 2068 | 2.183 | 56.336 | 57.375 | 77.92 | 76.25 | 0 | 0 | 17.7 | 22.375 | 27.45 | 34.5 | 0 | 0 | 0 | 0 | 2200 | 638 | 2400 | 188 | 318 | 2512 | 0 | 0 | 0 | 400 | 368 | 1629 | 912.3 | 0.0558 | 0.0522 | 0.001 | 0.0029 | 0.0199 | 0.463 | 0.158 | 0.113 | 0.795 | 0.0106 | 0.0051 | 0.0164 | 0.0579 | 0.153 | 2501/02R1 | 134.2 | 78.8 | 55.4 | 0 | 0 | 6.7 | 0 | 14.5 | 0 | 0 | 0 | 0 | 28.1 | 0 | 0 | 34.1 | 43.3 | 0 | 0 | 0 | 0 | 0 | 0 | 7.5 | 0 | 0 | 0 | 0 | 1588 | 1629 | 1618 | 1629 | 671.3 | 29.5 | 764.4 | 912.3 | 227.94 | -24.01 | 221.17 | 228.19
2025-01-04 | 1 | Janvier | 2025-01-04 14:31 | 2025-01-04 23:59 | 50068 | 1 | S275J01 | 266.1633 | 2 | 63 | 120 | 116.4 | 112.729 | 43.133 | 3494 | 242 | 1838 | 4.367 | 27.481 | 53 | 72 | 73.73 | 0 | 0 | 16.083 | 20.5 | 27.05 | 32.5 | 0 | 0 | 0 | 0 | 2200 | 637 | 2400 | 188 | 158 | 1185 | 0 | 0 | 0 | 400 | 423 | 1638 | 1079.5 | 0.0245 | 0.0658 | 0.001 | 0.0036 | 0.0146 | 0.558 | 0.107 | 0.0818 | 0.472 | 0.0063 | 0.0046 | 0.0176 | 0.0571 | 0.112 | 2501/02R1 | 134.7 | 78.6 | 56.1 | 0 | 0 | 6.8 | 0 | 13.4 | 0 | 0 | 0 | 0 | 30.8 | 0 | 0 | 33.5 | 42.7 | 0 | 0 | 0 | 0 | 0 | 0 | 0 | 0 | 0 | 0 | 0 | 1601 | 1630 | 1634 | 1638 | 258 | 1038.4 | 1003.2 | 1079.5 | 150.55 | 237.16 | 232.45 | 235.66
2025-01-04 | 1 | Janvier | 2025-01-04 12:17 | 2025-01-04 14:31 | 50067 | 1 | S275J01 | 133.82 | 6 | 64 | 118 | 112.1 | 108.241 | 42.483 | 3749 | 252 | 2040 | 2.317 | 50.935 | 53.875 | 74.51 | 76.09 | 0 | 0 | 16 | 21.125 | 26.483 | 32.75 | 0 | 0 | 0 | 0 | 2200 | 639 | 2400 | 189 | 158 | 1186 | 0 | 0 | 0 | 400 | 320 | 1650 | 190.7 | 0.0536 | 0.0663 | 0.001 | 0.0023 | 0.0133 | 0.278 | 0.108 | 0.131 | 1.06 | 0.0572 | 0.0061 | 0.013 | 0.0376 | 0.109 | 2501/02R1 | 134.8 | 79.5 | 55.3 | 0 | 0 | 6.7 | 0 | 13.7 | 0 | 0 | 0 | 0 | 30.2 | 0 | 0 | 33.6 | 43 | 0 | 0 | 0 | 0 | 0 | 0 | 7.6 | 0 | 0 | 0 | 0 | 1651 | 1652 | 1654 | 1650 | 191.1 | 953.5 | 195.5 | 190.7 | 101.4 | 218.94 | 101.45 | 101.79
2025-01-04 | 1 | Janvier | 2025-01-04 11:21 | 2025-01-04 12:17 | 50066 | 1 | S275J01 | 56.65 | 5 | 62 | 123 | 123.5 | 121.457 | 42.483 | 3559 | 235 | 2280 | 2.5 | 49.2 | 54.875 | 75.86 | 77.5 | 0 | 0 | 15.967 | 21.25 | 26.516 | 33.625 | 0 | 0 | 0 | 0 | 2200 | 636 | 2400 | 191 | 318 | 2372 | 0 | 0 | 0 | 400 | 320 | 1635 | 728.9 | 0.059 | 0.0757 | 0.001 | 0.0027 | 0.0134 | 0.595 | 0.118 | 0.0974 | 0.712 | 0.0126 | 0.0057 | 0.0117 | 0.051 | 0.118 | 2501/02R1 | 134.6 | 78.2 | 56.4 | 0 | 0 | 6.9 | 0 | 13.5 | 0 | 0 | 0 | 0 | 31.1 | 0 | 0 | 33.7 | 42.3 | 0 | 0 | 0 | 0 | 0 | 0 | 0 | 0 | 0 | 0 | 0 | 1616 | 1617 | 1627 | 1635 | 640.4 | 648.2 | 702.4 | 728.9 | 209.25 | 209.59 | 210.06 | 208.44
2025-01-04 | 1 | Janvier | 2025-01-04 10:01 | 2025-01-04 11:21 | 50065 | 1 | S275J01 | 79.4 | 2 | 64 | 123 | 119.6 | 110.216 | 42.383 | 3525 | 237 | 1856 | 2.917 | 42.171 | 54 | 73.15 | 76.45 | 0 | 0 | 15.5 | 20.875 | 26.883 | 33 | 0 | 0 | 0 | 0 | 2200 | 636 | 2400 | 190 | 158 | 1186 | 0 | 0 | 0 | 400 | 320 | 1627 | 916.7 | 0.0456 | 0.0614 | 0.001 | 0.003 | 0.0157 | 0.7 | 0.103 | 0.135 | 0.729 | 0.0094 | 0.0057 | 0.0138 | 0.0271 | 0.107 | 2501/02R1 | 134.9 | 79.6 | 55.3 | 0 | 0 | 7.1 | 0 | 13.9 | 0 | 0 | 0 | 0 | 31.3 | 0 | 0 | 33.4 | 41.4 | 0 | 0 | 0 | 0 | 0 | 0 | 7.8 | 0 | 0 | 0 | 0 | 1652 | 1608 | 1618 | 1627 | 193.9 | 837.3 | 804.3 | 916.7 | 101.93 | 233.31 | 224.91 | 229.63
2025-01-04 | 1 | Janvier | 2025-01-04 09:10 | 2025-01-04 10:01 | 50064 | 1 | S275J01 | 51.33 | 8 | 64 | 123 | 125 | 121.361 | 37.567 | 2948 | 222 | 1012 | 2.867 | 42.907 | 48 | 61.89 | 76.66 | 0 | 0 | 15.85 | 21.125 | 21.717 | 26.75 | 0 | 0 | 0 | 0 | 2200 | 637 | 2400 | 189 | 157 | 1186 | 0 | 0 | 0 | 400 | 320 | 1633 | 807.9 | 0.0464 | 0.087 | 0.001 | 0.0042 | 0.0144 | 0.56 | 0.113 | 0.121 | 0.73 | 0.0095 | 0.0065 | 0.0141 | 0.0553 | 0.126 | 2501/02R1 | 134.7 | 77.2 | 57.5 | 0 | 0 | 6.8 | 0 | 13.2 | 0 | 0 | 0 | 0 | 31.7 | 0 | 0 | 33.6 | 42.7 | 0 | 0 | 0 | 0 | 0 | 0 | 0 | 0 | 0 | 0 | 0 | 1636 | 1653 | 1669 | 1633 | 805.9 | 1018.7 | 1069.9 | 807.9 | 215.27 | 223.25 | 218.16 | 217.08
2025-01-04 | 1 | Janvier | 2025-01-04 08:19 | 2025-01-04 09:10 | 50063 | 1 | S275J01 | 51.05 | 6 | 64 | 122 | 118.5 | 110.378 | 38.05 | 3107 | 225 | 913 | 3.667 | 33.273 | 50.5 | 64.47 | 79.63 | 0 | 0 | 15.117 | 20.5 | 22.933 | 29.875 | 0 | 0 | 0 | 0 | 2200 | 637 | 2400 | 191 | 159 | 1184 | 0 | 0 | 0 | 400 | 320 | 1660 | 739.2 | 0.111 | 0.0962 | 0.0083 | 0.0047 | 0.0164 | 0.579 | 0.139 | 0.125 | 0.685 | 0.0136 | 0.0055 | 0.0135 | 0.0774 | 0.149 | 2501/02R1 | 134.3 | 78.4 | 55.9 | 0 | 0 | 7.1 | 0 | 13.5 | 0 | 0 | 0 | 0 | 31.4 | 0 | 0 | 33.7 | 41.8 | 0 | 0 | 0 | 0 | 0 | 0 | 6.8 | 0 | 0 | 0 | 0 | 1565 | 1602 | 1660 |  | 340 | 526.6 | 739.2 |  | 190.4 | 202.47 | 195.89
2025-01-04 | 1 | Janvier | 2025-01-04 07:23 | 2025-01-04 08:19 | 50062 | 1 | S275J01 | 56.12 | 5 | 63 | 122 | 123.6 | 125.598 | 40.583 | 3457 | 217 | 1241 | 3.683 | 33.122 | 51.75 | 68.09 | 76.51 | 15.8 | 20.125 | 24.783 | 31.625 | 0 | 0 | 0 | 0 | 0 | 0 | 2200 | 639 | 2400 | 189 | 159 | 1187 | 0 | 0 | 0 | 400 | 320 | 1640 | 712.5 | 0.102 | 0.099 | 0.0066 | 0.0033 | 0.0151 | 0.432 | 0.135 | 0.105 | 0.633 | 0.0125 | 0.0043 | 0.0135 | 0.0742 | 0.137 | 2501/02R1 | 134.6 | 78.8 | 55.8 | 0 | 0 | 6.9 | 0 | 13.6 | 0 | 0 | 0 | 0 | 30.7 | 0 | 0 | 32.8 | 43.2 | 0 | 0 | 0 | 0 | 0 | 0 | 0 | 0 | 0 | 0 | 0 | 1598 | 1640 |  |  | 513.8 | 712.5 |  |  | 202.83 | 204.05
2025-01-04 | 1 | Janvier | 2025-01-04 06:33 | 2025-01-04 07:23 | 50061 | 1 | S355TA | 49.7 | 2 | 62 | 123 | 123.1 | 101.425 | 38.017 | 3081 | 228 | 1487 | 3.467 | 35.481 | 49.125 | 65.39 | 77.53 | 0 | 0 | 15.933 | 20.625 | 22.083 | 28.5 | 0 | 0 | 0 | 0 | 2200 | 535 | 2400 | 260 | 209 | 1693 | 0 | 204 | 0 | 500 | 320 | 1669 | 703.9 | 0.0732 | 0.11 | 0.001 | 0.0038 | 0.016 | 1.06 | 0.11 | 0.116 | 0.6 | 0.0742 | 0.0056 | 0.0144 | 0.0997 | 0.124 | 2501/02R2 | 134.3 | 79 | 55.3 | 0 | 0 | 0 | 0 | 36.3 | 0 | 0 | 0 | 0 | 31.7 | 0 | 0 | 20.1 | 39.8 | 0 | 0 | 0 | 0 | 0 | 0 | 6.4 | 0 | 0 | 0 | 0 | 1655 | 1635 | 1655 | 1669 | 196.7 | 573.9 | 630.8 | 703.9 | 101.36 | 190.87 | 186.96 | 187.42
2025-01-04 | 1 | Janvier | 2025-01-04 05:39 | 2025-01-04 06:33 | 50060 | 1 | S355TA | 54.25 | 8 | 64 | 122 | 118.7 | 112.206 | 41.017 | 3391 | 239 | 1735 | 4.7 | 25.957 | 52.125 | 70.38 | 76.25 | 0 | 0 | 16.7 | 21.625 | 24.316 | 30.5 | 0 | 0 | 0 | 0 | 2200 | 534 | 2400 | 261 | 418 | 3318 | 0 | 404 | 0 | 500 | 340 | 1653 | 807 | 0.0587 | 0.0899 | 0.001 | 0.0035 | 0.0169 | 0.56 | 0.117 | 0.132 | 1.08 | 0.122 | 0.0062 | 0.0113 | 0.0797 | 0.123 | 2501/02R2 | 134.8 | 78.1 | 56.7 | 0 | 0 | 0 | 0 | 34.9 | 0 | 0 | 0 | 0 | 32 | 0 | 0 | 20.2 | 40.4 | 0 | 0 | 0 | 0 | 0 | 0 | 0 | 0 | 0 | 0 | 0 | 1648 | 1630 | 1634 | 1653 | 768.3 | 673.2 | 701.5 | 807 | 205.24 | 205.31 | 206.16 | 206.14
2025-01-03 | 1 | Janvier | 2025-01-04 04:36 | 2025-01-04 05:39 | 50059 | 1 | S355TA | 62.77 | 6 | 65 | 122 | 123.8 | 123.396 | 39.617 | 3271 | 231 | 1766 | 4.917 | 24.814 | 51.625 | 69.62 | 78.19 | 0 | 0 | 14.717 | 19.375 | 24.9 | 32.25 | 0 | 0 | 0 | 0 | 2200 | 534 | 2400 | 260 | 414 | 3326 | 0 | 410 | 0 | 500 | 330 | 1642 | 799.6 | 0.0671 | 0.0794 | 0.001 | 0.0034 | 0.0177 | 0.175 | 0.12 | 0.15 | 1.11 | 0.133 | 0.0068 | 0.0106 | 0.061 | 0.12 | 2501/02R2 | 134.7 | 78.4 | 56.3 | 0 | 0 | 0 | 0 | 36.2 | 0 | 0 | 0 | 0 | 31.3 | 0 | 0 | 20 | 40.4 | 0 | 0 | 0 | 0 | 0 | 0 | 6.8 | 0 | 0 | 0 | 0 | 1619 | 1612 | 1642 |  | 610.5 | 671.1 | 799.6 |  | 204.1 | 214.86 | 211.44
2025-01-03 | 1 | Janvier | 2025-01-04 03:37 | 2025-01-04 04:36 | 50058 | 1 | P355N2 | 59.05 | 5 | 63 | 122 | 119.1 | 133.254 | 42.017 | 3456 | 239 | 1858 | 2.267 | 53.824 | 53.375 | 72.34 | 76.22 | 0 | 0 | 14.533 | 19.625 | 27.484 | 33.75 | 0 | 0 | 0 | 0 | 2200 | 690 | 2400 | 189 | 158 | 1813 | 0 | 122 | 0 | 500 | 313 | 1654 | 778.1 | 0.0602 | 0.0819 | 0.001 | 0.0039 | 0.0159 | 0.568 | 0.117 | 0.158 | 1.17 | 0.0726 | 0.007 | 0.0125 | 0.0733 | 0.119 | 2501/02R2 | 134.7 | 79.1 | 55.6 | 0 | 0 | 0 | 0 | 36.2 | 0 | 0 | 0 | 0 | 31.1 | 0 | 0 | 20.3 | 39.9 | 0 | 0 | 0 | 0 | 0 | 0 | 0 | 0 | 0 | 0 | 0 | 1614 | 1597 | 1631 | 1654 | 26.5 | 592.7 | 723 | 778.1 | -23.81 | 213.88 | 210.01 | 202.92
2025-01-03 | 1 | Janvier | 2025-01-04 02:42 | 2025-01-04 03:37 | 50057 | 1 | P355N2 | 55.18 | 2 | 64 | 123 | 119.2 | 107.408 | 38.417 | 3128 | 224 | 1502 | 2.7 | 45.556 | 49.875 | 66.33 | 77.9 | 0 | 0 | 14.767 | 19.125 | 23.65 | 30.75 | 0 | 0 | 0 | 0 | 2200 | 691 | 2400 | 190 | 158 | 1811 | 0 | 121 | 0 | 500 | 345 | 1668 | 840.3 | 0.0473 | 0.0823 | 0.001 | 0.0033 | 0.0159 | 0.642 | 0.103 | 0.131 | 1.06 | 0.0572 | 0.0061 | 0.013 | 0.0376 | 0.109 | 2501/02R2 | 134.6 | 80.4 | 54.2 | 0 | 0 | 0 | 0 | 36.4 | 0 | 0 | 0 | 0 | 30 | 0 | 0 | 20.2 | 40.5 | 0 | 0 | 0 | 0 | 0 | 0 | 7.5 | 0 | 0 | 0 | 0 | 1592 | 1643 | 1668 |  | 562.8 | 792.7 | 840.3 |  | 212.8 | 210.26 | 200.97
2025-01-03 | 1 | Janvier | 2025-01-04 01:50 | 2025-01-04 02:42 | 50056 | 1 | P355N2 | 51.87 | 8 | 64 | 123 | 121.8 | 116.305 | 40.317 | 3369 | 234 | 1646 | 2.567 | 47.922 | 52.5 | 70.31 | 78.13 | 0 | 0 | 14.35 | 19.5 | 25.967 | 33 | 0 | 0 | 0 | 0 | 2200 | 691 | 2400 | 190 | 158 | 1808 | 0 | 121 | 0 | 500 | 305 | 1651 | 759.9 | 0.0531 | 0.093 | 0.001 | 0.0037 | 0.0156 | 0.4 | 0.104 | 0.144 | 1.17 | 0.0643 | 0.0074 | 0.014 | 0.0404 | 0.111 | 2501/02R2 | 134.7 | 78.9 | 55.8 | 0 | 0 | 0 | 0 | 36.3 | 0 | 0 | 0 | 0 | 29.9 | 0 | 0 | 20.3 | 40.9 | 0 | 0 | 0 | 0 | 0 | 0 | 0 | 0 | 0 | 0 | 0 | 1613 | 1627 | 1623 | 1651 | 621.1 | 712.2 | 722.1 | 759.9 | 208.63 | 211.08 | 214.27 | 202.81
2025-01-03 | 1 | Janvier | 2025-01-04 00:58 | 2025-01-04 01:50 | 50055 | 1 | P355N2 | 51.8 | 6 | 65 | 123 | 123.7 | 135.33 | 38.617 | 3111 | 228 | 1516 | 3.183 | 38.639 | 50.125 | 66.6 | 77.88 | 0 | 0 | 15.233 | 20.125 | 23.383 | 30 | 0 | 0 | 0 | 0 | 2200 | 690 | 2400 | 189 | 159 | 1810 | 0 | 120 | 0 | 500 | 313 | 1653 | 193.7 | 0.0735 | 0.115 | 0.008 | 0.0057 | 0.0245 | 0.639 | 0.133 | 0.0735 | 0.115 | 0.008 | 0.0057 | 0.0245 | 0.639 | 0.133 | 2501/02R2 | 134.4 | 79.4 | 55 | 0 | 0 | 0 | 0 | 36 | 0 | 0 | 0 | 0 | 31.5 | 0 | 0 | 20.1 | 40.4 | 0 | 0 | 0 | 0 | 0 | 0 | 6.4 | 0 | 0 | 0 | 0 | 1511 | 1659 | 1656 | 1653 | 12.3 | 779.6 | 198.5 | 193.7 | -24.74 | 200.34 | 101.49 | 101.31
2025-01-03 | 1 | Janvier | 2025-01-04 00:05 | 2025-01-04 00:58 | 50054 | 1 | P355N2 | 52.78 | 5 | 63 | 121 | 118.8 | 108.561 | 38.3 | 3198 | 230 | 1428 | 3.55 | 34.085 | 50.125 | 66.51 | 78.52 | 0 | 0 | 14.117 | 19 | 24.183 | 31.125 | 0 | 0 | 0 | 0 | 2200 | 691 | 2400 | 189 | 158 | 1811 | 0 | 122 | 0 | 500 | 330 | 1658 | 806.4 | 0.0695 | 0.101 | 0.001 | 0.0048 | 0.0222 | 0.501 | 0.143 | 0.149 | 1.18 | 0.0779 | 0.0086 | 0.013 | 0.0913 | 0.146 | 2501/02R2 | 134.4 | 77.7 | 56.7 | 0 | 0 | 0 | 0 | 36.3 | 0 | 0 | 0 | 0 | 30.8 | 0 | 0 | 20.3 | 40.4 | 0 | 0 | 0 | 0 | 0 | 0 | 0 | 0 | 0 | 0 | 0 | 1625 | 1634 | 1658 |  | 640.9 | 642.1 | 806.4 |  | 204.41 | 199.66 | 203.37
2025-01-03 | 1 | Janvier | 2025-01-03 17:55 | 2025-01-04 00:05 | 50053 | 1 | P355N2 | 63.6 | 2 | 63 | 121 | 119.7 | 120.918 | 50.2 | 3870 | 255 | 3043 | 3.667 | 33 | 61.875 | 87.01 | 73.95 | 0 | 0 | 17.183 | 21.25 | 33.016 | 40.375 | 0 | 0 | 0 | 0 | 2200 | 691 | 2410 | 189 | 158 | 1812 | 0 | 121 | 0 | 500 | 360 | 1658 | 904.8 | 0.0519 | 0.0662 | 0.001 | 0.004 | 0.0202 | 0.549 | 0.142 | 0.142 | 1.12 | 0.0829 | 0.0076 | 0.0124 | 0.0946 | 0.16 | 2501/02R2 | 134.8 | 79.4 | 55.4 | 0 | 0 | 0 | 0 | 36.1 | 0 | 0 | 0 | 0 | 31 | 0 | 0 | 20 | 40.4 | 0 | 0 | 0 | 0 | 0 | 0 | 7.3 | 0 | 0 | 0 | 0 | 1653 | 1658 | 1681 | 1658 | 194 | 1117.3 | 1050.9 | 904.8 | 101.43 | 227.32 | 210.33 | 211.83
2025-01-03 | 1 | Janvier | 2025-01-03 16:34 | 2025-01-03 17:55 | 50052 | 1 | S355W6 | 62.28333 | 5 | 63 | 122 | 122 | 111.227 | 41.083 | 3967 | 279 | 1335 | 4.2 | 29.048 | 50.625 | 69.13 | 73.94 | 0 | 0 | 10.733 | 14.125 | 9.9 | 12.5 | 12.4 | 16.5 | 8.05 | 7.5 | 2200 | 636 | 2400 | 190 | 158 | 0 | 1022 | 203 | 0 | 400 | 460 | 1659 | 1208.9 | 0.0762 | 0.0961 | 0.0026 | 0.0061 | 0.0263 | 0.491 | 0.238 | 0.0439 | 0.685 | 0.126 | 0.0075 | 0.0114 | 0.0721 | 0.252 | 2501/02R3 | 130.9 | 56.4 | 45.9 | 28.6 | 0 | 0 | 0 | 0 | 0 | 0 | 0 | 0 | 0 | 0 | 0 | 90.6 | 40.3 | 0 | 0 | 0 | 0 | 0 | 0 | 0 | 0 | 0 | 0 | 0 | 1622 | 1653 | 1668 | 1659 | 626.8 | 1064.9 | 1305.9 | 1208.9 | 204.41 | 226.51 | 233.34 | 232.56
2025-01-03 | 1 | Janvier | 2025-01-03 15:23 | 2025-01-03 16:34 | 50051 | 1 | S355W6 | 70.73 | 2 | 63 | 124 | 121.5 | 122.039 | 41.083 | 3549 | 258 | 896 | 4.267 | 29.062 | 52.125 | 67.49 | 76.13 | 0 | 0 | 11.55 | 14.875 | 10.167 | 13 | 14.517 | 19.25 | 4.85 | 4.5 | 2200 | 637 | 2400 | 189 | 157 | 0 | 1030 | 201 | 0 | 400 | 438 | 1662 | 1039.3 | 0.0575 | 0.0873 | 0.001 | 0.0063 | 0.0264 | 0.285 | 0.228 | 0.0642 | 0.674 | 0.12 | 0.0081 | 0.0168 | 0.133 | 0.23 | 2501/02R3 | 136.6 | 55.9 | 45.6 | 35.1 | 0 | 0 | 0 | 0 | 0 | 0 | 0 | 0 | 0 | 0 | 0 | 92.3 | 44.3 | 0 | 0 | 0 | 0 | 0 | 0 | 0 | 0 | 0 | 0 | 0 | 1659 | 1624 | 1662 | 1662 | 662.7 | 725.9 | 1017.9 | 1039.3 | 188.41 | 214.11 | 218.3 | 219.83
2025-01-03 | 1 | Janvier | 2025-01-03 14:17 | 2025-01-03 15:23 | 50050 | 1 | P355N2 | 66.05 | 8 | 63 | 124 | 120.2 | 110.709 | 41.8 | 3243 | 253 | 1387 | 3.683 | 33.665 | 52.75 | 69.19 | 75.72 | 0 | 0 | 16.317 | 20.75 | 25.484 | 32 | 0 | 0 | 0 | 0 | 3100 | 691 | 3040 | 191 | 158 | 1808 | 0 | 122 | 0 | 500 | 415 | 1641 | 901 | 0.0472 | 0.0747 | 0.001 | 0.0054 | 0.0205 | 0.444 | 0.137 | 0.134 | 1.05 | 0.0706 | 0.0076 | 0.0147 | 0.0447 | 0.141 | 2502/02R2 | 134.3 | 79.5 | 54.8 | 0 | 0 | 0 | 0 | 35.9 | 0 | 0 | 0 | 0 | 31.9 | 0 | 0 | 18.9 | 40.2 | 0 | 0 | 0 | 0 | 0 | 0 | 0 | 0 | 0 | 0 | 0 | 1606 | 1627 | 1628 | 1641 | 710.4 | 880.8 | 836.6 | 901 | 222.31 | 226.7 | 222.37 | 220.75
2025-01-03 | 1 | Janvier | 2025-01-03 13:17 | 2025-01-03 14:17 | 50049 | 1 | P355N2 | 59.88 | 6 | 64 | 124 | 123.7 | 109.033 | 38.75 | 3156 | 220 | 1246 | 3.833 | 32.348 | 50.375 | 65.84 | 78 | 0 | 0 | 15.383 | 20.625 | 23.367 | 29.625 | 0 | 0 | 0 | 0 | 2200 | 689 | 2400 | 188 | 158 | 1810 | 0 | 122 | 0 | 400 | 315 | 1638 | 746.3 | 0.0869 | 0.104 | 0.0013 | 0.0053 | 0.0243 | 0.492 | 0.139 | 0.125 | 0.933 | 0.0709 | 0.0068 | 0.0137 | 0.119 | 0.137 | 2502/02R2 | 134.4 | 78.6 | 55.8 | 0 | 0 | 0 | 0 | 35 | 0 | 0 | 0 | 0 | 28.6 | 0 | 0 | 23.6 | 39.9 | 0 | 0 | 0 | 0 | 0 | 0 | 7.3 | 0 | 0 | 0 | 0 | 1618 | 1678 | 1662 | 1638 | 550.8 | 987 | 943 | 746.3 | 197.08 | 207.35 | 212.69 | 208.54
2025-01-03 | 1 | Janvier | 2025-01-03 12:23 | 2025-01-03 13:17 | 50048 | 1 | P355N2 | 54.35 | 5 | 64 | 120 | 120.1 | 117.482 | 38.683 | 3101 | 227 | 1244 | 4.25 | 28.235 | 50.5 | 65.82 | 78.33 | 0 | 0 | 15.75 | 20.625 | 22.933 | 29.875 | 0 | 0 | 0 | 0 | 2200 | 689 | 2400 | 190 | 314 | 3622 | 0 | 242 | 0 | 500 | 323 | 1644 | 771.8 | 0.0514 | 0.0815 | 0.002 | 0.005 | 0.0169 | 0.609 | 0.12 | 0.133 | 0.918 | 0.0614 | 0.0073 | 0.0136 | 0.101 | 0.132 | 2502/02R2 | 134.6 | 79.8 | 54.8 | 0 | 0 | 0 | 0 | 37.8 | 0 | 0 | 0 | 0 | 29.4 | 0 | 0 | 20.1 | 40.1 | 0 | 0 | 0 | 0 | 0 | 0 | 0 | 0 | 0 | 0 | 0 | 1103 | 1614 | 1645 | 1644 | 0.1 | 708.6 | 851.1 | 771.8 | -160.05 | 217.77 | 214.39 | 207.75
2025-01-03 | 1 | Janvier | 2025-01-03 11:15 | 2025-01-03 12:23 | 50047 | 1 | P355N2 | 68.12 | 2 | 64 | 124 | 122.6 | 119.088 | 38.5 | 3075 | 226 | 1196 | 4.1 | 30.244 | 50.25 | 65.29 | 78.31 | 0 | 0 | 16 | 20.5 | 22.5 | 29.75 | 0 | 0 | 0 | 0 | 2200 | 691 | 2400 | 190 | 157 | 1811 | 0 | 122 | 0 | 400 | 370 | 1642 | 931 | 0.0608 | 0.0724 | 0.001 | 0.0048 | 0.0186 | 0.458 | 0.136 | 0.142 | 1.02 | 0.0688 | 0.0078 | 0.0137 | 0.083 | 0.132 | 2502/02R2 | 134.6 | 79.8 | 54.8 | 0 | 0 | 0 | 0 | 35.9 | 0 | 0 | 0 | 0 | 32.3 | 0 | 0 | 19.5 | 40.1 | 0 | 0 | 0 | 0 | 0 | 0 | 6.8 | 0 | 0 | 0 | 0 | 1688 | 1626 | 1636 | 1642 | 257.8 | 767.5 | 910.1 | 931 | 103.38 | 217.12 | 224.21 | 222.61
2025-01-03 | 1 | Janvier | 2025-01-03 10:07 | 2025-01-03 11:15 | 50046 | 1 | P355N2 | 67.78 | 8 | 63 | 124 | 120.7 | 118.589 | 41.933 | 3445 | 240 | 1325 | 2.333 | 53.143 | 53.125 | 69.87 | 76.01 | 0 | 0 | 16.15 | 20.5 | 25.783 | 32.5 | 0 | 0 | 0 | 0 | 2200 | 692 | 2400 | 189 | 159 | 1811 | 0 | 122 | 0 | 400 | 415 | 1658 | 1076.2 | 0.0594 | 0.083 | 0.001 | 0.0058 | 0.023 | 0.716 | 0.145 | 0.124 | 1.08 | 0.0715 | 0.0089 | 0.0151 | 0.07 | 0.143 | 2502/02R2 | 134.2 | 79.3 | 54.9 | 0 | 0 | 0 | 0 | 36 | 0 | 0 | 0 | 0 | 30.7 | 0 | 0 | 20 | 40 | 0 | 0 | 0 | 0 | 0 | 0 | 0 | 0 | 0 | 0 | 0 | 1616 | 1658 | 1667 | 1658 | 661 | 1070.3 | 1125.8 | 1076.2 | 211.57 | 224.16 | 222.99 | 224.57
2025-01-03 | 1 | Janvier | 2025-01-03 08:54 | 2025-01-03 10:07 | 50045 | 1 | P355N2 | 73.43 | 6 | 64 | 124 | 125 | 130.737 | 40.05 | 3135 | 226 | 1191 | 2.2 | 56.364 | 50.25 | 65.45 | 75.28 | 0 | 0 | 17.334 | 21.125 | 22.717 | 29 | 0 | 0 | 0 | 0 | 2200 | 690 | 2400 | 189 | 158 | 1811 | 0 | 122 | 0 | 400 | 355 | 1658 | 853.6 | 0.073 | 0.0837 | 0.001 | 0.0053 | 0.0187 | 0.485 | 0.133 | 0.119 | 0.755 | 0.0511 | 0.007 | 0.0162 | 0.0755 | 0.132 | 2502/02R2 | 130.4 | 78.5 | 51.9 | 0 | 0 | 0 | 0 | 33.4 | 0 | 0 | 0 | 0 | 29.5 | 0 | 0 | 20.3 | 39.9 | 0 | 0 | 0 | 0 | 0 | 0 | 7.3 | 0 | 0 | 0 | 0 | 1653 | 1647 | 1647 | 1658 | 195.6 | 828.4 | 794.6 | 853.6 | 102.03 | 211.32 | 208.26 | 207.55
2025-01-03 | 1 | Janvier | 2025-01-03 07:53 | 2025-01-03 08:54 | 50044 | 1 | P355N2 | 60.5 | 5 | 63 | 123 | 122.2 | 117.565 | 44.033 | 3642 | 239 | 1604 | 2.8 | 43.929 | 56.375 | 74.85 | 76.82 | 0 | 0 | 15.95 | 20.625 | 28.084 | 35.75 | 0 | 0 | 0 | 0 | 2200 | 690 | 2400 | 189 | 158 | 1812 | 0 | 121 | 0 | 400 | 370 | 1651 | 895 | 0.0528 | 0.0833 | 0.001 | 0.0049 | 0.0196 | 0.423 | 0.15 | 0.126 | 1.06 | 0.0601 | 0.0081 | 0.0134 | 0.0491 | 0.148 | 2502/02R2 | 134.7 | 79.4 | 55.3 | 0 | 0 | 0 | 0 | 37 | 0 | 0 | 0 | 0 | 29.4 | 0 | 0 | 20.9 | 39.8 | 0 | 0 | 0 | 0 | 0 | 0 | 0 | 0 | 0 | 0 | 0 | 1596 | 1636 | 1655 | 1651 | 664.4 | 801.5 | 1061.2 | 895 | 222.83 | 214.87 | 225.17 | 214.83
2025-01-03 | 1 | Janvier | 2025-01-03 06:51 | 2025-01-03 07:53 | 50043 | 1 | S355TA | 61.98 | 2 | 64 | 124 | 123.1 | 126.735 | 43.2 | 3107 | 225 | 1090 | 2.367 | 52.394 | 51.25 | 65.95 | 71.18 | 0 | 0 | 20.383 | 21.625 | 22.816 | 29.625 | 0 | 0 | 0 | 0 | 2200 | 536 | 2400 | 209 | 209 | 1659 | 0 | 203 | 0 | 400 | 363 | 1667 | 864.4 | 0.0784 | 0.092 | 0.001 | 0.0053 | 0.0203 | 0.586 | 0.135 | 0.14 | 0.87 | 0.0961 | 0.0074 | 0.0139 | 0.0613 | 0.137 | 2502/02R2 | 134.5 | 78.7 | 55.8 | 0 | 0 | 0 | 0 | 36.3 | 0 | 0 | 0 | 0 | 31.1 | 0 | 0 | 19.4 | 40.3 | 0 | 0 | 0 | 0 | 0 | 0 | 7.4 | 0 | 0 | 0 | 0 | 1651 | 1587 | 1633 | 1667 | 191.1 | 555.2 | 646.8 | 864.4 | 101.4 | 214.51 | 200.74 | 203.58
2025-01-03 | 1 | Janvier | 2025-01-03 05:56 | 2025-01-03 06:51 | 50042 | 1 | S355TA | 55.53 | 8 | 65 | 123 | 124.7 | 111.327 | 38.55 | 3144 | 226 | 1163 | 2.117 | 58.11 | 50.25 | 65.37 | 78.21 | 0 | 0 | 14.9 | 20.125 | 23.65 | 30 | 0 | 0 | 0 | 0 | 2200 | 534 | 2400 | 209 | 208 | 1658 | 0 | 203 | 0 | 400 | 363 | 1664 | 877.7 | 0.0629 | 0.104 | 0.001 | 0.0059 | 0.0195 | 0.713 | 0.143 | 0.137 | 0.948 | 0.0472 | 0.0081 | 0.017 | 0.0791 | 0.155 | 2502/02R2 | 134.8 | 78.6 | 56.2 | 0 | 0 | 0 | 0 | 35.5 | 0 | 0 | 0 | 0 | 31.5 | 0 | 0 | 20.5 | 40.5 | 0 | 0 | 0 | 0 | 0 | 0 | 0 | 6.8 | 0 | 0 | 0 | 1593 | 1670 | 1725 | 1664 | 557.2 | 926.7 | 1357.5 | 877.7 | 211.52 | 207.07 | 205.25 | 206.33
2025-01-02 | 1 | Janvier | 2025-01-03 05:05 | 2025-01-03 05:56 | 50041 | 1 | S355TA | 50.28 | 6 | 65 | 122 | 123.5 | 122.808 | 36.55 | 2930 | 218 | 1130 | 2.767 | 44.096 | 48.875 | 63.18 | 80.23 | 0 | 0 | 15.833 | 21.25 | 20.717 | 27.5 | 0 | 0 | 0 | 0 | 2200 | 534 | 2400 | 209 | 420 | 3318 | 0 | 408 | 0 | 400 | 313 | 1661 | 780 | 0.0828 | 0.111 | 0.0016 | 0.005 | 0.0228 | 0.6 | 0.136 | 0.142 | 0.87 | 0.103 | 0.0074 | 0.0172 | 0.105 | 0.138 | 2502/02R2 | 134.5 | 78.7 | 55.8 | 0 | 0 | 0 | 0 | 36.6 | 0 | 0 | 0 | 0 | 31 | 0 | 0 | 20.1 | 39.3 | 0 | 0 | 0 | 0 | 0 | 0 | 7.5 | 0 | 0 | 0 | 0 | 1647 | 1612 | 1661 |  | 686.1 | 490.5 | 780 |  | 197.47 | 191.82 | 199.3
2025-01-02 | 1 | Janvier | 2025-01-03 04:09 | 2025-01-03 05:05 | 50040 | 1 | S355TA | 56.53 | 5 | 63 | 122 | 122 | 117.603 | 39.933 | 3315 | 228 | 1544 | 2.967 | 41.124 | 51.875 | 69.08 | 77.94 | 0 | 0 | 14.983 | 20 | 24.95 | 31.5 | 0 | 0 | 0 | 0 | 2200 | 533 | 2400 | 209 | 208 | 1659 | 0 | 204 | 0 | 400 | 338 | 1671 | 827.5 | 0.0782 | 0.118 | 0.0055 | 0.0063 | 0.0257 | 0.586 | 0.153 | 0.15 | 1.12 | 0.131 | 0.0092 | 0.0106 | 0.0559 | 0.154 | 2501/02R2 | 134.7 | 76.7 | 58 | 0 | 0 | 0 | 0 | 36.7 | 0 | 0 | 0 | 0 | 31.2 | 0 | 0 | 19.8 | 40.5 | 0 | 0 | 0 | 0 | 0 | 0 | 0 | 6.5 | 0 | 0 | 0 | 1636 | 1593 | 1602 | 1671 | 625 | 568 | 412.4 | 827.5 | 196.59 | 212.93 | 184.49 | 198.21
2025-01-02 | 1 | Janvier | 2025-01-03 03:12 | 2025-01-03 04:09 | 50039 | 1 | S355TA | 57.08 | 2 | 64 | 122 | 120.6 | 117.458 | 40 | 3310 | 229 | 1572 | 2.717 | 44.908 | 53 | 70.31 | 79.5 | 0 | 0 | 14.817 | 20 | 25.184 | 33 | 0 | 0 | 0 | 0 | 2200 | 534 | 2400 | 208 | 416 | 3314 | 0 | 406 | 0 | 400 | 305 | 1636 | 743.8 | 0.0741 | 0.0964 | 0.001 | 0.0044 | 0.0226 | 0.522 | 0.146 | 0.136 | 1.11 | 0.126 | 0.0076 | 0.0158 | 0.0868 | 0.152 | 2501/02R2 | 140.4 | 80 | 60.4 | 0 | 0 | 0 | 0 | 36.2 | 0 | 0 | 0 | 0 | 32.7 | 0 | 0 | 21.1 | 43 | 0 | 0 | 0 | 0 | 0 | 0 | 7.4 | 0 | 0 | 0 | 0 | 1587 | 1645 | 1627 | 1636 | 524.2 | 980.2 | 40.6 | 743.8 | 210.29 | 224.77 | 0.54 | 209.38
2025-01-02 | 1 | Janvier | 2025-01-03 02:15 | 2025-01-03 03:12 | 50038 | 1 | S355TA | 56.87 | 8 | 65 | 124 | 123.4 | 117.361 | 40.833 | 3584 | 236 | 1464 | 3.05 | 40.656 | 52.875 | 70.59 | 77.69 | 0 | 0 | 15.083 | 19.375 | 25.75 | 33.5 | 0 | 0 | 0 | 0 | 2200 | 535 | 2400 | 209 | 209 | 1659 | 0 | 203 | 0 | 400 | 313 | 1684 | 776.4 | 0.0817 | 0.118 | 0.001 | 0.0054 | 0.0269 | 0.531 | 0.146 | 0.122 | 1.07 | 0.105 | 0.0101 | 0.0193 | 0.0586 | 0.146 | 250102R2 | 134.9 | 78.8 | 56.1 | 0 | 0 | 0 | 0 | 36.3 | 0 | 0 | 0 | 0 | 31 | 0 | 0 | 20.1 | 40.2 | 0 | 0 | 0 | 0 | 0 | 0 | 0 | 7.3 | 0 | 0 | 0 | 1566 | 1665 | 1677 | 1684 | 274.4 | 525.3 | 599.7 | 776.4 | 174.08 | 168.09 | 171.31 | 186.48
2025-01-02 | 1 | Janvier | 2025-01-03 00:54 | 2025-01-03 02:15 | 50037 | 1 | S355TA | 81.23 | 6 | 65 | 121 | 120.4 | 117.507 | 39.8 | 3221 | 234 | 2613 | 5.017 | 24.12 | 50.125 | 71.46 | 75.57 | 0 | 0 | 15.45 | 19.375 | 24.35 | 30.5 | 0 | 0 | 0 | 0 | 2200 | 535 | 2400 | 208 | 209 | 1660 | 0 | 205 | 0 | 0 | 290 | 1631 | 695.6 | 0.0915 | 0.0807 | 0.001 | 0.0057 | 0.0242 | 0.719 | 0.149 | 0.149 | 1.05 | 0.117 | 0.0091 | 0.0129 | 0.0706 | 0.15 | 250102R2 | 134.8 | 79.2 | 55.6 | 0 | 0 | 0 | 0 | 35.2 | 0 | 0 | 0 | 0 | 31.7 | 0 | 0 | 20.5 | 40.1 | 0 | 0 | 0 | 0 | 0 | 0 | 7.3 | 0 | 0 | 0 | 0 | 1618 | 1667 | 1669 | 1631 | 566.1 | 1012.9 | 1036.2 | 695.6 | 199.09 | 215.23 | 215.81 | 207.17
2025-01-02 | 1 | Janvier | 2025-01-02 23:56 | 2025-01-03 00:54 | 50036 | 1 | S355TA | 57.88 | 5 | 63 | 119 | 116.4 | 117.366 | 39.95 | 3753 | 244 | 1464 | 4.25 | 28 | 50.5 | 68.75 | 75.84 | 0 | 0 | 14.783 | 19.375 | 25.166 | 31.125 | 0 | 0 | 0 | 0 | 2200 | 534 | 2400 | 260 | 420 | 3316 | 0 | 406 | 0 | 400 | 275 | 1677 | 639.4 | 0.216 | 0.175 | 0.0013 | 0.0087 | 0.0234 | 0.422 | 0.153 | 0.135 | 1.13 | 0.122 | 0.0123 | 0.0129 | 0.0463 | 0.149 | 2501/02R2 | 134.9 | 80 | 54.9 | 0 | 0 | 0 | 0 | 36.2 | 0 | 0 | 0 | 0 | 31 | 0 | 0 | 20.1 | 40 | 0 | 0 | 0 | 0 | 0 | 0 | 0 | 7.6 | 0 | 0 | 0 | 1651 | 1674 | 1678 | 1677 | 191.3 | 372.6 | 428.4 | 639.4 | 101.48 | 137.99 | 146.07 | 176.02
2025-01-02 | 1 | Janvier | 2025-01-02 17:59 | 2025-01-02 23:56 | 50035 | 1 | S355TA | 54.63667 | 2 | 65 | 120 | 119.2 | 117.464 | 41.483 | 3414 | 237 | 1975 | 3.817 | 31.441 | 52.875 | 72.18 | 76.48 | 0 | 0 | 15.7 | 20 | 25.783 | 32.875 | 0 | 0 | 0 | 0 | 2200 | 534 | 2400 | 260 | 0 | 0 | 0 | 208 | 0 | 400 | 313 | 1675 | 768.2 | [7 empty] | 0.109 | 1.09 | 0.122 | 0.0081 | 0.0163 | 0.0636 | 0.127 | 2501/02R2 | 134.5 | 79.9 | 54.6 | 0 | 0 | 0 | 0 | 36.5 | 0 | 0 | 0 | 0 | 31.1 | 0 | 0 | 20 | 39.5 | 0 | 0 | 0 | 0 | 0 | 0 | 7.4 | 0 | 0 | 0 | 0 | 1651 | 1696 | 1697 | 1675 | 190.8 | 959.2 | 1011 | 768.2 | 101.29 | 195.49 | 198.81 | 190.58
2025-01-02 | 1 | Janvier | 2025-01-02 17:08 | 2025-01-02 17:59 | 50034 | 1 | S275J01 | 48.23 | 5 | 63 | 123 | 121.5 | 100.657 | 36.983 | 2997 | 214 | 1083 | 4.617 | 26.643 | 45.625 | 59.92 | 74.02 | 0 | 0 | 14.517 | 18.25 | 22.467 | 27.375 | 0 | 0 | 0 | 0 | 2200 | 638 | 2400 | 189 | 157 | 1257 | 0 | 0 | 0 | 400 | 363 | 1678 | 830.4 | 0.0809 | 0.095 | 0.001 | 0.0043 | 0.0198 | 0.967 | 0.221 | 0.0997 | 0.803 | 0.0084 | 0.0082 | 0.0174 | 0.0452 | 0.207 | 2412/30R2 | 125.8 | 78.6 | 47.2 | 0 | 0 | 7.1 | 0 | 13.6 | 0 | 0 | 0 | 0 | 31.2 | 0 | 0 | 31.4 | 42.5 | 0 | 0 | 0 | 0 | 0 | 0 | 0 | 0 | 0 | 0 | 0 | 1578 | 1624 | 1640 | 1678 | 366.4 | 657.3 | 668.5 | 830.4 | 188.84 | 206.81 | 199.36 | 194.67
2025-01-02 | 1 | Janvier | 2025-01-02 15:56 | 2025-01-02 17:08 | 50033 | 1 | S275J01 | 71.92 | 8 | 64 | 123 | 124.3 | 133.997 | 40.583 | 3437 | 233 | 1077 | 4.517 | 27.232 | 51.375 | 67.04 | 75.96 | 0 | 0 | 14.983 | 19.125 | 25.6 | 32.125 | 0 | 0 | 0 | 0 | 2200 | 640 | 2400 | 186 | 157 | 1257 | 0 | 0 | 0 | 400 | 423 | 1684 | 1061.2 | 0.0718 | 0.083 | 0.001 | 0.0054 | 0.0257 | 0.61 | 0.154 | 0.0901 | 0.774 | 0.0127 | 0.0089 | 0.015 | 0.0791 | 0.159 | 2412/30R2 | 130.5 | 78.7 | 51.8 | 0 | 0 | 6.7 | 0 | 15.3 | 0 | 0 | 0 | 0 | 25.6 | 0 | 0 | 41.9 | 41 | 0 | 0 | 0 | 0 | 0 | 0 | 0 | 0 | 0 | 0 | 0 | 1609 | 1634 | 1675 | 1684 | 546.6 | 669.3 | 981.6 | 1061.2 | 201.41 | 202.71 | 208.58 | 209.42
2025-01-02 | 1 | Janvier | 2025-01-02 14:56 | 2025-01-02 15:56 | 50032 | 1 | S275J02 | 59.42 | 6 | 63 | 123 | 118.9 | 114.514 | 38.833 | 3074 | 227 | 815 | 4.367 | 28.168 | 49.875 | 63.35 | 77.06 | 0 | 0 | 16 | 20.5 | 22.834 | 29.25 | 0 | 0 | 0 | 0 | 2200 | 621 | 2400 | 187 | 157 | 1260 | 0 | 0 | 0 | 400 | 348 | 1666 | 839.9 | 0.112 | 0.0824 | 0.0039 | 0.0065 | 0.0273 | 0.482 | 0.169 | 0.136 | 0.838 | 0.013 | 0.0098 | 0.0166 | 0.0647 | 0.175 | 2412/30R2 | 135.4 | 78.6 | 56.8 | 0 | 0 | 6.5 | 0 | 18.4 | 0 | 0 | 0 | 0 | 26.3 | 0 | 0 | 33.6 | 42.8 | 0 | 0 | 0 | 0 | 0 | 0 | 7.8 | 0 | 0 | 0 | 0 | 1622 | 1704 | 1681 | 1666 | 493.1 | 1098.5 | 909.1 | 839.9 | 186.77 | 201.1 | 199.69 | 202.02
2025-01-02 | 1 | Janvier | 2025-01-02 14:01 | 2025-01-02 14:56 | 50031 | 1 | S275J02 | 54.95 | 2 | 64 | 120 | 119.2 | 117.148 | 39.833 | 3275 | 243 | 855 | 4.233 | 28.346 | 52.5 | 66.81 | 79.08 | 0 | 0 | 15.8 | 20.875 | 24.034 | 31.625 | 0 | 0 | 0 | 0 | 2200 | 638 | 2400 | 188 | 157 | 1186 | 0 | 0 | 0 | 400 | 315 | 1652 | 739.9 | 0.0926 | 0.108 | 0.001 | 0.0063 | 0.0256 | 0.657 | 0.155 | 0.133 | 0.806 | 0.009 | 0.0094 | 0.0164 | 0.0818 | 0.16 | 2412/30R2 | 140.3 | 78.9 | 61.4 | 0 | 0 | 6.5 | 0 | 18.2 | 0 | 0 | 0 | 0 | 26.6 | 0 | 0 | 33.3 | 48.5 | 0 | 0 | 0 | 0 | 0 | 0 | 0 | 7.2 | 0 | 0 | 0 | 1571 | 1610 | 1673 | 1652 | 409.1 | 640.9 | 1024.4 | 739.9 | 200.75 | 212.56 | 212.8 | 200.3
2025-01-02 | 1 | Janvier | 2025-01-02 12:58 | 2025-01-02 14:01 | 50030 | 1 | S275J02 | 63.42 | 5 | 64 | 120 | 118.8 | 117.026 | 37.683 | 3051 | 225 | 1015 | 4.25 | 28.235 | 48.125 | 62.35 | 76.63 | 0 | 0 | 15.1 | 19.875 | 22.583 | 28.25 | 0 | 0 | 0 | 0 | 2200 | 637 | 2400 | 187 | 157 | 1187 | 0 | 0 | 0 | 400 | 315 | 1630 | 753.8 | 0.0702 | 0.0883 | 0.001 | 0.0068 | 0.0231 | 0.562 | 0.143 | 0.133 | 0.746 | 0.0052 | 0.0087 | 0.0183 | 0.0594 | 0.146 | 2412/30R2 | 133.9 | 79.4 | 54.5 | 0 | 0 | 6.4 | 0 | 18.1 | 0 | 0 | 0 | 0 | 25.7 | 0 | 0 | 33 | 43.4 | 0 | 0 | 0 | 0 | 0 | 0 | 7.3 | 0 | 0 | 0 | 0 | 1639 | 1692 | 1672 | 1630 | 229.3 | 1051.1 | 889.2 | 753.8 | 121.28 | 204.38 | 202.95 | 213.62
2025-01-02 | 1 | Janvier | 2025-01-02 12:04 | 2025-01-02 12:58 | 50029 | 1 | S275J02 | 53.47 | 8 | 64 | 121 | 121.8 | 117.052 | 38.817 | 3165 | 226 | 1004 | 4.233 | 28.583 | 51.125 | 65.65 | 79.02 | 0 | 0 | 15.083 | 20.25 | 23.734 | 30.875 | 0 | 0 | 0 | 0 | 2200 | 638 | 2400 | 188 | 316 | 2368 | 0 | 0 | 0 | 400 | 263 | 1623 | 568.9 | 0.0964 | 0.0956 | 0.001 | 0.0065 | 0.0258 | 0.557 | 0.158 | 0.103 | 0.747 | 0.0076 | 0.0092 | 0.0205 | 0.0768 | 0.168 | 2412/30R2 | 133.9 | 79.1 | 54.8 | 0 | 0 | 6.5 | 0 | 17.7 | 0 | 0 | 0 | 0 | 25.1 | 0 | 0 | 34.1 | 43.1 | 0 | 0 | 0 | 0 | 0 | 0 | 0 | 7.4 | 0 | 0 | 0 | 1590 | 1600 | 1639 | 1623 | 386.9 | 496.1 | 668.8 | 568.9 | 186.32 | 199.17 | 199.94 | 196.74
2025-01-02 | 1 | Janvier | 2025-01-02 11:08 | 2025-01-02 12:04 | 50028 | 1 | S275J02 | 56.15 | 6 | 64 | 121 | 115 | 117.157 | 40.3 | 3265 | 235 | 1158 | 4.2 | 28.81 | 50.5 | 65.99 | 75.19 | 0 | 0 | 15.317 | 20 | 24.984 | 30.5 | 0 | 0 | 0 | 0 | 2200 | 638 | 2400 | 189 | 158 | 1191 | 0 | 0 | 0 | 400 | 340 | 1655 | 796.3 | 0.117 | 0.0968 | 0.0079 | 0.0064 | 0.0289 | 0.509 | 0.178 | 0.122 | 0.71 | 0.0111 | 0.0089 | 0.0192 | 0.0633 | 0.175 | 2412/30R2 | 134.2 | 79.4 | 54.8 | 0 | 0 | 6.3 | 0 | 17.4 | 0 | 0 | 0 | 0 | 25.6 | 0 | 0 | 34 | 43.7 | 0 | 0 | 0 | 0 | 0 | 0 | 7.2 | 0 | 0 | 0 | 0 | 1644 | 1620 | 1615 | 1655 | 621.9 | 592 | 626.7 | 796.3 | 191.88 | 201.3 | 208.2 | 204.07
2025-01-02 | 1 | Janvier | 2025-01-02 10:14 | 2025-01-02 11:08 | 50027 | 1 | A51671T | 54.67 | 2 | 64 | 122 | 119.7 | 121.097 | 38 | 3036 | 222 | 906 | 4.55 | 26.813 | 50 | 63.72 | 78.95 | 0 | 0 | 16.65 | 21.625 | 21.35 | 28.375 | 0 | 0 | 0 | 0 | 2200 | 636 | 2400 | 189 | 157 | 1185 | 0 | 203 | 0 | 400 | 323 | 1670 | 772.3 | 0.142 | 0.0943 | 0.0118 | 0.0067 | 0.025 | 0.773 | 0.171 | 0.132 | 0.704 | 0.0899 | 0.0096 | 0.0231 | 0.0903 | 0.179 | 2412/30R2 | 134.1 | 79.5 | 54.6 | 0 | 0 | 7.1 | 0 | 18.3 | 0 | 0 | 0 | 0 | 31.9 | 0 | 0 | 33.2 | 43.6 | 0 | 0 | 0 | 0 | 0 | 0 | 0 | 0 | 0 | 0 | 0 | 1631 | 1686 | 1703 | 1670 | 368.6 | 739.6 | 899.7 | 772.3 | 160.5 | 181.83 | 187 | 193.68
2025-01-02 | 1 | Janvier | 2025-01-02 09:06 | 2025-01-02 10:14 | 50026 | 1 | S275J01 | 67.98 | 5 | 63 | 122 | 122.5 | 118 | 42.083 | 3436 | 243 | 1531 | 6.1 | 20 | 52.25 | 69.82 | 74.5 | 0 | 0 | 16.067 | 20.625 | 26.017 | 31.375 | 0 | 0 | 0 | 0 | 2200 | 636 | 2400 | 188 | 159 | 1185 | 0 | 0 | 0 | 400 | 300 | 1637 | 698.7 | 0.0913 | 0.0775 | 0.0021 | 0.0076 | 0.0232 | 0.385 | 0.15 | 0.105 | 0.687 | 0.007 | 0.0081 | 0.016 | 0.0547 | 0.157 | 2412/30R2 | 134.6 | 79.5 | 55.1 | 0 | 0 | 6.7 | 0 | 17.7 | 0 | 0 | 0 | 0 | 34 | 0 | 0 | 33.4 | 42.8 | 0 | 0 | 0 | 0 | 0 | 0 | 0 | 0 | 0 | 0 | 0 | 1638 | 1655 | 1612 | 1637 | 1081 | 198.3 | 612 | 698.7 | 235.77 | 101.95 | 208.09 | 204.24
2025-01-02 | 1 | Janvier | 2025-01-02 07:42 | 2025-01-02 09:06 | 50025 | 1 | S275J01 | 83.67 | 8 | 64 | 121 | 118 | 117.803 | 41.667 | 3627 | 245 | 1203 | 6.15 | 19.675 | 52.125 | 68.93 | 75.06 | 0 | 0 | 15.633 | 20.375 | 26.033 | 31.625 | 0 | 0 | 0 | 0 | 2200 | 636 | 2400 | 187 | 158 | 1186 | 0 | 0 | 0 | 400 | 300 | 1643 | 698.9 | 0.0762 | 0.104 | 0.0067 | 0.007 | 0.0256 | 0.626 | 0.169 | 0.122 | 0.614 | 0.0069 | 0.0081 | 0.0196 | 0.0717 | 0.17 | 2412/30R2 | 134.5 | 78.6 | 55.9 | 0 | 0 | 6.5 | 0 | 17.8 | 0 | 0 | 0 | 0 | 26.6 | 0 | 0 | 32.9 | 43.1 | 0 | 0 | 0 | 0 | 0 | 0 | 0 | 7.6 | 0 | 0 | 0 | 1603 | 1651 | 1629 | 1643 | 3.4 | 577.5 | 525.3 | 698.9 | -168.87 | 182.64 | 187.62 | 201
2025-01-02 | 1 | Janvier | 2025-01-02 06:39 | 2025-01-02 07:42 | 50024 | 1 | S275J01 | 63.25 | 6 | 64 | 119 | 119.4 | 109.264 | 40.167 | 3283 | 232 | 1214 | 1.783 | 66.729 | 50.75 | 66.52 | 75.81 | 0 | 0 | 14.917 | 19.5 | 25.25 | 31.25 | 0 | 0 | 0 | 0 | 2200 | 635 | 2400 | 188 | 158 | 1184 | 0 | 0 | 0 | 400 | 340 | 1662 | 810.5 | 0.0808 | 0.0937 | 0.0101 | 0.0075 | 0.0509 | 0.842 | 0.17 | 0.119 | 0.737 | 0.0057 | 0.0089 | 0.0202 | 0.0549 | 0.175 | 2412/30R2 | 134.3 | 79.1 | 55.2 | 0 | 0 | 6.6 | 0 | 16.9 | 0 | 0 | 0 | 0 | 25.7 | 0 | 0 | 33.8 | 44.1 | 0 | 0 | 0 | 0 | 0 | 0 | 7.2 | 0 | 0 | 0 | 0 | 1605 | 1624 | 1634 | 1662 | 605.1 | 708.1 | 609.3 | 810.5 | 211.06 | 212.29 | 195.81 | 201.57
2025-01-02 | 1 | Janvier | 2025-01-02 05:42 | 2025-01-02 06:39 | 50023 | 1 | S275J01 | 56.37 | 2 | 64 | 123 | 119.5 | 125.216 | 38.767 | 3076 | 222 | 1320 | 1.75 | 70.286 | 49.25 | 64.79 | 76.22 | 0 | 0 | 15.767 | 20.25 | 23 | 28.875 | 0 | 0 | 0 | 0 | 2200 | 635 | 2400 | 187 | 158 | 1185 | 0 | 0 | 0 | 400 | 300 | 1650 | 697.7 | 0.0584 | 0.0984 | 0.001 | 0.0079 | 0.0269 | 0.671 | 0.168 | 0.14 | 0.741 | 0.0082 | 0.0123 | 0.0237 | 0.0647 | 0.176 | 2412/30R2 | 134.4 | 78 | 56.4 | 0 | 0 | 6.9 | 0 | 18.1 | 0 | 0 | 0 | 0 | 26.9 | 0 | 0 | 33 | 42.7 | 0 | 0 | 0 | 0 | 0 | 0 | 0 | 6.8 | 0 | 0 | 0 | 1615 | 1672 | 1650 |  | 554.5 | 715.7 | 697.7 |  | 199.2 | 187.01 | 197.08
2025-01-01 | 1 | Janvier | 2025-01-02 04:48 | 2025-01-02 05:42 | 50022 | 1 | S275J01 | 54.73 | 5 | 65 | 123 | 125.2 | 124.8 | 39.283 | 3301 | 229 | 894 | 1.967 | 62.542 | 51 | 65.49 | 77.9 | 0 | 0 | 14.5 | 19.125 | 24.784 | 31.875 | 0 | 0 | 0 | 0 | 2200 | 635 | 2400 | 188 | 158 | 1306 | 0 | 0 | 0 | 400 | 320 | 1650 | 850.6 | 0.0913 | 0.11 | 0.0017 | 0.0068 | 0.0288 | 0.574 | 0.174 | 0.125 | 0.787 | 0.0061 | 0.0116 | 0.0259 | 0.0427 | 0.183 | 2412/30R2 | 133.7 | 78.7 | 55 | 0 | 0 | 6.8 | 0 | 17.8 | 0 | 0 | 0 | 0 | 26.9 | 0 | 0 | 32.7 | 42 | 0 | 0 | 0 | 0 | 0 | 0 | 7.5 | 0 | 0 | 0 | 0 | 1625 | 1637 | 1616 | 1650 | 597.4 | 797.8 | 580.8 | 850.6 | 199.25 | 213.99 | 202.06 | 211.63
2025-01-01 | 1 | Janvier | 2025-01-02 03:59 | 2025-01-02 04:48 | 50021 | 1 | S275J01 | 49.03 | 8 | 64 | 124 | 119.9 | 109.223 | 37.8 | 3079 | 225 | 1054 | 1.85 | 67.027 | 49.75 | 64.22 | 78.97 | 0 | 0 | 15.5 | 21.25 | 22.3 | 28.5 | 0 | 0 | 0 | 0 | 2200 | 636 | 2400 | 189 | 158 | 1305 | 0 | 0 | 0 | 400 | 320 | 1653 | 701.6 | 0.0798 | 0.112 | 0.001 | 0.0107 | 0.0311 | 0.496 | 0.167 | 0.152 | 0.814 | 0.0106 | 0.0122 | 0.0225 | 0.0742 | 0.172 | 2412/30R2 | 134.5 | 78.5 | 56 | 0 | 0 | 6.7 | 0 | 17.7 | 0 | 0 | 0 | 0 | 26.3 | 0 | 0 | 33.3 | 43.1 | 0 | 0 | 0 | 0 | 0 | 0 | 7.4 | 0 | 0 | 0 | 0 | 1636 | 1658 | 1653 |  | 474.7 | 675.1 | 701.6 |  | 176.38 | 190.32 | 195.86
2025-01-01 | 1 | Janvier | 2025-01-02 03:07 | 2025-01-02 03:59 | 50020 | 1 | S275J01 | 51.35 | 6 | 64 | 124 | 122.8 | 117.239 | 38.9 | 3221 | 226 | 918 | 2.5 | 49.6 | 52.125 | 66.46 | 80.4 | 0 | 0 | 15.433 | 21.25 | 23.466 | 30.875 | 0 | 0 | 0 | 0 | 2200 | 636 | 2400 | 188 | 158 | 1307 | 0 | 0 | 0 | 400 | 320 | 1660 | 732 | 0.112 | 0.109 | 0.0056 | 0.0075 | 0.0269 | 0.508 | 0.172 | 0.116 | 0.801 | 0.0069 | 0.0103 | 0.0225 | 0.0416 | 0.172 | 2412/30R2 | 134.9 | 79.2 | 55.7 | 0 | 0 | 6.9 | 0 | 17.2 | 0 | 0 | 0 | 0 | 26.5 | 0 | 0 | 33.6 | 42.9 | 0 | 0 | 0 | 0 | 0 | 0 | 7.8 | 0 | 0 | 0 | 0 | 1609 | 1720 | 1660 |  | 447.8 | 1182.8 | 732 |  | 186.75 | 197.85 | 195.17
2025-01-01 | 1 | Janvier | 2025-01-02 02:15 | 2025-01-02 03:07 | 50019 | 1 | S275J01 | 52.38 | 2 | 64 | 124 | 120 | 131.965 | 39.267 | 3241 | 229 | 1470 | 2.317 | 53.525 | 50.5 | 67.18 | 77.16 | 0 | 0 | 13.867 | 18 | 25.4 | 32.5 | 0 | 0 | 0 | 0 | 2200 | 637 | 2400 | 190 | 159 | 1305 | 0 | 0 | 0 | 400 | 320 | 1652 | 749.1 | 0.0751 | 0.0841 | 0.001 | 0.0081 | 0.0294 | 0.521 | 0.152 | 0.126 | 0.826 | 0.0147 | 0.0103 | 0.025 | 0.0562 | 0.151 | 2412/30R2 | 134.3 | 78.8 | 55.5 | 0 | 0 | 7.1 | 0 | 17.6 | 0 | 0 | 0 | 0 | 26 | 0 | 0 | 33 | 43.5 | 0 | 0 | 0 | 0 | 0 | 0 | 0 | 7.1 | 0 | 0 | 0 | 1597 | 1651 | 1652 |  | 474 | 744.3 | 749.1 |  | 197.45 | 201.28 | 201.21
2025-01-01 | 1 | Janvier | 2025-01-02 01:22 | 2025-01-02 02:15 | 50018 | 1 | S275J01 | 52.72 | 5 | 64 | 122 | 122.6 | 117.059 | 40.85 | 3373 | 227 | 1639 | 2.817 | 43.314 | 54 | 71.76 | 79.31 | 0 | 0 | 13.783 | 18.875 | 27.067 | 35.125 | 0 | 0 | 0 | 0 | 2200 | 636 | 2400 | 189 | 157 | 1305 | 0 | 0 | 0 | 400 | 320 | 1673 | 735.5 | 0.103 | 0.0902 | 0.008 | 0.0084 | 0.0298 | 0.5 | 0.163 | 0.109 | 0.828 | 0.0095 | 0.0121 | 0.0242 | 0.0606 | 0.165 | 2412/30R2 | 134.7 | 78.4 | 56.3 | 0 | 0 | 6.8 | 0 | 17.2 | 0 | 0 | 0 | 0 | 26.9 | 0 | 0 | 32.6 | 43.8 | 0 | 0 | 0 | 0 | 0 | 0 | 7.4 | 0 | 0 | 0 | 0 | 1562 | 1616 | 1659 | 1673 | 339 | 636 | 665.5 | 735.5 | 191.81 | 208.74 | 188.72 | 188.47
2025-01-01 | 1 | Janvier | 2025-01-02 00:30 | 2025-01-02 01:22 | 50017 | 1 | S275J01 | 51.83 | 8 | 63 | 121 | 115.6 | 117.298 | 39.967 | 2942 | 175 | 944 | 2.767 | 43.735 | 52 | 65.41 | 78.06 | 0 | 0 | 14.65 | 20 | 25.317 | 31.875 | 0 | 0 | 0 | 0 | 2200 | 638 | 2400 | 189 | 314 | 2620 | 0 | 0 | 0 | 400 | 320 | 1684 | 885.2 | 0.0991 | 0.0829 | 0.0029 | 0.0065 | 0.0285 | 0.485 | 0.17 | 0.122 | 0.831 | 0.0135 | 0.0097 | 0.0228 | 0.0722 | 0.17 | 2412/30R2 | 134.6 | 79 | 55.6 | 0 | 0 | 7.2 | 0 | 17.8 | 0 | 0 | 0 | 0 | 27.8 | 0 | 0 | 32.9 | 42.5 | 0 | 0 | 0 | 0 | 0 | 0 | 0 | 6.4 | 0 | 0 | 0 | 1665 | 1622 | 1625 | 1684 | 760.3 | 655.1 | 604 | 885.2 | 195.25 | 207.65 | 200.05 | 196.11
2025-01-01 | 1 | Janvier | 2025-01-01 23:36 | 2025-01-02 00:30 | 50016 | 1 | S275J01 | 54.45 | 6 | 64 | 125 | 122.7 | 117.372 | 41.3 | 3502 | 228 | 1788 | 2.767 | 45.181 | 54.75 | 73.52 | 79.54 | 0 | 0 | 15.85 | 21 | 25.45 | 33.75 | 0 | 0 | 0 | 0 | 2000 | 637 | 2400 | 190 | 157 | 1422 | 0 | 0 | 0 | 400 | 320 | 1677 | 811.4 | 0.0888 | 0.118 | 0.0035 | 0.0074 | 0.0314 | 0.537 | 0.161 | 0.147 | 0.859 | 0.0133 | 0.011 | 0.0227 | 0.0777 | 0.162 | 2412/30R2 | 134.1 | 76.9 | 57.2 | 0 | 0 | 7.2 | 0 | 17.2 | 0 | 0 | 0 | 0 | 25.8 | 0 | 0 | 32.7 | 43.3 | 0 | 0 | 0 | 0 | 0 | 0 | 7.9 | 0 | 0 | 0 | 0 | 1559 | 1652 | 1647 | 1677 | 292.5 | 570.9 | 600.7 | 811.4 | 182.59 | 181.26 | 187.71 | 193.51
2025-01-01 | 1 | Janvier | 2025-01-01 22:48 | 2025-01-01 23:36 | 50015 | 1 | S275J01 | 48.38 | 2 | 65 | 126 | 123.8 | 122.214 | 37.25 | 3005 | 226 | 1462 | 2.167 | 58.154 | 49.25 | 65.18 | 79.33 | 0 | 0 | 15.283 | 20.25 | 21.967 | 29 | 0 | 0 | 0 | 0 | 2000 | 637 | 2400 | 190 | 159 | 1306 | 0 | 0 | 0 | 400 | 320 | 1650 | 777.3 | 0.116 | 0.109 | 0.0056 | 0.0076 | 0.0295 | 0.418 | 0.176 | 0.0933 | 0.517 | 0.0037 | 0.0081 | 0.0266 | 0.0854 | 0.164 | 2412/30R2 | 134.4 | 77.8 | 56.6 | 0 | 0 | 6.9 | 0 | 17.6 | 0 | 0 | 0 | 0 | 27.4 | 0 | 0 | 32.9 | 43 | 0 | 0 | 0 | 0 | 0 | 0 | 0 | 6.6 | 0 | 0 | 0 | 1643 | 1650 |  |  | 704.7 | 777.3 |  |  | 201.61 | 205.01
2025-01-01 | 1 | Janvier | 2025-01-01 17:22 | 2025-01-01 22:48 | 50014 | 1 | S275J01 | 52.45 | 5 | 63 | 123 | 123.6 | 118.332 | 43.567 | 3667 | 242 | 1717 | 2.783 | 44.192 | 56.25 | 75.28 | 77.47 | 0 | 0 | 16.8 | 22.125 | 26.766 | 34.125 | 0 | 0 | 0 | 0 | 2200 | 638 | 2400 | 189 | 159 | 1307 | 0 | 0 | 0 | 400 | 320 | 1645 | 875 | 0.0948 | 0.0934 | 0.0056 | 0.0088 | 0.0269 | 0.619 | 0.159 | 0.115 | 0.81 | 0.0084 | 0.0102 | 0.0249 | 0.0687 | 0.166 | 2412/30R2 | 136.7 | 78.8 | 57.9 | 0 | 0 | 7.1 | 0 | 17.5 | 0 | 0 | 0 | 0 | 35.3 | 0 | 0 | 33.5 | 43.3 | 0 | 0 | 0 | 0 | 0 | 0 | 0 | 0 | 0 | 0 | 0 | 1602 | 1585 | 1623 | 1645 | 261.5 | 629.2 | 769.4 | 875 | 151 | 224.81 | 218.93 | 216.43
2025-01-01 | 1 | Janvier | 2025-01-01 16:31 | 2025-01-01 17:22 | 50013 | 1 | S275J01 | 50.58 | 6 | 65 | 124 | 126.2 | 107.399 | 38.05 | 3126 | 228 | 1598 | 3.167 | 39.158 | 49.625 | 66.48 | 78.25 | 0 | 0 | 14.183 | 19.125 | 23.866 | 30.125 | 0 | 0 | 0 | 0 | 2200 | 636 | 2400 | 188 | 159 | 1186 | 0 | 0 | 0 | 400 | 313 | 1667 | 786.4 | 0.0628 | 0.0854 | 0.001 | 0.0071 | 0.0236 | 0.78 | 0.159 | 0.172 | 0.97 | 0.0157 | 0.013 | 0.0113 | 0.0645 | 0.176 | 2412/30R2 | 134.2 | 76.6 | 57.6 | 0 | 0 | 6.8 | 0 | 17.6 | 0 | 0 | 0 | 0 | 34.5 | 0 | 0 | 33.5 | 41.8 | 0 | 0 | 0 | 0 | 0 | 0 | 0 | 0 | 0 | 0 | 0 | 1667 | 1637 | 1640 | 1667 | 758.5 | 712.3 | 682.5 | 786.4 | 193.99 | 205.66 | 200.89 | 196.64
2025-01-01 | 1 | Janvier | 2025-01-01 15:42 | 2025-01-01 16:31 | 50012 | 1 | S275J01 | 49.5 | 2 | 65 | 121 | 121.2 | 118.221 | 38.85 | 3261 | 229 | 1283 | 2.917 | 41.486 | 49.625 | 65.6 | 76.64 | 0 | 0 | 14.633 | 19.375 | 24.217 | 30.25 | 0 | 0 | 0 | 0 | 2200 | 635 | 2400 | 190 | 158 | 1188 | 0 | 0 | 0 | 400 | 283 | 1678 | 688 | 0.0879 | 0.0917 | 0.001 | 0.0094 | 0.0349 | 0.276 | 0.176 | 0.162 | 0.963 | 0.0214 | 0.0131 | 0.0046 | 0.0403 | 0.171 | 2412/30R2 | 134.3 | 79.1 | 55.2 | 0 | 0 | 6.7 | 0 | 17.1 | 0 | 0 | 0 | 0 | 27.1 | 0 | 0 | 33.1 | 43.1 | 0 | 0 | 0 | 0 | 0 | 0 | 7.2 | 0 | 0 | 0 | 0 | 1654 | 1643 | 1678 |  | 612.1 | 582.2 | 688 |  | 185.29 | 187.58 | 180.86
2025-01-01 | 1 | Janvier | 2025-01-01 14:46 | 2025-01-01 15:42 | 50011 | 1 | S275J01 | 55.58 | 8 | 65 | 122 | 123.9 | 118.36 | 39.283 | 3346 | 231 | 1319 | 2.533 | 48.158 | 51.25 | 67.63 | 78.28 | 0 | 0 | 14.567 | 19.625 | 24.716 | 31.5 | 0 | 0 | 0 | 0 | 2200 | 635 | 2400 | 189 | 316 | 2372 | 0 | 0 | 0 | 400 | 290 | 1635 | 711 | 0.102 | 0.105 | 0.0047 | 0.008 | 0.029 | 0.501 | 0.169 | 0.115 | 0.749 | 0.0076 | 0.0111 | 0.0158 | 0.0489 | 0.171 | 2412/30R2 | 134.8 | 78.6 | 56.2 | 0 | 0 | 6.5 | 0 | 17.5 | 0 | 0 | 0 | 0 | 27 | 0 | 0 | 33 | 43.9 | 0 | 0 | 0 | 0 | 0 | 0 | 0 | 6.9 | 0 | 0 | 0 | 1596 | 1655 | 1650 | 1635 | 339.8 | 644.9 | 657.3 | 711 | 173.51 | 188.58 | 192.69 | 206.61
2025-01-01 | 1 | Janvier | 2025-01-01 13:48 | 2025-01-01 14:46 | 50010 | 1 | S275J01 | 58.33 | 5 | 64 | 121 | 117.2 | 118.094 | 40.017 | 3271 | 231 | 1562 | 3.217 | 37.617 | 50.5 | 67.66 | 75.72 | 0 | 0 | 15.35 | 19.625 | 24.667 | 30.875 | 0 | 0 | 0 | 0 | 2200 | 635 | 2400 | 188 | 158 | 1189 | 0 | 0 | 0 | 400 | 330 | 1662 | 793.8 | 0.0878 | 0.128 | 0.0132 | 0.0087 | 0.0791 | 0.822 | 0.169 | 0.126 | 0.809 | 0.0097 | 0.0105 | 0.0178 | 0.0486 | 0.17 | 2412/30R2 | 134.9 | 80.1 | 54.8 | 0 | 0 | 7.3 | 0 | 17.5 | 0 | 0 | 0 | 0 | 27.4 | 0 | 0 | 33 | 42.5 | 0 | 0 | 0 | 0 | 0 | 0 | 7.2 | 0 | 0 | 0 | 0 | 1610 | 1624 | 1662 |  | 661.5 | 648.3 | 793.8 |  | 214.89 | 205.8 | 200.04
2025-01-01 | 1 | Janvier | 2025-01-01 12:57 | 2025-01-01 13:48 | 50009 | 1 | S275J01 | 50.87 | 6 | 65 | 124 | 124.6 | 131.36 | 38.25 | 3130 | 224 | 1321 | 3.05 | 40.656 | 50.25 | 65.97 | 78.82 | 0 | 0 | 14.683 | 19.625 | 23.566 | 30.625 | 0 | 0 | 0 | 0 | 2200 | 636 | 2400 | 188 | 158 | 1187 | 0 | 0 | 0 | 400 | 330 | 1655 | 800.8 | 0.0701 | 0.11 | 0.001 | 0.0086 | 0.032 | 0.474 | 0.178 | 0.124 | 0.678 | 0.0087 | 0.0111 | 0.0204 | 0.0771 | 0.181 | 2412/30R2 | 134.8 | 80.3 | 54.5 | 0 | 0 | 6.9 | 0 | 17.5 | 0 | 0 | 0 | 0 | 25.7 | 0 | 0 | 33.6 | 43.3 | 0 | 0 | 0 | 0 | 0 | 0 | 0 | 0 | 0 | 0 | 0 | 1643 | 1633 | 1632 | 1655 | 738.6 | 602.8 | 668 | 800.8 | 205.06 | 195.56 | 203.65 | 204.49
2025-01-01 | 1 | Janvier | 2025-01-01 11:59 | 2025-01-01 12:57 | 50008 | 1 | S275J01 | 58.6 | 2 | 64 | 123 | 123 | 118.229 | 40.45 | 3236 | 232 | 1559 | 3.65 | 33.699 | 51.25 | 68.29 | 76.02 | 0 | 0 | 15.467 | 19.75 | 24.983 | 31.5 | 0 | 0 | 0 | 0 | 2200 | 636 | 2400 | 189 | 320 | 2376 | 0 | 0 | 0 | 400 | 298 | 1652 | 726.6 | 0.0826 | 0.0941 | 0.0026 | 0.0068 | 0.028 | 0.294 | 0.161 | 0.134 | 0.775 | 0.0095 | 0.0094 | 0.0207 | 0.0697 | 0.162 | 2412/30R2 | 134.5 | 80.5 | 54 | 0 | 0 | 6.6 | 0 | 17.5 | 0 | 0 | 0 | 0 | 27 | 0 | 0 | 33 | 43.1 | 0 | 0 | 0 | 0 | 0 | 0 | 7.3 | 0 | 0 | 0 | 0 | 1615 | 1652 |  |  | 606.3 | 726.6 |  |  | 205.77 | 198.97
2025-01-01 | 1 | Janvier | 2025-01-01 11:07 | 2025-01-01 11:59 | 50007 | 1 | S275J02 | 52.02 | 8 | 64 | 123 | 124 | 111.701 | 39.483 | 3278 | 230 | 1317 | 3.433 | 35.825 | 51.375 | 67.54 | 78.07 | 0 | 0 | 15.15 | 20 | 24.333 | 31.375 | 0 | 0 | 0 | 0 | 2200 | 636 | 2400 | 190 | 159 | 1258 | 0 | 0 | 0 | 400 | 345 | 1647 | 858.7 | 0.0654 | 0.0892 | 0.001 | 0.008 | 0.027 | 0.432 | 0.16 | 0.132 | 0.834 | 0.0096 | 0.0126 | 0.0166 | 0.0535 | 0.165 | 2412/30R2 | 134.3 | 81.4 | 52.9 | 0 | 0 | 7.4 | 0 | 16.8 | 0 | 0 | 0 | 0 | 25.2 | 0 | 0 | 34.2 | 43 | 0 | 0 | 0 | 0 | 0 | 0 | 0 | 0 | 0 | 0 | 0 | 1614 | 1629 | 1668 | 1647 | 665.1 | 693.2 | 968.4 | 858.7 | 213.12 | 208.01 | 211.38 | 213.96
2025-01-01 | 1 | Janvier | 2025-01-01 10:11 | 2025-01-01 11:07 | 50006 | 1 | S275J02 | 55.4 | 5 | 63 | 122 | 122.8 | 127.566 | 40.7 | 3507 | 239 | 1341 | 3.85 | 31.688 | 52.625 | 69.61 | 77.58 | 0 | 0 | 14.883 | 19.625 | 25.817 | 32.875 | 0 | 0 | 0 | 0 | 2200 | 638 | 2400 | 189 | 158 | 1256 | 0 | 0 | 0 | 400 | 338 | 1648 | 832.6 | 0.0857 | 0.106 | 0.0021 | 0.0063 | 0.0253 | 0.79 | 0.163 | 0.118 | 0.734 | 0.0096 | 0.0112 | 0.0239 | 0.0774 | 0.176 | 2412/30R2 | 134.8 | 78.6 | 56.2 | 0 | 0 | 6.7 | 0 | 17.5 | 0 | 0 | 0 | 0 | 27.6 | 0 | 0 | 32.9 | 42.7 | 0 | 0 | 0 | 0 | 0 | 0 | 7.4 | 0 | 0 | 0 | 0 | 1615 | 1615 | 1615 | 1648 | 637.1 | 607.2 | 619.8 | 832.6 | 209.41 | 205.88 | 207.39 | 211.15
2025-01-01 | 1 | Janvier | 2025-01-01 09:14 | 2025-01-01 10:11 | 50005 | 1 | S275J02 | 56.98 | 6 | 65 | 122 | 123.8 | 111.337 | 39.8 | 3227 | 233 | 1166 | 3.417 | 35.707 | 50.75 | 66.16 | 76.51 | 0 | 0 | 15.533 | 20.25 | 24.267 | 30.5 | 0 | 0 | 0 | 0 | 2400 | 637 | 2400 | 188 | 159 | 1257 | 0 | 0 | 0 | 400 | 330 | 1633 | 799 | 0.129 | 0.109 | 0.0095 | 0.009 | 0.0742 | 0.532 | 0.171 | 0.115 | 0.724 | 0.01 | 0.0093 | 0.0169 | 0.0654 | 0.174 | 2412/30R2 | 134.8 | 80.8 | 54 | 0 | 0 | 6.8 | 0 | 17.6 | 0 | 0 | 0 | 0 | 27 | 0 | 0 | 33.2 | 43.7 | 0 | 0 | 0 | 0 | 0 | 0 | 0 | 0 | 0 | 0 | 0 | 1624 | 1612 | 1605 | 1633 | 687.9 | 620.5 | 500 | 799 | 210.16 | 209.1 | 197.03 | 216.27
2025-01-01 | 1 | Janvier | 2025-01-01 08:15 | 2025-01-01 09:14 | 50004 | 1 | S275J02 | 59.52 | 2 | 65 | 123 | 124.1 | 124.1 | 40.883 | 3325 | 230 | 1394 | 4.067 | 30.246 | 53.25 | 69.87 | 78.15 | 0 | 0 | 14.85 | 20 | 26.034 | 33.125 | 0 | 0 | 0 | 0 | 2200 | 641 | 2400 | 189 | 159 | 1261 | 0 | 0 | 0 | 400 | 313 | 1659 | 782.9 | 0.0971 | 0.118 | 0.0042 | 0.0105 | 0.0837 | 0.566 | 0.168 | 0.111 | 0.738 | 0.0092 | 0.0089 | 0.0198 | 0.0672 | 0.171 | 2412/30R2 | 134.8 | 78.7 | 56.1 | 0 | 0 | 6.5 | 0 | 17.7 | 0 | 0 | 0 | 0 | 26.5 | 0 | 0 | 33.7 | 43.1 | 0 | 0 | 0 | 0 | 0 | 0 | 7.3 | 0 | 0 | 0 | 0 | 1564 | 1630 | 1622 | 1659 | 342.4 | 592.9 | 600.6 | 782.9 | 191.46 | 195.98 | 201.27 | 200.65
2025-01-01 | 1 | Janvier | 2025-01-01 07:23 | 2025-01-01 08:15 | 50003 | 1 | S275J02 | 52.02 | 8 | 65 | 122 | 124.9 | 117.221 | 39.45 | 3285 | 232 | 1523 | 2.117 | 57.638 | 51.25 | 68.29 | 77.95 | 0 | 0 | 14.95 | 19.375 | 24.5 | 31.875 | 0 | 0 | 0 | 0 | 2200 | 639 | 2400 | 190 | 158 | 1256 | 0 | 0 | 0 | 400 | 313 | 1643 | 775.3 | 0.0708 | 0.0893 | 0.001 | 0.0067 | 0.0319 | 0.503 | 0.179 | 0.136 | 0.852 | 0.0112 | 0.0104 | 0.0255 | 0.0599 | 0.182 | 2412/30R2 | 134.6 | 80.5 | 54.1 | 0 | 0 | 6.7 | 0 | 17.6 | 0 | 0 | 0 | 0 | 26.9 | 0 | 0 | 33.7 | 42.1 | 0 | 0 | 0 | 0 | 0 | 0 | 0 | 0 | 0 | 0 | 0 | 1607 | 1617 | 1610 | 1643 | 702.4 | 671.8 | 611.6 | 775.3 | 220.93 | 212.22 | 209.12 | 208.63
2025-01-01 | 1 | Janvier | 2025-01-01 06:19 | 2025-01-01 07:23 | 50002 | 1 | S275J02 | 63.77 | 5 | 64 | 123 | 124 | 132.046 | 42.05 | 3484 | 240 | 1634 | 2.517 | 48.874 | 52.625 | 70.75 | 75.09 | 0 | 0 | 14.917 | 19.125 | 27.133 | 33.375 | 0 | 0 | 0 | 0 | 2200 | 637 | 2400 | 189 | 158 | 1257 | 0 | 0 | 0 | 400 | 353 | 1645 | 883.5 | 0.052 | 0.0932 | 0.001 | 0.0065 | 0.096 | 0.955 | 0.152 | 0.129 | 0.815 | 0.0102 | 0.0095 | 0.0302 | 0.039 | 0.165 | 2412/30R2 | 134.8 | 79.4 | 55.4 | 0 | 0 | 6.9 | 0 | 17.6 | 0 | 0 | 0 | 0 | 27.4 | 0 | 0 | 34.1 | 41.1 | 0 | 0 | 0 | 0 | 0 | 0 | 7.7 | 0 | 0 | 0 | 0 | 1590 | 1640 | 1680 | 1645 | 774.8 | 911.3 | 1102.4 | 883.5 | 237.4 | 222.13 | 214.39 | 217.14
2025-01-01 | 1 | Janvier | 2025-01-01 05:19 | 2025-01-01 06:19 | 50001 | 1 | S275J02 | 59.72 | 6 | 65 | 123 | 123.8 | 117.312 | 38.717 | 3222 | 223 | 1487 | 2.567 | 47.922 | 51.75 | 68.42 | 80.2 | 0 | 0 | 15.65 | 21.5 | 23.067 | 30.125 | 0 | 0 | 0 | 0 | 2200 | 635 | 2400 | 190 | 158 | 1259 | 0 | 0 | 0 | 400 | 283 | 1625 | 681.9 | [7 empty] | 0.157 | 0.808 | 0.0108 | 0.0104 | 0.0227 | 0.0717 | 0.182 | 2412/30R2 | 134.3 | 79.2 | 55.1 | 0 | 0 | 7.2 | 0 | 17.5 | 0 | 0 | 0 | 0 | 27.8 | 0 | 0 | 33.1 | 42.9 | 0 | 0 | 0 | 0 | 0 | 0 | 0 | 5.8 | 0 | 0 | 0 | 1582 | 1621 | 1644 | 1625 | 480.3 | 519.2 | 801.2 | 681.9 | 206.57 | 191.11 | 210.5 | 208.97
2024-12-31 | 53 | Décembre | 2025-01-01 04:24 | 2025-01-01 05:19 | 42503 | 1 | S275J02 | 55.32 | 2 | 65 | 128 | 127.3 | 122.544 | 39.067 | 3215 | 233 | 1051 | 2.767 | 46.265 | 51 | 65.9 | 78.33 | 0 | 0 | 16.233 | 21.5 | 22.833 | 29.5 | 0 | 0 | 0 | 0 | 2200 | 637 | 2400 | 190 | 158 | 1257 | 0 | 0 | 0 | 400 | 320 | 1657 | 851.6 | 0.1 | 0.101 | 0.0034 | 0.0067 | 0.0355 | 0.383 | 0.173 | 0.129 | 0.839 | 0.0077 | 0.0087 | 0.0243 | 0.0748 | 0.176 | 2412/30R2 | 134.8 | 78.6 | 56.2 | 0 | 0 | 7.2 | 0 | 17.4 | 0 | 0 | 0 | 0 | 25.7 | 0 | 0 | 32.8 | 43.2 | 0 | 0 | 0 | 0 | 0 | 0 | 8.5 | 0 | 0 | 0 | 0 | 1651 | 1602 | 1625 | 1657 | 191.3 | 621.8 | 663.4 | 851.6 | 101.48 | 214.69 | 206.95 | 207.92
2024-12-31 | 53 | Décembre | 2025-01-01 03:33 | 2025-01-01 04:24 | 42502 | 1 | S275J02 | 50.82 | 8 | 65 | 121 | 124.4 | 118.164 | 37.833 | 3062 | 221 | 1113 | 3.35 | 36.119 | 50.375 | 65.02 | 79.89 | 0 | 0 | 15.45 | 21.375 | 22.383 | 29 | 0 | 0 | 0 | 0 | 2200 | 637 | 2400 | 190 | 158 | 1257 | 0 | 0 | 0 | 400 | 320 | 1631 | 697.5 | 0.0902 | 0.0876 | 0.001 | 0.0055 | 0.0257 | 0.524 | 0.168 | 0.134 | 0.746 | 0.0083 | 0.0086 | 0.0227 | 0.081 | 0.17 | 2412/30R2 | 134.6 | 79.2 | 55.4 | 0 | 0 | 6.7 | 0 | 17.5 | 0 | 0 | 0 | 0 | 27.1 | 0 | 0 | 32.5 | 44.3 | 0 | 0 | 0 | 0 | 0 | 0 | 0 | 6.5 | 0 | 0 | 0 | 1565 | 1592 | 1631 |  | 358.6 | 463.3 | 697.5 |  | 194.32 | 198.49 | 207.37