## Sheet1
[20 empty] | Energie Electrique | [12 empty] | Additifs | [10 empty] | Echantillons |  | Analyses (Last EAF) | [6 empty] | Analyses (First LF) | [6 empty] | Recette PAF | [28 empty] | Températures |  |  |  | PPM O2 |  |  |  | FEM
Date | Sem. | Mois | Heure Début | Heure Fin | N° Coulée | N° Trait. | Grade | Tap to Tap | N° Poche | Poids Tare | Poids Tappé | Poids Acier CCM | Poids Brames | Power On | Oxy. | GPL | C Injecté | Temps Vidange | Débit EBT | Energie Elec. | Energie Eq. | Puissance Active | Préparation Durée | Préparation Eng. Elec. | Panier1 Durée | Panier1 Eng. Elec. | Panier2 Durée | Panier2 Eng. Elec. | Panier3 Durée | Panier3 Eng. Elec. | Refinning Durée | Refining Eng. Elec. | CaO | CaO Tapp. | MgO | MgO Tapp. | AL Ca | FeMn Hc | FeMn LC | FeSi | SiMn | C Chargé | Al MHS | °C Temp. (Final) | PPM O2 (Final) | C (EAF) | Mn (EAF) | Si (EAF) | P (EAF) | S (EAF) | Al (EAF) | Cu (EAF) | C (LF) | Mn (LF) | Si (LF) | P (LF) | S (LF) | Al (LF) | Cu (LF) | N° Recette | Total Ferrailles | Poids Panier 1 | Poids Panier 2 | Poids Panier 3 | BS2 BS2 | HBI HBI | HBI HBI CF | Imp. Auto | Imp. Bonus | Imp. Broyée | Imp. Mixte (HMS 1/2) | Imp. Neuve | MS MS | MS MS Broyée | Nat. Neuve | Nat. Bonus | Nat. Broyée | Nat. Mixte | Nat. Rails | Nat. Roue de train | Nat. Massive | Plaques Scories | Pig Iron | Scorie Blanche | Tundish | Cylindres STM Oxy. | Cylindre LAF Oxy. | Rails Train | Tempér. (1) | Tempér. (2) | Tempér. (3) | Tempér. (4) | PPMO2 (1) | PPMO2 (2) | PPMO2 (3) | PPMO2 (4) | FEM (1) | FEM (2) | FEM (3) | FEM (4)
2025-10-31 | 44 | Octobre | 2025-11-01 00:57 | 2025-11-01 03:26 | 51993 | 1 | S275J02 | 149.6 | 7 | 59 | 124 | 122.9 | 122.064 | 42.667 | 3443 | 228 | 2190 | 3.667 | 33.818 | 53.406 | 73.65 | 75.1 | 0 | 0 | 11.983 | 15.625 | 11.467 | 14.8125 | 14.183 | 17.8127 | 5.033 | 5.062 | 1800 | 609 | 2000 | 182 | 154 | 1258 | 0 | 0 | 0 | 800 | 288 | 1634 | 628.1 | 0.0776 | 0.141 | 0.001 | 0.0048 | 0.0276 | 0.203 | 0.142 | 0.103 | 0.841 | 0.0052 | 0.0078 | 0.0274 | 0.0613 | 0.15 | 2510/29R1 | 136.7 | 55.5 | 51.8 | 29.4 | 0 | 0 | 0 | 12 | 51.1 | 0 | 0 | 0 | 41.8 | 0 | 0 | 23.2 | 0 | 0 | 0 | 0 | 0 | 0 | 0 | 8.6 | 0 | 0 | 0 | 0 | 1633 | 1620 | 1627 | 1634 | 737.5 | 645.7 | 595.3 | 628.1 | 210.38 | 207.68 | 197.9 | 198.04
2025-10-31 | 44 | Octobre | 2025-10-31 23:55 | 2025-11-01 00:57 | 51992 | 1 | S275J02 | 61.53 | 8 | 61 | 123 | 122.6 | 122.142 | 45.967 | 3463 | 231 | 1599 | 2.567 | 47.922 | 52.906 | 70.79 | 69.06 | 0 | 0 | 16.283 | 15.5 | 10 | 12.9921 | 15.55 | 19.3122 | 4.133 | 5.00025 | 1800 | 609 | 2010 | 182 | 153 | 1258 | 0 | 0 | 0 | 800 | 325 | 1627 | 748.4 | 0.0624 | 0.114 | 0.001 | 0.0065 | 0.0262 | 0.739 | 0.169 | 0.124 | 0.885 | 0.0073 | 0.0085 | 0.0237 | 0.0667 | 0.174 | 2510/29R1 | 135.6 | 53.2 | 50.6 | 31.8 | 0 | 0 | 0 | 11.7 | 51 | 0 | 0 | 0 | 42.5 | 0 | 0 | 22.9 | 0 | 0 | 0 | 0 | 0 | 0 | 0 | 0 | 7.5 | 0 | 0 | 0 | 1597 | 1618 | 1627 |  | 573.5 | 489.9 | 748.4 |  | 211.46 | 188.47 | 214.72
2025-10-31 | 44 | Octobre | 2025-10-31 17:46 | 2025-10-31 23:55 | 51991 | 1 | S275J02 | 52.45 | 5 | 62 | 124 | 121.8 | 122.238 | 41.417 | 3378 | 225 | 1512 | 1.95 | 63.59 | 53.188 | 70.44 | 77.05 | 0 | 0 | 0.017 | 0 | 0 | 0 | 0 | 0 | 3.883 | 4.5935 | 1800 | 608 | 2000 | 183 | 154 | 1256 | 0 | 0 | 0 | 800 | 378 | 1623 | 933.2 | 0.0636 | 0.111 | 0.001 | 0.0032 | 0.024 | 0.262 | 0.172 | 0.0774 | 0.526 | 0.0057 | 0.006 | 0.0252 | 0.111 | 0.168 | 2510/29R1 | 135.6 | 53.6 | 46.6 | 35.4 | 0 | 0 | 0 | 11.3 | 50.6 | 0 | 0 | 0 | 50.4 | 0 | 0 | 23.3 | 0 | 0 | 0 | 0 | 0 | 0 | 0 | 0 | 0 | 0 | 0 | 0 | 3199 | 0 | 0 | 0 | 959.2 | 0 | 0 | 0 | -595.91 | 65535 | 65535 | 65535
2025-10-31 | 44 | Octobre | 2025-10-31 16:35 | 2025-10-31 17:46 | 51990 | 1 | SAE1006 | 70.38 | 1 | 62 | 127 | 125.1 | 120.344 | 38.417 | 3348 | 212 | 822 | 3.617 | 35.115 | 49.906 | 64.18 | 77.94 | 0 | 0 | 0.05 | 0.031 | 0 | 0 | 0 | 0 | 3.3 | 3.28125 | 1800 | 609 | 2000 | 182 | 153 | 0 | 386 | 0 | 0 | 600 | 320 | 1626 | 1014.1 | 0.0662 | 0.0919 | 0.001 | 0.0053 | 0.0259 | 0.592 | 0.159 | 0.0371 | 0.312 | 0.0125 | 0.0071 | 0.0114 | 0.0713 | 0.166 | 2510/29R1 | 125 | 52.2 | 46.4 | 26.4 | 0 | 0 | 0 | 10.6 | 48.8 | 0 | 0 | 0 | 34.3 | 0 | 0 | 22.1 | 0 | 0 | 0 | 0 | 0 | 0 | 0 | 0 | 9.2 | 0 | 0 | 0 | 1631 | 1634 | 1636 | 1626 | 633.2 | 831.4 | 896.4 | 1014.1 | 200.27 | 218.65 | 223.09 | 237.6
2025-10-31 | 44 | Octobre | 2025-10-31 15:39 | 2025-10-31 16:35 | 51989 | 1 | SAE1006 | 56.12 | 8 | 62 | 127 | 125.8 | 119.655 | 37.117 | 3473 | 216 | 1193 | 3.8 | 33.421 | 48.625 | 64.81 | 78.6 | 0 | 0 | 0.017 | 0.031 | 0 | 0 | 0 | 0 | 2.966 | 2.96895 | 1800 | 608 | 2000 | 182 | 153 | 0 | 387 | 0 | 0 | 600 | 400 | 1627 | 1029.3 | 0.0973 | 0.0985 | 0.0016 | 0.0079 | 0.0395 | 0.62 | 0.165 | 0.0381 | 0.309 | 0.0065 | 0.009 | 0.0241 | 0.0468 | 0.163 | 2510/29R1 | 125.8 | 55.2 | 45.4 | 25.2 | 0 | 0 | 0 | 10.1 | 46.5 | 0 | 0 | 0 | 39.3 | 0 | 0 | 21.1 | 0 | 0 | 0 | 0 | 0 | 0 | 0 | 8.8 | 0 | 0 | 0 | 0 | 1604 | 1628 | 1632 | 1627 | 559.8 | 992.8 | 960.5 | 1029.3 | 205.88 | 234.95 | 230.34 | 238.15
2025-10-31 | 44 | Octobre | 2025-10-31 14:39 | 2025-10-31 15:39 | 51988 | 1 | SAE1006 | 60.25 | 5 | 58 | 126 | 121.9 | 119.654 | 37.5 | 3337 | 207 | 841 | 3.65 | 34.521 | 49.25 | 63.55 | 78.8 | 0 | 0 | 0.133 | 0.062 | 0 | 0 | 0 | 0 | 0 | 0 | 1800 | 609 | 2000 | 182 | 154 | 0 | 382 | 0 | 0 | 600 | 420 | 1633 | 1117.7 | 0.0504 | 0.102 | 0.001 | 0.0076 | 0.0275 | 0.258 | 0.148 | 0.0307 | 0.32 | 0.0106 | 0.0087 | 0.0156 | 0.0686 | 0.149 | 2510/29R1 | 125.3 | 56.3 | 46.4 | 22.6 | 0 | 0 | 0 | 9.3 | 46.6 | 0 | 0 | 0 | 40.1 | 0 | 0 | 20.6 | 0 | 0 | 0 | 0 | 0 | 0 | 0 | 0 | 8.7 | 0 | 0 | 0 | 1661 | 1649 | 1633 | 1633 | 1058.7 | 1216.6 | 30.5 | 1117.7 | 221.73 | 238.47 | -23.71 | 240.94
2025-10-31 | 44 | Octobre | 2025-10-31 13:34 | 2025-10-31 14:39 | 51987 | 1 | SAE1006 | 64.75 | 7 | 58 | 126 | 123.8 | 120.529 | 41.2 | 3907 | 243 | 1399 | 3.633 | 34.679 | 51.812 | 70.26 | 75.46 | 0 | 0 | 0.05 | 0.031 | 0 | 0 | 0 | 0 | 4.883 | 4.84325 | 1600 | 608 | 2000 | 182 | 153 | 0 | 377 | 0 | 0 | 600 | 415 | 1643 | 1197.2 | 0.124 | 0.116 | 0.0055 | 0.0077 | 0.0308 | 0.638 | 0.166 | 0.177 | 1.02 | 0.0081 | 0.0101 | 0.0066 | 0.0332 | 0.168 | 2510/29R1 | 134.1 | 56.5 | 45.6 | 32 | 0 | 0 | 0 | 11.5 | 49.7 | 0 | 0 | 0 | 41.3 | 0 | 0 | 23.1 | 0 | 0 | 0 | 0 | 0 | 0 | 0 | 8.5 | 0 | 0 | 0 | 0 | 1609 | 1582 | 1624 | 1643 | 356.5 | 676.1 | 1023.2 | 1197.2 | 169.98 | 231.73 | 239.34 | 240.55
2025-10-31 | 44 | Octobre | 2025-10-31 12:39 | 2025-10-31 13:34 | 51986 | 1 | SAE1006 | 54.75 | 8 | 62 | 126 | 123.5 | 120.063 | 35.883 | 3359 | 213 | 1357 | 3.2 | 39.375 | 47.406 | 63.91 | 79.27 | 0 | 0 | 0.133 | 0.094 | 0 | 0 | 0 | 0 | 0 | 0 | 1600 | 608 | 2000 | 181 | 154 | 0 | 385 | 0 | 0 | 600 | 410 | 1633 | 1085.8 | 0.0975 | 0.148 | 0.0045 | 0.0113 | 0.0331 | 0.572 | 0.172 | 0.0331 | 0.319 | 0.0119 | 0.0107 | 0.0233 | 0.0845 | 0.167 | 2510/29R1 | 124.1 | 55.9 | 45.8 | 22.4 | 0 | 0 | 0 | 11.2 | 44.7 | 0 | 0 | 0 | 37 | 0 | 0 | 21.9 | 0 | 0 | 0 | 0 | 0 | 0 | 0 | 0 | 9.3 | 0 | 0 | 0 | 1667 | 1641 | 1627 | 1633 | 743.9 | 580.3 | 633.4 | 1085.8 | 192.56 | 188.43 | 202.46 | 238.81
2025-10-31 | 44 | Octobre | 2025-10-31 11:30 | 2025-10-31 12:39 | 51985 | 1 | A51671T | 69.85 | 5 | 62 | 126 | 124.2 | 106.845 | 39.467 | 3362 | 222 | 1225 | 3.3 | 38.182 | 50.438 | 66.45 | 76.68 | 0 | 0 | 11.867 | 15.7109 | 10.5 | 13.9063 | 15.767 | 19.2502 | 1.334 | 1.406 | 1600 | 609 | 2000 | 182 | 153 | 1190 | 0 | 205 | 0 | 600 | 320 | 1630 | 858.3 | 0.0643 | 0.109 | 0.006 | 0.0102 | 0.0285 | 0.562 | 0.158 | 0.126 | 0.828 | 0.129 | 0.011 | 0.0211 | 0.0801 | 0.157 | 2510/29R2 | 126.6 | 56.5 | 49.4 | 20.7 | 0 | 0 | 0 | 15.7 | 48.8 | 0 | 0 | 0 | 39.7 | 0 | 0 | 12.9 | 0 | 0 | 0 | 0 | 0 | 0 | 0 | 9.5 | 0 | 0 | 0 | 0 | 1656 | 1630 |  |  | 199.9 | 858.3 |  |  | 102 | 223.16
2025-10-31 | 44 | Octobre | 2025-10-31 10:16 | 2025-10-31 11:30 | 51984 | 1 | A51671T | 73.9 | 6 | 58 | 126 | 123.6 | 132.57 | 44.867 | 3913 | 251 | 2029 | 3.617 | 34.839 | 56.719 | 77.8 | 75.85 | 0 | 0 | 11.65 | 15.1563 | 10.2 | 13.125 | 15.317 | 19.3755 | 7.7 | 8.96815 | 1600 | 609 | 2000 | 183 | 153 | 1187 | 0 | 205 | 0 | 600 | 430 | 1654 | 196.8 | 0.053 | 0.0908 | 0.001 | 0.0083 | 0.0298 | 0.449 | 0.162 | 0.105 | 0.793 | 0.124 | 0.0102 | 0.0159 | 0.0822 | 0.155 | 2510/29R2 | 135.3 | 58.3 | 45.9 | 31.1 | 0 | 0 | 0 | 17.3 | 49.3 | 0 | 0 | 0 | 43.3 | 0 | 0 | 16.2 | 0 | 0 | 0 | 0 | 0 | 0 | 0 | 0 | 9.2 | 0 | 0 | 0 | 1653 | 1648 | 1653 | 1654 | 195.3 | 1107.6 | 194.5 | 196.8 | 101.92 | 232.11 | 101.62 | 101.94
2025-10-31 | 44 | Octobre | 2025-10-31 09:14 | 2025-10-31 10:16 | 51983 | 1 | A51671T | 61.8 | 7 | 60 | 127 | 125 | 126.318 | 39.133 | 3328 | 213 | 1432 | 3.5 | 36.286 | 50.562 | 67.28 | 77.52 | 0 | 0 | 12 | 15.4375 | 10.133 | 13.6016 | 14.017 | 17.563 | 2.983 | 3.8745 | 1600 | 609 | 2000 | 182 | 153 | 1187 | 0 | 205 | 0 | 600 | 325 | 1649 | 750.1 | 0.1 | 0.134 | 0.0021 | 0.0085 | 0.0336 | 0.569 | 0.17 | 0.115 | 0.821 | 0.121 | 0.0118 | 0.0181 | 0.0556 | 0.165 | 2510/29R2 | 124.6 | 56.2 | 47.4 | 21 | 0 | 0 | 0 | 15.2 | 46.3 | 0 | 0 | 0 | 40.4 | 0 | 0 | 14.1 | 0 | 0 | 0 | 0 | 0 | 0 | 0 | 8.6 | 0 | 0 | 0 | 0 | 1600 | 1610 | 1649 |  | 390.7 | 520 | 750.1 |  | 181.61 | 197.2 | 202.94
2025-10-31 | 44 | Octobre | 2025-10-31 08:17 | 2025-10-31 09:14 | 51982 | 1 | A51671T | 56.78 | 8 | 62 | 130 | 129.7 | 124.963 | 39.35 | 3301 | 220 | 1252 | 3.367 | 38.614 | 51.625 | 67.55 | 78.72 | 0 | 0 | 11.65 | 15.5 | 9.967 | 13.2499 | 14.816 | 19.2495 | 2.917 | 3.563 | 1600 | 608 | 2000 | 183 | 153 | 1186 | 0 | 202 | 0 | 600 | 363 | 1644 | 871.7 | 0.0747 | 0.124 | 0.001 | 0.0113 | 0.0263 | 0.529 | 0.159 | 0.116 | 0.787 | 0.11 | 0.0132 | 0.0176 | 0.0972 | 0.159 | 2510/29R2 | 134.3 | 56.7 | 46.7 | 30.9 | 0 | 0 | 0 | 17.5 | 49.4 | 0 | 0 | 0 | 42 | 0 | 0 | 16.2 | 0 | 0 | 0 | 0 | 0 | 0 | 0 | 0 | 9.2 | 0 | 0 | 0 | 1633 | 1634 | 1661 | 1644 | 774.1 | 699.5 | 998.7 | 871.7 | 213.94 | 205.95 | 217.45 | 216.69
2025-10-31 | 44 | Octobre | 2025-10-31 07:13 | 2025-10-31 08:17 | 51981 | 1 | S275J01 | 63.77 | 5 | 63 | 129 | 127.8 | 123.49 | 41.283 | 3530 | 228 | 1667 | 3.6 | 35.833 | 53.852 | 72.2 | 78.27 | 0 | 0 | 12.283 | 16.0938 | 10.8 | 14.9063 | 5.45 | 7.0315 | 12.751 | 15.69511 | 1600 | 609 | 2000 | 184 | 153 | 1189 | 0 | 0 | 0 | 600 | 310 | 1623 | 668.5 | 0.0881 | 0.127 | 0.001 | 0.0088 | 0.0305 | 0.624 | 0.157 | 0.125 | 0.789 | 0.005 | 0.0133 | 0.0273 | 0.0503 | 0.154 | 2510/29R1 | 135.7 | 57 | 48.1 | 30.6 | 0 | 0 | 0 | 11.3 | 50.7 | 0 | 0 | 0 | 41.8 | 0 | 0 | 23.2 | 0 | 0 | 0 | 0 | 0 | 0 | 0 | 8.7 | 0 | 0 | 0 | 0 | 1652 | 1611 | 1662 | 1623 | 193.9 | 701.5 | 976.3 | 668.5 | 101.93 | 218.66 | 215.24 | 208.6
2025-10-31 | 44 | Octobre | 2025-10-31 06:03 | 2025-10-31 07:13 | 51980 | 1 | S275J01 | 70.37 | 6 | 58 | 128 | 123.1 | 123.745 | 41.867 | 3559 | 224 | 1229 | 3.333 | 38.4 | 54.719 | 71.34 | 78.42 | 0 | 0 | 11.55 | 15.25 | 9.583 | 12.7499 | 14.8 | 19.3435 | 5.934 | 7.2815 | 1600 | 608 | 2000 | 183 | 153 | 1188 | 0 | 0 | 0 | 600 | 320 | 1632 | 828.6 | 0.0779 | 0.105 | 0.001 | 0.0076 | 0.0317 | 0.488 | 0.179 | 0.11 | 0.804 | 0.0071 | 0.0106 | 0.0212 | 0.0642 | 0.159 | 2510/29R1 | 137.2 | 54 | 45.9 | 37.3 | 0 | 0 | 0 | 12.1 | 51.6 | 0 | 0 | 0 | 41.7 | 0 | 0 | 23.6 | 0 | 0 | 0 | 0 | 0 | 0 | 0 | 0 | 8.2 | 0 | 0 | 0 | 1612 | 1625 | 1664 | 1632 | 26.7 | 665.2 | 1082.6 | 828.6 | -22.18 | 207.15 | 221.74 | 219.49
2025-10-31 | 44 | Octobre | 2025-10-31 05:01 | 2025-10-31 06:03 | 51979 | 1 | S275J01 | 62 | 7 | 58 | 126 | 121 | 114.495 | 41.317 | 3428 | 233 | 1093 | 3.333 | 37.8 | 53.938 | 69.65 | 78.33 | 12.25 | 15.875 | 10.867 | 14.25 | 18.2 | 23.7187 | 0 | 0 | 0 | 0 | 1600 | 608 | 2000 | 181 | 152 | 1187 | 0 | 0 | 0 | 600 | 318 | 1624 | 732.9 | 0.0929 | 0.118 | 0.0028 | 0.0087 | 0.0313 | 0.56 | 0.178 | 0.103 | 0.779 | 0.0085 | 0.0093 | 0.0161 | 0.0697 | 0.168 | 2510/29R1 | 135.4 | 54.8 | 44.2 | 36.4 | 0 | 0 | 0 | 11 | 49.9 | 0 | 0 | 0 | 41.5 | 0 | 0 | 23.5 | 0 | 0 | 0 | 0 | 0 | 0 | 0 | 9.5 | 0 | 0 | 0 | 0 | 1578 | 1612 | 1626 | 1624 | 20.7 | 417.5 | 482.9 | 732.9 | -22.57 | 179.97 | 183.07 | 214.82
2025-10-30 | 44 | Octobre | 2025-10-31 04:00 | 2025-10-31 05:01 | 51978 | 1 | S275J01 | 61.1 | 8 | 61 | 126 | 125.1 | 130.871 | 39.783 | 3292 | 223 | 1117 | 3.55 | 35.493 | 50.875 | 66.23 | 76.73 | 0 | 0 | 12.567 | 15.8359 | 9.7 | 12.5703 | 15.117 | 19.1484 | 2.4 | 3.25 | 1600 | 608 | 2000 | 183 | 153 | 1189 | 0 | 0 | 0 | 600 | 265 | 1643 | 554.7 | 0.0806 | 0.129 | 0.001 | 0.0082 | 0.0258 | 0.424 | 0.177 | 0.128 | 0.829 | 0.0073 | 0.0104 | 0.0204 | 0.0587 | 0.173 | 2510/29R1 | 130.2 | 53.2 | 45.9 | 31.1 | 0 | 0 | 0 | 10 | 49.7 | 0 | 0 | 0 | 38.8 | 0 | 0 | 22.4 | 0 | 0 | 0 | 0 | 0 | 0 | 0 | 0 | 9.3 | 0 | 0 | 0 | 1613 | 1632 | 1643 |  | 590.3 | 664.3 | 554.7 |  | 204.89 | 203.25 | 184.02
2025-10-30 | 44 | Octobre | 2025-10-31 03:01 | 2025-10-31 04:00 | 51977 | 1 | S275J01 | 58.43 | 5 | 62 | 127 | 124.1 | 114.274 | 39.633 | 3249 | 220 | 982 | 3.417 | 37.171 | 51.555 | 66.22 | 78.05 | 0 | 0 | 12.4 | 16.125 | 9.95 | 13.5 | 14.417 | 18.2817 | 2.867 | 3.61669 | 1600 | 608 | 2000 | 183 | 153 | 1188 | 0 | 0 | 0 | 600 | 288 | 1620 | 623 | 0.0849 | 0.111 | 0.001 | 0.0065 | 0.0293 | 0.546 | 0.15 | 0.127 | 0.777 | 0.008 | 0.0112 | 0.0207 | 0.0683 | 0.151 | 2510/29R1 | 135.1 | 52.3 | 44.6 | 38.2 | 0 | 0 | 0 | 11.2 | 50.5 | 0 | 0 | 0 | 41.8 | 0 | 0 | 23.1 | 0 | 0 | 0 | 0 | 0 | 0 | 0 | 8.5 | 0 | 0 | 0 | 0 | 1610 | 1627 | 1620 |  | 571.8 | 28.5 | 623 |  | 204.18 | -25.47 | 205.05
2025-10-30 | 44 | Octobre | 2025-10-31 02:06 | 2025-10-31 03:01 | 51976 | 1 | S275J01 | 55.5 | 6 | 59 | 125 | 122.2 | 114.205 | 39.367 | 3267 | 215 | 1298 | 3.417 | 36.585 | 51.219 | 67.21 | 78.06 | 11.85 | 15.7813 | 11.05 | 14.5625 | 16.466 | 20.8438 | 0 | 0 | 0 | 0 | 1600 | 608 | 2000 | 182 | 154 | 1191 | 0 | 0 | 0 | 600 | 355 | 1652 | 840.5 | 0.0608 | 0.138 | 0.0013 | 0.0097 | 0.0282 | 0.77 | 0.167 | 0.106 | 0.889 | 0.0102 | 0.0103 | 0.0151 | 0.0889 | 0.167 | 2510/29R1 | 125.6 | 55.2 | 45.9 | 24.5 | 0 | 0 | 0 | 10.2 | 48.1 | 0 | 0 | 0 | 37 | 0 | 0 | 21.6 | 0 | 0 | 0 | 0 | 0 | 0 | 0 | 0 | 8.7 | 0 | 0 | 0 | 1609 | 1652 |  |  | 688.6 | 840.5 |  |  | 218.39 | 209.67
2025-10-30 | 44 | Octobre | 2025-10-31 01:06 | 2025-10-31 02:06 | 51975 | 1 | S275J01 | 60.45 | 7 | 59 | 130 | 127.2 | 130.726 | 42.367 | 3546 | 225 | 1358 | 3.95 | 32.911 | 54.344 | 71.46 | 76.96 | 0 | 0 | 11.9 | 15.8438 | 10.033 | 13.3125 | 15.25 | 19.3432 | 5.184 | 5.7505 | 1600 | 608 | 2000 | 182 | 153 | 1191 | 0 | 0 | 0 | 600 | 325 | 1653 | 195.3 | 0.0728 | 0.122 | 0.001 | 0.0104 | 0.0317 | 0.357 | 0.186 | 0.115 | 0.723 | 0.0084 | 0.0097 | 0.0236 | 0.0752 | 0.183 | 2510/29R1 | 135.3 | 56.3 | 45.5 | 33.5 | 0 | 0 | 0 | 11.3 | 50.9 | 0 | 0 | 0 | 40.7 | 0 | 0 | 23 | 0 | 0 | 0 | 0 | 0 | 0 | 0 | 9.4 | 0 | 0 | 0 | 0 | 1566 | 1593 | 1629 | 1653 | 18.6 | 555.7 | 761.4 | 195.3 | -23.97 | 211.32 | 214.9 | 101.92
2025-10-30 | 44 | Octobre | 2025-10-31 | 2025-10-31 01:06 | 51974 | 1 | S275J01 | 65.08 | 8 | 61 | 125 | 123.6 | 130.81 | 44.517 | 3785 | 240 | 1673 | 3.183 | 39.267 | 55.375 | 74.57 | 74.63 | 12.533 | 15.7813 | 10.25 | 13.3125 | 21.733 | 26.0936 | 0 | 0 | 0 | 0 | 1600 | 608 | 2000 | 182 | 153 | 1192 | 0 | 0 | 0 | 600 | 355 | 1653 | 195.3 | 0.0807 | 0.141 | 0.001 | 0.0086 | 0.0248 | 0.533 | 0.159 | 0.097 | 0.802 | 0.0123 | 0.0105 | 0.0171 | 0.0678 | 0.156 | 2510/29R1 | 135.2 | 54.6 | 46.6 | 34 | 0 | 0 | 0 | 11.2 | 51.1 | 0 | 0 | 0 | 40.5 | 0 | 0 | 23.6 | 0 | 0 | 0 | 0 | 0 | 0 | 0 | 0 | 8.8 | 0 | 0 | 0 | 1589 | 1617 | 1630 | 1653 | 22.1 | 776.3 | 869 | 195.3 | -23.69 | 222.85 | 224.07 | 101.92
2025-10-30 | 44 | Octobre | 2025-10-30 17:39 | 2025-10-31 | 51973 | 1 | S275J01 | 58 | 5 | 62 | 123 | 121.2 | 114.394 | 43.333 | 3660 | 229 | 1838 | 3.25 | 37.846 | 54.281 | 73.73 | 75.16 | 0 | 0 | 12.033 | 15.5938 | 9.917 | 13.0312 | 15.767 | 19.0854 | 5.617 | 6.438 | 1600 | 608 | 2000 | 182 | 154 | 1186 | 0 | 0 | 0 | 600 | 295 | 1628 | 649.9 | 0.0547 | 0.124 | 0.001 | 0.0061 | 0.0259 | 0.362 | 0.14 | 0.0969 | 0.789 | 0.0056 | 0.0078 | 0.0232 | 0.0536 | 0.143 | 2510/29R1 | 135.5 | 53.7 | 46.5 | 35.3 | 0 | 0 | 0 | 11.2 | 51.2 | 0 | 0 | 0 | 41.8 | 0 | 0 | 22.9 | 0 | 0 | 0 | 0 | 0 | 0 | 0 | 8.4 | 0 | 0 | 0 | 0 | 1603 | 1642 | 1610 | 1628 | 265.3 | 938.8 | 640 | 649.9 | 151.51 | 223.23 | 212.46 | 203.81
2025-10-30 | 44 | Octobre | 2025-10-30 15:56 | 2025-10-30 17:39 | 51972 | 1 | S235JR | 102.82 | 1 | 62 | 127 | 126.3 | 107.353 | 39.95 | 3338 | 217 | 1539 | 3.767 | 33.717 | 51.594 | 68.8 | 77.49 | 0 | 0 | 11.617 | 15.4375 | 11.75 | 15.5 | 12.4 | 15.8747 | 4.183 | 4.68775 | 1600 | 608 | 2000 | 182 | 153 | 941 | 0 | 0 | 0 | 600 | 348 | 1624 | 837.8 | 0.0696 | 0.102 | 0.001 | 0.0089 | 0.0278 | 0.416 | 0.169 | 0.11 | 0.699 | 0.0066 | 0.0103 | 0.0156 | 0.0486 | 0.166 | 2510/29R1 | 135.3 | 55.4 | 50.4 | 29.5 | 0 | 0 | 0 | 12.1 | 50.9 | 0 | 0 | 0 | 43.1 | 0 | 0 | 21.8 | 0 | 0 | 0 | 0 | 0 | 0 | 0 | 0 | 7.4 | 0 | 0 | 0 | 1632 | 1616 | 1647 | 1624 | 665.2 | 583.2 | 975.4 | 837.8 | 203.35 | 202.37 | 223.32 | 224.65
2025-10-30 | 44 | Octobre | 2025-10-30 14:51 | 2025-10-30 15:56 | 51971 | 1 | S235JR | 65.08 | 6 | 59 | 127 | 126.6 | 126.822 | 38.567 | 3081 | 209 | 1279 | 3.583 | 35.442 | 50.281 | 65.62 | 78.22 | 0 | 0 | 11.933 | 15.4375 | 11.15 | 14.9688 | 13.6 | 17.625 | 1.883 | 2.15625 | 1600 | 608 | 2000 | 182 | 153 | 937 | 0 | 0 | 0 | 600 | 325 | 1638 | 755.7 | 0.0597 | 0.105 | 0.001 | 0.0091 | 0.0272 | 0.627 | 0.153 | 0.0933 | 0.65 | 0.0094 | 0.0104 | 0.0153 | 0.0712 | 0.153 | 2510/29R1 | 125.7 | 54 | 47.2 | 24.5 | 0 | 0 | 0 | 10.4 | 49.1 | 0 | 0 | 0 | 35 | 0 | 0 | 22.3 | 0 | 0 | 0 | 0 | 0 | 0 | 0 | 8.9 | 0 | 0 | 0 | 0 | 1652 | 1634 | 1666 | 1638 | 193.6 | 773.8 | 927.1 | 755.7 | 101.82 | 213.37 | 209.27 | 209.46
2025-10-30 | 44 | Octobre | 2025-10-30 13:34 | 2025-10-30 14:51 | 51970 | 1 | S235JR | 76.88 | 7 | 59 | 125 | 120.8 | 127.006 | 44.517 | 3752 | 229 | 1902 | 3.767 | 33.186 | 57.844 | 77.83 | 77.96 | 0 | 0 | 11.133 | 15.1563 | 10.433 | 13.9062 | 14.717 | 19.2187 | 8.234 | 9.3442 | 1600 | 609 | 2000 | 182 | 152 | 939 | 0 | 0 | 0 | 600 | 363 | 1644 | 864.5 | 0.0639 | 0.154 | 0.001 | 0.0072 | 0.025 | 0.529 | 0.166 | 0.0899 | 0.664 | 0.0154 | 0.0083 | 0.0136 | 0.0534 | 0.159 | 2510/29R2 | 135.3 | 52.8 | 47.7 | 34.8 | 0 | 0 | 0 | 11.8 | 51.2 | 0 | 0 | 0 | 41.7 | 0 | 0 | 23 | 0 | 0 | 0 | 0 | 0 | 0 | 0 | 0 | 7.6 | 0 | 0 | 0 | 1583 | 1617 | 1653 | 1644 | 468.5 | 865.5 | 196.2 | 864.5 | 204.2 | 230.85 | 102.25 | 216.08
2025-10-30 | 44 | Octobre | 2025-10-30 12:37 | 2025-10-30 13:34 | 51969 | 1 | A283C | 56.73 | 8 | 61 | 127 | 125.6 | 116.265 | 38.55 | 3192 | 210 | 1932 | 4.167 | 30.48 | 50.562 | 68.92 | 78.7 | 0 | 0 | 11.533 | 15.5 | 9.433 | 12.8124 | 14.867 | 19.219 | 2.717 | 2.93725 | 1800 | 608 | 2400 | 182 | 154 | 1028 | 0 | 203 | 0 | 600 | 250 | 1658 | 507.2 | 0.071 | 0.152 | 0.001 | 0.0076 | 0.0269 | 0.615 | 0.17 | 0.0523 | 0.33 | 0.0091 | 0.0076 | 0.0055 | 0.0307 | 0.112 | 2510/29R2 | 124.4 | 52.1 | 45.7 | 26.6 | 0 | 0 | 0 | 16 | 48.6 | 0 | 0 | 0 | 35 | 0 | 0 | 15.9 | 0 | 0 | 0 | 0 | 0 | 0 | 0 | 8.9 | 0 | 0 | 0 | 0 | 1633 | 1629 | 1658 |  | 668.6 | 566.7 | 507.2 |  | 203.18 | 193.2 | 169.31
2025-10-30 | 44 | Octobre | 2025-10-30 11:29 | 2025-10-30 12:37 | 51968 | 1 | A51671T | 68.73 | 5 | 62 | 126 | 125.4 | 125.257 | 44.417 | 3801 | 234 | 2187 | 3.95 | 31.899 | 56.469 | 77.8 | 76.28 | 0 | 0 | 11.4 | 15.4063 | 10.3 | 13.5313 | 15.233 | 19.25 | 7.483 | 8.1875 | 1700 | 661 | 2000 | 182 | 153 | 1192 | 0 | 206 | 0 | 600 | 310 | 1643 | 689.3 | 0.0525 | 0.123 | 0.001 | 0.0117 | 0.0309 | 0.559 | 0.154 | 0.115 | 0.84 | 0.116 | 0.0133 | 0.0195 | 0.0855 | 0.153 | 2510/29R1 | 136.3 | 53.1 | 46.7 | 36.5 | 0 | 0 | 0 | 17.4 | 48.7 | 0 | 0 | 0 | 46.6 | 0 | 0 | 16 | 0 | 0 | 0 | 0 | 0 | 0 | 0 | 0 | 7.6 | 0 | 0 | 0 | 1586 | 1604 | 1630 | 1643 | 563 | 665.5 | 714.3 | 689.3 | 216.08 | 218.6 | 209.67 | 199.99
2025-10-30 | 44 | Octobre | 2025-10-30 10:30 | 2025-10-30 11:29 | 51967 | 1 | A51671T | 58.6 | 6 | 59 | 124 | 122.8 | 115.071 | 41.6 | 3557 | 226 | 1699 | 3.667 | 33.818 | 54.281 | 72.84 | 78.29 | 0 | 0 | 11.467 | 15.25 | 9.7 | 13.1875 | 14.917 | 19.2807 | 5.517 | 6.46925 | 1600 | 660 | 2000 | 182 | 153 | 1189 | 0 | 203 | 0 | 600 | 333 | 1655 | 785.4 | 0.0812 | 0.12 | 0.001 | 0.0074 | 0.0332 | 0.396 | 0.161 | 0.122 | 0.835 | 0.104 | 0.0109 | 0.0171 | 0.081 | 0.161 | 2510/29R1 | 135.6 | 53 | 45.2 | 37.4 | 0 | 0 | 0 | 16.7 | 49.2 | 0 | 0 | 0 | 43.9 | 0 | 0 | 17.2 | 0 | 0 | 0 | 0 | 0 | 0 | 0 | 8.6 | 0 | 0 | 0 | 0 | 1530 | 1621 | 1632 | 1655 | 14.4 | 440 | 540.8 | 785.4 | -23.39 | 178.94 | 188.13 | 203.06
2025-10-30 | 44 | Octobre | 2025-10-30 09:27 | 2025-10-30 10:30 | 51966 | 1 | S275J02 | 63.48 | 7 | 60 | 124 | 124.4 | 126.098 | 41.3 | 3470 | 224 | 1456 | 3.6 | 34.444 | 53.594 | 70.88 | 77.86 | 0 | 0 | 12.017 | 15.8438 | 10.017 | 13.2813 | 13.433 | 17.3745 | 5.833 | 7.00045 | 1600 | 608 | 2000 | 181 | 153 | 1258 | 0 | 0 | 0 | 600 | 363 | 1663 | 870.8 | 0.0965 | 0.121 | 0.001 | 0.0086 | 0.0301 | 0.523 | 0.166 | 0.126 | 0.849 | 0.0101 | 0.0118 | 0.0182 | 0.0827 | 0.176 | 2510/29R1 | 135.2 | 54.2 | 48.2 | 32.8 | 0 | 0 | 0 | 11.3 | 50.2 | 0 | 0 | 0 | 43.1 | 0 | 0 | 23 | 0 | 0 | 0 | 0 | 0 | 0 | 0 | 0 | 7.6 | 0 | 0 | 0 | 1584 | 1622 | 1647 | 1663 | 347.6 | 662.3 | 766.5 | 870.8 | 181.7 | 208.46 | 205.61 | 206.3
2025-10-30 | 44 | Octobre | 2025-10-30 08:32 | 2025-10-30 09:27 | 51965 | 1 | S275J01 | 54.23 | 8 | 61 | 125 | 123.6 | 126.715 | 35.517 | 3012 | 202 | 1230 | 3.75 | 33.333 | 46.312 | 61.21 | 78.24 | 0 | 0 | 12.167 | 16.3125 | 10.467 | 13.625 | 12.35 | 15.7192 | 0.533 | 0.6245 | 1600 | 607 | 2000 | 182 | 155 | 1185 | 0 | 0 | 0 | 600 | 295 | 1629 | 654.2 | 0.0886 | 0.155 | 0.001 | 0.0108 | 0.0352 | 0.524 | 0.162 | 0.154 | 0.802 | 0.0086 | 0.0114 | 0.0276 | 0.0853 | 0.166 | 2510/29R1 | 125 | 54.7 | 51 | 19.3 | 0 | 0 | 0 | 10.8 | 45.7 | 0 | 0 | 0 | 37.4 | 0 | 0 | 22.4 | 0 | 0 | 0 | 0 | 0 | 0 | 0 | 0 | 8.7 | 0 | 0 | 0 | 1654 | 1662 | 1648 | 1629 | 197.7 | 442.3 | 537.5 | 654.2 | 102.27 | 157.09 | 179 | 203.75
2025-10-30 | 44 | Octobre | 2025-10-30 07:20 | 2025-10-30 08:32 | 51964 | 1 | S275J01 | 72.8 | 5 | 62 | 124 | 123.7 | 115.093 | 42.85 | 3609 | 229 | 1578 | 3.717 | 33.363 | 54.219 | 72.45 | 75.92 | 0 | 0 | 12.667 | 15.96875 | 11.917 | 15.0624 | 14.033 | 18.031 | 4.233 | 4.844 | 1600 | 608 | 2000 | 182 | 154 | 1196 | 0 | 0 | 0 | 600 | 348 | 1639 | 827.5 | 0.0856 | 0.13 | 0.001 | 0.0087 | 0.035 | 0.602 | 0.163 | 0.131 | 0.868 | 0.0082 | 0.0119 | 0.0225 | 0.0613 | 0.162 | 2510/29R1 | 134.9 | 58.6 | 46.1 | 30.2 | 0 | 0 | 0 | 40.6 | 30.7 | 0 | 0 | 0 | 38.7 | 0 | 0 | 24.9 | 0 | 0 | 0 | 0 | 0 | 0 | 0 | 0 | 0 | 0 | 0 | 0 | 1564 | 1613 | 1639 |  | 272.4 | 647.3 | 827.5 |  | 174.63 | 211.66 | 215.59
2025-10-30 | 44 | Octobre | 2025-10-30 06:16 | 2025-10-30 07:20 | 51963 | 1 | S275J01 | 63.37 | 6 | 60 | 124 | 122.7 | 126.793 | 40.283 | 3169 | 226 | 1534 | 3.583 | 34.605 | 51.594 | 68.31 | 76.85 | 0 | 0 | 12.783 | 15.96094 | 11.25 | 14.5937 | 14.534 | 19.0937 | 1.717 | 1.84375 | 1600 | 609 | 2000 | 181 | 153 | 1190 | 0 | 0 | 0 | 600 | 310 | 1635 | 712.9 | 0.0954 | 0.099 | 0.001 | 0.0092 | 0.0324 | 0.713 | 0.154 | 0.127 | 0.845 | 0.0078 | 0.0109 | 0.0173 | 0.0579 | 0.162 | 2510/29R1 | 135.6 | 52.5 | 49.4 | 33.7 | 0 | 0 | 0 | 11.2 | 50.8 | 0 | 0 | 0 | 42 | 0 | 0 | 22.8 | 0 | 0 | 0 | 0 | 0 | 0 | 0 | 0 | 8.8 | 0 | 0 | 0 | 1588 | 1635 | 1640 | 1635 | 30.2 | 661.7 | 709.5 | 712.9 | -0.18 | 201.33 | 203.74 | 206.81
2025-10-30 | 44 | Octobre | 2025-10-30 05:10 | 2025-10-30 06:16 | 51962 | 1 | S275J01 | 66.43 | 7 | 59 | 124 | 121.6 | 115.314 | 43.95 | 3785 | 241 | 1681 | 3.767 | 32.92 | 56.062 | 75.29 | 76.54 | 12.333 | 16.125 | 11.65 | 15.5624 | 19.966 | 24.2494 | 0 | 0 | 0 | 0 | 1600 | 608 | 2000 | 182 | 155 | 1188 | 0 | 0 | 0 | 600 | 363 | 1639 | 874.6 | 0.0924 | 0.113 | 0.0016 | 0.0094 | 0.0347 | 0.466 | 0.163 | 0.117 | 0.815 | 0.0064 | 0.0103 | 0.0228 | 0.055 | 0.155 | 2510/29R1 | 135.3 | 56.7 | 45.5 | 33.1 | 0 | 0 | 0 | 11.2 | 51.8 | 0 | 0 | 0 | 41.1 | 0 | 0 | 21.9 | 0 | 0 | 0 | 0 | 0 | 0 | 0 | 9.3 | 0 | 0 | 0 | 0 | 1602 | 1615 | 1606 | 1639 | 469.9 | 704.5 | 582.1 | 874.6 | 194.09 | 216.8 | 207.66 | 219.65
2025-10-29 | 44 | Octobre | 2025-10-30 04:14 | 2025-10-30 05:10 | 51961 | 1 | S275J01 | 55.57 | 8 | 62 | 128 | 127.8 | 126.656 | 39.667 | 3229 | 217 | 1588 | 3.5 | 36.571 | 50.562 | 67.64 | 76.48 | 0 | 0 | 12.05 | 15.7188 | 9.683 | 12.6875 | 15.317 | 19.2812 | 2.617 | 2.8125 | 1600 | 608 | 2000 | 181 | 154 | 1189 | 0 | 0 | 0 | 600 | 318 | 1638 | 715 | 0.0686 | 0.115 | 0.001 | 0.0076 | 0.0273 | 0.495 | 0.149 | 0.116 | 0.8 | 0.0096 | 0.0092 | 0.0138 | 0.0686 | 0.154 | 2510/29R1 | 134.8 | 54.4 | 45.1 | 35.3 | 0 | 0 | 0 | 11.1 | 51.1 | 0 | 0 | 0 | 42.3 | 0 | 0 | 21.8 | 0 | 0 | 0 | 0 | 0 | 0 | 0 | 0 | 8.5 | 0 | 0 | 0 | 1629 | 1639 | 1638 |  | 665.1 | 714.7 | 715 |  | 204.96 | 204.82 | 205.39
2025-10-29 | 44 | Octobre | 2025-10-30 03:13 | 2025-10-30 04:14 | 51960 | 1 | S275J01 | 60.85 | 5 | 63 | 127 | 126.1 | 126.777 | 42.517 | 3570 | 238 | 1544 | 3.633 | 34.954 | 53.906 | 71.91 | 76.07 | 12.133 | 15.6563 | 11.9 | 15.4688 | 18.483 | 22.75 | 0 | 0 | 0 | 0 | 1600 | 608 | 2000 | 182 | 154 | 1185 | 0 | 0 | 0 | 600 | 310 | 1627 | 704.4 | 0.0844 | 0.141 | 0.001 | 0.0083 | 0.0333 | 0.485 | 0.196 | 0.119 | 0.828 | 0.0058 | 0.0116 | 0.0219 | 0.0618 | 0.185 | 2510/29R1 | 135.2 | 53.1 | 46.4 | 35.7 | 0 | 0 | 0 | 11.5 | 50.8 | 0 | 0 | 0 | 41.7 | 0 | 0 | 22.9 | 0 | 0 | 0 | 0 | 0 | 0 | 0 | 8.3 | 0 | 0 | 0 | 0 | 1576 | 1638 | 1629 | 1627 | 289.9 | 672.8 | 674.3 | 704.4 | 172.69 | 200.92 | 205.97 | 210.27
2025-10-29 | 44 | Octobre | 2025-10-30 02:13 | 2025-10-30 03:13 | 51959 | 1 | S275J01 | 60.45 | 6 | 60 | 124 | 122 | 115.02 | 41.217 | 3216 | 216 | 1290 | 3.683 | 33.665 | 50.688 | 66.5 | 73.79 | 0 | 0 | 14.3 | 15.75005 | 10 | 13.2187 | 14.917 | 19.2187 | 2 | 2.4375 | 1600 | 608 | 2000 | 182 | 154 | 1189 | 0 | 0 | 0 | 600 | 325 | 1632 | 757.4 | 0.0805 | 0.105 | 0.001 | 0.0084 | 0.0292 | 0.414 | 0.171 | 0.114 | 0.664 | 0.0076 | 0.0109 | 0.0253 | 0.103 | 0.173 | 2510/29R1 | 135.8 | 56.7 | 46.1 | 33 | 0 | 0 | 0 | 12.2 | 51.3 | 0 | 0 | 0 | 40.3 | 0 | 0 | 23.3 | 0 | 0 | 0 | 0 | 0 | 0 | 0 | 0 | 8.7 | 0 | 0 | 0 | 1662 | 1680 | 1661 | 1632 | 803.8 | 956.3 | 938.2 | 757.4 | 200.96 | 203.95 | 212.86 | 212.88
2025-10-29 | 44 | Octobre | 2025-10-30 01:02 | 2025-10-30 02:13 | 51958 | 1 | S275J01 | 70.67 | 7 | 0 | 49 | 129 | 126.958 | 44.9 | 3813 | 244 | 1684 | 3.45 | 14.203 | 57.188 | 76.52 | 76.42 | 12.333 | 16.125 | 12.35 | 16.5312 | 20.216 | 24.40625 | 0 | 0 | 0 | 0 | 1600 | 608 | 2000 | 183 | 153 | 1198 | 0 | 0 | 0 | 600 | 348 | 1653 | 195.6 | 0.0856 | 0.12 | 0.0014 | 0.0109 | 0.0347 | 0.289 | 0.158 | 0.1 | 0.771 | 0.0071 | 0.0119 | 0.025 | 0.0523 | 0.155 | 2510/29R1 | 135.6 | 55.5 | 45.1 | 35 | 0 | 0 | 0 | 11.6 | 51.6 | 0 | 0 | 0 | 43.9 | 0 | 0 | 23 | 0 | 0 | 0 | 0 | 0 | 0 | 0 | 5.5 | 0 | 0 | 0 | 0 | 1583 | 1637 | 1653 | 1653 | 341.1 | 822.5 | 195.3 | 195.6 | 180.85 | 216.23 | 101.92 | 102.03
2025-10-29 | 44 | Octobre | 2025-10-30 00:08 | 2025-10-30 01:02 | 51957 | 1 | S275J01 | 54.6 | 8 | 63 | 126 | 125.5 | 126.974 | 39.45 | 3305 | 215 | 1422 | 3.25 | 38.769 | 50.594 | 67.21 | 76.95 | 0 | 0 | 12.367 | 16.2188 | 9.167 | 11.9922 | 15.2 | 19.2497 | 2.717 | 3.06275 | 1600 | 608 | 2000 | 181 | 153 | 1189 | 0 | 0 | 0 | 600 | 348 | 1641 | 815.5 | 0.1 | 0.136 | 0.001 | 0.0075 | 0.0282 | 0.493 | 0.157 | 0.114 | 0.819 | 0.0079 | 0.0095 | 0.0211 | 0.0547 | 0.16 | 2510/29R1 | 135.7 | 56.6 | 44.3 | 34.8 | 0 | 0 | 0 | 11.1 | 51.6 | 0 | 0 | 0 | 40.6 | 0 | 0 | 23.1 | 0 | 0 | 0 | 0 | 0 | 0 | 0 | 0 | 9.3 | 0 | 0 | 0 | 1625 | 1628 | 1641 |  | 553.7 | 652.6 | 815.5 |  | 193.66 | 204.11 | 213.43
2025-10-29 | 44 | Octobre | 2025-10-29 17:21 | 2025-10-30 00:08 | 51956 | 1 | S275J01 | 64.83667 | 5 | 62 | 124 | 121.7 | 118.165 | 46.283 | 3917 | 243 | 2141 | 2.867 | 43.256 | 58 | 79.52 | 75.19 | 0 | 0 | 0 | 0 | 13.033 | 16.5938 | 14.817 | 19.0318 | 18.433 | 22.312 | 1600 | 608 | 2000 | 182 | 153 | 1190 | 0 | 0 | 0 | 500 | 385 | 1624 | 989.9 | 0.0356 | 0.111 | 0.001 | 0.0066 | 0.0278 | 0.664 | 0.15 | 0.0835 | 0.728 | 0.0058 | 0.0079 | 0.0248 | 0.0628 | 0.145 | 2510/29R1 | 135.9 | 57.3 | 48.6 | 30 | 0 | 0 | 0 | 11.1 | 51.1 | 0 | 0 | 0 | 40.9 | 0 | 0 | 23.2 | 0 | 0 | 0 | 0 | 0 | 0 | 0 | 9.6 | 0 | 0 | 0 | 0 | 1653 | 1620 | 1653 | 1624 | 390.8 | 27.4 | 1127.2 | 989.9 | 152.87 | -24.59 | 230.69 | 236.91
2025-10-29 | 44 | Octobre | 2025-10-29 16:24 | 2025-10-29 17:21 | 51955 | 1 | DD13B | 57.43 | 5 | 62 | 122 | 122.6 | 122.369 | 40.417 | 3520 | 223 | 1187 | 3.5 | 34.857 | 53.469 | 69.8 | 79.38 | 0 | 0 | 12.383 | 16.5 | 11.633 | 15.8125 | 13.1 | 17.187 | 3.3 | 3.90675 | 1600 | 609 | 2000 | 182 | 155 | 0 | 122 | 0 | 0 | 500 | 400 | 1651 | 1002.7 | 0.0387 | 0.0849 | 0.0021 | 0.0066 | 0.0246 | 0.501 | 0.137 | 0.0282 | 0.149 | 0.0105 | 0.0071 | 0.0131 | 0.0729 | 0.141 | 2510/29R2 | 135 | 60.6 | 48.4 | 26 | 0 | 0 | 0 | 17.7 | 38.4 | 0 | 0 | 0 | 51.4 | 0 | 0 | 17.7 | 0 | 0 | 0 | 0 | 0 | 0 | 0 | 9.8 | 0 | 0 | 0 | 0 | 1576 | 1612 | 1651 |  | 617 | 904.5 | 1002.7 |  | 228.26 | 236.81 | 223.17
2025-10-29 | 44 | Octobre | 2025-10-29 15:26 | 2025-10-29 16:24 | 51954 | 1 | DD13B | 57.18 | 8 | 64 | 128 | 130.3 | 106.394 | 38.667 | 3370 | 219 | 1058 | 3.933 | 32.542 | 49.781 | 65.12 | 77.25 | 0 | 0 | 12.333 | 16.5938 | 11.033 | 14.8438 | 12.45 | 15.3122 | 2.85 | 3.00025 | 1600 | 609 | 2000 | 181 | 155 | 0 | 122 | 0 | 0 | 500 | 445 | 1659 | 1197.2 | 0.0371 | 0.0647 | 0.001 | 0.0063 | 0.0253 | 0.423 | 0.139 | 0.031 | 0.143 | 0.0091 | 0.0081 | 0.0199 | 0.0387 | 0.143 | 2510/29R2 | 125.9 | 58.9 | 46.2 | 20.8 | 0 | 0 | 0 | 10.9 | 46.7 | 0 | 0 | 0 | 42.9 | 0 | 0 | 16 | 0 | 0 | 0 | 0 | 0 | 0 | 0 | 9.4 | 0 | 0 | 0 | 0 | 1654 | 1596 | 1648 | 1659 | 197.4 | 785.4 | 1087.8 | 1197.2 | 102.16 | 235.13 | 230.79 | 231.85
2025-10-29 | 44 | Octobre | 2025-10-29 13:59 | 2025-10-29 15:26 | 51953 | 1 | DD13B | 87.43 | 6 | 60 | 121 | 120.5 | 127.247 | 42.967 | 3927 | 233 | 1708 | 3.717 | 32.556 | 55.719 | 75.45 | 77.81 | 0 | 0 | 12.15 | 16.4688 | 9.283 | 12.6875 | 14.95 | 19.2812 | 6.583 | 7.1562 | 1600 | 609 | 2000 | 181 | 153 | 0 | 123 | 0 | 0 | 500 | 445 | 1607 | 1177.6 | 0.0497 | 0.0659 | 0.001 | 0.0067 | 0.0234 | 0.63 | 0.134 | 0.0394 | 0.109 | 0.0085 | 0.0092 | 0.0182 | 0.064 | 0.144 | 2510/29R2 | 135.6 | 55.7 | 44.8 | 35.1 | 0 | 0 | 0 | 17.2 | 48.3 | 0 | 0 | 0 | 45.6 | 0 | 0 | 15.9 | 0 | 0 | 0 | 0 | 0 | 0 | 0 | 8.6 | 0 | 0 | 0 | 0 | 1686 | 1653 | 1600 | 1607 | 252.2 | 195.9 | 1141 | 1177.6 | 102.85 | 102.14 | 260.42 | 258.93
2025-10-29 | 44 | Octobre | 2025-10-29 12:13 | 2025-10-29 13:59 | 51952 | 1 | DD13B | 106.02 | 7 | 62 | 126 | 124.2 | 127.563 | 44.833 | 4047 | 240 | 1698 | 3.967 | 31.765 | 57.188 | 77.27 | 76.53 | 0 | 0 | 11.817 | 15.4063 | 11.183 | 14.3437 | 16.217 | 20.4997 | 5.617 | 6.71875 | 1600 | 610 | 2000 | 181 | 154 | 0 | 123 | 0 | 0 | 500 | 430 | 1615 | 1083.8 | 0.0462 | 0.071 | 0.001 | 0.0068 | 0.0238 | 0.384 | 0.168 | 0.0253 | 0.125 | 0.0063 | 0.009 | 0.0182 | 0.0591 | 0.168 | 2510/29R3 | 140.3 | 58.8 | 48 | 33.5 | 0 | 0 | 0 | 47.4 | 18 | 0 | 0 | 0 | 33.8 | 0 | 0 | 20.2 | 20.9 | 0 | 0 | 0 | 0 | 0 | 0 | 0 | 0 | 0 | 0 | 0 | 1652 | 1620 | 1614 | 1615 | 193.3 | 1030 | 1122 | 1083.8 | 101.7 | 242 | 251.56 | 248.47
2025-10-29 | 44 | Octobre | 2025-10-29 10:55 | 2025-10-29 12:13 | 51951 | 1 | DD13B | 59.05333 | 5 | 62 | 122 | 120.5 | 106.059 | 42.767 | 3962 | 236 | 1442 | 4.067 | 30 | 55.219 | 73.98 | 77.47 | 0 | 0 | 12.417 | 16.5313 | 9.6 | 12.8203 | 15.616 | 19.9687 | 5.134 | 5.8125 | 1600 | 610 | 2000 | 181 | 153 | 0 | 109 | 0 | 0 | 500 | 445 | 1644 | 1126.1 | 0.0428 | 0.0786 | 0.001 | 0.0064 | 0.0258 | 0.362 | 0.153 | 0.0342 | 0.143 | 0.0108 | 0.0092 | 0.0135 | 0.0481 | 0.153 | 2510/29R3 | 140.3 | 58.5 | 47.3 | 34.5 | 0 | 0 | 0 | 28.1 | 23.7 | 0 | 0 | 0 | 35.2 | 0 | 0 | 18.6 | 34.7 | 0 | 0 | 0 | 0 | 0 | 0 | 0 | 0 | 0 | 0 | 0 | 1602 | 1684 | 1661 | 1644 | 895.8 | 1597 | 1284.1 | 1126.1 | 241.54 | 239.42 | 235.91 | 235.51
2025-10-29 | 44 | Octobre | 2025-10-29 09:37 | 2025-10-29 10:55 | 51950 | 1 | DD13B | 78.43 | 7 | 60 | 117 | 114.3 | 105.997 | 41.583 | 3658 | 229 | 933 | 82.233 | 1.423 | 53.781 | 69.51 | 77.6 | 0 | 0 | 12.45 | 16.625 | 10.55 | 13.9063 | 14.984 | 19.3435 | 3.6 | 3.87525 | 1600 | 612 | 2000 | 182 | 151 | 0 | 133 | 0 | 0 | 500 | 445 | 1655 | 198.6 | 0.0482 | 0.0687 | 0.001 | 0.0089 | 0.0284 | 0.263 | 0.147 | 0.0344 | 0.195 | 0.0093 | 0.0084 | 0.0186 | 0.0922 | 0.146 | 2510/29R3 | 142 | 56.6 | 47.9 | 37.5 | 0 | 0 | 0 | 28.8 | 28.1 | 0 | 0 | 0 | 35.4 | 0 | 0 | 14.2 | 35.5 | 0 | 0 | 0 | 0 | 0 | 0 | 0 | 0 | 0 | 0 | 0 | 1611 | 1623 | 1656 | 1655 | 735.1 | 871 | 1173.8 | 198.6 | 222.1 | 228.05 | 232.03 | 102.07
2025-10-29 | 44 | Octobre | 2025-10-15 17:53 | 2025-10-29 09:37 | 51949 | 2 | DD13B | 154.92 | 8 | 64 | 117 | 118.7 | 127.412 | 60.117 | 0 | 0 | 0 | 0 | 0 | 73.531 | 73.53 | 73.39 | 0 | 0 | 20.367 | 24.1484 | 14.1 | 18.2188 | 9.9 | 11.937 | 15.75 | 18.96925 | 2600 | 811 | 2000 | 383 | 351 | 200 | 566 | 206 | 0 | 500 | 445 | 1679 | 1177.6 | 0.0633 | 0.14 | 0.001 | 0.0118 | 0.0257 | 0.474 | 0.13 | 0.0307 | 0.171 | 0.0098 | 0.0089 | 0.0128 | 0.0735 | 0.132 | 2510/29R3 | 140.2 | 57.4 | 48 | 34.8 | 0 | 0 | 0 | 28.3 | 27.8 | 0 | 0 | 0 | 35.3 | 0 | 0 | 14.2 | 34.6 | 0 | 0 | 0 | 0 | 0 | 0 | 0 | 0 | 0 | 0 | 0 | 4893 | 0 | 0 | 0 | 631.8 | 0 | 0 | 0 | -1463.22 | 65535 | 65535 | 65535
2025-10-15 | 42 | Octobre | 2025-10-15 15:51 | 2025-10-15 17:53 | 51948 | 1 | S235JR | 111.6867 | 4 | 57 | 129 | 121.6 | 118.209 | 42.55 | 3980 | 232 | 1276 | 4.85 | 26.598 | 54.344 | 72.46 | 76.63 | 0 | 0 | 15.983 | 21.9688 | 26.566 | 32.34375 | 0 | 0 | 0 | 0 | 1600 | 608 | 2000 | 181 | 151 | 941 | 0 | 0 | 0 | 500 | 368 | 1670 | 948.9 | 0.0582 | 0.0962 | 0.001 | 0.0056 | 0.0209 | 0.476 | 0.112 | 0.0776 | 0.595 | 0.006 | 0.0084 | 0.0132 | 0.0296 | 0.116 | 2509/11R1 | 124.8 | 76.3 | 48.5 | 0 | 0 | 0 | 0 | 0 | 0 | 10.8 | 0 | 0 | 29.8 | 0 | 0 | 0 | 52 | 0 | 0 | 0 | 0 | 0 | 24.8 | 0 | 7.4 | 0 | 0 | 0 | 1608 | 1621 | 1673 | 1670 | 479.2 | 447.4 | 907.5 | 948.9 | 192.27 | 180.17 | 203.9 | 208.81
2025-10-15 | 42 | Octobre | 2025-10-15 14:47 | 2025-10-15 15:51 | 51947 | 1 | S235JR | 64.15 | 8 | 62 | 123 | 125.8 | 108.157 | 39.4 | 3416 | 227 | 892 | 5.183 | 23.73 | 51.594 | 66.42 | 78.57 | 0 | 0 | 16.416 | 21.75 | 22.983 | 29.81245 | 0 | 0 | 0 | 0 | 1600 | 607 | 2000 | 180 | 152 | 942 | 0 | 0 | 0 | 500 | 345 | 1675 | 861.1 | 0.0807 | 0.145 | 0.0015 | 0.0064 | 0.0177 | 0.589 | 0.116 | 0.0903 | 0.659 | 0.0119 | 0.0084 | 0.0078 | 0.052 | 0.119 | 2510/10R1 | 132.5 | 76.1 | 56.4 | 0 | 12.9 | 0 | 0 | 12.6 | 45.7 | 0 | 0 | 0 | 38.7 | 0 | 0 | 0 | 0 | 0 | 0 | 0 | 0 | 0 | 15.4 | 0 | 7.2 | 0 | 0 | 0 | 1663 | 1668 | 1605 | 1675 | 681 | 757.1 | 341.3 | 861.1 | 188.24 | 193.31 | 168.95 | 198.96
2025-10-15 | 42 | Octobre | 2025-10-15 13:33 | 2025-10-15 14:47 | 51946 | 1 | S235JR | 73.45 | 6 | 60 | 123 | 120.3 | 123.74 | 40.617 | 3593 | 233 | 941 | 5 | 24.6 | 54.164 | 69.74 | 80.01 | 0 | 0 | 16.417 | 22.4141 | 24.2 | 31.6875 | 0 | 0 | 0 | 0 | 1600 | 608 | 2000 | 182 | 151 | 937 | 0 | 0 | 0 | 500 | 305 | 1661 | 759.6 | 0.087 | 0.136 | 0.0027 | 0.0046 | 0.0168 | 0.473 | 0.119 | 0.0954 | 0.659 | 0.0092 | 0.01 | 0.0101 | 0.0442 | 0.12 | 2510/10R1 | 133.4 | 77.5 | 55.9 | 0 | 12.9 | 0 | 0 | 12.6 | 46.3 | 0 | 0 | 0 | 39.5 | 0 | 0 | 0 | 0 | 0 | 0 | 0 | 0 | 0 | 15.6 | 0 | 6.5 | 0 | 0 | 0 | 1608 | 1614 | 1683 | 1661 | 287.4 | 404.7 | 836.4 | 759.6 | 154.69 | 176.59 | 192.49 | 197.35
2025-10-15 | 42 | Octobre | 2025-10-15 10:37 | 2025-10-15 11:33 | 51944 | 1 | S235JR | 56.58 | 4 | 57 | 124 | 117.2 | 123.431 | 39.283 | 3344 | 236 | 1062 | 2.183 | 56.794 | 51.156 | 66.5 | 78.14 | 0 | 0 | 17.017 | 22.6875 | 22.267 | 28.4454 | 0 | 0 | 0 | 0 | 1600 | 607 | 2000 | 183 | 152 | 942 | 0 | 0 | 0 | 500 | 268 | 1625 | 618.3 | 0.0509 | 0.118 | 0.001 | 0.0054 | 0.0166 | 0.429 | 0.092 | 0.102 | 0.681 | 0.0091 | 0.0077 | 0.0126 | 0.0441 | 0.0963 | 2510/10R1 | 133.3 | 78.6 | 54.7 | 0 | 13.1 | 0 | 0 | 12.6 | 46.3 | 0 | 0 | 0 | 38 | 0 | 0 | 0 | 0 | 0 | 0 | 0 | 0 | 0 | 15.9 | 0 | 7.4 | 0 | 0 | 0 | 1612 | 1637 | 1700 | 1625 | 509.7 | 636.9 | 1055.6 | 618.3 | 194.64 | 197.44 | 200.35 | 201.77
2025-10-15 | 42 | Octobre | 2025-10-15 09:38 | 2025-10-15 10:37 | 51943 | 1 | S235JR | 58.42 | 8 | 62 | 126 | 125.5 | 123.31 | 41.217 | 3639 | 242 | 876 | 2.4 | 52.5 | 53.031 | 68.52 | 77.2 | 0 | 0 | 17.4 | 23.3125 | 23.817 | 29.68755 | 0 | 0 | 0 | 0 | 1600 | 609 | 2000 | 183 | 153 | 940 | 0 | 0 | 0 | 500 | 283 | 1669 | 682.7 | 0.11 | 0.158 | 0.0029 | 0.0055 | 0.0176 | 0.408 | 0.101 | 0.114 | 0.673 | 0.0145 | 0.0081 | 0.0121 | 0.083 | 0.101 | 2510/10R1 | 133.8 | 81.2 | 52.6 | 0 | 13.2 | 0 | 0 | 12.7 | 46.3 | 0 | 0 | 0 | 38.1 | 0 | 0 | 0 | 0 | 0 | 0 | 0 | 0 | 0 | 16.2 | 0 | 7.3 | 0 | 0 | 0 | 1618 | 1643 | 1653 | 1669 | 310.1 | 409.6 | 594.9 | 682.7 | 154.85 | 161.74 | 183.74 | 185.17
2025-10-15 | 42 | Octobre | 2025-10-15 06:26 | 2025-10-15 09:38 | 51942 | 1 | S235JR | 192.77 | 6 | 59 | 125 | 120.4 | 123.075 | 34.617 | 3334 | 242 | 1410 | 2.533 | 49.342 | 41.406 | 58.17 | 71.77 | 0 | 0 | 16.867 | 22.4375 | 0.483 | 22.6248 | 11.967 | 13.688 | 5.3 | 5.06225 | 1600 | 607 | 1930 | 183 | 151 | 452 | 0 | 0 | 0 | 500 | 268 | 1671 | 613.6 | 0.133 | 0.21 | 0.001 | 0.0065 | 0.0189 | 0.535 | 0.111 | 0.073 | 0.438 | 0.0104 | 0.0062 | 0.0091 | 0.0573 | 0.11 | 2510/10R1 | 77.4 | 77.4 | 0 | 0 | 6.4 | 0 | 0 | 6.8 | 26.5 | 0 | 0 | 0 | 20.4 | 0 | 0 | 0 | 0 | 0 | 0 | 0 | 0 | 0 | 10.5 | 0 | 6.8 | 0 | 0 | 0 | 1598 | 1651 | 1687 | 1671 | 163 | 517.6 | 730 | 613.6 | 118.41 | 174.6 | 180.33 | 176.25
2025-10-15 | 42 | Octobre | 2025-10-15 05:30 | 2025-10-15 06:26 | 51941 | 1 | S235JR | 55.2 | 7 | 62 | 128 | 124.6 | 123.431 | 36.7 | 3357 | 219 | 886 | 2.5 | 51.2 | 49.344 | 63.93 | 80.67 | 0 | 0 | 15.433 | 21.375 | 21.267 | 27.9375 | 0 | 0 | 0 | 0 | 1600 | 608 | 2000 | 182 | 151 | 940 | 0 | 0 | 0 | 500 | 275 | 1668 | 639.8 | 0.0836 | 0.127 | 0.0011 | 0.0052 | 0.0185 | 0.753 | 0.108 | 0.136 | 0.666 | 0.0136 | 0.0087 | 0.0088 | 0.0699 | 0.118 | 2510/10R1 | 125.1 | 78.9 | 46.2 | 0 | 12.4 | 0 | 0 | 12.9 | 44 | 0 | 0 | 0 | 32 | 0 | 0 | 0 | 0 | 0 | 0 | 0 | 0 | 0 | 16.3 | 0 | 7.5 | 0 | 0 | 0 | 1607 | 1635 | 1664 | 1668 | 344.3 | 531.2 | 554.9 | 639.8 | 168.51 | 185.19 | 172.66 | 180.95
2025-10-14 | 42 | Octobre | 2025-10-15 04:36 | 2025-10-15 05:30 | 51940 | 1 | S235JR | 54.18 | 4 | 57 | 129 | 121.5 | 123.577 | 36.833 | 3056 | 222 | 876 | 2.533 | 50.921 | 49.562 | 63.22 | 80.74 | 0 | 0 | 15.45 | 21.2188 | 21.383 | 28.3125 | 0 | 0 | 0 | 0 | 1600 | 608 | 2000 | 183 | 152 | 937 | 0 | 0 | 0 | 500 | 283 | 1672 | 662 | 0.0444 | 0.156 | 0.001 | 0.0051 | 0.013 | 0.578 | 0.115 | 0.0907 | 0.674 | 0.0126 | 0.0068 | 0.0126 | 0.0516 | 0.117 | 2510/10R1 | 125.6 | 78.9 | 46.7 | 0 | 12.9 | 0 | 0 | 12.5 | 43.8 | 0 | 0 | 0 | 33.8 | 0 | 0 | 0 | 0 | 0 | 0 | 0 | 0 | 0 | 15.8 | 0 | 6.8 | 0 | 0 | 0 | 1667 | 1672 |  |  | 629.6 | 662 |  |  | 180.31 | 181.28
2025-10-14 | 42 | Octobre | 2025-10-15 03:49 | 2025-10-15 04:36 | 51939 | 1 | S235JR | 47.4 | 8 | 62 | 129 | 128.2 | 123.977 | 8.467 | 921 | 27 | 633 | 3.133 | 41.17 | 6.688 | 12.16 | 47.39 | 0 | 0 | 0 | 0 | 0 | 0 | 4.983 | 3.71875 | 3.483 | 2.9375 | 400 | 608 | 410 | 0 | 152 | 454 | 0 | 0 | 0 | 0 | 268 | 1654 | 625 | 0.0756 | 0.247 | 0.001 | 0.0064 | 0.0138 | 0.647 | 0.131 | 0.0886 | 0.5 | 0.0072 | 0.0073 | 0.01 | 0.0783 | 0.133 | [29 empty] | 1586 | 1631 | 1649 | 1654 | 307.1 | 387.3 | 459.3 | 625 | 171.5 | 164.14 | 166.9 | 186.82
2025-10-14 | 42 | Octobre | 2025-10-15 02:56 | 2025-10-15 03:49 | 51938 | 1 | S235JR | 53.3 | 6 | 61 | 128 | 125.4 | 55.77 | 8.25 | 1067 | 35 | 623 | 2.867 | 44.651 | 6.781 | 12.68 | 49.32 | 0 | 0 | 0 | 0 | 0 | 0 | 5.383 | 4.6875 | 2.867 | 2.09375 | 300 | 609 | 370 | 181 | 151 | 457 | 0 | 0 | 0 | 0 | 260 | 1648 | 584 | 0.0774 | 0.255 | 0.001 | 0.0084 | 0.0199 | 0.435 | 0.128 | 0.0556 | 0.434 | 0.0074 | 0.007 | 0.0124 | 0.0623 | 0.125 | [29 empty] | 1653 | 1646 | 1686 | 1648 | 195.1 | 475.6 | 940.3 | 584 | 101.84 | 171.09 | 199.45 | 185.09
2025-10-14 | 42 | Octobre | 2025-10-15 01:20 | 2025-10-15 02:56 | 51937 | 1 | S235JR | 95.87 | 7 | 60 | 125 | 120.9 | 112.973 | 43.133 | 3608 | 234 | 1426 | 3.267 | 38.265 | 54.875 | 72.5 | 76.33 | 0 | 0 | 16.334 | 21.8203 | 26.8 | 32.97695 | 0 | 0 | 0 | 0 | 1600 | 610 | 2000 | 182 | 152 | 940 | 0 | 0 | 0 | 500 | 290 | 1633 | 689.3 | 0.0577 | 0.0757 | 0.001 | 0.0068 | 0.0211 | 0.574 | 0.125 | 0.0908 | 0.675 | 0.0114 | 0.0084 | 0.009 | 0.0515 | 0.125 | 2510/10R1 | 133.5 | 79.9 | 53.6 | 0 | 12.4 | 0 | 0 | 12.6 | 46.4 | 0 | 0 | 0 | 38.3 | 0 | 0 | 0 | 0 | 0 | 0 | 0 | 0 | 0 | 16.5 | 0 | 7.3 | 0 | 0 | 0 | 1652 | 1666 | 1646 | 1633 | 193.9 | 879.4 | 947.8 | 689.3 | 101.93 | 205.39 | 221.76 | 205.42
2025-10-14 | 42 | Octobre | 2025-10-15 00:05 | 2025-10-15 01:20 | 51936 | 1 | S235JR | 74.43 | 6 | 61 | 128 |  |  | 40.917 | 3533 | 240 | 1228 | 3.3 | 38.788 | 54.438 | 71.04 | 79.83 | 0 | 0 | 16.417 | 22.0625 | 24.5 | 32.313 | 0 | 0 | 0 | 0 | 1600 | 609 | 2000 | 183 | 151 | 940 | 0 | 0 | 0 | 500 | 353 | 1632 | 879.3 | 0.0618 | 0.103 | 0.001 | 0.0066 | 0.0217 | 0.526 | 0.127 | 0.144 | 0.766 | 0.025 | 0.0089 | 0.0049 | 0.0426 | 0.132 | 2510/10R1 | 134.6 | 82.9 | 51.7 | 0 | 11.6 | 0 | 0 | 14.7 | 47.1 | 0 | 0 | 0 | 37.6 | 0 | 0 | 0 | 0 | 0 | 0 | 0 | 0 | 0 | 16.5 | 0 | 7.1 | 0 | 0 | 0 | 1557 | 1594 | 1624 | 1632 | 365.4 | 525.2 | 723.9 | 879.3 | 200.05 | 206.62 | 213.91 | 223.85
2025-10-14 | 42 | Octobre | 2025-10-14 17:34 | 2025-10-15 00:05 | 51935 | 1 | S235JR | 63.23667 | 8 | 61 | 125 |  |  | 46.6 | 4051 | 254 | 1399 | 3.05 | 40.984 | 58.562 | 77.48 | 75.4 | 0 | 0 | 16.933 | 22.3438 | 29.666 | 36.2187 | 0 | 0 | 0 | 0 | 1600 | 609 | 2000 | 183 | 152 | 938 | 0 | 0 | 0 | 500 | 338 | 1634 | 824.5 | 0.117 | 0.106 | 0.001 | 0.0089 | 0.0244 | 0.28 | 0.149 | 0.0834 | 0.542 | 0.0158 | 0.0088 | 0.0165 | 0.108 | 0.134 | 2510/10R2 | 134.8 | 78.4 | 56.4 | 0 | 0 | 0 | 0 | 0 | 0 | 14.4 | 0 | 0 | 38.2 | 0 | 0 | 0 | 55.1 | 0 | 0 | 0 | 0 | 0 | 27.1 | 0 | 0 | 0 | 0 | 0 | 1605 | 1600 | 1606 | 1634 | 268.7 | 527.7 | 651.5 | 824.5 | 151.37 | 203.71 | 215.95 | 218.04
2025-10-14 | 42 | Octobre | 2025-10-14 16:21 | 2025-10-14 17:34 | 51934 | 1 | S355TA | 72.9 | 8 | 60 | 129 | 128.2 | 119.269 | 42.983 | 3966 | 253 | 1654 | 3.617 | 35.668 | 55.125 | 74.83 | 76.95 | 0 | 0 | 16.733 | 21.75 | 26.25 | 33.3437 | 0 | 0 | 0 | 0 | 1600 | 608 | 2000 | 182 | 151 | 1664 | 0 | 207 | 0 | 500 | 350 | 1628 | 924 | 0.0462 | 0.0849 | 0.001 | 0.0067 | 0.0207 | 0.536 | 0.113 | 0.143 | 1.15 | 0.119 | 0.0096 | 0.0092 | 0.0461 | 0.116 | 2510/10R2 | 137.6 | 79.3 | 58.3 | 0 | 0 | 0 | 0 | 0 | 0 | 13.9 | 0 | 0 | 37.5 | 0 | 0 | 0 | 53 | 0 | 0 | 0 | 0 | 0 | 26.1 | 0 | 7.1 | 0 | 0 | 0 | 1572 | 1629 | 1626 | 1628 | 437.8 | 713.6 | 693.1 | 924 | 205.2 | 210.14 | 209.62 | 229.67
2025-10-14 | 42 | Octobre | 2025-10-14 13:33 | 2025-10-14 16:21 | 51933 | 1 | S355TA | 168.18 | 4 | 56 | 126 | 119.3 | 123.667 | 41.833 | 3721 | 247 | 2055 | 3.383 | 37.241 | 55.25 | 75.85 | 79.24 | 0 | 0 | 16.317 | 22.4063 | 25.517 | 32.7891 | 0 | 0 | 0 | 0 | 1600 | 609 | 2000 | 183 | 152 | 1662 | 0 | 207 | 0 | 500 | 320 | 1640 | 886.5 | 0.0577 | 0.0902 | 0.001 | 0.0056 | 0.0165 | 0.749 | 0.108 | 0.127 | 1.11 | 0.116 | 0.0094 | 0.0086 | 0.0444 | 0.108 | 2510/10R2 | 132.5 | 79.5 | 53 | 0 | 0 | 0 | 0 | 24.2 | 46.7 | 0 | 0 | 0 | 39.2 | 0 | 0 | 0 | 0 | 0 | 0 | 0 | 0 | 0 | 15.9 | 0 | 6.5 | 0 | 0 | 0 | 1578 | 1618 | 1648 | 1640 | 462.2 | 756 | 188.1 | 886.5 | 205.92 | 220.36 | 101.86 | 220.1
2025-10-14 | 42 | Octobre | 2025-10-14 12:34 | 2025-10-14 13:33 | 51932 | 1 | S355TA | 59.63 | 6 | 61 | 124 | 122 | 112.112 | 39.833 | 3533 | 241 | 1522 | 3.767 | 32.92 | 53.906 | 71.72 | 81.2 | 39.833 | 53.875 | 0 | 0 | 0 | 0 | 0 | 0 | 0 | 0 | 1600 | 609 | 2000 | 182 | 151 | 1664 | 0 | 205 | 0 | 500 | 320 | 1657 | 782.5 | 0.0598 | 0.11 | 0.0018 | 0.0077 | 0.0175 | 0.52 | 0.112 | 0.135 | 1.15 | 0.122 | 0.0102 | 0.0063 | 0.0438 | 0.11 | 2510/10R2 | 132.7 | 77.1 | 55.6 | 0 | 0 | 0 | 0 | 24.1 | 46.5 | 0 | 0 | 0 | 38.8 | 0 | 0 | 0 | 0 | 0 | 0 | 0 | 0 | 0 | 16.1 | 0 | 7.2 | 0 | 0 | 0 | 1562 | 1600 | 1649 | 1657 | 345 | 530.6 | 659.4 | 782.5 | 193.1 | 204.11 | 193.47 | 201.7
2025-10-14 | 42 | Octobre | 2025-10-14 11:38 | 2025-10-14 12:34 | 51931 | 1 | S355TA | 55.3 | 7 | 60 | 125 | 121.5 | 123.348 | 39.083 | 3380 | 228 | 1504 | 3.683 | 33.937 | 53.125 | 70.36 | 81.56 | 0 | 0 | 15.967 | 22.0625 | 23.117 | 31.0312 | 0 | 0 | 0 | 0 | 1600 | 609 | 2000 | 183 | 151 | 1666 | 0 | 207 | 0 | 500 | 350 | 1659 | 888.3 | 0.0598 | 0.114 | 0.001 | 0.0068 | 0.0178 | 0.573 | 0.11 | 0.134 | 1.15 | 0.124 | 0.0118 | 0.0072 | 0.0666 | 0.115 | 2510/10R2 | 133.5 | 79 | 54.5 | 0 | 0 | 0 | 0 | 24.2 | 46.4 | 0 | 0 | 0 | 40 | 0 | 0 | 0 | 0 | 0 | 0 | 0 | 0 | 0 | 16.1 | 0 | 6.8 | 0 | 0 | 0 | 1581 | 1629 | 1659 |  | 454.3 | 762.5 | 888.3 |  | 203.02 | 215.01 | 209.93
2025-10-14 | 42 | Octobre | 2025-10-14 10:41 | 2025-10-14 11:38 | 51930 | 1 | A51671T | 57.05 | 8 | 62 | 125 | 127.7 | 104.712 | 39 | 3514 | 241 | 1021 | 4.017 | 31.12 | 52.625 | 68.33 | 80.96 | 0 | 0 | 17.567 | 23.9688 | 21.434 | 28.6562 | 0 | 0 | 0 | 0 | 1600 | 609 | 2000 | 181 | 151 | 1191 | 0 | 204 | 0 | 500 | 320 | 1625 | 689.5 | 0.0633 | 0.128 | 0.0042 | 0.0113 | 0.0188 | 0.864 | 0.129 | 0.128 | 0.863 | 0.132 | 0.0147 | 0.0098 | 0.0746 | 0.135 | 2510/10R2 | 133.5 | 80.1 | 53.4 | 0 | 0 | 0 | 0 | 24.3 | 47.1 | 0 | 0 | 0 | 39.2 | 0 | 0 | 0 | 0 | 0 | 0 | 0 | 0 | 0 | 15.7 | 0 | 7.2 | 0 | 0 | 0 | 1615 | 1639 | 1626 | 1625 | 530.6 | 670.7 | 513.8 | 689.5 | 195.96 | 200.15 | 187.62 | 209.79
2025-10-14 | 42 | Octobre | 2025-10-14 09:33 | 2025-10-14 10:41 | 51929 | 1 | A283C | 67.93 | 4 | 56 | 124 | 116.2 | 122.912 | 41.517 | 3563 | 236 | 1765 | 4.05 | 30.617 | 55.031 | 73.92 | 79.53 | 0 | 0 | 16.5 | 21.875 | 25.016 | 33.0938 | 0 | 0 | 0 | 0 | 1600 | 609 | 2000 | 182 | 153 | 1029 | 0 | 206 | 0 | 500 | 320 | 1650 | 661 | 0.0706 | 0.137 | 0.0016 | 0.0084 | 0.0197 | 0.516 | 0.124 | 0.0941 | 0.736 | 0.0994 | 0.0106 | 0.0093 | 0.0886 | 0.125 | 2510/10R2 | 134.3 | 78.9 | 55.4 | 0 | 0 | 0 | 0 | 24.4 | 46.8 | 0 | 0 | 0 | 40.3 | 0 | 0 | 0 | 0 | 0 | 0 | 0 | 0 | 0 | 15.7 | 0 | 7.1 | 0 | 0 | 0 | 1579 | 1627 | 1647 | 1650 | 365.8 | 472.8 | 557.4 | 661 | 188.17 | 180.97 | 182.21 | 193.11
2025-10-14 | 42 | Octobre | 2025-10-14 08:36 | 2025-10-14 09:33 | 51928 | 1 | S275J01 | 57.78 | 6 | 60 | 124 | 118 | 112.07 | 39.817 | 3384 | 230 | 1298 | 3.783 | 32.775 | 52.406 | 68.81 | 78.97 | 0 | 0 | 16.217 | 21.8125 | 23.6 | 30.53125 | 0 | 0 | 0 | 0 | 1600 | 609 | 2000 | 182 | 151 | 1188 | 0 | 0 | 0 | 500 | 350 | 1650 | 792.5 | 0.1 | 0.141 | 0.0035 | 0.0078 | 0.0167 | 0.266 | 0.129 | 0.102 | 0.877 | 0.0209 | 0.0091 | 0.0069 | 0.107 | 0.118 | 2510/10R1 | 132.8 | 77.8 | 55 | 0 | 13.2 | 0 | 0 | 12.2 | 46.2 | 0 | 0 | 0 | 38.2 | 0 | 0 | 0 | 0 | 0 | 0 | 0 | 0 | 0 | 16.1 | 0 | 6.9 | 0 | 0 | 0 | 1591 | 1617 | 1650 |  | 390.5 | 621.9 | 792.5 |  | 186.46 | 206.55 | 206.44
2025-10-14 | 42 | Octobre | 2025-10-14 07:38 | 2025-10-14 08:36 | 51927 | 1 | S275J01 | 57.73 | 7 | 63 | 123 | 121.5 | 123.483 | 40.233 | 3357 | 238 | 1303 | 3.7 | 33.243 | 52.625 | 69 | 78.48 | 0 | 0 | 16.567 | 22.2188 | 23.667 | 30.3437 | 0 | 0 | 0 | 0 | 1600 | 608 | 2000 | 184 | 152 | 1187 | 0 | 0 | 0 | 500 | 320 | 1631 | 677.5 | 0.0523 | 0.116 | 0.001 | 0.006 | 0.0165 | 0.724 | 0.1 | 0.107 | 0.82 | 0.0176 | 0.0082 | 0.0081 | 0.1 | 0.101 | 2510/10R1 | 132.2 | 75.6 | 56.6 | 0 | 13 | 0 | 0 | 12.2 | 45.7 | 0 | 0 | 0 | 38.8 | 0 | 0 | 0 | 0 | 0 | 0 | 0 | 0 | 0 | 15.8 | 0 | 6.7 | 0 | 0 | 0 | 1653 | 1618 | 1618 | 1631 | 194.8 | 586.8 | 676.2 | 677.5 | 101.73 | 201.73 | 212.16 | 205.24
2025-10-14 | 42 | Octobre | 2025-10-14 06:33 | 2025-10-14 07:38 | 51926 | 1 | S275J01 | 65.22 | 8 | 62 | 122 | 123.5 | 123.223 | 39.95 | 3348 | 231 | 1382 | 4.333 | 28.154 | 52.688 | 69.34 | 79.13 | 0 | 0 | 16.6 | 22.15625 | 23.35 | 30.4687 | 0 | 0 | 0 | 0 | 1600 | 609 | 2000 | 183 | 151 | 1194 | 0 | 0 | 0 | 500 | 350 | 1662 | 873.6 | 0.048 | 0.13 | 0.001 | 0.0089 | 0.0147 | 0.422 | 0.0946 | 0.0966 | 0.826 | 0.018 | 0.0099 | 0.0078 | 0.0935 | 0.096 | 2510/10R1 | 133.7 | 76.9 | 56.8 | 0 | 13.4 | 0 | 0 | 12.6 | 45.3 | 0 | 0 | 0 | 40.4 | 0 | 0 | 0 | 0 | 0 | 0 | 0 | 0 | 0 | 15.6 | 0 | 6.4 | 0 | 0 | 0 | 1664 | 1670 | 1662 |  | 903.7 | 959.5 | 873.6 |  | 208.48 | 209.62 | 207.08
2025-10-14 | 42 | Octobre | 2025-10-14 05:35 | 2025-10-14 06:33 | 51925 | 1 | S275J01 | 57.12 | 4 | 57 | 124 | 116.6 | 112.256 | 38.383 | 3312 | 227 | 933 | 4.117 | 30.121 | 52.094 | 66.77 | 81.43 | 0 | 0 | 15.267 | 21.125 | 23.117 | 30.9375 | 0 | 0 | 0 | 0 | 1600 | 608 | 2000 | 182 | 151 | 1187 | 0 | 0 | 0 | 500 | 350 | 1664 | 938.3 | 0.0548 | 0.105 | 0.001 | 0.0061 | 0.0183 | 0.461 | 0.114 | 0.0986 | 0.852 | 0.0161 | 0.0098 | 0.0101 | 0.0684 | 0.116 | 2510/10R1 | 133.1 | 80.8 | 52.3 | 0 | 12.8 | 0 | 0 | 13.4 | 46.1 | 0 | 0 | 0 | 37.1 | 0 | 0 | 0 | 0 | 0 | 0 | 0 | 0 | 0 | 16.4 | 0 | 7.3 | 0 | 0 | 0 | 1656 | 1664 | 1664 |  | 836.7 | 903.7 | 938.3 |  | 207.16 | 208.48 | 211.24
2025-10-13 | 42 | Octobre | 2025-10-14 04:39 | 2025-10-14 05:35 | 51924 | 1 | S275J01 | 56.9 | 6 | 60 | 126 | 120.9 | 123.212 | 40.15 | 3517 | 233 | 1085 | 4.383 | 28.745 | 53.531 | 69.47 | 80 | 0 | 0 | 15.683 | 21.5 | 24.467 | 31.96865 | 0 | 0 | 0 | 0 | 1600 | 609 | 2000 | 182 | 151 | 1191 | 0 | 0 | 0 | 500 | 283 | 1631 | 661.8 | 0.0595 | 0.112 | 0.001 | 0.0066 | 0.0216 | 0.825 | 0.108 | 0.122 | 1.02 | 0.0171 | 0.0097 | 0.0097 | 0.0677 | 0.11 | 2510/10R1 | 133.4 | 78.8 | 54.6 | 0 | 12.7 | 0 | 0 | 14.3 | 47.2 | 0 | 0 | 0 | 36.3 | 0 | 0 | 0 | 0 | 0 | 0 | 0 | 0 | 0 | 16.5 | 0 | 6.4 | 0 | 0 | 0 | 1615 | 1620 | 1631 |  | 808.4 | 577.5 | 661.8 |  | 226.92 | 199.47 | 203.51
2025-10-13 | 42 | Octobre | 2025-10-14 03:41 | 2025-10-14 04:39 | 51923 | 1 | S275J01 | 57.73 | 7 | 61 | 124 | 121.4 | 123.53 | 38.883 | 3289 | 233 | 961 | 4.9 | 25.306 | 51.758 | 66.51 | 79.87 | 0 | 0 | 16.2 | 21.9766 | 22.683 | 29.75 | 0 | 0 | 0 | 0 | 1600 | 608 | 2000 | 184 | 151 | 1192 | 0 | 0 | 0 | 500 | 260 | 1640 | 580.6 | 0.0915 | 0.161 | 0.0022 | 0.0071 | 0.0187 | 0.629 | 0.12 | 0.0915 | 0.161 | 0.0022 | 0.0071 | 0.0187 | 0.629 | 0.12 | 2510/10R1 | 133.3 | 79.2 | 54.1 | 0 | 13.4 | 0 | 0 | 13 | 47.6 | 0 | 0 | 0 | 36 | 0 | 0 | 0 | 0 | 0 | 0 | 0 | 0 | 0 | 16.1 | 0 | 7.2 | 0 | 0 | 0 | 1613 | 1625 | 1640 |  | 386.4 | 526.2 | 580.6 |  | 173.73 | 189.92 | 189.01
2025-10-13 | 42 | Octobre | 2025-10-14 02:46 | 2025-10-14 03:41 | 51922 | 1 | S275J01 | 54.93 | 8 | 62 | 123 | 122.2 | 112.345 | 37.6 | 3145 | 222 | 1171 | 4.983 | 24.682 | 50.25 | 65.39 | 80.19 | 0 | 0 | 15.25 | 21.2813 | 22.35 | 28.9375 | 0 | 0 | 0 | 0 | 1600 | 609 | 2000 | 182 | 151 | 1193 | 0 | 0 | 0 | 500 | 283 | 1637 | 664.8 | 0.0698 | 0.142 | 0.001 | 0.0077 | 0.0228 | 0.786 | 0.113 | 0.109 | 0.797 | 0.0098 | 0.0085 | 0.0115 | 0.0674 | 0.113 | 2510/10R1 | 133.6 | 79.8 | 53.8 | 0 | 12.2 | 0 | 0 | 13.6 | 45.5 | 0 | 0 | 0 | 37.9 | 0 | 0 | 0 | 0 | 0 | 0 | 0 | 0 | 0 | 16.8 | 0 | 7.6 | 0 | 0 | 0 | 1637 | 1639 | 1637 |  | 529.2 | 686.6 | 664.8 |  | 183.82 | 201.87 | 200.59
2025-10-13 | 42 | Octobre | 2025-10-14 01:43 | 2025-10-14 02:46 | 51921 | 1 | S275J01 | 62.55 | 4 | 57 | 122 | 114.5 | 112.658 | 39.5 | 3410 | 234 | 985 | 4.45 | 27.416 | 51.156 | 66.37 | 77.71 | 0 | 0 | 15.4 | 20.9688 | 24.1 | 30.03065 | 0 | 0 | 0 | 0 | 1600 | 610 | 2000 | 182 | 151 | 1191 | 0 | 0 | 0 | 500 | 313 | 1679 | 760.2 | 0.0631 | 0.148 | 0.001 | 0.0083 | 0.0195 | 0.419 | 0.111 | 0.116 | 0.88 | 0.0128 | 0.0103 | 0.0125 | 0.0678 | 0.113 | 2510/10R1 | 133.4 | 79.6 | 53.8 | 0 | 12.2 | 0 | 0 | 13.7 | 46.9 | 0 | 0 | 0 | 37.1 | 0 | 0 | 0 | 0 | 0 | 0 | 0 | 0 | 0 | 16.4 | 0 | 7.1 | 0 | 0 | 0 | 1664 | 1614 | 1622 | 1679 | 673.1 | 487.4 | 554.4 | 760.2 | 186.84 | 190.26 | 195.39 | 187.64
2025-10-13 | 42 | Octobre | 2025-10-14 00:48 | 2025-10-14 01:43 | 51920 | 1 | S275J01 | 55.8 | 6 | 61 | 126 | 122.9 | 124.248 | 39.65 | 3431 | 236 | 1034 | 5 | 25.2 | 52.594 | 68.08 | 79.59 | 0 | 0 | 16.067 | 21.4063 | 23.583 | 31.1563 | 0 | 0 | 0 | 0 | 1600 | 610 | 2000 | 182 | 152 | 1198 | 0 | 0 | 0 | 500 | 260 | 1658 | 592.5 | 0.0991 | 0.173 | 0.001 | 0.0075 | 0.0213 | 0.607 | 0.132 | 0.0897 | 0.817 | 0.0089 | 0.0096 | 0.0141 | 0.0648 | 0.134 | 2510/10R1 | 133.7 | 80.5 | 53.2 | 0 | 13.4 | 0 | 0 | 12.9 | 46.7 | 0 | 0 | 0 | 38 | 0 | 0 | 0 | 0 | 0 | 0 | 0 | 0 | 0 | 15.9 | 0 | 6.8 | 0 | 0 | 0 | 1592 | 1620 | 1658 |  | 295.2 | 424.7 | 592.5 |  | 165.34 | 176.88 | 180.73
2025-10-13 | 42 | Octobre | 2025-10-13 23:54 | 2025-10-14 00:48 | 51919 | 1 | S275J01 | 53.53 | 7 | 60 | 122 | 118 | 123.687 | 38.517 | 3290 | 230 | 961 | 4.15 | 29.398 | 51.289 | 66.03 | 79.9 | 0 | 0 | 16.167 | 21.1953 | 22.35 | 30.0625 | 0 | 0 | 0 | 0 | 1600 | 609 | 2000 | 182 | 151 | 1194 | 0 | 0 | 0 | 500 | 253 | 1643 | 563.9 | 0.107 | 0.155 | 0.0041 | 0.0075 | 0.0223 | 0.968 | 0.122 | 0.119 | 0.872 | 0.01 | 0.0098 | 0.0156 | 0.0476 | 0.121 | 2510/10R1 | 133.6 | 80.3 | 53.3 | 0 | 12.2 | 0 | 0 | 14.2 | 46 | 0 | 0 | 0 | 37.4 | 0 | 0 | 0 | 0 | 0 | 0 | 0 | 0 | 0 | 16.3 | 0 | 7.5 | 0 | 0 | 0 | 1630 | 1632 | 1643 |  | 511.5 | 513.1 | 563.9 |  | 185.12 | 184.27 | 185.23
2025-10-13 | 42 | Octobre | 2025-10-13 14:03 | 2025-10-13 23:54 | 51918 | 1 | S275J01 | 288.2133 | 8 | 62 | 122 | 120.8 | 112.524 | 39.367 | 3277 | 231 | 1052 | 4.4 | 27.727 | 51.031 | 66.11 | 77.78 | 0 | 0 | 16.717 | 22.0313 | 22.65 | 28.9688 | 0 | 0 | 0 | 0 | 3600 | 611 | 2000 | 182 | 151 | 1190 | 0 | 0 | 0 | 500 | 360 | 1665 | 898.3 | 0.0608 | 0.145 | 0.001 | 0.007 | 0.0206 | 0.819 | 0.109 | 0.102 | 0.768 | 0.0129 | 0.0094 | 0.015 | 0.0772 | 0.109 | 2510/10R1 | 133.1 | 79.9 | 53.2 | 0 | 12.9 | 0 | 0 | 12.5 | 46.7 | 0 | 0 | 0 | 38.1 | 0 | 0 | 0 | 0 | 0 | 0 | 0 | 0 | 0 | 15.3 | 0 | 7.6 | 0 | 0 | 0 | 1647 | 1685 | 1681 | 1665 | 185.9 | 856.8 | 909.1 | 898.3 | 101.54 | 193.17 | 199.69 | 207.5
2025-10-13 | 42 | Octobre | 2025-10-13 12:57 | 2025-10-13 14:03 | 51917 | 1 | S235JR | 66.85 | 1 | 57 | 130 | 126.9 | 111.999 | 37.8 | 3164 | 223 | 1018 | 5.25 | 24.762 | 51.438 | 66.01 | 81.65 | 0 | 0 | 16.1 | 22.375 | 21.7 | 29.0312 | 0 | 0 | 0 | 0 | 1600 | 609 | 2000 | 181 | 151 | 941 | 0 | 0 | 0 | 500 | 320 | 1666 | 693.3 | 0.068 | 0.116 | 0.001 | 0.0039 | 0.0163 | 0.668 | 0.105 | 0.0857 | 0.702 | 0.0163 | 0.008 | 0.0086 | 0.102 | 0.103 | 2510/10R1 | 119.2 | 71.6 | 47.6 | 0 | 11.6 | 0 | 0 | 9.8 | 43.4 | 0 | 0 | 0 | 33.7 | 0 | 0 | 0 | 0 | 0 | 0 | 0 | 0 | 0 | 14.5 | 0 | 6.2 | 0 | 0 | 0 | 1591 | 1666 |  |  | 474.3 | 693.3 |  |  | 200.76 | 187.93
2025-10-13 | 42 | Octobre | 2025-10-13 09:52 | 2025-10-13 12:57 | 51916 | 1 | S235JR | 185.03 | 6 | 61 | 125 | 122.8 | 122.171 | 40.017 | 3324 | 230 | 1651 | 2.317 | 53.957 | 52.438 | 70.12 | 78.62 | 0 | 0 | 16.917 | 22.28125 | 23.1 | 30.0937 | 0 | 0 | 0 | 0 | 1600 | 609 | 2000 | 182 | 152 | 941 | 0 | 0 | 0 | 500 | 320 | 1658 | 776.7 | 0.0625 | 0.142 | 0.0025 | 0.0079 | 0.0194 | 0.489 | 0.117 | 0.0914 | 0.733 | 0.0113 | 0.0085 | 0.0118 | 0.0989 | 0.116 | 2510/10R1 | 123.4 | 76.3 | 47.1 | 0 | 11.4 | 0 | 0 | 10.4 | 41.8 | 0 | 0 | 0 | 37.7 | 0 | 0 | 0 | 0 | 0 | 0 | 0 | 0 | 0 | 15.3 | 0 | 6.8 | 0 | 0 | 0 | 1666 | 1675 | 1658 |  | 838.8 | 916.8 | 776.7 |  | 201.92 | 203.56 | 200.61
2025-10-13 | 42 | Octobre | 2025-10-13 08:53 | 2025-10-13 09:52 | 51915 | 1 | S235JR | 58.33 | 7 | 60 | 129 | 128 | 122.22 | 39.15 | 3410 | 226 | 1361 | 2.75 | 46.909 | 52.07 | 68.8 | 79.8 | 0 | 0 | 16.4 | 22.1328 | 22.75 | 29.9062 | 0 | 0 | 0 | 0 | 1600 | 610 | 2000 | 184 | 152 | 940 | 0 | 0 | 0 | 500 | 370 | 1664 | 886.3 | 0.0496 | 0.112 | 0.001 | 0.0078 | 0.0223 | 0.562 | 0.119 | 0.084 | 0.602 | 0.023 | 0.0099 | 0.0068 | 0.0575 | 0.119 | 2510/10R1 | 124.6 | 78.3 | 46.3 | 0 | 13.3 | 0 | 0 | 10.4 | 46.4 | 0 | 0 | 0 | 31.4 | 0 | 0 | 0 | 0 | 0 | 0 | 0 | 0 | 0 | 15.7 | 0 | 7.4 | 0 | 0 | 0 | 1662 | 1667 | 1666 | 1664 | 885.9 | 871.7 | 945.3 | 886.3 | 208.1 | 204.2 | 210.7 | 207.05
2025-10-13 | 42 | Octobre | 2025-10-13 07:51 | 2025-10-13 08:53 | 51914 | 1 | S235JR | 62 | 8 | 62 | 127 | 118.1 | 122.07 | 41.517 | 3294 | 227 | 1350 | 2.6 | 48.846 | 55.875 | 72.21 | 80.75 | 0 | 0 | 16.483 | 22.5313 | 25.033 | 33.25 | 0 | 0 | 0 | 0 | 1600 | 609 | 2000 | 182 | 150 | 935 | 0 | 0 | 0 | 500 | 350 | 1643 | 972.8 | 0.0604 | 0.0774 | 0.0011 | 0.0052 | 0.0183 | 0.363 | 0.114 | 0.0885 | 0.645 | 0.016 | 0.0092 | 0.0077 | 0.0859 | 0.113 | 2510/10R1 | 134.6 | 76.1 | 58.5 | 0 | 13 | 0 | 0 | 12.1 | 45.4 | 0 | 0 | 0 | 41.1 | 0 | 0 | 0 | 0 | 0 | 0 | 0 | 0 | 0 | 15.5 | 0 | 7.5 | 0 | 0 | 0 | 1587 | 1648 | 1641 | 1643 | 747.2 | 1061 | 964.1 | 972.8 | 236.36 | 228.96 | 225.73 | 225.3
2025-10-13 | 42 | Octobre | 2025-10-13 06:22 | 2025-10-13 07:51 | 51913 | 1 | DD13B | 88.97 | 4 | 57 | 126 | 118.8 | 123.478 | 40.133 | 3469 | 232 | 930 | 2.65 | 47.547 | 52.531 | 67.69 | 78.54 | 0 | 0 | 16.5 | 22.2891 | 23.633 | 30.1875 | 0 | 0 | 0 | 0 | 1600 | 609 | 2000 | 182 | 152 | 0 | 136 | 0 | 0 | 500 | 410 | 1647 | 1080.7 | 0.0495 | 0.0729 | 0.0022 | 0.0067 | 0.0226 | 0.386 | 0.108 | 0.0359 | 0.166 | 0.0073 | 0.0099 | 0.0186 | 0.0656 | 0.108 | 2510/10R2 | 129.6 | 73.8 | 55.8 | 0 | 0 | 0 | 0 | 24.3 | 47.2 | 0 | 0 | 0 | 34.4 | 0 | 0 | 0 | 0 | 0 | 0 | 0 | 0 | 0 | 16.5 | 0 | 7.2 | 0 | 0 | 0 | 1613 | 1624 | 1647 |  | 868.9 | 881.6 | 1080.7 |  | 233.31 | 228.39 | 230.85
2025-10-13 | 42 | Octobre | 2025-10-13 05:13 | 2025-10-13 06:22 | 51912 | 1 | DD13C | 69.13 | 6 | 61 | 124 | 122.4 | 101.801 | 39.95 | 3810 | 248 | 691 | 3.333 | 37.2 | 52.125 | 67.39 | 78.29 | 0 | 0 | 17.033 | 22.5625 | 22.917 | 29.5 | 0 | 0 | 0 | 0 | 1600 | 610 | 2000 | 183 | 151 | 0 | 146 | 0 | 0 | 500 | 410 | 1630 | 996.2 | 0.0909 | 0.09 | 0.0028 | 0.0043 | 0.0163 | 0.778 | 0.101 | 0.0414 | 0.153 | 0.0152 | 0.0103 | 0.0124 | 0.124 | 0.109 | 2510/10R1 | 133.5 | 78.4 | 55.1 | 0 | 12.7 | 0 | 0 | 13.2 | 46.2 | 0 | 0 | 0 | 38.7 | 0 | 0 | 0 | 0 | 0 | 0 | 0 | 0 | 0 | 15.9 | 0 | 6.8 | 0 | 0 | 0 | 1606 | 1661 | 1631 | 1630 | 685.5 | 967.3 | 852.1 | 996.2 | 219.69 | 215.1 | 222.09 | 234.11
2025-10-12 | 41 | Octobre | 2025-10-13 04:20 | 2025-10-13 05:13 | 51911 | 1 | DD13C | 53.48 | 7 | 61 | 126 | 124.1 | 127.702 | 39.783 | 3426 | 234 | 946 | 2.8 | 45 | 52 | 67.1 | 78.43 | 0 | 0 | 16.517 | 22.2813 | 23.267 | 29.6562 | 0 | 0 | 0 | 0 | 1600 | 610 | 2000 | 181 | 152 | 0 | 145 | 0 | 0 | 500 | 435 | 1673 | 1197.2 | 0.0575 | 0.0794 | 0.001 | 0.0037 | 0.0211 | 0.414 | 0.0899 | 0.0363 | 0.156 | 0.0178 | 0.0074 | 0.0129 | 0.113 | 0.0895 | 2510/10R1 | 133.6 | 80.7 | 52.9 | 0 | 13.2 | 0 | 0 | 12.6 | 46.6 | 0 | 0 | 0 | 37.6 | 0 | 0 | 0 | 0 | 0 | 0 | 0 | 0 | 0 | 16.1 | 0 | 7.5 | 0 | 0 | 0 | 1614 | 1644 | 1673 |  | 761.2 | 871.7 | 1197.2 |  | 223.04 | 216.69 | 224.24
2025-10-12 | 41 | Octobre | 2025-10-13 03:14 | 2025-10-13 04:20 | 51910 | 1 | DD14A | 65.45 | 8 | 61 | 123 | 120.7 | 119.02 | 42.367 | 3959 | 246 | 1008 | 3.067 | 40.109 | 56.406 | 73.41 | 79.88 | 0 | 0 | 17.583 | 23.90655 | 24.783 | 32.4063 | 0 | 0 | 0 | 0 | 1600 | 609 | 2000 | 183 | 0 | 0 | 0 | 0 | 0 | 1300 | 450 | 1665 | 1228.1 | 0.0512 | 0.0524 | 0.001 | 0.0029 | 0.0174 | 0.576 | 0.0167 | 0.0375 | 0.0511 | 0.0129 | 0.0066 | 0.0137 | 0.106 | 0.0193 | 2412/13R1 | 125.7 | 81.6 | 44.1 | 0 | 0 | 26 | 0 | 72.8 | 0 | 0 | 0 | 0 | 0 | 0 | 0 | 0 | 0 | 0 | 0 | 0 | 0 | 0 | 26.9 | 0 | 0 | 0 | 0 | 0 | 1615 | 1645 | 1685 | 1665 | 675.1 | 936.4 | 1437.7 | 1228.1 | 213.67 | 221.41 | 231.17 | 230.46
2025-10-12 | 41 | Octobre | 2025-10-13 02:04 | 2025-10-13 03:14 | 51909 | 1 | DD14A | 69.8 | 4 | 57 | 126 | 120.3 | 113.308 | 45.35 | 4413 | 255 | 1298 | 3.417 | 36.878 | 60.125 | 79.72 | 79.55 | 0 | 0 | 17.517 | 24 | 27.833 | 36.0624 | 0 | 0 | 0 | 0 | 1600 | 610 | 2000 | 184 | 0 | 0 | 0 | 0 | 0 | 1300 | 495 | 1692 | 1285.4 | 0.0388 | 0.0642 | 0.001 | 0.0057 | 0.0224 | 0.9 | 0.017 | 0.0308 | 0.0598 | 0.0147 | 0.0074 | 0.0138 | 0.0864 | 0.019 | 2412/13R1 | 140.3 | 81.5 | 58.8 | 0 | 0 | 28.7 | 0 | 82.5 | 0 | 0 | 0 | 0 | 0 | 0 | 0 | 0 | 0 | 0 | 0 | 0 | 0 | 0 | 29.1 | 0 | 0 | 0 | 0 | 0 | 1566 | 1611 | 1679 | 1692 | 428.5 | 676 | 1035.9 | 1285.4 | 206.88 | 215.94 | 210.36 | 219.15
2025-10-12 | 41 | Octobre | 2025-10-13 01:05 | 2025-10-13 02:04 | 51908 | 1 | DD14A | 59.02 | 6 | 61 | 124 | 122.2 | 113.53 | 43.733 | 4025 | 245 | 1461 | 3.65 | 33.973 | 58.094 | 77.15 | 79.7 | 0 | 0 | 17.183 | 24.0313 | 26.55 | 34.0313 | 0 | 0 | 0 | 0 | 1600 | 610 | 2000 | 184 | 0 | 0 | 0 | 0 | 0 | 1300 | 495 | 1694 | 1418.2 | 0.0454 | 0.0613 | 0.001 | 0.0058 | 0.0206 | 0.531 | 0.02 | 0.0325 | 0.0601 | 0.0143 | 0.0084 | 0.0147 | 0.0604 | 0.0221 | 2412/13R1 | 125.2 | 78.2 | 47 | 0 | 0 | 24.7 | 0 | 75.8 | 0 | 0 | 0 | 0 | 0 | 0 | 0 | 0 | 0 | 0 | 0 | 0 | 0 | 0 | 24.7 | 0 | 0 | 0 | 0 | 0 | 1619 | 1646 | 1679 | 1694 | 763.1 | 901.7 | 1199.1 | 1418.2 | 220.5 | 218.09 | 221.1 | 225.28
2025-10-12 | 41 | Octobre | 2025-10-13 00:02 | 2025-10-13 01:05 | 51907 | 1 | DD14A | 62.85 | 7 | 61 | 123 | 120.6 | 132.453 | 48.017 | 4479 | 258 | 1552 | 3.5 | 35.143 | 62.25 | 83.1 | 77.78 | 17.183 | 24 | 30.833 | 38.1875 | 0 | 0 | 0 | 0 | 0 | 0 | 1600 | 611 | 2000 | 183 | 0 | 0 | 0 | 0 | 0 | 1300 | 495 | 1662 | 1305.2 | 0.02 | 0.0404 | 0.001 | 0.0063 | 0.016 | 0.568 | 0.0274 | 0.0209 | 0.0505 | 0.0105 | 0.0075 | 0.0134 | 0.068 | 0.0298 | 2412/13R1 | 140.3 | 79.1 | 61.2 | 0 | 0 | 28.1 | 0 | 83.6 | 0 | 0 | 0 | 0 | 0 | 0 | 0 | 0 | 0 | 0 | 0 | 0 | 0 | 0 | 28.6 | 0 | 0 | 0 | 0 | 0 | 1566 | 1631 | 1652 | 1662 | 802.2 | 1157.7 | 1239.1 | 1305.2 | 253.02 | 244.61 | 238.18 | 236.56
2025-10-12 | 41 | Octobre | 2025-10-12 17:43 | 2025-10-13 00:02 | 51906 | 1 | DD13A | 60 | 8 | 64 | 122 | 123 | 114.742 | 46.083 | 4124 | 252 | 1624 | 3.85 | 31.688 | 57.812 | 77.87 | 75.27 | 0 | 0 | 17.583 | 22.5938 | 28.5 | 35.1875 | 0 | 0 | 0 | 0 | 1600 | 610 | 2000 | 182 | 151 | 0 | 124 | 0 | 0 | 1000 | 428 | 1662 | 1140.7 | 0.0442 | 0.0806 | 0.001 | 0.0041 | 0.0146 | 0.525 | 0.0355 | 0.0265 | 0.152 | 0.014 | 0.0056 | 0.0106 | 0.0848 | 0.0458 | 2412/13R1 | 140.5 | 83.1 | 57.4 | 0 | 0 | 0 | 0 | 140.5 | 0 | 0 | 0 | 0 | 0 | 0 | 0 | 0 | 0 | 0 | 0 | 0 | 0 | 0 | 0 | 0 | 0 | 0 | 0 | 0 | 1602 | 1667 | 1667 | 1662 | 260.4 | 1275.9 | 1286.5 | 1140.7 | 150.69 | 232.18 | 232.79 | 226.67
2025-10-12 | 41 | Octobre | 2025-10-12 16:43 | 2025-10-12 17:43 | 51905 | 1 | S275J01 | 59.78 | 8 | 63 | 126 | 128.2 | 116.714 | 38.383 | 3248 | 234 | 983 | 4.617 | 27.292 | 51.031 | 65.75 | 79.77 | 0 | 0 | 15.25 | 21.0313 | 23.133 | 29.9688 | 0 | 0 | 0 | 0 | 1600 | 611 | 2000 | 182 | 151 | 1194 | 0 | 0 | 0 | 500 | 313 | 1654 | 763.1 | 0.0618 | 0.099 | 0.001 | 0.0035 | 0.0148 | 0.406 | 0.103 | 0.106 | 0.816 | 0.0122 | 0.0067 | 0.0103 | 0.0352 | 0.101 | 2510/10R1 | 125.9 | 77.2 | 48.7 | 0 | 12 | 0 | 0 | 12.4 | 44.3 | 0 | 0 | 0 | 34.1 | 0 | 0 | 0 | 0 | 0 | 0 | 0 | 0 | 0 | 16 | 0 | 7.1 | 0 | 0 | 0 | 1612 | 1660 | 1654 |  | 493.8 | 773.8 | 763.1 |  | 192.31 | 199.25 | 201.49
2025-10-12 | 41 | Octobre | 2025-10-12 15:47 | 2025-10-12 16:43 | 51904 | 1 | S275J01 | 56.47 | 6 | 62 | 128 | 128 | 126.044 | 39.5 | 3371 | 231 | 1094 | 4.817 | 26.574 | 52.469 | 68 | 79.7 | 0 | 0 | 15.433 | 20.4063 | 24.066 | 32.0313 | 0 | 0 | 0 | 0 | 1600 | 610 | 2000 | 183 | 151 | 1187 | 0 | 0 | 0 | 500 | 275 | 1650 | 640.2 | 0.0668 | 0.1 | 0.001 | 0.0041 | 0.0154 | 0.379 | 0.104 | 0.116 | 0.789 | 0.007 | 0.008 | 0.0119 | 0.0425 | 0.103 | 2510/10R1 | 133.6 | 79.8 | 53.8 | 0 | 13.6 | 0 | 0 | 12.7 | 46.2 | 0 | 0 | 0 | 37.6 | 0 | 0 | 0 | 0 | 0 | 0 | 0 | 0 | 0 | 16.4 | 0 | 7.1 | 0 | 0 | 0 | 1626 | 1634 | 1650 |  | 654.1 | 633.3 | 640.2 |  | 205.37 | 198.65 | 190.76
2025-10-12 | 41 | Octobre | 2025-10-12 14:32 | 2025-10-12 15:47 | 51903 | 1 | S275J01 | 74.48 | 7 | 63 | 123 | 123.9 | 115.093 | 39.167 | 3371 | 229 | 1521 | 5.6 | 21.964 | 52.156 | 69.44 | 79.9 | 0 | 0 | 15.45 | 20.68755 | 23.717 | 31.4063 | 0 | 0 | 0 | 0 | 1600 | 611 | 2000 | 184 | 151 | 1192 | 0 | 0 | 0 | 500 | 238 | 1637 | 524.1 | 0.0584 | 0.114 | 0.001 | 0.0049 | 0.0198 | 0.575 | 0.116 | 0.146 | 0.807 | 0.0064 | 0.0074 | 0.014 | 0.053 | 0.113 | 2510/10R1 | 133.4 | 80.5 | 52.9 | 0 | 12.2 | 0 | 0 | 13.1 | 45.7 | 0 | 0 | 0 | 38.2 | 0 | 0 | 0 | 0 | 0 | 0 | 0 | 0 | 0 | 16.6 | 0 | 7.6 | 0 | 0 | 0 | 1605 | 1636 | 1637 |  | 584.7 | 672.4 | 524.1 |  | 208.53 | 201.96 | 183.11
2025-10-12 | 41 | Octobre | 2025-10-12 13:29 | 2025-10-12 14:32 | 51902 | 1 | S275J01 | 62.77 | 4 | 59 | 126 | 123 | 127.284 | 39.167 | 3505 | 236 | 1127 | 6.15 | 20.488 | 51.375 | 67.47 | 78.7 | 0 | 0 | 15.8 | 21.25 | 23.367 | 30.06255 | 0 | 0 | 0 | 0 | 1600 | 611 | 2000 | 181 | 152 | 1190 | 0 | 0 | 0 | 500 | 313 | 1654 | 764.2 | 0.0732 | 0.127 | 0.001 | 0.0064 | 0.0169 | 0.42 | 0.107 | 0.127 | 0.766 | 0.0143 | 0.0095 | 0.0141 | 0.068 | 0.112 | 2510/10R1 | 133.2 | 78.7 | 54.5 | 0 | 13.1 | 0 | 0 | 13.1 | 46.4 | 0 | 0 | 0 | 37 | 0 | 0 | 0 | 0 | 0 | 0 | 0 | 0 | 0 | 16.2 | 0 | 7.4 | 0 | 0 | 0 | 1650 | 1634 | 1614 | 1654 | 490 | 507.7 | 506.5 | 764.2 | 171.12 | 182.4 | 193.09 | 201.59
2025-10-12 | 41 | Octobre | 2025-10-12 12:14 | 2025-10-12 13:29 | 51901 | 1 | S275J01 | 75.98 | 8 | 64 | 122 | 125 | 115.929 | 40.317 | 3507 | 236 | 1078 | 5.7 | 21.404 | 53.688 | 69.58 | 79.9 | 0 | 0 | 15.55 | 21.0313 | 24.767 | 32.625 | 0 | 0 | 0 | 0 | 1600 | 611 | 2000 | 182 | 152 | 1192 | 0 | 0 | 0 | 500 | 338 | 1670 | 816.5 | 0.0648 | 0.124 | 0.001 | 0.0064 | 0.0191 | 0.706 | 0.113 | 0.11 | 0.798 | 0.0083 | 0.0094 | 0.0135 | 0.0653 | 0.112 | 2510/10R1 | 133.8 | 78.6 | 55.2 | 0 | 13.3 | 0 | 0 | 12.1 | 46.9 | 0 | 0 | 0 | 38 | 0 | 0 | 0 | 0 | 0 | 0 | 0 | 0 | 0 | 15.9 | 0 | 7.6 | 0 | 0 | 0 | 1597 | 1623 | 1674 | 1670 | 495.9 | 616.3 | 899.6 | 816.5 | 200.77 | 202.62 | 202.72 | 197.77
2025-10-12 | 41 | Octobre | 2025-10-12 11:22 | 2025-10-12 12:14 | 51900 | 1 | S275J02 | 51.02 | 6 | 62 | 130 | 129.3 | 107.893 | 38.233 | 3181 | 231 | 1057 | 2.65 | 49.057 | 51.125 | 65.94 | 80.23 | 0 | 0 | 16.033 | 21.4063 | 22.2 | 29.6875 | 0 | 0 | 0 | 0 | 1600 | 610 | 2000 | 183 | 151 | 1262 | 0 | 0 | 0 | 500 | 298 | 1655 | 726.7 | 0.0926 | 0.144 | 0.0017 | 0.0056 | 0.0132 | 0.444 | 0.108 | 0.113 | 0.85 | 0.0083 | 0.0083 | 0.0123 | 0.103 | 0.109 | 2510/10R1 | 133.9 | 78.8 | 55.1 | 0 | 13.2 | 0 | 0 | 13.5 | 46.6 | 0 | 0 | 0 | 37.1 | 0 | 0 | 0 | 0 | 0 | 0 | 0 | 0 | 0 | 16.2 | 0 | 7.3 | 0 | 0 | 0 | 1600 | 1638 | 1655 |  | 480 | 717 | 726.7 |  | 196.74 | 205.6 | 197.35
2025-10-12 | 41 | Octobre | 2025-10-12 10:21 | 2025-10-12 11:22 | 51899 | 1 | S275J02 | 61.6 | 7 | 61 | 127 | 125.9 | 125.181 | 39.517 | 3410 | 230 | 1098 | 2.567 | 49.481 | 52 | 67.66 | 78.95 | 0 | 0 | 15.133 | 19.9063 | 24.383 | 32.02344 | 0 | 0 | 0 | 0 | 1600 | 610 | 2000 | 182 | 152 | 1260 | 0 | 0 | 0 | 500 | 363 | 1654 | 948.8 | 0.061 | 0.112 | 0.001 | 0.004 | 0.0171 | 0.657 | 0.118 | 0.105 | 0.854 | 0.0145 | 0.0085 | 0.0106 | 0.0734 | 0.118 | 2510/10R1 | 125.6 | 79.7 | 45.9 | 0 | 12.9 | 0 | 0 | 12.5 | 44.3 | 0 | 0 | 0 | 32.3 | 0 | 0 | 0 | 0 | 0 | 0 | 0 | 0 | 0 | 16.2 | 0 | 7.4 | 0 | 0 | 0 | 1578 | 1657 | 1654 |  | 398.3 | 968.9 | 948.8 |  | 194.98 | 217.4 | 217.49
2025-10-12 | 41 | Octobre | 2025-10-12 09:29 | 2025-10-12 10:21 | 51898 | 1 | S275J02 | 51.93 | 4 | 58 | 129 | 125.2 | 131.64 | 38.45 | 3200 | 232 | 1085 | 2.517 | 51.258 | 51.219 | 66.21 | 79.93 | 0 | 0 | 16.133 | 21.6563 | 22.316 | 29.5313 | 0 | 0 | 0 | 0 | 1600 | 611 | 2000 | 183 | 151 | 1257 | 0 | 0 | 0 | 500 | 275 | 1641 | 652.7 | 0.0549 | 0.127 | 0.001 | 0.0052 | 0.0171 | 0.237 | 0.113 | 0.118 | 0.863 | 0.0072 | 0.008 | 0.0124 | 0.0844 | 0.111 | 2510/10R1 | 125.7 | 80.6 | 45.1 | 0 | 12.8 | 0 | 0 | 12.5 | 44.1 | 0 | 0 | 0 | 32.6 | 0 | 0 | 0 | 0 | 0 | 0 | 0 | 0 | 0 | 16.4 | 0 | 7.3 | 0 | 0 | 0 | 1627 | 1641 |  |  | 587.1 | 652.7 |  |  | 196.88 | 197.06
2025-10-12 | 41 | Octobre | 2025-10-12 08:36 | 2025-10-12 09:29 | 51897 | 1 | S275J02 | 53.13 | 8 | 65 | 124 | 126.1 | 115.203 | 38.433 | 3240 | 228 | 1014 | 2.867 | 43.256 | 51.281 | 66.08 | 80.06 | 0 | 0 | 15.333 | 20.8125 | 23.1 | 30.4063 | 0 | 0 | 0 | 0 | 1600 | 611 | 2000 | 183 | 152 | 1260 | 0 | 0 | 0 | 500 | 353 | 1671 | 861.6 | 0.0568 | 0.117 | 0.001 | 0.0042 | 0.0158 | 0.567 | 0.102 | 0.103 | 0.869 | 0.0147 | 0.0078 | 0.0084 | 0.0871 | 0.11 | 2510/10R1 | 133.6 | 77.8 | 55.8 | 0 | 13.1 | 0 | 0 | 12.7 | 46.3 | 0 | 0 | 0 | 38.7 | 0 | 0 | 0 | 0 | 0 | 0 | 0 | 0 | 0 | 16 | 0 | 6.8 | 0 | 0 | 0 | 1654 | 1667 | 1671 |  | 758.9 | 818.8 | 861.6 |  | 201.08 | 199.6 | 201.18
2025-10-12 | 41 | Octobre | 2025-10-12 07:30 | 2025-10-12 08:36 | 51896 | 1 | S275J02 | 66.13 | 6 | 61 | 130 | 128.5 | 121.837 | 42.9 | 3559 | 249 | 1323 | 2.85 | 45.614 | 54.781 | 71.89 | 76.62 | 0 | 0 | 17.684 | 22.53125 | 25.216 | 32.12505 | 0 | 0 | 0 | 0 | 1600 | 611 | 2000 | 183 | 151 | 1265 | 0 | 0 | 0 | 500 | 360 | 1658 | 891.1 | 0.0524 | 0.11 | 0.001 | 0.0036 | 0.0152 | 0.616 | 0.0991 | 0.116 | 0.83 | 0.0137 | 0.0083 | 0.01 | 0.0737 | 0.0991 | 2510/10R1 | 133.5 | 79.3 | 54.2 | 0 | 13.4 | 0 | 0 | 12.7 | 47 | 0 | 0 | 0 | 36.7 | 0 | 0 | 0 | 0 | 0 | 0 | 0 | 0 | 0 | 16.5 | 0 | 7.2 | 0 | 0 | 0 | 1599 | 1608 | 1609 | 1658 | 598.1 | 562.8 | 632.4 | 891.1 | 213.46 | 204.1 | 212.13 | 210.71
2025-10-12 | 41 | Octobre | 2025-10-12 06:37 | 2025-10-12 07:30 | 51895 | 1 | S275J02 | 52.45 | 7 | 61 | 122 | 120.6 | 121.934 | 39.917 | 3406 | 237 | 1004 | 1.883 | 64.779 | 52.375 | 67.67 | 78.73 | 0 | 0 | 16.017 | 21.4063 | 23.9 | 30.9453 | 0 | 0 | 0 | 0 | 1600 | 611 | 2000 | 181 | 152 | 1265 | 0 | 0 | 0 | 500 | 330 | 1657 | 793.4 | 0.0661 | 0.122 | 0.001 | 0.0038 | 0.0145 | 0.384 | 0.0909 | 0.113 | 0.897 | 0.0112 | 0.0077 | 0.0093 | 0.0612 | 0.0972 | 2510/10R1 | 133.6 | 77 | 56.6 | 0 | 13.2 | 0 | 0 | 13.5 | 45 | 0 | 0 | 0 | 39.1 | 0 | 0 | 0 | 0 | 0 | 0 | 0 | 0 | 0 | 16.2 | 0 | 6.6 | 0 | 0 | 0 | 1604 | 1625 | 1657 |  | 512 | 635.6 | 793.4 |  | 199.32 | 203.8 | 202.72
2025-10-12 | 41 | Octobre | 2025-10-12 05:37 | 2025-10-12 06:37 | 51894 | 1 | S275J02 | 60.35 | 4 | 58 | 129 | 124.9 | 121.696 | 40.333 | 3402 | 233 | 1160 | 3.05 | 42.295 | 52.688 | 68.59 | 78.38 | 0 | 0 | 16.3 | 21.1875 | 24.033 | 31.4062 | 0 | 0 | 0 | 0 | 1600 | 612 | 2000 | 182 | 151 | 1264 | 0 | 0 | 0 | 500 | 290 | 1647 | 657.3 | 0.0711 | 0.116 | 0.001 | 0.0042 | 0.0137 | 0.418 | 0.0953 | 0.106 | 0.841 | 0.0111 | 0.0073 | 0.0103 | 0.0765 | 0.1 | 2510/10R1 | 133.4 | 80.4 | 53 | 0 | 13.2 | 0 | 0 | 12.4 | 46.2 | 0 | 0 | 0 | 37.9 | 0 | 0 | 0 | 0 | 0 | 0 | 0 | 0 | 0 | 16 | 0 | 7.7 | 0 | 0 | 0 | 1609 | 1616 | 1630 | 1647 | 598.5 | 517.4 | 579.1 | 657.3 | 208.08 | 193.57 | 194.25 | 194.32
2025-10-11 | 41 | Octobre | 2025-10-12 04:45 | 2025-10-12 05:37 | 51893 | 1 | S275J01 | 51.65 | 8 | 64 | 125 | 126.7 | 121.028 | 37.717 | 3220 | 226 | 1035 | 3.267 | 38.265 | 50.781 | 65.6 | 80.78 | 0 | 0 | 15.017 | 20.8438 | 22.7 | 29.9375 | 0 | 0 | 0 | 0 | 1600 | 611 | 2000 | 185 | 151 | 1192 | 0 | 0 | 0 | 500 | 268 | 1665 | 624.1 | 0.0871 | 0.15 | 0.001 | 0.0062 | 0.0168 | 0.895 | 0.128 | 0.115 | 0.871 | 0.015 | 0.0082 | 0.0094 | 0.11 | 0.124 | 2510/10R1 | 133 | 76.3 | 56.7 | 0 | 13.4 | 0 | 0 | 13 | 46.5 | 0 | 0 | 0 | 36.3 | 0 | 0 | 0 | 0 | 0 | 0 | 0 | 0 | 0 | 16.2 | 0 | 7.6 | 0 | 0 | 0 | 1630 | 1654 | 1665 |  | 522.2 | 625 | 624.1 |  | 186.64 | 186.82 | 180.75
2025-10-11 | 41 | Octobre | 2025-10-12 03:49 | 2025-10-12 04:45 | 51892 | 1 | S275J01 | 56.27 | 6 | 61 | 126 | 123.8 | 122.107 | 40.15 | 3526 | 236 | 1310 | 3.767 | 33.451 | 53.102 | 70.01 | 79.35 | 0 | 0 | 14.867 | 20.4375 | 25.283 | 32.6641 | 0 | 0 | 0 | 0 | 1600 | 611 | 2000 | 183 | 151 | 1194 | 0 | 0 | 0 | 500 | 268 | 1663 | 628.3 | 0.0734 | 0.124 | 0.001 | 0.0035 | 0.0159 | 0.476 | 0.0918 | 0.102 | 0.857 | 0.0127 | 0.0082 | 0.0121 | 0.0675 | 0.0892 | 2510/10R1 | 133.8 | 79.5 | 54.3 | 0 | 13.3 | 0 | 0 | 12.7 | 46.7 | 0 | 0 | 0 | 38.5 | 0 | 0 | 0 | 0 | 0 | 0 | 0 | 0 | 0 | 15.6 | 0 | 7 | 0 | 0 | 0 | 1609 | 1663 |  |  | 487.7 | 628.3 |  |  | 193.02 | 182.33
2025-10-11 | 41 | Octobre | 2025-10-12 02:55 | 2025-10-12 03:49 | 51891 | 1 | S275J01 | 53.75 | 7 | 62 | 123 | 123.1 | 122.541 | 38.517 | 3310 | 231 | 1034 | 3.783 | 32.511 | 50.875 | 65.98 | 79.25 | 0 | 0 | 15.1 | 20.25 | 23.417 | 30.625 | 0 | 0 | 0 | 0 | 1600 | 609 | 2000 | 181 | 151 | 1192 | 0 | 0 | 0 | 500 | 298 | 1657 | 715 | 0.0583 | 0.113 | 0.001 | 0.0033 | 0.0162 | 1.67 | 0.0893 | 0.116 | 0.854 | 0.0107 | 0.0075 | 0.0126 | 0.0972 | 0.0895 | 2510/10R1 | 133.3 | 78.3 | 55 | 0 | 13.1 | 0 | 0 | 12.9 | 46.1 | 0 | 0 | 0 | 38.4 | 0 | 0 | 0 | 0 | 0 | 0 | 0 | 0 | 0 | 16.3 | 0 | 6.5 | 0 | 0 | 0 | 1622 | 1644 | 1657 |  | 577.8 | 581.9 | 715 |  | 198.42 | 187 | 195.08
2025-10-11 | 41 | Octobre | 2025-10-12 01:50 | 2025-10-12 02:55 | 51890 | 1 | S275J01 | 64.72 | 4 | 58 | 126 | 123 | 121.817 | 39.35 | 3419 | 234 | 1121 | 3.9 | 32.308 | 51.469 | 67.27 | 78.48 | 0 | 0 | 14.95 | 20.25 | 24.4 | 31.1875 | 0 | 0 | 0 | 0 | 1600 | 610 | 2000 | 182 | 151 | 1184 | 0 | 0 | 0 | 500 | 298 | 1659 | 739.5 | 0.0553 | 0.147 | 0.001 | 0.0037 | 0.0126 | 1.69 | 0.0926 | 0.1 | 0.774 | 0.0134 | 0.0067 | 0.0124 | 0.0654 | 0.0993 | 2510/10R1 | 133.5 | 77.2 | 56.3 | 0 | 13.1 | 0 | 0 | 12.4 | 46 | 0 | 0 | 0 | 38.2 | 0 | 0 | 0 | 0 | 0 | 0 | 0 | 0 | 0 | 16.2 | 0 | 7.6 | 0 | 0 | 0 | 1618 | 1644 | 1659 |  | 586.8 | 672.9 | 739.5 |  | 201.73 | 197.67 | 196.47
2025-10-11 | 41 | Octobre | 2025-10-12 00:54 | 2025-10-12 01:50 | 51889 | 1 | S275J01 | 56.27 | 8 | 62 | 119 | 120 | 120.173 | 40.35 | 3359 | 232 | 1164 | 3.817 | 31.179 | 53.344 | 69.13 | 79.32 | 0 | 0 | 16.567 | 22 | 23.783 | 31.3125 | 0 | 0 | 0 | 0 | 1600 | 610 | 2000 | 183 | 151 | 1192 | 0 | 0 | 0 | 500 | 298 | 1666 | 720.8 | 0.0883 | 0.125 | 0.0019 | 0.0043 | 0.0139 | 0.646 | 0.0966 | 0.111 | 0.824 | 0.0136 | 0.0062 | 0.0128 | 0.102 | 0.1 | 2510/10R1 | 133.2 | 76.8 | 56.4 | 0 | 13.4 | 0 | 0 | 11.9 | 46.5 | 0 | 0 | 0 | 37.4 | 0 | 0 | 0 | 0 | 0 | 0 | 0 | 0 | 0 | 16.2 | 0 | 7.8 | 0 | 0 | 0 | 1589 | 1626 | 1646 | 1666 | 451.2 | 565.1 | 634.4 | 720.8 | 198.17 | 194.62 | 192.26 | 190.79
2025-10-11 | 41 | Octobre | 2025-10-11 23:59 | 2025-10-12 00:54 | 51888 | 1 | S275J01 | 55.55 | 6 | 61 | 124 | 122.3 | 120.44 | 39.15 | 3322 | 232 | 841 | 3.95 | 31.392 | 51.562 | 65.91 | 79.02 | 0 | 0 | 16.467 | 22.2813 | 22.683 | 29.2187 | 0 | 0 | 0 | 0 | 1600 | 610 | 2000 | 182 | 151 | 1196 | 0 | 0 | 0 | 500 | 290 | 1639 | 710.8 | 0.121 | 0.134 | 0.0026 | 0.0061 | 0.0149 | 0.449 | 0.105 | 0.118 | 0.787 | 0.0111 | 0.0065 | 0.0123 | 0.0679 | 0.0995 | 2510/10R1 | 133.6 | 76.1 | 57.5 | 0 | 12.9 | 0 | 0 | 12.6 | 46.5 | 0 | 0 | 0 | 38.2 | 0 | 0 | 0 | 0 | 0 | 0 | 0 | 0 | 0 | 15.8 | 0 | 7.6 | 0 | 0 | 0 | 1622 | 1625 | 1639 |  | 723.4 | 689.5 | 710.8 |  | 214.94 | 209.79 | 204.42
2025-10-11 | 41 | Octobre | 2025-10-11 18:20 | 2025-10-11 23:59 | 51887 | 1 | S275J01 | 56.21333 | 7 | 61 | 123 | 123 | 120.668 | 41.983 | 3560 | 243 | 950 | 4.8 | 25.625 | 53.875 | 69.43 | 77 | 0 | 0 | 17.35 | 22.3125 | 24.634 | 31.5312 | 0 | 0 | 0 | 0 | 1600 | 610 | 2000 | 183 | 152 | 1188 | 0 | 0 | 0 | 500 | 290 | 1645 | 707 | [7 empty] | 0.11 | 0.69 | 0.0091 | 0.0057 | 0.0122 | 0.109 | 0.103 | 2510/10R1 | 133.4 | 78.4 | 55 | 0 | 13.4 | 0 | 0 | 12.1 | 46.4 | 0 | 0 | 0 | 45.2 | 0 | 0 | 0 | 0 | 0 | 0 | 0 | 0 | 0 | 16.3 | 0 | 0 | 0 | 0 | 0 | 1652 | 1573 | 1594 | 1645 | 193.3 | 525.5 | 482.4 | 707 | 101.7 | 218.09 | 200.37 | 200.76
2025-10-11 | 41 | Octobre | 2025-10-11 17:03 | 2025-10-11 18:20 | 51886 | 1 | S275JR1 | 49.73 | 1 | 58 | 135 | 133.5 | 124.229 | 36.933 | 3301 | 221 | 1305 | 5.333 | 25.312 | 48.094 | 64.24 | 78.13 | 0 | 0 | 13.7 | 18.8438 | 23.233 | 29.21879 | 0 | 0 | 0 | 0 | 1600 | 609 | 2000 | 183 | 152 | 1194 | 0 | 0 | 0 | 500 | 298 | 1653 | 719.3 | 0.0829 | 0.124 | 0.001 | 0.0045 | 0.0151 | 0.22 | 0.106 | 0.0978 | 0.734 | 0.0116 | 0.0065 | 0.01 | 0.0594 | 0.106 | 2510/10R1 | 115.4 | 75.6 | 39.8 | 0 | 11.2 | 0 | 0 | 13.1 | 38.5 | 0 | 0 | 0 | 29.8 | 0 | 0 | 0 | 0 | 0 | 0 | 0 | 0 | 0 | 16 | 0 | 6.8 | 0 | 0 | 0 | 1612 | 1609 | 1656 | 1653 | 298.5 | 463.5 | 651.8 | 719.3 | 155.3 | 189.28 | 188.82 | 197.69
2025-10-11 | 41 | Octobre | 2025-10-11 16:10 | 2025-10-11 17:03 | 51885 | 1 | S275JR1 | 53.28 | 7 | 63 | 124 | 122.5 | 121.676 | 39.25 | 3426 | 232 | 1266 | 4.7 | 26.383 | 52.094 | 68.5 | 79.63 | 0 | 0 | 15.533 | 20.6875 | 23.717 | 31.3438 | 0 | 0 | 0 | 0 | 1600 | 610 | 2000 | 182 | 151 | 1190 | 0 | 0 | 0 | 500 | 253 | 1650 | 578.6 | 0.0791 | 0.146 | 0.001 | 0.0057 | 0.0182 | 1.13 | 0.0912 | 0.115 | 0.863 | 0.0133 | 0.009 | 0.0096 | 0.0619 | 0.0957 | 2510/10R1 | 125.6 | 80.3 | 45.3 | 0 | 13 | 0 | 0 | 13 | 44.5 | 0 | 0 | 0 | 32.1 | 0 | 0 | 0 | 0 | 0 | 0 | 0 | 0 | 0 | 16.1 | 0 | 6.9 | 0 | 0 | 0 | 1581 | 1593 | 1650 |  | 292.5 | 408.8 | 578.6 |  | 170.63 | 188.74 | 183.33
2025-10-11 | 41 | Octobre | 2025-10-11 15:14 | 2025-10-11 16:10 | 51884 | 1 | S275JR1 | 56.12 | 4 | 58 | 128 | 124.7 | 123.452 | 37.617 | 3177 | 231 | 1207 | 4.183 | 30.598 | 49.219 | 64.63 | 78.51 | 0 | 0 | 16.133 | 21.3125 | 21.483 | 27.875 | 0 | 0 | 0 | 0 | 1600 | 610 | 2000 | 184 | 152 | 1191 | 0 | 0 | 0 | 500 | 260 | 1626 | 618.9 | 0.0832 | 0.128 | 0.002 | 0.0074 | 0.0179 | 0.738 | 0.104 | 0.134 | 0.814 | 0.0124 | 0.0091 | 0.0122 | 0.0797 | 0.105 | 2510/10R1 | 120.6 | 78.8 | 41.8 | 0 | 11.5 | 0 | 0 | 13.8 | 41.2 | 0 | 0 | 0 | 30.5 | 0 | 0 | 0 | 0 | 0 | 0 | 0 | 0 | 0 | 16.2 | 0 | 7.4 | 0 | 0 | 0 | 1668 | 1646 | 1626 |  | 881 | 489 | 618.9 |  | 204.44 | 173.14 | 201.3
2025-10-11 | 41 | Octobre | 2025-10-11 14:11 | 2025-10-11 15:14 | 51883 | 1 | S275JR1 | 63.13 | 6 | 62 | 127 | 123.6 | 115.691 | 39.033 | 3277 | 228 | 1128 | 3.733 | 34.018 | 51.906 | 67.29 | 79.79 | 0 | 0 | 15.667 | 20.50005 | 23.367 | 31.3125 | 0 | 0 | 0 | 0 | 1600 | 611 | 2000 | 182 | 152 | 1194 | 0 | 0 | 0 | 500 | 290 | 1654 | 730 | 0.0643 | 0.103 | 0.001 | 0.0048 | 0.017 | 0.563 | 0.109 | 0.105 | 0.809 | 0.0092 | 0.0088 | 0.0147 | 0.0702 | 0.108 | 2510/10R1 | 125.9 | 79.9 | 46 | 0 | 11.3 | 0 | 0 | 12.9 | 45.1 | 0 | 0 | 0 | 32.5 | 0 | 0 | 0 | 0 | 0 | 0 | 0 | 0 | 0 | 16.3 | 0 | 7.8 | 0 | 0 | 0 | 1647 | 1654 |  |  | 828.4 | 730 |  |  | 211.32 | 198.23
2025-10-11 | 41 | Octobre | 2025-10-11 13:19 | 2025-10-11 14:11 | 51882 | 1 | S275J02 | 52.17 | 1 | 57 | 129 | 126.9 | 118.617 | 38.433 | 3281 | 233 | 1073 | 4 | 32.25 | 51.695 | 66.88 | 80.7 | 0 | 0 | 15.867 | 21.1328 | 22.567 | 30.5312 | 0 | 0 | 0 | 0 | 1600 | 610 | 2000 | 182 | 152 | 1270 | 0 | 0 | 0 | 500 | 290 | 1627 | 702.4 | 0.103 | 0.142 | 0.0012 | 0.0056 | 0.0183 | 0.682 | 0.102 | 0.114 | 0.842 | 0.0111 | 0.0075 | 0.0123 | 0.0833 | 0.0998 | 2510/10R1 | 133.5 | 80.6 | 52.9 | 0 | 13.9 | 0 | 0 | 13.1 | 46.8 | 0 | 0 | 0 | 36 | 0 | 0 | 0 | 0 | 0 | 0 | 0 | 0 | 0 | 16.2 | 0 | 7.5 | 0 | 0 | 0 | 1610 | 1622 | 1627 |  | 431.3 | 603.1 | 702.4 |  | 183.45 | 201.57 | 210.06
2025-10-11 | 41 | Octobre | 2025-10-11 12:25 | 2025-10-11 13:19 | 51881 | 1 | S275J01 | 53.33 | 7 | 65 | 125 | 123.6 | 116.852 | 39.517 | 3377 | 231 | 1205 | 3.35 | 37.313 | 53.086 | 69.09 | 80.6 | 0 | 0 | 15.567 | 21 | 23.95 | 32.0546 | 0 | 0 | 0 | 0 | 1600 | 609 | 2000 | 182 | 152 | 1191 | 0 | 0 | 0 | 500 | 3133 | 1636 | 785 | 0.0591 | 0.109 | 0.001 | 0.0051 | 0.0164 | 0.772 | 0.112 | 0.113 | 0.836 | 0.0096 | 0.0084 | 0.0121 | 0.0815 | 0.11 | 2510/10R1 | 133.6 | 79.9 | 53.7 | 0 | 13.4 | 0 | 0 | 13.6 | 45.9 | 0 | 0 | 0 | 37.7 | 0 | 0 | 0 | 0 | 0 | 0 | 0 | 0 | 0 | 16.1 | 0 | 6.9 | 0 | 0 | 0 | 1585 | 1606 | 1636 |  | 483.2 | 609.1 | 785 |  | 205.39 | 211 | 213.34
2025-10-11 | 41 | Octobre | 2025-10-11 11:26 | 2025-10-11 12:25 | 51880 | 1 | S275J01 | 59.3 | 4 | 58 | 128 | 123.9 | 128.997 | 41.467 | 3415 | 236 | 1078 | 3.9 | 32.821 | 53.602 | 69.22 | 77.56 | 1.15 | 0.09375 | 15.817 | 20.53125 | 24.5 | 32.9141 | 0 | 0 | 0 | 0 | 1600 | 609 | 2000 | 182 | 152 | 1191 | 0 | 0 | 0 | 500 | 330 | 1649 | 806.2 | 0.0686 | 0.116 | 0.001 | 0.0044 | 0.0138 | 0.641 | 0.107 | 0.102 | 0.72 | 0.008 | 0.0074 | 0.012 | 0.0689 | 0.103 | 2510/10R1 | 133.5 | 79.6 | 53.9 | 0 | 12.4 | 0 | 0 | 13.1 | 46.1 | 0 | 0 | 0 | 38.8 | 0 | 0 | 0 | 0 | 0 | 0 | 0 | 0 | 0 | 16 | 0 | 7.1 | 0 | 0 | 0 | 1597 | 1624 | 1649 |  | 523.2 | 661.8 | 806.2 |  | 204.71 | 207.32 | 208.24
2025-10-11 | 41 | Octobre | 2025-10-11 10:26 | 2025-10-11 11:26 | 51879 | 1 | S275J01 | 59.6 | 6 | 61 | 127 | 122.3 | 116.135 | 39.533 | 3303 | 233 | 924 | 4.35 | 29.195 | 52.094 | 66.73 | 79.06 | 0 | 0 | 16.683 | 22.0625 | 22.85 | 30 | 0 | 0 | 0 | 0 | 1600 | 610 | 2000 | 182 | 151 | 1195 | 0 | 0 | 0 | 500 | 298 | 1639 | 727.7 | 0.0448 | 0.111 | 0.001 | 0.0061 | 0.0159 | 0.427 | 0.109 | 0.103 | 0.813 | 0.0084 | 0.0077 | 0.0139 | 0.0684 | 0.111 | 2510/10R1 | 133.3 | 80.8 | 52.5 | 0 | 11.9 | 0 | 0 | 13.2 | 45.6 | 0 | 0 | 0 | 38.6 | 0 | 0 | 0 | 0 | 0 | 0 | 0 | 0 | 0 | 16.7 | 0 | 7.3 | 0 | 0 | 0 | 1646 | 1655 | 1639 |  | 698.9 | 195.1 | 727.7 |  | 199.37 | 100.76 | 206.14
2025-10-11 | 41 | Octobre | 2025-10-11 09:16 | 2025-10-11 10:26 | 51878 | 1 | S275J01 | 70.18 | 1 | 57 | 128 | 125.7 | 129.104 | 40.967 | 3533 | 242 | 1131 | 4.25 | 30.118 | 52.875 | 69.09 | 77.44 | 0 | 0 | 16.033 | 20.5 | 24.933 | 32.3125 | 0 | 0 | 0 | 0 | 1600 | 609 | 2000 | 183 | 151 | 1197 | 0 | 0 | 0 | 500 | 345 | 1651 | 843.2 | 0.0564 | 0.111 | 0.001 | 0.0047 | 0.0167 | 0.655 | 0.0933 | 0.115 | 0.839 | 0.0142 | 0.0082 | 0.0121 | 0.131 | 0.0936 | 2510/10R1 | 133.8 | 80.3 | 53.5 | 0 | 13.1 | 0 | 0 | 13.3 | 46 | 0 | 0 | 0 | 37.2 | 0 | 0 | 0 | 0 | 0 | 0 | 0 | 0 | 0 | 16.4 | 0 | 7.8 | 0 | 0 | 0 | 1596 | 1627 | 1651 |  | 494.8 | 702.4 | 843.2 |  | 201.15 | 210.06 | 210.45
2025-10-11 | 41 | Octobre | 2025-10-11 08:16 | 2025-10-11 09:16 | 51877 | 1 | S275J01 | 60.67 | 7 | 62 | 126 | 123.8 | 123.669 | 40.883 | 3517 | 233 | 1206 | 1.95 | 64.615 | 53.031 | 69.47 | 77.83 | 0 | 0 | 16.1 | 20.9063 | 24.783 | 32.0938 | 0 | 0 | 0 | 0 | 1600 | 610 | 2000 | 182 | 151 | 1198 | 0 | 0 | 0 | 500 | 260 | 1643 | 587 | 0.082 | 0.154 | 0.0031 | 0.0074 | 0.0177 | 0.447 | 0.0833 | 0.114 | 0.797 | 0.0128 | 0.009 | 0.0102 | 0.0593 | 0.0838 | 2510/10R1 | 133.4 | 80.6 | 52.8 | 0 | 12.7 | 0 | 0 | 13.2 | 46.2 | 0 | 0 | 0 | 37.7 | 0 | 0 | 0 | 0 | 0 | 0 | 0 | 0 | 0 | 16.4 | 0 | 7.2 | 0 | 0 | 0 | 1627 | 1643 |  |  | 521.4 | 587 |  |  | 188.16 | 188.18
2025-10-11 | 41 | Octobre | 2025-10-11 07:19 | 2025-10-11 08:16 | 51876 | 1 | S275J01 | 56.38 | 4 | 57 | 122 | 117.3 | 109.091 | 38.767 | 3269 | 230 | 1046 | 2.25 | 54.222 | 50.781 | 65.81 | 78.59 | 0 | 0 | 15.65 | 20.87495 | 23.117 | 29.8438 | 0 | 0 | 0 | 0 | 1600 | 609 | 2000 | 182 | 152 | 1196 | 0 | 0 | 0 | 500 | 260 | 1630 | 588 | 0.0604 | 0.132 | 0.0012 | 0.0042 | 0.0187 | 0.472 | 0.102 | 0.112 | 0.852 | 0.0124 | 0.0075 | 0.0161 | 0.126 | 0.106 | 2510/10R1 | 133 | 80.6 | 52.4 | 0 | 12 | 0 | 0 | 14 | 46.6 | 0 | 0 | 0 | 37.5 | 0 | 0 | 0 | 0 | 0 | 0 | 0 | 0 | 0 | 16.1 | 0 | 6.8 | 0 | 0 | 0 | 1592 | 1648 | 1630 |  | 371.1 | 725.9 | 588 |  | 182.17 | 201.07 | 195.37
2025-10-11 | 41 | Octobre | 2025-10-11 06:25 | 2025-10-11 07:19 | 51875 | 1 | S275J01 | 54.13 | 6 | 61 | 128 | 124.1 | 123.024 | 38.8 | 3359 | 231 | 1067 | 1.4 | 91.429 | 52.875 | 68.26 | 81.77 | 0 | 0 | 15.533 | 21.3438 | 23.267 | 31.5 | 0 | 0 | 0 | 0 | 1600 | 610 | 2000 | 182 | 151 | 1189 | 0 | 0 | 0 | 500 | 330 | 1638 | 796.4 | 0.062 | 0.12 | 0.001 | 0.0035 | 0.0178 | 0.0841 | 0.114 | 0.104 | 0.835 | 0.0065 | 0.0098 | 0.0175 | 0.0081 | 0.116 | 2510/10R1 | 133.7 | 77.5 | 56.2 | 0 | 12.4 | 0 | 0 | 14.7 | 46.1 | 0 | 0 | 0 | 38.4 | 0 | 0 | 0 | 0 | 0 | 0 | 0 | 0 | 0 | 16.2 | 0 | 5.9 | 0 | 0 | 0 | 1597 | 1638 |  |  | 498.7 | 796.4 |  |  | 201.18 | 213.31
2025-10-11 | 41 | Octobre | 2025-10-11 05:32 | 2025-10-11 06:25 | 51874 | 1 | S275J01 | 52.63 | 1 | 57 | 125 | 123.6 | 123.024 | 39.133 | 3289 | 232 | 1074 | 2.417 | 51.724 | 52.156 | 67.37 | 79.97 | 0 | 0 | 16.233 | 22.125 | 22.9 | 30 | 0 | 0 | 0 | 0 | 1600 | 610 | 2000 | 182 | 151 | 1190 | 0 | 0 | 0 | 500 | 290 | 1645 | 709 | 0.0771 | 0.13 | 0.001 | 0.005 | 0.0146 | 0.587 | 0.103 | 0.1 | 0.843 | 0.0153 | 0.0063 | 0.0086 | 0.0735 | 0.0986 | 2510/10R1 | 131.7 | 77.3 | 54.4 | 0 | 13.2 | 0 | 0 | 13.1 | 46 | 0 | 0 | 0 | 36.6 | 0 | 0 | 0 | 0 | 0 | 0 | 0 | 0 | 0 | 16.1 | 0 | 6.7 | 0 | 0 | 0 | 1630 | 1627 | 1645 |  | 698.7 | 641.3 | 709 |  | 208.04 | 203.37 | 200.97
2025-10-10 | 41 | Octobre | 2025-10-11 04:39 | 2025-10-11 05:32 | 51873 | 1 | S275J01 | 53.48 | 7 | 61 | 122 | 118.8 | 122.824 | 39.917 | 3403 | 234 | 1096 | 2.567 | 47.532 | 53.562 | 69.21 | 80.51 | 0 | 0 | 16.083 | 22.0313 | 23.833 | 31.4687 | 0 | 0 | 0 | 0 | 1600 | 611 | 2000 | 182 | 152 | 1194 | 0 | 0 | 0 | 500 | 320 | 1652 | 722.6 | 0.109 | 0.16 | 0.0022 | 0.0051 | 0.0158 | 0.724 | 0.0917 | 0.155 | 1.05 | 0.0168 | 0.0083 | 0.0063 | 0.0502 | 0.0946 | 2510/10R1 | 134.4 | 77.9 | 56.5 | 0 | 13 | 0 | 0 | 12.7 | 45.4 | 0 | 0 | 0 | 39.8 | 0 | 0 | 0 | 0 | 0 | 0 | 0 | 0 | 0 | 16 | 0 | 7.5 | 0 | 0 | 0 | 1597 | 1625 | 1652 |  | 382.2 | 529.8 | 722.6 |  | 181.62 | 190.42 | 198.57
2025-10-10 | 41 | Octobre | 2025-10-11 03:42 | 2025-10-11 04:39 | 51872 | 1 | S275J01 | 56.93 | 4 | 58 | 122 | 118.7 | 109.546 | 40.567 | 3416 | 236 | 1118 | 2.917 | 41.829 | 54.344 | 70.13 | 80.38 | 0 | 0 | 16.283 | 22.0625 | 24.283 | 32.2188 | 0 | 0 | 0 | 0 | 1600 | 611 | 2000 | 183 | 151 | 1196 | 0 | 0 | 0 | 500 | 310 | 1661 | 709.7 | 0.0599 | 0.124 | 0.0018 | 0.004 | 0.0199 | 0.861 | 0.0924 | 0.159 | 1.01 | 0.0102 | 0.0076 | 0.0096 | 0.041 | 0.114 | 2510/10R1 | 132.7 | 76.8 | 55.9 | 0 | 13.3 | 0 | 0 | 13 | 45.7 | 0 | 0 | 0 | 37.6 | 0 | 0 | 0 | 0 | 0 | 0 | 0 | 0 | 0 | 15.9 | 0 | 7.2 | 0 | 0 | 0 | 1610 | 1618 | 1620 | 1661 | 1170.4 | 619.2 | 494.2 | 709.7 | 256.84 | 205.68 | 188.02 | 192.36
2025-10-10 | 41 | Octobre | 2025-10-11 02:48 | 2025-10-11 03:42 | 51871 | 1 | S275J01 | 54.37 | 6 | 62 | 125 | 123.4 | 123.355 | 38.583 | 3267 | 227 | 1099 | 2.9 | 43.103 | 51.844 | 67.07 | 80.62 | 0 | 0 | 16.083 | 22.0625 | 22.5 | 29.75 | 0 | 0 | 0 | 0 | 1600 | 609 | 2000 | 183 | 151 | 1191 | 0 | 0 | 0 | 500 | 320 | 1631 | 595.9 | 0.0587 | 0.127 | 0.001 | 0.0041 | 0.0153 | 0.877 | 0.107 | 0.11 | 0.774 | 0.0115 | 0.0071 | 0.0131 | 0.0557 | 0.116 | 2510/10R1 | 133.4 | 75.2 | 58.2 | 0 | 13.7 | 0 | 0 | 12.6 | 45.9 | 0 | 0 | 0 | 40.9 | 0 | 0 | 0 | 0 | 0 | 0 | 0 | 0 | 0 | 14.1 | 0 | 6.2 | 0 | 0 | 0 | 1620 | 1649 | 1631 |  | 623.8 | 750.1 | 595.9 |  | 205.14 | 202.94 | 195.8
2025-10-10 | 41 | Octobre | 2025-10-11 01:52 | 2025-10-11 02:48 | 51870 | 1 | S275J01 | 55.37 | 1 | 56 | 125 | 123.1 | 125.123 | 37.967 | 3471 | 233 | 1463 | 2.6 | 48.077 | 51.875 | 69.23 | 81.98 | 0 | 0 | 16.217 | 22.2813 | 21.75 | 29.5625 | 0 | 0 | 0 | 0 | 1600 | 609 | 2000 | 182 | 152 | 1188 | 0 | 0 | 0 | 500 | 310 | 1640 | 650.3 | 0.0889 | 0.156 | 0.0029 | 0.0055 | 0.0156 | 0.787 | 0.105 | 0.113 | 0.818 | 0.0095 | 0.0077 | 0.0159 | 0.0767 | 0.105 | 2510/10R1 | 132.6 | 74.6 | 58 | 0 | 12.8 | 0 | 0 | 13 | 44.9 | 0 | 0 | 0 | 39.2 | 0 | 0 | 0 | 0 | 0 | 0 | 0 | 0 | 0 | 16.2 | 0 | 6.5 | 0 | 0 | 0 | 1618 | 1667 | 1645 | 1640 | 368.4 | 575.2 | 514.2 | 650.3 | 167.51 | 173.67 | 177.37 | 197.34
2025-10-10 | 41 | Octobre | 2025-10-11 00:49 | 2025-10-11 01:52 | 51869 | 1 | S275J01 | 63.05 | 7 | 61 | 122 | 121.7 | 114.272 | 41.883 | 3636 | 240 | 1043 | 3.333 | 36.6 | 56.344 | 72.5 | 80.72 | 0 | 0 | 16.2 | 22.3125 | 25.684 | 33.96825 | 0 | 0 | 0 | 0 | 1600 | 610 | 2000 | 182 | 151 | 1197 | 0 | 0 | 0 | 500 | 350 | 1697 | 987.2 | 0.0695 | 0.11 | 0.001 | 0.0042 | 0.0164 | 1.13 | 0.117 | 0.107 | 0.842 | 0.0155 | 0.009 | 0.0119 | 0.0592 | 0.118 | 2510/10R1 | 133.1 | 74.3 | 58.8 | 0 | 13.9 | 0 | 0 | 12.2 | 46.7 | 0 | 0 | 0 | 38.1 | 0 | 0 | 0 | 0 | 0 | 0 | 0 | 0 | 0 | 14.8 | 0 | 7.4 | 0 | 0 | 0 | 1581 | 1608 | 1649 | 1697 | 485.1 | 621.4 | 822 | 987.2 | 207.85 | 211.38 | 209.66 | 197.06
2025-10-10 | 41 | Octobre | 2025-10-10 23:54 | 2025-10-11 00:49 | 51868 | 1 | S275J01 | 54.77 | 4 | 57 | 123 | 119.2 | 130.598 | 38.183 | 3205 | 227 | 635 | 2.833 | 43.412 | 51.469 | 64.6 | 80.88 | 0 | 0 | 16.183 | 22.125 | 22 | 29.3125 | 0 | 0 | 0 | 0 | 1600 | 609 | 2000 | 182 | 151 | 1191 | 0 | 0 | 0 | 500 | 320 | 1638 | 681.2 | 0.0665 | 0.115 | 0.001 | 0.0041 | 0.0143 | 0.294 | 0.11 | 0.11 | 0.8 | 0.0094 | 0.007 | 0.0127 | 0.087 | 0.114 | 2510/10R1 | 132.2 | 75.9 | 56.3 | 0 | 13 | 0 | 0 | 12.3 | 45.8 | 0 | 0 | 0 | 38.7 | 0 | 0 | 0 | 0 | 0 | 0 | 0 | 0 | 0 | 15.9 | 0 | 6.5 | 0 | 0 | 0 | 1648 | 1654 | 1638 |  | 768.3 | 797.8 | 681.2 |  | 205.24 | 204.75 | 201.83
2025-10-10 | 41 | Octobre | 2025-10-10 17:28 | 2025-10-10 23:54 | 51867 | 1 | S275J01 | 51.90333 | 6 | 62 | 124 | 123.7 | 114.263 | 41.7 | 3540 | 240 | 759 | 3.033 | 40.879 | 54.086 | 68.79 | 77.82 | 0 | 0 | 17.567 | 22.75 | 24.134 | 31.30464 | 0 | 0 | 0 | 0 | 1600 | 609 | 2000 | 182 | 152 | 1190 | 0 | 0 | 0 | 500 | 320 | 1649 | 882.1 | [7 empty] | 0.104 | 0.804 | 0.0084 | 0.0058 | 0.0152 | 0.128 | 0.111 | 2510/10R1 | 133.4 | 75.7 | 57.7 | 0 | 12.9 | 0 | 0 | 12.6 | 46.6 | 0 | 0 | 0 | 46.2 | 0 | 0 | 0 | 0 | 0 | 0 | 0 | 0 | 0 | 15.1 | 0 | 0 | 0 | 0 | 0 | 1601 | 1641 | 1621 | 1649 | 260.2 | 761 | 636.6 | 882.1 | 151.17 | 208.34 | 206.09 | 214.85
2025-10-10 | 41 | Octobre | 2025-10-10 16:35 | 2025-10-10 17:28 | 51866 | 1 | S235JR | 53.15 | 4 | 59 | 128 | 125.3 | 121.159 | 38.317 | 3273 | 227 | 847 | 3.333 | 38.4 | 50.375 | 64.58 | 78.88 | 0 | 0 | 16.933 | 22.2813 | 21.384 | 28.0312 | 0 | 0 | 0 | 0 | 1600 | 610 | 2000 | 181 | 152 | 949 | 0 | 0 | 0 | 500 | 275 | 1648 | 641.7 | 0.0606 | 0.106 | 0.001 | 0.0029 | 0.0159 | 1.07 | 0.132 | 0.122 | 0.675 | 0.0088 | 0.0071 | 0.0126 | 0.0785 | 0.132 | 2510/10R1 | 128.2 | 75.2 | 53 | 0 | 12.2 | 0 | 0 | 11.4 | 44.2 | 0 | 0 | 0 | 37.5 | 0 | 0 | 0 | 0 | 0 | 0 | 0 | 0 | 0 | 15.4 | 7.5 | 0 | 0 | 0 | 0 | 1604 | 1666 | 1648 |  | 409.3 | 733 | 641.7 |  | 182.85 | 192.02 | 192.02
2025-10-10 | 41 | Octobre | 2025-10-10 15:09 | 2025-10-10 16:35 | 51865 | 1 | S235JR | 85.43 | 6 | 62 | 128 | 125.6 | 121.012 | 40.3 | 3526 | 237 | 905 | 3.033 | 42.198 | 53.188 | 68.43 | 79.19 | 0 | 0 | 16.917 | 22.5938 | 23.384 | 30.5312 | 0 | 0 | 0 | 0 | 1600 | 609 | 2000 | 181 | 152 | 942 | 0 | 0 | 0 | 500 | 345 | 1674 | 855.6 | 0.0821 | 0.109 | 0.001 | 0.0037 | 0.0177 | 0.403 | 0.123 | 0.0938 | 0.64 | 0.0106 | 0.0072 | 0.0128 | 0.0318 | 0.127 | 2510/10R1 | 133.3 | 75.3 | 58 | 0 | 13.2 | 0 | 0 | 13.5 | 46.7 | 0 | 0 | 0 | 36.7 | 0 | 0 | 0 | 0 | 0 | 0 | 0 | 0 | 0 | 15.9 | 7.3 | 0 | 0 | 0 | 0 | 1606 | 1648 | 1674 |  | 459.6 | 620.7 | 855.6 |  | 190.29 | 189.57 | 199.03
2025-10-10 | 41 | Octobre | 2025-10-10 14:11 | 2025-10-10 15:09 | 51864 | 1 | S235JR | 57.9 | 3 | 58 | 126 | 124.4 | 121.323 | 39.067 | 3345 | 225 | 960 | 3.317 | 37.99 | 51.531 | 66.41 | 79.14 | 0 | 0 | 16.683 | 22.5234 | 22.383 | 28.9065 | 0 | 0 | 0 | 0 | 1600 | 609 | 2000 | 182 | 152 | 943 | 0 | 0 | 0 | 500 | 283 | 1652 | 193.1 | 0.0879 | 0.116 | 0.001 | 0.0036 | 0.0197 | 0.178 | 0.101 | 0.0933 | 0.636 | 0.0079 | 0.0062 | 0.015 | 0.0683 | 0.101 | 2510/02R1 | 133.4 | 77.3 | 56.1 | 0 | 0 | 0 | 0 | 18.8 | 39.4 | 7 | 0 | 0 | 33.4 | 0 | 0 | 12.1 | 0 | 0 | 0 | 0 | 0 | 0 | 16.3 | 6.4 | 0 | 0 | 0 | 0 | 1640 | 1677 | 1654 | 1652 | 500 | 760 | 668.9 | 193.1 | 178.02 | 188.71 | 191.81 | 101.63
2025-10-10 | 41 | Octobre | 2025-10-10 13:13 | 2025-10-10 14:11 | 51863 | 1 | S235JR | 57.7 | 1 | 56 | 127 | 122.5 | 121.334 | 38.367 | 3211 | 228 | 938 | 2.867 | 44.302 | 50.875 | 65.28 | 79.56 | 0 | 0 | 16.783 | 22.625 | 21.583 | 28.1638 | 0 | 0 | 0 | 0 | 1600 | 610 | 2000 | 183 | 152 | 938 | 0 | 0 | 0 | 500 | 330 | 1644 | 791.2 | 0.0964 | 0.139 | 0.0026 | 0.0071 | 0.0188 | 0.823 | 0.135 | 0.106 | 0.612 | 0.0091 | 0.0084 | 0.0155 | 0.0739 | 0.129 | 2510/02R1 | 133.3 | 76.3 | 57 | 0 | 0 | 0 | 0 | 24 | 34.4 | 6.8 | 0 | 0 | 34.4 | 0 | 0 | 12.1 | 0 | 0 | 0 | 0 | 0 | 0 | 15.7 | 5.9 | 0 | 0 | 0 | 0 | 1669 | 1620 | 1644 |  | 834.1 | 626.4 | 791.2 |  | 199.88 | 205.45 | 209.57
2025-10-10 | 41 | Octobre | 2025-10-10 12:16 | 2025-10-10 13:13 | 51862 | 1 | A51671T | 57.03 | 4 | 59 | 126 | 123.5 | 101.641 | 41.483 | 3759 | 233 | 1029 | 3.633 | 34.679 | 53.625 | 70.06 | 77.56 | 0 | 0 | 16.783 | 22.625 | 24.7 | 30.9375 | 0 | 0 | 0 | 0 | 1600 | 660 | 2000 | 182 | 151 | 1186 | 0 | 207 | 0 | 500 | 260 | 1658 | 605 | 0.0818 | 0.135 | 0.001 | 0.0064 | 0.0228 | 0.422 | 0.134 | 0.0985 | 0.803 | 0.104 | 0.0104 | 0.0148 | 0.0926 | 0.129 | 2510/03R1 | 133.8 | 76.5 | 57.3 | 0 | 0 | 0 | 0 | 27.2 | 31.5 | 12.4 | 0 | 0 | 26.4 | 0 | 0 | 12.4 | 0 | 0 | 0 | 0 | 0 | 0 | 16.5 | 7.4 | 0 | 0 | 0 | 0 | 1632 | 1630 | 1633 | 1658 | 529.7 | 443.7 | 468.8 | 605 | 186.61 | 174.67 | 177.09 | 182.26
2025-10-10 | 41 | Octobre | 2025-10-10 11:12 | 2025-10-10 12:16 | 51861 | 1 | S275J02 | 64.5 | 6 | 62 | 126 | 124.3 | 135.597 | 40.117 | 3401 | 233 | 943 | 3.567 | 35.327 | 52.031 | 67.04 | 77.82 | 0 | 0 | 17.467 | 22.5859 | 22.65 | 29.375 | 0 | 0 | 0 | 0 | 1600 | 609 | 2000 | 182 | 152 | 1257 | 0 | 0 | 0 | 500 | 290 | 1658 | 696.1 | 0.0479 | 0.0965 | 0.001 | 0.0066 | 0.0289 | 1.04 | 0.121 | 0.174 | 1.05 | 0.0157 | 0.0123 | 0.0051 | 0.0369 | 0.115 | 2510/02R1 | 125.5 | 76.9 | 48.6 | 0 | 0 | 0 | 0 | 24.1 | 31.3 | 7.1 | 0 | 0 | 26.1 | 0 | 0 | 12.4 | 0 | 0 | 0 | 0 | 0 | 0 | 16.9 | 7.6 | 0 | 0 | 0 | 0 | 1613 | 1634 | 1658 |  | 432 | 624.6 | 696.1 |  | 181.94 | 197.63 | 192.57
2025-10-10 | 41 | Octobre | 2025-10-10 10:12 | 2025-10-10 11:12 | 51860 | 1 | S275J02 | 60.17 | 3 | 59 | 129 | 126.4 | 116.449 | 41.817 | 3783 | 236 | 1069 | 3.283 | 39.289 | 54.375 | 71.06 | 78.02 | 0 | 0 | 16.683 | 22.5938 | 25.134 | 31.6562 | 0 | 0 | 0 | 0 | 1600 | 609 | 2000 | 183 | 152 | 1257 | 0 | 0 | 0 | 500 | 298 | 1661 | 722.6 | 0.0479 | 0.0965 | 0.001 | 0.0066 | 0.0289 | 1.04 | 0.121 | 0.124 | 0.823 | 0.0126 | 0.0142 | 0.0164 | 0.0679 | 0.117 | 2510/02R1 | 133.7 | 76.8 | 56.9 | 0 | 0 | 0 | 0 | 24.3 | 34.4 | 6.8 | 0 | 0 | 33 | 0 | 0 | 12.2 | 0 | 0 | 0 | 0 | 0 | 0 | 15.8 | 7.2 | 0 | 0 | 0 | 0 | 1644 | 1622 | 1661 |  | 513.7 | 367.2 | 722.6 |  | 177.84 | 165.1 | 193.68
2025-10-10 | 41 | Octobre | 2025-10-10 09:16 | 2025-10-10 10:12 | 51859 | 1 | S275J02 | 55.43 | 1 | 56 | 126 | 120.9 | 135.677 | 39.783 | 3438 | 230 | 863 | 3.617 | 34.839 | 53.281 | 68.06 | 80.36 | 0 | 0 | 16.467 | 22.5938 | 23.316 | 30.6563 | 0 | 0 | 0 | 0 | 1600 | 609 | 2000 | 181 | 152 | 1260 | 0 | 0 | 0 | 500 | 305 | 1662 | 758.2 | 0.0733 | 0.0979 | 0.001 | 0.0057 | 0.0228 | 0.933 | 0.12 | 0.116 | 0.84 | 0.0158 | 0.0104 | 0.0106 | 0.0677 | 0.114 | 2510/02R1 | 133.4 | 76.4 | 57 | 0 | 0 | 0 | 0 | 24.4 | 34.5 | 7.5 | 0 | 0 | 31.4 | 0 | 0 | 12.4 | 0 | 0 | 0 | 0 | 0 | 0 | 15.9 | 7.3 | 0 | 0 | 0 | 0 | 1599 | 1633 | 1693 | 1662 | 394.1 | 544.3 | 874.8 | 758.2 | 182.79 | 188.06 | 190.36 | 196.67
2025-10-10 | 41 | Octobre | 2025-10-10 08:22 | 2025-10-10 09:16 | 51858 | 1 | S275J02 | 53.98 | 4 | 59 | 127 | 124.2 | 116.315 | 40.683 | 3602 | 236 | 890 | 3.267 | 38.878 | 53.5 | 68.91 | 78.9 | 0 | 0 | 16.983 | 22.625 | 23.7 | 30.8437 | 0 | 0 | 0 | 0 | 1600 | 609 | 2000 | 182 | 151 | 1267 | 0 | 0 | 0 | 500 | 298 | 1650 | 728.3 | 0.0801 | 0.13 | 0.001 | 0.0059 | 0.0238 | 0.958 | 0.112 | 0.117 | 0.831 | 0.0083 | 0.01 | 0.0164 | 0.0602 | 0.122 | 2510/02R1 | 133.4 | 80 | 53.4 | 0 | 0 | 0 | 0 | 24.1 | 34.4 | 6.9 | 0 | 0 | 32 | 0 | 0 | 12.1 | 0 | 0 | 0 | 0 | 0 | 0 | 16.4 | 7.5 | 0 | 0 | 0 | 0 | 1574 | 1612 | 1650 |  | 304.7 | 457.9 | 728.3 |  | 177.44 | 186.76 | 200.23
2025-10-10 | 41 | Octobre | 2025-10-10 07:21 | 2025-10-10 08:22 | 51857 | 1 | S275J02 | 61.62 | 6 | 61 | 128 | 124.6 | 116.422 | 39.95 | 3316 | 229 | 887 | 3.033 | 42.198 | 52.625 | 67.13 | 79.04 | 0 | 0 | 17.15 | 22.56255 | 22.8 | 29.9687 | 0 | 0 | 0 | 0 | 1600 | 609 | 2000 | 182 | 152 | 1261 | 0 | 0 | 0 | 500 | 283 | 1638 | 673.7 | 0.0662 | 0.0944 | 0.001 | 0.0052 | 0.0231 | 0.51 | 0.129 | 0.111 | 0.803 | 0.0116 | 0.0093 | 0.0144 | 0.0644 | 0.128 | 2510/02R1 | 133.6 | 77.3 | 56.3 | 0 | 0 | 0 | 0 | 24.1 | 34 | 7 | 0 | 0 | 33.2 | 0 | 0 | 12.1 | 0 | 0 | 0 | 0 | 0 | 0 | 16.1 | 7.1 | 0 | 0 | 0 | 0 | 1599 | 1610 | 1638 |  | 596.4 | 614.2 | 673.7 |  | 213.25 | 209.44 | 201.02
2025-10-10 | 41 | Octobre | 2025-10-10 06:20 | 2025-10-10 07:21 | 51856 | 1 | S275J02 | 60.68 | 3 | 58 | 126 | 123.5 | 136.201 | 42.9 | 4066 | 251 | 1321 | 3.417 | 36.878 | 55.125 | 73.76 | 77.1 | 0 | 0 | 17.033 | 22.5938 | 25.867 | 32.5 | 0 | 0 | 0 | 0 | 1600 | 609 | 2000 | 183 | 151 | 1258 | 0 | 0 | 0 | 500 | 330 | 1659 | 811.6 | 0.165 | 0.14 | 0.0035 | 0.009 | 0.0268 | 0.503 | 0.113 | 0.107 | 0.784 | 0.0099 | 0.0115 | 0.0179 | 0.0741 | 0.113 | 2510/02R1 | 133.4 | 76.4 | 57 | 0 | 0 | 0 | 0 | 24.6 | 34 | 6.6 | 0 | 0 | 32.5 | 0 | 0 | 12.1 | 0 | 0 | 0 | 0 | 0 | 0 | 16.3 | 7.3 | 0 | 0 | 0 | 0 | 1613 | 1643 | 1662 | 1659 | 175.9 | 254.5 | 780.7 | 811.6 | 115.88 | 126.78 | 198.82 | 203.3
2025-10-10 | 41 | Octobre | 2025-10-10 04:41 | 2025-10-10 06:20 | 51855 | 1 | S275J02 | 99.15 | 1 | 56 | 127 | 122.4 | 116.852 | 40.583 | 3406 | 232 | 1148 | 2.85 | 44.561 | 53.156 | 69.02 | 78.59 | 0 | 0 | 17.333 | 22.375 | 23.25 | 30.7188 | 0 | 0 | 0 | 0 | 1600 | 610 | 2000 | 181 | 151 | 1260 | 0 | 0 | 0 | 500 | 290 | 1643 | 704.7 | 0.0718 | 0.106 | 0.001 | 0.0047 | 0.0281 | 0.646 | 0.114 | 0.131 | 0.824 | 0.0086 | 0.009 | 0.0221 | 0.0835 | 0.116 | 2510/02R1 | 133.2 | 78.3 | 54.9 | 0 | 0 | 0 | 0 | 24.2 | 34.2 | 6.3 | 0 | 0 | 33.5 | 0 | 0 | 12.4 | 0 | 0 | 0 | 0 | 0 | 0 | 15.8 | 6.8 | 0 | 0 | 0 | 0 | 1631 | 1643 | 1643 |  | 504.9 | 668.6 | 704.7 |  | 183.63 | 197.75 | 201.61
2025-10-09 | 41 | Octobre | 2025-10-10 03:48 | 2025-10-10 04:41 | 51854 | 1 | S275J02 | 52.75 | 4 | 58 | 127 | 123.3 | 107.703 | 38.75 | 3346 | 222 | 1078 | 3.467 | 36.635 | 53.836 | 69.19 | 83.36 | 0 | 0 | 15.983 | 22.2188 | 22.767 | 31.5859 | 0 | 0 | 0 | 0 | 1600 | 608 | 2000 | 181 | 151 | 1257 | 0 | 0 | 0 | 500 | 320 | 1659 | 690.9 | 0.0695 | 0.0937 | 0.001 | 0.004 | 0.0194 | 0.646 | 0.115 | 0.113 | 0.803 | 0.0087 | 0.0081 | 0.0159 | 0.0705 | 0.113 | 2510/02R1 | 132.2 | 75.6 | 56.6 | 0 | 0 | 0 | 0 | 23.6 | 33.3 | 7.5 | 0 | 0 | 33.1 | 0 | 0 | 12.4 | 0 | 0 | 0 | 0 | 0 | 0 | 15.1 | 7.2 | 0 | 0 | 0 | 0 | 1613 | 1629 | 1659 |  | 557.9 | 635.5 | 690.9 |  | 200.74 | 201.62 | 191.47
2025-10-09 | 41 | Octobre | 2025-10-10 02:47 | 2025-10-10 03:48 | 51853 | 1 | S275J02 | 60.83 | 6 | 62 | 125 | 121.5 | 136.274 | 40.233 | 3504 | 234 | 1159 | 3.2 | 39.062 | 53.969 | 70.18 | 80.48 | 0 | 0 | 16.2 | 22.2813 | 24.033 | 31.6563 | 0 | 0 | 0 | 0 | 1600 | 609 | 2000 | 181 | 151 | 1261 | 0 | 0 | 0 | 500 | 300 | 1643 | 726.5 | 0.0326 | 0.0988 | 0.001 | 0.0052 | 0.0238 | 1.05 | 0.108 | 0.114 | 0.81 | 0.0092 | 0.0078 | 0.0162 | 0.0933 | 0.106 | 2510/02R1 | 134.2 | 76.4 | 57.8 | 0 | 0 | 0 | 0 | 24.5 | 34.2 | 6.3 | 0 | 0 | 34.6 | 0 | 0 | 12 | 0 | 0 | 0 | 0 | 0 | 0 | 16 | 6.6 | 0 | 0 | 0 | 0 | 1597 | 1611 | 1643 |  | 393.3 | 569.2 | 726.5 |  | 183.72 | 203.3 | 203.85
2025-10-09 | 41 | Octobre | 2025-10-10 01:51 | 2025-10-10 02:47 | 51852 | 1 | S275J02 | 56.17 | 3 | 59 | 126 | 123.5 | 116.933 | 40.35 | 3549 | 231 | 1161 | 2.967 | 42.472 | 54.75 | 71.09 | 81.41 | 0 | 0 | 15.9 | 22.2188 | 24.45 | 32.4687 | 0 | 0 | 0 | 0 | 1600 | 609 | 2000 | 182 | 152 | 1260 | 0 | 0 | 0 | 500 | 320 | 1670 | 806.3 | 0.0702 | 0.104 | 0.001 | 0.005 | 0.0225 | 0.547 | 0.11 | 0.113 | 0.833 | 0.0106 | 0.0084 | 0.013 | 0.0915 | 0.108 | 2510/02R1 | 134.5 | 76.8 | 57.7 | 0 | 0 | 0 | 0 | 24.2 | 33.8 | 6.8 | 0 | 0 | 34.9 | 0 | 0 | 12.3 | 0 | 0 | 0 | 0 | 0 | 0 | 15 | 7.5 | 0 | 0 | 0 | 0 | 1576 | 1602 | 1613 | 1670 | 393.7 | 455.3 | 515.1 | 806.3 | 195.21 | 191.77 | 194.87 | 196.85
2025-10-09 | 41 | Octobre | 2025-10-10 00:50 | 2025-10-10 01:51 | 51851 | 1 | S275J02 | 60.65 | 1 | 57 | 124 | 120.5 | 116.948 | 40.733 | 3319 | 237 | 1291 | 3.1 | 40 | 54.469 | 70.68 | 80.23 | 0 | 0 | 16.283 | 22.25 | 24.45 | 32.13275 | 0 | 0 | 0 | 0 | 1600 | 609 | 2000 | 182 | 151 | 1263 | 0 | 0 | 0 | 500 | 410 | 1635 | 959.5 | 0.0452 | 0.0527 | 0.001 | 0.0035 | 0.0183 | 0.661 | 0.111 | 0.102 | 0.791 | 0.0098 | 0.0066 | 0.0143 | 0.0523 | 0.111 | 2510/02R1 | 133.1 | 75.9 | 57.2 | 0 | 0 | 0 | 0 | 23.8 | 33.9 | 6.4 | 0 | 0 | 33.9 | 0 | 0 | 12.5 | 0 | 0 | 0 | 0 | 0 | 0 | 15.9 | 6.7 | 0 | 0 | 0 | 0 | 1596 | 1623 | 1625 | 1635 | 812.7 | 906.6 | 968 | 959.5 | 237.64 | 230.99 | 234.72 | 228.64
2025-10-09 | 41 | Octobre | 2025-10-09 23:54 | 2025-10-10 00:50 | 51850 | 1 | S275J02 | 56.1 | 4 | 58 | 125 | 122.9 | 116.994 | 39.533 | 3510 | 234 | 1343 | 3.517 | 35.545 | 53.219 | 70.2 | 80.77 | 0 | 0 | 16.083 | 22.25 | 23.45 | 30.9375 | 0 | 0 | 0 | 0 | 1600 | 609 | 2000 | 183 | 152 | 1257 | 0 | 0 | 0 | 500 | 310 | 1640 | 576.6 | 0.0737 | 0.116 | 0.001 | 0.005 | 0.0219 | 0.94 | 0.114 | 0.114 | 0.832 | 0.0076 | 0.0077 | 0.0151 | 0.0628 | 0.113 | 2510/02R1 | 134.1 | 75.2 | 58.9 | 0 | 0 | 0 | 0 | 24.2 | 34.8 | 6.7 | 0 | 0 | 32.9 | 0 | 0 | 12.4 | 0 | 0 | 0 | 0 | 0 | 0 | 16.9 | 6.2 | 0 | 0 | 0 | 0 | 1626 | 1665 | 1645 | 1640 | 436 | 680.3 | 525 | 576.6 | 175.56 | 187.08 | 178.9 | 188.5
2025-10-09 | 41 | Octobre | 2025-10-09 17:46 | 2025-10-09 23:54 | 51849 | 1 | S275J02 | 54.40333 | 6 | 61 | 124 | 120.5 | 125.138 | 43.967 | 3738 | 244 | 1297 | 3.317 | 37.387 | 56.219 | 73.74 | 76.72 | 0 | 0 | 17.4 | 22.25 | 26.567 | 33.9063 | 0 | 0 | 0 | 0 | 1600 | 608 | 2000 | 181 | 151 | 1263 | 0 | 0 | 0 | 500 | 350 | 1637 | 870.4 | [7 empty] | 0.108 | 0.811 | 0.0092 | 0.0086 | 0.0195 | 0.141 | 0.135 | 2510/02R1 | 132.3 | 76.7 | 55.6 | 0 | 0 | 0 | 0 | 23.7 | 34.1 | 6 | 0 | 0 | 39.9 | 0 | 0 | 12.3 | 0 | 0 | 0 | 0 | 0 | 0 | 16.3 | 0 | 0 | 0 | 0 | 0 | 1601 | 1602 | 1623 | 1637 | 260.2 | 695.8 | 809.7 | 870.4 | 151.17 | 222.96 | 222.68 | 220.39
2025-10-09 | 41 | Octobre | 2025-10-09 16:40 | 2025-10-09 17:46 | 51848 | 1 | DD13B | 50.78667 | 1 | 56 | 130 | 127.2 | 122.71 | 37.983 | 3616 | 229 | 761 | 3.633 | 35.78 | 49.938 | 64.83 | 78.88 | 0 | 0 | 16.633 | 22.3438 | 21.35 | 27.5625 | 0 | 0 | 0 | 0 | 1600 | 608 | 2000 | 183 | 152 | 0 | 131 | 0 | 0 | 500 | 375 | 1624 | 934.2 | 0.0747 | 0.0952 | 0.001 | 0.0059 | 0.0256 | 0.444 | 0.133 | 0.0421 | 0.155 | 0.0046 | 0.0081 | 0.0204 | 0.0394 | 0.13 | 2510/03R2 | 123.6 | 75.6 | 48 | 0 | 0 | 0 | 0 | 22.3 | 31.5 | 6.5 | 0 | 0 | 27 | 0 | 0 | 12.2 | 0 | 0 | 0 | 0 | 0 | 0 | 16.4 | 7.7 | 0 | 0 | 0 | 0 | 1714 | 1645 | 1626 | 1624 | 1142.7 | 930 | 821.2 | 934.2 | 198.58 | 220.91 | 222.09 | 232.65
2025-10-09 | 41 | Octobre | 2025-10-09 14:27 | 2025-10-09 16:40 | 51847 | 1 | DD13B | 132.8 | 4 | 58 | 126 | 123.3 | 107.92 | 41.35 | 3667 | 232 | 869 | 3.2 | 39.375 | 53.656 | 69.16 | 77.86 | 0 | 0 | 16.917 | 22.7188 | 24.433 | 30.9375 | 0 | 0 | 0 | 0 | 1600 | 608 | 2000 | 182 | 153 | 0 | 133 | 0 | 0 | 500 | 398 | 1652 | 1027.6 | 0.0606 | 0.0794 | 0.001 | 0.0057 | 0.0268 | 1.16 | 0.114 | 0.0324 | 0.156 | 0.0148 | 0.0082 | 0.0129 | 0.0601 | 0.114 | 2510/03R2 | 133.2 | 77.8 | 55.4 | 0 | 0 | 0 | 0 | 28.2 | 30.2 | 6.7 | 0 | 0 | 32.5 | 0 | 0 | 12.4 | 0 | 0 | 0 | 0 | 0 | 0 | 16.1 | 7.1 | 0 | 0 | 0 | 0 | 1623 | 1640 | 1673 | 1652 | 853.2 | 884 | 1234.4 | 1027.6 | 226.53 | 219.9 | 226.49 | 224.43
2025-10-09 | 41 | Octobre | 2025-10-09 13:23 | 2025-10-09 14:27 | 51846 | 1 | DD13B | 63.98 | 6 | 61 | 127 | 125.1 | 126.108 | 41.55 | 3701 | 240 | 847 | 3.633 | 34.954 | 53.75 | 69.29 | 77.62 | 0 | 0 | 17.45 | 22.6875 | 24.1 | 31.0312 | 0 | 0 | 0 | 0 | 1600 | 608 | 2000 | 181 | 152 | 0 | 139 | 0 | 0 | 500 | 428 | 1665 | 1122 | 0.0761 | 0.0675 | 0.0005 | 0.0034 | 0.0454 | 0.703 | 0.1233 | 0.0391 | 0.16 | 0.0198 | 0.0085 | 0.0081 | 0.0583 | 0.135 | 2510/03R2 | 133.7 | 80.4 | 53.3 | 0 | 0 | 0 | 0 | 24.1 | 34.5 | 7 | 0 | 0 | 32.1 | 0 | 0 | 12.6 | 0 | 0 | 0 | 0 | 0 | 0 | 15.9 | 7.5 | 0 | 0 | 0 | 0 | 1600 | 1646 | 1674 | 1665 | 758.1 | 906.7 | 1279.4 | 1122 | 230.35 | 218.5 | 228.58 | 223.83
2025-10-09 | 41 | Octobre | 2025-10-09 12:28 | 2025-10-09 13:23 | 51845 | 1 | DD13B | 55.22 | 3 | 59 | 127 | 126.3 | 126.954 | 39.4 | 3892 | 238 | 784 | 3.233 | 39.278 | 53.062 | 68.91 | 80.81 | 0 | 0 | 16.4 | 22.625 | 23 | 30.4062 | 0 | 0 | 0 | 0 | 1600 | 608 | 2000 | 182 | 152 | 0 | 133 | 0 | 0 | 500 | 383 | 1660 | 974.4 | 0.08 | 0.1118 | 0.0005 | 0.0042 | 0.0215 | 0.7669 | 0.1118 | 0.0386 | 0.1838 | 0.0121 | 0.0071 | 0.0183 | 0.164 | 0.1131 | 2510/03R2 | 133.5 | 78.2 | 55.3 | 0 | 0 | 0 | 0 | 28.3 | 30.3 | 6.9 | 0 | 0 | 31.7 | 0 | 0 | 13 | 0 | 0 | 0 | 0 | 0 | 0 | 15.9 | 7.4 | 0 | 0 | 0 | 0 | 1610 | 1663 | 1660 | 1660 | 409.9 | 873.3 | 945.1 | 974.4 | 179.7 | 206.51 | 213.94 | 216.18
2025-10-09 | 41 | Octobre | 2025-10-09 11:28 | 2025-10-09 12:28 | 51844 | 1 | S275J02 | 57.23 | 1 | 57 | 126 | 123.1 | 113.661 | 39.867 | 3610 | 232 | 998 | 3.5 | 36 | 53.312 | 69.17 | 80.24 | 0 | 0 | 16.633 | 22.5625 | 23.233 | 30.7187 | 0 | 0 | 0 | 0 | 1600 | 608 | 2000 | 181 | 152 | 1257 | 0 | 0 | 0 | 700 | 268 | 1667 | 632.2 | 0.0858 | 0.1199 | 0.0005 | 0.0042 | 0.0216 | 0.4579 | 0.1081 | 0.116 | 0.8652 | 0.0099 | 0.0088 | 0.0125 | 0.0831 | 0.1068 | 2510/02R1 | 133.4 | 77.8 | 55.6 | 0 | 0 | 0 | 0 | 24.2 | 34.2 | 7 | 0 | 0 | 31.4 | 0 | 0 | 13.3 | 0 | 0 | 0 | 0 | 0 | 0 | 15.9 | 7.4 | 0 | 0 | 0 | 0 | 1640 | 1667 |  |  | 501.4 | 632.2 |  |  | 178.23 | 180.61
2025-10-09 | 41 | Octobre | 2025-10-09 10:28 | 2025-10-09 11:28 | 51843 | 1 | S275J02 | 59.07 | 4 | 59 | 125 | 123.8 | 98.591 | 40.75 | 3690 | 239 | 1093 | 3.667 | 34.091 | 55.312 | 71.83 | 81.44 | 0 | 0 | 16.65 | 22.5938 | 24.1 | 32.6875 | 0 | 0 | 0 | 0 | 1600 | 608 | 2000 | 182 | 152 | 1257 | 0 | 0 | 0 | 700 | 275 | 1682 | 646.6 | 0.0891 | 0.1062 | 0.0005 | 0.0049 | 0.0186 | 0.715 | 0.1103 | 0.1236 | 0.8791 | 0.0055 | 0.0081 | 0.0155 | 0.0675 | 0.1105 | 2510/02R1 | 133.9 | 76.7 | 57.2 | 0 | 0 | 0 | 0 | 24.2 | 34.4 | 7 | 0 | 0 | 33.2 | 0 | 0 | 12.2 | 0 | 0 | 0 | 0 | 0 | 0 | 16.3 | 6.6 | 0 | 0 | 0 | 0 | 1682 | 1652 | 1682 |  | 684.6 | 193.1 | 646.6 |  | 178.32 | 101.63 | 174.13
2025-10-09 | 41 | Octobre | 2025-10-09 09:31 | 2025-10-09 10:28 | 51842 | 1 | S275J02 | 57.53 | 6 | 62 | 127 | 126.3 | 131.675 | 38.55 | 3761 | 237 | 1020 | 3.667 | 34.636 | 51.906 | 68.33 | 80.79 | 0 | 0 | 16.667 | 22.6563 | 21.883 | 29.25 | 0 | 0 | 0 | 0 | 1600 | 608 | 2000 | 182 | 152 | 1258 | 0 | 0 | 0 | 700 | 290 | 1658 | 636 | 0.0966 | 0.1135 | 0.0005 | 0.0037 | 0.0184 | 0.5955 | 0.1192 | 0.1099 | 0.8408 | 0.0067 | 0.0087 | 0.013 | 0.0692 | 0.12 | 2510/02R1 | 133.8 | 78.2 | 55.6 | 0 | 0 | 0 | 0 | 24.2 | 34.1 | 7.1 | 0 | 0 | 32.7 | 0 | 0 | 12.4 | 0 | 0 | 0 | 0 | 0 | 0 | 16.2 | 7.1 | 0 | 0 | 0 | 0 | 1634 | 1672 | 1660 | 1658 | 417.3 | 597.2 | 477.3 | 636 | 167.99 | 173.72 | 163.76 | 185.93
2025-10-09 | 41 | Octobre | 2025-10-09 08:31 | 2025-10-09 09:31 | 51841 | 1 | S275J02 | 59.83 | 3 | 59 | 127 | 125.5 | 131.607 | 40.317 | 3478 | 220 | 873 | 3.45 | 36.812 | 53.969 | 68.87 | 80.32 | 0 | 0 | 16.65 | 22.4688 | 23.667 | 31.4688 | 0 | 0 | 0 | 0 | 1600 | 608 | 2000 | 182 | 152 | 1262 | 0 | 0 | 0 | 700 | 283 | 1667 | 661 | 0.1382 | 0.1145 | 0.0005 | 0.0042 | 0.02 | 1.069 | 0.096 | 0.1209 | 0.8762 | 0.0079 | 0.0092 | 0.0134 | 0.0751 | 0.0957 | 2510/02R1 | 132.2 | 77.1 | 55.1 | 0 | 0 | 0 | 0 | 21.5 | 34.3 | 9.5 | 0 | 0 | 31.5 | 0 | 0 | 12 | 0 | 0 | 0 | 0 | 0 | 0 | 16 | 7.4 | 0 | 0 | 0 | 0 | 1583 | 1617 | 1657 | 1667 | 230.1 | 264.5 | 529.8 | 661 | 151.9 | 143.7 | 173.06 | 183.88
2025-10-09 | 41 | Octobre | 2025-10-09 07:35 | 2025-10-09 08:31 | 51840 | 1 | S275J02 | 56.4 | 1 | 58 | 126 | 125.4 | 112.894 | 40.75 | 3549 | 238 | 912 | 3.333 | 37.8 | 53.625 | 68.97 | 78.96 | 0 | 0 | 16.583 | 22.2813 | 24.166 | 31.3125 | 0 | 0 | 0 | 0 | 1600 | 609 | 2000 | 181 | 151 | 1261 | 0 | 0 | 0 | 700 | 313 | 1679 | 779.5 | 0.0815 | 0.1091 | 0.0005 | 0.0028 | 0.019 | 0.3424 | 0.1089 | 0.0946 | 0.8679 | 0.0099 | 0.0082 | 0.012 | 0.0557 | 0.107 | 2510/02R1 | 133.3 | 77.5 | 55.8 | 0 | 0 | 0 | 0 | 24.1 | 34.1 | 6.9 | 0 | 0 | 33.5 | 0 | 0 | 12.7 | 0 | 0 | 0 | 0 | 0 | 0 | 15.5 | 6.5 | 0 | 0 | 0 | 0 | 1614 | 1652 | 1696 | 1679 | 524.2 | 580.5 | 889.4 | 779.5 | 195.61 | 182.48 | 189.95 | 189.48
2025-10-09 | 41 | Octobre | 2025-10-09 06:41 | 2025-10-09 07:35 | 51839 | 1 | S275J02 | 53.85 | 4 | 58 | 126 | 122.4 | 129.251 | 39.017 | 3309 | 231 | 836 | 3.35 | 37.612 | 52.531 | 66.82 | 80.78 | 0 | 0 | 16.567 | 22.5625 | 22.45 | 29.9375 | 0 | 0 | 0 | 0 | 1600 | 608 | 2000 | 182 | 152 | 1262 | 0 | 0 | 0 | 700 | 298 | 1676 | 717.2 | 0.0527 | 0.1108 | 0.0005 | 0.0051 | 0.0201 | 0.7376 | 0.103 | 0.1321 | 0.822 | 0.0062 | 0.0089 | 0.025 | 0.0669 | 0.1029 | 2510/02R1 | 133.6 | 78.6 | 55 | 0 | 0 | 0 | 0 | 26.6 | 34.7 | 7 | 0 | 0 | 30 | 0 | 0 | 12.5 | 0 | 0 | 0 | 0 | 0 | 0 | 15.9 | 6.9 | 0 | 0 | 0 | 0 | 1613 | 1651 | 1676 |  | 520.1 | 629.4 | 717.2 |  | 195.58 | 188.97 | 184.99
2025-10-09 | 41 | Octobre | 2025-10-09 05:38 | 2025-10-09 06:41 | 51838 | 1 | S275J01 | 62.72 | 6 | 62 | 125 | 124.2 | 113.181 | 41.567 | 3835 | 245 | 897 | 3.667 | 34.091 | 54.719 | 70.89 | 78.98 | 0 | 0 | 16.933 | 22.6563 | 24.634 | 32.0313 | 0 | 0 | 0 | 0 | 1600 | 609 | 2000 | 183 | 152 | 1189 | 0 | 0 | 0 | 700 | 298 | 1659 | 736.5 | 0.1464 | 0.14 | 0.0005 | 0.0076 | 0.0496 | 1.679 | 0.116 | 0.1053 | 0.8103 | 0.0066 | 0.0082 | 0.0143 | 0.0571 | 0.1147 | 2509/02R1 | 133.8 | 77.8 | 56 | 0 | 0 | 0 | 0 | 24.5 | 33.3 | 7 | 0 | 0 | 33.5 | 0 | 0 | 12.8 | 0 | 0 | 0 | 0 | 0 | 0 | 16.1 | 6.6 | 0 | 0 | 0 | 0 | 1596 | 1641 | 1656 | 1659 | 218.5 | 495.6 | 496.6 | 736.5 | 141.04 | 176.83 | 168.84 | 196.17
2025-10-08 | 41 | Octobre | 2025-10-09 04:45 | 2025-10-09 05:38 | 51837 | 1 | S275J01 | 53.17 | 6 | 59 | 125 | 124 | 129.856 | 38.267 | 3406 | 232 | 822 | 3.55 | 35.211 | 51.406 | 65.93 | 80.6 | 0 | 0 | 14.6 | 19.9063 | 23.667 | 31.4766 | 0 | 0 | 0 | 0 | 1600 | 609 | 2000 | 181 | 151 | 1189 | 0 | 0 | 0 | 700 | 245 | 1655 | 550.6 | 0.1006 | 0.1252 | 0.0005 | 0.0033 | 0.0194 | 0.3201 | 0.1062 | 0.131 | 0.8419 | 0.0064 | 0.0082 | 0.0071 | 0.0401 | 0.1105 | 2509/02R1 | 125.7 | 78.6 | 47.1 | 0 | 0 | 0 | 0 | 24.4 | 31.8 | 6.7 | 0 | 0 | 26.7 | 0 | 0 | 12.9 | 0 | 0 | 0 | 0 | 0 | 0 | 15.9 | 7.3 | 0 | 0 | 0 | 0 | 1607 | 1655 |  |  | 285.2 | 550.6 |  |  | 154.66 | 176.97
2025-10-08 | 41 | Octobre | 2025-10-09 03:50 | 2025-10-09 04:45 | 51836 | 1 | S275J01 | 54.67 | 3 | 58 | 124 | 122 | 122.036 | 37.783 | 3149 | 225 | 691 | 3.183 | 38.953 | 50.156 | 63.34 | 79.65 | 0 | 0 | 15.217 | 20.625 | 22.567 | 29.4688 | 0 | 0 | 0 | 0 | 1600 | 608 | 2000 | 182 | 152 | 1191 | 0 | 0 | 0 | 700 | 260 | 1641 | 589.2 | 0.0582 | 0.0984 | 0.0005 | 0.003 | 0.0173 | 0.3781 | 0.1167 | 0.1109 | 0.8202 | 0.0054 | 0.0059 | 0.0157 | 0.0617 | 0.117 | 2509/02R1 | 125.6 | 76.5 | 49.1 | 0 | 0 | 0 | 0 | 21.1 | 30.7 | 6.1 | 0 | 0 | 33.2 | 0 | 0 | 11.4 | 0 | 0 | 0 | 0 | 0 | 0 | 15.8 | 7.3 | 0 | 0 | 0 | 0 | 1601 | 1662 | 1641 |  | 507.6 | 666.3 | 589.2 |  | 200.31 | 187.18 | 189.54
2025-10-08 | 41 | Octobre | 2025-10-09 02:59 | 2025-10-09 03:50 | 51835 | 1 | S275J01 | 51.52 | 4 | 59 | 129 | 125.2 | 119.83 | 38.783 | 3319 | 230 | 960 | 2.517 | 51.258 | 50.836 | 65.66 | 78.65 | 0 | 0 | 14.85 | 19.4063 | 23.933 | 31.3984 | 0 | 0 | 0 | 0 | 1600 | 609 | 2000 | 182 | 152 | 1191 | 0 | 0 | 0 | 700 | 275 | 1642 | 654.2 | 0.062 | 0.1073 | 0.0005 | 0.0031 | 0.0187 | 0.5328 | 0.1075 | 0.1141 | 0.7374 | 0.0065 | 0.0058 | 0.0129 | 0.0895 | 0.1086 | 2509/02R1 | 133 | 77.4 | 55.6 | 0 | 0 | 0 | 0 | 24.8 | 33.1 | 7.5 | 0 | 0 | 31.3 | 0 | 0 | 12.9 | 0 | 0 | 0 | 0 | 0 | 0 | 15.9 | 7.5 | 0 | 0 | 0 | 0 | 1637 | 1625 | 1642 |  | 642.2 | 636.5 | 654.2 |  | 198.04 | 203.91 | 196.69
2025-10-08 | 41 | Octobre | 2025-10-09 02:00 | 2025-10-09 02:59 | 51834 | 1 | S275J01 | 58.88 | 6 | 62 | 127 | 124.3 | 119.979 | 38.733 | 3275 | 231 | 771 | 3.083 | 41.189 | 51.469 | 65.39 | 79.73 | 0 | 0 | 15.967 | 21.0938 | 22.767 | 30.375 | 0 | 0 | 0 | 0 | 1600 | 609 | 2000 | 183 | 151 | 1192 | 0 | 0 | 0 | 700 | 268 | 1627 | 629 | 0.0902 | 0.1213 | 0.008 | 0.0024 | 0.0224 | 0.5886 | 0.119 | 0.1116 | 0.8256 | 0.008 | 0.006 | 0.0137 | 0.0718 | 0.1215 | 2509/02R1 | 132.4 | 77.5 | 54.9 | 0 | 0 | 0 | 0 | 26.2 | 33.9 | 7.1 | 0 | 0 | 28.4 | 0 | 0 | 13 | 0 | 0 | 0 | 0 | 0 | 0 | 16.5 | 7.3 | 0 | 0 | 0 | 0 | 1599 | 1639 | 1629 | 1627 | 389.3 | 571.3 | 627.7 | 629 | 181.89 | 188.36 | 200.71 | 201.95
2025-10-08 | 41 | Octobre | 2025-10-09 01:02 | 2025-10-09 02:00 | 51833 | 1 | S275J01 | 58.22 | 1 | 58 | 126 | 125.9 | 124.658 | 40.817 | 3369 | 230 | 912 | 3.45 | 36.522 | 52.25 | 67.03 | 76.81 | 0 | 0 | 17.083 | 21.5 | 23.733 | 30.6797 | 0 | 0 | 0 | 0 | 1600 | 609 | 2000 | 183 | 151 | 1190 | 0 | 0 | 0 | 700 | 290 | 1660 | 692.5 | 0.0923 | 0.1094 | 0.0005 | 0.0025 | 0.0225 | 0.5023 | 0.1338 | 0.0826 | 0.7711 | 0.0061 | 0.0066 | 0.0202 | 0.0222 | 0.1288 | 2509/02R1 | 125.9 | 79.6 | 46.3 | 0 | 0 | 0 | 0 | 26 | 30.4 | 7.1 | 0 | 0 | 27.1 | 0 | 0 | 11.8 | 0 | 0 | 0 | 0 | 0 | 0 | 16 | 7.5 | 0 | 0 | 0 | 0 | 1583 | 1605 | 1660 |  | 313.8 | 399.7 | 692.5 |  | 174.72 | 180.57 | 191.1
2025-10-08 | 41 | Octobre | 2025-10-09 00:06 | 2025-10-09 01:02 | 51832 | 1 | S275J01 | 55.57 | 4 | 58 | 128 | 123.1 | 124.123 | 42.967 | 3432 | 238 | 1022 | 2.933 | 43.636 | 54.961 | 70.41 | 76.75 | 0 | 0 | 15.95 | 21.2109 | 27.017 | 33.7265 | 0 | 0 | 0 | 0 | 1600 | 608 | 2000 | 182 | 151 | 1190 | 0 | 0 | 0 | 700 | 393 | 1644 | 759.1 | 0.0922 | 0.1201 | 0.0005 | 0.0033 | 0.0248 | 0.7078 | 0.1077 | 0.0812 | 0.781 | 0.0083 | 0.0066 | 0.0197 | 0.0498 | 0.1079 | 2509/02R1 | 134.1 | 79.5 | 54.6 | 0 | 0 | 0 | 0 | 27.3 | 34.3 | 8 | 0 | 0 | 29.8 | 0 | 0 | 11.1 | 0 | 0 | 0 | 0 | 0 | 0 | 16.2 | 7.4 | 0 | 0 | 0 | 0 | 1608 | 1607 | 1653 | 1644 | 466.2 | 468.3 | 962.4 | 759.1 | 190.25 | 191.13 | 219.07 | 206.53
2025-10-08 | 41 | Octobre | 2025-10-08 17:51 | 2025-10-09 00:06 | 51831 | 1 | S275J01 | 72.93 | 6 | 61 | 125 | 124.7 | 123.92 | 53.667 | 4599 | 284 | 3042 | 3.3 | 37.879 | 65.281 | 92.72 | 72.98 | 0 | 0 | 18 | 22.75 | 35.667 | 42.46865 | 0 | 0 | 0 | 0 | 1600 | 607 | 2000 | 181 | 152 | 1189 | 125 | 0 | 0 | 700 | 383 | 1630 | 973.1 | 0.0489 | 0.0605 | 0.0005 | 0.0021 | 0.0216 | 0.4768 | 0.1052 | 0.083 | 0.7654 | 0.0066 | 0.0054 | 0.0176 | 0.0693 | 0.0936 | 2509/02R1 | 133.7 | 80.6 | 53.1 | 0 | 0 | 0 | 0 | 26.5 | 34.2 | 7.4 | 0 | 0 | 36.4 | 0 | 0 | 12.8 | 0 | 0 | 0 | 0 | 0 | 0 | 16.4 | 0 | 0 | 0 | 0 | 0 | 1602 | 1616 | 1620 | 1630 | 263.3 | 893.6 | 957.5 | 973.1 | 151.5 | 233.74 | 236.64 | 232.39
2025-10-08 | 41 | Octobre | 2025-10-08 16:38 | 2025-10-08 17:51 | 51830 | 1 | DD13B | 73.45 | 1 | 59 | 132 | 127.1 | 119.368 | 42.833 | 3553 | 246 | 1303 | 3.15 | 41.905 | 55.219 | 72.22 | 77.35 | 0 | 0 | 18.833 | 24.4688 | 24 | 30.6563 | 0 | 0 | 0 | 0 | 1600 | 608 | 2000 | 181 | 152 | 0 | 140 | 0 | 0 | 600 | 454 | 1646 | 1166.6 | 0.0461 | 0.0491 | 0.0005 | 0.0046 | 0.013 | 0.5907 | 0.054 | 0.0311 | 0.124 | 0.0046 | 0.0061 | 0.0145 | 0.0099 | 0.0515 | 2509/15R1 | 131.9 | 76.5 | 55.4 | 0 | 0 | 0 | 0 | 99.1 | 0 | 0 | 0 | 0 | 9.3 | 0 | 0 | 12.7 | 0 | 0 | 0 | 0 | 0 | 0 | 10.8 | 0 | 0 | 0 | 0 | 0 | 1615 | 1606 | 1636 | 1646 | 1004.8 | 967.8 | 1110.5 | 1166.6 | 242.9 | 245.04 | 238.83 | 237.01
2025-10-08 | 41 | Octobre | 2025-10-08 15:11 | 2025-10-08 16:38 | 51829 | 1 | DD14A | 86.57 | 1 | 61 | 126 | 125.9 | 122.851 | 42.617 | 3873 | 236 | 805 | 3.25 | 38.769 | 56.031 | 71.9 | 78.89 | 0 | 0 | 16.9 | 22.75 | 25.716 | 33.25 | 0 | 0 | 0 | 0 | 1600 | 609 | 2000 | 182 | 0 | 0 | 0 | 0 | 0 | 1200 | 420 | 1667 | 1429.9 | 0.0706 | 0.137 | 0.0016 | 0.0084 | 0.0197 | 0.516 | 0.124 | 0.0242 | 0.0476 | 0.0098 | 0.0077 | 0.0137 | 0.0431 | 0.025 | 2509/15R1 | 125.6 | 76.3 | 49.3 | 0 | 0 | 0 | 0 | 103.1 | 0 | 0 | 0 | 0 | 0 | 0 | 0 | 0 | 0 | 0 | 0 | 0 | 0 | 0 | 22.5 | 0 | 0 | 0 | 0 | 0 | 1588 | 1625 | 1651 | 1667 | 728.8 | 1020.1 | 1158.2 | 1429.9 | 233.98 | 238.57 | 233.77 | 240.55
2025-10-08 | 41 | Octobre | 2025-10-08 14:06 | 2025-10-08 15:11 | 51828 | 1 | DD14A | 65.55 | 3 | 59 | 128 | 124.4 | 122.708 | 43.617 | 4349 | 249 | 915 | 3.5 | 36.571 | 56.406 | 74.21 | 77.59 | 0 | 0 | 16.283 | 22.4063 | 27.333 | 33.9688 | 0 | 0 | 0 | 0 | 1600 | 609 | 2000 | 182 | 0 | 0 | 0 | 0 | 0 | 1200 | 410 | 1663 | 1265.4 | 0.0811 | 0.0827 | 0.0005 | 0.003 | 0.0141 | 0.6776 | 0.0214 | 0.0281 | 0.0517 | 0.0078 | 0.0076 | 0.0145 | 0.0569 | 0.0243 | 2509/15R1 | 139.6 | 79.8 | 59.8 | 0 | 0 | 0 | 0 | 112.4 | 0 | 0 | 0 | 0 | 0 | 0 | 0 | 0 | 0 | 0 | 0 | 0 | 0 | 0 | 27.2 | 0 | 0 | 0 | 0 | 0 | 1581 | 1641 | 1640 | 1663 | 483.8 | 841.9 | 906.3 | 1265.4 | 207.65 | 215.77 | 221.73 | 233.75
2025-10-08 | 41 | Octobre | 2025-10-08 13:03 | 2025-10-08 14:06 | 51827 | 1 | DD14A | 62.45 | 1 | 58 | 127 | 125.4 | 122.902 | 45.733 | 4344 | 250 | 1710 | 3.183 | 39.895 | 59.617 | 80.68 | 78.22 | 0 | 0 | 16.6 | 22.6563 | 29.134 | 36.9297 | 0 | 0 | 0 | 0 | 1600 | 609 | 2000 | 181 | 0 | 0 | 0 | 0 | 0 | 1200 | 420 | 1656 | 1247.7 | 0.0727 | 0.0696 | 0.0005 | 0.0015 | 0.0118 | 0.8176 | 0.0239 | 0.0264 | 0.0486 | 0.0048 | 0.0053 | 0.0143 | 0.0281 | 0.0259 | 2509/15R1 | 140.2 | 76.4 | 63.8 | 0 | 0 | 0 | 0 | 114.4 | 0 | 0 | 0 | 0 | 0 | 0 | 0 | 0 | 0 | 0 | 0 | 0 | 0 | 0 | 25.8 | 0 | 0 | 0 | 0 | 0 | 1575 | 1595 | 1636 | 1656 | 627.3 | 756 | 1039.2 | 1247.7 | 230.03 | 232.87 | 233.96 | 236.52
2025-10-08 | 41 | Octobre | 2025-10-08 12:04 | 2025-10-08 13:03 | 51826 | 1 | DD14A | 59.42 | 4 | 59 | 126 | 119.8 | 122.553 | 43.8 | 4294 | 251 | 441 | 3.483 | 36.172 | 57 | 72.7 | 78.08 | 0 | 0 | 17.717 | 23.9063 | 26.083 | 33.0312 | 0 | 0 | 0 | 0 | 2400 | 609 | 2400 | 182 | 0 | 0 | 0 | 0 | 0 | 1200 | 420 | 1666 | 1356.8 | 0.1324 | 0.0746 | 0.0005 | 0.0086 | 0.0699 | 0.6921 | 0.0251 | 0.0243 | 0.0483 | 0.0045 | 0.0052 | 0.0139 | 0.0388 | 0.026 | 2509/15R1 | 139.8 | 80.1 | 59.7 | 0 | 0 | 0 | 0 | 111.3 | 0 | 0 | 0 | 0 | 0 | 0 | 0 | 0 | 0 | 0 | 0 | 0 | 0 | 0 | 28.5 | 0 | 0 | 0 | 0 | 0 | 1579 | 1649 | 1635 | 1666 | 509.8 | 989.7 | 952.9 | 1356.8 | 212.59 | 223.3 | 228.13 | 237.24
2025-10-08 | 41 | Octobre | 2025-10-08 10:33 | 2025-10-08 12:04 | 51825 | 1 | DD14A | 75.87 | 6 | 63 | 126 | 127.2 | 122.57 | 46.333 | 4736 | 268 | 1000 | 3.233 | 38.969 | 58.906 | 78.3 | 76.28 | 0 | 0 | 18.2 | 23.12505 | 28.133 | 35.75 | 0 | 0 | 0 | 0 | 2400 | 609 | 2400 | 182 | 0 | 0 | 0 | 0 | 0 | 1200 | 450 | 1670 | 1270.8 | 0.0778 | 0.093 | 0.0005 | 0.001 | 0.0106 | 0.8102 | 0.0261 | 0.0335 | 0.0526 | 0.0045 | 0.0042 | 0.0137 | 0.0217 | 0.0298 | 2509/15R1 | 140.6 | 78.3 | 62.3 | 0 | 0 | 0 | 0 | 112.4 | 0 | 0 | 0 | 0 | 0 | 0 | 0 | 0 | 0 | 0 | 0 | 0 | 0 | 0 | 28.2 | 0 | 0 | 0 | 0 | 0 | 1604 | 1662 | 1662 | 1670 | 588.9 | 1219.3 | 1131.2 | 1270.8 | 209.6 | 231.56 | 226.06 | 230.25
2025-10-08 | 41 | Octobre | 2025-10-08 09:31 | 2025-10-08 10:33 | 51824 | 1 | DD14A | 61.7 | 3 | 60 | 124 | 120.9 | 122.873 | 42.417 | 4300 | 256 | 840 | 3.583 | 34.605 | 56.906 | 74.28 | 80.5 | 0 | 0 | 17.4 | 23.6953 | 25.017 | 33.1875 | 0 | 0 | 0 | 0 | 2400 | 609 | 2400 | 182 | 0 | 0 | 0 | 0 | 0 | 1200 | 450 | 1693 | 1391.3 | 0.1284 | 0.106 | 0.0005 | 0.0019 | 0.014 | 0.6419 | 0.0355 | 0.0307 | 0.0733 | 0.0059 | 0.0052 | 0.0134 | 0.0546 | 0.0389 | 2509/15R1 | 125.5 | 79.4 | 46.1 | 0 | 0 | 0 | 0 | 102.3 | 0 | 0 | 0 | 0 | 0 | 0 | 0 | 0 | 0 | 0 | 0 | 0 | 0 | 0 | 23.2 | 0 | 0 | 0 | 0 | 0 | 1591 | 1694 | 1702 | 1693 | 169.1 | 1159.6 | 1334.1 | 1391.3 | 124.9 | 210.5 | 216.45 | 224.41
2025-10-08 | 41 | Octobre | 2025-10-08 08:26 | 2025-10-08 09:31 | 51823 | 1 | DD13B | 65.2 | 1 | 58 | 126 | 125.5 | 123.3 | 44.25 | 4059 | 250 | 935 | 3.75 | 33.6 | 59 | 76.02 | 80 | 0 | 0 | 17.45 | 23.6875 | 26.8 | 35.25 | 0 | 0 | 0 | 0 | 2400 | 608 | 2400 | 181 | 0 | 0 | 0 | 0 | 0 | 1200 | 400 | 1655 | 1037.9 | 0.0877 | 0.0973 | 0.012 | 0.0032 | 0.016 | 0.666 | 0.0602 | 0.0387 | 0.07 | 0.0086 | 0.0049 | 0.0118 | 0.0616 | 0.0609 | 2509/15R1 | 139.5 | 78.2 | 61.3 | 0 | 0 | 0 | 0 | 111.4 | 0 | 0 | 0 | 0 | 0 | 0 | 0 | 0 | 0 | 0 | 0 | 0 | 0 | 0 | 28.1 | 0 | 0 | 0 | 0 | 0 | 1578 | 1607 | 1654 | 1655 | 444.9 | 691.9 | 998.8 | 1037.9 | 203.12 | 219.83 | 221.26 | 223.54
2025-10-08 | 41 | Octobre | 2025-10-08 07:31 | 2025-10-08 08:26 | 51822 | 1 | DD13B | 54.6 | 4 | 58 | 124 | 117.5 | 115.537 | 40.65 | 3444 | 237 | 1343 | 3.083 | 40.216 | 53.344 | 70.14 | 78.74 | 0 | 0 | 16.883 | 22.6563 | 23.767 | 30.6563 | 0 | 0 | 0 | 0 | 1600 | 608 | 2000 | 181 | 152 | 0 | 148 | 0 | 0 | 700 | 410 | 1653 | 1121 | 0.0452 | 0.075 | 0.001 | 0.0046 | 0.0119 | 0.482 | 0.0577 | 0.0342 | 0.157 | 0.0068 | 0.0056 | 0.0126 | 0.104 | 0.0644 | 2412/13R1 | 141.1 | 76.2 | 64.9 | 0 | 0 | 0 | 0 | 141.1 | 0 | 0 | 0 | 0 | 0 | 0 | 0 | 0 | 0 | 0 | 0 | 0 | 0 | 0 | 0 | 0 | 0 | 0 | 0 | 0 | 1609 | 1617 | 1624 | 1653 | 837.1 | 917 | 936.8 | 1121 | 232.74 | 235.09 | 232.86 | 230.28
2025-10-08 | 41 | Octobre | 2025-10-08 06:35 | 2025-10-08 07:31 | 51821 | 1 | DD13B | 56.63 | 6 | 63 | 127 | 127.6 | 118.196 | 38.867 | 3731 | 238 | 525 | 3.683 | 34.48 | 52.656 | 66.96 | 81.29 | 0 | 0 | 16.167 | 22.4688 | 22.7 | 30.1563 | 0 | 0 | 0 | 0 | 1600 | 609 | 2000 | 182 | 152 | 0 | 148 | 0 | 0 | 700 | 410 | 1655 | 1045.1 | 0.0925 | 0.105 | 0.001 | 0.0042 | 0.0193 | 0.557 | 0.113 | 0.0372 | 0.162 | 0.0065 | 0.0067 | 0.0163 | 0.0561 | 0.112 | 2510/02R1 | 133.3 | 79 | 54.3 | 0 | 0 | 0 | 0 | 28.4 | 29.9 | 6.9 | 0 | 0 | 31.2 | 0 | 0 | 12.9 | 0 | 0 | 0 | 0 | 0 | 0 | 16.2 | 7.8 | 0 | 0 | 0 | 0 | 1600 | 1640 | 1645 | 1655 | 671.8 | 862.3 | 912.1 | 1045.1 | 221.46 | 218.07 | 219.48 | 224.04
2025-10-08 | 41 | Octobre | 2025-10-08 05:34 | 2025-10-08 06:35 | 51820 | 1 | DD13B | 60.58 | 3 | 59 | 128 | 124.7 | 118.2 | 41.117 | 3684 | 239 | 758 | 3.683 | 34.751 | 52.906 | 68.03 | 77.2 | 0 | 0 | 14.35 | 18.56255 | 26.767 | 34.3125 | 0 | 0 | 0 | 0 | 1600 | 609 | 2000 | 183 | 151 | 0 | 144 | 0 | 0 | 700 | 410 | 1667 | 1060.5 | 0.072 | 0.0874 | 0.001 | 0.0034 | 0.0247 | 0.51 | 0.116 | 0.0472 | 0.174 | 0.011 | 0.0064 | 0.0162 | 0.111 | 0.118 | 2510/02R1 | 133.5 | 77.8 | 55.7 | 0 | 0 | 0 | 0 | 23.7 | 34.6 | 7.3 | 0 | 0 | 32.4 | 0 | 0 | 12 | 0 | 0 | 0 | 0 | 0 | 0 | 16 | 7.5 | 0 | 0 | 0 | 0 | 1607 | 1632 | 1667 |  | 530 | 738.8 | 1060.5 |  | 200.23 | 211.06 | 218.6
2025-10-07 | 41 | Octobre | 2025-10-08 04:41 | 2025-10-08 05:34 | 51819 | 1 | DD13B | 53.38 | 1 | 57 | 126 | 123 | 118.273 | 39.433 | 3730 | 240 | 734 | 3.35 | 37.612 | 51.719 | 66.89 | 78.69 | 0 | 0 | 16.067 | 21.3125 | 23.367 | 30.375 | 0 | 0 | 0 | 0 | 1600 | 609 | 2000 | 182 | 153 | 0 | 144 | 0 | 0 | 700 | 375 | 1638 | 944.1 | 0.0476 | 0.0987 | 0.001 | 0.0038 | 0.0251 | 0.666 | 0.114 | 0.0359 | 0.175 | 0.0094 | 0.0059 | 0.0146 | 0.0753 | 0.115 | 2510/02R1 | 133.8 | 77.5 | 56.3 | 0 | 0 | 0 | 0 | 31.9 | 30.2 | 7 | 0 | 0 | 28.9 | 0 | 0 | 12.4 | 0 | 0 | 0 | 0 | 0 | 0 | 16.1 | 7.3 | 0 | 0 | 0 | 0 | 1608 | 1611 | 1630 | 1638 | 550.6 | 675 | 872.6 | 944.1 | 202.49 | 215.83 | 224.38 | 225.82
2025-10-07 | 41 | Octobre | 2025-10-08 03:41 | 2025-10-08 04:41 | 51818 | 1 | SAE1006 | 60.05 | 4 | 58 | 127 | 119.4 | 141.571 | 39.533 | 3596 | 233 | 713 | 3.2 | 39.688 | 51.742 | 66.39 | 78.53 | 0 | 0 | 0.017 | 0 | 0 | 0 | 0 | 0 | 2.65 | 2.77319 | 1600 | 609 | 2000 | 181 | 152 | 0 | 398 | 0 | 0 | 700 | 398 | 1650 | 1024.1 | 0.0767 | 0.0893 | 0.001 | 0.004 | 0.0212 | 0.511 | 0.137 | 0.0361 | 0.314 | 0.0115 | 0.0062 | 0.0142 | 0.0759 | 0.134 | 2510/02R1 | 133.6 | 80.2 | 53.4 | 0 | 0 | 0 | 0 | 27.5 | 34.3 | 7.8 | 0 | 0 | 26.4 | 0 | 0 | 13.2 | 0 | 0 | 0 | 0 | 0 | 0 | 16.6 | 7.8 | 0 | 0 | 0 | 0 | 1594 | 1617 | 1677 | 1650 | 740.8 | 847.8 | 1276 | 1024.1 | 231.92 | 229.33 | 226.75 | 225.27
2025-10-07 | 41 | Octobre | 2025-10-08 02:46 | 2025-10-08 03:41 | 51817 | 1 | SAE1006 | 54.45 | 6 | 62 | 126 | 123.3 | 117.89 | 38 | 3465 | 230 | 640 | 3.533 | 35.66 | 50.969 | 64.91 | 80.48 | 0 | 0 | 0.133 | 0.094 | 0 | 0 | 0 | 0 | 1.067 | 0.96875 | 1600 | 609 | 2000 | 181 | 151 | 0 | 400 | 0 | 0 | 700 | 398 | 1651 | 1018.1 | 0.0677 | 0.0946 | 0.001 | 0.0051 | 0.0334 | 0.589 | 0.124 | 0.0415 | 0.325 | 0.0094 | 0.0062 | 0.0139 | 0.0806 | 0.124 | 2510/02R1 | 133.5 | 77.9 | 55.6 | 0 | 0 | 0 | 0 | 26.8 | 34.3 | 7.3 | 0 | 0 | 29 | 0 | 0 | 12.8 | 0 | 0 | 0 | 0 | 0 | 0 | 16.2 | 7.1 | 0 | 0 | 0 | 0 | 1637 | 1657 | 1651 | 1651 | 902.3 | 1057.4 | 898.7 | 1018.1 | 223.03 | 223.82 | 215.13 | 224.29
2025-10-07 | 41 | Octobre | 2025-10-08 01:53 | 2025-10-08 02:46 | 51816 | 1 | SAE1006 | 52.82 | 3 | 59 | 125 | 120.9 | 117.915 | 38 | 3366 | 230 | 652 | 3.9 | 32.051 | 51.156 | 64.85 | 80.77 | 0 | 0 | 0.1 | 0.062 | 0 | 0 | 0 | 0 | 2.383 | 2.28125 | 1600 | 610 | 2000 | 183 | 151 | 0 | 405 | 0 | 0 | 700 | 435 | 1670 | 1135.4 | 0.0713 | 0.0843 | 0.001 | 0.0041 | 0.0216 | 0.592 | 0.126 | 0.0353 | 0.306 | 0.0055 | 0.0068 | 0.0212 | 0.0471 | 0.128 | 2510/02R1 | 133.7 | 77.9 | 55.8 | 0 | 0 | 0 | 0 | 25.5 | 33.8 | 7.4 | 0 | 0 | 31.5 | 0 | 0 | 11.9 | 0 | 0 | 0 | 0 | 0 | 0 | 15.9 | 7.7 | 0 | 0 | 0 | 0 | 1609 | 1638 | 1670 |  | 677.4 | 907 | 1135.4 |  | 217.18 | 222.87 | 221.98
2025-10-07 | 41 | Octobre | 2025-10-08 01:00 | 2025-10-08 01:53 | 51815 | 1 | SAE1006 | 53.32 | 1 | 57 | 125 | 121.1 | 117.895 | 40.467 | 3776 | 235 | 783 | 3.633 | 34.404 | 53.656 | 69.14 | 79.56 | 0 | 0 | 0.133 | 0.09375 | 0 | 0 | 0 | 0 | 2.217 | 2.12525 | 1600 | 610 | 2000 | 182 | 152 | 0 | 404 | 0 | 0 | 700 | 398 | 1665 | 1018 | 0.0618 | 0.0879 | 0.001 | 0.0051 | 0.0288 | 0.703 | 0.142 | 0.0319 | 0.312 | 0.0111 | 0.0074 | 0.017 | 0.0385 | 0.145 | 2510/02R1 | 133.9 | 78.3 | 55.6 | 0 | 0 | 0 | 0 | 25.3 | 33.3 | 7.7 | 0 | 0 | 32 | 0 | 0 | 12.3 | 0 | 0 | 0 | 0 | 0 | 0 | 16.1 | 7.2 | 0 | 0 | 0 | 0 | 1613 | 1640 | 1665 |  | 694.4 | 881.6 | 1018 |  | 216.83 | 219.7 | 216.68
2025-10-07 | 41 | Octobre | 2025-10-07 23:57 | 2025-10-08 01:00 | 51814 | 1 | SAE1006 | 62.92 | 4 | 58 | 126 | 119.3 | 118.356 | 40.233 | 3854 | 238 | 762 | 3.267 | 38.571 | 53.461 | 69.11 | 79.73 | 0 | 0 | 0.133 | 0.117 | 0 | 0 | 0 | 0 | 4.55 | 5.06994 | 1600 | 610 | 2000 | 181 | 152 | 0 | 403 | 0 | 0 | 700 | 435 | 1638 | 1166.4 | 0.0351 | 0.0713 | 0.001 | 0.0059 | 0.0241 | 0.83 | 0.118 | 0.0369 | 0.308 | 0.0113 | 0.0069 | 0.016 | 0.128 | 0.12 | 2510/02R1 | 134.4 | 80.6 | 53.8 | 0 | 0 | 0 | 0 | 26.9 | 33.9 | 6.5 | 0 | 0 | 30.8 | 0 | 0 | 13 | 0 | 0 | 0 | 0 | 0 | 0 | 15.8 | 7.5 | 0 | 0 | 0 | 0 | 1575 | 1610 | 1625 | 1638 | 527.4 | 822 | 889.9 | 1166.4 | 217.26 | 230.86 | 228.54 | 241.35
2025-10-07 | 41 | Octobre | 2025-10-07 17:17 | 2025-10-07 23:57 | 51813 | 1 | SAE1006 | 55.56667 | 6 | 62 | 122 | 121.5 | 118.854 | 42.933 | 3915 | 246 | 752 | 3.083 | 39.568 | 55.664 | 71.48 | 77.79 | 0 | 0 | 17.067 | 22.5938 | 25.866 | 33.00786 | 0 | 0 | 0 | 0 | 1600 | 610 | 2000 | 181 | 152 | 0 | 399 | 0 | 0 | 700 | 398 | 1628 | 1006.5 | 0.0443 | 0.0625 | 0.001 | 0.0051 | 0.0231 | 0.622 | 0.124 | 0.0532 | 0.286 | 0.0097 | 0.0059 | 0.0153 | 0.104 | 0.126 | 2510/02R1 | 133 | 77.5 | 55.5 | 0 | 0 | 0 | 0 | 26.2 | 33.1 | 7.9 | 0 | 0 | 36.9 | 0 | 0 | 12.9 | 0 | 0 | 0 | 0 | 0 | 0 | 16 | 0 | 0 | 0 | 0 | 0 | 1602 | 1603 | 1600 | 1628 | 262.9 | 829.3 | 779.2 | 1006.5 | 151.39 | 235.32 | 232.37 | 235.96
2025-10-07 | 41 | Octobre | 2025-10-07 16:03 | 2025-10-07 17:17 | 51812 | 1 | DD13B | 73.43 | 1 | 57 | 130 | 126.7 | 95.76 | 40.433 | 3453 | 238 | 796 | 3.55 | 36.62 | 53.781 | 68.36 | 79.81 | 0 | 0 | 16.167 | 22.2578 | 24.267 | 31.4688 | 0 | 0 | 0 | 0 | 1600 | 610 | 2000 | 181 | 152 | 0 | 141 | 0 | 0 | 500 | 420 | 1642 | 1024.3 | 0.0685 | 0.0626 | 0.001 | 0.0041 | 0.0219 | 0.765 | 0.111 | 0.0358 | 0.142 | 0.009 | 0.0061 | 0.0163 | 0.0599 | 0.111 | 2510/03R2 | 133.2 | 77.6 | 55.6 | 0 | 0 | 0 | 0 | 24.4 | 33.9 | 6.7 | 0 | 0 | 33.8 | 0 | 0 | 12.6 | 0 | 0 | 0 | 0 | 0 | 0 | 15.3 | 6.5 | 0 | 0 | 0 | 0 | 1590 | 1625 | 1642 |  | 703.9 | 906 | 1024.3 |  | 230.34 | 229.86 | 229.63
2025-10-07 | 41 | Octobre | 2025-10-07 15:09 | 2025-10-07 16:03 | 51811 | 1 | DD13B | 54.7 | 4 | 59 | 127 | 122.5 | 125.05 | 40.017 | 3458 | 233 | 881 | 3.767 | 33.717 | 53.281 | 68.21 | 79.89 | 0 | 0 | 16.417 | 22.4375 | 23.6 | 30.8125 | 0 | 0 | 0 | 0 | 1800 | 610 | 2400 | 182 | 151 | 0 | 144 | 0 | 0 | 500 | 410 | 1652 | 1164.2 | 0.0617 | 0.0605 | 0.001 | 0.0045 | 0.0295 | 0.661 | 0.135 | 0.0411 | 0.149 | 0.0127 | 0.0074 | 0.018 | 0.0873 | 0.135 | 2510/03R2 | 132.3 | 75.3 | 57 | 0 | 0 | 0 | 0 | 27.8 | 30.6 | 6.3 | 0 | 0 | 33.4 | 0 | 0 | 11.8 | 0 | 0 | 0 | 0 | 0 | 0 | 15.6 | 6.8 | 0 | 0 | 0 | 0 | 1617 | 1652 |  |  | 981 | 1164.2 |  |  | 240.05 | 233.6
2025-10-07 | 41 | Octobre | 2025-10-07 14:02 | 2025-10-07 15:09 | 51810 | 1 | DD13B | 67.02 | 3 | 60 | 128 | 126.7 | 125.17 | 38.533 | 3247 | 230 | 1067 | 3.467 | 36.923 | 51.062 | 66.11 | 79.51 | 0 | 0 | 16.7 | 22.7188 | 21.833 | 28.3437 | 0 | 0 | 0 | 0 | 1800 | 610 | 2400 | 183 | 151 | 0 | 145 | 0 | 0 | 500 | 420 | 1625 | 1044.2 | 0.0435 | 0.0512 | 0.001 | 0.0054 | 0.0267 | 0.525 | 0.133 | 0.0485 | 0.14 | 0.0067 | 0.0077 | 0.0166 | 0.0884 | 0.136 | 2510/03R2 | 131.5 | 77 | 54.5 | 0 | 0 | 0 | 0 | 23.7 | 32.7 | 6.7 | 0 | 0 | 32.9 | 0 | 0 | 12.2 | 0 | 0 | 0 | 0 | 0 | 0 | 16 | 7.3 | 0 | 0 | 0 | 0 | 1585 | 1625 |  |  | 812.6 | 1044.2 |  |  | 243.62 | 240.29
2025-10-07 | 41 | Octobre | 2025-10-07 12:36 | 2025-10-07 14:02 | 51809 | 1 | DD13B | 85.53 | 6 | 63 | 123 | 123.7 | 125.5 | 44.917 | 4225 | 261 | 1246 | 3.4 | 36.176 | 58.281 | 77.12 | 77.85 | 0 | 0 | 16.317 | 22.4063 | 28.6 | 35.84375 | 0 | 0 | 0 | 0 | 1800 | 609 | 2400 | 182 | 152 | 0 | 146 | 0 | 0 | 500 | 450 | 1664 | 1371.1 | 0.0905 | 0.0762 | 0.001 | 0.0049 | 0.0204 | 0.898 | 0.123 | 0.0322 | 0.221 | 0.0117 | 0.0083 | 0.011 | 0.0732 | 0.124 | 2510/03R2 | 133.3 | 78 | 55.3 | 0 | 0 | 0 | 0 | 28.1 | 30.2 | 6.6 | 0 | 0 | 33.5 | 0 | 0 | 11.9 | 0 | 0 | 0 | 0 | 0 | 0 | 15.5 | 7.5 | 0 | 0 | 0 | 0 | 1642 | 1677 | 1673 | 1664 | 904.4 | 1481.1 | 1412.9 | 1371.1 | 220.49 | 237.7 | 236.41 | 239.09
2025-10-07 | 41 | Octobre | 2025-10-07 11:31 | 2025-10-07 12:36 | 51808 | 1 | DD13B | 64.68 | 1 | 58 | 124 | 121.7 | 125.02 | 40.417 | 3725 | 245 | 737 | 3.533 | 35.094 | 52.836 | 68.02 | 78.44 | 0 | 0 | 17.1 | 22.2188 | 23.316 | 30.5546 | 0 | 0 | 0 | 0 | 1800 | 610 | 2400 | 182 | 152 | 0 | 149 | 0 | 0 | 500 | 410 | 1631 | 971.5 | 0.0662 | 0.0715 | 0.001 | 0.0041 | 0.0191 | 0.626 | 0.126 | 0.0474 | 0.157 | 0.0121 | 0.0071 | 0.0119 | 0.0679 | 0.132 | 2510/03R2 | 132.3 | 76.9 | 55.4 | 0 | 0 | 0 | 0 | 24.3 | 34.2 | 7.3 | 0 | 0 | 31 | 0 | 0 | 13.2 | 0 | 0 | 0 | 0 | 0 | 0 | 15.9 | 6.4 | 0 | 0 | 0 | 0 | 1619 | 1645 | 1636 | 1631 | 736.2 | 910.9 | 961.8 | 971.5 | 217.86 | 219.38 | 228.27 | 231.72
2025-10-07 | 41 | Octobre | 2025-10-07 10:34 | 2025-10-07 11:31 | 51807 | 1 | DD13B | 56.95 | 4 | 59 | 124 | 120.7 | 125.193 | 40.017 | 3563 | 241 | 813 | 3.9 | 31.795 | 53.344 | 68.34 | 79.98 | 0 | 0 | 16.633 | 22.75 | 23.383 | 30.5938 | 0 | 0 | 0 | 0 | 1800 | 0 | 2400 | 0 | 0 | 0 | 0 | 0 | 0 | 500 | 410 | 1654 | 1005.7 | 0.0635 | 0.071 | 0.001 | 0.0048 | 0.0203 | 0.532 | 0.156 | 0.0349 | 0.0666 | 0.004 | 0.0059 | 0.0207 | 0.141 | 0.158 | 2510/03R2 | 132.3 | 81.3 | 51 | 0 | 0 | 0 | 0 | 28.2 | 31.1 | 7.2 | 0 | 0 | 31.1 | 0 | 0 | 11.8 | 0 | 0 | 0 | 0 | 0 | 0 | 15.6 | 7.3 | 0 | 0 | 0 | 0 | 1656 | 1658 | 1654 |  | 1046.2 | 939.4 | 1005.7 |  | 223.58 | 214.58 | 221.76
2025-10-07 | 41 | Octobre | 2025-10-07 09:36 | 2025-10-07 10:34 | 51806 | 1 | SAE1006 | 58.73 | 3 | 60 | 123 | 120.9 | 99.928 | 39.433 | 3850 | 251 | 835 | 3.4 | 36.176 | 52.719 | 68.7 | 80.22 | 0 | 0 | 0.083 | 0.062 | 0 | 0 | 0 | 0 | 2.3 | 2.28075 | 1800 | 611 | 2400 | 182 | 151 | 0 | 401 | 0 | 0 | 500 | 410 | 1650 | 1088.5 | 0.0962 | 0.106 | 0.001 | 0.0043 | 0.0209 | 0.716 | 0.127 | 0.0427 | 0.302 | 0.012 | 0.0073 | 0.0131 | 0.0999 | 0.129 | 2510/03R2 | 132.8 | 77.2 | 55.6 | 0 | 0 | 0 | 0 | 23.7 | 33.5 | 6.7 | 0 | 0 | 34.4 | 0 | 0 | 12.1 | 0 | 0 | 0 | 0 | 0 | 0 | 16.1 | 6.3 | 0 | 0 | 0 | 0 | 1622 | 1649 | 1645 | 1650 | 449 | 978.7 | 942.9 | 1088.5 | 179.89 | 222.48 | 221.92 | 229.75
2025-10-07 | 41 | Octobre | 2025-10-07 08:40 | 2025-10-07 09:36 | 51805 | 1 | SAE1006 | 55.67 | 6 | 63 | 122 | 122.8 | 119.664 | 40.3 | 3658 | 238 | 872 | 3.883 | 31.416 | 53.531 | 69.04 | 79.7 | 0 | 0 | 16.483 | 22.3125 | 23.817 | 31.1563 | 0 | 0 | 0 | 0 | 1800 | 610 | 2400 | 181 | 151 | 0 | 405 | 0 | 0 | 500 | 410 | 1674 | 1002.7 | 0.0721 | 0.0778 | 0.001 | 0.0041 | 0.0214 | 0.466 | 0.11 | 0.0475 | 0.315 | 0.0121 | 0.0071 | 0.0135 | 0.109 | 0.11 | 2510/03R2 | 133.9 | 78.5 | 55.4 | 0 | 0 | 0 | 0 | 24.5 | 34.2 | 6.8 | 0 | 0 | 33.9 | 0 | 0 | 12.6 | 0 | 0 | 0 | 0 | 0 | 0 | 15.3 | 6.6 | 0 | 0 | 0 | 0 | 1633 | 1656 | 1674 |  | 744.7 | 888.2 | 1002.7 |  | 211.1 | 211.55 | 210.68
2025-10-07 | 41 | Octobre | 2025-10-07 07:45 | 2025-10-07 08:40 | 51804 | 1 | DD13B | 54.85 | 1 | 58 | 122 | 119.8 | 120.023 | 40.267 | 3547 | 227 | 727 | 3.983 | 30.628 | 54.719 | 69.26 | 81.53 | 0 | 0 | 16.35 | 22.5313 | 23.916 | 32.1563 | 0 | 0 | 0 | 0 | 1800 | 611 | 2400 | 184 | 152 | 0 | 152 | 0 | 0 | 500 | 420 | 1667 | 1031.4 | 0.0933 | 0.0846 | 0.001 | 0.0029 | 0.0207 | 0.736 | 0.123 | 0.0493 | 0.169 | 0.0116 | 0.0063 | 0.0155 | 0.108 | 0.12 | 2510/03R2 | 134.4 | 76.5 | 57.9 | 0 | 0 | 0 | 0 | 23.9 | 34 | 7.3 | 0 | 0 | 33.3 | 0 | 0 | 12.5 | 0 | 0 | 0 | 0 | 0 | 0 | 16 | 7.4 | 0 | 0 | 0 | 0 | 1570 | 1617 | 1667 |  | 399.3 | 632.3 | 1031.4 |  | 199.51 | 207.77 | 216.56
2025-10-07 | 41 | Octobre | 2025-10-07 06:42 | 2025-10-07 07:45 | 51803 | 1 | DD13B | 63.05 | 4 | 59 | 123 | 119.2 | 119.924 | 39.233 | 3476 | 238 | 752 | 4.483 | 27.435 | 52.812 | 67.28 | 80.77 | 0 | 0 | 17.1 | 23.2266 | 22.134 | 29.5312 | 0 | 0 | 0 | 0 | 1800 | 611 | 2400 | 183 | 152 | 0 | 145 | 0 | 0 | 500 | 410 | 1659 | 1077.3 | 0.0614 | 0.0665 | 0.001 | 0.0026 | 0.0188 | 0.854 | 0.139 | 0.0417 | 0.154 | 0.0122 | 0.0065 | 0.0158 | 0.124 | 0.155 | 2510/03R2 | 133.8 | 77.6 | 56.2 | 0 | 0 | 0 | 0 | 28.3 | 29.9 | 6.7 | 0 | 0 | 34.9 | 0 | 0 | 11.8 | 0 | 0 | 0 | 0 | 0 | 0 | 15.5 | 6.7 | 0 | 0 | 0 | 0 | 1591 | 1634 | 1654 | 1659 | 513.6 | 749.6 | 832.8 | 1077.3 | 206.61 | 211.04 | 207.91 | 224.1
2025-10-07 | 41 | Octobre | 2025-10-07 05:42 | 2025-10-07 06:42 | 51802 | 1 | DD13B | 60.38 | 3 | 60 | 122 | 119.2 | 119.878 | 39.433 | 3631 | 244 | 776 | 4.417 | 27.623 | 52.406 | 67.46 | 79.74 | 0 | 0 | 16.117 | 21.7813 | 23.317 | 30.5938 | 0 | 0 | 0 | 0 | 1800 | 610 | 2400 | 183 | 152 | 0 | 146 | 0 | 0 | 500 | 410 | 1650 | 1012.9 | 0.044 | 0.0697 | 0.001 | 0.0054 | 0.0209 | 0.647 | 0.128 | 0.0407 | 0.154 | 0.0106 | 0.0057 | 0.0126 | 0.0776 | 0.126 | 2510/03R2 | 133.7 | 79.5 | 54.2 | 0 | 0 | 0 | 0 | 24.5 | 34.1 | 6.8 | 0 | 0 | 32.5 | 0 | 0 | 12.7 | 0 | 0 | 0 | 0 | 0 | 0 | 15.8 | 7.3 | 0 | 0 | 0 | 0 | 1607 | 1646 | 1649 | 1650 | 675 | 1004.6 | 885.8 | 1012.9 | 218.01 | 226.03 | 215.16 | 224.46
2025-10-06 | 41 | Octobre | 2025-10-07 04:38 | 2025-10-07 05:42 | 51801 | 1 | DD13B | 63.58 | 6 | 63 | 121 | 121.1 | 119.682 | 41.017 | 3621 | 237 | 870 | 4.6 | 26.304 | 53.75 | 69.14 | 78.63 | 0 | 0 | 16.634 | 22.5938 | 24.384 | 31.0937 | 0 | 0 | 0 | 0 | 1800 | 610 | 2400 | 182 | 152 | 0 | 146 | 0 | 0 | 500 | 420 | 1648 | 1107.6 | 0.0724 | 0.0803 | 0.001 | 0.0033 | 0.0198 | 0.683 | 0.12 | 0.0362 | 0.142 | 0.005 | 0.0064 | 0.0195 | 0.119 | 0.12 | 2510/03R2 | 133.3 | 80 | 53.3 | 0 | 0 | 0 | 0 | 28 | 30.5 | 7.1 | 0 | 0 | 31.4 | 0 | 0 | 12.8 | 0 | 0 | 0 | 0 | 0 | 0 | 16 | 7.5 | 0 | 0 | 0 | 0 | 1589 | 1660 | 1650 | 1648 | 619.9 | 1584.2 | 982.4 | 1107.6 | 221.53 | 251.88 | 222.22 | 232.11
2025-10-06 | 41 | Octobre | 2025-10-07 03:43 | 2025-10-07 04:38 | 51800 | 1 | DD13B | 55.68 | 1 | 58 | 125 | 121 | 119.514 | 38.1 | 3292 | 226 | 716 | 4.767 | 26.224 | 50.812 | 64.54 | 80.02 | 0 | 0 | 15.35 | 20.9375 | 22.75 | 29.8125 | 0 | 0 | 0 | 0 | 1800 | 610 | 2400 | 182 | 152 | 0 | 148 | 0 | 0 | 500 | 428 | 1677 | 1121 | 0.0532 | 0.062 | 0.001 | 0.0036 | 0.0198 | 0.498 | 0.114 | 0.0325 | 0.159 | 0.0138 | 0.0056 | 0.0122 | 0.0895 | 0.112 | 2510/03R2 | 133.4 | 78.1 | 55.3 | 0 | 0 | 0 | 0 | 24.5 | 34 | 7 | 0 | 0 | 32.1 | 0 | 0 | 12.7 | 0 | 0 | 0 | 0 | 0 | 0 | 15.8 | 7.3 | 0 | 0 | 0 | 0 | 1630 | 1704 | 1679 | 1677 | 815.5 | 1505.4 | 1224.4 | 1121 | 219.4 | 224.23 | 222.64 | 217.24
2025-10-06 | 41 | Octobre | 2025-10-07 02:47 | 2025-10-07 03:43 | 51799 | 1 | DD13B | 55.5 | 4 | 59 | 125 | 121.1 | 119.602 | 39.4 | 3629 | 234 | 762 | 4.75 | 26.316 | 51.781 | 66.74 | 78.85 | 0 | 0 | 15.117 | 20.6563 | 24.283 | 31.0625 | 0 | 0 | 0 | 0 | 1800 | 611 | 2400 | 184 | 152 | 0 | 146 | 0 | 0 | 500 | 435 | 1651 | 1159.8 | 0.0554 | 0.0621 | 0.001 | 0.005 | 0.0232 | 0.204 | 0.12 | 0.042 | 0.156 | 0.0124 | 0.0062 | 0.0141 | 0.085 | 0.121 | 2510/03R2 | 133.3 | 79.3 | 54 | 0 | 0 | 0 | 0 | 28.1 | 30.7 | 7.9 | 0 | 0 | 30.4 | 0 | 0 | 12.6 | 0 | 0 | 0 | 0 | 0 | 0 | 15.8 | 7.8 | 0 | 0 | 0 | 0 | 1638 | 1679 | 1659 | 1651 | 955.9 | 1239.9 | 984.4 | 1159.8 | 226.73 | 223.56 | 217.48 | 233.87
2025-10-06 | 41 | Octobre | 2025-10-07 01:50 | 2025-10-07 02:47 | 51798 | 1 | DD13B | 56.52 | 3 | 59 | 125 | 120.6 | 119.571 | 40.417 | 3651 | 239 | 792 | 4.783 | 26.132 | 52.531 | 67.7 | 77.98 | 0 | 0 | 16.833 | 22.5938 | 23.584 | 29.84375 | 0 | 0 | 0 | 0 | 1800 | 611 | 2400 | 183 | 151 | 0 | 139 | 0 | 0 | 500 | 413 | 1649 | 1076.9 | 0.0623 | 0.0669 | 0.001 | 0.0035 | 0.0234 | 1.01 | 0.122 | 0.048 | 0.15 | 0.0108 | 0.006 | 0.0137 | 0.0961 | 0.123 | 2510/03R2 | 133.7 | 78.6 | 55.1 | 0 | 0 | 0 | 0 | 24.3 | 34.1 | 7 | 0 | 0 | 32.7 | 0 | 0 | 12.4 | 0 | 0 | 0 | 0 | 0 | 0 | 15.9 | 7.3 | 0 | 0 | 0 | 0 | 1647 | 1613 | 1626 | 1649 | 852.8 | 782.6 | 871.4 | 1076.9 | 213.45 | 225.62 | 226.45 | 229.51
2025-10-06 | 41 | Octobre | 2025-10-07 00:54 | 2025-10-07 01:50 | 51797 | 1 | DD13B | 56.53 | 6 | 62 | 120 | 118 | 119.584 | 40.1 | 3585 | 236 | 789 | 4.667 | 25.714 | 52.562 | 67.5 | 78.65 | 0 | 0 | 16.867 | 22.5625 | 23.234 | 29.9687 | 0 | 0 | 0 | 0 | 1800 | 611 | 2400 | 182 | 152 | 0 | 145 | 0 | 0 | 500 | 435 | 1657 | 1162.1 | 0.0613 | 0.0707 | 0.001 | 0.0034 | 0.0193 | 0.452 | 0.104 | 0.0359 | 0.153 | 0.0084 | 0.006 | 0.0139 | 0.119 | 0.102 | 2510/03R2 | 133.7 | 78.7 | 55 | 0 | 0 | 0 | 0 | 28.3 | 30.6 | 7.6 | 0 | 0 | 30.6 | 0 | 0 | 12.9 | 0 | 0 | 0 | 0 | 0 | 0 | 16.2 | 7.5 | 0 | 0 | 0 | 0 | 1616 | 1673 | 1646 | 1657 | 816 | 1208.9 | 938.7 | 1162.1 | 227.06 | 224.96 | 221.05 | 230.75
2025-10-06 | 41 | Octobre | 2025-10-06 23:56 | 2025-10-07 00:54 | 51796 | 1 | DD13B | 58.32 | 1 | 57 | 123 | 117.4 | 119.825 | 40.017 | 3630 | 237 | 764 | 4.983 | 24.682 | 53.438 | 68.42 | 80.12 | 0 | 0 | 16.367 | 22.5938 | 23.651 | 30.6568 | 0 | 0 | 0 | 0 | 1800 | 611 | 2400 | 182 | 153 | 0 | 144 | 0 | 0 | 500 | 413 | 1652 | 1062.4 | 0.0612 | 0.0752 | 0.001 | 0.0039 | 0.0197 | 0.608 | 0.118 | 0.0391 | 0.158 | 0.0143 | 0.0065 | 0.0108 | 0.0828 | 0.113 | 2510/03R2 | 133.6 | 76.8 | 56.8 | 0 | 0 | 0 | 0 | 24.4 | 34.7 | 6.8 | 0 | 0 | 31.7 | 0 | 0 | 12.2 | 0 | 0 | 0 | 0 | 0 | 0 | 16.1 | 7.7 | 0 | 0 | 0 | 0 | 1603 | 1609 | 1614 | 1652 | 848.9 | 693.4 | 783.5 | 1062.4 | 237.04 | 218.9 | 225.16 | 226.88
2025-10-06 | 41 | Octobre | 2025-10-06 17:28 | 2025-10-06 23:56 | 51795 | 1 | DD13B | 84.88333 | 4 | 58 | 122 | 117.8 | 120.183 | 42.467 | 3751 | 243 | 825 | 5.433 | 22.454 | 54.125 | 69.74 | 76.47 | 0 | 0 | 0.05 | 0 | 0 | 0 | 0 | 0 | 3.133 | 3.406 | 1800 | 611 | 2400 | 182 | 152 | 0 | 140 | 0 | 0 | 500 | 413 | 1661 | 1070.5 | 0.0607 | 0.0855 | 0.001 | 0.0042 | 0.0234 | 0.619 | 0.129 | 0.0373 | 0.159 | 0.0117 | 0.0067 | 0.0125 | 0.116 | 0.138 | 2510/03R2 | 133.3 | 78.3 | 55 | 0 | 0 | 0 | 0 | 29 | 30.8 | 7 | 0 | 0 | 38.8 | 0 | 0 | 11.6 | 0 | 0 | 0 | 0 | 0 | 0 | 16.1 | 0 | 0 | 0 | 0 | 0 | 1601 | 1599 | 1624 | 1661 | 259.8 | 596.4 | 984.4 | 1070.5 | 151.06 | 213.25 | 236.5 | 222.55
2025-10-06 | 41 | Octobre | 2025-10-06 16:21 | 2025-10-06 17:28 | 51794 | 1 | SAE1006 | 67.18 | 4 | 58 | 127 | 123.1 | 119.329 | 37.683 | 3234 | 227 | 1052 | 1.817 | 69.908 | 48.156 | 63.09 | 76.68 | 0 | 0 | 0.017 | 0 | 0 | 0 | 0 | 0 | 4.317 | 3.71875 | 1800 | 611 | 2400 | 182 | 152 | 0 | 397 | 0 | 0 | 500 | 435 | 1668 | 1126.9 | 0.0738 | 0.0874 | 0.001 | 0.0032 | 0.021 | 0.517 | 0.178 | 0.0515 | 0.31 | 0.0078 | 0.0063 | 0.0175 | 0.0983 | 0.178 | 2510/02R1 | 110.7 | 77.5 | 33.2 | 0 | 0 | 0 | 0 | 21.1 | 28.2 | 6.1 | 0 | 0 | 20 | 0 | 0 | 11.9 | 0 | 0 | 0 | 0 | 0 | 0 | 15.8 | 7.6 | 0 | 0 | 0 | 0 | 1590 | 1589 | 1659 | 1668 | 345.8 | 565.6 | 1161.2 | 1126.9 | 178.06 | 214.79 | 229.61 | 222.52
2025-10-06 | 41 | Octobre | 2025-10-06 15:22 | 2025-10-06 16:21 | 51793 | 1 | SAE1006 | 59.25 | 8 | 57 | 130 | 125.1 | 117.444 | 40 | 3563 | 235 | 1073 | 1.867 | 69.643 | 52.062 | 68.1 | 78.09 | 0 | 0 | 0.017 | 0 | 0 | 0 | 0 | 0 | 2.85 | 2.7505 | 1800 | 610 | 2400 | 184 | 152 | 0 | 403 | 0 | 0 | 500 | 360 | 1658 | 972.5 | 0.0459 | 0.0811 | 0.001 | 0.0053 | 0.017 | 0.567 | 0.124 | 0.0368 | 0.314 | 0.0133 | 0.0064 | 0.0126 | 0.0704 | 0.125 | 2510/02R1 | 125.9 | 79.1 | 46.8 | 0 | 0 | 0 | 0 | 23.9 | 33.1 | 6.8 | 0 | 0 | 26.9 | 0 | 0 | 12.1 | 0 | 0 | 0 | 0 | 0 | 0 | 15.8 | 7.3 | 0 | 0 | 0 | 0 | 1602 | 1635 | 1672 | 1658 | 547.2 | 774.5 | 1042.1 | 972.5 | 205.29 | 212.9 | 214.6 | 217.13
2025-10-06 | 41 | Octobre | 2025-10-06 14:30 | 2025-10-06 15:22 | 51792 | 1 | SAE1006 | 51.7 | 3 | 60 | 130 | 125.8 | 136.929 | 40.35 | 3611 | 237 | 878 | 2.267 | 57.353 | 53.344 | 68.73 | 79.32 | 0 | 0 | 0.067 | 0.031 | 0 | 0 | 0 | 0 | 3.733 | 4.62475 | 1800 | 611 | 2400 | 182 | 152 | 0 | 399 | 0 | 0 | 500 | 368 | 1633 | 917.4 | 0.0547 | 0.0787 | 0.001 | 0.0039 | 0.0205 | 1.06 | 0.123 | 0.0465 | 0.307 | 0.0162 | 0.0061 | 0.0103 | 0.0999 | 0.124 | 2510/02R1 | 133.2 | 79.5 | 53.7 | 0 | 0 | 0 | 0 | 26.9 | 33 | 6.7 | 0 | 0 | 31.2 | 0 | 0 | 11.6 | 0 | 0 | 0 | 0 | 0 | 0 | 16.4 | 7.4 | 0 | 0 | 0 | 0 | 1567 | 1605 | 1633 |  | 631.8 | 753.9 | 917.4 |  | 234.91 | 227.22 | 226.43
2025-10-06 | 41 | Octobre | 2025-10-06 13:36 | 2025-10-06 14:30 | 51791 | 1 | SAE1006 | 53.92 | 1 | 57 | 126 | 120 | 117.42 | 38.6 | 3424 | 227 | 855 | 2.183 | 57.71 | 51.594 | 66.29 | 80.2 | 0 | 0 | 0.017 | 0 | 0 | 0 | 0 | 0 | 0 | 0 | 1800 | 611 | 2400 | 182 | 152 | 0 | 394 | 0 | 0 | 500 | 390 | 1663 | 989.6 | 0.0681 | 0.0853 | 0.001 | 0.0043 | 0.0239 | 0.685 | 0.131 | 0.0447 | 0.321 | 0.0138 | 0.0071 | 0.0124 | 0.0657 | 0.136 | 2510/02R1 | 133.5 | 77.6 | 55.9 | 0 | 0 | 0 | 0 | 24.9 | 33 | 7.2 | 0 | 0 | 32.5 | 0 | 0 | 12.7 | 0 | 0 | 0 | 0 | 0 | 0 | 16 | 7.2 | 0 | 0 | 0 | 0 | 1614 | 1631 | 1663 |  | 1035.9 | 883.2 | 989.6 |  | 245.69 | 224.72 | 215.69
2025-10-06 | 41 | Octobre | 2025-10-06 12:37 | 2025-10-06 13:36 | 51790 | 1 | SAE1006 | 59.02 | 4 | 58 | 127 | 123.3 | 117.138 | 40.4 | 3478 | 234 | 796 | 2.3 | 55.217 | 52.219 | 66.86 | 77.55 | 0 | 0 | 0.1 | 0.031 | 0 | 0 | 0 | 0 | 1.95 | 2.03075 | 1800 | 610 | 2400 | 182 | 152 | 0 | 403 | 0 | 0 | 500 | 368 | 1645 | 933.9 | 0.0707 | 0.0883 | 0.001 | 0.0045 | 0.0197 | 0.432 | 0.128 | 0.0383 | 0.324 | 0.0105 | 0.0071 | 0.0136 | 0.0561 | 0.131 | 2510/02R1 | 128.9 | 79.8 | 49.1 | 0 | 0 | 0 | 0 | 23 | 31.5 | 6.7 | 0 | 0 | 32.7 | 0 | 0 | 11.4 | 0 | 0 | 0 | 0 | 0 | 0 | 16 | 7.6 | 0 | 0 | 0 | 0 | 1610 | 1629 | 1645 |  | 699.8 | 880.2 | 933.9 |  | 219.03 | 225.56 | 221.21
2025-10-06 | 41 | Octobre | 2025-10-06 11:43 | 2025-10-06 12:37 | 51789 | 1 | SAE1006 | 54.33 | 8 | 56 | 125 | 120.1 | 117.444 | 38.4 | 3548 | 230 | 701 | 2.25 | 55.556 | 50.75 | 65.2 | 79.3 | 0 | 0 | 0.067 | 0 | 0 | 0 | 0 | 0 | 1.817 | 1.875 | 1800 | 610 | 2400 | 182 | 151 | 0 | 402 | 0 | 0 | 500 | 435 | 1666 | 1146.8 | 0.0554 | 0.0887 | 0.001 | 0.0038 | 0.0212 | 0.88 | 0.122 | 0.0405 | 0.327 | 0.0122 | 0.0074 | 0.0153 | 0.0853 | 0.124 | 2510/02R1 | 128.3 | 77.9 | 50.4 | 0 | 0 | 0 | 0 | 24.3 | 32.5 | 6.4 | 0 | 0 | 28.7 | 0 | 0 | 13.1 | 0 | 0 | 0 | 0 | 0 | 0 | 15.9 | 7.4 | 0 | 0 | 0 | 0 | 1624 | 1650 | 1669 | 1666 | 774.5 | 885.5 | 1224.5 | 1146.8 | 218.87 | 214.59 | 228.07 | 224.89
2025-10-06 | 41 | Octobre | 2025-10-06 10:52 | 2025-10-06 11:43 | 51788 | 1 | SAE1006 | 50.8 | 3 | 60 | 127 | 124.3 | 117.758 | 38.833 | 3451 | 228 | 820 | 2.283 | 55.62 | 51.75 | 66.39 | 79.96 | 0 | 0 | 0.1 | 0.031 | 0 | 0 | 0 | 0 | 3.283 | 3.594 | 1800 | 609 | 2400 | 184 | 152 | 0 | 393 | 0 | 0 | 500 | 383 | 1629 | 976.1 | 0.0569 | 0.0719 | 0.001 | 0.0031 | 0.0205 | 0.364 | 0.142 | 0.0462 | 0.274 | 0.0072 | 0.0061 | 0.0175 | 0.106 | 0.136 | 2510/02R1 | 128.9 | 78.5 | 50.4 | 0 | 0 | 0 | 0 | 24.4 | 34 | 6.9 | 0 | 0 | 27.6 | 0 | 0 | 13 | 0 | 0 | 0 | 0 | 0 | 0 | 15.8 | 7.2 | 0 | 0 | 0 | 0 | 1577 | 1609 | 1629 |  | 613.4 | 856.8 | 976.1 |  | 227.29 | 234.45 | 233.16
2025-10-06 | 41 | Octobre | 2025-10-06 08:58 | 2025-10-06 10:52 | 51787 | 1 | SAE1006 | 114.27 | 1 | 57 | 124 | 117.5 | 118.126 | 40.533 | 3658 | 269 | 1314 | 2.867 | 43.256 | 53.031 | 70.48 | 78.5 | 0 | 0 | 0.067 | 0.031 | 0 | 0 | 0 | 0 | 3.433 | 4.21925 | 1800 | 610 | 2400 | 184 | 152 | 0 | 400 | 0 | 0 | 500 | 413 | 1645 | 1074 | 0.0423 | 0.053 | 0.001 | 0.005 | 0.0212 | 0.194 | 0.129 | 0.0377 | 0.272 | 0.0163 | 0.0065 | 0.0133 | 0.119 | 0.127 | 2510/02R1 | 125.4 | 79.2 | 46.2 | 0 | 0 | 0 | 0 | 24.8 | 31.7 | 6.8 | 0 | 0 | 24.6 | 0 | 0 | 13 | 0 | 0 | 0 | 0 | 0 | 0 | 16.7 | 7.8 | 0 | 0 | 0 | 0 | 1572 | 1636 | 1646 | 1645 | 624.3 | 984.7 | 989.4 | 1074 | 231.31 | 230 | 224.91 | 231.48
2025-10-06 | 41 | Octobre | 2025-10-06 07:46 | 2025-10-06 08:58 | 51786 | 1 | SAE1006 | 71.57 | 4 | 60 | 128 | 126.2 | 115.73 | 39.967 | 3053 | 245 | 667 | 2.567 | 49.87 | 52.219 | 65.1 | 78.39 | 0 | 0 | 0.05 | 0.031 | 0 | 0 | 0 | 0 | 0 | 0 | 1800 | 610 | 2400 | 183 | 151 | 0 | 392 | 0 | 0 | 500 | 390 | 1644 | 997 | 0.0692 | 0.0642 | 0.001 | 0.0037 | 0.0203 | 0.507 | 0.108 | 0.0444 | 0.289 | 0.0157 | 0.0068 | 0.0174 | 0.0636 | 0.111 | 2510/02R1 | 126.3 | 77.5 | 48.8 | 0 | 0 | 0 | 0 | 26.1 | 32.7 | 6.7 | 0 | 0 | 26.1 | 0 | 0 | 11.5 | 0 | 0 | 0 | 0 | 0 | 0 | 15.9 | 7.3 | 0 | 0 | 0 | 0 | 1611 | 1629 | 1644 |  | 879 | 871.7 | 997 |  | 235.25 | 224.84 | 226.56
2025-10-06 | 41 | Octobre | 2025-10-06 06:50 | 2025-10-06 07:46 | 51785 | 1 | SAE1006 | 56.43 | 8 | 56 | 125 | 121.1 | 118.259 | 42.783 | 3487 | 234 | 869 | 2.45 | 51.02 | 21.5 | 36.47 | 30.15 | 0 | 0 | 0.067 | 0.031 | 0 | 0 | 0 | 0 | 9.842 | 0 | 1800 | 610 | 2400 | 183 | 151 | 0 | 399 | 0 | 0 | 500 | 363 | 1619 | 1030.3 | 0.0515 | 0.0504 | 0.001 | 0.0029 | 0.0195 | 0.55 | 0.0908 | 0.0319 | 0.279 | 0.0087 | 0.0059 | 0.0168 | 0.0829 | 0.0882 | 2510/02R1 | 133.8 | 80.6 | 53.2 | 0 | 0 | 0 | 0 | 24.3 | 34.1 | 7.9 | 0 | 0 | 32.5 | 0 | 0 | 12.5 | 0 | 0 | 0 | 0 | 0 | 0 | 15.5 | 7 | 0 | 0 | 0 | 0 | 1545 | 1569 | 1595 | 1619 | 599.1 | 19 | 760.1 | 1030.3 | 242.98 | -24.02 | 233.27 | 242.57
2025-10-06 | 41 | Octobre | 2025-10-06 05:34 | 2025-10-06 06:50 | 51784 | 1 | DD14A | 76 | 3 | 60 | 129 | 126.4 | 117.977 | 47.733 | 4344 | 261 | 1959 | 1.817 | 71.009 | 60.969 | 83.1 | 76.64 | 0 | 0 | 15.883 | 21.1875 | 31.85 | 39.7188 | 0 | 0 | 0 | 0 | 1800 | 609 | 2400 | 184 | 0 | 0 | 0 | 0 | 0 | 1000 | 445 | 1676 | 1663.3 | 0.0288 | 0.047 | 0.001 | 0.0042 | 0.0144 | 0.338 | 0.0249 | 0.0245 | 0.0442 | 0.0087 | 0.0071 | 0.017 | 0.0692 | 0.0274 | 2509/15R1 | 140.9 | 80.7 | 60.2 | 0 | 0 | 28.7 | 0 | 112.2 | 0 | 0 | 0 | 0 | 0 | 0 | 0 | 0 | 0 | 0 | 0 | 0 | 0 | 0 | 0 | 0 | 0 | 0 | 0 | 0 | 1561 | 1697 | 1690 | 1676 | 867.6 | 1759 | 1852.4 | 1663.3 | 261.52 | 239.45 | 247.05 | 246.76
2025-10-05 | 40 | Octobre | 2025-10-06 04:26 | 2025-10-06 05:34 | 51783 | 1 | DD14A | 67.73 | 1 | 59 | 128 | 122.8 | 137.314 | 44.983 | 4140 | 251 | 1700 | 2.883 | 44.393 | 60.062 | 80.47 | 80.11 | 0 | 0 | 17.183 | 23.6563 | 27.8 | 36.3672 | 0 | 0 | 0 | 0 | 1800 | 608 | 2400 | 183 | 0 | 0 | 0 | 0 | 0 | 1000 | 495 | 1659 | 1482.5 | 0.0407 | 0.0422 | 0.001 | 0.0029 | 0.0155 | 0.795 | 0.0241 | 0.0247 | 0.0387 | 0.0083 | 0.0062 | 0.0135 | 0.0629 | 0.0262 | 2509/15R1 | 140.6 | 81.6 | 59 | 0 | 0 | 0 | 0 | 89.4 | 0 | 22.7 | 0 | 0 | 0 | 0 | 0 | 0 | 0 | 0 | 0 | 0 | 0 | 0 | 28.5 | 0 | 0 | 0 | 0 | 0 | 1577 | 1668 | 1660 | 1659 | 887 | 1445.4 | 1461.6 | 1482.5 | 254.42 | 240.8 | 245.96 | 247.55
2025-10-05 | 40 | Octobre | 2025-10-06 03:19 | 2025-10-06 04:26 | 51782 | 1 | DD14A | 67.6 | 4 | 60 | 129 | 125.8 | 117.118 | 44.217 | 4060 | 254 | 1433 | 2.417 | 53.379 | 58.125 | 77.21 | 78.87 | 0 | 0 | 17.183 | 23.625 | 27.034 | 34.4374 | 0 | 0 | 0 | 0 | 1800 | 609 | 2400 | 181 | 0 | 0 | 0 | 0 | 0 | 1000 | 495 | 1649 | 1470.9 | 0.0203 | 0.0514 | 0.001 | 0.0058 | 0.0144 | 0.703 | 0.0236 | 0.0123 | 0.0414 | 0.0059 | 0.0063 | 0.0129 | 0.0531 | 0.0247 | 2509/15R1 | 140.6 | 81.3 | 59.3 | 0 | 0 | 29.7 | 0 | 110.9 | 0 | 0 | 0 | 0 | 0 | 0 | 0 | 0 | 0 | 0 | 0 | 0 | 0 | 0 | 0 | 0 | 0 | 0 | 0 | 0 | 1626 | 1642 | 1652 | 1649 | 1408.2 | 1506.9 | 1597 | 1470.9 | 261.73 | 258 | 256.82 | 252.41
2025-10-05 | 40 | Octobre | 2025-10-06 02:22 | 2025-10-06 03:19 | 51781 | 1 | DD14A | 56.82 | 8 | 57 | 127 | 121.7 | 117.225 | 44.3 | 4143 | 252 | 896 | 3.233 | 39.278 | 57.531 | 74.65 | 77.92 | 0 | 0 | 17.3 | 23.5938 | 27 | 33.9063 | 0 | 0 | 0 | 0 | 1800 | 609 | 2400 | 183 | 0 | 0 | 0 | 0 | 0 | 1000 | 495 | 1654 | 1357 | 0.0437 | 0.0485 | 0.001 | 0.0023 | 0.0145 | 0.446 | 0.0261 | 0.0264 | 0.0548 | 0.0108 | 0.0093 | 0.0096 | 0.0423 | 0.0321 | 2509/15R1 | 140.4 | 82.9 | 57.5 | 0 | 0 | 0 | 0 | 111.4 | 0 | 0 | 0 | 0 | 0 | 0 | 0 | 0 | 0 | 0 | 0 | 0 | 0 | 0 | 29 | 0 | 0 | 0 | 0 | 0 | 1567 | 1605 | 1631 | 1654 | 709.5 | 961.4 | 1038 | 1357 | 243.44 | 245.1 | 236.59 | 243.77
2025-10-05 | 40 | Octobre | 2025-10-06 01:16 | 2025-10-06 02:22 | 51780 | 1 | DD14A | 65.68 | 3 | 60 | 126 | 122.2 | 137.268 | 45.7 | 4422 | 255 | 1524 | 3 | 42 | 58.188 | 78.74 | 76.39 | 0 | 0 | 16.9 | 23.5313 | 28.8 | 34.5863 | 0 | 0 | 0 | 0 | 1800 | 609 | 2400 | 184 | 0 | 0 | 0 | 0 | 0 | 1000 | 495 | 1668 | 1538.7 | 0.0185 | 0.0445 | 0.001 | 0.0054 | 0.0117 | 0.66 | 0.0279 | 0.0219 | 0.0491 | 0.011 | 0.0086 | 0.0138 | 0.0832 | 0.0318 | 2509/15R1 | 140.5 | 80.9 | 59.6 | 0 | 0 | 28.4 | 0 | 112.1 | 0 | 0 | 0 | 0 | 0 | 0 | 0 | 0 | 0 | 0 | 0 | 0 | 0 | 0 | 0 | 0 | 0 | 0 | 0 | 0 | 1611 | 1669 | 1676 | 1668 | 1106 | 1586 | 1582 | 1538.7 | 252.14 | 247.07 | 243.08 | 245.39
2025-10-05 | 40 | Octobre | 2025-10-06 00:17 | 2025-10-06 01:16 | 51779 | 1 | DD14A | 59.43 | 1 | 59 | 127 | 120.9 | 117.899 | 43.983 | 4429 | 253 | 871 | 3.733 | 34.018 | 57 | 74.88 | 77.76 | 0 | 0 | 17.383 | 23.5938 | 26.6 | 33.375 | 0 | 0 | 0 | 0 | 1800 | 610 | 2400 | 181 | 0 | 0 | 0 | 0 | 0 | 1000 | 450 | 1656 | 1222 | 0.0453 | 0.0725 | 0.001 | 0.0051 | 0.0155 | 0.726 | 0.0315 | 0.0339 | 0.066 | 0.0159 | 0.0072 | 0.0115 | 0.0814 | 0.034 | 2509/15R1 | 140.7 | 80.4 | 60.3 | 0 | 0 | 0 | 0 | 111.9 | 0 | 0 | 0 | 0 | 0 | 0 | 0 | 0 | 0 | 0 | 0 | 0 | 0 | 0 | 28.8 | 0 | 0 | 0 | 0 | 0 | 1569 | 1641 | 1631 | 1656 | 484.8 | 1136.7 | 958.2 | 1222 | 214.33 | 237.83 | 230.71 | 234.99
2025-10-05 | 40 | Octobre | 2025-10-05 17:21 | 2025-10-06 00:17 | 51778 | 1 | SAE1006 | 74.29667 | 4 | 60 | 124 | 120.1 | 118.423 | 54.403 | 4728 | 276 | 2423 | 3.25 | 38.154 | 57.312 | 82.56 | 63.21 | 0 | 0 | 17.4 | 22.5938 | 37.004 | 34.5937 | 0 | 0 | 0 | 0 | 1800 | 612 | 2400 | 182 | 152 | 0 | 402 | 0 | 0 | 1000 | 435 | 1637 | 1179.8 | 0.0415 | 0.0661 | 0.001 | 0.0043 | 0.0141 | 0.284 | 0.0389 | 0.0329 | 0.302 | 0.0118 | 0.0067 | 0.0138 | 0.114 | 0.0513 | 2412/13R1 | 140.9 | 79.4 | 61.5 | 0 | 0 | 0 | 0 | 140.9 | 0 | 0 | 0 | 0 | 0 | 0 | 0 | 0 | 0 | 0 | 0 | 0 | 0 | 0 | 0 | 0 | 0 | 0 | 0 | 0 | 1602 | 1610 | 1631 | 1637 | 261.1 | 993.7 | 958.2 | 1179.8 | 150.88 | 244.81 | 230.71 | 242.74
2025-10-05 | 40 | Octobre | 2025-10-05 16:20 | 2025-10-05 17:21 | 51777 | 1 | DD13A | 61.7 | 3 | 59 | 128 | 121.2 | 108.404 | 38.333 | 3478 | 232 | 845 | 3.65 | 35.068 | 50.969 | 65.8 | 79.78 | 0 | 0 | 16.567 | 22.7188 | 21.766 | 28.03105 | 0 | 0 | 0 | 0 | 1800 | 610 | 2400 | 182 | 151 | 0 | 133 | 0 | 0 | 500 | 420 | 1662 | 1109.4 | 0.0931 | 0.0937 | 0.001 | 0.0048 | 0.018 | 0.632 | 0.1 | 0.0386 | 0.171 | 0.0089 | 0.0072 | 0.0133 | 0.11 | 0.101 | 2510/03R1 | 120.9 | 76.7 | 44.2 | 0 | 0 | 0 | 0 | 32.1 | 28 | 6.7 | 0 | 0 | 18.7 | 0 | 0 | 11.8 | 0 | 0 | 0 | 0 | 0 | 0 | 16.2 | 7.4 | 0 | 0 | 0 | 0 | 1663 | 1640 | 1640 | 1662 | 950.5 | 898.8 | 915.1 | 1109.4 | 212.73 | 221.12 | 222.44 | 224.63
2025-10-05 | 40 | Octobre | 2025-10-05 15:24 | 2025-10-05 16:20 | 51776 | 1 | DD13A | 55.6 | 4 | 59 | 125 | 122.2 | 124.979 | 38.083 | 3540 | 236 | 745 | 3.183 | 39.267 | 51.719 | 66.34 | 81.48 | 0 | 0 | 15.783 | 21.75 | 22.3 | 29.9375 | 0 | 0 | 0 | 0 | 1800 | 609 | 2400 | 182 | 152 | 0 | 131 | 0 | 0 | 500 | 325 | 1635 | 1061.4 | 0.0496 | 0.0744 | 0.001 | 0.0048 | 0.0232 | 0.632 | 0.131 | 0.0417 | 0.154 | 0.0121 | 0.0063 | 0.0137 | 0.0575 | 0.128 | 2510/03R1 | 133.7 | 78.1 | 55.6 | 0 | 0 | 0 | 0 | 33.5 | 31.7 | 6.9 | 0 | 0 | 24.3 | 0 | 0 | 13.2 | 0 | 0 | 0 | 0 | 0 | 0 | 16.5 | 7.6 | 0 | 0 | 0 | 0 | 1600 | 1636 | 1635 |  | 785.6 | 957.9 | 1061.4 |  | 232.97 | 227.97 | 236.05
2025-10-05 | 40 | Octobre | 2025-10-05 14:28 | 2025-10-05 15:24 | 51775 | 1 | DD13A | 56.12 | 1 | 58 | 127 | 121.2 | 124.963 | 40.3 | 3545 | 225 | 798 | 4.433 | 28.647 | 53.844 | 68.66 | 80.16 | 0 | 0 | 15.267 | 21.0313 | 25.033 | 32.7813 | 0 | 0 | 0 | 0 | 1800 | 609 | 2400 | 184 | 152 | 0 | 133 | 0 | 0 | 500 | 435 | 1674 | 1205 | 0.0512 | 0.0763 | 0.001 | 0.0041 | 0.0208 | 0.815 | 0.123 | 0.0383 | 0.157 | 0.0185 | 0.0069 | 0.0105 | 0.0341 | 0.122 | 2510/03R1 | 133.5 | 80.7 | 52.8 | 0 | 0 | 0 | 0 | 34.2 | 31.7 | 7.3 | 0 | 0 | 24.1 | 0 | 0 | 12.4 | 0 | 0 | 0 | 0 | 0 | 0 | 16 | 7.8 | 0 | 0 | 0 | 0 | 1597 | 1607 | 1647 | 1674 | 656.9 | 735 | 819.2 | 1205 | 221.45 | 224.27 | 210.5 | 224.18
2025-10-05 | 40 | Octobre | 2025-10-05 13:09 | 2025-10-05 14:28 | 51774 | 1 | DD13A | 79.42 | 8 | 56 | 125 | 123 | 125.194 | 45.267 | 3419 | 236 | 1310 | 4.667 | 26.786 | 56.781 | 73.37 | 75.26 | 0 | 0 | 15.95 | 21.5 | 29.316 | 35.18735 | 0 | 0 | 0 | 0 | 1800 | 609 | 2400 | 182 | 152 | 0 | 133 | 0 | 0 | 500 | 435 | 1669 | 1184.3 | 0.0702 | 0.099 | 0.001 | 0.0042 | 0.0224 | 0.551 | 0.104 | 0.0407 | 0.172 | 0.0094 | 0.006 | 0.0136 | 0.0745 | 0.102 | 2510/03R1 | 134 | 78.1 | 55.9 | 0 | 0 | 0 | 0 | 33.9 | 31.6 | 7.1 | 0 | 0 | 25.3 | 0 | 0 | 12.1 | 0 | 0 | 0 | 0 | 0 | 0 | 16.4 | 7.6 | 0 | 0 | 0 | 0 | 1601 | 1643 | 1653 | 1669 | 565 | 900.3 | 1073.8 | 1184.3 | 208.19 | 219.61 | 227.12 | 225.62
2025-10-05 | 40 | Octobre | 2025-10-05 12:08 | 2025-10-05 13:09 | 51773 | 1 | DD13A | 60.92 | 3 | 59 | 125 | 119.7 | 104.595 | 40.4 | 3578 | 237 | 1015 | 3.333 | 37.5 | 52.438 | 68.29 | 77.88 | 0 | 0 | 16.517 | 21.06255 | 23.884 | 31.3125 | 0 | 0 | 0 | 0 | 1800 | 610 | 2400 | 183 | 151 | 0 | 131 | 0 | 0 | 500 | 405 | 1639 | 1051.2 | 0.0546 | 0.0696 | 0.001 | 0.0032 | 0.0223 | 0.451 | 0.108 | 0.041 | 0.147 | 0.0052 | 0.0051 | 0.0167 | 0.12 | 0.106 | 2510/03R1 | 133.9 | 80.1 | 53.8 | 0 | 0 | 0 | 0 | 33.5 | 31.4 | 8.2 | 0 | 0 | 26.5 | 0 | 0 | 10.8 | 0 | 0 | 0 | 0 | 0 | 0 | 16.2 | 7.3 | 0 | 0 | 0 | 0 | 1584 | 1604 | 1635 | 1639 | 676.6 | 769.8 | 1035.3 | 1051.2 | 230.69 | 229.3 | 234.22 | 233.17
2025-10-05 | 40 | Octobre | 2025-10-05 10:57 | 2025-10-05 12:08 | 51772 | 1 | DD13A | 71.07 | 4 | 59 | 125 | 121.2 | 125.634 | 39.5 | 3535 | 237 | 937 | 5.183 | 24.116 | 51.531 | 66.94 | 78.28 | 0 | 0 | 15.783 | 20.87505 | 23.717 | 30.5625 | 0 | 0 | 0 | 0 | 1800 | 610 | 2400 | 184 | 151 | 0 | 128 | 0 | 0 | 500 | 420 | 1666 | 1109.2 | 0.0563 | 0.0726 | 0.001 | 0.0031 | 0.0185 | 0.548 | 0.122 | 0.039 | 0.149 | 0.0116 | 0.0059 | 0.0119 | 0.082 | 0.12 | 2510/03R1 | 133.3 | 77.6 | 55.7 | 0 | 0 | 0 | 0 | 36.9 | 30.6 | 8.4 | 0 | 0 | 20.6 | 0 | 0 | 13 | 0 | 0 | 0 | 0 | 0 | 0 | 16.3 | 7.5 | 0 | 0 | 0 | 0 | 1651 | 1634 | 1665 | 1666 | 191.1 | 864.2 | 1126.7 | 1109.2 | 101.4 | 221.49 | 224.13 | 222.44
2025-10-05 | 40 | Octobre | 2025-10-05 10:04 | 2025-10-05 10:57 | 51771 | 1 | SAE1006 | 52.83 | 1 | 58 | 129 | 122.9 | 119.436 | 38.583 | 3664 | 237 | 679 | 2.217 | 58.195 | 50.906 | 65.64 | 79.16 | 0 | 0 | 0.067 | 0.031 | 0 | 0 | 0 | 0 | 3.017 | 2.71825 | 1800 | 610 | 2400 | 182 | 152 | 0 | 398 | 0 | 0 | 500 | 325 | 1658 | 909.9 | 0.0572 | 0.0845 | 0.001 | 0.0048 | 0.0197 | 0.376 | 0.134 | 0.0527 | 0.303 | 0.0105 | 0.0072 | 0.0176 | 0.0662 | 0.126 | 2510/02R1 | 133.7 | 78.6 | 55.1 | 0 | 0 | 0 | 0 | 26.5 | 34.8 | 7.5 | 0 | 0 | 29.8 | 0 | 0 | 12.1 | 0 | 0 | 0 | 0 | 0 | 0 | 16.1 | 6.9 | 0 | 0 | 0 | 0 | 1621 | 1641 | 1647 | 1658 | 542.6 | 806.6 | 878 | 909.9 | 194.35 | 212.62 | 215.59 | 212.24
2025-10-05 | 40 | Octobre | 2025-10-05 09:07 | 2025-10-05 10:04 | 51770 | 1 | SAE1006 | 57.15 | 8 | 57 | 123 | 122.2 | 121.803 | 39.267 | 3950 | 243 | 711 | 2.767 | 44.458 | 51 | 66.74 | 77.93 | 0 | 0 | 0.017 | 0 | 0 | 0 | 0 | 0 | 0.6 | 0.562 | 1800 | 609 | 2400 | 182 | 151 | 0 | 394 | 0 | 0 | 500 | 350 | 1666 | 942.7 | 0.0858 | 0.0946 | 0.001 | 0.0045 | 0.0239 | 1.01 | 0.107 | 0.0389 | 0.307 | 0.0076 | 0.0072 | 0.0178 | 0.0866 | 0.102 | 2510/02R1 | 133.7 | 78.3 | 55.4 | 0 | 0 | 0 | 0 | 26.9 | 33.9 | 8.1 | 0 | 0 | 28.1 | 0 | 0 | 13.3 | 0 | 0 | 0 | 0 | 0 | 0 | 16 | 7.4 | 0 | 0 | 0 | 0 | 1643 | 1657 | 1659 | 1666 | 578.2 | 758.9 | 840.3 | 942.7 | 187.07 | 199.45 | 205.85 | 210.5
2025-10-05 | 40 | Octobre | 2025-10-05 08:14 | 2025-10-05 09:07 | 51769 | 1 | SAE1006 | 52.87 | 3 | 60 | 130 | 125.2 | 122.239 | 39.333 | 3463 | 233 | 703 | 2.733 | 47.561 | 50.844 | 65.05 | 77.56 | 0 | 0 | 0.083 | 0.031 | 0 | 0 | 0 | 0 | 4.733 | 4.65575 | 1800 | 610 | 2400 | 182 | 151 | 0 | 396 | 0 | 0 | 500 | 415 | 1679 | 1095.3 | 0.0631 | 0.0942 | 0.001 | 0.0045 | 0.02 | 0.574 | 0.115 | 0.0508 | 0.311 | 0.0117 | 0.0067 | 0.0147 | 0.0742 | 0.113 | 2510/02R1 | 133.4 | 76.6 | 56.8 | 0 | 0 | 0 | 0 | 25.5 | 34.1 | 7 | 0 | 0 | 32.6 | 0 | 0 | 11.3 | 0 | 0 | 0 | 0 | 0 | 0 | 16.1 | 6.8 | 0 | 0 | 0 | 0 | 1652 | 1614 | 1653 | 1679 | 192.5 | 764.3 | 929.6 | 1095.3 | 101.4 | 223.34 | 216.53 | 214.45
2025-10-05 | 40 | Octobre | 2025-10-05 07:18 | 2025-10-05 08:14 | 51768 | 1 | SAE1006 | 55.58 | 4 | 59 | 129 | 125 | 122.434 | 39.633 | 3765 | 242 | 695 | 2.3 | 56.087 | 51.969 | 67.09 | 78.68 | 0 | 0 | 0.133 | 0.062 | 0 | 0 | 0 | 0 | 2.316 | 2.1255 | 1800 | 0 | 2400 | 0 | 152 | 0 | 393 | 0 | 0 | 500 | 435 | 1677 | 1163.9 | 0.0584 | 0.07 | 0.001 | 0.0049 | 0.0293 | 0.789 | 0.124 | 0.0391 | 0.283 | 0.0132 | 0.0082 | 0.0222 | 0.0876 | 0.12 | 2510/02R1 | 133.5 | 77.5 | 56 | 0 | 0 | 0 | 0 | 25.5 | 34.2 | 6.8 | 0 | 0 | 31.3 | 0 | 0 | 12.7 | 0 | 0 | 0 | 0 | 0 | 0 | 15.8 | 7.2 | 0 | 0 | 0 | 0 | 1597 | 1659 | 1649 | 1677 | 386.9 | 855.6 | 798.4 | 1163.9 | 182.52 | 207.18 | 207.52 | 220
2025-10-05 | 40 | Octobre | 2025-10-05 06:14 | 2025-10-05 07:18 | 51767 | 1 | SAE1006 | 64.3 | 1 | 58 | 129 | 124.9 | 122.881 | 40.4 | 3750 | 240 | 728 | 2.567 | 50.26 | 52 | 67.2 | 77.23 | 0 | 0 | 0.017 | 0.031 | 0 | 0 | 0 | 0 | 3.417 | 3.375 | 1800 | 609 | 2400 | 413 | 152 | 0 | 0 | 0 | 0 | 500 | 413 | 1679 | 1062.2 | 0.0703 | 0.0737 | 0.001 | 0.0036 | 0.0242 | 0.239 | 0.13 | 0.0322 | 0.0736 | 0.0076 | 0.0064 | 0.0236 | 0.103 | 0.125 | 2510/02R1 | 133.5 | 75.9 | 57.6 | 0 | 0 | 0 | 0 | 24.3 | 33.7 | 6.6 | 0 | 0 | 33 | 0 | 0 | 12.3 | 0 | 0 | 0 | 0 | 0 | 0 | 16 | 7.6 | 0 | 0 | 0 | 0 | 1605 | 1657 | 1661 | 1679 | 531.1 | 36.1 | 865.6 | 1062.2 | 201.47 | -24.25 | 206.94 | 212.2
2025-10-05 | 40 | Octobre | 2025-10-05 05:16 | 2025-10-05 06:14 | 51766 | 1 | SAE1006 | 57.95 | 8 | 58 | 126 | 123.8 | 122.839 | 40.2 | 3610 | 236 | 728 | 3.717 | 33.901 | 52.773 | 67.54 | 78.77 | 0 | 0 | 0.1 | 0.023 | 0 | 0 | 0 | 0 | 1.95 | 2.12544 | 1800 | 610 | 2400 | 182 | 152 | 0 | 392 | 0 | 0 | 500 | 363 | 1658 | 1012.5 | 0.0883 | 0.0912 | 0.001 | 0.0043 | 0.0252 | 0.272 | 0.119 | 0.0407 | 0.316 | 0.0122 | 0.0075 | 0.0165 | 0.0939 | 0.111 | 2510/02R1 | 133.8 | 79.4 | 54.4 | 0 | 0 | 0 | 0 | 24 | 34.2 | 7.1 | 0 | 0 | 35.7 | 0 | 0 | 11.8 | 0 | 0 | 0 | 0 | 0 | 0 | 14.8 | 6.2 | 0 | 0 | 0 | 0 | 1622 | 1658 |  |  | 748.7 | 1012.5 |  |  | 217.47 | 220.09
2025-10-04 | 40 | Octobre | 2025-10-05 04:11 | 2025-10-05 05:16 | 51765 | 1 | SAE1006 | 65.15 | 3 | 60 | 128 | 123.1 | 122.846 | 41.017 | 3620 | 240 | 726 | 3.883 | 32.961 | 53.562 | 68.37 | 78.35 | 0 | 0 | 0.133 | 0.031 | 0 | 0 | 0 | 0 | 2.8 | 2.9375 | 1800 | 609 | 2400 | 182 | 152 | 0 | 400 | 0 | 0 | 500 | 410 | 1654 | 197.7 | 0.0747 | 0.0753 | 0.001 | 0.0037 | 0.0237 | 0.46 | 0.109 | 0.0313 | 0.231 | 0.0095 | 0.0068 | 0.0174 | 0.074 | 0.107 | 2510/02R1 | 132.7 | 75.9 | 56.8 | 0 | 0 | 0 | 0 | 23.8 | 33.7 | 6.9 | 0 | 0 | 31.3 | 0 | 0 | 12.5 | 0 | 0 | 0 | 0 | 0 | 0 | 17.1 | 7.4 | 0 | 0 | 0 | 0 | 1596 | 1654 | 1654 | 1654 | 514.1 | 1106.7 | 197.9 | 197.7 | 203.96 | 228.79 | 102.35 | 102.27
2025-10-04 | 40 | Octobre | 2025-10-05 03:07 | 2025-10-05 04:11 | 51764 | 1 | SAE1006 | 63.6 | 4 | 60 | 124 | 123.1 | 122.745 | 40.133 | 3564 | 244 | 672 | 3.95 | 31.392 | 53.617 | 68.05 | 80.16 | 0 | 0 | 0.017 | 0 | 0 | 0 | 0 | 0 | 2.733 | 2.64819 | 1800 | 610 | 2400 | 183 | 152 | 0 | 398 | 0 | 0 | 500 | 420 | 1656 | 992.4 | 0.0589 | 0.0824 | 0.001 | 0.0051 | 0.0218 | 0.452 | 0.105 | 0.0448 | 0.262 | 0.0124 | 0.0078 | 0.0145 | 0.0868 | 0.107 | 2510/02R1 | 133 | 78.7 | 54.3 | 0 | 0 | 0 | 0 | 24.6 | 33.7 | 6.4 | 0 | 0 | 34.1 | 0 | 0 | 11.9 | 0 | 0 | 0 | 0 | 0 | 0 | 15.3 | 7 | 0 | 0 | 0 | 0 | 1603 | 1652 | 1656 |  | 520.7 | 884.7 | 992.4 |  | 201.1 | 213.43 | 219.7
2025-10-04 | 40 | Octobre | 2025-10-05 02:09 | 2025-10-05 03:07 | 51763 | 1 | SAE1006 | 57.72 | 1 | 58 | 123 | 116.9 | 98.329 | 40.633 | 3584 | 239 | 757 | 4.933 | 24.932 | 54.062 | 68.88 | 79.83 | 0 | 0 | 0.083 | 0.031 | 0 | 0 | 0 | 0 | 3.733 | 3.7505 | 1800 | 610 | 2400 | 186 | 152 | 0 | 393 | 0 | 0 | 500 | 410 | 1660 | 1164 | 0.066 | 0.065 | 0.001 | 0.0052 | 0.0284 | 0.526 | 0.117 | 0.042 | 0.293 | 0.0123 | 0.0085 | 0.0176 | 0.075 | 0.121 | 2510/02R1 | 133.4 | 79.5 | 53.9 | 0 | 0 | 0 | 0 | 24.3 | 33 | 6.8 | 0 | 0 | 34.3 | 0 | 0 | 12.4 | 0 | 0 | 0 | 0 | 0 | 0 | 15.9 | 6.7 | 0 | 0 | 0 | 0 | 1652 | 1654 | 1663 | 1660 | 193.3 | 958 | 1213.8 | 1164 | 101.7 | 218.2 | 230.69 | 229.24
2025-10-04 | 40 | Octobre | 2025-10-05 01:08 | 2025-10-05 02:09 | 51762 | 1 | SAE1006 | 61.77 | 8 | 56 | 123 | 120.1 | 122.801 | 39.933 | 3375 | 251 | 769 | 4.467 | 27.537 | 53.344 | 67.63 | 80.15 | 0 | 0 | 0.05 | 0 | 0 | 0 | 0 | 0 | 2.433 | 2.65575 | 1800 | 610 | 2400 | 182 | 151 | 0 | 396 | 0 | 0 | 500 | 410 | 1654 | 1073.4 | 0.0985 | 0.0968 | 0.001 | 0.0047 | 0.023 | 0.502 | 0.108 | 0.0506 | 0.304 | 0.0093 | 0.0091 | 0.0154 | 0.0795 | 0.115 | 2510/02R1 | 132.6 | 82.7 | 49.9 | 0 | 0 | 0 | 0 | 24.4 | 33.2 | 7.5 | 0 | 0 | 31.2 | 0 | 0 | 12.9 | 0 | 0 | 0 | 0 | 0 | 0 | 16.2 | 7.2 | 0 | 0 | 0 | 0 | 1609 | 1647 | 1644 | 1654 | 342.1 | 876.8 | 888.8 | 1073.4 | 166.95 | 215.49 | 218.12 | 226.55
2025-10-04 | 40 | Octobre | 2025-10-04 23:58 | 2025-10-05 01:08 | 51761 | 1 | SAE1006 | 69.43 | 3 | 60 | 124 | 118.4 | 122.851 | 40.883 | 3783 | 245 | 702 | 4.633 | 26.763 | 54.5 | 69.71 | 79.98 | 0 | 0 | 0.1 | 0.039 | 0 | 0 | 0 | 0 | 4.15 | 4.12475 | 1800 | 609 | 2400 | 182 | 152 | 0 | 392 | 0 | 0 | 500 | 410 | 1643 | 1014.1 | 0.0823 | 0.0952 | 0.001 | 0.0048 | 0.0214 | 1.08 | 0.106 | 0.0418 | 0.297 | 0.0093 | 0.0092 | 0.0141 | 0.0685 | 0.105 | 2510/02R1 | 133.9 | 79 | 54.9 | 0 | 0 | 0 | 0 | 23.7 | 33.5 | 6.9 | 0 | 0 | 35 | 0 | 0 | 12 | 0 | 0 | 0 | 0 | 0 | 0 | 15.4 | 7.4 | 0 | 0 | 0 | 0 | 1604 | 1609 | 1632 | 1643 | 593.8 | 747.8 | 986 | 1014.1 | 210.21 | 224.45 | 232.27 | 228.35
2025-10-04 | 40 | Octobre | 2025-10-04 18:00 | 2025-10-04 23:58 | 51760 | 1 | SAE1006 | 56.50333 | 4 | 60 | 123 | 120.6 | 122.723 | 45.4 | 3799 | 253 | 949 | 4.6 | 26.739 | 57.562 | 73.87 | 76.07 | 0 | 0 | 0.133 | 0.094 | 0 | 0 | 0 | 0 | 0 | 0 | 1800 | 610 | 2400 | 182 | 152 | 0 | 390 | 0 | 0 | 500 | 410 | 1663 | 1096.7 | 0.0707 | 0.0891 | 0.001 | 0.0046 | 0.022 | 1.19 | 0.102 | 0.0564 | 0.309 | 0.0118 | 0.0083 | 0.0129 | 0.0876 | 0.101 | 2510/02R1 | 133.7 | 78.6 | 55.1 | 0 | 0 | 0 | 0 | 23.6 | 34.5 | 7.5 | 0 | 0 | 39.7 | 0 | 0 | 12.3 | 0 | 0 | 0 | 0 | 0 | 0 | 16.1 | 0 | 0 | 0 | 0 | 0 | 1601 | 1582 | 1622 | 1663 | 258.7 | 507.3 | 742.6 | 1096.7 | 150.75 | 210.6 | 216.87 | 223.24
2025-10-04 | 40 | Octobre | 2025-10-04 17:05 | 2025-10-04 18:00 | 51759 | 1 | SAE1006 | 55 | 4 | 61 | 125 | 123.5 | 109.679 | 38.433 | 3531 | 228 | 909 | 2.717 | 46.012 | 49.844 | 65.08 | 77.81 | 0 | 0 | 0.083 | 0.03075 | 0 | 0 | 0 | 0 | 9.6 | 11.0318 | 1800 | 610 | 2400 | 181 | 152 | 0 | 397 | 0 | 0 | 500 | 410 | 1653 | 1023 | 0.0936 | 0.0869 | 0.001 | 0.0034 | 0.0218 | 0.772 | 0.0952 | 0.0454 | 0.301 | 0.017 | 0.0066 | 0.0094 | 0.118 | 0.0947 | 2510/03R1 | 118 | 77.3 | 40.7 | 0 | 0 | 0 | 0 | 33.4 | 29 | 4.9 | 0 | 0 | 16.6 | 0 | 0 | 11.3 | 0 | 0 | 0 | 0 | 0 | 0 | 15.5 | 7.3 | 0 | 0 | 0 | 0 | 1570 | 1680 | 1656 | 1653 | 325 | 1208.7 | 905.6 | 1023 | 184.36 | 221.14 | 212.98 | 223.56
2025-10-04 | 40 | Octobre | 2025-10-04 14:53 | 2025-10-04 17:05 | 51758 | 1 | SAE1006 | 132.22 | 1 | 58 | 127 | 120.9 | 122.539 | 23.567 | 2058 | 135 | 1533 | 2.667 | 47.625 | 27.25 | 40.26 | 69.38 | 0 | 0 | 5.833 | 6.938 | 17.733 | 20.312 | 0 | 0 | 0 | 0 | 900 | 609 | 1110 | 183 | 152 | 0 | 0 | 0 | 0 | 500 | 405 | 1687 | 1055.2 | 0.058 | 0.0756 | 0.001 | 0.0049 | 0.0215 | 0.225 | 0.106 | 0.0477 | 0.0857 | 0.0092 | 0.0065 | 0.0124 | 0.0745 | 0.102 | 2510/03R1 | 45.7 | 45.7 | 0 | 0 | 0 | 0 | 0 | 5.7 | 14.4 | 3.3 | 0 | 0 | 7 | 0 | 0 | 9 | 0 | 0 | 0 | 0 | 0 | 0 | 6.3 | 0 | 0 | 0 | 0 | 0 | 1586 | 1643 | 1683 | 1687 | 599.6 | 761.5 | 1117.9 | 1055.2 | 220.72 | 207.31 | 213.78 | 207.37
2025-10-04 | 40 | Octobre | 2025-10-04 13:54 | 2025-10-04 14:53 | 51757 | 1 | DD13A | 58.58 | 8 | 56 | 126 | 122.6 | 122.51 | 39.883 | 3414 | 236 | 860 | 2.95 | 42.712 | 52.344 | 67.06 | 78.75 | 0 | 0 | 16.583 | 22.25 | 23.3 | 30.0313 | 0 | 0 | 0 | 0 | 1800 | 610 | 2400 | 182 | 152 | 0 | 134 | 0 | 0 | 300 | 435 | 1665 | 1160.1 | 0.0737 | 0.0855 | 0.001 | 0.0041 | 0.0235 | 1.08 | 0.105 | 0.039 | 0.153 | 0.0091 | 0.0067 | 0.0164 | 0.0658 | 0.122 | 2510/03R1 | 133.8 | 79.7 | 54.1 | 0 | 0 | 0 | 0 | 35.5 | 31.8 | 4.6 | 0 | 0 | 26.1 | 0 | 0 | 12.3 | 0 | 0 | 0 | 0 | 0 | 0 | 16.1 | 7.4 | 0 | 0 | 0 | 0 | 1603 | 1640 | 1668 | 1665 | 586.7 | 885.2 | 1076.3 | 1160.1 | 209.87 | 220 | 219.14 | 226.28
2025-10-04 | 40 | Octobre | 2025-10-04 12:56 | 2025-10-04 13:54 | 51756 | 1 | DD13A | 57.83 | 3 | 60 | 127 | 120.5 | 122.612 | 41.1 | 3663 | 239 | 934 | 3.283 | 38.68 | 54.094 | 69.88 | 78.97 | 0 | 0 | 16.167 | 22.4688 | 24.934 | 31.5938 | 0 | 0 | 0 | 0 | 1800 | 610 | 2400 | 182 | 152 | 0 | 128 | 0 | 0 | 500 | 400 | 1655 | 1008.1 | 0.0826 | 0.0884 | 0.001 | 0.0031 | 0.0223 | 0.589 | 0.0998 | 0.0387 | 0.151 | 0.0141 | 0.006 | 0.0096 | 0.0714 | 0.1 | 2510/03R1 | 133.8 | 77.3 | 56.5 | 0 | 0 | 0 | 0 | 33.4 | 31.6 | 7 | 0 | 0 | 25.7 | 0 | 0 | 12.5 | 0 | 0 | 0 | 0 | 0 | 0 | 16.3 | 7.3 | 0 | 0 | 0 | 0 | 1565 | 1643 | 1667 | 1655 | 458.9 | 761.5 | 1014.3 | 1008.1 | 212.47 | 207.31 | 215.33 | 221.4
2025-10-04 | 40 | Octobre | 2025-10-04 11:59 | 2025-10-04 12:56 | 51755 | 1 | DD13A | 57.57 | 4 | 60 | 126 | 123.2 | 122.422 | 39.467 | 3290 | 233 | 836 | 3.267 | 38.571 | 51.906 | 66.14 | 78.91 | 0 | 0 | 16.267 | 22.4375 | 23.2 | 29.4063 | 0 | 0 | 0 | 0 | 1800 | 609 | 2400 | 181 | 152 | 0 | 133 | 0 | 0 | 500 | 428 | 1669 | 1128 | 0.0689 | 0.081 | 0.001 | 0.003 | 0.017 | 0.579 | 0.0917 | 0.0463 | 0.159 | 0.0097 | 0.0054 | 0.013 | 0.0884 | 0.0916 | 2510/03R1 | 133.5 | 77 | 56.5 | 0 | 0 | 0 | 0 | 33.4 | 31.6 | 7.3 | 0 | 0 | 25.7 | 0 | 0 | 12.6 | 0 | 0 | 0 | 0 | 0 | 0 | 15.9 | 7 | 0 | 0 | 0 | 0 | 1610 | 1633 | 1669 |  | 628.7 | 738.6 | 1128 |  | 211.15 | 210.49 | 222.04
2025-10-04 | 40 | Octobre | 2025-10-04 10:58 | 2025-10-04 11:59 | 51754 | 1 | DD13A | 60.77 | 1 | 59 | 125 | 120.5 | 15.21 | 42.983 | 3857 | 245 | 1059 | 3.75 | 33.333 | 56.156 | 73.06 | 78.39 | 0 | 0 | 16.8 | 22.625 | 26.183 | 33.5079 | 0 | 0 | 0 | 0 | 1800 | 609 | 2400 | 183 | 152 | 0 | 132 | 0 | 0 | 500 | 435 | 1693 | 1389.4 | 0.0782 | 0.0817 | 0.001 | 0.0035 | 0.018 | 0.592 | 0.0914 | 0.0324 | 0.159 | 0.0176 | 0.0079 | 0.0124 | 0.064 | 0.103 | 2510/03R1 | 133.7 | 79.7 | 54 | 0 | 0 | 0 | 0 | 33.2 | 31.5 | 7.3 | 0 | 0 | 26.2 | 0 | 0 | 12.6 | 0 | 0 | 0 | 0 | 0 | 0 | 15.7 | 7.2 | 0 | 0 | 0 | 0 | 1577 | 1669 | 1695 | 1693 | 429.5 | 991.1 | 1370.7 | 1389.4 | 201.07 | 212.54 | 222.23 | 224.31
2025-10-04 | 40 | Octobre | 2025-10-04 09:58 | 2025-10-04 10:58 | 51753 | 1 | DD13C | 59.83 | 8 | 56 | 129 | 126.6 | 120.703 | 39.983 | 3294 | 233 | 805 | 3.383 | 38.128 | 52.219 | 66.34 | 78.36 | 0 | 0 | 16.633 | 22.03125 | 23.35 | 30.125 | 0 | 0 | 0 | 0 | 1800 | 609 | 2400 | 182 | 151 | 0 | 160 | 0 | 0 | 500 | 420 | 1652 | 1102.9 | 0.059 | 0.075 | 0.001 | 0.0039 | 0.0194 | 0.737 | 0.105 | 0.0329 | 0.171 | 0.011 | 0.0065 | 0.0114 | 0.0822 | 0.106 | 2510/02R1 | 133.1 | 77.3 | 55.8 | 0 | 0 | 0 | 0 | 24.6 | 34.3 | 7 | 0 | 0 | 31.8 | 0 | 0 | 12.8 | 0 | 0 | 0 | 0 | 0 | 0 | 15.8 | 6.8 | 0 | 0 | 0 | 0 | 1652 | 1597 | 1626 | 1652 | 193.3 | 788.4 | 951.8 | 1102.9 | 101.7 | 234.87 | 232.94 | 229.63
2025-10-04 | 40 | Octobre | 2025-10-04 08:56 | 2025-10-04 09:58 | 51752 | 1 | DD13C | 62.17 | 3 | 61 | 129 | 126.8 | 123.03 | 42.517 | 3641 | 245 | 931 | 3.217 | 40.104 | 52.812 | 68.54 | 74.53 | 0 | 0 | 16.216 | 21.00005 | 26.3 | 31.75 | 0 | 0 | 0 | 0 | 1800 | 610 | 2400 | 182 | 152 | 0 | 161 | 0 | 0 | 500 | 413 | 1663 | 1072.6 | 0.0706 | 0.0929 | 0.001 | 0.0048 | 0.0201 | 0.572 | 0.105 | 0.0361 | 0.19 | 0.0101 | 0.0071 | 0.013 | 0.0721 | 0.107 | 2510/02R1 | 133.9 | 80.8 | 53.1 | 0 | 0 | 0 | 0 | 24.5 | 34.5 | 7.2 | 0 | 0 | 31.8 | 0 | 0 | 12.4 | 0 | 0 | 0 | 0 | 0 | 0 | 16.4 | 7.1 | 0 | 0 | 0 | 0 | 1631 | 1621 | 1641 | 1663 | 783.2 | 701.1 | 943 | 1072.6 | 215.89 | 213.19 | 224.1 | 221.61
2025-10-04 | 40 | Octobre | 2025-10-04 07:59 | 2025-10-04 08:56 | 51751 | 1 | DD13C | 56.83 | 4 | 60 | 128 | 125.4 | 123.499 | 43.2 | 3777 | 252 | 914 | 3.667 | 34.909 | 53.75 | 69.85 | 74.65 | 0 | 0 | 17.367 | 22.375 | 25.833 | 31.3437 | 0 | 0 | 0 | 0 | 1800 | 609 | 2400 | 182 | 152 | 0 | 158 | 0 | 0 | 500 | 398 | 1672 | 1032 | 0.102 | 0.109 | 0.0019 | 0.0108 | 0.0509 | 0.573 | 0.114 | 0.0443 | 0.176 | 0.0151 | 0.0076 | 0.0119 | 0.0783 | 0.116 | 2510/02R1 | 133.5 | 81.5 | 52 | 0 | 0 | 0 | 0 | 24.2 | 34.6 | 7 | 0 | 0 | 33.3 | 0 | 0 | 12.4 | 0 | 0 | 0 | 0 | 0 | 0 | 15.8 | 6.2 | 0 | 0 | 0 | 0 | 1591 | 1640 | 1654 | 1672 | 498.3 | 744.7 | 900.1 | 1032 | 204.39 | 207.3 | 213.62 | 213.88
2025-10-04 | 40 | Octobre | 2025-10-04 06:41 | 2025-10-04 07:59 | 51750 | 1 | DD13C | 77.97 | 1 | 60 | 128 | 125.8 | 123.417 | 40.2 | 3274 | 235 | 767 | 3.75 | 34.133 | 52.219 | 66.13 | 77.94 | 0 | 0 | 16.85 | 22.25005 | 23.35 | 29.9063 | 0 | 0 | 0 | 0 | 1800 | 609 | 2420 | 182 | 152 | 0 | 153 | 0 | 0 | 500 | 405 | 1664 | 1057.4 | 0.0397 | 0.0677 | 0.001 | 0.0053 | 0.0153 | 0.357 | 0.109 | 0.0312 | 0.17 | 0.0149 | 0.0065 | 0.0101 | 0.0727 | 0.112 | 2510/02R1 | 133.9 | 76.9 | 57 | 0 | 0 | 0 | 0 | 25.3 | 34.4 | 6.7 | 0 | 0 | 33.1 | 0 | 0 | 12 | 0 | 0 | 0 | 0 | 0 | 0 | 16.1 | 6.3 | 0 | 0 | 0 | 0 | 1692 | 1664 |  |  | 1292.6 | 1057.4 |  |  | 219.56 | 220.01
2025-10-04 | 40 | Octobre | 2025-10-04 05:39 | 2025-10-04 06:41 | 51749 | 1 | DD13C | 61.8 | 8 | 56 | 124 | 123 | 123.421 | 40.133 | 3455 | 240 | 740 | 3.767 | 32.92 | 54.062 | 68.43 | 80.83 | 0 | 0 | 16.183 | 22.2813 | 23.95 | 31.75 | 0 | 0 | 0 | 0 | 1800 | 610 | 2400 | 183 | 152 | 0 | 158 | 0 | 0 | 500 | 420 | 1654 | 1100.6 | 0.0791 | 0.079 | 0.001 | 0.004 | 0.0177 | 0.535 | 0.116 | 0.0425 | 0.186 | 0.0095 | 0.0063 | 0.0103 | 0.123 | 0.128 | 2510/02R1 | 132.5 | 76.9 | 55.6 | 0 | 0 | 0 | 0 | 24.6 | 33.5 | 7.1 | 0 | 0 | 32.3 | 0 | 0 | 13.1 | 0 | 0 | 0 | 0 | 0 | 0 | 15.5 | 6.4 | 0 | 0 | 0 | 0 | 1583 | 1647 | 1645 | 1654 | 388.4 | 808 | 825.6 | 1100.6 | 190.41 | 209.49 | 212.16 | 228.39
2025-10-03 | 40 | Octobre | 2025-10-04 04:38 | 2025-10-04 05:39 | 51748 | 1 | DD13C | 61.27 | 1 | 60 | 125 | 121.3 | 123.02 | 41.717 | 3756 | 249 | 673 | 4.317 | 28.958 | 55.219 | 70.25 | 79.42 | 0 | 0 | 15.75 | 21.4688 | 25.967 | 33.7188 | 0 | 0 | 0 | 0 | 1800 | 610 | 2400 | 183 | 152 | 0 | 153 | 0 | 0 | 500 | 410 | 1683 | 1048.4 | 0.0974 | 0.091 | 0.001 | 0.0038 | 0.0245 | 0.609 | 0.119 | 0.042 | 0.176 | 0.0117 | 0.0069 | 0.0117 | 0.0977 | 0.115 | 2510/02R1 | 131.6 | 77.1 | 54.5 | 0 | 0 | 0 | 0 | 23.5 | 33.7 | 6.5 | 0 | 0 | 32.3 | 0 | 0 | 12.2 | 0 | 0 | 0 | 0 | 0 | 0 | 16 | 7.4 | 0 | 0 | 0 | 0 | 1626 | 1681 | 1681 | 1683 | 444.5 | 847.8 | 958.5 | 1048.4 | 176.98 | 194.56 | 203.57 | 209.07
2025-10-03 | 40 | Octobre | 2025-10-04 03:40 | 2025-10-04 04:38 | 51747 | 1 | DD13C | 58.43 | 4 | 59 | 124 | 121.9 | 122.727 | 42.833 | 3777 | 250 | 839 | 3.933 | 31.525 | 55.812 | 71.59 | 78.18 | 0 | 0 | 16.483 | 22.1875 | 26.35 | 33.5625 | 0 | 0 | 0 | 0 | 1800 | 610 | 2400 | 183 | 152 | 0 | 157 | 0 | 0 | 500 | 410 | 1665 | 1013.8 | 0.0674 | 0.0728 | 0.001 | 0.0034 | 0.0224 | 0.508 | 0.114 | 0.0451 | 0.181 | 0.0104 | 0.007 | 0.0122 | 0.0941 | 0.112 | 2510/02R1 | 132.9 | 79.8 | 53.1 | 0 | 0 | 0 | 0 | 23.8 | 40.2 | 7.2 | 0 | 0 | 30.7 | 0 | 0 | 7.5 | 0 | 0 | 0 | 0 | 0 | 0 | 15.8 | 7.7 | 0 | 0 | 0 | 0 | 1598 | 1614 | 1648 | 1665 | 552.5 | 582.8 | 812.1 | 1013.8 | 208.17 | 203.4 | 209.32 | 216.38
2025-10-03 | 40 | Octobre | 2025-10-04 02:35 | 2025-10-04 03:40 | 51746 | 1 | DD13C | 64.98 | 1 | 60 | 124 | 121.9 | 98.374 | 41.283 | 3725 | 248 | 774 | 4.15 | 29.88 | 54.312 | 69.66 | 78.94 | 0 | 0 | 15.883 | 21.9063 | 25.4 | 32.3437 | 0 | 0 | 0 | 0 | 1800 | 610 | 2400 | 181 | 152 | 0 | 159 | 0 | 0 | 500 | 410 | 1650 | 1111.4 | 0.0401 | 0.0595 | 0.001 | 0.0067 | 0.0208 | 0.406 | 0.118 | 0.0422 | 0.154 | 0.0088 | 0.0082 | 0.0161 | 0.0634 | 0.117 | 2510/02R1 | 133.9 | 79.2 | 54.7 | 0 | 0 | 0 | 0 | 24.5 | 33.4 | 6.9 | 0 | 0 | 33.7 | 0 | 0 | 12.3 | 0 | 0 | 0 | 0 | 0 | 0 | 15.6 | 7.5 | 0 | 0 | 0 | 0 | 1587 | 1651 | 1657 | 1650 | 518.5 | 870.5 | 1024.2 | 1111.4 | 209.48 | 212.79 | 221.47 | 231.28
2025-10-03 | 40 | Octobre | 2025-10-04 01:30 | 2025-10-04 02:35 | 51745 | 1 | DD13C | 64.67 | 8 | 57 | 123 | 122 | 122.975 | 40.233 | 3567 | 248 | 922 | 4.183 | 29.402 | 54 | 69.48 | 80.53 | 0 | 0 | 16.283 | 22.1875 | 23.95 | 31.75 | 0 | 0 | 0 | 0 | 1800 | 611 | 2400 | 184 | 152 | 0 | 163 | 0 | 0 | 500 | 410 | 1652 | 1141.8 | 0.053 | 0.0825 | 0.001 | 0.0054 | 0.0231 | 0.238 | 0.119 | 0.041 | 0.172 | 0.0072 | 0.0061 | 0.0173 | 0.113 | 0.119 | 2510/02R1 | 131.4 | 77.2 | 54.2 | 0 | 0 | 0 | 0 | 23.6 | 34.2 | 7 | 0 | 0 | 30.4 | 0 | 0 | 12.3 | 0 | 0 | 0 | 0 | 0 | 0 | 16.6 | 7.3 | 0 | 0 | 0 | 0 | 1624 | 1637 | 1639 | 1652 | 600.9 | 726.3 | 930.8 | 1141.8 | 200.22 | 207.09 | 224.23 | 232.17
2025-10-03 | 40 | Octobre | 2025-10-04 00:04 | 2025-10-04 01:30 | 51744 | 1 | DD13C | 85.98 | 3 | 60 | 124 | 121 | 122.68 | 41.967 | 3985 | 252 | 1229 | 4.283 | 28.949 | 56.062 | 74.08 | 80.15 | 0 | 0 | 16.3 | 22.1563 | 25.667 | 33.875 | 0 | 0 | 0 | 0 | 1800 | 610 | 2400 | 183 | 152 | 0 | 156 | 0 | 0 | 500 | 410 | 1654 | 1072 | 0.057 | 0.0896 | 0.001 | 0.004 | 0.0265 | 0.534 | 0.121 | 0.0408 | 0.172 | 0.0064 | 0.0058 | 0.0192 | 0.0839 | 0.119 | 2510/02R1 | 133.4 | 78.6 | 54.8 | 0 | 0 | 0 | 0 | 24.2 | 33.6 | 6.9 | 0 | 0 | 34.2 | 0 | 0 | 12.5 | 0 | 0 | 0 | 0 | 0 | 0 | 15.3 | 6.7 | 0 | 0 | 0 | 0 | 1611 | 1669 | 1664 | 1654 | 772.4 | 40.7 | 958 | 1072 | 225.74 | -21.9 | 212.76 | 226.45
2025-10-03 | 40 | Octobre | 2025-10-03 17:54 | 2025-10-04 00:04 | 51743 | 1 | DD13C | 62.03333 | 4 | 59 | 123 | 120.8 | 113.694 | 44.183 | 4107 | 254 | 657 | 4.2 | 29.286 | 56.938 | 72.97 | 77.32 | 0 | 0 | 18.15 | 24 | 26.033 | 32.875 | 0 | 0 | 0 | 0 | 1800 | 609 | 2400 | 183 | 151 | 0 | 165 | 0 | 0 | 500 | 410 | 1658 | 1108.1 | 0.0797 | 0.0952 | 0.001 | 0.0043 | 0.0261 | 0.555 | 0.118 | 0.0407 | 0.165 | 0.0108 | 0.0063 | 0.0155 | 0.0847 | 0.117 | 2510/02R1 | 132.8 | 77.2 | 55.6 | 0 | 0 | 0 | 0 | 24.2 | 34.4 | 6.5 | 0 | 0 | 39.4 | 0 | 0 | 12.3 | 0 | 0 | 0 | 0 | 0 | 0 | 16 | 0 | 0 | 0 | 0 | 0 | 1603 | 1639 | 1655 | 1658 | 267.1 | 886.8 | 999.7 | 1108.1 | 152.01 | 220.67 | 220.78 | 226.71
2025-10-03 | 40 | Octobre | 2025-10-03 16:50 | 2025-10-03 17:54 | 51742 | 1 | S275JR1 | 64.88 | 1 | 59 | 128 | 127 | 110.705 | 40.533 | 3405 | 235 | 1074 | 4.517 | 28.339 | 52.156 | 67.73 | 77.21 | 0 | 0 | 15.967 | 21.3125 | 24.567 | 30.78125 | 0 | 0 | 0 | 0 | 1800 | 612 | 2400 | 183 | 152 | 1193 | 0 | 0 | 0 | 0 | 398 | 1642 | 877.3 | 0.0579 | 0.0659 | 0.001 | 0.0064 | 0.0246 | 0.741 | 0.106 | 0.117 | 0.763 | 0.0088 | 0.0071 | 0.0117 | 0.059 | 0.105 | 2510/02R1 | 125.3 | 76.7 | 48.6 | 0 | 0 | 0 | 0 | 24.9 | 32.6 | 5.7 | 0 | 0 | 29.6 | 0 | 0 | 11.2 | 0 | 0 | 0 | 0 | 0 | 0 | 15.4 | 5.9 | 0 | 0 | 0 | 0 | 1624 | 1676 | 1621 | 1642 | 666.4 | 1037.3 | 769.9 | 877.3 | 207.82 | 212.09 | 220.07 | 218.25
2025-10-03 | 40 | Octobre | 2025-10-03 15:50 | 2025-10-03 16:50 | 51741 | 1 | S275JR1 | 59.92 | 4 | 60 | 124 | 121.4 | 122.944 | 38.133 | 3208 | 225 | 668 | 3.9 | 31.795 | 50.688 | 63.96 | 79.75 | 0 | 0 | 16.283 | 22.0625 | 21.85 | 28.5625 | 0 | 0 | 0 | 0 | 1800 | 610 | 2400 | 182 | 152 | 1205 | 0 | 0 | 0 | 0 | 360 | 1640 | 935.6 | 0.0432 | 0.0672 | 0.001 | 0.006 | 0.0216 | 0.509 | 0.0913 | 0.098 | 0.699 | 0.0123 | 0.0073 | 0.0098 | 0.0976 | 0.0919 | 2510/02R1 | 125.2 | 75.1 | 50.1 | 0 | 0 | 0 | 0 | 23.7 | 31.5 | 5 | 0 | 0 | 30.9 | 0 | 0 | 11.7 | 0 | 0 | 0 | 0 | 0 | 0 | 15.5 | 6.9 | 0 | 0 | 0 | 0 | 1608 | 1655 | 1659 | 1640 | 553.6 | 913.5 | 940.3 | 935.6 | 202.89 | 214.16 | 214.11 | 224.06
2025-10-03 | 40 | Octobre | 2025-10-03 14:51 | 2025-10-03 15:50 | 51740 | 1 | DD13A | 58.5 | 1 | 60 | 126 | 124.6 | 119.229 | 41.667 | 3545 | 235 | 941 | 4.05 | 31.111 | 54.5 | 69.94 | 78.48 | 0 | 0 | 17.967 | 23.2807 | 23.7 | 31.188 | 0 | 0 | 0 | 0 | 1800 | 610 | 2400 | 181 | 152 | 0 | 134 | 0 | 0 | 500 | 398 | 1646 | 1055.9 | 0.0632 | 0.0755 | 0.001 | 0.0042 | 0.02 | 0.693 | 0.105 | 0.0445 | 0.169 | 0.0112 | 0.0064 | 0.0128 | 0.11 | 0.106 | 2510/03R1 | 134.8 | 78.6 | 56.2 | 0 | 0 | 0 | 0 | 32.6 | 31.5 | 6.5 | 0 | 0 | 28 | 0 | 0 | 12.7 | 0 | 0 | 0 | 0 | 0 | 0 | 16.3 | 7.2 | 0 | 0 | 0 | 0 | 1578 | 1624 | 1646 | 1646 | 410.4 | 887.7 | 1211.1 | 1055.9 | 197.18 | 228.9 | 239.77 | 229.69
2025-10-03 | 40 | Octobre | 2025-10-03 13:51 | 2025-10-03 14:51 | 51739 | 1 | SAE1006 | 59.77 | 8 | 57 | 125 | 122.3 | 109.89 | 41.183 | 3572 | 237 | 820 | 4.4 | 28.409 | 54.125 | 69.16 | 78.86 | 0 | 0 | 0.05 | 0.031 | 0 | 0 | 0 | 0 | 4.467 | 4.5627 | 1800 | 610 | 2400 | 181 | 151 | 0 | 394 | 0 | 0 | 500 | 398 | 1670 | 1090.5 | 0.0688 | 0.0713 | 0.001 | 0.0045 | 0.022 | 0.272 | 0.102 | 0.0466 | 0.299 | 0.0136 | 0.007 | 0.0119 | 0.0748 | 0.104 | 2510/02R1 | 133.4 | 77 | 56.4 | 0 | 0 | 0 | 0 | 24 | 34 | 7.2 | 0 | 0 | 33.5 | 0 | 0 | 12 | 0 | 0 | 0 | 0 | 0 | 0 | 15.8 | 6.9 | 0 | 0 | 0 | 0 | 1621 | 1616 | 1621 | 1670 | 508.5 | 652.9 | 729.7 | 1090.5 | 189.58 | 210.67 | 216.12 | 219.02
2025-10-03 | 40 | Octobre | 2025-10-03 12:37 | 2025-10-03 13:51 | 51738 | 1 | SAE1006 | 74.83 | 1 | 59 | 125 | 122.9 | 131.765 | 44.1 | 4054 | 248 | 1298 | 3.95 | 31.646 | 56.938 | 75.43 | 77.47 | 0 | 0 | 0.133 | 0.094 | 0 | 0 | 0 | 0 | 0 | 0 | 1800 | 610 | 2400 | 182 | 151 | 0 | 397 | 0 | 0 | 500 | 413 | 1667 | 1024.2 | 0.0692 | 0.0705 | 0.001 | 0.0035 | 0.0295 | 0.265 | 0.117 | 0.0331 | 0.313 | 0.012 | 0.0072 | 0.0129 | 0.0822 | 0.108 | 2510/02R1 | 133.8 | 75.8 | 58 | 0 | 0 | 0 | 0 | 24.1 | 34.4 | 7 | 0 | 0 | 31.2 | 0 | 0 | 13.1 | 0 | 0 | 0 | 0 | 0 | 0 | 16.3 | 7.7 | 0 | 0 | 0 | 0 | 1565 | 1606 | 1635 | 1667 | 377.6 | 478.3 | 30.2 | 1024.2 | 198.12 | 193.22 | -25.52 | 216.04
2025-10-03 | 40 | Octobre | 2025-10-03 11:22 | 2025-10-03 12:37 | 51737 | 1 | SAE1006 | 74.95 | 4 | 60 | 127 | 123.4 | 109.818 | 40.717 | 3734 | 244 | 1113 | 4.15 | 30.602 | 53.312 | 70.06 | 78.56 | 0 | 0 | 0.117 | 0.094 | 0 | 0 | 0 | 0 | 1.433 | 1.6565 | 1800 | 610 | 2380 | 183 | 152 | 0 | 406 | 0 | 0 | 300 | 405 | 1637 | 1046.1 | 0.0501 | 0.0668 | 0.001 | 0.0047 | 0.0222 | 0.605 | 0.104 | 0.04 | 0.302 | 0.0121 | 0.0071 | 0.0122 | 0.0742 | 0.0982 | 2510/02R1 | 133.7 | 77.3 | 56.4 | 0 | 0 | 0 | 0 | 23.7 | 34.3 | 7.7 | 0 | 0 | 32.4 | 0 | 0 | 12.8 | 0 | 0 | 0 | 0 | 0 | 0 | 15.8 | 7 | 0 | 0 | 0 | 0 | 1592 | 1667 | 1639 | 1637 | 502.3 | 954.1 | 897.9 | 1046.1 | 204.43 | 210.84 | 221.59 | 233.9
2025-10-03 | 40 | Octobre | 2025-10-03 10:10 | 2025-10-03 11:22 | 51736 | 1 | SAE1006 | 68.48667 | 1 | 60 | 124 | 123 | 109.768 | 41.433 | 3656 | 246 | 1311 | 4.367 | 28.397 | 54 | 71.34 | 78.2 | 0 | 0 | 0.05 | 0.031 | 0 | 0 | 0 | 0 | 4.933 | 5.531 | 1800 | 609 | 2400 | 183 | 153 | 0 | 405 | 0 | 0 | 300 | 390 | 1647 | 991.8 | 0.0575 | 0.0737 | 0.001 | 0.0054 | 0.0245 | 0.457 | 0.126 | 0.0329 | 0.314 | 0.0106 | 0.0083 | 0.0159 | 0.0652 | 0.125 | 2510/02R1 | 133.7 | 82.6 | 51.1 | 0 | 0 | 0 | 0 | 28.5 | 31.4 | 7.3 | 0 | 0 | 31.1 | 0 | 0 | 12.9 | 0 | 0 | 0 | 0 | 0 | 0 | 15.9 | 6.6 | 0 | 0 | 0 | 0 | 1568 | 1584 | 1623 | 1647 | 515.6 | 577.4 | 777.9 | 991.8 | 219.41 | 219.03 | 219.74 | 224.55
2025-10-03 | 40 | Octobre | 2025-10-03 09:03 | 2025-10-03 10:10 | 51735 | 1 | SAE1006 | 67.52 | 8 | 57 | 124 | 122 | 131.8 | 43.367 | 3613 | 234 | 1345 | 2.333 | 53.143 | 54.5 | 71.8 | 75.4 | 0 | 0 | 17.616 | 22.4688 | 25.75 | 31.90625 | 0 | 0 | 0 | 0 | 1800 | 610 | 2400 | 183 | 151 | 0 | 316 | 0 | 0 | 300 | 435 | 1690 | 1184.8 | 0.0616 | 0.0809 | 0.001 | 0.0053 | 0.0212 | 0.468 | 0.104 | 0.0362 | 0.265 | 0.0134 | 0.0078 | 0.0156 | 0.0859 | 0.106 | 2510/02R1 | 133.3 | 77.7 | 55.6 | 0 | 0 | 0 | 0 | 28.3 | 30.8 | 6.7 | 0 | 0 | 31.8 | 0 | 0 | 12.9 | 0 | 0 | 0 | 0 | 0 | 0 | 15.5 | 7.3 | 0 | 0 | 0 | 0 | 1594 | 1606 | 1690 |  | 462.3 | 583.7 | 1184.8 |  | 197.24 | 207.87 | 214.25
2025-10-03 | 40 | Octobre | 2025-10-03 07:33 | 2025-10-03 09:03 | 51734 | 1 | DD13B | 89.98 | 1 | 58 | 125 | 122.8 | 115.232 | 46.2 | 3510 | 253 | 1467 | 2.467 | 50.676 | 57.5 | 75.07 | 74.68 | 0 | 0 | 17.1 | 22.12505 | 29.1 | 35.2813 | 0 | 0 | 0 | 0 | 1800 | 609 | 2400 | 182 | 152 | 0 | 144 | 0 | 0 | 300 | 435 | 1678 | 1315.2 | 0.0552 | 0.0984 | 0.001 | 0.0036 | 0.0205 | 0.837 | 0.107 | 0.0318 | 0.183 | 0.0114 | 0.0066 | 0.0139 | 0.0781 | 0.104 | 2510/02R1 | 133.6 | 79.6 | 54 | 0 | 0 | 0 | 0 | 26.6 | 31.3 | 7.5 | 0 | 0 | 32 | 0 | 0 | 13.1 | 0 | 0 | 0 | 0 | 0 | 0 | 15.8 | 7.3 | 0 | 0 | 0 | 0 | 1609 | 1625 | 1686 | 1678 | 471.2 | 875.3 | 1314.3 | 1315.2 | 190.49 | 227.32 | 224.04 | 228.43
2025-10-03 | 40 | Octobre | 2025-10-03 06:32 | 2025-10-03 07:33 | 51733 | 1 | DD13B | 60.4 | 4 | 60 | 125 | 120.6 | 122.545 | 41.95 | 3724 | 241 | 1151 | 2.333 | 53.571 | 54.5 | 71.37 | 77.95 | 0 | 0 | 16.634 | 22.125 | 25.316 | 32.3203 | 0 | 0 | 0 | 0 | 1800 | 610 | 2400 | 182 | 152 | 0 | 151 | 0 | 0 | 300 | 413 | 1658 | 1079.2 | 0.0692 | 0.0744 | 0.001 | 0.0037 | 0.0255 | 0.84 | 0.121 | 0.0356 | 0.17 | 0.0137 | 0.006 | 0.0134 | 0.0959 | 0.112 | 2510/02R1 | 133.9 | 80.1 | 53.8 | 0 | 0 | 0 | 0 | 30.3 | 31.1 | 8.3 | 0 | 0 | 28.5 | 0 | 0 | 12.5 | 0 | 0 | 0 | 0 | 0 | 0 | 16.1 | 7.1 | 0 | 0 | 0 | 0 | 1570 | 1595 | 1629 | 1658 | 482.6 | 614.6 | 808 | 1079.2 | 213.45 | 217.64 | 219.27 | 224.77
2025-10-03 | 40 | Octobre | 2025-10-03 05:26 | 2025-10-03 06:32 | 51732 | 1 | DD13B | 61.33333 | 1 | 60 | 125 | 122.3 | 97.559 | 39.55 | 3451 | 239 | 1082 | 2.383 | 52.448 | 51.688 | 67.44 | 78.41 | 0 | 0 | 16.4 | 21.75 | 23.15 | 29.9062 | 0 | 0 | 0 | 0 | 1800 | 611 | 2400 | 182 | 152 | 0 | 148 | 0 | 0 | 300 | 435 | 1670 | 1197 | 0.0344 | 0.0744 | 0.001 | 0.0052 | 0.0238 | 0.426 | 0.123 | 0.0181 | 0.172 | 0.0121 | 0.0059 | 0.018 | 0.0969 | 0.121 | 2510/02R1 | 134.1 | 78.7 | 55.4 | 0 | 0 | 0 | 0 | 29.1 | 32 | 7.4 | 0 | 0 | 29.7 | 0 | 0 | 12.3 | 0 | 0 | 0 | 0 | 0 | 0 | 16.2 | 7.4 | 0 | 0 | 0 | 0 | 1616 | 1646 | 1670 |  | 672 | 905.5 | 1197 |  | 212.79 | 218.4 | 225.86
2025-10-02 | 40 | Octobre | 2025-10-03 04:27 | 2025-10-03 05:26 | 51731 | 1 | DD13B | 58.48 | 8 | 58 | 127 | 124.4 | 121.967 | 38.85 | 3405 | 230 | 1036 | 2.333 | 54.429 | 51.5 | 66.89 | 79.54 | 0 | 0 | 15.15 | 20.75 | 23.7 | 30.7187 | 0 | 0 | 0 | 0 | 1800 | 611 | 2400 | 183 | 152 | 0 | 142 | 0 | 0 | 300 | 368 | 1641 | 919.8 | 0.0568 | 0.0733 | 0.001 | 0.0041 | 0.0334 | 0.522 | 0.117 | 0.0335 | 0.172 | 0.0096 | 0.0063 | 0.0194 | 0.0733 | 0.111 | 2510/02R1 | 134.2 | 77.8 | 56.4 | 0 | 0 | 0 | 0 | 28.2 | 30.3 | 7.6 | 0 | 0 | 31.1 | 0 | 0 | 12.8 | 0 | 0 | 0 | 0 | 0 | 0 | 16.4 | 7.8 | 0 | 0 | 0 | 0 | 1610 | 1641 |  |  | 930.3 | 919.8 |  |  | 239.96 | 222.27
2025-10-02 | 40 | Octobre | 2025-10-03 03:37 | 2025-10-03 04:27 | 51730 | 1 | DD13B | 50.8 | 1 | 59 | 125 | 122.5 | 122.278 | 39 | 3450 | 233 | 897 | 2.583 | 48.387 | 50.906 | 65.87 | 78.32 | 0 | 0 | 15.2 | 20.125 | 23.8 | 30.7188 | 0 | 0 | 0 | 0 | 1800 | 611 | 2400 | 183 | 152 | 0 | 149 | 0 | 0 | 300 | 368 | 1636 | 935.6 | 0.0613 | 0.0617 | 0.001 | 0.0035 | 0.0203 | 0.371 | 0.109 | 0.0346 | 0.152 | 0.0071 | 0.0061 | 0.0174 | 0.0809 | 0.11 | 2510/02R1 | 133.5 | 79.5 | 54 | 0 | 0 | 0 | 0 | 28.4 | 31.3 | 9 | 0 | 0 | 28 | 0 | 0 | 13.2 | 0 | 0 | 0 | 0 | 0 | 0 | 16.5 | 7.1 | 0 | 0 | 0 | 0 | 1609 | 1636 |  |  | 853.3 | 935.6 |  |  | 234.15 | 226.24
2025-10-02 | 40 | Octobre | 2025-10-03 02:40 | 2025-10-03 03:37 | 51729 | 1 | DD13B | 56.23 | 4 | 60 | 125 | 120.2 | 122.232 | 37.633 | 3326 | 230 | 792 | 2.35 | 53.191 | 49.781 | 63.93 | 79.37 | 0 | 0 | 16.25 | 22.1875 | 21.384 | 27.5313 | 0 | 0 | 0 | 0 | 1800 | 611 | 2400 | 183 | 152 | 0 | 147 | 0 | 0 | 300 | 340 | 1658 | 1009.7 | 0.054 | 0.0732 | 0.001 | 0.0057 | 0.0225 | 0.497 | 0.109 | 0.0368 | 0.162 | 0.0122 | 0.0067 | 0.0156 | 0.0601 | 0.109 | 2510/02R1 | 125.8 | 78.4 | 47.4 | 0 | 0 | 0 | 0 | 26.9 | 28.6 | 8.3 | 0 | 0 | 25 | 0 | 0 | 13.1 | 0 | 0 | 0 | 0 | 0 | 0 | 16.1 | 7.8 | 0 | 0 | 0 | 0 | 1626 | 1658 |  |  | 737.4 | 1009.7 |  |  | 214.18 | 219.88
2025-10-02 | 40 | Octobre | 2025-10-03 01:50 | 2025-10-03 02:40 | 51728 | 1 | DD13B | 50.35 | 3 | 61 | 125 | 123.4 | 122.456 | 38.133 | 3322 | 218 | 1051 | 2.967 | 42.135 | 50.969 | 66.13 | 80.2 | 0 | 0 | 14.667 | 21 | 23.467 | 29.9375 | 0 | 0 | 0 | 0 | 1800 | 610 | 2400 | 183 | 152 | 0 | 150 | 0 | 0 | 300 | 435 | 1655 | 1164.5 | 0.0486 | 0.0717 | 0.001 | 0.0031 | 0.0172 | 0.356 | 0.11 | 0.0422 | 0.171 | 0.0103 | 0.0067 | 0.015 | 0.0693 | 0.108 | 2510/02R1 | 125.5 | 79.4 | 46.1 | 0 | 0 | 0 | 0 | 26.1 | 29.1 | 8.4 | 0 | 0 | 25.9 | 0 | 0 | 12.2 | 0 | 0 | 0 | 0 | 0 | 0 | 16.2 | 7.6 | 0 | 0 | 0 | 0 | 1623 | 1622 | 1655 |  | 842.7 | 877.3 | 1164.5 |  | 225.62 | 229.12 | 231.99
2025-10-02 | 40 | Octobre | 2025-10-03 00:57 | 2025-10-03 01:50 | 51727 | 1 | DD13B | 53.23 | 8 | 59 | 125 | 120.8 | 122.664 | 37.483 | 3188 | 226 | 818 | 2.75 | 45.455 | 50.438 | 64.27 | 80.74 | 0 | 0 | 15.267 | 21.25 | 22.217 | 29.1562 | 0 | 0 | 0 | 0 | 1800 | 610 | 2400 | 182 | 152 | 0 | 145 | 0 | 0 | 300 | 368 | 1634 | 914.5 | 0.0659 | 0.0687 | 0.001 | 0.0051 | 0.0306 | 0.408 | 0.111 | 0.0429 | 0.147 | 0.0047 | 0.0069 | 0.0186 | 0.0603 | 0.11 | 2510/02R1 | 133.4 | 79.6 | 53.8 | 0 | 0 | 0 | 0 | 26.6 | 31.4 | 7.8 | 0 | 0 | 30.8 | 0 | 0 | 13.2 | 0 | 0 | 0 | 0 | 0 | 0 | 16.2 | 7.4 | 0 | 0 | 0 | 0 | 1618 | 1663 | 1634 |  | 932 | 1187.1 | 914.5 |  | 235.74 | 229.05 | 225.65
2025-10-02 | 40 | Octobre | 2025-10-02 23:56 | 2025-10-03 00:57 | 51726 | 1 | DD13B | 57.98 | 1 | 60 | 125 | 124.4 | 122.836 | 40.717 | 3711 | 238 | 816 | 3.45 | 36.232 | 52.25 | 67.69 | 76.99 | 0 | 0 | 15.483 | 20.4375 | 25.233 | 31.7812 | 0 | 0 | 0 | 0 | 1800 | 611 | 2400 | 183 | 151 | 0 | 147 | 0 | 0 | 300 | 390 | 1635 | 991.9 | 0.0439 | 0.0617 | 0.001 | 0.0045 | 0.0188 | 0.37 | 0.109 | 0.0345 | 0.15 | 0.0054 | 0.0065 | 0.0187 | 0.0639 | 0.109 | 2510/02R1 | 135.6 | 80.9 | 54.7 | 0 | 0 | 0 | 0 | 34.2 | 30.9 | 7.4 | 0 | 0 | 26 | 0 | 0 | 13.1 | 0 | 0 | 0 | 0 | 0 | 0 | 16.9 | 7.1 | 0 | 0 | 0 | 0 | 1646 | 1618 | 1660 | 1635 | 866.2 | 855.7 | 1291.7 | 991.9 | 215.14 | 229.46 | 236.89 | 231.08
2025-10-02 | 40 | Octobre | 2025-10-02 17:19 | 2025-10-02 23:56 | 51725 | 1 | DD13B | 54.75333 | 4 | 60 | 122 | 120.9 | 122.743 | 43.7 | 3839 | 250 | 829 | 3.533 | 34.528 | 55.094 | 71.02 | 75.64 | 0 | 0 | 17.567 | 21.99995 | 26.134 | 33.0313 | 0 | 0 | 0 | 0 | 1800 | 611 | 2400 | 184 | 152 | 0 | 148 | 0 | 0 | 500 | 413 | 1636 | 1071.3 | 0.0613 | 0.0856 | 0.001 | 0.0054 | 0.0271 | 0.844 | 0.109 | 0.0285 | 0.145 | 0.0113 | 0.0069 | 0.0176 | 0.111 | 0.113 | 2510/02R1 | 135.6 | 80.7 | 54.9 | 0 | 0 | 0 | 0 | 30.8 | 32.3 | 8.1 | 0 | 0 | 35.8 | 0 | 0 | 12.3 | 0 | 0 | 0 | 0 | 0 | 0 | 16.3 | 0 | 0 | 0 | 0 | 0 | 1602 | 1613 | 1659 | 1636 | 261.1 | 834.9 | 1227.5 | 1071.3 | 150.88 | 230.37 | 233.69 | 236.19
2025-10-02 | 40 | Octobre | 2025-10-02 16:19 | 2025-10-02 17:19 | 51724 | 1 | DD13C | 60.45 | 1 | 61 | 124 | 123.9 | 106.262 | 41.6 | 3609 | 243 | 740 | 4.867 | 25.479 | 54.062 | 68.9 | 77.97 | 0 | 0 | 16.767 | 22.0625 | 24.834 | 31.9687 | 0 | 0 | 0 | 0 | 1800 | 611 | 2400 | 182 | 151 | 0 | 157 | 0 | 0 | 300 | 420 | 1676 | 1185.7 | 0.0594 | 0.0629 | 0.001 | 0.0038 | 0.0218 | 0.48 | 0.127 | 0.0315 | 0.156 | 0.006 | 0.008 | 0.0194 | 0.0147 | 0.129 | 2510/02R1 | 133.7 | 76.7 | 57 | 0 | 0 | 0 | 0 | 24.2 | 33.8 | 7.1 | 0 | 0 | 33.2 | 0 | 0 | 12.1 | 0 | 0 | 0 | 0 | 0 | 0 | 15.7 | 7.6 | 0 | 0 | 0 | 0 | 1599 | 1610 | 1676 |  | 663.8 | 696 | 1185.7 |  | 221.13 | 218.63 | 221.91
2025-10-02 | 40 | Octobre | 2025-10-02 12:14 | 2025-10-02 16:19 | 51723 | 1 | DD13C | 244.5 | 4 | 61 | 123 | 121.5 | 122.981 | 43.217 | 3788 | 236 | 786 | 4.317 | 28.494 | 55.188 | 70.73 | 76.62 | 0 | 0 | 17.116 | 22.2813 | 26.1 | 32.8437 | 0 | 0 | 0 | 0 | 1800 | 612 | 2090 | 183 | 151 | 0 | 156 | 0 | 0 | 300 | 410 | 1660 | 1140 | 0.12 | 0.108 | 0.001 | 0.0093 | 0.0252 | 0.42 | 0.128 | 0.0283 | 0.164 | 0.0052 | 0.0096 | 0.0189 | 0.072 | 0.123 | 2510/02R1 | 133.3 | 76.5 | 56.8 | 0 | 0 | 0 | 0 | 24.4 | 33.5 | 6.3 | 0 | 0 | 34.1 | 0 | 0 | 11.8 | 0 | 0 | 0 | 0 | 0 | 0 | 16 | 7.2 | 0 | 0 | 0 | 0 | 1652 | 1598 | 1639 | 1660 | 193.1 | 636.4 | 983.7 | 1140 | 101.63 | 218.57 | 228.29 | 227.71
2025-10-02 | 40 | Octobre | 2025-10-02 10:55 | 2025-10-02 12:14 | 51722 | 1 | DD13C | 78.9 | 8 | 58 | 122 | 119.9 | 100.425 | 39.283 | 3316 | 229 | 892 | 4.317 | 28.263 | 51.781 | 66.31 | 79.09 | 0 | 0 | 16.45 | 22.3438 | 22.834 | 29.4375 | 0 | 0 | 0 | 0 | 1800 | 611 | 2400 | 183 | 151 | 0 | 157 | 0 | 0 | 0 | 410 | 1637 | 1037.5 | 0.0546 | 0.0702 | 0.001 | 0.004 | 0.0214 | 0.54 | 0.125 | 0.0308 | 0.172 | 0.0066 | 0.0067 | 0.0158 | 0.101 | 0.121 | 2510/01R2 | 135.7 | 78.4 | 57.3 | 0 | 0 | 0 | 0 | 24.5 | 34.6 | 7.1 | 0 | 0 | 33.6 | 0 | 0 | 13.3 | 0 | 0 | 0 | 0 | 0 | 0 | 15.1 | 7.5 | 0 | 0 | 0 | 0 | 1602 | 1622 | 1637 |  | 788.4 | 945.1 | 1037.5 |  | 232.15 | 234.59 | 233.29
2025-10-02 | 40 | Octobre | 2025-10-02 09:55 | 2025-10-02 10:55 | 51721 | 1 | DD13C | 55.76333 | 3 | 61 | 127 | 126.1 | 122.795 | 41.083 | 3647 | 248 | 995 | 2.633 | 48.228 | 53.125 | 69.15 | 77.59 | 0 | 0 | 16.45 | 22.2188 | 24.634 | 30.8438 | 0 | 0 | 0 | 0 | 1800 | 611 | 2400 | 181 | 151 | 0 | 160 | 0 | 0 | 0 | 410 | 1634 | 1142.3 | 0.0535 | 0.0598 | 0.001 | 0.0056 | 0.0207 | 0.557 | 0.109 | 0.038 | 0.153 | 0.0027 | 0.0076 | 0.0193 | 0.0748 | 0.108 | 2510/01R2 | 135.8 | 78.7 | 57.1 | 0 | 0 | 0 | 0 | 24.1 | 34.1 | 6.7 | 0 | 0 | 34.2 | 0 | 0 | 13.2 | 0 | 0 | 0 | 0 | 0 | 0 | 16.2 | 7.3 | 0 | 0 | 0 | 0 | 1602 | 1606 | 1616 | 1634 | 873.9 | 826.3 | 1012.8 | 1142.3 | 239.72 | 233.42 | 242.94 | 241.99
2025-10-02 | 40 | Octobre | 2025-10-02 08:55 | 2025-10-02 09:55 | 51720 | 1 | DD13C | 60.65 | 1 | 60 | 125 | 123.7 | 122.419 | 39.533 | 3345 | 229 | 717 | 2.433 | 51.37 | 52.25 | 66.15 | 79.3 | 0 | 0 | 16.5 | 22.0938 | 23.033 | 30.0937 | 0 | 0 | 0 | 0 | 1800 | 611 | 2400 | 182 | 152 | 0 | 159 | 0 | 0 | 0 | 405 | 1657 | 1047.2 | 0.0535 | 0.0598 | 0.001 | 0.0056 | 0.0207 | 0.557 | 0.109 | 0.0344 | 0.209 | 0.0039 | 0.005 | 0.0155 | 0.126 | 0.121 | 2510/01R2 | 136.4 | 79.2 | 57.2 | 0 | 0 | 0 | 0 | 24.4 | 33.9 | 6.6 | 0 | 0 | 34.8 | 0 | 0 | 13.2 | 0 | 0 | 0 | 0 | 0 | 0 | 16.3 | 7.2 | 0 | 0 | 0 | 0 | 1585 | 1614 | 1657 |  | 679.3 | 742.5 | 1047.2 |  | 230.44 | 221.21 | 223.1
2025-10-02 | 40 | Octobre | 2025-10-02 07:57 | 2025-10-02 08:55 | 51719 | 1 | DD13C | 57.47 | 4 | 61 | 126 | 125.9 | 122.772 | 39.283 | 3340 | 234 | 759 | 2.667 | 47.25 | 52.344 | 66.42 | 79.95 | 0 | 0 | 16.466 | 22.00005 | 22.817 | 30.25 | 0 | 0 | 0 | 0 | 1800 | 613 | 2400 | 181 | 152 | 0 | 157 | 0 | 0 | 0 | 420 | 1669 | 1147 | 0.057 | 0.0598 | 0.001 | 0.0035 | 0.0174 | 0.478 | 0.114 | 0.0419 | 0.164 | 0.0095 | 0.0065 | 0.0168 | 0.0754 | 0.117 | 2510/01R2 | 136.2 | 77.6 | 58.6 | 0 | 0 | 0 | 0 | 24.4 | 34.2 | 6.8 | 0 | 0 | 34.4 | 0 | 0 | 13.1 | 0 | 0 | 0 | 0 | 0 | 0 | 16.7 | 6.6 | 0 | 0 | 0 | 0 | 1669 |  |  |  | 1147 |  |  |  | 223.27
2025-10-02 | 40 | Octobre | 2025-10-02 06:56 | 2025-10-02 07:57 | 51718 | 1 | DD13C | 60.87 | 8 | 59 | 126 | 124.3 | 122.548 | 41.15 | 3338 | 239 | 884 | 2.683 | 46.957 | 53.5 | 68.1 | 78.01 | 0 | 0 | 16.6 | 21.75 | 24.55 | 31.7187 | 0 | 0 | 0 | 0 | 1800 | 611 | 2400 | 182 | 152 | 0 | 159 | 0 | 0 | 0 | 410 | 1640 | 1047.9 | 0.053 | 0.0597 | 0.001 | 0.0037 | 0.0191 | 0.51 | 0.112 | 0.0366 | 0.155 | 0.0041 | 0.0064 | 0.0198 | 0.0623 | 0.111 | 2510/01R2 | 135.7 | 76.5 | 59.2 | 0 | 0 | 0 | 0 | 25.5 | 34.1 | 6.7 | 0 | 0 | 33.1 | 0 | 0 | 13.4 | 0 | 0 | 0 | 0 | 0 | 0 | 16.1 | 6.8 | 0 | 0 | 0 | 0 | 1590 | 1583 | 1640 |  | 725.5 | 697.5 | 1047.9 |  | 232.56 | 233.48 | 232.39
2025-10-02 | 40 | Octobre | 2025-10-02 05:58 | 2025-10-02 06:56 | 51717 | 1 | DD13C | 51.09667 | 3 | 62 | 127 | 127.2 | 122.65 | 39.233 | 3487 | 234 | 1317 | 2.783 | 45.629 | 52.375 | 69.18 | 80.1 | 0 | 0 | 15.617 | 21.8125 | 23.617 | 30.5312 | 0 | 0 | 0 | 0 | 1800 | 612 | 2400 | 182 | 152 | 0 | 155 | 0 | 0 | 0 | 400 | 1632 | 1060.9 | 0.0465 | 0.0634 | 0.001 | 0.0047 | 0.0218 | 0.489 | 0.141 | 0.0316 | 0.154 | 0.003 | 0.007 | 0.0216 | 0.0647 | 0.135 | 2510/01R2 | 135.9 | 77.6 | 58.3 | 0 | 0 | 0 | 0 | 25.3 | 33 | 7.3 | 0 | 0 | 32.5 | 0 | 0 | 14 | 0 | 0 | 0 | 0 | 0 | 0 | 16.4 | 7.4 | 0 | 0 | 0 | 0 | 1593 | 1640 | 1632 |  | 637.3 | 896.3 | 1060.9 |  | 221.39 | 220.91 | 237.65
2025-10-01 | 40 | Octobre | 2025-10-02 04:59 | 2025-10-02 05:58 | 51716 | 1 | DD13C | 59.48 | 1 | 60 | 130 | 128.4 | 122.723 | 41.433 | 3673 | 241 | 1257 | 3.35 | 38.806 | 54.492 | 71.64 | 78.91 | 0 | 0 | 15.933 | 21.3359 | 25.5 | 33.0938 | 0 | 0 | 0 | 0 | 1800 | 611 | 2400 | 183 | 151 | 0 | 157 | 0 | 0 | 0 | 383 | 1621 | 986.7 | 0.0421 | 0.0435 | 0.001 | 0.0035 | 0.0195 | 0.557 | 0.131 | 0.0363 | 0.153 | 0.0069 | 0.0074 | 0.0177 | 0.0747 | 0.135 | 2510/01R2 | 135.4 | 80.1 | 55.3 | 0 | 0 | 0 | 0 | 25.9 | 33.6 | 8.2 | 0 | 0 | 30.7 | 0 | 0 | 12.9 | 0 | 0 | 0 | 0 | 0 | 0 | 16.3 | 7.8 | 0 | 0 | 0 | 0 | 1577 | 1601 | 1600 | 1621 | 740.7 | 954.4 | 23.7 | 986.7 | 241.16 | 246.74 | -24.48 | 238.3
2025-10-01 | 40 | Octobre | 2025-10-02 04:04 | 2025-10-02 04:59 | 51715 | 1 | DD13C | 54.77 | 4 | 61 | 125 | 124 | 122.757 | 40.75 | 3615 | 237 | 1062 | 2.9 | 43.103 | 53.969 | 70.13 | 79.46 | 0 | 0 | 15.733 | 21.18745 | 25.016 | 32.7188 | 0 | 0 | 0 | 0 | 1800 | 611 | 2400 | 183 | 152 | 0 | 158 | 0 | 0 | 0 | 420 | 1648 | 1188.7 | 0.0469 | 0.0553 | 0.001 | 0.0037 | 0.0266 | 0.642 | 0.135 | 0.041 | 0.15 | 0.0083 | 0.0067 | 0.0198 | 0.0527 | 0.136 | 2510/01R2 | 136.1 | 77.6 | 58.5 | 0 | 0 | 0 | 0 | 25.3 | 34.3 | 8 | 0 | 0 | 31.9 | 0 | 0 | 13.1 | 0 | 0 | 0 | 0 | 0 | 0 | 16.3 | 7.2 | 0 | 0 | 0 | 0 | 1582 | 1617 | 1654 | 1648 | 667.8 | 955.7 | 1201.1 | 1188.7 | 230.82 | 238.13 | 234.81 | 237.31
2025-10-01 | 40 | Octobre | 2025-10-02 02:59 | 2025-10-02 04:04 | 51714 | 1 | DD13C | 64.92 | 8 | 59 | 125 | 121.1 | 123.022 | 40.25 | 3482 | 226 | 1127 | 2.483 | 50.336 | 52 | 67.98 | 77.52 | 0 | 0 | 12.117 | 15.34375 | 10.333 | 13.7499 | 14.5 | 18.9057 | 3.3 | 3.938 | 1800 | 611 | 2400 | 184 | 152 | 0 | 153 | 0 | 0 | 0 | 420 | 1627 | 1083.2 | 0.0475 | 0.0627 | 0.001 | 0.0033 | 0.0163 | 0.681 | 0.147 | 0.0284 | 0.151 | 0.0078 | 0.0066 | 0.0192 | 0.0914 | 0.14 | 2510/01R1 | 135.7 | 55.2 | 47.6 | 32.9 | 0 | 0 | 0 | 35.3 | 28 | 14.6 | 0 | 0 | 23.8 | 0 | 0 | 17.5 | 0 | 0 | 0 | 0 | 0 | 0 | 16.5 | 0 | 0 | 0 | 0 | 0 | 1599 | 1627 |  |  | 829 | 1083.2 |  |  | 237.47 | 241.9
2025-10-01 | 40 | Octobre | 2025-10-02 02:02 | 2025-10-02 02:59 | 51713 | 1 | DD13C | 57.03 | 3 | 63 | 122 | 121.4 | 123.054 | 42.283 | 3838 | 229 | 1187 | 2.433 | 50.137 | 56.219 | 73.53 | 79.78 | 0 | 0 | 11.583 | 15.7188 | 10.233 | 13.6875 | 14.55 | 19.2192 | 5.917 | 7.53075 | 1800 | 611 | 2400 | 182 | 151 | 0 | 153 | 0 | 0 | 0 | 398 | 1629 | 1021.6 | 0.0609 | 0.0701 | 0.001 | 0.0042 | 0.0263 | 0.761 | 0.144 | 0.0306 | 0.152 | 0.0032 | 0.0072 | 0.0257 | 0.0572 | 0.14 | 2510/01R1 | 140.7 | 55.6 | 48.4 | 36.7 | 0 | 0 | 0 | 37.1 | 27.8 | 14.7 | 0 | 0 | 25.1 | 0 | 0 | 19 | 0 | 0 | 0 | 0 | 0 | 0 | 17 | 0 | 0 | 0 | 0 | 0 | 1573 | 1593 | 1602 | 1629 | 737.3 | 776.3 | 817.1 | 1021.6 | 243 | 235.91 | 234.77 | 236.51
2025-10-01 | 40 | Octobre | 2025-10-02 01:02 | 2025-10-02 02:02 | 51712 | 1 | DD13C | 59.9 | 1 | 60 | 119 | 113.6 | 98.481 | 44.8 | 4092 | 237 | 1476 | 2.6 | 45.769 | 57.375 | 76.67 | 76.84 | 0 | 0 | 11.533 | 15.3125 | 10.35 | 13.5624 | 15.1 | 19.2185 | 7.817 | 9.219 | 1800 | 610 | 2400 | 183 | 151 | 0 | 157 | 0 | 0 | 0 | 420 | 1642 | 1106.8 | 0.0597 | 0.0695 | 0.001 | 0.0032 | 0.0229 | 0.525 | 0.135 | 0.0367 | 0.158 | 0.0057 | 0.0074 | 0.0233 | 0.0759 | 0.137 | 2510/01R1 | 140.4 | 57 | 47.3 | 36.1 | 0 | 0 | 0 | 35.9 | 28.1 | 14.6 | 0 | 0 | 27.4 | 0 | 0 | 18.3 | 0 | 0 | 0 | 0 | 0 | 0 | 16.1 | 0 | 0 | 0 | 0 | 0 | 1555 | 1607 | 1652 | 1642 | 649 | 889.7 | 1284.6 | 1106.8 | 243.42 | 238.31 | 240.83 | 235.32
2025-10-01 | 40 | Octobre | 2025-09-30 06:49 | 2025-10-02 01:02 | 51711 | 1 | DD13C | 120.37 | 4 | 61 | 61 | 112.1 | 123.112 | 60.1 | 2599 | 106 | 1273 | 0 | 0 | 73.469 | 86.92 | 73.35 | 17.5 | 21.81255 | 0 | 0 | 14.117 | 18.2187 | 9.6 | 12.0002 | 18.883 | 21.31215 | 2000 | 611 | 2400 | 182 | 152 | 0 | 155 | 206 | 0 | 0 | 435 | 1653 | 1154.1 | [7 empty] | 0.0213 | 0.163 | 0.0156 | 0.0061 | 0.0212 | 0.0723 | 0.153 | 2510/01R1 | 140.6 | 55.3 | 49.8 | 35.5 | 0 | 0 | 0 | 36.9 | 28.9 | 14.5 | 0 | 0 | 25.1 | 0 | 0 | 18 | 0 | 0 | 0 | 0 | 0 | 0 | 17.2 | 0 | 0 | 0 | 0 | 0 | 1652 | 1663 | 1656 | 1653 | 193.3 | 1297.5 | 1284.6 | 1154.1 | 101.7 | 235.59 | 238.66 | 232.42