## Sheet1
table production | [19 empty] | donnes Electrique | [12 empty] | Additifs | [10 empty] | Echantillons |  | Analyses (Last EAF) | [6 empty] | Analyses (First LF) | [6 empty] | Recette PAF | [28 empty] | Températures |  |  |  | PPM O2 |  |  |  | FEM
Date | Sem. | Mois | Heure Début | Heure Fin | N° Coulée | N° Trait. | Grade | Tap to Tap | N° Poche | Poids Tare | Poids Tappé | Poids Acier CCM | Poids Brames | Power On | Oxy. | GPL | C Injecté | Temps Vidange | Débit EBT | Energie Elec. | Energie Eq. | Puissance Active | Préparation Durée | Préparation Eng. Elec. | Panier1 Durée | Panier1 Eng. Elec. | Panier2 Durée | Panier2 Eng. Elec. | Panier3 Durée | Panier3 Eng. Elec. | Refinning Durée | Refining Eng. Elec. | CaO | CaO Tapp. | MgO | MgO Tapp. | AL Ca | FeMn Hc | FeMn LC | FeSi | SiMn | C Chargé | Al MHS | °C Temp. (Final) | PPM O2 (Final) | C (EAF) | Mn (EAF) | Si (EAF) | P (EAF) | S (EAF) | Al (EAF) | Cu (EAF) | C (LF) | Mn (LF) | Si (LF) | P (LF) | S (LF) | Al (LF) | Cu (LF) | N° Recette | Total Ferrailles | Poids Panier 1 | Poids Panier 2 | Poids Panier 3 | BS2 BS2 | HBI HBI | HBI HBI CF | Imp. Auto | Imp. Bonus | Imp. Broyée | Imp. Mixte (HMS 1/2) | Imp. Neuve | MS MS | MS MS Broyée | Nat. Neuve | Nat. Bonus | Nat. Broyée | Nat. Mixte | Nat. Rails | Nat. Roue de train | Nat. Massive | Plaques Scories | Pig Iron | Scorie Blanche | Tundish | Cylindres STM Oxy. | Cylindre LAF Oxy. | Rails Train | Tempér. (1) | Tempér. (2) | Tempér. (3) | Tempér. (4) | PPMO2 (1) | PPMO2 (2) | PPMO2 (3) | PPMO2 (4) | FEM (1) | FEM (2) | FEM (3) | FEM (4)
2025-11-13 | 46 | Novembre | 2025-11-14 02:34 | 2025-11-14 03:37 | 52215 | 1 | DD13B | 62.22 | 8 | 57 | 131 | 123.1 | 117.607 | 39.333 | 3392 | 213 | 628 | 3.667 | 35.727 | 52.781 | 66.39 | 80.51 | 0 | 0 | 11.017 | 15.25 | 11.417 | 15.6328 | 14.467 | 19.3122 | 2.433 | 2.50025 | 1800 | 615 | 2000 | 185 | 154 | 0 | 140 | 0 | 0 | 800 | 420 | 1652 | 194.7 | 0.0466 | 0.0455 | 0.001 | 0.0036 | 0.0267 | 0.615 | 0.149 | 0.0275 | 0.106 | 0.01 | 0.0059 | 0.0252 | 0.0225 | 0.145 | 2511/11R1 | 120.2 | 51.6 | 46.8 | 21.8 | 0 | 0 | 0 | 25.1 | 42.5 | 0 | 0 | 0 | 44.3 | 0 | 0 | 8.3 | 0 | 0 | 0 | 0 | 0 | 0 | 0 | 0 | 0 | 0 | 0 | 0 | 1637 | 1664 | 1706 | 1652 | 874 | 1328 | 293.6 | 194.7 | 220.69 | 236.75 | 103.19 | 102.23
2025-11-13 | 46 | Novembre | 2025-11-14 01:20 | 2025-11-14 02:34 | 52214 | 1 | DD13B | 74.47 | 5 | 58 | 130 | 127.5 | 125.545 | 42.9 | 3838 | 227 | 1214 | 3.167 | 41.053 | 56.562 | 73.97 | 79.11 | 0 | 0 | 12.083 | 16.625 | 10.983 | 15.2421 | 13.367 | 17.2185 | 6.467 | 7.4065 | 1800 | 615 | 2000 | 186 | 154 | 0 | 133 | 0 | 0 | 800 | 420 | 1648 | 1201.9 | 0.0583 | 0.046 | 0.001 | 0.0026 | 0.02 | 0.355 | 0.128 | 0.036 | 0.128 | 0.0095 | 0.006 | 0.0202 | 0.0698 | 0.138 | 2511/11R1 | 132.9 | 51.4 | 47.6 | 33.9 | 0 | 0 | 0 | 27.5 | 46.7 | 0 | 0 | 0 | 51.7 | 0 | 0 | 7 | 0 | 0 | 0 | 0 | 0 | 0 | 0 | 0 | 0 | 0 | 0 | 0 | 1652 | 1667 | 1667 | 1648 | 194.7 | 1379.2 | 1437.9 | 1201.9 | 102.23 | 237.9 | 240.96 | 238.12
2025-11-13 | 46 | Novembre | 2025-11-14 00:07 | 2025-11-14 01:20 | 52213 | 1 | DD13B | 73.37 | 3 | 61 | 124 | 121.6 | 107.033 | 44.7 | 4033 | 237 | 1101 | 3.317 | 37.387 | 57.281 | 74.85 | 76.89 | 0 | 0 | 12.967 | 17.14844 | 9.733 | 12.7188 | 14.783 | 19.25 | 7.217 | 8 | 1800 | 615 | 2000 | 185 | 306 | 0 | 278 | 0 | 0 | 800 | 410 | 1653 | 196.2 | 0.0468 | 0.0531 | 0.0034 | 0.0035 | 0.0221 | 0.789 | 0.148 | 0.0277 | 0.137 | 0.0087 | 0.005 | 0.0184 | 0.0667 | 0.141 | 2511/11R1 | 134.8 | 54.9 | 48.5 | 31.4 | 0 | 0 | 0 | 27.1 | 46.8 | 0 | 0 | 0 | 45.1 | 0 | 0 | 7.9 | 0 | 0 | 0 | 0 | 0 | 0 | 0 | 0 | 0 | 0 | 0 | 0 | 1653 | 1627 | 1653 | 1653 | 196.2 | 1163.8 | 196.4 | 196.2 | 102.25 | 247.17 | 102.33 | 102.25
2025-11-13 | 46 | Novembre | 2025-11-13 17:59 | 2025-11-14 00:07 | 52212 | 1 | DD13B | 64.47 | 2 | 60 | 122 | 118.4 | 125.666 | 45.4 | 4622 | 254 | 1223 | 3.133 | 38.936 | 57.812 | 77.72 | 76.4 | 0 | 0 | 12.217 | 15.4375 | 10.25 | 13.7188 | 15.166 | 19.344 | 7.767 | 9.1951 | 1800 | 615 | 2000 | 184 | 154 | 0 | 138 | 0 | 0 | 800 | 410 | 1667 | 1084.3 | 0.0613 | 0.0807 | 0.0028 | 0.0043 | 0.0278 | 0.191 | 0.14 | 0.0304 | 0.153 | 0.01 | 0.0063 | 0.0235 | 0.0392 | 0.134 | 2511/11R1 | 134.8 | 50.3 | 47.1 | 37.4 | 0 | 0 | 0 | 43.4 | 28.8 | 0 | 0 | 0 | 55.6 | 0 | 0 | 7 | 0 | 0 | 0 | 0 | 0 | 0 | 0 | 0 | 0 | 0 | 0 | 0 | 1606 | 1622 | 1653 | 1667 | 271.5 | 836 | 195.1 | 1084.3 | 151.59 | 225.58 | 101.84 | 220.23
2025-11-13 | 46 | Novembre | 2025-11-13 16:58 | 2025-11-13 17:59 | 52211 | 1 | S275J02 | 61.1 | 3 | 63 | 129 | 129.3 | 120.845 | 43.417 | 3830 | 231 | 1606 | 3.567 | 36.168 | 56.469 | 75.48 | 78.04 | 11.3 | 15.3125 | 10.183 | 12.9296 | 21.934 | 28.1563 | 0 | 0 | 0 | 0 | 1800 | 616 | 2000 | 185 | 153 | 1256 | 0 | 0 | 0 | 800 | 298 | 1650 | 718.3 | 0.0684 | 0.0917 | 0.0015 | 0.0086 | 0.0345 | 1.04 | 0.128 | 0.115 | 0.851 | 0.0121 | 0.0101 | 0.0187 | 0.0244 | 0.125 | 2511/11R2 | 133.2 | 53.3 | 44.9 | 35 | 0 | 0 | 0 | 27.2 | 50 | 0 | 0 | 0 | 49.5 | 0 | 0 | 6.5 | 0 | 0 | 0 | 0 | 0 | 0 | 0 | 0 | 0 | 0 | 0 | 0 | 1578 | 1594 | 1622 | 1650 | 534.2 | 480.4 | 563.7 | 718.3 | 216.57 | 200.07 | 196.61 | 199.21
2025-11-13 | 46 | Novembre | 2025-11-13 16:02 | 2025-11-13 16:58 | 52210 | 1 | S275J02 | 55.52 | 5 | 57 | 122 | 119.4 | 109.453 | 37.983 | 3174 | 210 | 1264 | 2.917 | 41.829 | 49.594 | 65.15 | 78.34 | 0 | 0 | 11.2 | 15.0313 | 10.2 | 13.5313 | 15.35 | 19.344 | 1.233 | 1.62475 | 1800 | 614 | 2000 | 184 | 155 | 1256 | 0 | 0 | 0 | 800 | 268 | 1639 | 622.4 | 0.0926 | 0.104 | 0.001 | 0.0045 | 0.0285 | 0.448 | 0.104 | 0.145 | 0.887 | 0.0085 | 0.0074 | 0.0246 | 0.0646 | 0.112 | 2511/11R2 | 125.4 | 56.2 | 44.8 | 24.4 | 0 | 0 | 0 | 24.4 | 46.7 | 0 | 0 | 0 | 39.4 | 0 | 0 | 6.1 | 0 | 0 | 0 | 0 | 0 | 0 | 0 | 8.8 | 0 | 0 | 0 | 0 | 1595 | 1639 |  |  | 438.7 | 622.4 |  |  | 192.84 | 194.66
2025-11-13 | 46 | Novembre | 2025-11-13 15:01 | 2025-11-13 16:02 | 52209 | 1 | S275J02 | 61.38 | 2 | 61 | 127 | 124 | 129.404 | 42.483 | 3485 | 228 | 1949 | 3.3 | 38.485 | 56.406 | 75.78 | 79.66 | 0 | 0 | 11.383 | 15.5625 | 10.083 | 13.5312 | 13.117 | 16.937 | 7.9 | 10.344 | 1800 | 614 | 2000 | 185 | 154 | 1260 | 0 | 0 | 0 | 800 | 250 | 1640 | 709.5 | 0.0662 | 0.0846 | 0.0022 | 0.0051 | 0.0306 | 0.729 | 0.136 | 0.123 | 0.784 | 0.0128 | 0.0073 | 0.021 | 0.0709 | 0.135 | 2511/11R2 | 133.7 | 56.4 | 46.9 | 30.4 | 0 | 0 | 0 | 27.5 | 50.2 | 0 | 0 | 0 | 41.2 | 0 | 0 | 6.4 | 0 | 0 | 0 | 0 | 0 | 0 | 0 | 0 | 0 | 0 | 0 | 0 | 1653 | 1604 | 1601 | 1640 | 195.3 | 535.7 | 725.3 | 709.5 | 101.92 | 202.64 | 226.56 | 203.74
2025-11-13 | 46 | Novembre | 2025-11-13 14:01 | 2025-11-13 15:01 | 52208 | 1 | DD13B | 60.27 | 8 | 57 | 126 | 125 | 102.146 | 39.833 | 3486 | 223 | 1074 | 2.933 | 42.955 | 51.375 | 67.14 | 77.39 | 0 | 0 | 11.783 | 15.625 | 9.683 | 12.4687 | 7.633 | 9.7817 | 10.733 | 13.437 | 1800 | 615 | 2000 | 184 | 155 | 0 | 138 | 0 | 0 | 800 | 390 | 1626 | 985.2 | 0.0358 | 0.0659 | 0.001 | 0.0062 | 0.027 | 0.745 | 0.133 | 0.0346 | 0.133 | 0.0067 | 0.0077 | 0.0266 | 0.0622 | 0.136 | 2511/11R1 | 132.9 | 56.2 | 46.2 | 30.5 | 0 | 0 | 0 | 27 | 45.4 | 0 | 0 | 0 | 44.6 | 0 | 0 | 7.5 | 0 | 0 | 0 | 0 | 0 | 0 | 0 | 8.4 | 0 | 0 | 0 | 0 | 1653 | 1653 | 1645 | 1626 | 195.3 | 195.3 | 952.1 | 985.2 | 101.92 | 101.92 | 222.63 | 235.47
2025-11-13 | 46 | Novembre | 2025-11-13 12:28 | 2025-11-13 14:01 | 52207 | 1 | DD13B | 92.53 | 3 | 63 | 126 | 125.9 | 126.191 | 43.467 | 3961 | 225 | 1168 | 2.667 | 47.25 | 56.312 | 73.9 | 77.73 | 0 | 0 | 11.467 | 16.125 | 9.533 | 12.914 | 14.95 | 19.2812 | 7.517 | 7.86709 | 1800 | 615 | 2000 | 185 | 155 | 0 | 133 | 0 | 0 | 800 | 405 | 1639 | 1039.6 | 0.0297 | 0.069 | 0.007 | 0.0057 | 0.0222 | 0.44 | 0.118 | 0.025 | 0.131 | 0.006 | 0.0088 | 0.021 | 0.0235 | 0.129 | 2511/11R1 | 133.4 | 55.2 | 43 | 35.2 | 0 | 0 | 0 | 27.4 | 46.5 | 0 | 0 | 0 | 43.3 | 0 | 0 | 7.5 | 0 | 0 | 0 | 0 | 0 | 0 | 0 | 0 | 0 | 0 | 0 | 0 | 1653 | 1601 | 1633 | 1639 | 196.2 | 23.7 | 792.5 | 1039.6 | 102.25 | -25.01 | 215.67 | 232.35
2025-11-13 | 46 | Novembre | 2025-11-13 11:27 | 2025-11-13 12:28 | 52206 | 1 | DD13B | 60.93 | 5 | 58 | 128 | 122 | 126.307 | 41.6 | 3776 | 214 | 1240 | 4.083 | 31.347 | 53.656 | 70.94 | 77.39 | 0 | 0 | 11.15 | 14.9063 | 9.95 | 13.6563 | 14.75 | 19.1562 | 5.75 | 5.74975 | 1800 | 615 | 2000 | 186 | 154 | 0 | 134 | 0 | 0 | 800 | 445 | 1654 | 197.7 | 0.0394 | 0.0562 | 0.001 | 0.0036 | 0.0222 | 0.724 | 0.105 | 0.0312 | 0.131 | 0.0106 | 0.0061 | 0.0151 | 0.0605 | 0.106 | 2511/11R1 | 125.9 | 48 | 49.4 | 28.5 | 0 | 0 | 0 | 24 | 43.1 | 0 | 0 | 0 | 43.5 | 0 | 0 | 7.2 | 0 | 0 | 0 | 0 | 0 | 0 | 0 | 8.1 | 0 | 0 | 0 | 0 | 1653 | 1652 | 1654 | 1654 | 196.2 | 1178.8 | 197.7 | 197.7 | 102.25 | 234.52 | 102.27 | 102.27
2025-11-13 | 46 | Novembre | 2025-11-13 10:30 | 2025-11-13 11:27 | 52205 | 1 | DD13B | 57.43 | 2 | 61 | 127 | 123.4 | 127.02 | 39.817 | 3679 | 227 | 993 | 3.333 | 38.1 | 52.906 | 68.93 | 79.72 | 11.7 | 16.2188 | 10.467 | 14.5625 | 17.65 | 22.00005 | 0 | 0 | 0 | 0 | 1800 | 614 | 2000 | 186 | 154 | 0 | 138 | 0 | 0 | 800 | 360 | 1634 | 902 | 0.0478 | 0.0681 | 0.0015 | 0.0054 | 0.0236 | 0.277 | 0.153 | 0.0308 | 0.149 | 0.0093 | 0.0073 | 0.0219 | 0.0445 | 0.148 | 2511/11R1 | 133.5 | 56.8 | 44.5 | 32.2 | 0 | 0 | 0 | 27.3 | 46.3 | 0 | 0 | 0 | 43.9 | 0 | 0 | 7.5 | 0 | 0 | 0 | 0 | 0 | 0 | 0 | 0 | 0 | 0 | 0 | 0 | 1632 | 1594 | 1585 | 1634 | 951.3 | 770.8 | 834 | 902 | 229.64 | 234.84 | 245.53 | 224.64
2025-11-13 | 46 | Novembre | 2025-11-13 09:37 | 2025-11-13 10:30 | 52204 | 1 | SAE1006 | 52.33 | 3 | 63 | 124 | 125.2 | 119.264 | 37.833 | 3286 | 214 | 850 | 3.033 | 40.879 | 50.094 | 64.3 | 79.44 | 0 | 0 | 12.267 | 16.9063 | 9.517 | 12.625 | 14.917 | 19.3122 | 1.133 | 1.18775 | 1800 | 615 | 2000 | 185 | 154 | 0 | 395 | 0 | 0 | 800 | 398 | 1651 | 1019.5 | 0.0376 | 0.0677 | 0.001 | 0.0051 | 0.023 | 0.708 | 0.123 | 0.0256 | 0.3 | 0.0103 | 0.0066 | 0.0199 | 0.0678 | 0.124 | 2511/11R2 | 133.8 | 58.7 | 46.1 | 29 | 0 | 0 | 0 | 27.2 | 50.2 | 0 | 0 | 0 | 41.6 | 0 | 0 | 6.4 | 0 | 0 | 0 | 0 | 0 | 0 | 0 | 8.4 | 0 | 0 | 0 | 0 | 1640 | 1651 |  |  | 1068.4 | 1019.5 |  |  | 233.82 | 224.4
2025-11-13 | 46 | Novembre | 2025-11-13 08:33 | 2025-11-13 09:37 | 52203 | 1 | SAE1006 | 63.98 | 5 | 57 | 122 | 118.7 | 122.68 | 40.933 | 3439 | 220 | 988 | 3.217 | 37.927 | 53.031 | 68.29 | 77.73 | 0 | 0 | 0.033 | 0.031 | 0 | 0 | 0 | 0 | 3.267 | 3.81225 | 1800 | 614 | 2000 | 185 | 155 | 0 | 398 | 0 | 0 | 800 | 420 | 1646 | 1113 | 0.0423 | 0.0701 | 0.001 | 0.0045 | 0.0228 | 0.408 | 0.106 | 0.0335 | 0.299 | 0.0115 | 0.007 | 0.0152 | 0.0722 | 0.107 | 2511/11R2 | 132.6 | 56.3 | 44.1 | 32.2 | 0 | 0 | 0 | 27.2 | 50.5 | 0 | 0 | 0 | 39.3 | 0 | 0 | 7.3 | 0 | 0 | 0 | 0 | 0 | 0 | 0 | 0 | 0 | 0 | 0 | 0 | 1574 | 1594 | 1646 |  | 604.7 | 660.2 | 1113 |  | 227.87 | 223.45 | 233.56
2025-11-13 | 46 | Novembre | 2025-11-13 07:32 | 2025-11-13 08:33 | 52202 | 1 | SAE1006 | 61.5 | 8 | 56 | 128 | 124.7 | 98.209 | 42 | 3958 | 228 | 1069 | 4.433 | 28.872 | 53.062 | 70.24 | 75.8 | 0 | 0 | 0.1 | 0.062 | 0 | 0 | 0 | 0 | 4.433 | 4.25025 | 1800 | 614 | 2000 | 185 | 155 | 0 | 396 | 0 | 0 | 800 | 420 | 1675 | 1083.6 | 0.0559 | 0.0787 | 0.0012 | 0.0041 | 0.0249 | 0.522 | 0.155 | 0.0378 | 0.287 | 0.0107 | 0.008 | 0.0247 | 0.0588 | 0.145 | 2511/11R2 | 132.3 | 57.4 | 45.5 | 29.4 | 0 | 0 | 0 | 27.3 | 50.3 | 0 | 0 | 0 | 38.7 | 0 | 0 | 7.2 | 0 | 0 | 0 | 0 | 0 | 0 | 0 | 8.8 | 0 | 0 | 0 | 0 | 1601 | 1662 | 1636 | 1675 | 544.4 | 892 | 592.2 | 1083.6 | 205.46 | 208.61 | 192.63 | 215.84
2025-11-13 | 46 | Novembre | 2025-11-13 06:32 | 2025-11-13 07:32 | 52201 | 1 | SAE1006 | 60.25 | 2 | 61 | 125 | 120.9 | 122.851 | 41.05 | 3680 | 230 | 1019 | 3.567 | 35.047 | 52.938 | 69.09 | 77.38 | 0 | 0 | 0.1 | 0.062 | 0 | 0 | 0 | 0 | 2.784 | 2.4372 | 1800 | 615 | 2000 | 185 | 156 | 0 | 396 | 0 | 0 | 800 | 445 | 1664 | 1150.9 | 0.081 | 0.101 | 0.0059 | 0.0067 | 0.0235 | 0.444 | 0.127 | 0.0449 | 0.322 | 0.0099 | 0.0069 | 0.0215 | 0.109 | 0.126 | 2511/11R2 | 133.3 | 53.1 | 47.2 | 33 | 0 | 0 | 0 | 27.6 | 50.2 | 0 | 0 | 0 | 41.9 | 0 | 0 | 6 | 0 | 0 | 0 | 0 | 0 | 0 | 0 | 0 | 0 | 0 | 0 | 0 | 1648 | 1620 | 1636 | 1664 | 781.2 | 678.5 | 804.8 | 1150.9 | 206.47 | 211.32 | 215.17 | 226.24
2025-11-13 | 46 | Novembre | 2025-11-13 05:08 | 2025-11-13 06:32 | 52200 | 1 | SAE1006 | 83.55 | 3 | 62 | 123 | 123 | 122.593 | 45.083 | 4112 | 240 | 1208 | 3.65 | 33.699 | 56.477 | 74.74 | 75.16 | 0 | 0 | 0.033 | 0.031 | 0 | 0 | 0 | 0 | 7.517 | 7.50756 | 3000 | 614 | 2720 | 185 | 155 | 0 | 399 | 0 | 0 | 800 | 405 | 1632 | 1056.5 | 0.0429 | 0.047 | 0.001 | 0.0169 | 0.0317 | 0.485 | 0.132 | 0.0267 | 0.293 | 0.0108 | 0.0135 | 0.0215 | 0.0472 | 0.133 | 2511/11R2 | 133.8 | 52.6 | 48.1 | 33.1 | 0 | 0 | 0 | 26.9 | 50.4 | 0 | 0 | 0 | 40.5 | 0 | 0 | 6.8 | 0 | 0 | 0 | 0 | 0 | 0 | 0 | 9.2 | 0 | 0 | 0 | 0 | 1593 | 1617 | 1602 | 1632 | 426 | 1018.2 | 963.4 | 1056.5 | 191.77 | 242.79 | 246.89 | 237.34
2025-11-12 | 46 | Novembre | 2025-11-13 04:10 | 2025-11-13 05:08 | 52199 | 1 | SAE1006 | 58 | 5 | 57 | 124 | 117.4 | 122.85 | 41.7 | 3738 | 220 | 1094 | 4.167 | 29.76 | 55.469 | 72.06 | 79.81 | 0 | 0 | 0.083 | 0.031 | 0 | 0 | 0 | 0 | 4.15 | 4.59375 | 1800 | 614 | 2000 | 183 | 154 | 0 | 396 | 0 | 0 | 800 | 413 | 1664 | 1061.8 | 0.0701 | 0.0919 | 0.0019 | 0.0076 | 0.0405 | 0.38 | 0.149 | 0.041 | 0.286 | 0.0148 | 0.0098 | 0.0292 | 0.0565 | 0.151 | 2511/11R2 | 134.2 | 52.6 | 47.8 | 33.8 | 0 | 0 | 0 | 27.6 | 50 | 0 | 0 | 0 | 41.9 | 0 | 0 | 6.8 | 0 | 0 | 0 | 0 | 0 | 0 | 0 | 0 | 0 | 0 | 0 | 0 | 1610 | 1625 | 1624 | 1664 | 769.5 | 866.9 | 793.9 | 1061.8 | 226.01 | 226.61 | 220.69 | 220.32
2025-11-12 | 46 | Novembre | 2025-11-13 03:09 | 2025-11-13 04:10 | 52198 | 1 | SAE1006 | 61.28 | 2 | 60 | 125 | 121.2 | 122.147 | 39.217 | 3515 | 209 | 1028 | 4.517 | 27.675 | 52.219 | 67.82 | 79.89 | 0 | 0 | 0.033 | 0 | 0 | 0 | 0 | 0 | 3.65 | 4.28075 | 1800 | 614 | 2000 | 185 | 154 | 0 | 396 | 0 | 0 | 800 | 390 | 1647 | 1002.8 | 0.0708 | 0.0691 | 0.001 | 0.0044 | 0.035 | 0.64 | 0.173 | 0.034 | 0.324 | 0.0123 | 0.0072 | 0.0329 | 0.099 | 0.167 | 2511/11R2 | 127.1 | 52.1 | 47.4 | 27.6 | 0 | 0 | 0 | 28.1 | 49.7 | 0 | 0 | 0 | 34.5 | 0 | 0 | 6 | 0 | 0 | 0 | 0 | 0 | 0 | 0 | 8.8 | 0 | 0 | 0 | 0 | 1595 | 1630 | 1647 |  | 683 | 863 | 1002.8 |  | 225.4 | 223.56 | 225.36
2025-11-12 | 46 | Novembre | 2025-11-13 02:12 | 2025-11-13 03:09 | 52197 | 1 | SAE1006 | 56.7 | 3 | 63 | 127 | 124.1 | 122.148 | 41.667 | 3751 | 222 | 1098 | 2.8 | 45.357 | 54.438 | 71.09 | 78.39 | 0 | 0 | 0.033 | 0 | 0 | 0 | 0 | 0 | 3.667 | 3.8125 | 1800 | 613 | 2000 | 185 | 155 | 0 | 398 | 0 | 0 | 800 | 390 | 1647 | 1011.2 | 0.0583 | 0.0539 | 0.001 | 0.0046 | 0.0219 | 0.261 | 0.118 | 0.0322 | 0.279 | 0.0145 | 0.0085 | 0.0188 | 0.0392 | 0.122 | 2511/11R2 | 133.6 | 53.2 | 45.3 | 35.1 | 0 | 0 | 0 | 27.8 | 49.5 | 0 | 0 | 0 | 42.2 | 0 | 0 | 6.5 | 0 | 0 | 0 | 0 | 0 | 0 | 0 | 0 | 0 | 0 | 0 | 0 | 1610 | 1607 | 1647 |  | 760 | 789.5 | 1011.2 |  | 225.1 | 229.53 | 225.97
2025-11-12 | 46 | Novembre | 2025-11-13 00:53 | 2025-11-13 02:12 | 52196 | 1 | SAE1006 | 78.57 | 5 | 57 | 130 | 125.7 | 122.272 | 41.35 | 3628 | 225 | 1020 | 2.3 | 56.522 | 53.719 | 69.69 | 77.95 | 0 | 0 | 0.133 | 0.094 | 0 | 0 | 0 | 0 | 4.117 | 5.03075 | 1800 | 613 | 2000 | 188 | 155 | 0 | 398 | 0 | 0 | 800 | 413 | 1664 | 1078.1 | 0.0566 | 0.084 | 0.004 | 0.0051 | 0.0295 | 0.478 | 0.14 | 0.0287 | 0.305 | 0.0114 | 0.0076 | 0.0238 | 0.0681 | 0.142 | 2511/11R2 | 133.4 | 53.5 | 49 | 30.9 | 0 | 0 | 0 | 26.7 | 50.7 | 0 | 0 | 0 | 40.6 | 0 | 0 | 6.8 | 0 | 0 | 0 | 0 | 0 | 0 | 0 | 8.6 | 0 | 0 | 0 | 0 | 1585 | 1632 | 1664 |  | 670.9 | 880.5 | 1078.1 |  | 229.53 | 223.95 | 221.44
2025-11-12 | 46 | Novembre | 2025-11-12 23:56 | 2025-11-13 00:53 | 52195 | 1 | SAE1006 | 57.73 | 2 | 60 | 125 | 119.7 | 122.329 | 40.483 | 3619 | 215 | 1057 | 2.283 | 54.745 | 52.969 | 69.03 | 78.51 | 0 | 0 | 0.033 | 0.039 | 0 | 0 | 0 | 0 | 3.817 | 5.03075 | 1800 | 614 | 2000 | 185 | 155 | 0 | 396 | 0 | 0 | 800 | 413 | 1640 | 1062.5 | 0.0557 | 0.0696 | 0.0022 | 0.0089 | 0.0248 | 0.221 | 0.131 | 0.0178 | 0.293 | 0.0102 | 0.0089 | 0.0213 | 0.0338 | 0.128 | 2511/11R2 | 133.3 | 54.4 | 46.8 | 32.1 | 0 | 0 | 0 | 27.8 | 50.4 | 0 | 0 | 0 | 40.9 | 0 | 0 | 6.4 | 0 | 0 | 0 | 0 | 0 | 0 | 0 | 0 | 0 | 0 | 0 | 0 | 1588 | 1590 | 1640 |  | 713 | 751.8 | 1062.5 |  | 232.37 | 235.18 | 233.41
2025-11-12 | 46 | Novembre | 2025-11-12 17:07 | 2025-11-12 23:56 | 52194 | 1 | SAE1006 | 53.65333 | 3 | 62 | 125 | 124 | 122.729 | 43.067 | 3747 | 227 | 1103 | 2.35 | 53.191 | 53.938 | 70.62 | 75.14 | 0 | 0 | 12.233 | 15.625 | 10.7 | 13.8124 | 15.35 | 19.156 | 4.783 | 5.2815 | 1800 | 614 | 2000 | 186 | 154 | 0 | 393 | 0 | 0 | 800 | 405 | 1631 | 1055.4 | 0.0476 | 0.0668 | 0.0015 | 0.0071 | 0.0373 | 0.278 | 0.143 | 0.0341 | 0.29 | 0.011 | 0.0091 | 0.0305 | 0.0775 | 0.142 | 2511/11R2 | 133.3 | 53.4 | 48.6 | 31.3 | 0 | 0 | 0 | 27.9 | 50.7 | 0 | 0 | 0 | 47.7 | 0 | 0 | 7 | 0 | 0 | 0 | 0 | 0 | 0 | 0 | 0 | 0 | 0 | 0 | 0 | 1659 | 1593 | 1614 | 1631 | 204.2 | 808.9 | 872.2 | 1055.4 | 101.94 | 238.93 | 233.04 | 237.81
2025-11-12 | 46 | Novembre | 2025-11-12 16:05 | 2025-11-12 17:07 | 52193 | 1 | P355N2 | 61.68 | 2 | 60 | 128 | 123.8 | 116.629 | 41.617 | 3550 | 225 | 1646 | 3.767 | 33.982 | 53.781 | 72.1 | 77.54 | 0 | 0 | 11.517 | 15.5 | 10.05 | 13.2187 | 14.984 | 19.1247 | 5.067 | 5.87525 | 1800 | 666 | 2000 | 186 | 154 | 1814 | 0 | 122 | 0 | 800 | 305 | 1644 | 751.7 | 0.0994 | 0.102 | 0.001 | 0.006 | 0.0279 | 0.2 | 0.12 | 0.159 | 1.21 | 0.0678 | 0.0086 | 0.0159 | 0.0506 | 0.119 | 2511/11R1 | 133.5 | 53.7 | 47.2 | 32.6 | 0 | 0 | 0 | 26.9 | 46.4 | 0 | 0 | 0 | 44 | 0 | 0 | 7.7 | 0 | 0 | 0 | 0 | 0 | 0 | 0 | 8.5 | 0 | 0 | 0 | 0 | 1588 | 1655 | 1655 | 1644 | 356.7 | 197 | 197.2 | 751.7 | 181.43 | 101.47 | 101.55 | 205.81
2025-11-12 | 46 | Novembre | 2025-11-12 15:06 | 2025-11-12 16:05 | 52192 | 1 | P355N2 | 59.45 | 3 | 64 | 127 | 128.8 | 125.452 | 41.6 | 3484 | 225 | 1926 | 2.95 | 43.051 | 55.438 | 74.71 | 79.96 | 0 | 0 | 11.517 | 15.625 | 10.183 | 13.875 | 6.033 | 7.8747 | 13.867 | 17.8679 | 1800 | 666 | 2000 | 185 | 153 | 1808 | 0 | 123 | 0 | 800 | 275 | 1627 | 647.5 | 0.0823 | 0.0953 | 0.0015 | 0.0072 | 0.0316 | 0.243 | 0.151 | 0.164 | 1.22 | 0.0635 | 0.0103 | 0.0158 | 0.0592 | 0.151 | 2511/11R1 | 132.9 | 55.3 | 47.8 | 29.8 | 0 | 0 | 0 | 27.3 | 46.3 | 0 | 0 | 0 | 42.5 | 0 | 0 | 8.2 | 0 | 0 | 0 | 0 | 0 | 0 | 0 | 0 | 0 | 0 | 0 | 0 | 1653 | 1620 | 1609 | 1627 | 194 | 600.2 | 568.1 | 647.5 | 101.43 | 202.31 | 204.24 | 204.08
2025-11-12 | 46 | Novembre | 2025-11-12 14:08 | 2025-11-12 15:06 | 52191 | 1 | DD13A | 57.87 | 8 | 55 | 124 | 118.7 | 112.328 | 39.4 | 3559 | 212 | 1366 | 3.267 | 37.959 | 52.312 | 69.45 | 79.66 | 0 | 0 | 11.2 | 15.625 | 10.867 | 14.375 | 14.684 | 19.2812 | 2.65 | 2.9375 | 1800 | 613 | 2000 | 185 | 154 | 0 | 123 | 0 | 0 | 800 | 445 | 1668 | 1163.5 | 0.0691 | 0.0769 | 0.001 | 0.0057 | 0.0266 | 0.481 | 0.147 | 0.03 | 0.153 | 0.0123 | 0.0087 | 0.0189 | 0.0715 | 0.142 | 2511/11R1 | 125.3 | 54 | 45.4 | 25.9 | 0 | 0 | 0 | 24.7 | 43.8 | 0 | 0 | 0 | 41.6 | 0 | 0 | 7.2 | 0 | 0 | 0 | 0 | 0 | 0 | 0 | 8 | 0 | 0 | 0 | 0 | 1658 | 1656 | 1655 | 1668 | 200.7 | 885.7 | 197 | 1163.5 | 101.22 | 211.34 | 101.47 | 224.86
2025-11-12 | 46 | Novembre | 2025-11-12 13:10 | 2025-11-12 14:08 | 52190 | 1 | DD13A | 58.18 | 5 | 57 | 123 | 121.3 | 113.149 | 40.283 | 3461 | 218 | 1642 | 3.5 | 35.143 | 52.281 | 70.28 | 77.87 | 0 | 0 | 11.35 | 15.4375 | 10.533 | 13.7812 | 14.85 | 19.2886 | 3.55 | 3.5005 | 1800 | 613 | 2000 | 184 | 153 | 0 | 119 | 0 | 0 | 800 | 398 | 1649 | 1087.4 | 0.0672 | 0.0775 | 0.001 | 0.0061 | 0.029 | 0.529 | 0.15 | 0.0422 | 0.14 | 0.0082 | 0.0096 | 0.022 | 0.054 | 0.117 | 2511/11R1 | 125.7 | 54 | 46.7 | 25 | 0 | 0 | 0 | 24 | 42.7 | 0 | 0 | 0 | 43.7 | 0 | 0 | 7.1 | 0 | 0 | 0 | 0 | 0 | 0 | 0 | 0 | 0 | 0 | 0 | 0 | 1667 | 1617 | 1642 | 1649 | 1178.6 | 843.1 | 1067.7 | 1087.4 | 226.35 | 228.92 | 232.68 | 230.22
2025-11-12 | 46 | Novembre | 2025-11-12 11:57 | 2025-11-12 13:10 | 52189 | 1 | DD14A | 72.62 | 2 | 61 | 125 | 121.8 | 136.344 | 48.65 | 4586 | 246 | 2191 | 2.6 | 48.077 | 60.781 | 84.53 | 74.96 | 0 | 0 | 15.75 | 21.2813 | 32.9 | 39.3438 | 0 | 0 | 0 | 0 | 2400 | 612 | 2400 | 185 | 0 | 0 | 0 | 0 | 0 | 1200 | 495 | 1652 | 1386.4 | 0.0306 | 0.0266 | 0.001 | 0.0045 | 0.0164 | 0.168 | 0.0178 | 0.0283 | 0.0285 | 0.0081 | 0.0079 | 0.0186 | 0.043 | 0.02 | 2511/03R1 | 125.9 | 75.3 | 50.6 | 0 | 0 | 47.1 | 0 | 78.8 | 0 | 0 | 0 | 0 | 0 | 0 | 0 | 0 | 0 | 0 | 0 | 0 | 0 | 0 | 0 | 0 | 0 | 0 | 0 | 0 | 1601 | 1637 | 1624 | 1652 | 940.1 | 1176.5 | 1126.8 | 1386.4 | 245.63 | 242.53 | 246.43 | 246.43
2025-11-12 | 46 | Novembre | 2025-11-12 10:31 | 2025-11-12 11:57 | 52188 | 1 | DD13A | 85.7 | 8 | 56 | 125 | 119.5 | 114.03 | 51.733 | 4670 | 271 | 2711 | 3.833 | 32.609 | 63.875 | 90.11 | 74.08 | 0 | 0 | 16.35 | 22.375 | 35.384 | 41.40615 | 0 | 0 | 0 | 0 | 2400 | 612 | 2400 | 185 | 0 | 0 | 0 | 0 | 0 | 1200 | 390 | 1614 | 969.7 | 0.023 | 0.0381 | 0.001 | 0.0055 | 0.017 | 0.294 | 0.0179 | 0.0186 | 0.0324 | 0.0043 | 0.0054 | 0.016 | 0.0658 | 0.0198 | 2511/03R1 | 137.6 | 73.8 | 63.8 | 0 | 0 | 51.5 | 0 | 86.1 | 0 | 0 | 0 | 0 | 0 | 0 | 0 | 0 | 0 | 0 | 0 | 0 | 0 | 0 | 0 | 0 | 0 | 0 | 0 | 0 | 1652 | 1594 | 1578 | 1614 | 1239.1 | 840.3 | 817.1 | 969.7 | 238.18 | 241.19 | 247.84 | 240.83
2025-11-12 | 46 | Novembre | 2025-11-12 08:59 | 2025-11-12 10:31 | 52187 | 1 | DD14A | 92.77 | 3 | 64 | 122 | 119.5 | 113.928 | 49.2 | 4205 | 262 | 2411 | 4.15 | 29.398 | 62.719 | 86.29 | 76.49 | 0 | 0 | 17.9 | 23.68755 | 31.301 | 38.96875 | 0 | 0 | 0 | 0 | 2400 | 611 | 2400 | 186 | 0 | 0 | 0 | 0 | 0 | 1200 | 450 | 1655 | 197.2 | 0.0457 | 0.0479 | 0.001 | 0.0045 | 0.0153 | 0.38 | 0.0241 | 0.0273 | 0.0548 | 0.0096 | 0.0061 | 0.0124 | 0.0838 | 0.0275 | 2511/03R1 | 136.4 | 73.3 | 63.1 | 0 | 0 | 52.8 | 0 | 83.6 | 0 | 0 | 0 | 0 | 0 | 0 | 0 | 0 | 0 | 0 | 0 | 0 | 0 | 0 | 0 | 0 | 0 | 0 | 0 | 0 | 1565 | 1655 | 1655 | 1655 | 617.6 | 197 | 197 | 197.2 | 234.32 | 101.47 | 101.47 | 101.55
2025-11-12 | 46 | Novembre | 2025-11-12 07:53 | 2025-11-12 08:59 | 52186 | 1 | S235JR | 65.82 | 5 | 58 | 127 | 127 | 118.357 | 43.317 | 3602 | 242 | 2105 | 2.617 | 48.535 | 55.812 | 76.24 | 77.31 | 0 | 0 | 15 | 19.75 | 28.317 | 36.0312 | 0 | 0 | 0 | 0 | 1800 | 612 | 2000 | 187 | 154 | 942 | 0 | 0 | 0 | 800 | 345 | 1642 | 851 | 0.035 | 0.0883 | 0.001 | 0.0045 | 0.015 | 0.228 | 0.0474 | 0.0823 | 0.644 | 0.0099 | 0.0055 | 0.0139 | 0.0635 | 0.0493 | 2412/13R1 | 136.1 | 76.3 | 59.8 | 0 | 0 | 0 | 0 | 136.1 | 0 | 0 | 0 | 0 | 0 | 0 | 0 | 0 | 0 | 0 | 0 | 0 | 0 | 0 | 0 | 0 | 0 | 0 | 0 | 0 | 1621 | 1642 |  |  | 779.5 | 851 |  |  | 220.98 | 216.01
2025-11-12 | 46 | Novembre | 2025-11-12 06:52 | 2025-11-12 07:53 | 52185 | 1 | S235JR | 61.1 | 2 | 61 | 126 | 122.6 | 121.171 | 40.983 | 3410 | 223 | 1576 | 2.15 | 58.605 | 52.25 | 69.85 | 76.5 | 0 | 0 | 11.967 | 15.7813 | 11.733 | 14.6562 | 14.816 | 18.7192 | 2.467 | 3.062 | 1800 | 606 | 2000 | 182 | 153 | 941 | 0 | 0 | 0 | 800 | 298 | 1645 | 720.9 | 0.0639 | 0.115 | 0.0029 | 0.0052 | 0.0202 | 0.15 | 0.13 | 0.0893 | 0.64 | 0.0127 | 0.0065 | 0.0148 | 0.125 | 0.127 | 2511/11R2 | 132.7 | 55.7 | 45.6 | 31.4 | 0 | 0 | 0 | 27.1 | 49.7 | 0 | 0 | 0 | 41.8 | 0 | 0 | 5.5 | 0 | 0 | 0 | 0 | 0 | 0 | 0 | 0 | 0 | 0 | 0 | 0 | 1621 | 1616 | 1645 |  | 23.9 | 576.8 | 720.9 |  | -35.17 | 201.56 | 202.19
2025-11-12 | 46 | Novembre | 2025-11-12 05:48 | 2025-11-12 06:52 | 52184 | 1 | S235JR | 64.07 | 8 | 56 | 128 | 125.2 | 121.497 | 43.05 | 3533 | 228 | 1501 | 1.967 | 65.085 | 54.156 | 71.84 | 75.48 | 0 | 0 | 14.2 | 17.625 | 10.4 | 13.8125 | 13.734 | 17.1877 | 4.717 | 5.40595 | 1800 | 606 | 2000 | 181 | 153 | 937 | 0 | 0 | 0 | 800 | 313 | 1640 | 765.6 | 0.0921 | 0.115 | 0.0026 | 0.0055 | 0.0212 | 0.23 | 0.117 | 0.0603 | 0.687 | 0.0107 | 0.0083 | 0.016 | 0.0677 | 0.114 | 2511/11R2 | 132.9 | 55.8 | 45.9 | 31.2 | 0 | 0 | 0 | 26.9 | 49.7 | 0 | 0 | 0 | 41.7 | 0 | 0 | 6.1 | 0 | 0 | 0 | 0 | 0 | 0 | 0 | 8.5 | 0 | 0 | 0 | 0 | 1579 | 1604 | 1610 | 1640 | 471.6 | 579.3 | 598.3 | 765.6 | 206.86 | 208.4 | 207.51 | 209.33
2025-11-11 | 46 | Novembre | 2025-11-12 04:50 | 2025-11-12 05:48 | 52183 | 1 | S235JR | 57.35 | 3 | 63 | 120 | 114.9 | 121.424 | 38.383 | 3342 | 214 | 1209 | 2.917 | 41.143 | 50.875 | 66.73 | 79.53 | 0 | 0 | 11.767 | 15.625 | 10.2 | 14.0312 | 14.833 | 19.0932 | 1.583 | 2.063 | 1800 | 606 | 2000 | 183 | 155 | 939 | 0 | 0 | 0 | 800 | 290 | 1647 | 689 | 0.103 | 0.143 | 0.001 | 0.0073 | 0.0249 | 0.43 | 0.13 | 0.0923 | 0.728 | 0.0133 | 0.0088 | 0.0155 | 0.138 | 0.125 | 2511/11R2 | 133.4 | 54.4 | 45.4 | 33.6 | 0 | 0 | 0 | 27.2 | 50.4 | 0 | 0 | 0 | 41.9 | 0 | 0 | 5.7 | 0 | 0 | 0 | 0 | 0 | 0 | 0 | 0 | 0 | 0 | 0 | 0 | 1649 | 1647 |  |  | 448 | 689 |  |  | 165.07 | 197.78
2025-11-11 | 46 | Novembre | 2025-11-12 03:53 | 2025-11-12 04:50 | 52182 | 1 | S235JR | 57.23 | 5 | 58 | 130 | 126.9 | 121.544 | 40.6 | 3396 | 218 | 1533 | 3.017 | 43.094 | 53.781 | 71.14 | 79.48 | 0 | 0 | 11.067 | 15.1875 | 9.85 | 13.2187 | 15.017 | 19.18795 | 4.667 | 6.09325 | 1800 | 607 | 2000 | 182 | 154 | 938 | 0 | 0 | 0 | 800 | 298 | 1661 | 735.8 | 0.0825 | 0.122 | 0.0045 | 0.0057 | 0.022 | 0.115 | 0.117 | 0.0835 | 0.657 | 0.013 | 0.0082 | 0.0121 | 0.0856 | 0.115 | 2511/11R2 | 133.5 | 52.7 | 46.7 | 34.1 | 0 | 0 | 0 | 27.3 | 50.1 | 0 | 0 | 0 | 40.7 | 0 | 0 | 6.6 | 0 | 0 | 0 | 0 | 0 | 0 | 0 | 8.8 | 0 | 0 | 0 | 0 | 1591 | 1627 | 1661 |  | 459.6 | 662.9 | 735.8 |  | 198.44 | 205.81 | 195.01
2025-11-11 | 46 | Novembre | 2025-11-12 02:51 | 2025-11-12 03:53 | 52181 | 1 | S235JR | 62.35 | 2 | 61 | 128 | 124.7 | 121.531 | 40.833 | 3300 | 236 | 1378 | 2.55 | 50.196 | 53.75 | 70.26 | 78.98 | 0 | 0 | 12.416 | 16.3438 | 10.9 | 13.625 | 14.25 | 19.0625 | 3.267 | 4.625 | 1800 | 607 | 2000 | 183 | 154 | 937 | 0 | 0 | 0 | 800 | 275 | 1636 | 654.1 | 0.0861 | 0.136 | 0.0016 | 0.0064 | 0.0182 | 0.191 | 0.116 | 0.105 | 0.671 | 0.0117 | 0.0084 | 0.0133 | 0.0575 | 0.115 | 2511/11R2 | 133.3 | 55.4 | 47.4 | 30.5 | 0 | 0 | 0 | 26.9 | 50.1 | 0 | 0 | 0 | 41.2 | 0 | 0 | 6.5 | 0 | 0 | 0 | 0 | 0 | 0 | 0 | 0 | 0 | 0 | 0 | 0 | 1638 | 1634 | 1665 | 1636 | 597.4 | 637.7 | 983.2 | 654.1 | 192.19 | 199.16 | 214.13 | 199.94
2025-11-11 | 46 | Novembre | 2025-11-12 01:56 | 2025-11-12 02:51 | 52180 | 1 | S235JR | 54.9 | 8 | 57 | 129 | 126.9 | 121.545 | 39.483 | 3292 | 221 | 1097 | 3.083 | 41.838 | 51.5 | 66.77 | 78.26 | 0 | 0 | 11.833 | 15.5 | 10 | 13.2499 | 14.766 | 19.1562 | 2.883 | 3.5 | 1800 | 606 | 2000 | 183 | 154 | 937 | 0 | 0 | 0 | 800 | 298 | 1639 | 715.7 | 0.0795 | 0.125 | 0.0015 | 0.0062 | 0.0203 | 0.401 | 0.108 | 0.0901 | 0.661 | 0.0101 | 0.0077 | 0.0125 | 0.0812 | 0.11 | 2511/11R2 | 133.7 | 53.8 | 46 | 33.9 | 0 | 0 | 0 | 28.2 | 50.2 | 0 | 0 | 0 | 40.9 | 0 | 0 | 6.4 | 0 | 0 | 0 | 0 | 0 | 0 | 0 | 8 | 0 | 0 | 0 | 0 | 1621 | 1611 | 1639 |  | 558.5 | 622.4 | 715.7 |  | 196.47 | 209.87 | 204.92
2025-11-11 | 46 | Novembre | 2025-11-12 00:56 | 2025-11-12 01:56 | 52179 | 1 | S235JR | 59.25 | 3 | 62 | 121 | 121 | 121.478 | 41.583 | 3434 | 230 | 1090 | 2.933 | 41.25 | 53.562 | 69.26 | 77.29 | 12.233 | 15.9688 | 10.017 | 12.9063 | 19.333 | 24.6562 | 0 | 0 | 0 | 0 | 1800 | 607 | 2000 | 181 | 154 | 940 | 0 | 0 | 0 | 800 | 313 | 1648 | 769.4 | 0.108 | 0.122 | 0.013 | 0.0101 | 0.0211 | 0.282 | 0.123 | 0.0876 | 0.628 | 0.0133 | 0.0094 | 0.0145 | 0.0923 | 0.121 | 2511/11R2 | 133.4 | 55.5 | 45.6 | 32.3 | 0 | 0 | 0 | 27.2 | 50 | 0 | 0 | 0 | 41.3 | 0 | 0 | 6.3 | 0 | 0 | 0 | 0 | 0 | 0 | 0 | 0 | 0 | 0 | 0 | 0 | 1599 | 1608 | 1621 | 1648 | 482.8 | 529.1 | 656.2 | 769.4 | 197.71 | 199.56 | 208.32 | 205.35
2025-11-11 | 46 | Novembre | 2025-11-11 23:58 | 2025-11-12 00:56 | 52178 | 1 | S235JR | 58.58 | 5 | 58 | 126 | 123 | 121.567 | 39.083 | 3259 | 219 | 928 | 3.167 | 39.789 | 51.156 | 65.62 | 78.53 | 0 | 0 | 11.167 | 15.1875 | 10.217 | 13.5624 | 14.883 | 18.9375 | 2.817 | 3.375 | 1800 | 607 | 2000 | 183 | 153 | 939 | 0 | 0 | 0 | 800 | 305 | 1638 | 766.2 | 0.1 | 0.12 | 0.0044 | 0.0044 | 0.0253 | 0.857 | 0.115 | 0.106 | 0.612 | 0.0108 | 0.0066 | 0.0142 | 0.0989 | 0.123 | 2511/11R2 | 133.3 | 52.1 | 48.2 | 33 | 0 | 0 | 0 | 27.4 | 50.1 | 0 | 0 | 0 | 41.2 | 0 | 0 | 5.9 | 0 | 0 | 0 | 0 | 0 | 0 | 0 | 8.7 | 0 | 0 | 0 | 0 | 1581 | 1660 | 1607 | 1638 | 337.2 | 777.1 | 530.7 | 766.2 | 181.1 | 199.56 | 200.32 | 210.47
2025-11-11 | 46 | Novembre | 2025-11-11 17:09 | 2025-11-11 23:58 | 52177 | 1 | S235JR | 55.74667 | 2 | 61 | 126 | 120.9 | 121.896 | 43.267 | 3609 | 236 | 1333 | 3.017 | 41.768 | 56.781 | 74.03 | 78.74 | 0 | 0 | 12.733 | 16.75 | 10.033 | 13.3125 | 14.783 | 19.1877 | 5.717 | 7.43725 | 4500 | 608 | 7960 | 182 | 155 | 941 | 0 | 0 | 0 | 800 | 353 | 1647 | 890.2 | [7 empty] | 0.0724 | 0.596 | 0.0106 | 0.006 | 0.0156 | 0.0707 | 0.123 | 2511/11R2 | 133.3 | 54.5 | 46.4 | 32.4 | 0 | 0 | 0 | 27.5 | 50.1 | 0 | 0 | 0 | 49.6 | 0 | 0 | 6.1 | 0 | 0 | 0 | 0 | 0 | 0 | 0 | 0 | 0 | 0 | 0 | 0 | 1601 | 1605 | 1621 | 1647 | 258.4 | 667.1 | 829.4 | 890.2 | 150.66 | 218.23 | 225.54 | 216.61
2025-11-11 | 46 | Novembre | 2025-11-11 16:06 | 2025-11-11 17:09 | 52176 | 1 | S275JR1 | 62.48 | 7 | 55 | 126 | 126.5 | 123.066 | 42.167 | 3595 | 245 | 1485 | 62.4 | 2.019 | 55.312 | 73.18 | 78.7 | 0 | 0 | 11.233 | 15.0938 | 9.95 | 13.1562 | 14.733 | 19.3985 | 6.25 | 7.6015 | 1800 | 606 | 2000 | 182 | 155 | 1191 | 0 | 0 | 0 | 800 | 313 | 1650 | 774.1 | 0.0802 | 0.0991 | 0.001 | 0.0048 | 0.026 | 0.117 | 0.135 | 0.0926 | 0.749 | 0.0106 | 0.0067 | 0.0203 | 0.0666 | 0.135 | 2511/11R2 | 134.9 | 52.1 | 44.1 | 38.7 | 0 | 0 | 0 | 29 | 50.8 | 0 | 0 | 0 | 38.8 | 0 | 0 | 7.4 | 0 | 0 | 0 | 0 | 0 | 0 | 0 | 8.9 | 0 | 0 | 0 | 0 | 1585 | 1611 | 1641 | 1650 | 494.5 | 599.7 | 754.8 | 774.1 | 207.09 | 207.14 | 207.74 | 204.71
2025-11-11 | 46 | Novembre | 2025-11-11 15:06 | 2025-11-11 16:06 | 52175 | 1 | S275JR1 | 60 | 2 | 62 | 123 | 119.2 | 114.262 | 39.183 | 3651 | 221 | 949 | 3.017 | 40.773 | 51.031 | 66.77 | 78.14 | 0 | 0 | 11.067 | 15.2813 | 10.2 | 13.5625 | 14.883 | 19.1245 | 3.033 | 2.96925 | 1800 | 606 | 2000 | 182 | 154 | 1186 | 0 | 0 | 0 | 800 | 390 | 1644 | 1010.9 | 0.0521 | 0.0971 | 0.001 | 0.0047 | 0.0216 | 0.371 | 0.132 | 0.082 | 0.798 | 0.0135 | 0.0072 | 0.0144 | 0.0712 | 0.129 | 2511/11R2 | 132.5 | 53.8 | 45.1 | 33.6 | 0 | 0 | 0 | 27.9 | 50.8 | 0 | 0 | 0 | 39.6 | 0 | 0 | 6.6 | 0 | 0 | 0 | 0 | 0 | 0 | 0 | 0 | 0 | 0 | 0 | 0 | 1627 | 1660 | 1642 | 1644 | 845 | 1084.4 | 1028.6 | 1010.9 | 223.65 | 224.04 | 229.94 | 227.58
2025-11-11 | 46 | Novembre | 2025-11-11 14:08 | 2025-11-11 15:06 | 52174 | 1 | SAE1006 | 58.75 | 5 | 57 | 127 | 124.5 | 108.123 | 40.617 | 3830 | 224 | 867 | 3.867 | 32.845 | 52.031 | 67.98 | 76.86 | 0 | 0 | 0.133 | 0.062 | 0 | 0 | 0 | 0 | 3.95 | 3.81225 | 1800 | 606 | 2000 | 182 | 155 | 0 | 384 | 0 | 0 | 800 | 405 | 1666 | 1053.6 | 0.0448 | 0.0935 | 0.001 | 0.0073 | 0.0268 | 0.884 | 0.145 | 0.0376 | 0.318 | 0.0116 | 0.0088 | 0.0174 | 0.0723 | 0.143 | 2511/11R2 | 134 | 52 | 47.9 | 34.1 | 0 | 0 | 0 | 39.9 | 38.8 | 0 | 0 | 0 | 39.9 | 0 | 0 | 6.5 | 0 | 0 | 0 | 0 | 0 | 0 | 0 | 8.9 | 0 | 0 | 0 | 0 | 1613 | 1649 | 1666 |  | 649.1 | 941.5 | 1053.6 |  | 211.87 | 219.64 | 218.66
2025-11-11 | 46 | Novembre | 2025-11-11 13:09 | 2025-11-11 14:08 | 52173 | 1 | SAE1006 | 58.78 | 8 | 57 | 122 | 119.8 | 121.768 | 40.75 | 3742 | 227 | 917 | 3.583 | 34.047 | 52.531 | 68.43 | 77.35 | 0 | 0 | 0.067 | 0.031 | 0 | 0 | 0 | 0 | 3.2 | 3.21925 | 1800 | 607 | 2000 | 183 | 154 | 0 | 385 | 0 | 0 | 800 | 390 | 1654 | 1001.5 | 0.0931 | 0.0989 | 0.0025 | 0.0054 | 0.0247 | 1.43 | 0.144 | 0.034 | 0.314 | 0.0125 | 0.0066 | 0.0161 | 0.0786 | 0.136 | 2511/11R2 | 135.5 | 53.7 | 45.7 | 36.1 | 0 | 0 | 0 | 22.2 | 51.6 | 0 | 0 | 0 | 41.6 | 0 | 0 | 12.3 | 0 | 0 | 0 | 0 | 0 | 0 | 0 | 0 | 0 | 0 | 0 | 0 | 1617 | 1608 | 1654 |  | 733.7 | 662.8 | 1001.5 |  | 218.7 | 216.12 | 221.46
2025-11-11 | 46 | Novembre | 2025-11-11 12:08 | 2025-11-11 13:09 | 52172 | 1 | SAE1006 | 60.95 | 7 | 54 | 127 | 123.5 | 121.768 | 40.417 | 3799 | 224 | 949 | 4.95 | 25.657 | 53.344 | 69.54 | 79.19 | 0 | 0 | 0.117 | 0.06275 | 0 | 0 | 0 | 0 | 1.233 | 1.28175 | 1800 | 607 | 2000 | 182 | 155 | 0 | 380 | 0 | 0 | 800 | 405 | 1665 | 1048.2 | 0.0839 | 0.107 | 0.0031 | 0.0049 | 0.0188 | 0.355 | 0.141 | 0.0339 | 0.296 | 0.0182 | 0.0064 | 0.0117 | 0.0606 | 0.14 | 2510/29R1 | 133.5 | 53.6 | 49.5 | 30.4 | 0 | 0 | 0 | 13.7 | 50.3 | 0 | 0 | 0 | 39 | 0 | 0 | 13.5 | 8.2 | 0 | 0 | 0 | 0 | 0 | 0 | 8.8 | 0 | 0 | 0 | 0 | 1641 | 1651 | 1665 |  | 832.6 | 976.6 | 1048.2 |  | 214.95 | 221.24 | 218.83
2025-11-11 | 46 | Novembre | 2025-11-11 10:48 | 2025-11-11 12:08 | 52171 | 1 | SAE1006 | 79.4 | 2 | 62 | 123 | 119.9 | 121.635 | 22.233 | 2017 | 97 | 806 | 3.9 | 31.538 | 25.594 | 35.35 | 69.07 | 0 | 0 | 9.633 | 12.2188 | 0 | 0 | 9.817 | 10.6875 | 2.783 | 2.62495 | 1400 | 606 | 1380 | 183 | 154 | 0 | 182 | 0 | 0 | 800 | 398 | 1694 | 923.4 | 0.07 | 0.136 | 0.001 | 0.0043 | 0.0194 | 0.411 | 0.152 | 0.0736 | 0.237 | 0.0108 | 0.0068 | 0.0129 | 0.119 | 0.156 | 2510/29R2 | 47.4 | 0 | 47.4 | 0 | 0 | 0 | 0 | 5.4 | 17.3 | 0 | 0 | 0 | 18.4 | 0 | 0 | 6.3 | 0 | 0 | 0 | 0 | 0 | 0 | 0 | 0 | 0 | 0 | 0 | 0 | 1576 | 1619 | 1693 | 1694 | 1097.8 | 479 | 932.9 | 923.4 | 270.65 | 186.27 | 195.08 | 193.78
2025-11-11 | 46 | Novembre | 2025-11-11 09:53 | 2025-11-11 10:48 | 52170 | 1 | SAE1006 | 55.05 | 5 | 59 | 124 | 121.1 | 122.216 | 38.267 | 3574 | 208 | 931 | 3.017 | 41.105 | 49.906 | 65.29 | 78.25 | 0 | 0 | 0.033 | 0.031 | 0 | 0 | 0 | 0 | 33.834 | 44.6558 | 1800 | 605 | 2000 | 183 | 155 | 0 | 376 | 0 | 0 | 800 | 375 | 1634 | 948 | 0.0661 | 0.0794 | 0.001 | 0.0062 | 0.0204 | 0.461 | 0.157 | 0.0406 | 0.271 | 0.0112 | 0.0084 | 0.0213 | 0.101 | 0.166 | 2510/29R1 | 126.9 | 56 | 44.3 | 26.6 | 0 | 0 | 0 | 10.7 | 50.4 | 0 | 0 | 0 | 34.5 | 0 | 0 | 5.3 | 18.2 | 0 | 0 | 0 | 0 | 0 | 0 | 0 | 0 | 0 | 0 | 0 | 1654 | 1645 | 1625 | 1634 | 195.7 | 1116.4 | 928.7 | 948 | 101.53 | 234.33 | 231.67 | 228.29
2025-11-11 | 46 | Novembre | 2025-11-11 08:46 | 2025-11-11 09:53 | 52169 | 1 | SAE1006 | 67.38 | 8 | 58 | 125 |  |  | 41.933 | 3864 | 221 | 1218 | 2.483 | 50.336 | 52.656 | 70.14 | 75.34 | 0 | 0 | 0.067 | 0 | 0 | 0 | 0 | 0 | 5.083 | 4.7817 | 1800 | 607 | 2000 | 182 | 153 | 0 | 380 | 0 | 0 | 800 | 390 | 1651 | 1006.9 | 0.0499 | 0.0804 | 0.001 | 0.0054 | 0.0209 | 0.111 | 0.148 | 0.0524 | 0.28 | 0.0109 | 0.0068 | 0.0168 | 0.078 | 0.156 | 2510/29R1 | 125.2 | 53.9 | 45.1 | 26.2 | 0 | 0 | 0 | 11.4 | 50.2 | 0 | 0 | 0 | 31.4 | 0 | 0 | 0 | 23.6 | 0 | 0 | 0 | 0 | 0 | 0 | 8.6 | 0 | 0 | 0 | 0 | 1611 | 1615 | 1623 | 1651 | 802.8 | 698.7 | 806.3 | 1006.9 | 228.58 | 216.19 | 222.37 | 223.48
2025-11-11 | 46 | Novembre | 2025-11-11 07:48 | 2025-11-11 08:46 | 52168 | 1 | SAE1006 | 58.17 | 7 | 55 | 124 | 122 | 122.251 | 38.85 | 3714 | 225 | 867 | 2.933 | 42.273 | 50.406 | 66.01 | 77.85 | 0 | 0 | 0.133 | 0.06275 | 0 | 0 | 0 | 0 | 1.15 | 0.93745 | 1800 | 606 | 2000 | 183 | 155 | 0 | 381 | 0 | 0 | 800 | 405 | 1630 | 1049.9 | 0.0412 | 0.0747 | 0.001 | 0.0064 | 0.022 | 0.591 | 0.126 | 0.0509 | 0.299 | 0.0089 | 0.0065 | 0.0172 | 0.117 | 0.136 | 2510/29R1 | 135.6 | 52.1 | 57.3 | 26.2 | 0 | 0 | 0 | 39.7 | 35.5 | 0 | 0 | 0 | 23.9 | 0 | 0 | 13.6 | 14.2 | 0 | 0 | 0 | 0 | 0 | 0 | 8.7 | 0 | 0 | 0 | 0 | 1663 | 1644 | 1628 | 1630 | 986.8 | 916.3 | 867.2 | 1049.9 | 215.48 | 220.36 | 225.01 | 237.97
2025-11-11 | 46 | Novembre | 2025-11-11 06:45 | 2025-11-11 07:48 | 52167 | 1 | SAE1006 | 62.35 | 2 | 62 | 123 | 120.4 | 121.924 | 40.25 | 3832 | 225 | 806 | 3.033 | 40.549 | 50.719 | 66.43 | 75.61 | 0 | 0 | 0.1 | 0.031 | 0 | 0 | 0 | 0 | 1.367 | 1.09345 | 1800 | 606 | 2000 | 182 | 153 | 0 | 381 | 0 | 0 | 800 | 445 | 1645 | 1194.8 | 0.0876 | 0.0965 | 0.001 | 0.0056 | 0.0232 | 0.467 | 0.142 | 0.0395 | 0.285 | 0.0132 | 0.0079 | 0.018 | 0.0844 | 0.138 | 2510/29R1 | 132.5 | 57.1 | 44.1 | 31.3 | 0 | 0 | 0 | 12.2 | 51 | 0 | 0 | 0 | 36.3 | 0 | 0 | 0 | 24.4 | 0 | 0 | 0 | 0 | 0 | 0 | 8.6 | 0 | 0 | 0 | 0 | 1652 | 1636 | 1645 |  | 952.2 | 893.9 | 1194.8 |  | 218.84 | 222.89 | 239.31
2025-11-11 | 46 | Novembre | 2025-11-11 05:46 | 2025-11-11 06:45 | 52166 | 1 | SAE1006 | 59.87 | 5 | 59 | 124 | 122 | 121.494 | 39.883 | 3585 | 217 | 826 | 3.2 | 38.75 | 51.75 | 66.77 | 77.85 | 0 | 0 | 0.05 | 0 | 0 | 0 | 0 | 0 | 2.433 | 2.531 | 1800 | 607 | 2000 | 182 | 154 | 0 | 381 | 0 | 0 | 800 | 405 | 1681 | 1040.7 | 0.0906 | 0.112 | 0.0015 | 0.0061 | 0.0236 | 0.277 | 0.14 | 0.0402 | 0.327 | 0.0155 | 0.0099 | 0.0168 | 0.094 | 0.143 | 2510/29R1 | 131.9 | 52.7 | 48 | 31.2 | 0 | 0 | 0 | 11.8 | 51.7 | 0 | 0 | 0 | 37.7 | 0 | 0 | 5.6 | 16.5 | 0 | 0 | 0 | 0 | 0 | 0 | 8.6 | 0 | 0 | 0 | 0 | 1616 | 1656 | 1681 |  | 659.2 | 816.1 | 1040.7 |  | 211.37 | 205.33 | 209.61
2025-11-10 | 46 | Novembre | 2025-11-11 04:40 | 2025-11-11 05:46 | 52165 | 1 | SAE1006 | 66.07 | 7 | 54 | 129 | 127.2 | 145.528 | 42.2 | 3693 | 230 | 853 | 2.933 | 43.977 | 52.938 | 68.44 | 75.27 | 0 | 0 | 0.067 | 0.031 | 0 | 0 | 0 | 0 | 4.383 | 4.0625 | 1800 | 607 | 2000 | 182 | 155 | 0 | 381 | 0 | 0 | 800 | 398 | 1660 | 1027.2 | 0.0733 | 0.0988 | 0.001 | 0.0066 | 0.0249 | 0.179 | 0.18 | 0.0386 | 0.314 | 0.0075 | 0.0091 | 0.0215 | 0.0875 | 0.171 | 2510/29R1 | 133.5 | 54.8 | 44.7 | 34 | 0 | 0 | 0 | 11.2 | 51.3 | 0 | 0 | 0 | 39.8 | 0 | 0 | 0 | 23.2 | 0 | 0 | 0 | 0 | 0 | 0 | 8 | 0 | 0 | 0 | 0 | 1570 | 1599 | 1648 | 1660 | 464.6 | 630.1 | 943.2 | 1027.2 | 210.66 | 217.3 | 220.31 | 220.06
2025-11-10 | 46 | Novembre | 2025-11-11 03:33 | 2025-11-11 04:40 | 52164 | 1 | SAE1006 | 66.65 | 2 | 62 | 127 | 123.9 | 121.378 | 42.3 | 3795 | 230 | 903 | 3.583 | 35.442 | 53.094 | 69.11 | 75.31 | 0 | 0 | 0.067 | 0.031 | 0 | 0 | 0 | 0 | 4.484 | 3.8125 | 1800 | 608 | 2000 | 181 | 156 | 0 | 380 | 0 | 0 | 800 | 405 | 1665 | 1052.5 | 0.0777 | 0.0964 | 0.0012 | 0.0047 | 0.0196 | 0.712 | 0.137 | 0.0553 | 0.285 | 0.0113 | 0.0089 | 0.0123 | 0.0875 | 0.14 | 2510/29R1 | 133.2 | 57.4 | 44.8 | 31 | 0 | 0 | 0 | 30.1 | 32.1 | 0 | 0 | 0 | 39.7 | 0 | 0 | 0 | 23.1 | 0 | 0 | 0 | 0 | 0 | 0 | 8.2 | 0 | 0 | 0 | 0 | 1630 | 1601 | 1618 | 1665 | 658.4 | 560.3 | 657.8 | 1052.5 | 203.68 | 207.57 | 210.13 | 219.13
2025-11-10 | 46 | Novembre | 2025-11-11 02:35 | 2025-11-11 03:33 | 52163 | 1 | SAE1006 | 58.1 | 8 | 57 | 132 | 129.1 | 121.571 | 38.05 | 3375 | 211 | 885 | 3.483 | 37.895 | 50.688 | 65.29 | 79.93 | 0 | 0 | 0.133 | 0.094 | 0 | 0 | 0 | 0 | 0 | 0 | 1800 | 607 | 2000 | 182 | 154 | 0 | 387 | 0 | 0 | 800 | 420 | 1659 | 1103 | 0.0703 | 0.103 | 0.001 | 0.0058 | 0.0201 | 0.201 | 0.13 | 0.0509 | 0.308 | 0.0133 | 0.0079 | 0.0193 | 0.0997 | 0.13 | 2510/29R1 | 133.6 | 55.4 | 45.8 | 32.4 | 0 | 0 | 0 | 11.3 | 51.2 | 0 | 0 | 0 | 39.3 | 0 | 0 | 0 | 23 | 0 | 0 | 0 | 0 | 0 | 0 | 8.8 | 0 | 0 | 0 | 0 | 1676 | 1666 | 1659 |  | 1162.8 | 957.2 | 1103 |  | 220.47 | 211.62 | 225.83
2025-11-10 | 46 | Novembre | 2025-11-11 01:02 | 2025-11-11 02:35 | 52162 | 1 | SAE1006 | 92.93 | 6 | 58 | 127 | 123.8 | 121.503 | 43.967 | 3998 | 228 | 1091 | 2.95 | 43.051 | 55.875 | 73.27 | 76.25 | 0 | 0 | 0.1 | 0.09375 | 0 | 0 | 0 | 0 | 6.967 | 6.6247 | 1800 | 607 | 2000 | 182 | 154 | 0 | 373 | 0 | 0 | 800 | 435 | 1665 | 1152 | 0.0747 | 0.0961 | 0.0013 | 0.0051 | 0.0229 | 0.588 | 0.12 | 0.0323 | 0.285 | 0.0098 | 0.0085 | 0.0175 | 0.0526 | 0.121 | 2510/29R1 | 133.7 | 52.4 | 48.6 | 32.7 | 0 | 0 | 0 | 11.1 | 51.1 | 0 | 0 | 0 | 39.6 | 0 | 0 | 0 | 23.2 | 0 | 0 | 0 | 0 | 0 | 0 | 8.7 | 0 | 0 | 0 | 0 | 1631 | 1609 | 1668 | 1665 | 724 | 976.4 | 1268.3 | 1152 | 210.11 | 244.06 | 231.2 | 225.76
2025-11-10 | 46 | Novembre | 2025-11-11 00:01 | 2025-11-11 01:02 | 52161 | 1 | SAE1006 | 61.18 | 7 | 54 | 125 | 121.6 | 121.648 | 41.233 | 3605 | 223 | 830 | 3.283 | 38.071 | 53.594 | 68.71 | 77.99 | 0 | 0 | 0.083 | 0.031 | 0 | 0 | 0 | 0 | 2.517 | 2.43775 | 1800 | 608 | 2000 | 184 | 154 | 0 | 392 | 0 | 0 | 800 | 420 | 1671 | 1106.8 | 0.0383 | 0.0892 | 0.001 | 0.0074 | 0.0207 | 0.681 | 0.162 | 0.0274 | 0.315 | 0.0167 | 0.0094 | 0.0146 | 0.139 | 0.161 | 2510/29R1 | 133.4 | 56.4 | 44.4 | 32.6 | 0 | 0 | 0 | 11.3 | 51 | 0 | 0 | 0 | 39.4 | 0 | 0 | 0 | 23.2 | 0 | 0 | 0 | 0 | 0 | 0 | 8.5 | 0 | 0 | 0 | 0 | 1652 | 1620 | 1671 |  | 939.1 | 724.9 | 1106.8 |  | 217.82 | 216.18 | 219.57
2025-11-10 | 46 | Novembre | 2025-11-10 17:50 | 2025-11-11 00:01 | 52160 | 1 | SAE1006 | 57.71333 | 2 | 62 | 125 | 122.8 | 122.065 | 44.1 | 3932 | 230 | 989 | 3.05 | 40.984 | 54.75 | 71.53 | 74.49 | 0 | 0 | 12 | 15.375 | 10.033 | 13.3749 | 15.083 | 19.1255 | 6.983 | 6.812 | 1800 | 606 | 2000 | 183 | 154 | 0 | 390 | 0 | 0 | 800 | 435 | 1661 | 1158.7 | [7 empty] | 0.03 | 0.313 | 0.0122 | 0.0088 | 0.018 | 0.0646 | 0.12 | 2510/29R1 | 133.2 | 52.5 | 46.3 | 34.4 | 0 | 0 | 0 | 11.2 | 51.1 | 0 | 0 | 0 | 39.5 | 0 | 0 | 0 | 22.8 | 0 | 0 | 0 | 0 | 0 | 0 | 8.6 | 0 | 0 | 0 | 0 | 1601 | 1680 | 1680 | 1661 | 259.1 | 1306.8 | 1362.6 | 1158.7 | 150.86 | 226.87 | 229.94 | 228.36
2025-11-10 | 46 | Novembre | 2025-11-10 15:37 | 2025-11-10 17:50 | 52159 | 1 | S235JR | 133 | 8 | 57 | 129 | 126.3 | 120.596 | 48.031 | 3652 | 229 | 1605 | 3.367 | 38.317 | 29.375 | 47.84 | 36.7 | 0 | 0 | 11.533 | 15.6563 | 10.884 | 13.625 | 15.084 | 18.8437 | 10.531 | 0 | 1800 | 607 | 2000 | 182 | 154 | 936 | 0 | 0 | 0 | 800 | 368 | 1652 | 744 | 0.0948 | 0.126 | 0.001 | 0.0084 | 0.0296 | 0.0582 | 0.136 | 0.0917 | 0.644 | 0.0078 | 0.0114 | 0.0182 | 0.0587 | 0.143 | 2510/29R1 | 135.2 | 54.2 | 47.4 | 33.6 | 0 | 0 | 0 | 11.3 | 50.4 | 0 | 0 | 0 | 41 | 0 | 0 | 0 | 23.6 | 0 | 0 | 0 | 0 | 0 | 0 | 8.9 | 0 | 0 | 0 | 0 | 1596 | 1636 | 1652 |  | 385 | 669.7 | 744 |  | 182.7 | 201.67 | 200.71
2025-11-10 | 46 | Novembre | 2025-11-10 14:36 | 2025-11-10 15:37 | 52158 | 1 | S235JR | 60.83 | 7 | 56 | 127 | 127.2 | 121.5 | 42.583 | 3593 | 222 | 1529 | 4.467 | 28.433 | 54.25 | 72.2 | 76.44 | 0 | 0 | 11.85 | 16.125 | 9.5 | 13.0937 | 14.533 | 18.9997 | 6.7 | 5.969 | 1800 | 606 | 2000 | 182 | 154 | 941 | 0 | 0 | 0 | 800 | 298 | 1647 | 645.6 | 0.0871 | 0.132 | 0.0018 | 0.0076 | 0.0259 | 0.104 | 0.129 | 0.0895 | 0.645 | 0.0075 | 0.0093 | 0.0202 | 0.0509 | 0.126 | 2510/29R1 | 132.6 | 53.4 | 48.5 | 30.7 | 0 | 0 | 0 | 11.5 | 50.8 | 0 | 0 | 0 | 38 | 0 | 0 | 0 | 23.5 | 0 | 0 | 0 | 0 | 0 | 0 | 8.8 | 0 | 0 | 0 | 0 | 1638 | 1601 | 1635 | 1647 | 594.9 | 409.8 | 526.8 | 645.6 | 191.88 | 184.57 | 184.57 | 193
2025-11-10 | 46 | Novembre | 2025-11-10 13:24 | 2025-11-10 14:36 | 52157 | 1 | S235JR | 72.4 | 5 | 58 | 125 | 122.3 | 121.56 | 43.933 | 3833 | 251 | 2152 | 4.567 | 27.372 | 56.625 | 77.97 | 77.33 | 0 | 0 | 22.7 | 29.37495 | 21.233 | 27.0625 | 0 | 0 | 0 | 0 | 1800 | 607 | 2000 | 181 | 155 | 937 | 0 | 0 | 0 | 800 | 308 | 1665 | 807.1 | 0.0682 | 0.0836 | 0.001 | 0.007 | 0.0289 | 0.598 | 0.133 | 0.103 | 0.656 | 0.0109 | 0.0098 | 0.0153 | 0.0517 | 0.128 | 2510/29R1 | 133.5 | 53.8 | 50.6 | 29.1 | 0 | 0 | 0 | 11.9 | 50.2 | 0 | 0 | 0 | 39.3 | 0 | 0 | 0 | 22.9 | 0 | 0 | 0 | 0 | 0 | 0 | 9.2 | 0 | 0 | 0 | 0 | 1595 | 1603 | 1603 | 1665 | 638.7 | 517.8 | 542.6 | 807.1 | 220.47 | 200.69 | 204.13 | 199.63
2025-11-10 | 46 | Novembre | 2025-11-10 12:28 | 2025-11-10 13:24 | 52156 | 1 | SAE1006 | 55.78 | 2 | 61 | 124 | 120.4 | 106.582 | 37.483 | 3343 | 213 | 823 | 4.633 | 26.763 | 50.477 | 64.74 | 80.8 | 0 | 0 | 0.033 | 0 | 0 | 0 | 0 | 0 | 1.833 | 1.96856 | 1800 | 607 | 2000 | 181 | 154 | 0 | 383 | 0 | 0 | 800 | 413 | 1652 | 1063.9 | 0.0639 | 0.0826 | 0.001 | 0.0065 | 0.0267 | 0.732 | 0.156 | 0.0407 | 0.318 | 0.0211 | 0.0088 | 0.0122 | 0.0831 | 0.156 | 2510/29R1 | 125.7 | 56.1 | 46.5 | 23.1 | 0 | 0 | 0 | 11.4 | 47.7 | 0 | 0 | 0 | 35.7 | 0 | 0 | 0 | 22.1 | 0 | 0 | 0 | 0 | 0 | 0 | 8.8 | 0 | 0 | 0 | 0 | 1637 | 1660 | 1652 |  | 1034.6 | 1177 | 1063.9 |  | 233.09 | 230.06 | 226.98
2025-11-10 | 46 | Novembre | 2025-11-10 11:31 | 2025-11-10 12:28 | 52155 | 1 | SAE1006 | 57.48 | 8 | 58 | 127 | 126 | 130.226 | 38.083 | 3380 | 214 | 895 | 3.217 | 39.482 | 50.188 | 64.86 | 79.07 | 0 | 0 | 0.133 | 0.094 | 0 | 0 | 0 | 0 | 1.483 | 1.4995 | 1800 | 607 | 2000 | 182 | 153 | 0 | 388 | 0 | 0 | 800 | 398 | 1644 | 1055.2 | 0.063 | 0.0939 | 0.001 | 0.0072 | 0.0271 | 0.879 | 0.156 | 0.0568 | 0.34 | 0.0121 | 0.01 | 0.0175 | 0.0806 | 0.154 | 2510/29R1 | 130.4 | 55.6 | 44.2 | 30.6 | 0 | 0 | 0 | 10.5 | 49.9 | 0 | 0 | 0 | 38.2 | 0 | 0 | 0 | 22.9 | 0 | 0 | 0 | 0 | 0 | 0 | 8.9 | 0 | 0 | 0 | 0 | 1630 | 1644 |  |  | 1035.5 | 1055.2 |  |  | 236.96 | 230.73
2025-11-10 | 46 | Novembre | 2025-11-10 09:54 | 2025-11-10 11:31 | 52154 | 1 | SAE1006 | 97.12 | 7 | 57 | 127 | 126.8 | 130.195 | 41.05 | 3748 | 224 | 939 | 4.6 | 27.609 | 52.656 | 68.66 | 76.96 | 0 | 0 | 0.033 | 0 | 0 | 0 | 0 | 0 | 4.033 | 4.15625 | 1800 | 606 | 2000 | 181 | 155 | 0 | 385 | 0 | 0 | 800 | 428 | 1652 | 1119.9 | 0.0567 | 0.0847 | 0.001 | 0.0069 | 0.0274 | 0.424 | 0.162 | 0.0308 | 0.313 | 0.0116 | 0.0102 | 0.0156 | 0.0568 | 0.159 | 2510/29R1 | 132.8 | 54.7 | 44.3 | 33.8 | 0 | 0 | 0 | 28.8 | 33.2 | 0 | 0 | 0 | 48.4 | 0 | 0 | 0 | 22.4 | 0 | 0 | 0 | 0 | 0 | 0 | 0 | 0 | 0 | 0 | 0 | 1611 | 1610 | 1630 | 1652 | 897.3 | 867.3 | 951.9 | 1119.9 | 236.76 | 234.81 | 230.77 | 230.75
2025-11-10 | 46 | Novembre | 2025-11-10 08:58 | 2025-11-10 09:54 | 52153 | 1 | SAE1006 | 56.05 | 5 | 59 | 124 | 121.7 | 109.269 | 38.483 | 3560 | 211 | 828 | 2.65 | 46.792 | 49.344 | 64.27 | 76.93 | 0 | 0 | 0.017 | 0 | 0 | 0 | 0 | 0 | 4.217 | 4.56275 | 1800 | 607 | 2000 | 183 | 155 | 0 | 395 | 0 | 0 | 800 | 445 | 1662 | 1197.5 | 0.0686 | 0.0936 | 0.001 | 0.0075 | 0.0285 | 0.445 | 0.179 | 0.0493 | 0.328 | 0.0103 | 0.0117 | 0.0184 | 0.0949 | 0.183 | 2510/29R1 | 125.2 | 54 | 50.6 | 20.6 | 0 | 0 | 0 | 11.3 | 46.3 | 0 | 0 | 0 | 45.3 | 0 | 0 | 0 | 22.3 | 0 | 0 | 0 | 0 | 0 | 0 | 0 | 0 | 0 | 0 | 0 | 1588 | 1600 | 1631 | 1662 | 701.4 | 729.5 | 920.6 | 1197.5 | 231.16 | 227.52 | 227.77 | 230.24
2025-11-10 | 46 | Novembre | 2025-11-10 07:52 | 2025-11-10 08:58 | 52152 | 1 | SAE1006 | 65.63 | 2 | 63 | 128 | 123.7 | 131.597 | 41.85 | 3874 | 225 | 924 | 2.317 | 55.252 | 53.281 | 69.6 | 76.39 | 0 | 0 | 0.017 | 0 | 0 | 0 | 0 | 0 | 0 | 0 | 1800 | 608 | 2000 | 183 | 153 | 0 | 389 | 0 | 0 | 800 | 445 | 1654 | 1163.3 | 0.0427 | 0.0959 | 0.0012 | 0.0086 | 0.0259 | 0.693 | 0.227 | 0.0379 | 0.336 | 0.0195 | 0.0097 | 0.0193 | 0.0714 | 0.2 | 2510/29R1 | 134.1 | 58.3 | 46.7 | 29.1 | 0 | 0 | 0 | 12.5 | 51.1 | 0 | 0 | 0 | 46.8 | 0 | 0 | 0 | 23.7 | 0 | 0 | 0 | 0 | 0 | 0 | 0 | 0 | 0 | 0 | 0 | 1588 | 1632 | 1654 |  | 650.5 | 991.5 | 1163.3 |  | 225.62 | 232.68 | 232.46
2025-11-10 | 46 | Novembre | 2025-11-10 06:50 | 2025-11-10 07:52 | 52151 | 1 | A51671T | 62.08 | 8 | 59 | 128 | 128.1 | 116.984 | 38.75 | 3202 | 215 | 1229 | 2.6 | 49.231 | 51.125 | 66.64 | 79.16 | 0 | 0 | 11.917 | 15.8125 | 10.017 | 13.3984 | 14.267 | 18.5625 | 2.55 | 3.25 | 1800 | 607 | 2000 | 183 | 154 | 1190 | 0 | 204 | 0 | 800 | 368 | 1641 | 686 | 0.0762 | 0.114 | 0.001 | 0.0055 | 0.0222 | 0.111 | 0.123 | 0.123 | 0.835 | 0.103 | 0.0084 | 0.0164 | 0.0797 | 0.123 | 2510/29R2 | 132.6 | 54.6 | 48.5 | 29.5 | 0 | 0 | 0 | 24 | 41.8 | 0 | 0 | 0 | 49.6 | 0 | 0 | 0 | 17.2 | 0 | 0 | 0 | 0 | 0 | 0 | 0 | 0 | 0 | 0 | 0 | 1603 | 1625 | 1641 |  | 488.8 | 562.2 | 686 |  | 196.45 | 194.78 | 200.72
2025-11-10 | 46 | Novembre | 2025-11-10 05:52 | 2025-11-10 06:50 | 52150 | 1 | S275J02 | 57.78 | 7 | 55 | 127 | 120.3 | 114.364 | 39.633 | 3249 | 224 | 1283 | 2.5 | 50.8 | 51.508 | 67.42 | 77.98 | 0 | 0 | 12.333 | 16.1016 | 9.967 | 13.2813 | 10.867 | 13.7499 | 6.467 | 8.34381 | 1800 | 608 | 2000 | 182 | 155 | 1258 | 0 | 0 | 0 | 800 | 368 | 1669 | 755.7 | 0.09 | 0.133 | 0.001 | 0.0063 | 0.0252 | 1.08 | 0.131 | 0.179 | 1.04 | 0.0171 | 0.0105 | 0.0052 | 0.0396 | 0.142 | 2510/29R1 | 134.1 | 58.3 | 44.5 | 31.3 | 0 | 0 | 0 | 11.4 | 51.7 | 0 | 0 | 0 | 49.2 | 0 | 0 | 0 | 21.8 | 0 | 0 | 0 | 0 | 0 | 0 | 0 | 0 | 0 | 0 | 0 | 1653 | 1606 | 1626 | 1669 | 195.1 | 513 | 527.4 | 755.7 | 101.84 | 198.37 | 189.54 | 192.63
2025-11-09 | 45 | Novembre | 2025-11-10 04:47 | 2025-11-10 05:52 | 52149 | 1 | S275J02 | 65.3 | 5 | 58 | 127 | 123.2 | 130.721 | 41.883 | 3502 | 237 | 1251 | 3.483 | 36.459 | 53.969 | 70.56 | 77.31 | 0 | 0 | 11.817 | 15.5547 | 10.8 | 14.6875 | 15.316 | 19.3122 | 3.95 | 4.31275 | 1800 | 608 | 2000 | 182 | 154 | 1260 | 0 | 0 | 0 | 800 | 350 | 1645 | 653.4 | 0.0871 | 0.134 | 0.001 | 0.0077 | 0.0204 | 0.0538 | 0.142 | 0.124 | 0.91 | 0.0081 | 0.0106 | 0.0194 | 0.0553 | 0.14 | 2510/29R1 | 132.8 | 55.8 | 44.1 | 32.9 | 0 | 0 | 0 | 11.2 | 50.7 | 0 | 0 | 0 | 48.2 | 0 | 0 | 0 | 22.7 | 0 | 0 | 0 | 0 | 0 | 0 | 0 | 0 | 0 | 0 | 0 | 1640 | 1656 | 1645 |  | 440.9 | 704.5 | 653.4 |  | 168.78 | 194.53 | 194.97
2025-11-09 | 45 | Novembre | 2025-11-10 03:49 | 2025-11-10 04:47 | 52148 | 1 | S275J02 | 57.75 | 2 | 61 | 127 | 123.3 | 127.617 | 41.017 | 3375 | 225 | 1428 | 3.217 | 39.482 | 52.906 | 69.8 | 77.39 | 0 | 0 | 11.617 | 15.1563 | 10.717 | 14.2188 | 13.7 | 17.2815 | 4.983 | 6.18725 | 1800 | 607 | 2000 | 182 | 155 | 1258 | 0 | 0 | 0 | 800 | 370 | 1674 | 812.6 | 0.102 | 0.142 | 0.005 | 0.0078 | 0.0215 | 0.442 | 0.142 | 0.105 | 0.166 | 0.0052 | 0.0109 | 0.0229 | 0.254 | 0.142 | 2510/29R1 | 134.1 | 54.6 | 46.2 | 33.3 | 0 | 0 | 0 | 11.3 | 50.7 | 0 | 0 | 0 | 48.7 | 0 | 0 | 0 | 23.4 | 0 | 0 | 0 | 0 | 0 | 0 | 0 | 0 | 0 | 0 | 0 | 1587 | 1597 | 1674 |  | 316.3 | 361.3 | 812.6 |  | 173.13 | 177.48 | 195.25
2025-11-09 | 45 | Novembre | 2025-11-10 02:41 | 2025-11-10 03:49 | 52147 | 1 | S275J02 | 67.7 | 8 | 58 | 126 | 122.4 | 118.699 | 41.5 | 3407 | 221 | 1418 | 3.567 | 35.327 | 54.094 | 71.03 | 78.21 | 0 | 0 | 12.3 | 16.28125 | 10.45 | 13.5938 | 14.934 | 19.25 | 3.816 | 4.81245 | 1800 | 608 | 2000 | 181 | 156 | 1258 | 0 | 0 | 0 | 900 | 320 | 1664 | 756.5 | 0.0903 | 0.131 | 0.0013 | 0.0111 | 0.0278 | 0.601 | 0.15 | 0.186 | 1.11 | 0.0171 | 0.0108 | 0.0048 | 0.0347 | 0.141 | 2510/29R1 | 132.6 | 55.1 | 45.7 | 31.8 | 0 | 0 | 0 | 10.8 | 51.5 | 0 | 0 | 0 | 47.6 | 0 | 0 | 0 | 22.7 | 0 | 0 | 0 | 0 | 0 | 0 | 0 | 0 | 0 | 0 | 0 | 1620 | 1664 |  |  | 507.4 | 756.5 |  |  | 189.96 | 195.42
2025-11-09 | 45 | Novembre | 2025-11-10 01:39 | 2025-11-10 02:41 | 52146 | 1 | S275J02 | 62.22 | 7 | 55 | 124 | 122.7 | 118.496 | 40.417 | 3650 | 235 | 1253 | 3.917 | 31.66 | 53.406 | 70.45 | 79.28 | 0 | 0 | 11.45 | 15.3125 | 10.183 | 13.4999 | 14.05 | 18.4062 | 4.733 | 6.125 | 1800 | 607 | 2000 | 182 | 156 | 1263 | 0 | 0 | 0 | 900 | 350 | 1639 | 613.9 | 0.109 | 0.143 | 0.0016 | 0.0084 | 0.0237 | 0.411 | 0.146 | 0.119 | 0.863 | 0.0082 | 0.0093 | 0.0182 | 0.0494 | 0.141 | 2510/29R1 | 133.1 | 54.2 | 45.9 | 33 | 0 | 0 | 0 | 10.8 | 51.2 | 0 | 0 | 0 | 47.9 | 0 | 0 | 0 | 23.2 | 0 | 0 | 0 | 0 | 0 | 0 | 0 | 0 | 0 | 0 | 0 | 1573 | 1634 | 1620 | 1639 | 316.7 | 493.9 | 531 | 613.9 | 180.83 | 180.38 | 193.3 | 193.65
2025-11-09 | 45 | Novembre | 2025-11-10 00:27 | 2025-11-10 01:39 | 52145 | 1 | S275J02 | 72.45 | 5 | 59 | 125 | 122.1 | 123.688 | 44.167 | 3833 | 235 | 2113 | 4.167 | 30 | 58.594 | 79.72 | 79.6 | 0 | 0 | 11.4 | 15.9688 | 9.917 | 13.5 | 14.517 | 19.188 | 8.333 | 9.84315 | 1800 | 607 | 2400 | 182 | 155 | 1255 | 0 | 0 | 0 | 900 | 390 | 1653 | 195.3 | 0.0956 | 0.123 | 0.0048 | 0.0076 | 0.02 | 0.382 | 0.149 | 0.107 | 0.798 | 0.0124 | 0.0112 | 0.0151 | 0.0749 | 0.147 | 2510/29R1 | 134.3 | 52.7 | 45.6 | 36 | 0 | 0 | 0 | 11.1 | 50.5 | 0 | 0 | 0 | 49.9 | 0 | 0 | 0 | 22.8 | 0 | 0 | 0 | 0 | 0 | 0 | 0 | 0 | 0 | 0 | 0 | 1602 | 1653 | 1653 | 1653 | 260.7 | 195.3 | 195.3 | 195.3 | 150.77 | 101.92 | 101.92 | 101.92
2025-11-09 | 45 | Novembre | 2025-11-09 17:54 | 2025-11-10 00:27 | 52144 | 1 | S275J02 | 86.75 | 2 | 62 | 126 | 124.1 | 123.631 | 49.6 | 4068 | 240 | 2990 | 3.65 | 34.521 | 63.844 | 89.3 | 77.23 | 0 | 0 | 0.083 | 0.031 | 0 | 0 | 0 | 0 | 7.866 | 8.78145 | 1800 | 607 | 2000 | 181 | 154 | 1257 | 0 | 0 | 0 | 900 | 400 | 1632 | 1069.7 | 0.0557 | 0.0935 | 0.001 | 0.0048 | 0.0178 | 0.238 | 0.153 | 0.113 | 0.815 | 0.0055 | 0.0093 | 0.0216 | 0.0717 | 0.151 | 2510/29R1 | 132.5 | 53.5 | 45.3 | 33.7 | 0 | 0 | 0 | 11.2 | 50.6 | 0 | 0 | 0 | 47.9 | 0 | 0 | 0 | 22.8 | 0 | 0 | 0 | 0 | 0 | 0 | 0 | 0 | 0 | 0 | 0 | 1599 | 1666 | 1622 | 1635 | 255.1 | 213.3 | 989.1 | 1107.8 | 150.8 | 101.36 | 237.94 | 239.2
2025-11-09 | 45 | Novembre | 2025-11-09 16:54 | 2025-11-09 17:54 | 52143 | 1 | SAE1006 | 59.12 | 8 | 57 | 125 | 120.1 | 98.178 | 38.35 | 3518 | 218 | 1048 | 3.517 | 35.545 | 49.875 | 65.61 | 78.03 | 0 | 0 | 0.017 | 0 | 0 | 0 | 0 | 0 | 0 | 0 | 1800 | 607 | 2000 | 181 | 155 | 0 | 385 | 0 | 0 | 800 | 405 | 1646 | 1048.6 | 0.0746 | 0.0899 | 0.0012 | 0.0063 | 0.0186 | 0.508 | 0.162 | 0.0524 | 0.271 | 0.0103 | 0.0078 | 0.015 | 0.0975 | 0.153 | 2510/29R1 | 125.4 | 55.4 | 48 | 22 | 0 | 0 | 0 | 10.9 | 47.7 | 0 | 0 | 0 | 46.7 | 0 | 0 | 0 | 20.1 | 0 | 0 | 0 | 0 | 0 | 0 | 0 | 0 | 0 | 0 | 0 | 1643 | 1649 | 1642 | 1646 | 1021.1 | 34 | 924.6 | 1048.6 | 228.86 | -24.35 | 222.11 | 229.18
2025-11-09 | 45 | Novembre | 2025-11-09 15:45 | 2025-11-09 16:54 | 52142 | 1 | SAE1006 | 69.97 | 2 | 63 | 123 | 121 | 123.174 | 43.3 | 3905 | 227 | 1574 | 3.083 | 39.892 | 55.5 | 74.59 | 76.91 | 0 | 0 | 0.033 | 0 | 0 | 0 | 0 | 0 | 4.133 | 3.906 | 1800 | 607 | 2000 | 182 | 153 | 0 | 387 | 0 | 0 | 800 | 435 | 1640 | 1159.3 | 0.0354 | 0.0717 | 0.001 | 0.008 | 0.0186 | 0.362 | 0.287 | 0.0452 | 0.289 | 0.008 | 0.0085 | 0.0149 | 0.0608 | 0.279 | 2510/29R1 | 125.8 | 58.5 | 45.2 | 22.1 | 0 | 0 | 0 | 10.2 | 48.8 | 0 | 0 | 0 | 37.2 | 0 | 0 | 0 | 21.6 | 0 | 0 | 0 | 0 | 0 | 0 | 8 | 0 | 0 | 0 | 0 | 1652 | 1661 | 1630 | 1640 | 192.8 | 1570.5 | 1073.3 | 1159.3 | 101.51 | 250.7 | 239.59 | 239.82
2025-11-09 | 45 | Novembre | 2025-11-09 13:48 | 2025-11-09 15:45 | 52141 | 1 | SAE1006 | 116.65 | 7 | 54 | 121 | 117.4 | 123.102 | 45.567 | 4399 | 230 | 2315 | 2.967 | 40.787 | 56.688 | 80.32 | 74.64 | 0 | 0 | 0.083 | 0.031 | 0 | 0 | 0 | 0 | 0 | 0 | 1800 | 607 | 2000 | 183 | 154 | 0 | 385 | 0 | 0 | 800 | 375 | 1575 | 857.6 | 0.0443 | 0.0904 | 0.001 | 0.0054 | 0.0174 | 0.0906 | 0.131 | 0.0321 | 0.224 | 0.0053 | 0.0072 | 0.017 | 0.0915 | 0.131 | 2510/29R1 | 124.4 | 53.4 | 45.7 | 25.3 | 0 | 0 | 0 | 9 | 48.7 | 0 | 0 | 0 | 37.2 | 0 | 0 | 0 | 21.2 | 0 | 0 | 0 | 0 | 0 | 0 | 8.3 | 0 | 0 | 0 | 0 | 1659 | 1764 | 1654 | 1575 | 854.4 | 0 | 940.9 | 857.6 | 207.07 | 65535 | 216.87 | 253.03
2025-11-09 | 45 | Novembre | 2025-11-09 12:43 | 2025-11-09 13:48 | 52140 | 1 | SAE1006 | 65.23 | 5 | 59 | 127 | 123.3 | 123.048 | 41.85 | 3829 | 223 | 1545 | 3.6 | 35.278 | 53.156 | 71.89 | 76.21 | 0 | 0 | 0.133 | 0.062 | 0 | 0 | 0 | 0 | 7.983 | 7.94485 | 1800 | 607 | 2000 | 181 | 154 | 0 | 385 | 0 | 0 | 800 | 390 | 1650 | 990.6 | 0.0537 | 0.0708 | 0.001 | 0.0062 | 0.0227 | 0.377 | 0.133 | 0.0412 | 0.277 | 0.0098 | 0.0097 | 0.0192 | 0.03 | 0.136 | 2510/29R1 | 125.6 | 58.2 | 46.6 | 20.8 | 0 | 0 | 0 | 10.1 | 49 | 0 | 0 | 0 | 36.2 | 0 | 0 | 0 | 21.8 | 0 | 0 | 0 | 0 | 0 | 0 | 8.5 | 0 | 0 | 0 | 0 | 1593 | 1606 | 1622 | 1650 | 0.6 | 750.6 | 857 | 990.6 | -291.08 | 226.36 | 227.4 | 222.83
2025-11-09 | 45 | Novembre | 2025-11-09 11:39 | 2025-11-09 12:43 | 52139 | 1 | SAE1006 | 63.22 | 8 | 57 | 129 | 126.4 | 123.253 | 42.533 | 3717 | 224 | 1008 | 3.15 | 40.952 | 53.719 | 69.91 | 75.78 | 0 | 0 | 0.1 | 0.07 | 0 | 0 | 0 | 0 | 3.733 | 3.56275 | 1800 | 607 | 2000 | 181 | 154 | 0 | 383 | 0 | 0 | 800 | 435 | 1653 | 194.8 | 0.047 | 0.0609 | 0.001 | 0.0069 | 0.02 | 0.413 | 0.143 | 0.0324 | 0.265 | 0.0076 | 0.0095 | 0.0188 | 0.0493 | 0.144 | 2510/29R1 | 133.8 | 56.6 | 45.5 | 31.7 | 0 | 0 | 0 | 11.1 | 51.5 | 0 | 0 | 0 | 39.9 | 0 | 0 | 0 | 22.2 | 0 | 0 | 0 | 0 | 0 | 0 | 9.1 | 0 | 0 | 0 | 0 | 1601 | 1660 | 1655 | 1653 | 856.3 | 1308 | 198.1 | 194.8 | 238.76 | 237.81 | 101.88 | 101.73
2025-11-09 | 45 | Novembre | 2025-11-09 09:06 | 2025-11-09 11:39 | 52138 | 1 | SAE1006 | 153.07 | 2 | 63 | 125 | 124.1 | 123.204 | 52.55 | 4992 | 267 | 1982 | 2.733 | 45.732 | 63.656 | 87.85 | 72.68 | 0 | 0 | 0.083 | 0.031 | 0 | 0 | 0 | 0 | 5.6 | 5.46875 | 1800 | 608 | 2000 | 184 | 154 | 0 | 391 | 0 | 0 | 800 | 435 | 1725 | 2105 | 0.0884 | 0.0947 | 0.0043 | 0.0053 | 0.0206 | 0.47 | 0.147 | 0.0316 | 0.249 | 0.0036 | 0.0122 | 0.0182 | 0.0312 | 0.146 | 2510/29R1 | 133.5 | 58.4 | 46.7 | 28.4 | 0 | 0 | 0 | 11.3 | 51.1 | 0 | 0 | 0 | 40.5 | 0 | 0 | 0 | 22.5 | 0 | 0 | 0 | 0 | 0 | 0 | 8.1 | 0 | 0 | 0 | 0 | 1602 | 1634 | 1688 | 1725 | 823.8 | 1309.8 | 1662.6 | 2105 | 235.37 | 252.05 | 240.21 | 237.43
2025-11-09 | 45 | Novembre | 2025-11-09 08:09 | 2025-11-09 09:06 | 52137 | 1 | SAE1006 | 57.48 | 7 | 55 | 126 | 125.5 | 110.778 | 40.5 | 3515 | 223 | 916 | 2.95 | 42.712 | 52.781 | 67.98 | 78.19 | 0 | 0 | 0.067 | 0.031 | 0 | 0 | 0 | 0 | 4.567 | 4.40625 | 1800 | 608 | 2000 | 183 | 154 | 0 | 393 | 0 | 0 | 800 | 435 | 1683 | 1195.3 | 0.0675 | 0.101 | 0.0017 | 0.0065 | 0.0208 | 0.372 | 0.15 | 0.0428 | 0.315 | 0.0216 | 0.0093 | 0.0157 | 0.0834 | 0.148 | 2510/29R1 | 125.2 | 56.4 | 48.1 | 20.7 | 0 | 0 | 0 | 10 | 49.8 | 0 | 0 | 0 | 34.7 | 0 | 0 | 0 | 22 | 0 | 0 | 0 | 0 | 0 | 0 | 8.7 | 0 | 0 | 0 | 0 | 1617 | 1620 | 1646 | 1683 | 798 | 738 | 943.9 | 1195.3 | 224.88 | 217.5 | 221.45 | 218.7
2025-11-09 | 45 | Novembre | 2025-11-09 07:09 | 2025-11-09 08:09 | 52136 | 1 | SAE1006 | 59.67 | 5 | 59 | 127 | 124.5 | 122.375 | 41.4 | 3660 | 225 | 958 | 3.117 | 40.749 | 54.008 | 69.83 | 78.27 | 0 | 0 | 0.117 | 0.031 | 0 | 0 | 0 | 0 | 5.233 | 5.60181 | 1800 | 607 | 2000 | 182 | 155 | 0 | 387 | 0 | 0 | 800 | 413 | 1653 | 1070.9 | 0.067 | 0.0821 | 0.001 | 0.0063 | 0.0223 | 0.191 | 0.144 | 0.0369 | 0.33 | 0.0133 | 0.0087 | 0.012 | 0.078 | 0.139 | 2510/29R1 | 133.8 | 56.7 | 46.1 | 31 | 0 | 0 | 0 | 11.2 | 51.4 | 0 | 0 | 0 | 39.7 | 0 | 0 | 0 | 23.2 | 0 | 0 | 0 | 0 | 0 | 0 | 8.3 | 0 | 0 | 0 | 0 | 1580 | 1673 | 1644 | 1653 | 620.6 | 1219.1 | 880.2 | 1070.9 | 226.51 | 225.58 | 217.41 | 226.92
2025-11-09 | 45 | Novembre | 2025-11-09 06:14 | 2025-11-09 07:09 | 52135 | 1 | SAE1006 | 55.4 | 8 | 58 | 127 | 125.2 | 122.326 | 38.817 | 3358 | 216 | 956 | 3.433 | 36.99 | 50.969 | 65.84 | 78.78 | 0 | 0 | 0.117 | 0.03075 | 0 | 0 | 0 | 0 | 2.433 | 2.37475 | 1800 | 607 | 2000 | 182 | 154 | 0 | 388 | 0 | 0 | 800 | 435 | 1679 | 1153.2 | 0.0622 | 0.0891 | 0.001 | 0.0072 | 0.0232 | 0.271 | 0.156 | 0.0569 | 0.304 | 0.0112 | 0.01 | 0.0109 | 0.0562 | 0.139 | 2510/29R1 | 125.4 | 54.4 | 48.2 | 22.8 | 0 | 0 | 0 | 10.6 | 49.1 | 0 | 0 | 0 | 35.9 | 0 | 0 | 0 | 21.7 | 0 | 0 | 0 | 0 | 0 | 0 | 8.1 | 0 | 0 | 0 | 0 | 1626 | 1682 | 1679 |  | 918.3 | 1163 | 1153.2 |  | 230.3 | 217.23 | 218.24
2025-11-09 | 45 | Novembre | 2025-11-09 05:15 | 2025-11-09 06:14 | 52134 | 1 | SAE1006 | 58.83 | 2 | 62 | 129 | 123.7 | 122.297 | 41.833 | 3693 | 226 | 840 | 3.217 | 40.104 | 53.5 | 68.94 | 76.73 | 0 | 0 | 0.1 | 0.031 | 0 | 0 | 0 | 0 | 4.783 | 4.625 | 1800 | 607 | 2000 | 182 | 153 | 0 | 385 | 0 | 0 | 800 | 435 | 1664 | 1147.7 | 0.0681 | 0.101 | 0.001 | 0.0067 | 0.0247 | 0.19 | 0.14 | 0.0335 | 0.305 | 0.0124 | 0.01 | 0.0156 | 0.0844 | 0.139 | 2510/29R1 | 132.6 | 58.9 | 46.3 | 27.4 | 0 | 0 | 0 | 11.3 | 50.7 | 0 | 0 | 0 | 39.6 | 0 | 0 | 0 | 22.8 | 0 | 0 | 0 | 0 | 0 | 0 | 8.2 | 0 | 0 | 0 | 0 | 1620 | 1619 | 1633 | 1664 | 934 | 833.4 | 988.4 | 1147.7 | 234.81 | 226.98 | 231.9 | 226.03
2025-11-08 | 45 | Novembre | 2025-11-09 04:18 | 2025-11-09 05:15 | 52133 | 1 | SAE1006 | 57.35 | 7 | 54 | 126 | 126.4 | 122.676 | 41.55 | 3665 | 225 | 1151 | 3.4 | 37.059 | 55.125 | 71.75 | 79.6 | 0 | 0 | 0.033 | 0 | 0 | 0 | 0 | 0 | 5.317 | 6.75 | 1800 | 607 | 2000 | 181 | 153 | 0 | 389 | 0 | 0 | 800 | 410 | 1664 | 1110.1 | 0.0626 | 0.0933 | 0.001 | 0.0061 | 0.023 | 0.246 | 0.148 | 0.0269 | 0.338 | 0.0104 | 0.0078 | 0.0165 | 0.0827 | 0.147 | 2510/29R1 | 132.3 | 56.4 | 44.3 | 31.6 | 0 | 0 | 0 | 10.7 | 50.7 | 0 | 0 | 0 | 39.8 | 0 | 0 | 0 | 22.9 | 0 | 0 | 0 | 0 | 0 | 0 | 8.2 | 0 | 0 | 0 | 0 | 1606 | 1612 | 1642 | 1664 | 570.2 | 730.9 | 914.4 | 1110.1 | 206.14 | 221.14 | 221.29 | 223.59
2025-11-08 | 45 | Novembre | 2025-11-09 03:22 | 2025-11-09 04:18 | 52132 | 1 | SAE1006 | 55.67 | 5 | 58 | 126 | 122 | 122.646 | 40.633 | 3518 | 224 | 1260 | 3.183 | 39.581 | 53.781 | 70.41 | 79.42 | 0 | 0 | 0.067 | 0.031 | 0 | 0 | 0 | 0 | 3.917 | 4.81225 | 1800 | 607 | 2000 | 183 | 155 | 0 | 388 | 0 | 0 | 800 | 410 | 1662 | 1033.5 | 0.0645 | 0.11 | 0.0031 | 0.0064 | 0.0236 | 0.498 | 0.152 | 0.0371 | 0.336 | 0.0186 | 0.0098 | 0.0153 | 0.103 | 0.144 | 2510/29R1 | 133.4 | 58.8 | 45.5 | 29.1 | 0 | 0 | 0 | 11.2 | 51.3 | 0 | 0 | 0 | 39 | 0 | 0 | 0 | 23.8 | 0 | 0 | 0 | 0 | 0 | 0 | 8.1 | 0 | 0 | 0 | 0 | 1583 | 1621 | 1662 |  | 519.1 | 710.8 | 1033.5 |  | 211.74 | 214.2 | 219.42
2025-11-08 | 45 | Novembre | 2025-11-09 02:16 | 2025-11-09 03:22 | 52131 | 1 | SAE1006 | 65.78 | 8 | 58 | 129 | 126.7 | 122.955 | 41.15 | 3561 | 223 | 1272 | 3.267 | 39.49 | 53.188 | 69.99 | 77.55 | 0 | 0 | 0.017 | 0 | 0 | 0 | 0 | 0 | 3.983 | 4.4065 | 1800 | 608 | 2000 | 182 | 153 | 0 | 382 | 0 | 0 | 800 | 350 | 1654 | 1045.5 | 0.0705 | 0.0944 | 0.0021 | 0.0062 | 0.0253 | 0.271 | 0.139 | 0.0346 | 0.265 | 0.0079 | 0.0094 | 0.0208 | 0.0759 | 0.139 | 2510/29R1 | 133.2 | 58 | 47.9 | 27.3 | 0 | 0 | 0 | 11.2 | 50.6 | 0 | 0 | 0 | 40.4 | 0 | 0 | 0 | 23.1 | 0 | 0 | 0 | 0 | 0 | 0 | 7.9 | 0 | 0 | 0 | 0 | 1616 | 1617 | 1641 | 1654 | 821.6 | 788.1 | 936.5 | 1045.5 | 227.56 | 223.96 | 223.59 | 224.62
2025-11-08 | 45 | Novembre | 2025-11-09 01:01 | 2025-11-09 02:16 | 52130 | 1 | SAE1006 | 75.05 | 2 | 62 | 119 | 116.1 | 123.078 | 42.033 | 3724 | 228 | 892 | 3.3 | 36.061 | 55 | 70.75 | 78.51 | 0 | 0 | 0.033 | 0.031 | 0 | 0 | 0 | 0 | 5.183 | 5.656 | 1800 | 607 | 2000 | 182 | 155 | 0 | 386 | 0 | 0 | 800 | 410 | 1669 | 1197.5 | 0.06 | 0.0851 | 0.0023 | 0.0074 | 0.0266 | 0.244 | 0.143 | 0.0357 | 0.357 | 0.0144 | 0.0102 | 0.0186 | 0.0756 | 0.143 | 2510/29R1 | 133.2 | 59.9 | 45.6 | 27.7 | 0 | 0 | 0 | 11.3 | 50.9 | 0 | 0 | 0 | 39.5 | 0 | 0 | 0 | 23.2 | 0 | 0 | 0 | 0 | 0 | 0 | 8.3 | 0 | 0 | 0 | 0 | 1578 | 1616 | 1638 | 1669 | 673.9 | 866.9 | 963.8 | 1197.5 | 233.66 | 231.51 | 227.33 | 226.44
2025-11-08 | 45 | Novembre | 2025-11-09 00:02 | 2025-11-09 01:01 | 52129 | 1 | SAE1006 | 58.65 | 7 | 54 | 127 | 123.3 | 123.3 | 40.267 | 3471 | 220 | 930 | 3.35 | 37.91 | 52.75 | 67.87 | 78.6 | 0 | 0 | 0.05 | 0.031 | 0 | 0 | 0 | 0 | 4.267 | 4.844 | 1800 | 608 | 2000 | 181 | 154 | 0 | 383 | 0 | 0 | 800 | 410 | 1660 | 1060.6 | 0.0824 | 0.121 | 0.001 | 0.0074 | 0.0282 | 0.442 | 0.15 | 0.0347 | 0.283 | 0.014 | 0.0093 | 0.014 | 0.0811 | 0.146 | 2510/29R1 | 132.6 | 57.1 | 44.3 | 31.2 | 0 | 0 | 0 | 11.1 | 51.2 | 0 | 0 | 0 | 39.1 | 0 | 0 | 0 | 22.8 | 0 | 0 | 0 | 0 | 0 | 0 | 8.4 | 0 | 0 | 0 | 0 | 1590 | 1625 | 1613 | 1660 | 574.8 | 709.8 | 739.7 | 1060.6 | 215.43 | 211.92 | 221.47 | 222.41
2025-11-08 | 45 | Novembre | 2025-11-08 17:31 | 2025-11-09 00:02 | 52128 | 1 | SAE1006 | 60.48 | 5 | 59 | 126 | 122.4 | 123.113 | 42.6 | 3861 | 229 | 1041 | 3.2 | 39.375 | 54.75 | 71.53 | 77.11 | 0 | 0 | 11.567 | 15.4688 | 10.183 | 13.6249 | 14.766 | 19.2185 | 6.084 | 6.31275 | 1800 | 607 | 2000 | 181 | 153 | 0 | 386 | 0 | 0 | 800 | 410 | 1653 | 1196.5 | [7 empty] | 0.0357 | 0.318 | 0.0066 | 0.009 | 0.0198 | 0.106 | 0.138 | 2510/29R1 | 134 | 54.7 | 50.8 | 28.5 | 0 | 0 | 0 | 11.6 | 50.8 | 0 | 0 | 0 | 48.9 | 0 | 0 | 0 | 22.7 | 0 | 0 | 0 | 0 | 0 | 0 | 0 | 0 | 0 | 0 | 0 | 1602 | 1591 | 1644 | 1653 | 263.3 | 714.4 | 1188.6 | 1196.5 | 151.5 | 230.88 | 239.48 | 235.07
2025-11-08 | 45 | Novembre | 2025-11-08 16:36 | 2025-11-08 17:31 | 52127 | 1 | S235JR | 55.75 | 7 | 55 | 126 | 124.5 | 119.862 | 39.2 | 3246 | 213 | 972 | 2.983 | 42.235 | 51.594 | 66.18 | 78.97 | 0 | 0 | 11.467 | 15.4609 | 10.85 | 14.9374 | 13.466 | 17.312 | 3.417 | 3.78175 | 1800 | 607 | 2000 | 181 | 155 | 938 | 0 | 0 | 0 | 800 | 330 | 1655 | 803 | 0.0633 | 0.109 | 0.001 | 0.0084 | 0.0256 | 0.206 | 0.144 | 0.107 | 0.693 | 0.0128 | 0.0106 | 0.0146 | 0.0761 | 0.142 | 2510/29R1 | 125.3 | 54.8 | 48.7 | 21.8 | 0 | 0 | 0 | 9.9 | 49.8 | 0 | 0 | 0 | 35.4 | 0 | 0 | 0 | 21.3 | 0 | 0 | 0 | 0 | 0 | 0 | 8.9 | 0 | 0 | 0 | 0 | 1609 | 1633 | 1655 |  | 531.1 | 677 | 803 |  | 199.29 | 204.09 | 204.69
2025-11-08 | 45 | Novembre | 2025-11-08 15:32 | 2025-11-08 16:36 | 52126 | 1 | S235JR | 63.72 | 6 | 55 | 127 | 122.3 | 121.385 | 41.483 | 3352 | 224 | 1008 | 3.183 | 39.895 | 55.25 | 70.34 | 79.91 | 13.6 | 17.9063 | 10.733 | 14.9062 | 17.15 | 22.3437 | 0 | 0 | 0 | 0 | 1800 | 607 | 2000 | 181 | 155 | 934 | 0 | 0 | 0 | 800 | 298 | 1643 | 719.5 | 0.0934 | 0.118 | 0.0052 | 0.0084 | 0.0253 | 0.103 | 0.153 | 0.0932 | 0.662 | 0.0073 | 0.0101 | 0.0168 | 0.0702 | 0.141 | 2510/29R1 | 133.7 | 54.5 | 46.7 | 32.5 | 0 | 0 | 0 | 11.3 | 51.2 | 0 | 0 | 0 | 39.1 | 0 | 0 | 0 | 23.4 | 0 | 0 | 0 | 0 | 0 | 0 | 8.7 | 0 | 0 | 0 | 0 | 1566 | 1618 | 1643 |  | 310.2 | 599 | 719.5 |  | 183.11 | 203.25 | 203.14
2025-11-08 | 45 | Novembre | 2025-11-08 14:35 | 2025-11-08 15:32 | 52125 | 1 | S235JR | 57.07 | 5 | 58 | 126 | 121.7 | 101.146 | 37.733 | 3019 | 213 | 1067 | 3.217 | 39.171 | 49.875 | 64.17 | 79.31 | 0 | 0 | 11.3 | 15.4063 | 11.217 | 14.71875 | 14.733 | 19.0312 | 0.483 | 0.625 | 1800 | 607 | 2000 | 181 | 153 | 933 | 0 | 0 | 0 | 800 | 298 | 1641 | 719.1 | 0.0791 | 0.125 | 0.0023 | 0.0084 | 0.0264 | 0.498 | 0.142 | 0.101 | 0.669 | 0.008 | 0.0094 | 0.0208 | 0.0947 | 0.141 | 2510/29R1 | 133.2 | 53.1 | 48.6 | 31.5 | 0 | 0 | 0 | 11.2 | 51 | 0 | 0 | 0 | 39 | 0 | 0 | 0 | 23.7 | 0 | 0 | 0 | 0 | 0 | 0 | 8.3 | 0 | 0 | 0 | 0 | 1663 | 1641 |  |  | 701.1 | 719.1 |  |  | 190.38 | 204.18
2025-11-08 | 45 | Novembre | 2025-11-08 13:36 | 2025-11-08 14:35 | 52124 | 1 | S235JR | 59.33 | 8 | 59 | 126 | 125.9 | 141.777 | 42.1 | 3571 | 226 | 1346 | 3.2 | 39.375 | 55.281 | 72.43 | 78.79 | 0 | 0 | 10.717 | 14.3828 | 10.033 | 13.1563 | 14.833 | 19.313 | 6.517 | 8.31195 | 1800 | 607 | 2000 | 181 | 155 | 936 | 0 | 0 | 0 | 800 | 338 | 1627 | 817.5 | 0.0809 | 0.109 | 0.0024 | 0.0066 | 0.0265 | 0.431 | 0.135 | 0.116 | 0.554 | 0.0027 | 0.0097 | 0.0229 | 0.0195 | 0.147 | 2510/29R1 | 133.8 | 56.3 | 45.5 | 32 | 0 | 0 | 0 | 11.1 | 51.1 | 0 | 0 | 0 | 39.3 | 0 | 0 | 0 | 23.6 | 0 | 0 | 0 | 0 | 0 | 0 | 8.7 | 0 | 0 | 0 | 0 | 1602 | 1657 | 1610 | 1627 | 510.9 | 861.1 | 652.5 | 817.5 | 200.24 | 208.73 | 213.88 | 221.21
2025-11-08 | 45 | Novembre | 2025-11-08 11:39 | 2025-11-08 13:36 | 52123 | 1 | S235JR | 116.12 | 7 | 55 | 122 | 120.7 | 101.613 | 41.817 | 3643 | 229 | 1829 | 3.183 | 38.325 | 53.25 | 72.61 | 76.4 | 0 | 0 | 11.117 | 15.0313 | 10.617 | 14.25 | 11.633 | 15.1252 | 8.45 | 8.7185 | 1800 | 608 | 2000 | 182 | 155 | 940 | 0 | 0 | 0 | 800 | 290 | 1643 | 697.9 | 0.106 | 0.116 | 0.0097 | 0.0068 | 0.0296 | 0.425 | 0.157 | 0.116 | 0.556 | 0.0045 | 0.0081 | 0.0254 | 0.0418 | 0.151 | 2510/29R1 | 133.3 | 52.9 | 48.8 | 31.6 | 0 | 0 | 0 | 11.1 | 51.1 | 0 | 0 | 0 | 39.7 | 0 | 0 | 0 | 23.3 | 0 | 0 | 0 | 0 | 0 | 0 | 8.1 | 0 | 0 | 0 | 0 | 1567 | 1593 | 1643 |  | 322.2 | 495.9 | 697.9 |  | 185.36 | 202.94 | 200.9
2025-11-08 | 45 | Novembre | 2025-11-08 10:37 | 2025-11-08 11:39 | 52122 | 1 | S235JR | 62.35 | 6 | 56 | 125 | 120.3 | 122.355 | 38.35 | 3338 | 209 | 790 | 3.417 | 36.585 | 50.312 | 64.41 | 78.72 | 0 | 0 | 0.067 | 0.031 | 0 | 0 | 0 | 0 | 0 | 0 | 1800 | 608 | 2000 | 181 | 154 | 547 | 387 | 0 | 0 | 800 | 390 | 1653 | 194.8 | 0.0452 | 0.0659 | 0.001 | 0.0057 | 0.0228 | 0.424 | 0.124 | 0.0676 | 0.628 | 0.0101 | 0.0088 | 0.0154 | 0.0826 | 0.124 | 2510/29R1 | 124.7 | 56.9 | 46.5 | 21.3 | 0 | 0 | 0 | 10.4 | 45.8 | 0 | 0 | 0 | 38.2 | 0 | 0 | 0 | 21.5 | 0 | 0 | 0 | 0 | 0 | 0 | 8.8 | 0 | 0 | 0 | 0 | 1669 | 1638 | 1653 |  | 1202.5 | 1020.1 | 194.8 |  | 226.74 | 231.5 | 101.73
2025-11-08 | 45 | Novembre | 2025-11-08 09:38 | 2025-11-08 10:37 | 52121 | 1 | SAE1006 | 59.32 | 5 | 61 | 127 | 125.3 | 122.432 | 40.967 | 3769 | 223 | 903 | 3.267 | 38.878 | 52.781 | 68.69 | 77.3 | 0 | 0 | 0.017 | 0.031 | 0 | 0 | 0 | 0 | 4.85 | 4.65625 | 1800 | 608 | 2000 | 181 | 154 | 0 | 384 | 0 | 0 | 800 | 428 | 1670 | 1182.1 | 0.0721 | 0.106 | 0.0011 | 0.0061 | 0.0245 | 0.208 | 0.145 | 0.0308 | 0.305 | 0.0136 | 0.0093 | 0.0178 | 0.0506 | 0.137 | 2510/29R1 | 132.9 | 54.5 | 48.3 | 30.1 | 0 | 0 | 0 | 11.3 | 51.1 | 0 | 0 | 0 | 39 | 0 | 0 | 23.3 | 0 | 0 | 0 | 0 | 0 | 0 | 0 | 8.2 | 0 | 0 | 0 | 0 | 1602 | 1605 | 1629 | 1670 | 849.1 | 721.5 | 943 | 1182.1 | 237.6 | 223.99 | 230.62 | 224.94
2025-11-08 | 45 | Novembre | 2025-11-08 08:41 | 2025-11-08 09:38 | 52120 | 1 | SAE1006 | 57.25 | 7 | 55 | 128 | 124.7 | 123.024 | 41.05 | 3806 | 224 | 893 | 3.283 | 38.985 | 52.562 | 68.55 | 76.83 | 0 | 0 | 0.083 | 0.031 | 0 | 0 | 0 | 0 | 0.583 | 0.4685 | 1800 | 609 | 2000 | 182 | 155 | 0 | 384 | 0 | 0 | 800 | 420 | 1654 | 1109.8 | 0.0652 | 0.0862 | 0.001 | 0.0061 | 0.0285 | 0.514 | 0.145 | 0.0353 | 0.293 | 0.009 | 0.0096 | 0.0189 | 0.0799 | 0.145 | 2510/29R1 | 133.9 | 55.4 | 46.6 | 31.9 | 0 | 0 | 0 | 11.1 | 51.1 | 0 | 0 | 0 | 39.7 | 0 | 0 | 23.4 | 0 | 0 | 0 | 0 | 0 | 0 | 0 | 8.6 | 0 | 0 | 0 | 0 | 1643 | 1654 |  |  | 960.8 | 1109.8 |  |  | 224.39 | 229
2025-11-08 | 45 | Novembre | 2025-11-08 07:42 | 2025-11-08 08:41 | 52119 | 1 | SAE1006 | 58.38 | 6 | 56 | 126 | 121.9 | 122.467 | 39.5 | 3817 | 224 | 797 | 3.233 | 38.969 | 51.219 | 66.84 | 77.8 | 0 | 0 | 0.067 | 0 | 0 | 0 | 0 | 0 | 3.217 | 3.06275 | 1800 | 609 | 2000 | 182 | 155 | 0 | 385 | 0 | 0 | 800 | 420 | 1639 | 1097.2 | 0.0887 | 0.113 | 0.001 | 0.0076 | 0.0266 | 0.471 | 0.144 | 0.0268 | 0.302 | 0.0091 | 0.0093 | 0.0186 | 0.0696 | 0.135 | 2510/29R1 | 133.7 | 57.3 | 45.3 | 31.1 | 0 | 0 | 0 | 11.2 | 51.2 | 0 | 0 | 0 | 39.1 | 0 | 0 | 23.5 | 0 | 0 | 0 | 0 | 0 | 0 | 0 | 8.7 | 0 | 0 | 0 | 0 | 1609 | 1635 | 1634 | 1639 | 579.1 | 895.5 | 975.9 | 1097.2 | 205.65 | 223.56 | 230.42 | 236.31
2025-11-08 | 45 | Novembre | 2025-11-08 06:45 | 2025-11-08 07:42 | 52118 | 1 | SAE1006 | 57.53 | 5 | 60 | 128 | 124.2 | 98.156 | 41 | 3782 | 229 | 830 | 3.633 | 35.229 | 51.938 | 67.61 | 76.01 | 0 | 0 | 0.033 | 0 | 0 | 0 | 0 | 0 | 4.117 | 3.8755 | 1800 | 608 | 2000 | 183 | 155 | 0 | 379 | 0 | 0 | 800 | 420 | 1658 | 1089.8 | [7 empty] | 0.0397 | 0.306 | 0.0115 | 0.0099 | 0.0192 | 0.0763 | 0.14 | 2510/29R1 | 133.5 | 53.2 | 45.3 | 35 | 0 | 0 | 0 | 11.1 | 51 | 0 | 0 | 0 | 39.6 | 0 | 0 | 23.6 | 0 | 0 | 0 | 0 | 0 | 0 | 0 | 8.2 | 0 | 0 | 0 | 0 | 1609 | 1630 | 1660 | 1658 | 798.8 | 850 | 997.7 | 1089.8 | 229.3 | 222.45 | 217.92 | 225.49
2025-11-08 | 45 | Novembre | 2025-11-08 05:43 | 2025-11-08 06:45 | 52117 | 1 | SAE1006 | 61.83 | 8 | 58 | 126 | 126 | 122.761 | 41.083 | 3541 | 221 | 942 | 3.5 | 36 | 53.469 | 68.85 | 78.09 | 0 | 0 | 0.117 | 0.062 | 0 | 0 | 0 | 0 | 0 | 0 | 1800 | 607 | 2000 | 182 | 154 | 0 | 388 | 0 | 0 | 800 | 435 | 1679 | 1221 | 0.0965 | 0.108 | 0.0022 | 0.0058 | 0.0297 | 0.4 | 0.158 | 0.0347 | 0.31 | 0.0137 | 0.0125 | 0.0213 | 0.0603 | 0.153 | 2510/29R1 | 133.6 | 55.2 | 46.7 | 31.7 | 0 | 0 | 0 | 11.1 | 51.3 | 0 | 0 | 0 | 41 | 0 | 0 | 23.3 | 0 | 0 | 0 | 0 | 0 | 0 | 0 | 6.9 | 0 | 0 | 0 | 0 | 1632 | 1660 | 1679 |  | 829.7 | 1062 | 1221 |  | 219.58 | 222.51 | 222.43
2025-11-07 | 45 | Novembre | 2025-11-08 04:46 | 2025-11-08 05:43 | 52116 | 1 | SAE1006 | 57 | 7 | 55 | 128 | 124.1 | 122.268 | 40.3 | 3818 | 225 | 812 | 3.733 | 34.286 | 51.75 | 67.44 | 77.05 | 0 | 0 | 0.1 | 0.03075 | 0 | 0 | 0 | 0 | 2.833 | 3.25 | 1800 | 608 | 2000 | 182 | 154 | 0 | 394 | 0 | 0 | 800 | 420 | 1657 | 1100.8 | 0.0933 | 0.0964 | 0.001 | 0.0082 | 0.0274 | 0.278 | 0.153 | 0.059 | 0.314 | 0.0208 | 0.0122 | 0.0042 | 0.0413 | 0.14 | 2510/29R1 | 129.1 | 56.4 | 48.1 | 24.6 | 0 | 0 | 0 | 11 | 47.8 | 0 | 0 | 0 | 41 | 0 | 0 | 21 | 0 | 0 | 0 | 0 | 0 | 0 | 0 | 8.3 | 0 | 0 | 0 | 0 | 1559 | 1630 | 1657 |  | 408.3 | 792.2 | 1100.8 |  | 207.13 | 217.27 | 226.77
2025-11-07 | 45 | Novembre | 2025-11-08 03:48 | 2025-11-08 04:46 | 52115 | 1 | SAE1006 | 57.52 | 6 | 56 | 127 | 121.8 | 122.424 | 39.2 | 3658 | 223 | 810 | 3.25 | 39.077 | 50.688 | 65.88 | 77.58 | 0 | 0 | 0.05 | 0 | 0 | 0 | 0 | 0 | 1.25 | 1.3435 | 1800 | 608 | 2000 | 182 | 156 | 0 | 383 | 0 | 0 | 800 | 405 | 1647 | 1042.5 | 0.0654 | 0.0767 | 0.001 | 0.0089 | 0.0257 | 0.388 | 0.138 | 0.0437 | 0.311 | 0.0122 | 0.0114 | 0.0157 | 0.097 | 0.139 | 2510/29R1 | 134.1 | 54.1 | 47.4 | 32.6 | 0 | 0 | 0 | 11.6 | 51 | 0 | 0 | 0 | 38.9 | 0 | 0 | 23.7 | 0 | 0 | 0 | 0 | 0 | 0 | 0 | 8.9 | 0 | 0 | 0 | 0 | 1626 | 1696 | 1647 |  | 933.6 | 1438.8 | 1042.5 |  | 231.52 | 225.25 | 228.21
2025-11-07 | 45 | Novembre | 2025-11-08 02:53 | 2025-11-08 03:48 | 52114 | 1 | SAE1006 | 55.23 | 5 | 60 | 127 | 122.8 | 122.655 | 38.2 | 3505 | 219 | 773 | 3.267 | 38.878 | 49.188 | 63.76 | 77.26 | 0 | 0 | 0.067 | 0 | 0 | 0 | 0 | 0 | 1.317 | 1.3435 | 1800 | 608 | 2000 | 181 | 154 | 0 | 387 | 0 | 0 | 800 | 445 | 1647 | 1101.9 | 0.0735 | 0.071 | 0.001 | 0.0084 | 0.0268 | 0.278 | 0.157 | 0.0412 | 0.316 | 0.0104 | 0.0108 | 0.0175 | 0.0842 | 0.156 | 2510/29R2 | 133.4 | 57 | 46.8 | 29.6 | 0 | 0 | 0 | 12.9 | 51.1 | 0 | 0 | 0 | 37.5 | 0 | 0 | 22.5 | 0 | 0 | 0 | 0 | 0 | 0 | 0 | 9.4 | 0 | 0 | 0 | 0 | 1632 | 1663 | 1647 |  | 983.3 | 1301.1 | 1101.9 |  | 232.07 | 235.79 | 232.28
2025-11-07 | 45 | Novembre | 2025-11-08 01:49 | 2025-11-08 02:53 | 52113 | 1 | SAE1006 | 64.22 | 8 | 58 | 128 | 124.3 | 122.602 | 40.833 | 3746 | 221 | 794 | 3.367 | 38.02 | 52.25 | 67.64 | 76.78 | 0 | 0 | 0.033 | 0 | 0 | 0 | 0 | 0 | 4.3 | 4.74975 | 1800 | 609 | 2000 | 182 | 154 | 0 | 386 | 0 | 0 | 800 | 445 | 1640 | 1129.2 | 0.0848 | 0.0822 | 0.0027 | 0.0112 | 0.0292 | 0.406 | 0.185 | 0.0462 | 0.304 | 0.0085 | 0.0159 | 0.0244 | 0.0789 | 0.179 | 2510/29R2 | 131.2 | 56.3 | 47.3 | 27.6 | 0 | 0 | 0 | 11 | 49.4 | 0 | 0 | 0 | 38.8 | 0 | 0 | 23.2 | 0 | 0 | 0 | 0 | 0 | 0 | 0 | 8.8 | 0 | 0 | 0 | 0 | 1608 | 1619 | 1609 | 1640 | 790.3 | 838 | 848.6 | 1129.2 | 229.06 | 227.38 | 233.75 | 237.88
2025-11-07 | 45 | Novembre | 2025-11-08 00:54 | 2025-11-08 01:49 | 52112 | 1 | SAE1006 | 54.42 | 7 | 55 | 125 | 120.9 | 122.869 | 37.217 | 3377 | 205 | 785 | 2.833 | 44.118 | 49.688 | 63.86 | 80.1 | 0 | 0 | 0.083 | 0.062 | 0 | 0 | 0 | 0 | 1.8 | 1.9685 | 1800 | 608 | 2000 | 181 | 155 | 0 | 381 | 0 | 0 | 800 | 445 | 1652 | 1148.2 | [7 empty] | 0.0504 | 0.308 | 0.014 | 0.0147 | 0.0169 | 0.076 | 0.162 | 2510/29R2 | 129.9 | 54.6 | 44.7 | 30.6 | 0 | 0 | 0 | 11.1 | 49.1 | 0 | 0 | 0 | 37.9 | 0 | 0 | 22.9 | 0 | 0 | 0 | 0 | 0 | 0 | 0 | 8.9 | 0 | 0 | 0 | 0 | 1606 | 1633 | 1652 |  | 949.3 | 1152.2 | 1148.2 |  | 243.62 | 243.17 | 232.59
2025-11-07 | 45 | Novembre | 2025-11-08 00:01 | 2025-11-08 00:54 | 52111 | 1 | SAE1006 | 53.83 | 6 | 56 | 127 | 123 | 123.067 | 36.75 | 3279 | 204 | 830 | 2.7 | 47.037 | 48.812 | 62.88 | 79.69 | 0 | 0 | 0.067 | 0.031 | 0 | 0 | 0 | 0 | 1.15 | 1.0935 | 1800 | 608 | 2000 | 181 | 154 | 0 | 381 | 0 | 0 | 800 | 405 | 1647 | 1043.9 | 0.0598 | 0.1 | 0.001 | 0.0083 | 0.0257 | 0.489 | 0.154 | 0.0389 | 0.322 | 0.0075 | 0.0102 | 0.0199 | 0.0723 | 0.153 | 2510/29R2 | 125.4 | 54 | 48.3 | 23.1 | 0 | 0 | 0 | 10.9 | 47.7 | 0 | 0 | 0 | 35.6 | 0 | 0 | 22.5 | 0 | 0 | 0 | 0 | 0 | 0 | 0 | 8.7 | 0 | 0 | 0 | 0 | 1650 | 1657 | 1647 |  | 1032.7 | 1117.8 | 1043.9 |  | 225.88 | 227.9 | 228.31
2025-11-07 | 45 | Novembre | 2025-11-07 17:49 | 2025-11-08 00:01 | 52110 | 1 | SAE1006 | 58.26667 | 5 | 60 | 124 | 122.3 | 122.89 | 44.067 | 3954 | 232 | 1099 | 2.417 | 51.31 | 55.242 | 72.55 | 75.22 | 0 | 0 | 12.15 | 15.8359 | 10.033 | 13.0312 | 14.917 | 19.0313 | 6.967 | 7.28118 | 1800 | 609 | 2000 | 182 | 154 | 0 | 386 | 0 | 0 | 800 | 405 | 1649 | 1048.9 | 0.116 | 0.153 | 0.001 | 0.0099 | 0.0293 | 0.427 | 0.143 | 0.0385 | 0.33 | 0.0075 | 0.0138 | 0.0224 | 0.109 | 0.15 | 2510/29R2 | 134 | 53.5 | 47.9 | 32.6 | 0 | 0 | 0 | 12.1 | 51.2 | 0 | 0 | 0 | 47.7 | 0 | 0 | 23 | 0 | 0 | 0 | 0 | 0 | 0 | 0 | 0 | 0 | 0 | 0 | 0 | 1602 | 1634 | 1691 | 1649 | 262.9 | 848.8 | 1392.6 | 1048.9 | 151.39 | 220.17 | 225.57 | 227.57
2025-11-07 | 45 | Novembre | 2025-11-07 16:51 | 2025-11-07 17:49 | 52109 | 1 | S235JR | 57.67 | 1 | 57 | 129 | 130 | 125.969 | 39.183 | 3265 | 208 | 1396 | 3.367 | 38.317 | 52.5 | 68.86 | 80.39 | 0 | 0 | 11.283 | 15.5313 | 9.517 | 12.8124 | 14.883 | 19.4065 | 3.5 | 4.656 | 1800 | 608 | 2000 | 181 | 154 | 938 | 0 | 0 | 0 | 800 | 300 | 1654 | 632 | 0.0962 | 0.162 | 0.001 | 0.0104 | 0.0288 | 0.788 | 0.145 | 0.115 | 0.731 | 0.0095 | 0.0147 | 0.015 | 0.0516 | 0.155 | 2510/29R2 | 124.5 | 52.7 | 45.4 | 26.4 | 0 | 0 | 0 | 9 | 46.9 | 0 | 0 | 0 | 48.1 | 0 | 0 | 20.5 | 0 | 0 | 0 | 0 | 0 | 0 | 0 | 0 | 0 | 0 | 0 | 0 | 1661 | 1654 |  |  | 628.9 | 632 |  |  | 183.48 | 187.64
2025-11-07 | 45 | Novembre | 2025-11-07 15:39 | 2025-11-07 16:51 | 52108 | 1 | S235JR | 72.53 | 8 | 55 | 127 | 124.6 | 114.129 | 40.75 | 3556 | 224 | 1087 | 3.067 | 41.413 | 53 | 69.03 | 78.04 | 0 | 0 | 11.9 | 15.4688 | 10.067 | 13.3125 | 14.883 | 19.0002 | 3.9 | 5.156 | 1800 | 608 | 2000 | 180 | 155 | 938 | 0 | 0 | 0 | 800 | 350 | 1630 | 747.6 | 0.0822 | 0.138 | 0.001 | 0.0094 | 0.0299 | 0.442 | 0.147 | 0.111 | 0.698 | 0.0106 | 0.0117 | 0.0173 | 0.0827 | 0.149 | 2510/29R2 | 132.8 | 57.2 | 43.6 | 32 | 0 | 0 | 0 | 10.9 | 50.6 | 0 | 0 | 0 | 40.5 | 0 | 0 | 22.7 | 0 | 0 | 0 | 0 | 0 | 0 | 0 | 8.1 | 0 | 0 | 0 | 0 | 1635 | 1630 |  |  | 669 | 747.6 |  |  | 202.13 | 213.01
2025-11-07 | 45 | Novembre | 2025-11-07 14:34 | 2025-11-07 15:39 | 52107 | 1 | S235JR | 64.62 | 5 | 59 | 128 | 124.5 | 114.054 | 38.517 | 2999 | 210 | 674 | 3.4 | 37.647 | 50.406 | 63.01 | 78.52 | 0 | 0 | 11.933 | 15.4688 | 9.9 | 13.1874 | 14.85 | 19.25 | 1.833 | 2.40625 | 1800 | 608 | 2000 | 181 | 154 | 939 | 0 | 0 | 0 | 800 | 320 | 1650 | 663.7 | 0.097 | 0.141 | 0.0017 | 0.009 | 0.0291 | 0.25 | 0.159 | 0.136 | 0.673 | 0.0104 | 0.0106 | 0.0165 | 0.0775 | 0.16 | 2510/29R2 | 132.4 | 56.5 | 45.2 | 30.7 | 0 | 0 | 0 | 11.4 | 50.4 | 0 | 0 | 0 | 39.5 | 0 | 0 | 23.2 | 0 | 0 | 0 | 0 | 0 | 0 | 0 | 7.9 | 0 | 0 | 0 | 0 | 1611 | 1650 |  |  | 416.6 | 663.7 |  |  | 180.35 | 193.41
2025-11-07 | 45 | Novembre | 2025-11-07 13:34 | 2025-11-07 14:34 | 52106 | 1 | S235JR | 59.73 | 6 | 55 | 125 | 120.5 | 133.238 | 42.467 | 3809 | 228 | 1945 | 3.533 | 35.377 | 55.656 | 75.99 | 78.63 | 0 | 0 | 13.283 | 17.3125 | 9.533 | 13.125 | 12.95 | 16.969 | 6.7 | 8.18725 | 1800 | 609 | 2000 | 182 | 154 | 937 | 0 | 0 | 0 | 800 | 350 | 1659 | 699.6 | 0.119 | 0.17 | 0.0034 | 0.0083 | 0.0291 | 0.27 | 0.148 | 0.0979 | 0.729 | 0.0058 | 0.0119 | 0.017 | 0.0415 | 0.142 | 2510/29R2 | 133.7 | 56.9 | 45.5 | 31.3 | 0 | 0 | 0 | 11.5 | 50.8 | 0 | 0 | 0 | 39.7 | 0 | 0 | 23.2 | 0 | 0 | 0 | 0 | 0 | 0 | 0 | 8.5 | 0 | 0 | 0 | 0 | 1584 | 1615 | 1624 | 1659 | 213.6 | 464.9 | 529.3 | 699.6 | 145.88 | 186.25 | 190.89 | 192.39
2025-11-07 | 45 | Novembre | 2025-11-07 12:33 | 2025-11-07 13:34 | 52105 | 1 | S235JR | 61.58 | 7 | 58 | 125 | 125.5 | 114.181 | 41.9 | 3689 | 233 | 1325 | 3.367 | 37.129 | 55.406 | 72.85 | 79.34 | 0 | 0 | 11.517 | 15.2813 | 9.983 | 13.2578 | 14.467 | 19.3435 | 5.934 | 7.5002 | 1800 | 608 | 2000 | 181 | 154 | 933 | 0 | 0 | 0 | 800 | 320 | 1642 | 814.1 | 0.0733 | 0.145 | 0.002 | 0.0068 | 0.0235 | 0.492 | 0.15 | 0.102 | 0.674 | 0.0045 | 0.0102 | 0.0233 | 0.0293 | 0.15 | 2510/29R2 | 134.2 | 56.6 | 46.2 | 31.4 | 0 | 0 | 0 | 11.4 | 50.9 | 0 | 0 | 0 | 41.7 | 0 | 0 | 23.1 | 0 | 0 | 0 | 0 | 0 | 0 | 0 | 7.1 | 0 | 0 | 0 | 0 | 1619 | 1620 | 1642 |  | 686.3 | 783 | 814.1 |  | 212.7 | 221.85 | 212.76
2025-11-07 | 45 | Novembre | 2025-11-07 11:26 | 2025-11-07 12:33 | 52104 | 1 | S235JR | 66.67 | 8 | 55 | 126 | 123.2 | 114.302 | 40.667 | 3505 | 216 | 1403 | 3.617 | 34.839 | 53.648 | 70.79 | 79.15 | 0 | 0 | 11.8 | 15.28125 | 9.85 | 12.9687 | 14.466 | 19.3435 | 4.55 | 5.99244 | 1800 | 608 | 2000 | 182 | 154 | 941 | 0 | 0 | 0 | 800 | 380 | 1630 | 667.6 | 0.0637 | 0.118 | 0.001 | 0.0114 | 0.0298 | 0.499 | 0.158 | 0.103 | 0.684 | 0.009 | 0.0132 | 0.0178 | 0.0732 | 0.159 | 2510/29R2 | 134.1 | 56.8 | 44.2 | 33.1 | 0 | 0 | 0 | 11.4 | 50.6 | 0 | 0 | 0 | 41.1 | 0 | 0 | 22.8 | 0 | 0 | 0 | 0 | 0 | 0 | 0 | 8.2 | 0 | 0 | 0 | 0 | 1579 | 1595 | 1630 |  | 306.7 | 494.2 | 667.6 |  | 175.21 | 201.6 | 204.7
2025-11-07 | 45 | Novembre | 2025-11-07 10:27 | 2025-11-07 11:26 | 52103 | 1 | S235JR | 59.1 | 5 | 59 | 124 | 119.8 | 133.679 | 42.083 | 3771 | 228 | 1321 | 3.817 | 32.489 | 54.219 | 71.87 | 77.3 | 0 | 0 | 11.517 | 15.375 | 9.483 | 12.6874 | 15.117 | 19.313 | 5.967 | 6.7495 | 1800 | 608 | 2000 | 180 | 154 | 936 | 0 | 0 | 0 | 800 | 340 | 1634 | 878.6 | 0.0778 | 0.122 | 0.001 | 0.0086 | 0.0325 | 0.272 | 0.154 | 0.0972 | 0.661 | 0.0087 | 0.0117 | 0.0178 | 0.0678 | 0.147 | 2510/29R2 | 134 | 53.8 | 46.8 | 33.4 | 0 | 0 | 0 | 11.3 | 50.4 | 0 | 0 | 0 | 39.8 | 0 | 0 | 23.1 | 0 | 0 | 0 | 0 | 0 | 0 | 0 | 9.4 | 0 | 0 | 0 | 0 | 1653 | 1624 | 1611 | 1634 | 195.1 | 649.2 | 550 | 878.6 | 101.84 | 205.9 | 200.78 | 222.71
2025-11-07 | 45 | Novembre | 2025-11-07 09:27 | 2025-11-07 10:27 | 52102 | 1 | S235JR | 60.32 | 6 | 56 | 127 | 122.6 | 100.905 | 40.7 | 3561 | 227 | 1223 | 3.85 | 32.987 | 53.031 | 69.65 | 78.18 | 0 | 0 | 11.283 | 15.0625 | 10.167 | 13.4999 | 14.833 | 19.2182 | 4.417 | 5.18795 | 1800 | 608 | 2000 | 182 | 154 | 937 | 0 | 0 | 0 | 800 | 350 | 1634 | 769.5 | 0.0924 | 0.114 | 0.001 | 0.0086 | 0.0319 | 0.685 | 0.162 | 0.121 | 0.641 | 0.0061 | 0.0129 | 0.0267 | 0.04 | 0.165 | 2510/29R2 | 133.6 | 56.3 | 44.7 | 32.6 | 0 | 0 | 0 | 11.2 | 50.3 | 0 | 0 | 0 | 40.7 | 0 | 0 | 23.2 | 0 | 0 | 0 | 0 | 0 | 0 | 0 | 8.2 | 0 | 0 | 0 | 0 | 1653 | 1606 | 1634 |  | 915.6 | 605.8 | 769.5 |  | 215.41 | 210.6 | 212.96
2025-11-07 | 45 | Novembre | 2025-11-07 08:24 | 2025-11-07 09:27 | 52101 | 1 | SAE1006 | 63.02 | 7 | 56 | 126 | 124.9 | 112.642 | 41.65 | 3954 | 230 | 1069 | 3.667 | 34.364 | 53.281 | 70.46 | 76.76 | 0 | 0 | 0.083 | 0.031 | 0 | 0 | 0 | 0 | 4.017 | 4.56225 | 1800 | 608 | 2000 | 182 | 153 | 0 | 388 | 0 | 0 | 800 | 410 | 1637 | 1191.2 | 0.118 | 0.132 | 0.001 | 0.0099 | 0.0344 | 0.209 | 0.193 | 0.0444 | 0.301 | 0.008 | 0.0141 | 0.0255 | 0.114 | 0.175 | 2510/29R2 | 133.2 | 57.7 | 47.5 | 28 | 0 | 0 | 0 | 10.4 | 50.6 | 0 | 0 | 0 | 41 | 0 | 0 | 22.7 | 0 | 0 | 0 | 0 | 0 | 0 | 0 | 8.5 | 0 | 0 | 0 | 0 | 1565 | 1619 | 1629 | 1637 | 503.4 | 1273.7 | 737.6 | 1191.2 | 219.28 | 258.16 | 212.57 | 243.44
2025-11-07 | 45 | Novembre | 2025-11-07 07:23 | 2025-11-07 08:24 | 52100 | 1 | SAE1006 | 60.47 | 5 | 59 | 126 | 121.7 | 116.896 | 39.567 | 3583 | 220 | 719 | 3.967 | 31.765 | 51.219 | 65.8 | 77.67 | 0 | 0 | 0.05 | 0 | 0 | 0 | 0 | 0 | 3.35 | 3.65675 | 1800 | 609 | 2000 | 181 | 153 | 0 | 384 | 0 | 0 | 800 | 410 | 1645 | 992.5 | 0.1 | 0.124 | 0.0011 | 0.0085 | 0.0311 | 0.284 | 0.169 | 0.0433 | 0.305 | 0.0088 | 0.0106 | 0.0202 | 0.0619 | 0.159 | 2510/29R2 | 131.4 | 57.2 | 44.3 | 29.9 | 0 | 0 | 0 | 10.9 | 49.1 | 0 | 0 | 0 | 39.6 | 0 | 0 | 22.8 | 0 | 0 | 0 | 0 | 0 | 0 | 0 | 9 | 0 | 0 | 0 | 0 | 1607 | 1640 | 1645 |  | 558.4 | 896.3 | 992.5 |  | 204.06 | 220.91 | 225.68
2025-11-07 | 45 | Novembre | 2025-11-07 06:15 | 2025-11-07 07:23 | 52099 | 1 | SAE1006 | 67.85 | 8 | 57 | 124 | 123.5 | 116.774 | 41.533 | 3855 | 229 | 982 | 4.383 | 28.289 | 54.25 | 70.77 | 78.37 | 0 | 0 | 0.083 | 0.031 | 0 | 0 | 0 | 0 | 3.8 | 4.31275 | 1800 | 609 | 2000 | 182 | 155 | 0 | 379 | 0 | 0 | 800 | 400 | 1651 | 1097.2 | 0.0809 | 0.104 | 0.0015 | 0.0047 | 0.0295 | 0.175 | 0.146 | 0.0432 | 0.304 | 0.0078 | 0.0104 | 0.0234 | 0.0638 | 0.145 | 2510/29R2 | 132.9 | 56.5 | 48.4 | 28 | 0 | 0 | 0 | 11.3 | 50.5 | 0 | 0 | 0 | 38.7 | 0 | 0 | 23.2 | 0 | 0 | 0 | 0 | 0 | 0 | 0 | 9.2 | 0 | 0 | 0 | 0 | 1601 | 1678 | 1660 | 1651 | 1081.4 | 1233.5 | 1218.5 | 1097.2 | 255.93 | 223.72 | 232.6 | 229.79
2025-11-07 | 45 | Novembre | 2025-11-07 05:03 | 2025-11-07 06:15 | 52098 | 1 | SAE1006 | 72.78 | 6 | 56 | 124 | 119 | 116.783 | 43.167 | 4018 | 230 | 952 | 4.5 | 27.556 | 53.812 | 70.7 | 74.8 | 0 | 0 | 0.083 | 0.03075 | 0 | 0 | 0 | 0 | 5.017 | 5.2815 | 1800 | 608 | 2000 | 181 | 155 | 0 | 381 | 0 | 0 | 800 | 410 | 1646 | 1091.6 | 0.0666 | 0.0759 | 0.0022 | 0.0053 | 0.0227 | 0.355 | 0.126 | 0.0397 | 0.301 | 0.0139 | 0.0093 | 0.014 | 0.0978 | 0.125 | 2510/29R2 | 133.5 | 55.3 | 50.1 | 28.1 | 0 | 0 | 0 | 7 | 55.6 | 0 | 0 | 0 | 39 | 0 | 0 | 23.2 | 0 | 0 | 0 | 0 | 0 | 0 | 0 | 8.7 | 0 | 0 | 0 | 0 | 1594 | 1611 | 1673 | 1646 | 735.7 | 813.9 | 1317.9 | 1091.6 | 231.41 | 229.59 | 231.3 | 232.13
2025-11-06 | 45 | Novembre | 2025-11-07 04:03 | 2025-11-07 05:03 | 52097 | 1 | SAE1006 | 59.57 | 7 | 56 | 127 | 124.5 | 136.254 | 39.817 | 3639 | 217 | 867 | 3.5 | 36.286 | 53.188 | 68.54 | 80.15 | 0 | 0 | 0.033 | 0.031 | 0 | 0 | 0 | 0 | 3.25 | 3.4375 | 1800 | 608 | 2000 | 182 | 154 | 0 | 384 | 0 | 0 | 800 | 390 | 1639 | 1002.9 | 0.0742 | 0.082 | 0.001 | 0.0046 | 0.0258 | 0.405 | 0.135 | 0.0352 | 0.305 | 0.0133 | 0.0079 | 0.0123 | 0.09 | 0.135 | 2510/29R2 | 133.8 | 54.9 | 46 | 32.9 | 0 | 0 | 0 | 11.9 | 50.2 | 0 | 0 | 0 | 40.1 | 0 | 0 | 23 | 0 | 0 | 0 | 0 | 0 | 0 | 0 | 8.6 | 0 | 0 | 0 | 0 | 1601 | 1615 | 1639 |  | 779 | 898.8 | 1002.9 |  | 231.81 | 234.71 | 229.71
2025-11-06 | 45 | Novembre | 2025-11-07 03:03 | 2025-11-07 04:03 | 52096 | 1 | SAE1006 | 60.52 | 5 | 58 | 126 | 119.1 | 116.566 | 39.583 | 3678 | 227 | 902 | 4.583 | 27.491 | 52.023 | 67.67 | 78.86 | 0 | 0 | 0.067 | 0 | 0 | 0 | 0 | 0 | 3.667 | 3.78148 | 1800 | 607 | 2000 | 182 | 153 | 0 | 381 | 0 | 0 | 800 | 445 | 1662 | 1214.2 | 0.104 | 0.16 | 0.0011 | 0.007 | 0.0255 | 0.278 | 0.146 | 0.0366 | 0.336 | 0.0118 | 0.0095 | 0.0123 | 0.0669 | 0.161 | 2510/29R2 | 133.9 | 54.8 | 50.4 | 28.7 | 0 | 0 | 0 | 11.2 | 49.8 | 0 | 0 | 0 | 42.4 | 0 | 0 | 21.6 | 0 | 0 | 0 | 0 | 0 | 0 | 0 | 8.9 | 0 | 0 | 0 | 0 | 1670 | 1613 | 1677 | 1662 | 990.7 | 844.2 | 1370 | 1214.2 | 211.97 | 231.19 | 231.97 | 231.26
2025-11-06 | 45 | Novembre | 2025-11-07 02:05 | 2025-11-07 03:03 | 52095 | 1 | SAE1006 | 57.5 | 8 | 57 | 127 | 125.6 | 116.645 | 39.433 | 3631 | 221 | 1122 | 3.85 | 32.987 | 52.938 | 69.33 | 80.55 | 0 | 0 | 0.133 | 0.031 | 0 | 0 | 0 | 0 | 3.85 | 4.5625 | 1800 | 608 | 2000 | 182 | 153 | 0 | 385 | 0 | 0 | 800 | 420 | 1642 | 1088.6 | 0.058 | 0.0934 | 0.001 | 0.0067 | 0.027 | 0.145 | 0.159 | 0.0426 | 0.304 | 0.0096 | 0.0091 | 0.0211 | 0.0498 | 0.155 | 2510/29R2 | 133 | 55 | 44.5 | 33.5 | 0 | 0 | 0 | 11.8 | 49.5 | 0 | 0 | 0 | 39.2 | 0 | 0 | 23.9 | 0 | 0 | 0 | 0 | 0 | 0 | 0 | 8.6 | 0 | 0 | 0 | 0 | 1642 | 1599 | 1557 | 1642 | 1321.3 | 834.7 | 602.8 | 1088.6 | 248.34 | 237.97 | 236.9 | 234.11
2025-11-06 | 45 | Novembre | 2025-11-07 01:07 | 2025-11-07 02:05 | 52094 | 1 | SAE1006 | 57.63 | 6 | 56 | 122 | 116.3 | 116.983 | 40.05 | 3640 | 220 | 1018 | 3.933 | 31.017 | 52.75 | 68.73 | 79.03 | 0 | 0 | 0.067 | 0.031 | 0 | 0 | 0 | 0 | 3.95 | 4.656 | 1800 | 608 | 2000 | 182 | 153 | 0 | 389 | 0 | 0 | 800 | 398 | 1644 | 1033.5 | 0.0708 | 0.0965 | 0.001 | 0.0054 | 0.0293 | 0.701 | 0.133 | 0.0461 | 0.313 | 0.0094 | 0.0088 | 0.0174 | 0.0635 | 0.137 | 2510/29R2 | 133.2 | 52.2 | 44.5 | 36.5 | 0 | 0 | 0 | 10.9 | 50.3 | 0 | 0 | 0 | 40.4 | 0 | 0 | 22.9 | 0 | 0 | 0 | 0 | 0 | 0 | 0 | 8.7 | 0 | 0 | 0 | 0 | 1596 | 1609 | 1646 | 1644 | 837.6 | 820 | 1287.1 | 1033.5 | 239.86 | 231.23 | 244.24 | 229.2
2025-11-06 | 45 | Novembre | 2025-11-07 00:06 | 2025-11-07 01:07 | 52093 | 1 | SAE1006 | 61.5 | 7 | 56 | 125 | 123.2 | 117.483 | 41.65 | 3782 | 234 | 1157 | 5.133 | 24.351 | 54.219 | 71.26 | 78.11 | 0 | 0 | 0.017 | 0 | 0 | 0 | 0 | 0 | 3.517 | 4.12495 | 1800 | 607 | 2000 | 182 | 154 | 0 | 390 | 0 | 0 | 800 | 375 | 1630 | 945.3 | 0.0574 | 0.0787 | 0.001 | 0.007 | 0.0252 | 0.094 | 0.147 | 0.0405 | 0.316 | 0.0105 | 0.0097 | 0.0156 | 0.0695 | 0.144 | 2510/29R2 | 134 | 54.4 | 47.5 | 32.1 | 0 | 0 | 0 | 11.9 | 50.8 | 0 | 0 | 0 | 39.2 | 0 | 0 | 23.8 | 0 | 0 | 0 | 0 | 0 | 0 | 0 | 8.3 | 0 | 0 | 0 | 0 | 1585 | 1583 | 1630 |  | 630.9 | 656.8 | 945.3 |  | 225 | 229.05 | 230.26
2025-11-06 | 45 | Novembre | 2025-11-06 17:42 | 2025-11-07 00:06 | 52092 | 1 | SAE1006 | 64.18333 | 5 | 58 | 125 | 115.7 | 117.832 | 42.1 | 3580 | 231 | 1143 | 7.1 | 17.606 | 53.75 | 70.11 | 76.6 | 0 | 0 | 12.733 | 16.0938 | 10.367 | 13.9062 | 15.217 | 19.3122 | 3.783 | 4.344 | 1800 | 608 | 2000 | 183 | 155 | 0 | 390 | 0 | 0 | 800 | 445 | 1645 | 1157.4 | 0.0648 | 0.0936 | 0.001 | 0.0051 | 0.0242 | 0.222 | 0.125 | 0.0323 | 0.306 | 0.0122 | 0.0065 | 0.0133 | 0.081 | 0.126 | 2510/29R2 | 134.2 | 55.9 | 47.6 | 30.7 | 0 | 0 | 0 | 11.2 | 50.9 | 0 | 0 | 0 | 49 | 0 | 0 | 23.1 | 0 | 0 | 0 | 0 | 0 | 0 | 0 | 0 | 0 | 0 | 0 | 0 | 1603 | 1585 | 1613 | 1645 | 265.3 | 594 | 951.5 | 1157.4 | 151.51 | 220.57 | 239.99 | 236.98
2025-11-06 | 45 | Novembre | 2025-11-06 16:33 | 2025-11-06 17:42 | 52091 | 1 | P355N2 | 68.17 | 5 | 60 | 135 | 132.5 | 129.099 | 37.7 | 3013 | 214 | 739 | 3.183 | 42.408 | 50.688 | 63.62 | 80.67 | 0 | 0 | 12.916 | 17.5625 | 9.167 | 12.4375 | 12.9 | 17.34375 | 2.717 | 3.1562 | 1800 | 608 | 2000 | 181 | 155 | 1808 | 0 | 122 | 0 | 600 | 320 | 1653 | 889.3 | 0.132 | 0.103 | 0.0089 | 0.0083 | 0.0278 | 1.06 | 0.145 | 0.13 | 1.09 | 0.0681 | 0.0084 | 0.0179 | 0.0509 | 0.151 | 2510/29R2 | 115.3 | 55.6 | 47.5 | 12.2 | 0 | 0 | 0 | 17.1 | 41.4 | 0 | 0 | 0 | 33.8 | 0 | 0 | 15 | 0 | 0 | 0 | 0 | 0 | 0 | 0 | 8 | 0 | 0 | 0 | 0 | 1658 | 1626 | 1677 | 1653 | 893.6 | 693.1 | 1061.7 | 889.3 | 210.91 | 209.62 | 213.25 | 213.27
2025-11-06 | 45 | Novembre | 2025-11-06 15:12 | 2025-11-06 16:33 | 52090 | 1 | P355N2 | 81.37 | 6 | 57 | 133 | 128.8 | 116.703 | 42.2 | 3704 | 232 | 1649 | 2.733 | 48.659 | 52.781 | 71.6 | 75.04 | 0 | 0 | 12.017 | 15.9063 | 10.717 | 14.3438 | 15.916 | 19.2497 | 3.55 | 3.21895 | 1800 | 608 | 2000 | 182 | 154 | 1810 | 0 | 122 | 0 | 600 | 350 | 1648 | 985.9 | 0.0422 | 0.0801 | 0.001 | 0.0062 | 0.0247 | 0.189 | 0.146 | 0.127 | 1.15 | 0.0718 | 0.0085 | 0.0181 | 0.089 | 0.145 | 2510/29R2 | 120.8 | 56.8 | 44.8 | 19.2 | 0 | 0 | 0 | 23.6 | 42.1 | 0 | 0 | 0 | 32.8 | 0 | 0 | 14 | 0 | 0 | 0 | 0 | 0 | 0 | 0 | 8.3 | 0 | 0 | 0 | 0 | 1658 | 1649 | 1648 |  | 999.9 | 958.6 | 985.9 |  | 219.17 | 220.96 | 223.56
2025-11-06 | 45 | Novembre | 2025-11-06 13:06 | 2025-11-06 15:12 | 52089 | 1 | P355N2 | 125.55 | 7 | 60 | 134 | 136.9 | 128.661 | 69.7 | 6676 | 345 | 5715 | 2.9 | 46.207 | 78.5 | 123.4 | 67.58 | 0 | 0 | 11.217 | 15.4375 | 10.717 | 14.7187 | 13.166 | 17.0312 | 34.6 | 31.14834 | 1800 | 608 | 2000 | 183 | 153 | 1814 | 0 | 121 | 0 | 600 | 350 | 1671 | 904.6 | 0.0705 | 0.116 | 0.001 | 0.0104 | 0.0308 | 0.28 | 0.186 | 0.039 | 0.0781 | 0.001 | 0.0086 | 0.0284 | 0.355 | 0.197 | 2510/29R2 | 133.6 | 57.8 | 45.7 | 30.1 | 0 | 0 | 31.8 | 17.3 | 49.5 | 0 | 0 | 0 | 42.3 | 0 | 0 | 16.3 | 0 | 0 | 0 | 0 | 0 | 0 | 0 | 8.2 | 0 | 0 | 0 | 0 | 1566 | 1645 | 1660 | 1671 | 306.5 | 252 | 275.4 | 904.6 | 182.22 | 124.97 | 123.37 | 204.75
2025-11-06 | 45 | Novembre | 2025-11-06 11:53 | 2025-11-06 13:06 | 52088 | 1 | P355N2 | 73.85 | 8 | 56 | 124 | 122 | 125.198 | 42.267 | 3707 | 237 | 1767 | 2.833 | 43.765 | 54.594 | 73.93 | 77.5 | 0 | 0 | 11.417 | 15.3125 | 10.933 | 14.3437 | 15.416 | 18.96865 | 4.5 | 5.84375 | 1800 | 608 | 2000 | 183 | 154 | 1813 | 0 | 123 | 0 | 800 | 350 | 1650 | 600.7 | 0.106 | 0.143 | 0.0015 | 0.0045 | 0.0278 | 0.236 | 0.131 | 0.163 | 1.23 | 0.0815 | 0.0078 | 0.0141 | 0.0803 | 0.128 | 2510/29R2 | 133.5 | 54.9 | 46.6 | 32 | 0 | 0 | 0 | 17.1 | 49.3 | 0 | 0 | 0 | 42.5 | 0 | 0 | 16.2 | 0 | 0 | 0 | 0 | 0 | 0 | 0 | 8.4 | 0 | 0 | 0 | 0 | 1650 |  |  |  | 600.7 |  |  |  | 186.08
2025-11-06 | 45 | Novembre | 2025-11-06 10:50 | 2025-11-06 11:53 | 52087 | 1 | P355N2 | 62.33 | 5 | 61 | 123 | 121.9 | 125.587 | 43.467 | 3920 | 241 | 1570 | 3.15 | 39.048 | 57.281 | 76.46 | 79.07 | 0 | 0 | 11.467 | 15.5313 | 10.583 | 13.9999 | 14.8 | 19.187 | 6.617 | 8.43795 | 1800 | 607 | 2000 | 183 | 154 | 1810 | 0 | 124 | 0 | 600 | 350 | 1662 | 842.7 | 0.0802 | 0.152 | 0.0203 | 0.0044 | 0.0223 | 0.364 | 0.121 | 0.155 | 1.2 | 0.0787 | 0.009 | 0.0124 | 0.0755 | 0.123 | 2510/29R2 | 134 | 56.8 | 46.3 | 30.9 | 0 | 0 | 0 | 16.8 | 48.8 | 0 | 0 | 0 | 43.2 | 0 | 0 | 16.2 | 0 | 0 | 0 | 0 | 0 | 0 | 0 | 9 | 0 | 0 | 0 | 0 | 1623 | 1619 | 1679 | 1662 | 689.1 | 675 | 954.1 | 842.7 | 210.83 | 211.48 | 204.32 | 204.43
2025-11-06 | 45 | Novembre | 2025-11-06 09:50 | 2025-11-06 10:50 | 52086 | 1 | P355N2 | 59.88 | 6 | 57 | 124 | 119.4 | 111.61 | 41.667 | 3564 | 228 | 1837 | 3.2 | 38.75 | 55.281 | 74.44 | 79.6 | 0 | 0 | 11.883 | 15.8438 | 10.483 | 14.4375 | 14.15 | 18.6565 | 5.15 | 6.27319 | 1800 | 608 | 2000 | 182 | 156 | 1812 | 0 | 122 | 0 | 600 | 320 | 1644 | 791.2 | 0.0483 | 0.114 | 0.001 | 0.0036 | 0.017 | 0.657 | 0.108 | 0.158 | 1.21 | 0.0673 | 0.0079 | 0.0158 | 0.0752 | 0.11 | 2510/29R2 | 133.1 | 58.2 | 46.6 | 28.3 | 0 | 0 | 0 | 17.1 | 49.1 | 0 | 0 | 0 | 41.9 | 0 | 0 | 15.8 | 0 | 0 | 0 | 0 | 0 | 0 | 0 | 9.2 | 0 | 0 | 0 | 0 | 1587 | 1625 | 1615 | 1644 | 594.5 | 696.2 | 746.4 | 791.2 | 219.55 | 210.5 | 221.05 | 209.57
2025-11-06 | 45 | Novembre | 2025-11-06 08:50 | 2025-11-06 09:50 | 52085 | 1 | DD13B | 60.57 | 7 | 58 | 123 | 121.7 | 110.523 | 41.017 | 3757 | 229 | 816 | 3.433 | 35.825 | 53.719 | 69.26 | 78.58 | 0 | 0 | 11.617 | 15.4688 | 11.483 | 15.5 | 14.917 | 19.1877 | 3 | 3.49975 | 1800 | 607 | 2000 | 182 | 154 | 0 | 89 | 0 | 0 | 800 | 420 | 1651 | 1074.6 | 0.0929 | 0.0958 | 0.001 | 0.0054 | 0.0188 | 0.493 | 0.131 | 0.043 | 0.143 | 0.0059 | 0.0082 | 0.0184 | 0.123 | 0.135 | 2510/29R2 | 133 | 55.4 | 47.2 | 30.4 | 0 | 0 | 0 | 17.2 | 48.8 | 0 | 0 | 0 | 42.4 | 0 | 0 | 16.1 | 0 | 0 | 0 | 0 | 0 | 0 | 0 | 8.5 | 0 | 0 | 0 | 0 | 1633 | 1651 |  |  | 888.7 | 1074.6 |  |  | 224.09 | 228.26
2025-11-06 | 45 | Novembre | 2025-11-06 07:49 | 2025-11-06 08:50 | 52084 | 1 | DD13B | 60.65 | 5 | 61 | 124 | 121.6 | 123.407 | 40.683 | 4032 | 230 | 1099 | 3.333 | 37.2 | 52.656 | 70.19 | 77.66 | 0 | 0 | 11.633 | 15.781 | 10.033 | 13.4063 | 16.233 | 20.531 | 2.784 | 2.87525 | 1800 | 608 | 2000 | 181 | 155 | 0 | 88 | 0 | 0 | 800 | 410 | 1651 | 1098.7 | 0.0728 | 0.105 | 0.0015 | 0.0033 | 0.0166 | 0.238 | 0.132 | 0.043 | 0.142 | 0.0072 | 0.0082 | 0.0169 | 0.0521 | 0.127 | 2510/29R2 | 133 | 53 | 47.5 | 32.5 | 0 | 0 | 0 | 17.3 | 48.7 | 0 | 0 | 0 | 41.8 | 0 | 0 | 16 | 0 | 0 | 0 | 0 | 0 | 0 | 0 | 9.2 | 0 | 0 | 0 | 0 | 1628 | 1652 | 1639 | 1651 | 14.4 | 966.8 | 889.2 | 1098.7 | -76.18 | 219.95 | 220.87 | 229.89
2025-11-06 | 45 | Novembre | 2025-11-06 06:47 | 2025-11-06 07:49 | 52083 | 1 | DD13B | 61.72 | 8 | 60 | 122 | 119.6 | 123.558 | 40.683 | 4158 | 247 | 695 | 3.483 | 35.024 | 53.344 | 69.66 | 78.67 | 0 | 0 | 12 | 16.0625 | 11.283 | 15.6874 | 15 | 19.1875 | 2.4 | 2.3125 | 1800 | 608 | 2000 | 182 | 156 | 0 | 88 | 0 | 0 | 800 | 320 | 1647 | 1009.8 | 0.0821 | 0.116 | 0.0043 | 0.0049 | 0.018 | 1.18 | 0.141 | 0.0445 | 0.124 | 0.0072 | 0.0049 | 0.0175 | 0.05 | 0.143 | 2510/29R2 | 132.6 | 55 | 46.3 | 31.3 | 0 | 0 | 0 | 17.3 | 47.8 | 0 | 0 | 0 | 42.8 | 0 | 0 | 16.2 | 0 | 0 | 0 | 0 | 0 | 0 | 0 | 8.5 | 0 | 0 | 0 | 0 | 1631 | 1633 | 1609 | 1647 | 853.2 | 919.9 | 732.6 | 1009.8 | 222.18 | 226.63 | 222.94 | 225.87
2025-11-06 | 45 | Novembre | 2025-11-06 05:42 | 2025-11-06 06:47 | 52082 | 1 | DD13B | 65.92 | 6 | 58 | 126 | 125.4 | 99.105 | 40.933 | 3548 | 223 | 618 | 3.633 | 34.679 | 52.688 | 66.76 | 77.23 | 0 | 0 | 13.433 | 17.22661 | 9.9 | 13.5313 | 14.817 | 18.9997 | 2.784 | 2.7502 | 1800 | 609 | 2000 | 182 | 155 | 0 | 86 | 0 | 0 | 800 | 410 | 1642 | 1041.4 | 0.088 | 0.113 | 0.0025 | 0.004 | 0.0195 | 0.353 | 0.14 | 0.0367 | 0.123 | 0.0072 | 0.0042 | 0.0152 | 0.0503 | 0.142 | 2510/29R2 | 133.8 | 57.2 | 44.4 | 32.2 | 0 | 0 | 0 | 16.6 | 49.3 | 0 | 0 | 0 | 42.8 | 0 | 0 | 16.4 | 0 | 0 | 0 | 0 | 0 | 0 | 0 | 8.7 | 0 | 0 | 0 | 0 | 1645 | 1614 | 1642 |  | 915.9 | 657 | 1041.4 |  | 219.78 | 212.21 | 230.85
2025-11-05 | 45 | Novembre | 2025-11-06 04:38 | 2025-11-06 05:42 | 52081 | 1 | DD13B | 63.37 | 7 | 56 | 127 | 125.9 | 124.043 | 39.483 | 3831 | 225 | 903 | 4 | 31.75 | 50.219 | 66.32 | 76.31 | 0 | 0 | 11.934 | 15.46875 | 10.117 | 13.0313 | 14.134 | 18.3755 | 3.3 | 3.24945 | 1800 | 608 | 2000 | 182 | 154 | 0 | 88 | 0 | 0 | 800 | 413 | 1658 | 1064.4 | 0.0862 | 0.116 | 0.001 | 0.0065 | 0.0251 | 0.206 | 0.119 | 0.0379 | 0.13 | 0.0117 | 0.0081 | 0.0158 | 0.0644 | 0.13 | 2510/29R2 | 125.4 | 52.7 | 47.4 | 25.3 | 0 | 0 | 0 | 16.2 | 47.2 | 0 | 0 | 0 | 38.3 | 0 | 0 | 14.5 | 0 | 0 | 0 | 0 | 0 | 0 | 0 | 9.2 | 0 | 0 | 0 | 0 | 1606 | 1662 | 1627 | 1658 | 599.1 | 953.5 | 854.4 | 1064.4 | 209.78 | 213.5 | 224.46 | 223.76
2025-11-05 | 45 | Novembre | 2025-11-06 03:39 | 2025-11-06 04:38 | 52080 | 1 | DD13B | 59.62 | 5 | 60 | 125 | 122.4 | 124.058 | 40.233 | 3794 | 229 | 864 | 4 | 31.25 | 51.344 | 67.19 | 76.57 | 0 | 0 | 11.433 | 15.4375 | 9.567 | 12.4999 | 14.916 | 19.344 | 4.317 | 3.96875 | 1800 | 608 | 2000 | 182 | 155 | 0 | 89 | 0 | 0 | 800 | 445 | 1653 | 195.1 | 0.0872 | 0.127 | 0.001 | 0.0057 | 0.0227 | 0.551 | 0.125 | 0.0355 | 0.145 | 0.0133 | 0.009 | 0.0171 | 0.0835 | 0.133 | 2510/29R2 | 132.3 | 53.6 | 43.7 | 35 | 0 | 0 | 0 | 17.1 | 49.1 | 0 | 0 | 0 | 41.1 | 0 | 0 | 16.2 | 0 | 0 | 0 | 0 | 0 | 0 | 0 | 8.8 | 0 | 0 | 0 | 0 | 1636 | 1677 | 1666 | 1653 | 767.9 | 1295.7 | 0 | 195.1 | 211.72 | 227.88 | 65535 | 101.84
2025-11-05 | 45 | Novembre | 2025-11-06 02:40 | 2025-11-06 03:39 | 52079 | 1 | DD13B | 58.08 | 8 | 59 | 128 | 126.6 | 124.014 | 41.35 | 3783 | 225 | 983 | 4.1 | 31.22 | 53.531 | 69.82 | 77.68 | 0 | 0 | 11.733 | 15.9688 | 10.383 | 13.8984 | 14.133 | 18.2815 | 5.1 | 5.31225 | 1800 | 609 | 2000 | 182 | 154 | 0 | 88 | 0 | 0 | 800 | 390 | 1641 | 984.4 | 0.101 | 0.123 | 0.001 | 0.0059 | 0.0284 | 0.173 | 0.125 | 0.0502 | 0.14 | 0.0088 | 0.0094 | 0.0263 | 0.0383 | 0.13 | 2510/29R2 | 133.6 | 52.7 | 46.4 | 34.5 | 0 | 0 | 0 | 17.3 | 49.3 | 0 | 0 | 0 | 42.5 | 0 | 0 | 16.2 | 0 | 0 | 0 | 0 | 0 | 0 | 0 | 8.3 | 0 | 0 | 0 | 0 | 1565 | 1618 | 1622 | 1641 | 396.6 | 619.2 | 768.6 | 984.4 | 201.73 | 205.68 | 219.4 | 227.26
2025-11-05 | 45 | Novembre | 2025-11-06 01:43 | 2025-11-06 02:40 | 52078 | 1 | DD13B | 57.62 | 6 | 57 | 127 | 122.5 | 123.927 | 38.2 | 3692 | 223 | 1098 | 3.933 | 32.288 | 50.25 | 66.73 | 78.93 | 0 | 0 | 12.033 | 15.9378 | 9.883 | 13.5935 | 13.416 | 17.7581 | 2.867 | 2.906 | 1800 | 608 | 2000 | 181 | 154 | 0 | 135 | 0 | 0 | 800 | 368 | 1656 | 1033.2 | 0.0692 | 0.144 | 0.001 | 0.0057 | 0.0259 | 0.495 | 0.132 | 0.0385 | 0.201 | 0.0082 | 0.008 | 0.0214 | 0.0942 | 0.129 | 2510/29R2 | 125.5 | 57 | 47.7 | 20.8 | 0 | 0 | 0 | 16 | 47 | 0 | 0 | 0 | 39.2 | 0 | 0 | 15.2 | 0 | 0 | 0 | 0 | 0 | 0 | 0 | 8.1 | 0 | 0 | 0 | 0 | 1608 | 1653 | 1645 | 1656 | 588.1 | 942.6 | 893.4 | 1033.2 | 207.33 | 217.55 | 217.96 | 222.66
2025-11-05 | 45 | Novembre | 2025-11-05 23:59 | 2025-11-06 01:43 | 52077 | 1 | DD13B | 103.85 | 7 | 56 | 129 | 125.7 | 123.727 | 43.2 | 3845 | 237 | 1016 | 3.333 | 38.7 | 54.688 | 71.35 | 75.95 | 0 | 0 | 12.117 | 15.75 | 10.05 | 13.3438 | 15.016 | 19.21895 | 6.017 | 6.15625 | 1800 | 609 | 2000 | 183 | 154 | 0 | 137 | 0 | 0 | 800 | 445 | 1661 | 1114.5 | 0.077 | 0.124 | 0.001 | 0.0057 | 0.0252 | 0.245 | 0.123 | 0.0325 | 0.182 | 0.0113 | 0.0084 | 0.0188 | 0.0673 | 0.118 | 2510/29R2 | 133.6 | 53.1 | 44.5 | 36 | 0 | 0 | 0 | 17 | 49.2 | 0 | 0 | 0 | 42.5 | 0 | 0 | 16.3 | 0 | 0 | 0 | 0 | 0 | 0 | 0 | 8.6 | 0 | 0 | 0 | 0 | 1606 | 1627 | 1630 | 1661 | 741.3 | 846.2 | 910.8 | 1114.5 | 225.44 | 223.75 | 227.53 | 225.51
2025-11-05 | 45 | Novembre | 2025-11-05 17:30 | 2025-11-05 23:59 | 52076 | 1 | DD13B | 57.05 | 5 | 61 | 128 | 124.7 | 123.959 | 44.583 | 4118 | 249 | 883 | 3.367 | 38.02 | 55.406 | 72.39 | 74.57 | 0 | 0 | 13.417 | 16.875 | 11.017 | 14.3437 | 15.017 | 19.0937 | 5.133 | 5.0312 | 1800 | 609 | 2000 | 183 | 157 | 0 | 138 | 0 | 0 | 800 | 445 | 1675 | 1199.5 | 0.0932 | 0.133 | 0.001 | 0.0067 | 0.0376 | 0.476 | 0.145 | 0.0358 | 0.184 | 0.0101 | 0.0105 | 0.0304 | 0.0537 | 0.147 | 2510/29R2 | 133.7 | 56.4 | 46.9 | 30.4 | 0 | 0 | 0 | 17.1 | 49.2 | 0 | 0 | 0 | 50.5 | 0 | 0 | 16.9 | 0 | 0 | 0 | 0 | 0 | 0 | 0 | 0 | 0 | 0 | 0 | 0 | 1603 | 1646 | 1651 | 1675 | 264.9 | 884.4 | 930.4 | 1199.5 | 151.4 | 216.67 | 217.68 | 223.3
2025-11-05 | 45 | Novembre | 2025-11-05 16:29 | 2025-11-05 17:30 | 52075 | 1 | S235JR | 60.5 | 7 | 57 | 129 | 127.4 | 110.494 | 42.733 | 3607 | 237 | 1156 | 4.133 | 31.21 | 53.688 | 70.21 | 75.38 | 0 | 0 | 13.633 | 16 | 9.967 | 13.6874 | 11.367 | 14.9997 | 7.767 | 8.9065 | 1800 | 608 | 2000 | 183 | 157 | 936 | 0 | 0 | 0 | 800 | 268 | 1648 | 632.9 | 0.0894 | 0.107 | 0.001 | 0.005 | 0.0284 | 0.354 | 0.147 | 0.0902 | 0.558 | 0.0052 | 0.0074 | 0.0227 | 0.0504 | 0.152 | 2510/29R1 | 123.5 | 53.7 | 45.4 | 24.4 | 0 | 0 | 0 | 9.5 | 48.4 | 0 | 0 | 0 | 37.4 | 0 | 0 | 20 | 0 | 0 | 0 | 0 | 0 | 0 | 0 | 8.2 | 0 | 0 | 0 | 0 | 1582 | 1601 | 1633 | 1648 | 508.7 | 530.4 | 618.9 | 632.9 | 210.8 | 203.54 | 197.5 | 191
2025-11-05 | 45 | Novembre | 2025-11-05 15:27 | 2025-11-05 16:29 | 52074 | 1 | S235JR | 62.15 | 5 | 60 | 127 | 124.6 | 122.306 | 40.817 | 3449 | 223 | 1089 | 4.117 | 30.85 | 53.25 | 68.96 | 78.28 | 0 | 0 | 11.883 | 15.7813 | 9.983 | 13.1796 | 14.917 | 19.0625 | 4.033 | 5.125 | 1800 | 609 | 2000 | 182 | 156 | 934 | 0 | 0 | 0 | 800 | 268 | 1620 | 621.2 | 0.0738 | 0.102 | 0.001 | 0.0064 | 0.0531 | 0.47 | 0.163 | 0.117 | 0.66 | 0.0079 | 0.009 | 0.0283 | 0.0651 | 0.155 | 2510/29R1 | 133.3 | 55.6 | 46.1 | 31.6 | 0 | 0 | 0 | 11.3 | 49.7 | 0 | 0 | 0 | 41.3 | 0 | 0 | 22.6 | 0 | 0 | 0 | 0 | 0 | 0 | 0 | 8.4 | 0 | 0 | 0 | 0 | 1629 | 1600 | 1620 |  | 617.3 | 543.1 | 621.2 |  | 199.48 | 205.83 | 204.83
2025-11-05 | 45 | Novembre | 2025-11-05 14:27 | 2025-11-05 15:27 | 52073 | 1 | S235JR | 60.47 | 6 | 59 | 125 | 126.4 | 122.163 | 40.367 | 3411 | 220 | 989 | 4.15 | 30.12 | 52.906 | 68.08 | 78.64 | 0 | 0 | 12.567 | 17.0625 | 10.35 | 13.6563 | 15.233 | 19.281 | 2.216 | 2.813 | 1800 | 609 | 2000 | 182 | 155 | 936 | 0 | 0 | 0 | 800 | 330 | 1654 | 793.4 | 0.0863 | 0.113 | 0.001 | 0.0049 | 0.0335 | 0.104 | 0.149 | 0.118 | 0.662 | 0.0051 | 0.0073 | 0.0203 | 0.0554 | 0.153 | 2510/29R1 | 134.1 | 58.8 | 47.6 | 27.7 | 0 | 0 | 0 | 10.6 | 48.6 | 0 | 0 | 0 | 44.6 | 0 | 0 | 21.5 | 0 | 0 | 0 | 0 | 0 | 0 | 0 | 8.8 | 0 | 0 | 0 | 0 | 1651 | 1618 | 1613 | 1654 | 967.2 | 610.7 | 650.9 | 793.4 | 220.53 | 204.67 | 212.07 | 204.35
2025-11-05 | 45 | Novembre | 2025-11-05 13:24 | 2025-11-05 14:27 | 52072 | 1 | S235JR | 62.58 | 7 | 58 | 122 | 118.3 | 122.366 | 42.15 | 3697 | 229 | 1477 | 4.133 | 29.516 | 53.75 | 71.83 | 76.51 | 11.217 | 15.0625 | 10.35 | 13.875 | 20.583 | 24.6875 | 0 | 0 | 0 | 0 | 1800 | 609 | 2000 | 182 | 156 | 945 | 0 | 0 | 0 | 800 | 315 | 1658 | 740.9 | 0.173 | 0.195 | 0.003 | 0.0111 | 0.0286 | 0.266 | 0.156 | 0.117 | 0.734 | 0.0069 | 0.0107 | 0.0227 | 0.0772 | 0.149 | 2510/29R1 | 133.4 | 52.2 | 48.6 | 32.6 | 0 | 0 | 0 | 10.7 | 50.7 | 0 | 0 | 0 | 39.9 | 0 | 0 | 23.5 | 0 | 0 | 0 | 0 | 0 | 0 | 0 | 8.6 | 0 | 0 | 0 | 0 | 1607 | 1615 | 1631 | 1658 | 223.9 | 305.9 | 546.3 | 740.9 | 136.87 | 155.47 | 189.42 | 197.15
2025-11-05 | 45 | Novembre | 2025-11-05 12:18 | 2025-11-05 13:24 | 52071 | 1 | S235JR | 65.8 | 5 | 56 | 126 | 123.6 | 122.171 | 41.783 | 3444 | 224 | 1572 | 4.45 | 28.315 | 55.18 | 72.87 | 79.24 | 0 | 0 | 12 | 15.39844 | 9.933 | 13.2813 | 14.4 | 19.1876 | 5.45 | 7.21869 | 1800 | 608 | 2000 | 181 | 155 | 937 | 0 | 0 | 0 | 800 | 345 | 1643 | 866.1 | 0.0849 | 0.0691 | 0.0011 | 0.0039 | 0.0293 | 0.469 | 0.137 | 0.0868 | 0.604 | 0.0054 | 0.0059 | 0.0242 | 0.0552 | 0.134 | 2510/29R1 | 134 | 53.1 | 47.3 | 33.6 | 0 | 0 | 0 | 12.2 | 49.7 | 0 | 0 | 0 | 40.4 | 0 | 0 | 23 | 0 | 0 | 0 | 0 | 0 | 0 | 0 | 8.7 | 0 | 0 | 0 | 0 | 1627 | 1643 |  |  | 728.1 | 866.1 |  |  | 212.7 | 216.76
2025-11-05 | 45 | Novembre | 2025-11-05 11:21 | 2025-11-05 12:18 | 52070 | 1 | SAE1006 | 57 | 6 | 60 | 125 | 122.2 | 117.879 | 37.983 | 3291 | 213 | 878 | 3.55 | 35.211 | 49.469 | 63.8 | 78.14 | 0 | 0 | 0.017 | 0.031 | 0 | 0 | 0 | 0 | 0.083 | 0.12475 | 1800 | 608 | 2000 | 181 | 155 | 0 | 378 | 0 | 0 | 800 | 375 | 1629 | 935.3 | 0.0528 | 0.0852 | 0.001 | 0.0046 | 0.0188 | 0.417 | 0.124 | 0.0601 | 0.304 | 0.0063 | 0.0057 | 0.0153 | 0.0789 | 0.127 | 2510/29R1 | 133.8 | 48.6 | 50.6 | 34.6 | 0 | 0 | 0 | 10.9 | 50.1 | 0 | 0 | 0 | 42.1 | 0 | 0 | 22.2 | 0 | 0 | 0 | 0 | 0 | 0 | 0 | 8.5 | 0 | 0 | 0 | 0 | 1669 | 1645 | 1629 |  | 1123.3 | 1033.2 | 935.3 |  | 221.74 | 228.64 | 230.02
2025-11-05 | 45 | Novembre | 2025-11-05 10:24 | 2025-11-05 11:21 | 52069 | 1 | SAE1006 | 57.88 | 7 | 59 | 126 | 124.8 | 122.523 | 40.517 | 3705 | 229 | 1228 | 4.033 | 31.24 | 51.906 | 68.98 | 76.87 | 0 | 0 | 0.083 | 0.031 | 0 | 0 | 0 | 0 | 2.783 | 2.96825 | 1800 | 608 | 2000 | 182 | 156 | 0 | 390 | 0 | 0 | 800 | 413 | 1650 | 1087 | 0.0846 | 0.119 | 0.007 | 0.0053 | 0.0198 | 0.203 | 0.121 | 0.0447 | 0.329 | 0.0089 | 0.0069 | 0.015 | 0.12 | 0.124 | 2510/29R1 | 133.9 | 54 | 48.8 | 31.1 | 0 | 0 | 0 | 11.9 | 50.5 | 0 | 0 | 0 | 39.9 | 0 | 0 | 23.2 | 0 | 0 | 0 | 0 | 0 | 0 | 0 | 8.4 | 0 | 0 | 0 | 0 | 1615 | 1606 | 1643 | 1650 | 992.4 | 712.4 | 886.7 | 1087 | 241.99 | 222.52 | 218.49 | 229.65
2025-11-05 | 45 | Novembre | 2025-11-05 09:26 | 2025-11-05 10:24 | 52068 | 1 | SAE1006 | 57.63 | 5 | 57 | 127 | 121.9 | 122.578 | 39.45 | 3494 | 220 | 935 | 3.917 | 32.426 | 51.75 | 66.95 | 78.71 | 0 | 0 | 0.05 | 0 | 0 | 0 | 0 | 0 | 1.2 | 1.406 | 1800 | 607 | 2000 | 183 | 154 | 0 | 389 | 0 | 0 | 800 | 405 | 1656 | 1052 | 0.054 | 0.0797 | 0.001 | 0.0057 | 0.0169 | 0.357 | 0.144 | 0.0483 | 0.337 | 0.0081 | 0.0081 | 0.0152 | 0.0952 | 0.153 | 2510/29R1 | 133.6 | 54.1 | 48.6 | 30.9 | 0 | 0 | 0 | 11.2 | 50.8 | 0 | 0 | 0 | 39 | 0 | 0 | 23.7 | 0 | 0 | 0 | 0 | 0 | 0 | 0 | 8.9 | 0 | 0 | 0 | 0 | 1634 | 1664 | 1656 |  | 1041.4 | 1220.1 | 1052 |  | 235.2 | 230.53 | 223.98
2025-11-05 | 45 | Novembre | 2025-11-05 08:20 | 2025-11-05 09:26 | 52067 | 1 | SAE1006 | 65.53 | 6 | 56 | 126 | 123.2 | 122.408 | 38.617 | 3483 | 213 | 975 | 4 | 31.5 | 49.125 | 64.43 | 76.33 | 0 | 0 | 0.017 | 0 | 0 | 0 | 0 | 0 | 0.867 | 0.875 | 1800 | 608 | 2000 | 183 | 155 | 0 | 388 | 0 | 0 | 800 | 435 | 1658 | 1140.9 | 0.0761 | 0.0891 | 0.001 | 0.0076 | 0.0211 | 0.631 | 0.164 | 0.0419 | 0.293 | 0.011 | 0.0098 | 0.0175 | 0.0779 | 0.161 | 2510/29R1 | 125.7 | 53.3 | 47.2 | 25.2 | 0 | 0 | 0 | 11.4 | 49 | 0 | 0 | 0 | 35.4 | 0 | 0 | 20.9 | 0 | 0 | 0 | 0 | 0 | 0 | 0 | 9 | 0 | 0 | 0 | 0 | 1638 | 1677 | 1658 |  | 1008.8 | 1254.9 | 1140.9 |  | 230.69 | 225.53 | 228.86
2025-11-05 | 45 | Novembre | 2025-11-05 07:21 | 2025-11-05 08:20 | 52066 | 1 | SAE1006 | 59.32 | 7 | 60 | 126 | 124 | 122.253 | 39.967 | 3595 | 212 | 991 | 3.367 | 37.426 | 53.062 | 68.77 | 79.66 | 0 | 0 | 0.133 | 0.094 | 0 | 0 | 0 | 0 | 2.95 | 3.21845 | 1800 | 607 | 2000 | 183 | 153 | 0 | 384 | 0 | 0 | 800 | 398 | 1645 | 1038.9 | 0.0788 | 0.0904 | 0.0011 | 0.0059 | 0.0181 | 0.165 | 0.13 | 0.0361 | 0.313 | 0.0104 | 0.0081 | 0.0138 | 0.0859 | 0.133 | 2510/29R1 | 133.4 | 52.7 | 45.1 | 35.6 | 0 | 0 | 0 | 11.9 | 51.3 | 0 | 0 | 0 | 39.2 | 0 | 0 | 22.4 | 0 | 0 | 0 | 0 | 0 | 0 | 0 | 8.6 | 0 | 0 | 0 | 0 | 1613 | 1660 | 1611 | 1645 | 825.8 | 1286.3 | 791.8 | 1038.9 | 229.57 | 236.58 | 227.57 | 229.04
2025-11-05 | 45 | Novembre | 2025-11-05 06:19 | 2025-11-05 07:21 | 52065 | 1 | SAE1006 | 61.83 | 5 | 59 | 127 | 127 | 122.388 | 39.917 | 3530 | 227 | 981 | 4.217 | 30.119 | 51.469 | 67 | 77.36 | 0 | 0 | 0.017 | 0 | 0 | 0 | 0 | 0 | 2.65 | 3.21875 | 1800 | 608 | 2000 | 182 | 189 | 0 | 388 | 0 | 0 | 800 | 405 | 1646 | 1054.5 | 0.0767 | 0.092 | 0.001 | 0.0073 | 0.0269 | 0.4 | 0.128 | 0.0415 | 0.314 | 0.006 | 0.0087 | 0.0177 | 0.0235 | 0.132 | 2510/29R1 | 134.6 | 52.4 | 47.6 | 34.6 | 0 | 0 | 0 | 10.9 | 50.9 | 0 | 0 | 0 | 41.5 | 0 | 0 | 22.6 | 0 | 0 | 0 | 0 | 0 | 0 | 0 | 8.7 | 0 | 0 | 0 | 0 | 1578 | 1634 | 1646 |  | 625.1 | 1037 | 1054.5 |  | 228.13 | 234.89 | 229.59
2025-11-05 | 45 | Novembre | 2025-11-05 05:20 | 2025-11-05 06:19 | 52064 | 1 | SAE1006 | 58.73 | 6 | 57 | 125 | 120.2 | 98.014 | 39.45 | 3711 | 219 | 1074 | 4.367 | 28.626 | 51.156 | 67.58 | 77.8 | 0 | 0 | 0.033 | 0.031 | 0 | 0 | 0 | 0 | 4.567 | 4.25025 | 1800 | 608 | 2000 | 183 | 155 | 0 | 385 | 0 | 0 | 800 | 413 | 1638 | 1063.2 | 0.104 | 0.115 | 0.0056 | 0.0132 | 0.0272 | 0.414 | 0.162 | 0.0413 | 0.313 | 0.0062 | 0.0124 | 0.0223 | 0.0426 | 0.163 | 2510/29R1 | 125.7 | 56.4 | 46.6 | 22.7 | 0 | 0 | 0 | 11.3 | 48.4 | 0 | 0 | 0 | 35.4 | 0 | 0 | 21.4 | 0 | 0 | 0 | 0 | 0 | 0 | 0 | 9.2 | 0 | 0 | 0 | 0 | 1613 | 1636 | 1639 | 1638 | 658.1 | 879.2 | 925.6 | 1063.2 | 212.88 | 221.67 | 223.82 | 234.55
2025-11-04 | 45 | Novembre | 2025-11-05 04:24 | 2025-11-05 05:20 | 52063 | 1 | SAE1006 | 56.82 | 7 | 56 | 129 | 125.3 | 122.473 | 38.717 | 3522 | 218 | 1030 | 4.333 | 29.769 | 50.531 | 66.2 | 78.31 | 0 | 0 | 0.117 | 0.062 | 0 | 0 | 0 | 0 | 2.45 | 2.37525 | 1800 | 608 | 2000 | 181 | 153 | 0 | 386 | 0 | 0 | 800 | 368 | 1651 | 920.1 | 0.094 | 0.131 | 0.001 | 0.0085 | 0.03 | 0.682 | 0.178 | 0.0434 | 0.313 | 0.0105 | 0.0111 | 0.0191 | 0.0812 | 0.177 | 2510/29R1 | 133.1 | 57.2 | 41.3 | 34.6 | 0 | 0 | 0 | 11.1 | 51.1 | 0 | 0 | 0 | 39.3 | 0 | 0 | 23.5 | 0 | 0 | 0 | 0 | 0 | 0 | 0 | 8.1 | 0 | 0 | 0 | 0 | 1631 | 1655 | 1651 |  | 811.9 | 998.4 | 920.1 |  | 218.53 | 220.69 | 216.86
2025-11-04 | 45 | Novembre | 2025-11-05 03:24 | 2025-11-05 04:24 | 52062 | 1 | SAE1006 | 60.1 | 5 | 60 | 126 | 121.6 | 122.482 | 38.067 | 3659 | 216 | 970 | 4.6 | 27.391 | 48.57 | 64.4 | 76.55 | 0 | 0 | 0.133 | 0.07 | 0 | 0 | 0 | 0 | 2.384 | 2.05426 | 1800 | 607 | 2000 | 182 | 153 | 0 | 383 | 0 | 0 | 800 | 420 | 1648 | 1081.8 | 0.0779 | 0.151 | 0.001 | 0.0097 | 0.0305 | 0.284 | 0.187 | 0.0519 | 0.321 | 0.0118 | 0.0123 | 0.019 | 0.093 | 0.184 | 2510/29R1 | 124.8 | 54.8 | 45.6 | 24.4 | 0 | 0 | 0 | 9.3 | 48.9 | 0 | 0 | 0 | 37.3 | 0 | 0 | 21.1 | 0 | 0 | 0 | 0 | 0 | 0 | 0 | 8.2 | 0 | 0 | 0 | 0 | 1665 | 1657 | 1606 | 1648 | 1046.7 | 828.3 | 726.2 | 1081.8 | 218.72 | 205.88 | 223.93 | 230.38
2025-11-04 | 45 | Novembre | 2025-11-05 02:27 | 2025-11-05 03:24 | 52061 | 1 | SAE1006 | 56.47 | 8 | 58 | 125 | 124.2 | 122.569 | 39.383 | 3486 | 222 | 1201 | 4.017 | 31.12 | 52.031 | 68.31 | 79.27 | 0 | 0 | 0.05 | 0.03075 | 0 | 0 | 0 | 0 | 1.633 | 1.59325 | 1800 | 609 | 2000 | 183 | 153 | 0 | 381 | 0 | 0 | 800 | 368 | 1640 | 936.9 | 0.109 | 0.141 | 0.0087 | 0.0083 | 0.0272 | 0.372 | 0.169 | 0.0496 | 0.331 | 0.0143 | 0.0105 | 0.0154 | 0.105 | 0.173 | 2510/29R1 | 133.3 | 50.1 | 47.4 | 35.8 | 0 | 0 | 0 | 11.2 | 51.3 | 0 | 0 | 0 | 39.1 | 0 | 0 | 23.1 | 0 | 0 | 0 | 0 | 0 | 0 | 0 | 8.6 | 0 | 0 | 0 | 0 | 1632 | 1640 |  |  | 735.8 | 936.9 |  |  | 210.76 | 224.17
2025-11-04 | 45 | Novembre | 2025-11-05 01:18 | 2025-11-05 02:27 | 52060 | 1 | SAE1006 | 69.4 | 6 | 57 | 125 | 119.9 | 122.818 | 43.35 | 3928 | 232 | 1315 | 4.183 | 29.88 | 55.25 | 73.37 | 76.47 | 0 | 0 | 0.133 | 0.09375 | 0 | 0 | 0 | 0 | 5.183 | 5.07056 | 1800 | 608 | 2000 | 181 | 153 | 0 | 382 | 0 | 0 | 800 | 383 | 1642 | 973.2 | 0.0607 | 0.119 | 0.001 | 0.01 | 0.0302 | 0.11 | 0.177 | 0.0311 | 0.289 | 0.0105 | 0.01 | 0.0185 | 0.0741 | 0.179 | 2510/29R1 | 133.3 | 53.1 | 46 | 34.2 | 0 | 0 | 0 | 11.2 | 51 | 0 | 0 | 0 | 39.4 | 0 | 0 | 23 | 0 | 0 | 0 | 0 | 0 | 0 | 0 | 8.7 | 0 | 0 | 0 | 0 | 1630 | 1609 | 1609 | 1642 | 832.6 | 638.5 | 657.2 | 973.2 | 220.93 | 212.83 | 214.95 | 225.87
2025-11-04 | 45 | Novembre | 2025-11-05 00:22 | 2025-11-05 01:18 | 52059 | 1 | SAE1006 | 55.68 | 7 | 56 | 124 | 120.8 | 122.819 | 35.617 | 3239 | 205 | 1227 | 4.433 | 27.97 | 47.062 | 62.64 | 79.28 | 0 | 0 | 0.133 | 0.125 | 0 | 0 | 0 | 0 | 0.5 | 0.5935 | 1800 | 608 | 2000 | 182 | 154 | 0 | 382 | 0 | 0 | 800 | 390 | 1633 | 939.2 | 0.0701 | 0.105 | 0.001 | 0.0069 | 0.0325 | 0.696 | 0.137 | 0.0421 | 0.295 | 0.007 | 0.0068 | 0.022 | 0.103 | 0.134 | 2510/29R1 | 124.4 | 53.7 | 44.5 | 26.2 | 0 | 0 | 0 | 8.8 | 50.5 | 0 | 0 | 0 | 35.9 | 0 | 0 | 20.9 | 0 | 0 | 0 | 0 | 0 | 0 | 0 | 8.3 | 0 | 0 | 0 | 0 | 1668 | 1653 | 1633 |  | 1193 | 898 | 939.2 |  | 226.7 | 213.99 | 228.15
2025-11-04 | 45 | Novembre | 2025-11-04 17:49 | 2025-11-05 00:22 | 52058 | 1 | SAE1006 | 79.73333 | 5 | 61 | 126 | 122.6 | 122.873 | 48.75 | 4380 | 275 | 2860 | 5.433 | 23.19 | 60.219 | 86.21 | 74.12 | 0 | 0 | 12.533 | 15.4688 | 9.85 | 12.8438 | 14.717 | 19 | 11.65 | 12.8437 | 1800 | 608 | 2000 | 181 | 154 | 0 | 387 | 0 | 0 | 800 | 445 | 1640 | 1245.7 | 0.0286 | 0.0593 | 0.001 | 0.0094 | 0.0274 | 0.464 | 0.156 | 0.03 | 0.239 | 0.0074 | 0.0092 | 0.0222 | 0.0849 | 0.131 | 2510/29R1 | 133.5 | 54.5 | 45.9 | 33.1 | 0 | 0 | 0 | 11.1 | 51.2 | 0 | 0 | 0 | 47.7 | 0 | 0 | 23.5 | 0 | 0 | 0 | 0 | 0 | 0 | 0 | 0 | 0 | 0 | 0 | 0 | 1603 | 1597 | 1611 | 1640 | 265.3 | 1082.2 | 1132.1 | 1245.7 | 151.51 | 258.16 | 253.85 | 245.1
2025-11-04 | 45 | Novembre | 2025-11-04 16:41 | 2025-11-04 17:49 | 52057 | 1 | DD14A | 68.32 | 8 | 59 | 131 | 125.5 | 117.874 | 44.717 | 4385 | 242 | 1925 | 2.7 | 48.519 | 57.531 | 79.57 | 77.19 | 0 | 0 | 16.5 | 23.3438 | 28.216 | 34.03125 | 0 | 0 | 0 | 0 | 2000 | 607 | 2400 | 182 | 0 | 0 | 0 | 0 | 0 | 1200 | 495 | 1631 | 1414.2 | 0.025 | 0.0297 | 0.001 | 0.008 | 0.0192 | 0.389 | 0.0211 | 0.0137 | 0.0259 | 0.0056 | 0.0098 | 0.0165 | 0.0785 | 0.0222 | 2511/03R1 | 125.7 | 75.6 | 50.1 | 0 | 0 | 53.7 | 0 | 72 | 0 | 0 | 0 | 0 | 0 | 0 | 0 | 0 | 0 | 0 | 0 | 0 | 0 | 0 | 0 | 0 | 0 | 0 | 0 | 0 | 1660 | 1603 | 1631 | 1631 | 1498.6 | 1172.1 | 1362.5 | 1414.2 | 247.8 | 260.76 | 256.58 | 259.32
2025-11-04 | 45 | Novembre | 2025-11-04 15:39 | 2025-11-04 16:41 | 52056 | 1 | DD14A | 61.85 | 6 | 57 | 131 | 126.1 | 114.907 | 44.583 | 3866 | 230 | 2085 | 2.417 | 54.207 | 56.75 | 77.84 | 76.37 | 0 | 0 | 17.033 | 22.74995 | 27.55 | 33.9062 | 0 | 0 | 0 | 0 | 2000 | 607 | 2400 | 182 | 0 | 0 | 0 | 0 | 0 | 1200 | 495 | 1617 | 1306.3 | 0.0253 | 0.0297 | 0.0031 | 0.0084 | 0.0186 | 0.208 | 0.0185 | 0.0216 | 0.0276 | 0.008 | 0.0103 | 0.0162 | 0.0467 | 0.0219 | 2511/03R1 | 129.2 | 73.8 | 55.4 | 0 | 0 | 53.5 | 0 | 75.7 | 0 | 0 | 0 | 0 | 0 | 0 | 0 | 0 | 0 | 0 | 0 | 0 | 0 | 0 | 0 | 0 | 0 | 0 | 0 | 0 | 1651 | 1599 | 1629 | 1617 | 1439.7 | 1141.3 | 1395.5 | 1306.3 | 249.75 | 260.98 | 259.43 | 261.11
2025-11-04 | 45 | Novembre | 2025-11-04 14:18 | 2025-11-04 15:39 | 52055 | 1 | DD14A | 81.4 | 7 | 56 | 128 | 122.5 | 134.274 | 47.667 | 4300 | 254 | 2290 | 2.817 | 45.444 | 59.125 | 82.45 | 74.42 | 0 | 0 | 15.55 | 20.37505 | 32.116 | 38.44525 | 0 | 0 | 0 | 0 | 2000 | 607 | 2400 | 182 | 0 | 0 | 0 | 0 | 0 | 1200 | 495 | 1633 | 1324.7 | 0.0239 | 0.0305 | 0.001 | 0.007 | 0.0238 | 0.965 | 0.0227 | 0.0204 | 0.032 | 0.0094 | 0.0107 | 0.0188 | 0.0614 | 0.0264 | 2511/03R1 | 133.1 | 74.4 | 58.7 | 0 | 0 | 53.4 | 0 | 79.7 | 0 | 0 | 0 | 0 | 0 | 0 | 0 | 0 | 0 | 0 | 0 | 0 | 0 | 0 | 0 | 0 | 0 | 0 | 0 | 0 | 1654 | 1613 | 1615 | 1633 | 197.7 | 1145.7 | 1248.8 | 1324.7 | 102.27 | 253.64 | 258.89 | 253.42
2025-11-04 | 45 | Novembre | 2025-11-04 13:00 | 2025-11-04 14:18 | 52054 | 1 | DD14A | 77.5 | 5 | 61 | 124 | 121.9 | 114.85 | 49.8 | 4433 | 249 | 3184 | 2.933 | 42.273 | 63.375 | 90.76 | 76.36 | 0 | 0 | 16.883 | 23.3516 | 32.917 | 39.68725 | 0 | 0 | 0 | 0 | 2000 | 607 | 2400 | 181 | 0 | 0 | 0 | 0 | 0 | 1200 | 398 | 1622 | 1069.9 | 0.0221 | 0.0337 | 0.001 | 0.0065 | 0.0201 | 0.771 | 0.034 | 0.0254 | 0.0419 | 0.0062 | 0.0089 | 0.0273 | 0.0675 | 0.0358 | 2511/03R1 | 131.6 | 75.2 | 56.4 | 0 | 0 | 52.8 | 0 | 78.8 | 0 | 0 | 0 | 0 | 0 | 0 | 0 | 0 | 0 | 0 | 0 | 0 | 0 | 0 | 0 | 0 | 0 | 0 | 0 | 0 | 1565 | 1654 | 1608 | 1622 | 806.7 | 197.7 | 1029 | 1069.9 | 253.98 | 102.27 | 248.46 | 243.71
2025-11-04 | 45 | Novembre | 2025-11-04 12:05 | 2025-11-04 13:00 | 52053 | 1 | SAE1006 | 55.03 | 8 | 59 | 127 | 123.9 | 109.347 | 41.833 | 3592 | 223 | 1829 | 2.867 | 44.302 | 54.812 | 74 | 78.62 | 0 | 0 | 0.05 | 0.031 | 0 | 0 | 0 | 0 | 4.45 | 5.1175 | 1800 | 609 | 2000 | 182 | 154 | 0 | 377 | 0 | 0 | 1200 | 428 | 1629 | 1122.1 | 0.0502 | 0.0945 | 0.001 | 0.0047 | 0.0179 | 0.256 | 0.0688 | 0.0304 | 0.291 | 0.0102 | 0.0081 | 0.0168 | 0.083 | 0.0714 | 2412/13R1 | 131.6 | 82.4 | 49.2 | 0 | 0 | 0 | 0 | 131.6 | 0 | 0 | 0 | 0 | 0 | 0 | 0 | 0 | 0 | 0 | 0 | 0 | 0 | 0 | 0 | 0 | 0 | 0 | 0 | 0 | 1602 | 1609 | 1654 | 1629 | 721.1 | 827.9 | 1231.4 | 1122.1 | 225.58 | 231.93 | 236.64 | 243.4
2025-11-04 | 45 | Novembre | 2025-11-04 10:48 | 2025-11-04 12:05 | 52052 | 1 | SAE1006 | 77.15 | 6 | 57 | 124 | 119.5 | 122.681 | 48.601 | 4079 | 237 | 1570 | 3.967 | 31.261 | 57.5 | 77.14 | 70.99 | 0 | 0 | 0.033 | 0 | 0 | 0 | 0 | 0 | 10.734 | 8.99975 | 1800 | 607 | 2000 | 182 | 154 | 0 | 383 | 0 | 0 | 800 | 435 | 1621 | 1160.9 | 0.0434 | 0.0838 | 0.001 | 0.0127 | 0.0285 | 0.422 | 0.153 | 0.0552 | 0.283 | 0.0091 | 0.0158 | 0.027 | 0.117 | 0.16 | 2510/29R1 | 133.8 | 54.5 | 47.2 | 32.1 | 0 | 0 | 0 | 11.2 | 50.8 | 0 | 0 | 0 | 42.5 | 0 | 0 | 21.4 | 0 | 0 | 0 | 0 | 0 | 0 | 0 | 7.9 | 0 | 0 | 0 | 0 | 1566 | 1607 | 1609 | 1621 | 756.5 | 998.6 | 995.3 | 1160.9 | 248.71 | 246.8 | 245.47 | 250.25
2025-11-04 | 45 | Novembre | 2025-11-04 09:42 | 2025-11-04 10:48 | 52051 | 1 | SAE1006 | 65.65 | 7 | 57 | 123 | 116.3 | 122.917 | 42.383 | 3981 | 229 | 1205 | 4.3 | 28.605 | 54.469 | 72.28 | 77.11 | 0 | 0 | 0.117 | 0.094 | 0 | 0 | 0 | 0 | 4.683 | 4.4065 | 1800 | 608 | 2000 | 182 | 154 | 0 | 377 | 0 | 0 | 800 | 428 | 1640 | 1119.9 | 0.0729 | 0.108 | 0.001 | 0.0083 | 0.0263 | 0.511 | 0.162 | 0.0323 | 0.29 | 0.0076 | 0.0155 | 0.0199 | 0.0677 | 0.169 | 2510/29R1 | 133.2 | 59.8 | 46.8 | 26.6 | 0 | 0 | 0 | 12.4 | 50 | 0 | 0 | 0 | 39.6 | 0 | 0 | 22.3 | 0 | 0 | 0 | 0 | 0 | 0 | 0 | 8.9 | 0 | 0 | 0 | 0 | 1613 | 1612 | 1633 | 1640 | 810 | 872.8 | 960.2 | 1119.9 | 228.15 | 234.18 | 229.78 | 237.28
2025-11-04 | 45 | Novembre | 2025-11-04 08:35 | 2025-11-04 09:42 | 52050 | 1 | SAE1006 | 67.55 | 5 | 61 | 126 | 122.6 | 122.247 | 40.95 | 3770 | 225 | 1004 | 4.017 | 31.369 | 53.406 | 69.74 | 78.25 | 0 | 0 | 0.067 | 0.03075 | 0 | 0 | 0 | 0 | 2.85 | 3.18695 | 1800 | 608 | 2000 | 181 | 153 | 0 | 376 | 0 | 0 | 800 | 440 | 1639 | 1107.9 | 0.0556 | 0.111 | 0.0015 | 0.0052 | 0.0212 | 0.449 | 0.153 | 0.0457 | 0.307 | 0.0147 | 0.0077 | 0.014 | 0.0922 | 0.153 | 2510/29R1 | 135.7 | 56.2 | 47.2 | 32.3 | 0 | 0 | 0 | 12.1 | 51.6 | 0 | 0 | 0 | 40.9 | 0 | 0 | 23.6 | 0 | 0 | 0 | 0 | 0 | 0 | 0 | 7.5 | 0 | 0 | 0 | 0 | 1622 | 1611 | 1610 | 1639 | 911.9 | 851.7 | 944.4 | 1107.9 | 231.96 | 232.93 | 241.07 | 237.03
2025-11-04 | 45 | Novembre | 2025-11-04 07:35 | 2025-11-04 08:35 | 52049 | 1 | SAE1006 | 59.5 | 8 | 59 | 125 | 119.8 | 122.472 | 39.283 | 3590 | 221 | 907 | 2.617 | 47.771 | 51.875 | 67.26 | 79.23 | 0 | 0 | 0.117 | 0.102 | 0 | 0 | 0 | 0 | 3.35 | 3.9685 | 1800 | 608 | 2000 | 181 | 154 | 0 | 380 | 0 | 0 | 800 | 435 | 1639 | 1143.7 | 0.0844 | 0.0986 | 0.001 | 0.0067 | 0.0276 | 0.39 | 0.163 | 0.0402 | 0.309 | 0.0074 | 0.0086 | 0.026 | 0.112 | 0.163 | 2510/29R1 | 135.2 | 54.2 | 50.5 | 30.5 | 0 | 0 | 0 | 7.8 | 55.4 | 0 | 0 | 0 | 40.9 | 0 | 0 | 22.3 | 0 | 0 | 0 | 0 | 0 | 0 | 0 | 8.8 | 0 | 0 | 0 | 0 | 1588 | 1666 | 1609 | 1639 | 721.9 | 1110.7 | 715.6 | 1143.7 | 233.28 | 222.54 | 221.21 | 239.36
2025-11-04 | 45 | Novembre | 2025-11-04 06:38 | 2025-11-04 07:35 | 52048 | 1 | SAE1006 | 57.5 | 6 | 58 | 127 | 123.6 | 122.87 | 40.567 | 3659 | 220 | 1197 | 2.283 | 55.62 | 52.469 | 69.25 | 77.6 | 0 | 0 | 0.117 | 0.062 | 0 | 0 | 0 | 0 | 4.417 | 4.46875 | 1800 | 607 | 2000 | 181 | 154 | 0 | 380 | 0 | 0 | 800 | 413 | 1650 | 1075 | 0.122 | 0.103 | 0.0054 | 0.0073 | 0.0248 | 0.564 | 0.153 | 0.0384 | 0.317 | 0.0114 | 0.0094 | 0.0215 | 0.0687 | 0.145 | 2510/29R1 | 136.7 | 53.6 | 48 | 35.1 | 0 | 0 | 0 | 11.5 | 50.3 | 0 | 0 | 0 | 44.3 | 0 | 0 | 22 | 0 | 0 | 0 | 0 | 0 | 0 | 0 | 8.6 | 0 | 0 | 0 | 0 | 1600 | 1650 |  |  | 636.8 | 1075 |  |  | 217.53 | 228.83
2025-11-04 | 45 | Novembre | 2025-11-04 05:39 | 2025-11-04 06:38 | 52047 | 1 | SAE1006 | 59.22 | 7 | 57 | 125 | 120.4 | 98.698 | 41.05 | 3945 | 225 | 1246 | 2.433 | 51.37 | 53.031 | 70.89 | 77.51 | 0 | 0 | 0.017 | 0 | 0 | 0 | 0 | 0 | 4.65 | 4.8432 | 1800 | 607 | 2000 | 182 | 154 | 0 | 388 | 0 | 0 | 800 | 398 | 1644 | 1035 | 0.104 | 0.127 | 0.0014 | 0.0071 | 0.0273 | 0.458 | 0.145 | 0.0352 | 0.306 | 0.0081 | 0.0091 | 0.0197 | 0.102 | 0.138 | 2510/29R1 | 135.2 | 56.8 | 46.2 | 32.2 | 0 | 0 | 0 | 11.6 | 51.3 | 0 | 0 | 0 | 40.8 | 0 | 0 | 22.8 | 0 | 0 | 0 | 0 | 0 | 0 | 0 | 8.7 | 0 | 0 | 0 | 0 | 1674 | 1601 | 1619 | 1644 | 1093.1 | 707.6 | 843.8 | 1035 | 217.02 | 224.74 | 227.89 | 229.31
2025-11-03 | 45 | Novembre | 2025-11-04 04:23 | 2025-11-04 05:39 | 52046 | 1 | SAE1006 | 75.75 | 5 | 60 | 128 | 124.9 | 123.301 | 42.85 | 3810 | 231 | 1276 | 2.733 | 46.829 | 53.875 | 71.47 | 75.44 | 0 | 0 | 0.017 | 0 | 0 | 0 | 0 | 0 | 3.45 | 3.74995 | 1800 | 620 | 2000 | 182 | 155 | 0 | 388 | 0 | 0 | 800 | 390 | 1632 | 980.6 | 0.0684 | 0.103 | 0.001 | 0.0072 | 0.0263 | 0.429 | 0.145 | 0.0382 | 0.316 | 0.0081 | 0.0097 | 0.0238 | 0.0565 | 0.142 | 2510/29R1 | 136.8 | 55.8 | 45.2 | 35.8 | 0 | 0 | 0 | 11.4 | 51 | 0 | 0 | 0 | 42.6 | 0 | 0 | 23.8 | 0 | 0 | 0 | 0 | 0 | 0 | 0 | 8 | 0 | 0 | 0 | 0 | 1612 | 1625 | 1615 | 1632 | 875.2 | 902.2 | 787.6 | 980.6 | 234.38 | 229.55 | 225 | 231.86
2025-11-03 | 45 | Novembre | 2025-11-04 02:57 | 2025-11-04 04:23 | 52045 | 1 | SAE1006 | 85.9 | 8 | 61 | 124 | 120 | 123.451 | 42.9 | 4255 | 248 | 1488 | 2.867 | 43.256 | 53.086 | 72.96 | 74.25 | 0 | 0 | 0.117 | 0.094 | 0 | 0 | 0 | 0 | 5.751 | 5.36734 | 1800 | 608 | 2000 | 181 | 154 | 0 | 392 | 0 | 0 | 800 | 445 | 1633 | 1138 | 0.102 | 0.164 | 0.0012 | 0.0076 | 0.0251 | 0.379 | 0.141 | 0.0395 | 0.304 | 0.004 | 0.0093 | 0.027 | 0.0651 | 0.15 | 2510/29R1 | 133.9 | 55.7 | 45.2 | 33 | 0 | 0 | 0 | 11.3 | 51.5 | 0 | 0 | 0 | 39.2 | 0 | 0 | 22.8 | 0 | 0 | 0 | 0 | 0 | 0 | 0 | 9.1 | 0 | 0 | 0 | 0 | 1627 | 1636 | 1607 | 1633 | 1049.4 | 977.9 | 991.7 | 1138 | 239.57 | 229.49 | 246.29 | 242.26
2025-11-03 | 45 | Novembre | 2025-11-04 02:02 | 2025-11-04 02:57 | 52044 | 1 | SAE1006 | 55.37 | 6 | 57 | 129 | 123.9 | 123.296 | 40 | 3516 | 221 | 1214 | 2.867 | 45 | 51.375 | 67.8 | 77.06 | 0 | 0 | 0.05 | 0.031 | 0 | 0 | 0 | 0 | 1.7 | 1.781 | 1800 | 608 | 2000 | 180 | 155 | 0 | 393 | 0 | 0 | 800 | 375 | 1641 | 958.8 | 0.0744 | 0.116 | 0.001 | 0.005 | 0.0243 | 0.579 | 0.155 | 0.0499 | 0.326 | 0.0068 | 0.0067 | 0.0202 | 0.125 | 0.157 | 2510/29R1 | 135.2 | 55.8 | 44.2 | 35.2 | 0 | 0 | 0 | 10.3 | 50.5 | 0 | 0 | 0 | 42.3 | 0 | 0 | 23.8 | 0 | 0 | 0 | 0 | 0 | 0 | 0 | 0 | 8.3 | 0 | 0 | 0 | 1616 | 1641 |  |  | 695.6 | 958.8 |  |  | 215.32 | 225.32
2025-11-03 | 45 | Novembre | 2025-11-04 01:01 | 2025-11-04 02:02 | 52043 | 1 | SAE1006 | 60.9 | 7 | 57 | 126 | 120.3 | 122.719 | 41.883 | 3734 | 231 | 1134 | 3.1 | 40.645 | 53.375 | 70.16 | 76.46 | 0 | 0 | 0.117 | 0.031 | 0 | 0 | 0 | 0 | 4.717 | 4.5 | 1800 | 609 | 2000 | 181 | 154 | 0 | 389 | 0 | 0 | 800 | 445 | 1665 | 1197.8 | 0.0693 | 0.104 | 0.0036 | 0.0058 | 0.0267 | 1.1 | 0.128 | 0.0272 | 0.301 | 0.0149 | 0.0077 | 0.0193 | 0.0613 | 0.125 | 2510/29R1 | 134.9 | 59.4 | 43.6 | 31.9 | 0 | 0 | 0 | 11.6 | 51.2 | 0 | 0 | 0 | 39.3 | 0 | 0 | 23.3 | 0 | 0 | 0 | 0 | 0 | 0 | 0 | 9.5 | 0 | 0 | 0 | 0 | 1649 | 1636 | 1668 | 1665 | 980.1 | 1036.4 | 1216.5 | 1197.8 | 222.59 | 233.76 | 228.13 | 228.63
2025-11-03 | 45 | Novembre | 2025-11-03 17:57 | 2025-11-04 01:01 | 52042 | 1 | SAE1006 | 118.4133 | 5 | 59 | 124 | 114.1 | 122.763 | 53.817 | 4747 | 254 | 2409 | 3.033 | 40.879 | 59.031 | 84.19 | 65.81 | 0 | 0 | 19.25 | 17.4063 | 11.867 | 14.7188 | 13 | 16.09375 | 9.7 | 10.6567 | 1800 | 608 | 2000 | 182 | 154 | 0 | 389 | 0 | 0 | 800 | 445 | 1671 | 1254.5 | 0.0479 | 0.0904 | 0.0029 | 0.0061 | 0.023 | 0.528 | 0.131 | 0.0249 | 0.279 | 0.0147 | 0.0085 | 0.0224 | 0.0764 | 0.135 | 2510/29R1 | 134.5 | 55.6 | 47.6 | 31.3 | 0 | 0 | 0 | 11.3 | 50.9 | 0 | 0 | 0 | 49 | 0 | 0 | 23.3 | 0 | 0 | 0 | 0 | 0 | 0 | 0 | 0 | 0 | 0 | 0 | 0 | 1603 | 1653 | 0 | 1628 | 265.3 | 195.3 | 0 | 1168.3 | 151.51 | 101.92 | 65535 | 246.91
2025-11-03 | 45 | Novembre | 2025-11-03 16:55 | 2025-11-03 17:57 | 52041 | 1 | DD14A | 61.13 | 7 | 57 | 127 | 123.9 | 108.035 | 43.017 | 4096 | 227 | 2038 | 3.233 | 39.278 | 55.312 | 76.88 | 77.15 | 0 | 0 | 14.983 | 20.5625 | 28.034 | 34.62485 | 0 | 0 | 0 | 0 | 2000 | 608 | 2400 | 182 | 0 | 0 | 0 | 0 | 0 | 1200 | 495 | 1670 | 1450.4 | 0.024 | 0.0406 | 0.001 | 0.0052 | 0.0188 | 0.43 | 0.0204 | 0.0139 | 0.0285 | 0.0042 | 0.0066 | 0.0186 | 0.0466 | 0.0214 | 2511/03R1 | 125.7 | 73.8 | 51.9 | 0 | 0 | 37.2 | 0 | 88.5 | 0 | 0 | 0 | 0 | 0 | 0 | 0 | 0 | 0 | 0 | 0 | 0 | 0 | 0 | 0 | 0 | 0 | 0 | 0 | 0 | 1616 | 1609 | 1617 | 1670 | 1092.5 | 1089.9 | 1211 | 1450.4 | 248.51 | 252.15 | 255.54 | 239.96
2025-11-03 | 45 | Novembre | 2025-11-03 15:46 | 2025-11-03 16:55 | 52040 | 1 | DD14A | 69.68 | 5 | 62 | 125 | 123.1 | 136.881 | 44.85 | 4160 | 231 | 2309 | 3.883 | 32.189 | 57.031 | 79.93 | 76.3 | 0 | 0 | 16.15 | 22.125 | 28.7 | 34.80465 | 0 | 0 | 0 | 0 | 2000 | 608 | 2400 | 181 | 0 | 0 | 0 | 0 | 0 | 1200 | 495 | 1651 | 1412 | 0.0213 | 0.0411 | 0.0024 | 0.0043 | 0.0156 | 0.379 | 0.0203 | 0.0333 | 0.0388 | 0.0051 | 0.0073 | 0.0197 | 0.0369 | 0.0233 | 2511/03R1 | 125.8 | 73.7 | 52.1 | 0 | 0 | 37.1 | 0 | 88.7 | 0 | 0 | 0 | 0 | 0 | 0 | 0 | 0 | 0 | 0 | 0 | 0 | 0 | 0 | 0 | 0 | 0 | 0 | 0 | 0 | 1583 | 1635 | 1678 | 1651 | 794.3 | 1289.6 | 1632.2 | 1412 | 243.04 | 250.36 | 244.29 | 248.32
2025-11-03 | 45 | Novembre | 2025-11-03 14:34 | 2025-11-03 15:46 | 52039 | 1 | DD14A | 71.42 | 8 | 59 | 125 | 122.8 | 117.303 | 42.867 | 3952 | 229 | 2606 | 3.9 | 32.051 | 54.312 | 77.8 | 76.02 | 0 | 0 | 16.5 | 22.2813 | 26.368 | 31.8747 | 0 | 0 | 0 | 0 | 2000 | 608 | 2400 | 182 | 0 | 0 | 0 | 0 | 0 | 1200 | 395 | 1632 | 1339.7 | 0.0248 | 0.0385 | 0.0013 | 0.0062 | 0.0203 | 0.508 | 0.0215 | 0.0359 | 0.0359 | 0.0055 | 0.0047 | 0.0187 | 0.0637 | 0.0242 | 2511/03R1 | 125.8 | 73.8 | 52 | 0 | 0 | 49.8 | 0 | 76 | 0 | 0 | 0 | 0 | 0 | 0 | 0 | 0 | 0 | 0 | 0 | 0 | 0 | 0 | 0 | 0 | 0 | 0 | 0 | 0 | 1606 | 1617 | 1606 | 1632 | 1025.2 | 1052.4 | 1087.6 | 1339.7 | 249.28 | 245.22 | 253.62 | 254.8
2025-11-03 | 45 | Novembre | 2025-11-03 13:10 | 2025-11-03 14:34 | 52038 | 1 | DD14A | 84.7 | 6 | 57 | 124 | 119.4 | 117.366 | 50.233 | 4579 | 260 | 3149 | 3.833 | 32.348 | 63.5 | 91.22 | 75.85 | 0 | 0 | 18.367 | 24.9688 | 31.866 | 38.37489 | 0 | 0 | 0 | 0 | 2000 | 608 | 2400 | 181 | 0 | 0 | 0 | 0 | 0 | 1200 | 495 | 1656 | 1396.1 | 0.0112 | 0.0439 | 0.001 | 0.0059 | 0.0151 | 0.624 | 0.0242 | 0.0213 | 0.0445 | 0.0063 | 0.0062 | 0.0169 | 0.0598 | 0.0314 | 2511/03R1 | 140.8 | 80.3 | 60.5 | 0 | 0 | 53.7 | 0 | 87.1 | 0 | 0 | 0 | 0 | 0 | 0 | 0 | 0 | 0 | 0 | 0 | 0 | 0 | 0 | 0 | 0 | 0 | 0 | 0 | 0 | 1612 | 1665 | 1654 | 1656 | 1142.8 | 1500.2 | 1420.5 | 1396.1 | 254 | 245.16 | 247.13 | 244.77
2025-11-03 | 45 | Novembre | 2025-11-03 12:02 | 2025-11-03 13:10 | 52037 | 1 | DD14A | 67.72 | 7 | 56 | 125 | 120 | 117.525 | 43.9 | 3919 | 248 | 1732 | 4.083 | 30.612 | 55.438 | 75.31 | 75.77 | 0 | 0 | 16.65 | 22.0313 | 27.25 | 33.375 | 0 | 0 | 0 | 0 | 2000 | 608 | 2400 | 182 | 0 | 0 | 0 | 0 | 0 | 1200 | 495 | 1654 | 1321.7 | 0.03 | 0.0746 | 0.001 | 0.0063 | 0.0179 | 0.494 | 0.0465 | 0.0247 | 0.0802 | 0.0068 | 0.0066 | 0.0154 | 0.142 | 0.055 | 2412/13R1 | 140.3 | 78.6 | 61.7 | 0 | 0 | 0 | 0 | 140.3 | 0 | 0 | 0 | 0 | 0 | 0 | 0 | 0 | 0 | 0 | 0 | 0 | 0 | 0 | 0 | 0 | 0 | 0 | 0 | 0 | 1597 | 1687 | 1683 | 1654 | 690.2 | 1452.6 | 1494.2 | 1321.7 | 225.08 | 230.84 | 235.08 | 241.84
2025-11-03 | 45 | Novembre | 2025-11-03 10:54 | 2025-11-03 12:02 | 52036 | 1 | A283C | 67.68 | 5 | 61 | 126 | 125.2 | 119.712 | 38.35 | 3214 | 212 | 1198 | 5.133 | 24.545 | 50.469 | 65.88 | 78.96 | 0 | 0 | 12.833 | 17.1875 | 10.65 | 14.2187 | 13.267 | 17.0312 | 1.6 | 1.96875 | 1800 | 608 | 2400 | 183 | 155 | 1030 | 0 | 205 | 0 | 800 | 338 | 1675 | 815.6 | 0.102 | 0.121 | 0.0023 | 0.0061 | 0.0234 | 0.455 | 0.149 | 0.111 | 0.731 | 0.112 | 0.0083 | 0.0198 | 0.11 | 0.144 | 2510/29R2 | 125.5 | 58.4 | 45.3 | 21.8 | 0 | 0 | 0 | 15.2 | 45.6 | 0 | 0 | 0 | 40.7 | 0 | 0 | 14.7 | 0 | 0 | 0 | 0 | 0 | 0 | 0 | 9.3 | 0 | 0 | 0 | 0 | 1633 | 1679 | 1675 |  | 689.3 | 916.3 | 815.6 |  | 205.42 | 201.35 | 194.98
2025-11-03 | 45 | Novembre | 2025-11-03 10:01 | 2025-11-03 10:54 | 52035 | 1 | A283C | 53.65 | 8 | 60 | 128 | 124.8 | 127.324 | 38.617 | 3227 | 201 | 1436 | 2.6 | 49.231 | 49.719 | 66.11 | 77.25 | 21.267 | 27.9374 | 17.35 | 21.7188 | 0 | 0 | 0 | 0 | 0 | 0 | 1800 | 608 | 2410 | 183 | 155 | 1029 | 0 | 205 | 0 | 800 | 310 | 1633 | 693.1 | 0.0568 | 0.135 | 0.001 | 0.0075 | 0.0247 | 0.578 | 0.142 | 0.129 | 0.757 | 0.104 | 0.0103 | 0.0171 | 0.0888 | 0.147 | 2510/29R2 | 125.8 | 55.8 | 47.4 | 22.6 | 0 | 0 | 0 | 15.9 | 44.5 | 0 | 0 | 0 | 42.4 | 0 | 0 | 15.8 | 0 | 0 | 0 | 0 | 0 | 0 | 0 | 0 | 7.2 | 0 | 0 | 0 | 1587 | 1632 | 1633 |  | 475.6 | 639.1 | 693.1 |  | 203.13 | 200.4 | 205.82
2025-11-03 | 45 | Novembre | 2025-11-03 09:03 | 2025-11-03 10:01 | 52034 | 1 | S275J02 | 57.47 | 6 | 57 | 127 | 124.1 | 114.217 | 42.15 | 3584 | 229 | 1194 | 2.717 | 46.748 | 54.875 | 71.45 | 78.11 | 0 | 0 | 12.35 | 16.25 | 9.85 | 13.0625 | 15.15 | 19.4062 | 4.8 | 6.125 | 1800 | 607 | 2000 | 181 | 155 | 1258 | 0 | 0 | 0 | 800 | 355 | 1657 | 843.4 | 0.0909 | 0.127 | 0.0015 | 0.0076 | 0.027 | 0.493 | 0.154 | 0.126 | 0.877 | 0.0116 | 0.0102 | 0.0197 | 0.0979 | 0.147 | 2510/29R1 | 135.9 | 55.8 | 46.1 | 34 | 0 | 0 | 0 | 11.1 | 51.1 | 0 | 0 | 0 | 41.8 | 0 | 0 | 23.3 | 0 | 0 | 0 | 0 | 0 | 0 | 0 | 8.6 | 0 | 0 | 0 | 0 | 1586 | 1619 | 1625 | 1657 | 461 | 595.5 | 609.9 | 843.4 | 201.38 | 202.27 | 200.77 | 207.21
2025-11-03 | 45 | Novembre | 2025-11-03 08:01 | 2025-11-03 09:03 | 52033 | 1 | S275J01 | 61.77 | 7 | 57 | 133 | 126.3 | 137.852 | 41.183 | 3462 | 228 | 1442 | 2.65 | 50.189 | 53.969 | 71.19 | 78.63 | 0 | 0 | 12.45 | 16.3125 | 9.8 | 12.7812 | 14.834 | 19.3747 | 4.1 | 5.43775 | 1800 | 608 | 2000 | 182 | 154 | 1189 | 0 | 0 | 0 | 800 | 325 | 1632 | 752.2 | 0.0643 | 0.101 | 0.001 | 0.0071 | 0.0255 | 0.381 | 0.144 | 0.119 | 0.804 | 0.0054 | 0.01 | 0.0216 | 0.0498 | 0.15 | 2510/29R1 | 135.4 | 55.6 | 45.5 | 34.3 | 0 | 0 | 0 | 7.3 | 54.8 | 0 | 0 | 0 | 42.4 | 0 | 0 | 23.3 | 0 | 0 | 0 | 0 | 0 | 0 | 0 | 0 | 7.6 | 0 | 0 | 0 | 1583 | 1622 | 1683 | 1632 | 569.7 | 701.8 | 987.4 | 752.2 | 218.59 | 212.72 | 204.67 | 212.38
2025-11-03 | 45 | Novembre | 2025-11-03 07:00 | 2025-11-03 08:01 | 52032 | 1 | S275J01 | 60.92 | 5 | 61 | 128 | 128.1 | 122.418 | 42.033 | 3735 | 231 | 1441 | 2.833 | 45.176 | 53.875 | 71.93 | 76.9 | 11.917 | 15.7188 | 9.9 | 13.25 | 20.217 | 24.8125 | 0 | 0 | 0 | 0 | 1800 | 608 | 2000 | 182 | 155 | 1185 | 0 | 0 | 0 | 800 | 280 | 1633 | 602.8 | 0.143 | 0.233 | 0.0064 | 0.0123 | 0.034 | 0.194 | 0.17 | 0.118 | 0.88 | 0.0059 | 0.0112 | 0.0259 | 0.0491 | 0.169 | 2510/29R1 | 135.8 | 54.1 | 46.3 | 35.4 | 0 | 0 | 0 | 31 | 31.4 | 0 | 0 | 0 | 41.6 | 0 | 0 | 23.3 | 0 | 0 | 0 | 0 | 0 | 0 | 0 | 8.5 | 0 | 0 | 0 | 0 | 1616 | 1643 | 1652 | 1633 | 246 | 445.7 | 588.6 | 602.8 | 138.91 | 167.95 | 183.5 | 195.56
2025-11-03 | 45 | Novembre | 2025-11-03 05:56 | 2025-11-03 07:00 | 52031 | 1 | S275J01 | 64.2 | 8 | 59 | 128 | 123.6 | 122.22 | 42.533 | 3163 | 226 | 1606 | 2.683 | 47.702 | 54.062 | 71.06 | 76.26 | 0 | 0 | 12.767 | 16.53125 | 9.983 | 13 | 14.917 | 18.8826 | 4.867 | 5.5315 | 1800 | 608 | 2000 | 183 | 154 | 1185 | 0 | 0 | 0 | 800 | 310 | 1652 | 696.1 | 0.0918 | 0.15 | 0.0061 | 0.012 | 0.0352 | 0.628 | 0.164 | 0.129 | 0.885 | 0.0101 | 0.0132 | 0.0251 | 0.123 | 0.168 | 2510/29R1 | 135.3 | 56.4 | 45.4 | 33.5 | 0 | 0 | 0 | 11.5 | 51.1 | 0 | 0 | 0 | 42.1 | 0 | 0 | 23.4 | 0 | 0 | 0 | 0 | 0 | 0 | 0 | 0 | 7.2 | 0 | 0 | 0 | 1607 | 1621 | 1624 | 1652 | 449.4 | 476 | 521.4 | 696.1 | 188.1 | 184.72 | 189.79 | 195.82
2025-11-02 | 44 | Novembre | 2025-11-03 04:57 | 2025-11-03 05:56 | 52030 | 1 | S275J01 | 59.17 | 6 | 57 | 128 | 125.9 | 122.393 | 41.8 | 3657 | 229 | 1403 | 3.083 | 41.514 | 54.531 | 72.18 | 78.27 | 0 | 0 | 11.7 | 15.6563 | 10.333 | 13.5313 | 15 | 19.031 | 4.767 | 6.25025 | 1800 | 608 | 2000 | 182 | 153 | 1192 | 0 | 0 | 0 | 800 | 320 | 1658 | 610.1 | 0.123 | 0.154 | 0.0039 | 0.0063 | 0.0297 | 0.472 | 0.155 | 0.104 | 0.812 | 0.0099 | 0.0099 | 0.0223 | 0.0701 | 0.153 | 2510/29R1 | 135.1 | 55.2 | 45.6 | 34.3 | 0 | 0 | 0 | 11.4 | 52.4 | 0 | 0 | 0 | 39 | 0 | 0 | 23.1 | 0 | 0 | 0 | 0 | 0 | 0 | 0 | 9.2 | 0 | 0 | 0 | 0 | 1581 | 1630 | 1658 |  | 270.6 | 516.4 | 610.1 |  | 164.91 | 185.82 | 182.88
2025-11-02 | 44 | Novembre | 2025-11-03 03:58 | 2025-11-03 04:57 | 52029 | 1 | S275J01 | 59.55 | 7 | 58 | 128 | 123.2 | 120.342 | 41.933 | 3658 | 233 | 1418 | 2.833 | 45.176 | 53.531 | 71.27 | 76.6 | 0 | 0 | 11.967 | 15.7188 | 10.683 | 14.1563 | 13.95 | 17.9065 | 5.333 | 5.64814 | 1800 | 608 | 2000 | 183 | 154 | 1186 | 0 | 0 | 0 | 800 | 320 | 1643 | 867.3 | 0.0786 | 0.117 | 0.002 | 0.0075 | 0.028 | 0.399 | 0.174 | 0.0725 | 0.802 | 0.0086 | 0.0107 | 0.0245 | 0.0735 | 0.167 | 2510/29R1 | 133.8 | 57.3 | 43.8 | 32.7 | 0 | 0 | 0 | 11.6 | 50.7 | 0 | 0 | 0 | 40.8 | 0 | 0 | 23 | 0 | 0 | 0 | 0 | 0 | 0 | 0 | 0 | 7.7 | 0 | 0 | 0 | 1640 | 1615 | 1675 | 1643 | 703.6 | 833.3 | 1103.4 | 867.3 | 203.12 | 229.15 | 217.17 | 216.86
2025-11-02 | 44 | Novembre | 2025-11-03 02:55 | 2025-11-03 03:58 | 52028 | 1 | S275J01 | 62.42 | 5 | 60 | 127 | 126.9 | 120.145 | 40.283 | 3465 | 224 | 940 | 2.983 | 42.57 | 51.406 | 66.56 | 76.57 | 0 | 0 | 12.217 | 15.71875 | 10.283 | 13.4688 | 14.65 | 18.531 | 3.133 | 3.62525 | 1800 | 608 | 2000 | 183 | 155 | 1186 | 0 | 0 | 0 | 800 | 370 | 1633 | 759.2 | 0.0543 | 0.111 | 0.001 | 0.0083 | 0.036 | 0.0147 | 0.168 | 0.133 | 0.843 | 0.0091 | 0.0112 | 0.0245 | 0.0873 | 0.173 | 2510/29R1 | 134.5 | 57.9 | 45.9 | 30.7 | 0 | 0 | 0 | 11.1 | 51.6 | 0 | 0 | 0 | 40.1 | 0 | 0 | 23.2 | 0 | 0 | 0 | 0 | 0 | 0 | 0 | 8.5 | 0 | 0 | 0 | 0 | 1621 | 1613 | 1633 |  | 610.8 | 576.7 | 759.2 |  | 203.05 | 203.17 | 212.52
2025-11-02 | 44 | Novembre | 2025-11-03 02:01 | 2025-11-03 02:55 | 52027 | 1 | S275J01 | 54.2 | 8 | 59 | 126 | 121.6 | 120.177 | 38.65 | 3379 | 220 | 1072 | 2.767 | 45.542 | 52.094 | 67.52 | 80.87 | 0 | 0 | 11.35 | 15.625 | 9.733 | 13.2499 | 14.484 | 19.3435 | 3.083 | 3.81275 | 1800 | 608 | 2000 | 183 | 154 | 1186 | 0 | 0 | 0 | 800 | 370 | 1661 | 837.2 | 0.0794 | 0.155 | 0.0015 | 0.0099 | 0.0335 | 0.352 | 0.161 | 0.12 | 0.86 | 0.0083 | 0.0126 | 0.0225 | 0.0817 | 0.153 | 2510/29R1 | 135.3 | 57.6 | 45.1 | 32.6 | 0 | 0 | 0 | 11.4 | 51.3 | 0 | 0 | 0 | 41.8 | 0 | 0 | 23.3 | 0 | 0 | 0 | 0 | 0 | 0 | 0 | 0 | 7.5 | 0 | 0 | 0 | 1590 | 1613 | 1661 |  | 396.6 | 507.4 | 837.2 |  | 188.14 | 193.76 | 204.49
2025-11-02 | 44 | Novembre | 2025-11-03 01:04 | 2025-11-03 02:01 | 52026 | 1 | S275J01 | 56.48 | 6 | 59 | 129 | 128 | 135.365 | 39.9 | 3455 | 224 | 1339 | 3.017 | 42.762 | 52.594 | 69.36 | 79.09 | 0 | 0 | 11.333 | 15.375 | 10.6 | 13.9999 | 15.067 | 19.3125 | 2.9 | 3.84375 | 1800 | 608 | 2000 | 184 | 155 | 1188 | 0 | 0 | 0 | 800 | 320 | 1669 | 754.6 | 0.103 | 0.133 | 0.0048 | 0.0076 | 0.0266 | 0.685 | 0.144 | 0.135 | 0.826 | 0.0101 | 0.0111 | 0.0225 | 0.0826 | 0.145 | 2510/29R1 | 135.6 | 54.8 | 45.5 | 35.3 | 0 | 0 | 0 | 11.2 | 50.3 | 0 | 0 | 0 | 42 | 0 | 0 | 23.4 | 0 | 0 | 0 | 0 | 0 | 0 | 0 | 8.7 | 0 | 0 | 0 | 0 | 1633 | 1669 |  |  | 480 | 754.6 |  |  | 178.82 | 192.52
2025-11-02 | 44 | Novembre | 2025-11-03 00:02 | 2025-11-03 01:04 | 52025 | 1 | S275J01 | 62.17 | 7 | 57 | 126 | 120 | 119.991 | 40.75 | 3431 | 225 | 1444 | 3.183 | 39.581 | 53.281 | 70.41 | 78.45 | 0 | 0 | 13.3 | 16.875 | 10 | 13.461 | 13.267 | 17.4065 | 4.183 | 5.43725 | 1800 | 607 | 2000 | 184 | 154 | 1196 | 0 | 0 | 0 | 800 | 350 | 1648 | 595.5 | 0.0814 | 0.103 | 0.001 | 0.0073 | 0.0272 | 0.224 | 0.142 | 0.152 | 0.828 | 0.0125 | 0.0096 | 0.0258 | 0.0865 | 0.141 | 2510/29R1 | 134.9 | 57.7 | 44.2 | 33 | 0 | 0 | 0 | 11.5 | 51.3 | 0 | 0 | 0 | 42.2 | 0 | 0 | 23.1 | 0 | 0 | 0 | 0 | 0 | 0 | 0 | 0 | 6.8 | 0 | 0 | 0 | 1606 | 1612 | 1630 | 1648 | 643.5 | 628.2 | 394.6 | 595.5 | 215.04 | 210.01 | 166.05 | 186.53
2025-11-02 | 44 | Novembre | 2025-11-02 17:51 | 2025-11-03 00:02 | 52024 | 1 | S275J01 | 62.24667 | 5 | 60 | 126 | 123.4 | 116.226 | 45.183 | 3902 | 233 | 1774 | 3.667 | 34.364 | 57.438 | 77.37 | 76.27 | 0 | 0 | 12.217 | 15.5938 | 10.75 | 13.4687 | 15.033 | 19.2187 | 7.183 | 9.0625 | 1800 | 608 | 2000 | 182 | 154 | 1189 | 0 | 0 | 0 | 800 | 320 | 1648 | 959 | 0.0466 | 0.0582 | 0.001 | 0.0065 | 0.0258 | 0.237 | 0.15 | 0.096 | 0.764 | 0.0087 | 0.0085 | 0.018 | 0.0634 | 0.144 | 2510/29R1 | 136.3 | 55.4 | 47.8 | 33.1 | 0 | 0 | 0 | 11.3 | 51.5 | 0 | 0 | 0 | 50.3 | 0 | 0 | 23.2 | 0 | 0 | 0 | 0 | 0 | 0 | 0 | 0 | 0 | 0 | 0 | 0 | 1653 | 1555 | 1617 | 1648 | 194.8 | 629 | 913.2 | 959 | 101.73 | 241.12 | 234.79 | 221.53
2025-11-02 | 44 | Novembre | 2025-11-02 16:55 | 2025-11-02 17:51 | 52023 | 1 | DD13B | 55.43 | 8 | 59 | 130 | 128 | 110.353 | 38.55 | 3489 | 210 | 1091 | 3.367 | 38.614 | 49.25 | 65.04 | 76.65 | 20.767 | 28.2265 | 17.783 | 20.9687 | 0 | 0 | 0 | 0 | 0 | 0 | 1800 | 608 | 2000 | 183 | 155 | 0 | 112 | 0 | 0 | 500 | 438 | 1647 | 1114.1 | 0.0721 | 0.0919 | 0.001 | 0.0064 | 0.0217 | 0.272 | 0.151 | 0.03 | 0.152 | 0.0075 | 0.0083 | 0.0154 | 0.0497 | 0.145 | 2510/29R1 | 124.2 | 57.8 | 42.8 | 23.6 | 0 | 0 | 0 | 10.8 | 46.9 | 0 | 0 | 0 | 39.4 | 0 | 0 | 20.2 | 0 | 0 | 0 | 0 | 0 | 0 | 0 | 0 | 6.9 | 0 | 0 | 0 | 1629 | 1620 | 1609 | 1647 | 930.1 | 913.7 | 820 | 1114.1 | 229.61 | 233.2 | 231.23 | 233.09
2025-11-02 | 44 | Novembre | 2025-11-02 16:01 | 2025-11-02 16:55 | 52022 | 1 | DD13B | 53.7 | 5 | 60 | 126 | 123.3 | 124.533 | 38.55 | 3507 | 213 | 1150 | 3.4 | 37.059 | 50.219 | 66.32 | 78.16 | 11.367 | 15.2813 | 9.617 | 12.7812 | 17.567 | 22.125 | 0 | 0 | 0 | 0 | 1800 | 607 | 2000 | 185 | 154 | 0 | 113 | 0 | 0 | 500 | 408 | 1638 | 1022.9 | 0.0579 | 0.0829 | 0.001 | 0.0066 | 0.0239 | 0.241 | 0.158 | 0.0348 | 0.147 | 0.0154 | 0.0096 | 0.014 | 0.0601 | 0.16 | 2510/29R1 | 125.3 | 53 | 44.8 | 27.5 | 0 | 0 | 0 | 9.7 | 46.7 | 0 | 0 | 0 | 38.2 | 0 | 0 | 21.9 | 0 | 0 | 0 | 0 | 0 | 0 | 0 | 8.8 | 0 | 0 | 0 | 0 | 1613 | 1595 | 1611 | 1638 | 976.7 | 800.8 | 887.5 | 1022.9 | 241.91 | 237.1 | 235.95 | 231.71
2025-11-02 | 44 | Novembre | 2025-11-02 14:31 | 2025-11-02 16:01 | 52021 | 1 | DD13B | 90.05 | 6 | 61 | 126 | 124.4 | 124.697 | 42.1 | 3721 | 225 | 1160 | 2.967 | 42.472 | 54.062 | 70.89 | 77.05 | 0 | 0 | 21.05 | 28.0001 | 21.05 | 25.9688 | 0 | 0 | 0 | 0 | 1800 | 608 | 2000 | 183 | 153 | 0 | 112 | 0 | 0 | 500 | 445 | 1627 | 1186.5 | 0.0514 | 0.0785 | 0.001 | 0.0116 | 0.0246 | 0.358 | 0.172 | 0.0325 | 0.133 | 0.0052 | 0.0138 | 0.0221 | 0.0336 | 0.169 | 2510/29R1 | 135.9 | 53.1 | 45.2 | 37.6 | 0 | 0 | 0 | 11.1 | 51.2 | 0 | 0 | 0 | 43.1 | 0 | 0 | 23.3 | 0 | 0 | 0 | 0 | 0 | 0 | 0 | 0 | 7.2 | 0 | 0 | 0 | 1623 | 1587 | 1594 | 1627 | 841.5 | 1079.7 | 971.7 | 1186.5 | 225.52 | 263.44 | 251.87 | 248.59
2025-11-02 | 44 | Novembre | 2025-11-02 13:32 | 2025-11-02 14:31 | 52020 | 1 | DD13B | 59.03 | 7 | 57 | 127 | 121.9 | 124.854 | 37.433 | 3301 | 206 | 846 | 3.133 | 40.532 | 48.656 | 62.86 | 77.99 | 12.55 | 16.625 | 10.35 | 13.5937 | 14.533 | 18.3438 | 0 | 0 | 0 | 0 | 1800 | 608 | 2000 | 183 | 154 | 0 | 113 | 0 | 0 | 500 | 423 | 1653 | 1063.5 | 0.0622 | 0.0867 | 0.001 | 0.0076 | 0.0242 | 0.588 | 0.15 | 0.0353 | 0.127 | 0.0075 | 0.0093 | 0.0158 | 0.0613 | 0.147 | 2510/29R1 | 124.7 | 56.3 | 45.6 | 22.8 | 0 | 0 | 0 | 10.7 | 46 | 0 | 0 | 0 | 37.5 | 0 | 0 | 22.1 | 0 | 0 | 0 | 0 | 0 | 0 | 0 | 8.4 | 0 | 0 | 0 | 0 | 1613 | 1659 | 1653 |  | 847.7 | 1159.6 | 1063.5 |  | 231.49 | 229.51 | 226.41
2025-11-02 | 44 | Novembre | 2025-11-02 12:36 | 2025-11-02 13:32 | 52019 | 1 | DD13B | 56.77 | 8 | 60 | 130 | 128.2 | 124.77 | 41.15 | 3713 | 233 | 901 | 2.967 | 43.82 | 52.094 | 67.87 | 75.96 | 0 | 0 | 12.483 | 16.25 | 10.25 | 13.0937 | 14.984 | 19.2187 | 3.433 | 3.46875 | 1800 | 608 | 2000 | 182 | 155 | 0 | 132 | 0 | 0 | 500 | 445 | 1646 | 1147.4 | 0.1 | 0.112 | 0.001 | 0.0088 | 0.0297 | 0.281 | 0.158 | 0.0328 | 0.202 | 0.0101 | 0.0109 | 0.0171 | 0.073 | 0.15 | 2510/29R1 | 135.4 | 55.3 | 45 | 35.1 | 0 | 0 | 0 | 11.3 | 50.8 | 0 | 0 | 0 | 42.2 | 0 | 0 | 23.5 | 0 | 0 | 0 | 0 | 0 | 0 | 0 | 0 | 7.6 | 0 | 0 | 0 | 1611 | 1620 | 1646 |  | 747.4 | 890.1 | 1147.4 |  | 223.32 | 231.27 | 235.8
2025-11-02 | 44 | Novembre | 2025-11-02 11:33 | 2025-11-02 12:36 | 52018 | 1 | S275J02 | 62.7 | 5 | 61 | 130 | 128.9 | 129.353 | 42.5 | 3674 | 233 | 1720 | 3.05 | 42.623 | 54 | 73.02 | 76.24 | 11.867 | 15.7813 | 10 | 13.125 | 20.634 | 24.9921 | 0 | 0 | 0 | 0 | 1800 | 607 | 2000 | 184 | 153 | 1260 | 0 | 0 | 0 | 800 | 295 | 1622 | 642.5 | 0.0917 | 0.165 | 0.001 | 0.0106 | 0.0343 | 0.544 | 0.166 | 0.168 | 1.01 | 0.0085 | 0.0107 | 0.0066 | 0.0359 | 0.173 | 2510/29R1 | 135.4 | 53.5 | 46.1 | 35.8 | 0 | 0 | 0 | 11.1 | 51.3 | 0 | 0 | 0 | 41.7 | 0 | 0 | 23.2 | 0 | 0 | 0 | 0 | 0 | 0 | 0 | 8.1 | 0 | 0 | 0 | 0 | 1614 | 1602 | 1622 |  | 574.9 | 609.1 | 642.5 |  | 202.4 | 213.17 | 206.23
2025-11-02 | 44 | Novembre | 2025-11-02 10:41 | 2025-11-02 11:33 | 52017 | 1 | S275J02 | 52.3 | 6 | 59 | 129 | 127.2 | 116.094 | 40.383 | 3355 | 226 | 1281 | 2.883 | 44.74 | 52.094 | 68.33 | 77.4 | 0.517 | 0.281 | 21.933 | 29.5002 | 17.933 | 22.25 | 0 | 0 | 0 | 0 | 1800 | 607 | 2000 | 184 | 154 | 1257 | 0 | 0 | 0 | 800 | 310 | 1639 | 692.3 | 0.0771 | 0.132 | 0.001 | 0.009 | 0.0259 | 0.258 | 0.172 | 0.125 | 0.902 | 0.0065 | 0.0109 | 0.0208 | 0.0913 | 0.178 | 2510/29R1 | 135.7 | 54.8 | 46.9 | 34 | 0 | 0 | 0 | 11.4 | 51.3 | 0 | 0 | 0 | 42.7 | 0 | 0 | 23.3 | 0 | 0 | 0 | 0 | 0 | 0 | 0 | 0 | 7 | 0 | 0 | 0 | 1631 | 1647 | 1639 |  | 743.2 | 723.2 | 692.3 |  | 212.04 | 201.34 | 202.48
2025-11-02 | 44 | Novembre | 2025-11-02 09:26 | 2025-11-02 10:41 | 52016 | 1 | S275J02 | 74.37 | 7 | 57 | 128 | 122.7 | 116.469 | 39.483 | 3416 | 218 | 1224 | 3.183 | 40.209 | 51.438 | 67.59 | 78.17 | 11.483 | 15.2813 | 9.2 | 12.2813 | 18.8 | 23.8125 | 0 | 0 | 0 | 0 | 1800 | 607 | 2000 | 182 | 154 | 1258 | 0 | 0 | 0 | 800 | 333 | 1644 | 790.1 | 0.102 | 0.156 | 0.0016 | 0.0088 | 0.0298 | 0.383 | 0.168 | 0.128 | 0.903 | 0.0063 | 0.0106 | 0.0229 | 0.114 | 0.171 | 2510/29R1 | 135.2 | 53.1 | 42.7 | 39.4 | 0 | 0 | 0 | 11.2 | 51.2 | 0 | 0 | 0 | 41.1 | 0 | 0 | 23.2 | 0 | 0 | 0 | 0 | 0 | 0 | 0 | 8.5 | 0 | 0 | 0 | 0 | 1633 | 1646 | 1631 | 1644 | 422.7 | 559.3 | 0 | 790.1 | 169.48 | 183 | 65535 | 209.47
2025-11-02 | 44 | Novembre | 2025-11-02 08:29 | 2025-11-02 09:26 | 52015 | 1 | S275J02 | 57.38 | 8 | 60 | 128 | 126.3 | 133.248 | 40.85 | 3409 | 216 | 1434 | 3 | 42.667 | 51.812 | 68.8 | 76.1 | 0 | 0 | 12.117 | 16.3125 | 9.267 | 12.1249 | 15.616 | 19.094 | 3.85 | 4.2185 | 1800 | 608 | 2000 | 183 | 155 | 1258 | 0 | 0 | 0 | 800 | 355 | 1650 | 851.8 | 0.0947 | 0.15 | 0.001 | 0.0088 | 0.0316 | 0.257 | 0.172 | 0.102 | 0.836 | 0.0065 | 0.0105 | 0.0234 | 0.0814 | 0.174 | 2510/29R1 | 125.6 | 56.7 | 44 | 24.9 | 0 | 0 | 0 | 10.5 | 47.2 | 0 | 0 | 0 | 38.8 | 0 | 0 | 21.5 | 0 | 0 | 0 | 0 | 0 | 0 | 0 | 0 | 7.6 | 0 | 0 | 0 | 1608 | 1625 | 1650 |  | 534.2 | 729.6 | 851.8 |  | 200.26 | 213.94 | 211.74
2025-11-02 | 44 | Novembre | 2025-11-02 07:22 | 2025-11-02 08:29 | 52014 | 1 | S275J02 | 66.52 | 5 | 61 | 127 | 124.3 | 116.42 | 42.2 | 3709 | 238 | 1259 | 3.15 | 40.317 | 54.719 | 71.97 | 77.8 | 13.55 | 17.187 | 9.6 | 13.0703 | 19.049 | 24.3125 | 0 | 0 | 0 | 0 | 1800 | 607 | 2000 | 183 | 155 | 1257 | 0 | 0 | 0 | 800 | 310 | 1633 | 705.6 | 0.0894 | 0.128 | 0.0047 | 0.0083 | 0.0325 | 0.38 | 0.155 | 0.134 | 0.906 | 0.0089 | 0.0089 | 0.0203 | 0.0684 | 0.156 | 2510/29R1 | 135.5 | 53.6 | 47.4 | 34.5 | 0 | 0 | 0 | 11 | 51.2 | 0 | 0 | 0 | 42.1 | 0 | 0 | 23 | 0 | 0 | 0 | 0 | 0 | 0 | 0 | 8.2 | 0 | 0 | 0 | 0 | 1672 | 1607 | 1613 | 1633 | 539.5 | 432.5 | 603.5 | 705.6 | 166.26 | 185.28 | 206.51 | 207.14
2025-11-02 | 44 | Novembre | 2025-11-02 06:15 | 2025-11-02 07:22 | 52013 | 1 | S275J02 | 67.4 | 6 | 58 | 128 | 124.7 | 116.67 | 41.983 | 3491 | 229 | 1366 | 3 | 42.667 | 54.75 | 71.75 | 78.25 | 0 | 0 | 12.067 | 15.625 | 10.367 | 13.7188 | 14.567 | 18.7502 | 4.983 | 6.4055 | 1800 | 607 | 2000 | 181 | 153 | 1257 | 0 | 0 | 0 | 800 | 318 | 1632 | 716.7 | 0.1 | 0.12 | 0.0089 | 0.0098 | 0.0305 | 0.124 | 0.188 | 0.1 | 0.12 | 0.0089 | 0.0098 | 0.0305 | 0.124 | 0.188 | 2510/29R1 | 135.8 | 53.6 | 48.1 | 34.1 | 0 | 0 | 0 | 11.5 | 51.1 | 0 | 0 | 0 | 42.5 | 0 | 0 | 23.2 | 0 | 0 | 0 | 0 | 0 | 0 | 0 | 0 | 7.5 | 0 | 0 | 0 | 1590 | 1629 | 1621 | 1632 | 439.5 | 680.9 | 733.7 | 716.7 | 195.7 | 206.69 | 216.53 | 208.83
2025-11-02 | 44 | Novembre | 2025-11-02 05:06 | 2025-11-02 06:15 | 52012 | 1 | S275J02 | 69.27 | 7 | 57 | 128 | 123.1 | 133.579 | 42.3 | 3568 | 230 | 1326 | 3.417 | 37.463 | 55.312 | 72.39 | 78.46 | 0 | 0 | 12.933 | 16.61715 | 10.833 | 14.5703 | 12.967 | 17.0622 | 5.566 | 7.00025 | 1800 | 608 | 2000 | 183 | 155 | 1257 | 0 | 0 | 0 | 800 | 363 | 1651 | 863.3 | 0.1 | 0.12 | 0.0089 | 0.0098 | 0.0305 | 0.124 | 0.188 | 0.119 | 0.83 | 0.0059 | 0.0076 | 0.0227 | 0.0428 | 0.133 | 2510/29R2 | 134.9 | 56.6 | 45.7 | 32.6 | 0 | 0 | 0 | 11.3 | 51.3 | 0 | 0 | 0 | 40.5 | 0 | 0 | 23.4 | 0 | 0 | 0 | 0 | 0 | 0 | 0 | 8.4 | 0 | 0 | 0 | 0 | 1591 | 1660 | 1670 | 1651 | 497 | 1010.3 | 1111.9 | 863.3 | 204.19 | 218.84 | 220.45 | 212.18
2025-11-01 | 44 | Novembre | 2025-11-02 04:06 | 2025-11-02 05:06 | 52011 | 1 | S275J02 | 59.45 | 8 | 60 | 128 | 126 | 116.565 | 39.667 | 3237 | 222 | 1262 | 2.917 | 43.886 | 52.25 | 68.04 | 79.03 | 0 | 0 | 12.333 | 16.5625 | 10.917 | 14.375 | 13.433 | 17.344 | 2.983 | 3.906 | 1800 | 607 | 2000 | 184 | 155 | 1258 | 0 | 0 | 0 | 800 | 310 | 1629 | 710.7 | 0.0862 | 0.109 | 0.0018 | 0.0055 | 0.0225 | 0.372 | 0.154 | 0.124 | 0.852 | 0.0096 | 0.0076 | 0.0196 | 0.1 | 0.148 | 2510/29R2 | 136.5 | 56.7 | 46.5 | 33.3 | 0 | 0 | 0 | 11.4 | 50.9 | 0 | 0 | 0 | 42.1 | 0 | 0 | 24.3 | 0 | 0 | 0 | 0 | 0 | 0 | 0 | 0 | 7.8 | 0 | 0 | 0 | 1592 | 1629 | 1629 |  | 588 | 769.9 | 710.7 |  | 216.02 | 215.72 | 209.84
2025-11-01 | 44 | Novembre | 2025-11-02 02:55 | 2025-11-02 04:06 | 52010 | 1 | S275J02 | 71.4 | 5 | 61 | 128 | 124.3 | 125.503 | 40.333 | 3271 | 223 | 1065 | 3.25 | 39.385 | 51.188 | 66.27 | 76.15 | 0 | 0 | 12.933 | 16.02344 | 10.617 | 13.75 | 14.284 | 18.3122 | 2.5 | 3.032 | 1800 | 607 | 2000 | 183 | 153 | 1259 | 0 | 0 | 0 | 800 | 318 | 1632 | 724.7 | 0.0709 | 0.113 | 0.001 | 0.0076 | 0.031 | 0.247 | 0.155 | 0.101 | 0.543 | 0.009 | 0.008 | 0.0239 | 0.108 | 0.149 | 2510/29R2 | 135.8 | 56.6 | 45.8 | 33.4 | 0 | 0 | 0 | 11.3 | 51.2 | 0 | 0 | 0 | 41.8 | 0 | 0 | 22.9 | 0 | 0 | 0 | 0 | 0 | 0 | 0 | 8.6 | 0 | 0 | 0 | 0 | 1610 | 1655 | 1632 |  | 586.1 | 870.3 | 724.7 |  | 205.99 | 210.6 | 209.64
2025-11-01 | 44 | Novembre | 2025-11-02 02:00 | 2025-11-02 02:55 | 52009 | 1 | S275J02 | 55.18 | 6 | 60 | 129 | 128.6 | 123.016 | 40.85 | 3449 | 222 | 1207 | 3.217 | 40.104 | 53.094 | 69.29 | 77.98 | 0 | 0 | 11.833 | 15.875 | 10.75 | 14.0391 | 13.917 | 17.6562 | 4.35 | 5.46875 | 1800 | 607 | 2000 | 183 | 154 | 1259 | 0 | 0 | 0 | 800 | 310 | 1623 | 683.4 | 0.075 | 0.107 | 0.0017 | 0.0058 | 0.0228 | 0.266 | 0.154 | 0.11 | 0.759 | 0.0053 | 0.0088 | 0.0214 | 0.0627 | 0.147 | 2510/29R2 | 136.1 | 53.6 | 47.9 | 34.6 | 0 | 0 | 0 | 11.4 | 50.5 | 0 | 0 | 0 | 44 | 0 | 0 | 22.9 | 0 | 0 | 0 | 0 | 0 | 0 | 0 | 0 | 7.3 | 0 | 0 | 0 | 1571 | 1608 | 1623 |  | 425 | 604.5 | 683.4 |  | 203.56 | 209.35 | 210.22
2025-11-01 | 44 | Novembre | 2025-11-02 01:01 | 2025-11-02 02:00 | 52008 | 1 | S275J02 | 59.05 | 7 | 58 | 127 | 121.9 | 122.981 | 42.65 | 3644 | 230 | 1315 | 3.3 | 38.485 | 54.875 | 72.13 | 77.2 | 0 | 0 | 12.05 | 15.9063 | 10.983 | 14.2499 | 13.7 | 17.562 | 5.916 | 7.0317 | 1800 | 607 | 2000 | 183 | 154 | 1259 | 0 | 0 | 0 | 800 | 363 | 1670 | 879 | 0.113 | 0.124 | 0.0035 | 0.0068 | 0.0221 | 0.623 | 0.13 | 0.12 | 0.877 | 0.0091 | 0.0094 | 0.0189 | 0.0995 | 0.135 | 2510/29R2 | 135.8 | 54.7 | 45.7 | 35.4 | 0 | 0 | 0 | 11.9 | 51.8 | 0 | 0 | 0 | 40.5 | 0 | 0 | 23.4 | 0 | 0 | 0 | 0 | 0 | 0 | 0 | 8.2 | 0 | 0 | 0 | 0 | 1589 | 1613 | 1598 | 1670 | 442 | 550.3 | 599.9 | 879 | 196.66 | 199.73 | 214.23 | 203.19
2025-11-01 | 44 | Novembre | 2025-11-02 00:03 | 2025-11-02 01:01 | 52007 | 1 | S275J02 | 58.02 | 8 | 60 | 127 | 125.2 | 122.758 | 40.1 | 3320 | 229 | 1235 | 3.217 | 39.482 | 51.562 | 67.51 | 77.15 | 0 | 0 | 11.65 | 15.5859 | 11.233 | 13.9687 | 15.017 | 18.9997 | 2.2 | 2.9065 | 1800 | 608 | 2000 | 183 | 154 | 1261 | 0 | 0 | 0 | 800 | 250 | 1620 | 510.2 | 0.0798 | 0.137 | 0.0012 | 0.0084 | 0.0266 | 0.994 | 0.146 | 0.143 | 0.805 | 0.0065 | 0.0103 | 0.0218 | 0.0895 | 0.151 | 2510/29R2 | 135.3 | 55.6 | 47.9 | 31.8 | 0 | 0 | 0 | 11.9 | 51.4 | 0 | 0 | 0 | 41 | 0 | 0 | 23.2 | 0 | 0 | 0 | 0 | 0 | 0 | 0 | 0 | 7.8 | 0 | 0 | 0 | 1619 | 1643 | 1620 |  | 502 | 0 | 510.2 |  | 189.72 | 65535 | 190.37
2025-11-01 | 44 | Novembre | 2025-11-01 17:02 | 2025-11-02 00:03 | 52006 | 1 | S275J02 | 118.6 | 5 | 61 | 124 | 118.9 | 123.012 | 46.75 | 4032 | 255 | 1943 | 2.867 | 43.256 | 59.031 | 80.13 | 75.76 | 0 | 0 | 12.683 | 15.8438 | 11.633 | 15.1562 | 15.183 | 19.2182 | 7.25 | 8.53225 | 1800 | 608 | 2000 | 184 | 155 | 1259 | 0 | 0 | 0 | 800 | 325 | 1647 | 740.5 | 0.134 | 0.164 | 0.0051 | 0.0116 | 0.0383 | 0.659 | 0.176 | 0.118 | 0.854 | 0.0081 | 0.0111 | 0.0291 | 0.0769 | 0.171 | 2510/29R2 | 135.7 | 57.3 | 44.3 | 34.1 | 0 | 0 | 0 | 11.7 | 50.9 | 0 | 0 | 0 | 49.9 | 0 | 0 | 23.2 | 0 | 0 | 0 | 0 | 0 | 0 | 0 | 0 | 0 | 0 | 0 | 0 | 1651 | 1654 | 1588 | 1647 | 191.3 | 196 | 356.2 | 740.5 | 101.48 | 101.64 | 181.33 | 203.08
2025-11-01 | 44 | Novembre | 2025-11-01 16:02 | 2025-11-01 17:02 | 52005 | 1 | A51671T | 59.82 | 1 | 59 | 128 | 125.8 | 114.195 | 38.617 | 3269 | 211 | 1067 | 3.333 | 38.4 | 50.688 | 65.72 | 78.75 | 0 | 0 | 10.917 | 14.3125 | 11.283 | 15.1484 | 14.917 | 19.3127 | 1.5 | 1.8435 | 1800 | 609 | 2000 | 182 | 154 | 1191 | 0 | 203 | 0 | 400 | 350 | 1654 | 959.4 | 0.0525 | 0.1 | 0.001 | 0.0079 | 0.0272 | 0.464 | 0.165 | 0.107 | 0.8 | 0.113 | 0.0115 | 0.0172 | 0.0791 | 0.168 | 2510/29R2 | 126.1 | 56.7 | 46.8 | 22.6 | 0 | 0 | 0 | 15.9 | 46.5 | 0 | 0 | 0 | 41.4 | 0 | 0 | 15.1 | 0 | 0 | 0 | 0 | 0 | 0 | 0 | 0 | 7.2 | 0 | 0 | 0 | 1654 | 1638 | 1668 | 1654 | 196.6 | 898.2 | 951 | 959.4 | 101.86 | 222.15 | 210.05 | 218.3
2025-11-01 | 44 | Novembre | 2025-11-01 15:05 | 2025-11-01 16:02 | 52004 | 1 | A51671T | 57.18 | 1 | 60 | 127 | 126 | 134.62 | 38.25 | 3266 | 212 | 936 | 3.35 | 37.91 | 50.562 | 65.06 | 79.31 | 0 | 0 | 11.633 | 15.5625 | 10.4 | 14.0937 | 14.7 | 19.0622 | 1.517 | 1.7815 | 1800 | 608 | 2000 | 183 | 152 | 1188 | 0 | 204 | 0 | 800 | 340 | 1656 | 801.5 | 0.0735 | 0.126 | 0.001 | 0.0075 | 0.0238 | 0.535 | 0.147 | 0.108 | 0.841 | 0.131 | 0.0093 | 0.018 | 0.0948 | 0.151 | 2510/29R2 | 126.7 | 55.3 | 45.2 | 26.2 | 0 | 0 | 0 | 15.2 | 47.5 | 0 | 0 | 0 | 40.4 | 0 | 0 | 14.3 | 0 | 0 | 0 | 0 | 0 | 0 | 0 | 9.3 | 0 | 0 | 0 | 0 | 1647 | 1649 | 1656 |  | 747.7 | 756.4 | 801.5 |  | 203.79 | 203.55 | 204.01
2025-11-01 | 44 | Novembre | 2025-11-01 13:59 | 2025-11-01 15:05 | 52003 | 1 | A51671T | 65.88 | 5 | 62 | 127 | 124.6 | 123.013 | 40.8 | 3571 | 233 | 908 | 3.283 | 38.68 | 52.688 | 68.06 | 77.48 | 0 | 0 | 12.017 | 16 | 12.283 | 15.5313 | 13.216 | 16.87475 | 3.283 | 4.1565 | 1800 | 608 | 2220 | 184 | 153 | 1194 | 0 | 202 | 0 | 800 | 350 | 1636 | 644.2 | 0.0937 | 0.128 | 0.0015 | 0.0056 | 0.0294 | 0.416 | 0.165 | 0.0989 | 0.826 | 0.118 | 0.0095 | 0.0171 | 0.0658 | 0.161 | 2510/29R2 | 125.2 | 55.2 | 44.5 | 25.5 | 0 | 0 | 0 | 14.6 | 46.9 | 0 | 0 | 0 | 41.1 | 0 | 0 | 15.8 | 0 | 0 | 0 | 0 | 0 | 0 | 0 | 0 | 6.8 | 0 | 0 | 0 | 1636 | 1605 | 1625 | 1636 | 603.7 | 453.5 | 629.5 | 644.2 | 194.04 | 189.85 | 203.09 | 198.82
2025-11-01 | 44 | Novembre | 2025-11-01 13:01 | 2025-11-01 13:59 | 52002 | 1 | A51671T | 58.37 | 6 | 59 | 127 | 126.2 | 109.369 | 40.217 | 3390 | 216 | 1473 | 3.5 | 36.286 | 53.094 | 70.18 | 79.21 | 0 | 0 | 11.483 | 15.4063 | 10.233 | 13.625 | 14.467 | 18.8828 | 4.033 | 5.09375 | 1800 | 609 | 2000 | 184 | 153 | 1190 | 0 | 203 | 0 | 800 | 350 | 1663 | 666.9 | 0.107 | 0.137 | 0.001 | 0.0071 | 0.0327 | 0.0427 | 0.149 | 0.116 | 0.845 | 0.121 | 0.0096 | 0.026 | 0.109 | 0.145 | 2510/29R2 | 125.1 | 54 | 45.2 | 25.9 | 0 | 0 | 0 | 14.7 | 45.3 | 0 | 0 | 0 | 40.8 | 0 | 0 | 15.4 | 0 | 0 | 0 | 0 | 0 | 0 | 0 | 8.9 | 0 | 0 | 0 | 0 | 1572 | 1612 | 1641 | 1663 | 393.6 | 354 | 524.6 | 666.9 | 197.37 | 167.84 | 181.01 | 186.71
2025-11-01 | 44 | Novembre | 2025-11-01 11:52 | 2025-11-01 13:01 | 52001 | 1 | S275J02 | 69 | 7 | 59 | 130 | 127.1 | 142.752 | 38.983 | 3379 | 222 | 1381 | 3.633 | 35.78 | 49.531 | 66.23 | 76.24 | 0 | 0 | 11.716 | 14.9375 | 11.15 | 14.4688 | 13.966 | 17.3438 | 2.15 | 2.65625 | 1800 | 609 | 2000 | 184 | 153 | 1261 | 0 | 0 | 0 | 800 | 325 | 1650 | 628.8 | 0.104 | 0.153 | 0.001 | 0.0063 | 0.0311 | 0.562 | 0.164 | 0.121 | 0.843 | 0.0066 | 0.01 | 0.0238 | 0.0656 | 0.161 | 2510/29R1 | 124.5 | 56 | 45.3 | 23.2 | 0 | 0 | 0 | 9.5 | 47.8 | 0 | 0 | 0 | 38.8 | 0 | 0 | 20.6 | 0 | 0 | 0 | 0 | 0 | 0 | 0 | 0 | 7.8 | 0 | 0 | 0 | 1594 | 1650 |  |  | 396.5 | 628.8 |  |  | 185.95 | 189.44
2025-11-01 | 44 | Novembre | 2025-11-01 10:49 | 2025-11-01 11:52 | 52000 | 1 | S275J02 | 63.07 | 8 | 59 | 130 | 127 | 122.394 | 39.25 | 3465 | 230 | 1441 | 3.417 | 38.049 | 50.438 | 67.68 | 77.1 | 0 | 0 | 11.9 | 15.2734 | 11.567 | 15.3749 | 12.117 | 15.219 | 3.666 | 4.43725 | 1800 | 608 | 2000 | 183 | 153 | 1259 | 0 | 0 | 0 | 800 | 320 | 1629 | 804.6 | 0.0698 | 0.124 | 0.002 | 0.0066 | 0.0299 | 0.17 | 0.163 | 0.133 | 0.863 | 0.0072 | 0.0105 | 0.0221 | 0.0737 | 0.163 | 2510/29R1 | 125.2 | 54.7 | 46 | 24.5 | 0 | 0 | 0 | 9.4 | 47.9 | 0 | 0 | 0 | 37.8 | 0 | 0 | 21.4 | 0 | 0 | 0 | 0 | 0 | 0 | 0 | 8.7 | 0 | 0 | 0 | 0 | 1607 | 1611 | 1685 | 1629 | 385.3 | 648.7 | 1216.1 | 804.6 | 176.78 | 212.91 | 218.88 | 218.96
2025-11-01 | 44 | Novembre | 2025-11-01 09:50 | 2025-11-01 10:49 | 51999 | 1 | S275J02 | 58.22 | 5 | 61 | 128 | 125.1 | 122.069 | 38.567 | 3305 | 214 | 1451 | 3.483 | 36.746 | 49.688 | 66.42 | 77.3 | 0 | 0 | 11.817 | 15.5938 | 10.083 | 13.1172 | 13.934 | 17.4146 | 2.733 | 3.4995 | 1800 | 609 | 2000 | 182 | 154 | 1261 | 0 | 0 | 0 | 800 | 330 | 1649 | 690.3 | 0.0594 | 0.141 | 0.001 | 0.008 | 0.0336 | 0.72 | 0.171 | 0.105 | 0.856 | 0.0056 | 0.0096 | 0.0218 | 0.0743 | 0.171 | 2510/29R1 | 124.8 | 58.3 | 47.2 | 19.3 | 0 | 0 | 0 | 9.2 | 48.5 | 0 | 0 | 0 | 38.8 | 0 | 0 | 20.9 | 0 | 0 | 0 | 0 | 0 | 0 | 0 | 0 | 7.4 | 0 | 0 | 0 | 1601 | 1660 | 1649 |  | 408.7 | 754.7 | 690.3 |  | 184.38 | 197.42 | 196.84
2025-11-01 | 44 | Novembre | 2025-11-01 08:49 | 2025-11-01 09:50 | 51998 | 1 | S275J02 | 61.58 | 6 | 58 | 129 | 127.5 | 122.192 | 44.9 | 3823 | 238 | 1881 | 3.7 | 34.865 | 58.062 | 78.21 | 77.59 | 0 | 0 | 12.6 | 16.5938 | 10.833 | 14.125 | 14.883 | 18.9997 | 6.583 | 8.2815 | 1800 | 609 | 2100 | 184 | 155 | 1261 | 0 | 0 | 0 | 800 | 310 | 1634 | 719.1 | 0.067 | 0.108 | 0.0022 | 0.0065 | 0.0345 | 0.864 | 0.189 | 0.128 | 0.818 | 0.0067 | 0.0093 | 0.0284 | 0.0689 | 0.183 | 2510/29R1 | 136.6 | 56.9 | 47.6 | 32.1 | 0 | 0 | 0 | 11.7 | 53.1 | 0 | 0 | 0 | 40.2 | 0 | 0 | 22.9 | 0 | 0 | 0 | 0 | 0 | 0 | 0 | 8.7 | 0 | 0 | 0 | 0 | 1563 | 1612 | 1624 | 1634 | 502.3 | 673.9 | 743.1 | 719.1 | 220.21 | 215.17 | 215.83 | 207.98
2025-11-01 | 44 | Novembre | 2025-11-01 06:55 | 2025-11-01 08:49 | 51997 | 1 | S275J02 | 113.38 | 7 | 58 | 126 | 122.7 | 122.181 | 36.833 | 3356 | 191 | 1782 | 3.65 | 34.521 | 45.375 | 63.53 | 73.91 | 0 | 0 | 17.434 | 21.96084 | 0 | 0 | 13.65 | 16.9687 | 5.75 | 6.2812 | 1800 | 609 | 2000 | 182 | 153 | 1257 | 0 | 0 | 0 | 800 | 350 | 1647 | 931.8 | 0.047 | 0.0937 | 0.001 | 0.0069 | 0.032 | 0.416 | 0.152 | 0.124 | 0.838 | 0.0091 | 0.0088 | 0.0195 | 0.0894 | 0.158 | 2510/29R1 | 90.2 | 57.6 | 0 | 32.6 | 0 | 0 | 0 | 7 | 31.7 | 0 | 0 | 0 | 27.6 | 0 | 0 | 14.5 | 0 | 0 | 0 | 0 | 0 | 0 | 0 | 9.4 | 0 | 0 | 0 | 0 | 1730 | 1596 | 1652 | 1647 | 1020.1 | 629.8 | 899.6 | 931.8 | 181.58 | 218.89 | 214.66 | 219.96
2025-11-01 | 44 | Novembre | 2025-11-01 05:36 | 2025-11-01 06:55 | 51996 | 1 | S275J02 | 79.28 | 8 | 61 | 127 | 125.2 | 122.347 | 45.533 | 4031 | 243 | 2284 | 3.45 | 36.812 | 58.781 | 81.23 | 77.46 | 0 | 0 | 12.384 | 15.84375 | 10.183 | 13.5391 | 14.967 | 19.3674 | 8 | 9.8825 | 1800 | 608 | 2000 | 183 | 153 | 1261 | 0 | 0 | 0 | 800 | 300 | 1653 | 900.5 | 0.147 | 0.167 | 0.0072 | 0.0068 | 0.0301 | 0.743 | 0.149 | 0.117 | 0.876 | 0.0068 | 0.0137 | 0.02 | 0.0824 | 0.138 | 2510/29R1 | 135.4 | 54.6 | 49.7 | 31.1 | 0 | 0 | 0 | 11.2 | 50.8 | 0 | 0 | 0 | 42.7 | 0 | 0 | 23.4 | 0 | 0 | 0 | 0 | 0 | 0 | 0 | 0 | 7.3 | 0 | 0 | 0 | 1605 | 1652 | 1604 | 1653 | 267.2 | 192 | 632.5 | 900.5 | 150.95 | 101.21 | 214.86 | 214.19
2025-10-31 | 44 | Octobre | 2025-11-01 04:34 | 2025-11-01 05:36 | 51995 | 1 | S275J02 | 61.87 | 5 | 61 | 125 | 120 | 122.345 | 42.667 | 3710 | 231 | 1716 | 2.867 | 43.605 | 54.875 | 73.98 | 77.17 | 0 | 0 | 11.6 | 15.2813 | 10.45 | 13.5938 | 14.833 | 19.0935 | 5.783 | 6.844 | 1800 | 608 | 2000 | 182 | 154 | 1256 | 0 | 0 | 0 | 800 | 258 | 1626 | 525.3 | 0.117 | 0.131 | 0.0045 | 0.011 | 0.037 | 0.881 | 0.167 | 0.141 | 0.939 | 0.0087 | 0.0117 | 0.0232 | 0.0764 | 0.158 | 2510/29R1 | 135.8 | 53.6 | 47.3 | 34.9 | 0 | 0 | 0 | 10.9 | 50.6 | 0 | 0 | 0 | 42.1 | 0 | 0 | 23.6 | 0 | 0 | 0 | 0 | 0 | 0 | 0 | 8.6 | 0 | 0 | 0 | 0 | 1579 | 1579 | 1593 | 1626 | 205.8 | 313 | 341.2 | 525.3 | 145.86 | 176.7 | 175.45 | 189.25
2025-10-31 | 44 | Octobre | 2025-11-01 03:26 | 2025-11-01 04:34 | 51994 | 1 | S275J02 | 67.88 | 6 | 58 | 126 | 123.1 | 52.656 | 38.95 | 3099 | 216 | 1477 | 3.467 | 36.346 | 49.562 | 65.79 | 76.35 | 0 | 0 | 13.517 | 16.90625 | 9.95 | 12.9687 | 14.95 | 19.0312 | 0.533 | 0.5625 | 1800 | 609 | 2000 | 182 | 155 | 1259 | 0 | 0 | 0 | 800 | 280 | 1675 | 600.4 | 0.0764 | 0.149 | 0.001 | 0.0066 | 0.0302 | 0.538 | 0.139 | 0.164 | 0.895 | 0.0111 | 0.009 | 0.0221 | 0.117 | 0.147 | 2510/29R1 | 135.7 | 59.7 | 45.6 | 30.4 | 0 | 0 | 0 | 12.2 | 52.2 | 0 | 0 | 0 | 40.7 | 0 | 0 | 23 | 0 | 0 | 0 | 0 | 0 | 0 | 0 | 0 | 7.6 | 0 | 0 | 0 | 1685 | 1675 |  |  | 696.9 | 600.4 |  |  | 178.01 | 172.48