## Sheet1
[20 empty] | Energie Electrique | [12 empty] | Additifs | [10 empty] | Echantillons |  | Analyses (Last EAF) | [6 empty] | Analyses (First LF) | [6 empty] | Recette PAF | [28 empty] | Températures |  |  |  | PPM O2 |  |  |  | FEM
Date | Sem. | Mois | Heure Début | Heure Fin | N° Coulée | N° Trait. | Grade | Tap to Tap | N° Poche | Poids Tare | Poids Tappé | Poids Acier CCM | Poids Brames | Power On | Oxy. | GPL | C Injecté | Temps Vidange | Débit EBT | Energie Elec. | Energie Eq. | Puissance Active | Préparation Durée | Préparation Eng. Elec. | Panier1 Durée | Panier1 Eng. Elec. | Panier2 Durée | Panier2 Eng. Elec. | Panier3 Durée | Panier3 Eng. Elec. | Refinning Durée | Refining Eng. Elec. | CaO | CaO Tapp. | MgO | MgO Tapp. | AL Ca | FeMn Hc | FeMn LC | FeSi | SiMn | C Chargé | Al MHS | °C Temp. (Final) | PPM O2 (Final) | C (EAF) | Mn (EAF) | Si (EAF) | P (EAF) | S (EAF) | Al (EAF) | Cu (EAF) | C (LF) | Mn (LF) | Si (LF) | P (LF) | S (LF) | Al (LF) | Cu (LF) | N° Recette | Total Ferrailles | Poids Panier 1 | Poids Panier 2 | Poids Panier 3 | BS2 BS2 | HBI HBI | HBI HBI CF | Imp. Auto | Imp. Bonus | Imp. Broyée | Imp. Mixte (HMS 1/2) | Imp. Neuve | MS MS | MS MS Broyée | Nat. Neuve | Nat. Bonus | Nat. Broyée | Nat. Mixte | Nat. Rails | Nat. Roue de train | Nat. Massive | Plaques Scories | Pig Iron | Scorie Blanche | Tundish | Cylindres STM Oxy. | Cylindre LAF Oxy. | Rails Train | Tempér. (1) | Tempér. (2) | Tempér. (3) | Tempér. (4) | PPMO2 (1) | PPMO2 (2) | PPMO2 (3) | PPMO2 (4) | FEM (1) | FEM (2) | FEM (3) | FEM (4)
2025-02-28 | 9 | Février | 2025-02-28 15:58 | 2025-02-28 16:53 | 50435 | 1 | S355TA | 48.63 | 3 | 63 | 134 | 133.8 | 111.965 | 36.383 | 3054 | 193 | 1536 | 3.8 | 35.263 | 47.406 | 63.65 | 78.18 | 0 | 0 | 15.25 | 20.4375 | 21.133 | 26.9688 | 0 | 0 | 0 | 0 | 2000 | 524 | 2400 | 235 | 208 | 1665 | 0 | 205 | 0 | 0 | 320 | 1662 | 613.9 | 0.0613 | 0.117 | 0.001 | 0.0047 | 0.0154 | 0.576 | 0.0935 | 0.182 | 1.2 | 0.163 | 0.0086 | 0.0235 | 0.0957 | 0.0956 | 2502/24R3 | 115.7 | 68.6 | 47.1 | 0 | 0 | 0 | 0 | 36.1 | 0 | 0 | 0 | 0 | 44.4 | 0 | 0 | 19.4 | 0 | 0 | 0 | 0 | 0 | 0 | 15.8 | 0 | 0 | 0 | 0 | 0 | 1669 | 1662 |  |  | 659.4 | 613.9 |  |  | 182.62 | 181.17
2025-02-28 | 9 | Février | 2025-02-28 15:05 | 2025-02-28 15:58 | 50434 | 1 | S355TA | 52.53 | 4 | 62 | 131 | 129.7 | 135.383 | 38.65 | 3290 | 210 | 1606 | 3.75 | 34.933 | 50.656 | 67.97 | 78.64 | 0 | 0 | 15.25 | 20.3125 | 23.4 | 30.3125 | 0 | 0 | 0 | 0 | 2000 | 524 | 2400 | 259 | 207 | 1663 | 0 | 206 | 0 | 0 | 320 | 1665 | 790.5 | 0.0592 | 0.103 | 0.001 | 0.0053 | 0.0184 | 1.38 | 0.12 | 0.134 | 1.11 | 0.139 | 0.0072 | 0.0071 | 0.0463 | 0.121 | 2502/24R3 | 120.7 | 70.7 | 50 | 0 | 0 | 0 | 0 | 40.9 | 0 | 0 | 0 | 0 | 34.5 | 0 | 0 | 22.1 | 0 | 0 | 0 | 0 | 0 | 0 | 16.3 | 6.9 | 0 | 0 | 0 | 0 | 1617 | 1643 | 1691 | 1665 | 532.3 | 672.3 | 989 | 790.5 | 195.11 | 198.15 | 200.45 | 198.11
2025-02-28 | 9 | Février | 2025-02-28 14:08 | 2025-02-28 15:05 | 50433 | 1 | S355TA | 56.82 | 7 | 63 | 124 | 124.7 | 116.009 | 39.767 | 3422 | 221 | 1907 | 3.65 | 33.973 | 52.469 | 71.46 | 79.16 | 0 | 0 | 15.2 | 20.3125 | 24.566 | 32.125 | 0 | 0 | 0 | 0 | 2000 | 525 | 2400 | 258 | 418 | 3318 | 0 | 408 | 0 | 0 | 300 | 1677 | 935.3 | 0.0521 | 0.0928 | 0.001 | 0.0051 | 0.0164 | 0.633 | 0.0937 | 0.159 | 1.15 | 0.165 | 0.0091 | 0.009 | 0.114 | 0.0992 | 2502/24R3 | 125.6 | 76.8 | 48.8 | 0 | 0 | 0 | 0 | 40.6 | 0 | 0 | 0 | 0 | 38.9 | 0 | 0 | 21.6 | 0 | 0 | 0 | 0 | 0 | 0 | 17.1 | 7.4 | 0 | 0 | 0 | 0 | 1637 | 1677 |  |  | 664.8 | 935.3 |  |  | 200.59 | 203.95
2025-02-28 | 9 | Février | 2025-02-28 12:08 | 2025-02-28 14:08 | 50432 | 1 | S355TA | 120.3 | 1 | 58 | 126 | 123 | 133.726 | 39.167 | 3256 | 215 | 1488 | 3.85 | 32.727 | 51.125 | 67.87 | 78.32 | 0 | 0 | 16.2 | 21.125 | 22.967 | 29.9375 | 0 | 0 | 0 | 0 | 2000 | 524 | 2400 | 258 | 208 | 1660 | 0 | 206 | 0 | 0 | 320 | 1632 | 735.8 | 0.0629 | 0.0632 | 0.001 | 0.004 | 0.0166 | 0.312 | 0.11 | 0.147 | 1.08 | 0.13 | 0.0071 | 0.009 | 0.0386 | 0.108 | 2502/24R3 | 125.1 | 78.5 | 46.6 | 0 | 0 | 0 | 0 | 43.1 | 0 | 0 | 0 | 0 | 36.6 | 0 | 0 | 21.2 | 0 | 0 | 0 | 0 | 0 | 0 | 17.4 | 6.8 | 0 | 0 | 0 | 0 | 1595 | 1636 | 1632 |  | 666.4 | 762.6 | 735.8 |  | 223.59 | 211.21 | 210.76
2025-02-28 | 9 | Février | 2025-02-28 11:11 | 2025-02-28 12:08 | 50431 | 1 | S355TA | 57.27 | 3 | 63 | 127 | 126.8 | 107.251 | 40.533 | 3448 | 215 | 1802 | 4.383 | 28.973 | 53.594 | 72.2 | 79.33 | 0 | 0 | 15.55 | 21.0938 | 24.984 | 32.43755 | 0 | 0 | 0 | 0 | 2000 | 524 | 2400 | 258 | 207 | 1665 | 0 | 207 | 0 | 0 | 320 | 1653 | 820.6 | 0.0436 | 0.0695 | 0.001 | 0.0042 | 0.0162 | 0.543 | 0.0952 | 0.138 | 1.15 | 0.13 | 0.0076 | 0.0084 | 0.0403 | 0.0953 | 2502/24R3 | 134.2 | 80.6 | 53.6 | 0 | 0 | 0 | 0 | 47.7 | 0 | 0 | 0 | 0 | 39.3 | 0 | 0 | 22.5 | 0 | 0 | 0 | 0 | 0 | 0 | 17 | 7.7 | 0 | 0 | 0 | 0 | 1653 | 1612 | 1603 | 1653 | 195.3 | 602.8 | 596.5 | 820.6 | 101.92 | 206.97 | 211.09 | 207.37
2025-02-28 | 9 | Février | 2025-02-28 10:07 | 2025-02-28 11:11 | 50430 | 1 | S355TA | 63.42 | 4 | 62 | 127 | 125.1 | 126.917 | 40.9 | 3511 | 224 | 1301 | 4.8 | 26.458 | 54.25 | 71.03 | 79.58 | 0 | 0 | 15.817 | 21.125 | 25.083 | 33.0937 | 0 | 0 | 0 | 0 | 2000 | 523 | 2400 | 259 | 207 | 1661 | 0 | 206 | 0 | 0 | 320 | 1644 | 840.9 | 0.0499 | 0.0656 | 0.001 | 0.0047 | 0.0158 | 0.476 | 0.0891 | 0.0443 | 0.0697 | 0.001 | 0.0039 | 0.0169 | 0.56 | 0.0958 | 2502/24R3 | 134.5 | 76.5 | 58 | 0 | 0 | 0 | 0 | 46.7 | 0 | 0 | 0 | 0 | 39.8 | 0 | 0 | 23.8 | 0 | 0 | 0 | 0 | 0 | 0 | 16.8 | 7.4 | 0 | 0 | 0 | 0 | 1578 | 1650 | 1644 |  | 608.3 | 946.4 | 840.9 |  | 226.13 | 219.47 | 214.05
2025-02-28 | 9 | Février | 2025-02-28 09:14 | 2025-02-28 10:07 | 50429 | 1 | S235JR | 53.83 | 7 | 57 | 126 | 120.8 | 113.996 | 40.6 | 3509 | 221 | 1365 | 2.167 | 58.154 | 53.312 | 70.33 | 78.79 | 0 | 0 | 14.767 | 20.0313 | 25.834 | 33.2495 | 0 | 0 | 0 | 0 | 2000 | 628 | 2400 | 187 | 156 | 940 | 0 | 0 | 0 | 0 | 320 | 1659 | 815 | 0.0601 | 0.0674 | 0.001 | 0.0053 | 0.0173 | 0.429 | 0.0951 | 0.0825 | 0.696 | 0.014 | 0.0111 | 0.0105 | 0.0341 | 0.091 | 2502/24R1 | 134.7 | 76.5 | 58.2 | 0 | 0 | 0 | 0 | 38.9 | 0 | 0 | 0 | 0 | 43.4 | 0 | 0 | 23.7 | 0 | 0 | 0 | 0 | 0 | 0 | 21.2 | 7.5 | 0 | 0 | 0 | 0 | 1582 | 1621 | 1661 | 1659 | 610.2 | 655.3 | 936.9 | 815 | 224.18 | 208.22 | 212.76 | 203.61
2025-02-28 | 9 | Février | 2025-02-28 07:15 | 2025-02-28 09:14 | 50428 | 1 | S235JR | 118.27 | 1 | 58 | 123 | 120.1 | 121.126 | 40.75 | 3523 | 221 | 1425 | 2.533 | 48.553 | 53.188 | 70.5 | 78.31 | 0 | 0 | 15 | 20.8125 | 25.75 | 32.3437 | 0 | 0 | 0 | 0 | 2000 | 627 | 2400 | 187 | 157 | 939 | 0 | 0 | 0 | 0 | 320 | 1660 | 878.1 | 0.0615 | 0.066 | 0.001 | 0.0065 | 0.0172 | 0.546 | 0.0831 | 0.0901 | 0.634 | 0.0123 | 0.0118 | 0.0121 | 0.0366 | 0.0869 | 2502/24R1 | 134.2 | 75.2 | 59 | 0 | 0 | 0 | 0 | 37.7 | 0 | 0 | 0 | 0 | 44.2 | 0 | 0 | 24.3 | 0 | 0 | 0 | 0 | 0 | 0 | 21.6 | 6.4 | 0 | 0 | 0 | 0 | 1587 | 1680 | 1666 | 1660 | 21.5 | 1026.8 | 936.1 | 878.1 | -24.63 | 209.17 | 209.98 | 208.54
2025-02-28 | 9 | Février | 2025-02-28 06:21 | 2025-02-28 07:15 | 50427 | 1 | S235JR | 53.97 | 3 | 62 | 130 | 127.5 | 120.945 | 38.5 | 3283 | 218 | 1418 | 2.833 | 45.882 | 51.656 | 68.21 | 80.5 | 0 | 0 | 14.867 | 20.125 | 23.633 | 31.5 | 0 | 0 | 0 | 0 | 2000 | 628 | 2400 | 188 | 158 | 942 | 0 | 0 | 0 | 0 | 320 | 1641 | 781.3 | 0.0605 | 0.0729 | 0.001 | 0.0044 | 0.015 | 0.443 | 0.0873 | 0.0901 | 0.605 | 0.0089 | 0.0063 | 0.0139 | 0.0368 | 0.0887 | 2502/24R1 | 135.8 | 77.2 | 58.6 | 0 | 0 | 0 | 0 | 39.5 | 0 | 0 | 0 | 0 | 44.1 | 0 | 0 | 22.9 | 0 | 0 | 0 | 0 | 0 | 0 | 22.1 | 7.2 | 0 | 0 | 0 | 0 | 1602 | 1645 | 1641 |  | 668.7 | 747.3 | 781.3 |  | 220.04 | 204.84 | 210.28
2025-02-28 | 9 | Février | 2025-02-28 04:24 | 2025-02-28 06:21 | 50426 | 1 | S235JR | 117.65 | 4 | 62 | 128 | 125 | 120.776 | 39.45 | 3343 | 224 | 1426 | 2.55 | 50.196 | 50.75 | 67.54 | 77.19 | 0 | 0 | 14.35 | 18.56255 | 25.1 | 32.125 | 0 | 0 | 0 | 0 | 2000 | 1256 | 2400 | 374 | 157 | 941 | 0 | 0 | 0 | 0 | 320 | 1636 | 854.1 | 0.0489 | 0.047 | 0.001 | 0.0045 | 0.0171 | 0.576 | 0.0957 | 0.0779 | 0.482 | 0.0095 | 0.0066 | 0.015 | 0.0523 | 0.0921 | 2502/24R1 | 134.8 | 78.5 | 56.3 | 0 | 0 | 0 | 0 | 38 | 0 | 0 | 0 | 0 | 41.9 | 0 | 0 | 24.4 | 0 | 0 | 0 | 0 | 0 | 0 | 22.8 | 7.7 | 0 | 0 | 0 | 0 | 1594 | 1612 | 1619 | 1636 | 689.8 | 722.9 | 799.6 | 854.1 | 226.67 | 220.33 | 223.94 | 219.54
2025-02-27 | 9 | Février | 2025-02-28 03:23 | 2025-02-28 04:24 | 50425 | 1 | A51671T | 61.17 | 7 | 58 | 126 | 122.5 | 110.778 | 41.083 | 3408 | 229 | 1416 | 2.6 | 48.462 | 52.156 | 69.12 | 76.17 | 0 | 0 | 16.25 | 20.3438 | 24.834 | 31.75 | 0 | 0 | 0 | 0 | 2000 | 626 | 2400 | 187 | 157 | 1189 | 0 | 205 | 0 | 0 | 330 | 1643 | 810.4 | 0.0438 | 0.0613 | 0.001 | 0.0044 | 0.0152 | 0.393 | 0.0655 | 0.112 | 0.844 | 0.132 | 0.0074 | 0.0085 | 0.0404 | 0.0666 | 2502/24R3 | 134.9 | 78.6 | 56.3 | 0 | 0 | 0 | 0 | 47 | 0 | 0 | 0 | 0 | 38 | 0 | 0 | 23.6 | 0 | 0 | 0 | 0 | 0 | 0 | 19.1 | 7.2 | 0 | 0 | 0 | 0 | 1595 | 1625 | 1652 | 1643 | 585.8 | 671.7 | 34.7 | 810.4 | 214.11 | 207.86 | -24.47 | 211.88
2025-02-27 | 9 | Février | 2025-02-28 02:27 | 2025-02-28 03:23 | 50424 | 1 | S275J3 | 55.47 | 1 | 59 | 130 | 122.9 | 119.108 | 42.76 | 3516 | 230 | 1488 | 2.567 | 50.649 | 50.281 | 67.86 | 70.55 | 0 | 0 | 15.8 | 21.0625 | 26.96 | 29.1562 | 0 | 0 | 0 | 0 | 2000 | 628 | 2400 | 187 | 156 | 1193 | 0 | 0 | 0 | 0 | 290 | 1626 | 694 | 0.0525 | 0.0617 | 0.001 | 0.0038 | 0.015 | 0.396 | 0.0733 | 0.0903 | 0.716 | 0.0148 | 0.0066 | 0.0086 | 0.0589 | 0.0732 | 2502/24R1 | 133.8 | 79.2 | 54.6 | 0 | 0 | 0 | 0 | 38.7 | 0 | 0 | 0 | 0 | 41.8 | 0 | 0 | 24.3 | 0 | 0 | 0 | 0 | 0 | 0 | 21.1 | 7.9 | 0 | 0 | 0 | 0 | 1568 | 1617 | 1651 | 1626 | 434.8 | 925.9 | 191.1 | 694 | 206.87 | 235.8 | 101.4 | 209.72
2025-02-27 | 9 | Février | 2025-02-28 01:32 | 2025-02-28 02:27 | 50423 | 1 | S275J3 | 55.38 | 3 | 62 | 129 | 126.4 | 123.573 | 39.883 | 3399 | 216 | 1567 | 3.233 | 39.897 | 53.219 | 70.72 | 80.06 | 0 | 0 | 14.633 | 20.125 | 25.25 | 32.99995 | 0 | 0 | 0 | 0 | 2000 | 626 | 2400 | 188 | 312 | 2390 | 0 | 0 | 0 | 0 | 345 | 1651 | 191.3 | 0.0461 | 0.0642 | 0.001 | 0.0038 | 0.0141 | 0.387 | 0.0648 | 0.103 | 0.788 | 0.0195 | 0.0066 | 0.0073 | 0.0888 | 0.0664 | 2502/24R1 | 134.3 | 77.5 | 56.8 | 0 | 0 | 0 | 0 | 36.6 | 0 | 0 | 0 | 0 | 44.8 | 0 | 0 | 24.1 | 0 | 0 | 0 | 0 | 0 | 0 | 21.5 | 7.3 | 0 | 0 | 0 | 0 | 1592 | 1600 | 1657 | 1651 | 562 | 445.7 | 849.2 | 191.3 | 212.69 | 191.29 | 207.71 | 101.48
2025-02-27 | 9 | Février | 2025-02-28 00:40 | 2025-02-28 01:32 | 50422 | 1 | S275J3 | 51.2 | 4 | 62 | 128 | 121.9 | 128.929 | 38.717 | 3301 | 219 | 1397 | 3.017 | 42.431 | 52.031 | 68.55 | 80.63 | 0 | 0 | 14.85 | 20.2188 | 23.867 | 31.7813 | 0 | 0 | 0 | 0 | 2000 | 626 | 2400 | 188 | 157 | 1189 | 0 | 0 | 0 | 0 | 330 | 1645 | 798.6 | 0.0485 | 0.0694 | 0.001 | 0.0035 | 0.0134 | 0.46 | 0.0728 | 0.114 | 0.791 | 0.0097 | 0.0064 | 0.0055 | 0.0339 | 0.0717 | 2502/24R1 | 125.8 | 77.6 | 48.2 | 0 | 0 | 0 | 0 | 33.4 | 0 | 0 | 0 | 0 | 42.1 | 0 | 0 | 22.9 | 0 | 0 | 0 | 0 | 0 | 0 | 20.2 | 7.2 | 0 | 0 | 0 | 0 | 1597 | 1628 | 1645 |  | 555.7 | 651.7 | 798.6 |  | 209.14 | 204.01 | 209.71
2025-02-27 | 9 | Février | 2025-02-27 23:48 | 2025-02-28 00:40 | 50421 | 1 | S275J3 | 52.52 | 7 | 58 | 129 | 125.1 | 117.207 | 38.933 | 3254 | 217 | 1451 | 3.417 | 37.756 | 51.969 | 68.56 | 80.09 | 0 | 0 | 14.983 | 20.2188 | 23.95 | 31.6875 | 0 | 0 | 0 | 0 | 2000 | 625 | 2400 | 188 | 156 | 1191 | 0 | 0 | 0 | 0 | 350 | 1634 | 745.4 | 0.042 | 0.0515 | 0.001 | 0.0036 | 0.016 | 1.12 | 0.0709 | 0.115 | 0.768 | 0.0099 | 0.0076 | 0.0134 | 0.0485 | 0.0751 | 2502/24R1 | 137.2 | 78.6 | 58.6 | 0 | 0 | 0 | 0 | 56.9 | 0 | 0 | 0 | 0 | 32 | 0 | 0 | 24.8 | 0 | 0 | 0 | 0 | 0 | 0 | 16.2 | 7.3 | 0 | 0 | 0 | 0 | 1561 | 1619 | 1641 | 1634 | 630.9 | 764.1 | 1017.6 | 745.4 | 238.07 | 220.6 | 229.69 | 210.62
2025-02-27 | 9 | Février | 2025-02-27 22:54 | 2025-02-27 23:48 | 50420 | 1 | S275J3 | 54.37 | 1 | 58 | 129 | 122 | 121.918 | 39.4 | 3298 | 220 | 1293 | 3.4 | 37.941 | 51.219 | 67.31 | 78 | 0 | 0 | 15.167 | 20.1563 | 24.233 | 31.0313 | 0 | 0 | 0 | 0 | 2000 | 626 | 2400 | 188 | 314 | 2384 | 0 | 0 | 0 | 0 | 390 | 1655 | 980.5 | 0.0447 | 0.0446 | 0.001 | 0.0046 | 0.0128 | 0.488 | 0.056 | 0.107 | 0.744 | 0.0172 | 0.0069 | 0.0097 | 0.0454 | 0.059 | 2502/24R1 | 134.2 | 78.3 | 55.9 | 0 | 0 | 0 | 0 | 44.8 | 0 | 0 | 0 | 0 | 38.9 | 0 | 0 | 23.8 | 0 | 0 | 0 | 0 | 0 | 0 | 19.1 | 7.6 | 0 | 0 | 0 | 0 | 1599 | 1642 | 1673 | 1655 | 826.7 | 923.3 | 1059.2 | 980.5 | 237.27 | 222 | 215.25 | 219.36
2025-02-27 | 9 | Février | 2025-02-27 16:54 | 2025-02-27 22:54 | 50419 | 1 | S275J3 | 51.5 | 3 | 62 | 123 | 120.9 | 122.272 | 42.2 | 3635 | 240 | 1530 | 3.3 | 37.273 | 53.344 | 71.5 | 75.84 | 0 | 0 | 16.2 | 20.75 | 26 | 32.5625 | 0 | 0 | 0 | 0 | 2000 | 626 | 2400 | 186 | 156 | 1007 | 0 | 103 | 0 | 0 | 375 | 1630 | 950.6 | 0.044 | 0.049 | 0.001 | 0.0051 | 0.0141 | 0.429 | 0.0718 | 0.1 | 0.63 | 0.0181 | 0.0071 | 0.0108 | 0.0757 | 0.0734 | 2502/24R1 | 134.9 | 77.8 | 57.1 | 0 | 0 | 0 | 0 | 48.3 | 0 | 0 | 0 | 0 | 44.2 | 0 | 0 | 23.1 | 0 | 0 | 0 | 0 | 0 | 0 | 19.3 | 0 | 0 | 0 | 0 | 0 | 1604 | 1602 | 1622 | 1630 | 267.7 | 735.1 | 1211.2 | 950.6 | 151.63 | 227 | 252.83 | 230.67
2025-02-27 | 9 | Février | 2025-02-27 16:05 | 2025-02-27 16:54 | 50418 | 1 | SAE1006 | 49.48 | 4 | 0 | 129 | 131.3 | 108.467 | 37.05 | 3768 | 189 | 1148 | 3.833 | 33.652 | 48.812 | 65.59 | 79.05 | 0 | 0 | 13.5 | 17.7188 | 23.55 | 31.0625 | 0 | 0 | 0 | 0 | 2000 | 626 | 2400 | 188 | 314 | 0 | 778 | 0 | 0 | 0 | 320 | 1650 | 1003.1 | 0.0584 | 0.0531 | 0.001 | 0.0051 | 0.0163 | 0.572 | 0.0834 | 0.0318 | 0.285 | 0.0112 | 0.008 | 0.0114 | 0.0566 | 0.0851 | 2502/24R2 | 125.7 | 75.3 | 50.4 | 0 | 0 | 0 | 0 | 34.1 | 0 | 0 | 0 | 0 | 43.8 | 0 | 0 | 20.6 | 0 | 0 | 0 | 0 | 0 | 0 | 19.7 | 7.5 | 0 | 0 | 0 | 0 | 1567 | 1619 | 1669 | 1650 | 617.4 | 777.9 | 1227.9 | 1003.1 | 233.21 | 221.91 | 228.28 | 223.75
2025-02-27 | 9 | Février | 2025-02-27 15:12 | 2025-02-27 16:05 | 50417 | 1 | SAE1006 | 53.03 | 7 | 60 | 128 | 123.2 | 132.253 | 39.183 | 3412 | 211 | 898 | 4.667 | 27.429 | 51.062 | 65.83 | 78.19 | 0 | 0 | 0.117 | 0.031 | 0 | 0 | 0 | 0 | 3.2 | 3.4375 | 2000 | 627 | 2400 | 187 | 157 | 0 | 389 | 0 | 0 | 0 | 400 | 1650 | 1004.5 | 0.0714 | 0.084 | 0.0058 | 0.0083 | 0.0478 | 0.851 | 0.1 | 0.0306 | 0.295 | 0.0182 | 0.0072 | 0.0083 | 0.0574 | 0.0996 | 2502/24R2 | 125.4 | 76.4 | 49 | 0 | 0 | 0 | 0 | 33.9 | 0 | 0 | 0 | 0 | 42.2 | 0 | 0 | 21.8 | 0 | 0 | 0 | 0 | 0 | 0 | 20.1 | 7.4 | 0 | 0 | 0 | 0 | 1580 | 1628 | 1650 |  | 528.1 | 756.5 | 1004.5 |  | 214.64 | 214.97 | 223.85
2025-02-27 | 9 | Février | 2025-02-27 14:08 | 2025-02-27 15:12 | 50416 | 1 | SAE1006 | 63.43 | 1 | 61 | 124 | 121.4 | 131.989 | 36.433 | 3060 | 206 | 710 | 5.217 | 23.77 | 48.781 | 61.7 | 80.34 | 0 | 0 | 0.05 | 0.031 | 0 | 0 | 0 | 0 | 0.133 | 0.15625 | 2000 | 626 | 2390 | 188 | 158 | 0 | 392 | 0 | 0 | 0 | 400 | 1645 | 1024.6 | 0.0366 | 0.0622 | 0.001 | 0.005 | 0.0145 | 0.481 | 0.108 | 0.0388 | 0.303 | 0.0148 | 0.0075 | 0.0073 | 0.0542 | 0.111 | 2502/24R2 | 125.4 | 75.9 | 49.5 | 0 | 0 | 0 | 0 | 36.4 | 0 | 0 | 0 | 0 | 41.9 | 0 | 0 | 21.1 | 0 | 0 | 0 | 0 | 0 | 0 | 19.3 | 6.7 | 0 | 0 | 0 | 0 | 1669 | 1645 |  |  | 1052.2 | 1024.6 |  |  | 216.94 | 228.02
2025-02-27 | 9 | Février | 2025-02-27 13:17 | 2025-02-27 14:08 | 50415 | 1 | SAE1006 | 51.05 | 3 | 65 | 130 | 130.4 | 110.07 | 38.033 | 3356 | 216 | 752 | 2.117 | 61.417 | 50.406 | 64.43 | 79.52 | 0 | 0 | 0.017 | 0 | 0 | 0 | 0 | 0 | 1.45 | 1.56225 | 2000 | 627 | 2400 | 187 | 157 | 0 | 385 | 0 | 0 | 0 | 420 | 1676 | 1199 | 0.0579 | 0.0681 | 0.001 | 0.005 | 0.016 | 0.608 | 0.109 | 0.0395 | 0.285 | 0.016 | 0.0082 | 0.011 | 0.0942 | 0.11 | 2502/24R2 | 134.8 | 78.4 | 56.4 | 0 | 0 | 0 | 0 | 39 | 0 | 0 | 0 | 0 | 43.9 | 0 | 0 | 23.1 | 0 | 0 | 0 | 0 | 0 | 0 | 21.6 | 7.2 | 0 | 0 | 0 | 0 | 1626 | 1660 | 1676 |  | 803.3 | 939.9 | 1199 |  | 220.47 | 213.54 | 222.73
2025-02-27 | 9 | Février | 2025-02-27 12:01 | 2025-02-27 13:17 | 50414 | 1 | SAE1006 | 76.17 | 4 | 64 | 129 | 128.6 | 132.285 | 41.3 | 3594 | 221 | 1327 | 2.167 | 59.538 | 53.062 | 70.18 | 77.09 | 0 | 0 | 0.017 | 0 | 0 | 0 | 0 | 0 | 3.8 | 3.9685 | 2000 | 627 | 2400 | 187 | 156 | 0 | 379 | 0 | 0 | 0 | 420 | 1685 | 1107.6 | 0.0605 | 0.0785 | 0.001 | 0.0054 | 0.0183 | 0.821 | 0.0956 | 0.038 | 0.286 | 0.0167 | 0.009 | 0.0131 | 0.0778 | 0.094 | 2502/24R2 | 134.6 | 78.3 | 56.3 | 0 | 0 | 0 | 0 | 37.6 | 0 | 0 | 0 | 0 | 43.7 | 0 | 0 | 23.9 | 0 | 0 | 0 | 0 | 0 | 0 | 22.1 | 7.3 | 0 | 0 | 0 | 0 | 1592 | 1718 | 1690 | 1685 | 521.9 | 1387.8 | 1203.2 | 1107.6 | 207.25 | 210.66 | 215.38 | 212.02
2025-02-27 | 9 | Février | 2025-02-27 11:09 | 2025-02-27 12:01 | 50413 | 1 | P355N2 | 52.55 | 7 | 61 | 128 | 126.1 | 112.13 | 40.317 | 3200 | 225 | 1180 | 2.283 | 56.058 | 52.156 | 67.51 | 77.62 | 0 | 0 | 15.55 | 21.1563 | 24.767 | 31 | 0 | 0 | 0 | 0 | 2000 | 627 | 2400 | 187 | 157 | 1813 | 0 | 62 | 0 | 0 | 320 | 1639 | 752.2 | 0.0562 | 0.0636 | 0.001 | 0.0052 | 0.0175 | 0.414 | 0.0863 | 0.145 | 1.14 | 0.0525 | 0.0106 | 0.0146 | 0.057 | 0.0887 | 2502/24R3 | 134.2 | 77.2 | 57 | 0 | 0 | 0 | 0 | 46.9 | 0 | 0 | 0 | 0 | 40 | 0 | 0 | 22.8 | 0 | 0 | 0 | 0 | 0 | 0 | 17.7 | 6.8 | 0 | 0 | 0 | 0 | 1587 | 1639 |  |  | 578.5 | 752.2 |  |  | 217.54 | 208.58
2025-02-27 | 9 | Février | 2025-02-27 10:14 | 2025-02-27 11:09 | 50412 | 1 | P355N2 | 54.52 | 1 | 62 | 122 | 121 | 117.404 | 40.533 | 3049 | 222 | 1111 | 2.467 | 49.459 | 52.343 | 66.94 | 77.48 | 0 | 0 | 16.5 | 21.9063 | 24.033 | 30.4058 | 0 | 0 | 0 | 0 | 2000 | 627 | 2400 | 186 | 158 | 1815 | 0 | 61 | 0 | 0 | 320 | 1671 | 835.6 | 0.0776 | 0.0707 | 0.001 | 0.0043 | 0.014 | 0.402 | 0.0957 | 0.14 | 1.22 | 0.0514 | 0.0123 | 0.0106 | 0.0453 | 0.0947 | 2502/24R3 | 134.5 | 78.3 | 56.2 | 0 | 0 | 0 | 0 | 46.7 | 0 | 0 | 0 | 0 | 39.5 | 0 | 0 | 23.5 | 0 | 0 | 0 | 0 | 0 | 0 | 17.5 | 7.3 | 0 | 0 | 0 | 0 | 1601 | 1630 | 1671 |  | 466.9 | 577.5 | 835.6 |  | 194.17 | 194.04 | 198.93
2025-02-27 | 9 | Février | 2025-02-27 09:21 | 2025-02-27 10:14 | 50411 | 1 | P355N2 | 53.18 | 3 | 65 | 122 | 122 | 117.577 | 40.517 | 3109 | 226 | 1151 | 2.617 | 46.624 | 53.344 | 68.31 | 78.99 | 0 | 0 | 16.45 | 22.03125 | 24.067 | 31.2188 | 0 | 0 | 0 | 0 | 2000 | 627 | 2400 | 189 | 157 | 1811 | 0 | 61 | 0 | 0 | 320 | 1649 | 636.1 | 0.0908 | 0.0835 | 0.001 | 0.0064 | 0.0173 | 0.55 | 0.0794 | 0.145 | 1.21 | 0.0539 | 0.0119 | 0.0132 | 0.0633 | 0.0795 | 2502/24R3 | 134.2 | 77.4 | 56.8 | 0 | 0 | 0 | 0 | 47.1 | 0 | 0 | 0 | 0 | 39.6 | 0 | 0 | 23.7 | 0 | 0 | 0 | 0 | 0 | 0 | 17.1 | 6.7 | 0 | 0 | 0 | 0 | 1564 | 1616 | 1640 | 1649 | 474.3 | 430.8 | 615.3 | 636.1 | 215.44 | 180.1 | 193.27 | 190.83
2025-02-27 | 9 | Février | 2025-02-27 08:26 | 2025-02-27 09:21 | 50410 | 1 | P355N2 | 55.3 | 4 | 65 | 122 | 120.7 | 117.564 | 41.15 | 3202 | 226 | 1160 | 2.75 | 44.364 | 54.406 | 69.68 | 79.33 | 0 | 0 | 15.933 | 21.3125 | 25.217 | 33.0625 | 0 | 0 | 0 | 0 | 2000 | 627 | 2400 | 186 | 155 | 1814 | 0 | 63 | 0 | 0 | 320 | 1648 | 780.1 | 0.0808 | 0.0867 | 0.001 | 0.005 | 0.0197 | 0.58 | 0.0875 | 0.151 | 1.16 | 0.063 | 0.0096 | 0.0135 | 0.067 | 0.0909 | 2502/24R3 | 134.7 | 79.3 | 55.4 | 0 | 0 | 0 | 0 | 46.9 | 0 | 0 | 0 | 0 | 38.8 | 0 | 0 | 23.4 | 0 | 0 | 0 | 0 | 0 | 0 | 18 | 7.6 | 0 | 0 | 0 | 0 | 1576 | 1606 | 1636 | 1648 | 14.4 | 651.5 | 668.7 | 780.1 | -48.19 | 215.95 | 201.56 | 206.36
2025-02-27 | 9 | Février | 2025-02-27 07:29 | 2025-02-27 08:26 | 50409 | 1 | P355N2 | 56.58 | 7 | 61 | 121 | 118.1 | 124.316 | 39.633 | 2937 | 211 | 1174 | 3.067 | 39.457 | 52.406 | 66.89 | 79.34 | 0 | 0 | 16.45 | 21.7813 | 23.183 | 30.5938 | 0 | 0 | 0 | 0 | 2000 | 627 | 2400 | 187 | 156 | 1816 | 0 | 0 | 0 | 0 | 320 | 1638 | 717 | 0.0576 | 0.0695 | 0.001 | 0.0035 | 0.0147 | 1 | 0.0736 | 0.184 | 1.44 | 0.178 | 0.0112 | 0.0022 | 0.0309 | 0.0968 | 2502/24R3 | 134.6 | 76.4 | 58.2 | 0 | 0 | 0 | 0 | 47.4 | 0 | 0 | 0 | 0 | 40.1 | 0 | 0 | 22.9 | 0 | 0 | 0 | 0 | 0 | 0 | 17 | 7.2 | 0 | 0 | 0 | 0 | 1587 | 1623 | 1646 | 1638 | 478.2 | 698.6 | 807.2 | 717 | 203.53 | 211.84 | 209.96 | 205.6
2025-02-27 | 9 | Février | 2025-02-27 06:22 | 2025-02-27 07:29 | 50408 | 1 | S355TA | 67.53 | 1 | 61 | 121 | 118.4 | 109.25 | 41.817 | 3234 | 226 | 1185 | 2.983 | 40.559 | 54.188 | 69.66 | 77.75 | 0 | 0 | 15.833 | 21.2813 | 25.983 | 32.875 | 0 | 0 | 0 | 0 | 2000 | 627 | 2400 | 0 | 156 | 1812 | 0 | 123 | 0 | 0 | 320 | 1650 | 899.1 | 0.0475 | 0.0605 | 0.001 | 0.0052 | 0.018 | 0.0852 | 0.0935 | 0.146 | 1.12 | 0.155 | 0.0099 | 0.0108 | 0.0533 | 0.0954 | 2502/24R3 | 134.4 | 77.6 | 56.8 | 0 | 0 | 0 | 0 | 47.4 | 0 | 0 | 0 | 0 | 39.8 | 0 | 0 | 23.2 | 0 | 0 | 0 | 0 | 0 | 0 | 17.3 | 6.7 | 0 | 0 | 0 | 0 | 1596 | 1663 | 1652 | 1650 | 518.4 | 879.3 | 904.6 | 899.1 | 204.58 | 207.01 | 215.07 | 215.71
2025-02-27 | 9 | Février | 2025-02-27 05:27 | 2025-02-27 06:22 | 50407 | 1 | P355N2 | 54.63 | 3 | 65 | 120 | 120.5 | 124.318 | 36.967 | 2836 | 220 | 646 | 3.55 | 33.803 | 49.312 | 61.36 | 80.04 | 0 | 0 | 16.083 | 21.2188 | 20.883 | 28.0312 | 0 | 0 | 0 | 0 | 1800 | 627 | 2400 | 122 | 314 | 3630 | 0 | 3996 | 0 | 0 | 320 | 1668 | 602.7 | 0.108 | 0.105 | 0.0042 | 0.0073 | 0.0193 | 0.792 | 0.114 | 0.166 | 1.17 | 0.0489 | 0.0132 | 0.0158 | 0.0394 | 0.102 | 2502/24R3 | 134.4 | 77.5 | 56.9 | 0 | 0 | 0 | 0 | 45.3 | 0 | 0 | 0 | 0 | 39.9 | 0 | 0 | 23.3 | 0 | 0 | 0 | 0 | 0 | 0 | 18.6 | 7.3 | 0 | 0 | 0 | 0 | 1662 | 1690 | 1675 | 1668 | 564 | 735.9 | 571.8 | 602.7 | 174.94 | 179.29 | 168.9 | 176.56
2025-02-26 | 9 | Février | 2025-02-27 04:29 | 2025-02-27 05:27 | 50406 | 1 | S355TA | 58.35 | 4 | 65 | 124 | 123.4 | 119.893 | 37.817 | 2859 | 226 | 804 | 3.65 | 33.973 | 49.406 | 62.19 | 78.39 | 0 | 0 | 15.167 | 20.125 | 22.65 | 29.25 | 0 | 0 | 0 | 0 | 1800 | 523 | 2400 | 207 | 414 | 3334 | 0 | 412 | 0 | 0 | 275 | 1680 | 641.9 | 0.0787 | 0.0781 | 0.001 | 0.0043 | 0.0162 | 0.546 | 0.0747 | 0.141 | 1.07 | 0.13 | 0.0086 | 0.0117 | 0.0645 | 0.0764 | 2502/24R3 | 134.5 | 78.5 | 56 | 0 | 0 | 0 | 0 | 44.9 | 0 | 0 | 0 | 0 | 40.1 | 0 | 0 | 22.9 | 0 | 0 | 0 | 0 | 0 | 0 | 19.2 | 7.4 | 0 | 0 | 0 | 0 | 1653 | 1601 | 1657 | 1680 | 195.6 | 23.9 | 705.1 | 641.9 | 102.03 | -24.4 | 194.05 | 174.68
2025-02-26 | 9 | Février | 2025-02-27 03:32 | 2025-02-27 04:29 | 50405 | 1 | S355TA | 56.88 | 7 | 61 | 123 | 120.1 | 115.296 | 39.417 | 2905 | 236 | 994 | 3.567 | 34.486 | 50.125 | 63.87 | 76.3 | 0 | 0 | 15.734 | 20.094 | 23.684 | 29.9375 | 0 | 0 | 0 | 0 | 1800 | 524 | 2400 | 207 | 207 | 1664 | 0 | 206 | 0 | 0 | 268 | 1647 | 613.3 | 0.0556 | 0.0684 | 0.001 | 0.0035 | 0.0123 | 0.44 | 0.0776 | 0.13 | 1.03 | 0.127 | 0.008 | 0.0108 | 0.0715 | 0.076 | 2502/24R3 | 134.1 | 77.5 | 56.6 | 0 | 0 | 0 | 0 | 45.3 | 0 | 0 | 0 | 0 | 39.8 | 0 | 0 | 23.7 | 0 | 0 | 0 | 0 | 0 | 0 | 18.4 | 0 | 6.9 | 0 | 0 | 0 | 1620 | 1647 |  |  | 789.5 | 613.3 |  |  | 222.46 | 189.23
2025-02-26 | 9 | Février | 2025-02-27 02:32 | 2025-02-27 03:32 | 50404 | 1 | S355TA | 59.32 | 1 | 61 | 124 | 121 | 111.611 | 37.8 | 2794 | 230 | 884 | 3.583 | 34.605 | 49.719 | 62.65 | 78.92 | 0 | 0 | 15.833 | 20.46875 | 21.966 | 29.1875 | 0 | 0 | 0 | 0 | 1800 | 523 | 2400 | 204 | 207 | 1661 | 0 | 203 | 0 | 0 | 338 | 1681 | 832.6 | 0.0489 | 0.09 | 0.001 | 0.0062 | 0.0176 | 0.528 | 0.147 | 0.178 | 1.22 | 0.186 | 0.0089 | 0.0024 | 0.0321 | 0.0854 | 2502/24R3 | 134.6 | 78.9 | 55.7 | 0 | 0 | 0 | 0 | 45.4 | 0 | 0 | 0 | 0 | 40.1 | 0 | 0 | 23.3 | 0 | 0 | 0 | 0 | 0 | 0 | 18.1 | 7.7 | 0 | 0 | 0 | 0 | 1654 | 1690 | 1693 | 1681 | 677.3 | 956.9 | 923.8 | 832.6 | 192.73 | 198.57 | 194.36 | 193.24
2025-02-26 | 9 | Février | 2025-02-27 01:35 | 2025-02-27 02:32 | 50403 | 1 | S355TA | 57.85 | 3 | 64 | 126 | 127.4 | 133.486 | 39.317 | 2880 | 217 | 972 | 3.767 | 33.451 | 49 | 62.5 | 74.78 | 0 | 0 | 16.016 | 20.1875 | 23.31 | 15.812 | 0 | 0 | 0 | 0 | 1800 | 524 | 2400 | 205 | 208 | 1662 | 0 | 206 | 0 | 0 | 275 | 1652 | 653.1 | 0.0699 | 0.0813 | 0.001 | 0.0054 | 0.0155 | 0.563 | 0.0893 | 0.128 | 1.05 | 0.131 | 0.0088 | 0.0118 | 0.0479 | 0.0863 | 2502/24R3 | 134.4 | 79.2 | 55.2 | 0 | 0 | 0 | 0 | 46.1 | 0 | 0 | 0 | 0 | 39.9 | 0 | 0 | 23.6 | 0 | 0 | 0 | 0 | 0 | 0 | 18 | 0 | 6.8 | 0 | 0 | 0 | 1652 | 1631 | 1652 |  | 192.8 | 604.2 | 653.1 |  | 101.51 | 196.82 | 191.14
2025-02-26 | 9 | Février | 2025-02-27 00:38 | 2025-02-27 01:35 | 50402 | 1 | S355TA | 56.17 | 4 | 64 | 127 | 125.9 | 113.347 | 38.1 | 2814 | 148 | 1103 | 3.4 | 37.353 | 50.094 | 63.66 | 78.89 | 0 | 0 | 15.75 | 21.4375 | 22.35 | 28.625 | 0 | 0 | 0 | 0 | 1800 | 524 | 2400 | 206 | 208 | 1663 | 0 | 205 | 0 | 0 | 290 | 1662 | 703.4 | 0.0644 | 0.0782 | 0.001 | 0.0047 | 0.0149 | 0.602 | 0.0851 | 0.131 | 1.05 | 0.138 | 0.0079 | 0.009 | 0.0895 | 0.0833 | 2502/24R3 | 134.6 | 78.2 | 56.4 | 0 | 0 | 0 | 0 | 45.9 | 0 | 0 | 0 | 0 | 40 | 0 | 0 | 23.5 | 0 | 0 | 0 | 0 | 0 | 0 | 17.9 | 7.3 | 0 | 0 | 0 | 0 | 1626 | 1636 | 1662 |  | 546.7 | 509.4 | 703.4 |  | 192.19 | 181.56 | 191.16
2025-02-26 | 9 | Février | 2025-02-26 23:44 | 2025-02-27 00:38 | 50401 | 1 | S355TA | 53.9 | 7 | 61 | 126 | 123.1 | 124.004 | 38.067 | 3004 | 212 | 1083 | 3.267 | 38.571 | 49.281 | 63.59 | 77.68 | 0 | 0 | 15.033 | 19.7188 | 23.033 | 29.5 | 0 | 0 | 0 | 0 | 1800 | 524 | 2400 | 205 | 207 | 1660 | 0 | 205 | 0 | 0 | 260 | 1633 | 608.7 | 0.0568 | 0.105 | 0.001 | 0.0044 | 0.0133 | 0.568 | 0.0747 | 0.147 | 1.06 | 0.125 | 0.0073 | 0.0104 | 0.0898 | 0.075 | 2502/24R3 | 134.5 | 79.1 | 55.4 | 0 | 0 | 0 | 0 | 45.1 | 0 | 0 | 0 | 0 | 40.3 | 0 | 0 | 23.5 | 0 | 0 | 0 | 0 | 0 | 0 | 18.1 | 0 | 7.5 | 0 | 0 | 0 | 1614 | 1653 | 1633 |  | 538.9 | 841.3 | 608.7 |  | 197.65 | 209.2 | 196.28
2025-02-26 | 9 | Février | 2025-02-26 22:52 | 2025-02-26 23:44 | 50400 | 1 | S355TA | 52.7 | 1 | 60 | 125 | 121.8 | 129.807 | 39.083 | 3250 | 219 | 1177 | 3.533 | 35.377 | 50.969 | 66.43 | 78.25 | 0 | 0 | 15.133 | 20.0313 | 23.95 | 30.9063 | 0 | 0 | 0 | 0 | 1800 | 522 | 2400 | 257 | 207 | 1663 | 0 | 204 | 0 | 0 | 330 | 1688 | 785.6 | 0.0482 | 0.0665 | 0.001 | 0.0038 | 0.013 | 0.687 | 0.0732 | 0.13 | 1.05 | 0.134 | 0.0097 | 0.009 | 0.0603 | 0.0688 | 2502/24R3 | 134.4 | 79.9 | 54.5 | 0 | 0 | 0 | 0 | 44.5 | 0 | 0 | 0 | 0 | 40.2 | 0 | 0 | 23.7 | 0 | 0 | 0 | 0 | 0 | 0 | 18.4 | 7.6 | 0 | 0 | 0 | 0 | 1608 | 1626 | 1673 | 1688 | 635.2 | 707.5 | 915.1 | 785.6 | 213 | 211.14 | 204.51 | 185.17
2025-02-26 | 9 | Février | 2025-02-26 17:48 | 2025-02-26 22:52 | 50399 | 1 | S355TA | 50.95333 | 3 | 64 | 126 | 127.1 | 117.168 | 41.717 | 3464 | 224 | 1409 | 4.483 | 28.104 | 54.469 | 71.55 | 78.34 | 0 | 0 | 15.833 | 21.2813 | 25.884 | 33.09424 | 0 | 0 | 0 | 0 | 1800 | 523 | 2400 | 256 | 416 | 3336 | 0 | 410 | 0 | 0 | 313 | 1634 | 778.1 | 0.0542 | 0.0809 | 0.001 | 0.0046 | 0.0151 | 0.551 | 0.0796 | 0.126 | 1.02 | 0.123 | 0.0072 | 0.0092 | 0.064 | 0.0813 | 2502/24R3 | 134.6 | 79.1 | 55.5 | 0 | 0 | 0 | 0 | 44.6 | 0 | 0 | 0 | 0 | 40.2 | 0 | 0 | 23.9 | 0 | 0 | 0 | 0 | 0 | 0 | 18.5 | 0 | 7.4 | 0 | 0 | 0 | 1602 | 1614 | 1609 | 1634 | 261.5 | 654.2 | 669.9 | 778.1 | 151 | 211.9 | 216.36 | 213.78
2025-02-26 | 9 | Février | 2025-02-26 16:38 | 2025-02-26 17:48 | 50398 | 1 | S275J3 | 53.02 | 3 | 63 | 128 | 127.4 | 117.104 | 40 | 3125 | 205 | 1096 | 3.017 | 42.431 | 50.281 | 64.98 | 75.42 | 0 | 0 | 15.983 | 20.5313 | 24.016 | 29.68745 | 0 | 0 | 0 | 0 | 1800 | 681 | 2400 | 186 | 157 | 1196 | 0 | 0 | 0 | 0 | 353 | 1658 | 877.6 | 0.0826 | 0.0703 | 0.001 | 0.0051 | 0.0187 | 0.421 | 0.0896 | 0.127 | 0.787 | 0.0189 | 0.0086 | 0.0057 | 0.0519 | 0.0909 | 2502/24R1 | 120.6 | 78.5 | 42.1 | 0 | 0 | 0 | 0 | 34.9 | 0 | 0 | 0 | 0 | 34.4 | 0 | 0 | 22.8 | 0 | 0 | 0 | 0 | 0 | 0 | 21 | 0 | 7.5 | 0 | 0 | 0 | 1623 | 1678 | 1655 | 1658 | 622.2 | 870.7 | 861.8 | 877.6 | 203.32 | 198.15 | 209.88 | 209.58
2025-02-26 | 9 | Février | 2025-02-26 15:47 | 2025-02-26 16:38 | 50397 | 1 | S275J3 | 50.78 | 4 | 64 | 128 | 125.2 | 124.78 | 37.883 | 2997 | 217 | 1086 | 2.733 | 46.829 | 49.5 | 63.82 | 78.4 | 0 | 0 | 15.367 | 20.25 | 22.516 | 29.1567 | 0 | 0 | 0 | 0 | 1800 | 680 | 2400 | 185 | 158 | 1187 | 0 | 0 | 0 | 0 | 275 | 1630 | 649.4 | 0.0826 | 0.0703 | 0.001 | 0.0051 | 0.0187 | 0.421 | 0.0896 | 0.114 | 0.742 | 0.0198 | 0.006 | 0.0078 | 0.0599 | 0.0813 | 2502/24R1 | 120.9 | 78.8 | 42.1 | 0 | 0 | 0 | 0 | 32.7 | 0 | 0 | 0 | 0 | 36.7 | 0 | 0 | 23.3 | 0 | 0 | 0 | 0 | 0 | 0 | 20.8 | 7.4 | 0 | 0 | 0 | 0 | 1622 | 1608 | 1630 |  | 691.2 | 568.3 | 649.4 |  | 211.6 | 204.81 | 202.67
2025-02-26 | 9 | Février | 2025-02-26 14:42 | 2025-02-26 15:47 | 50396 | 1 | S275J3 | 65.07 | 1 | 62 | 131 | 128.1 | 125.188 | 41.55 | 2735 | 207 | 1076 | 3.15 | 41.587 | 53.25 | 66.71 | 76.9 | 0 | 0 | 17.434 | 21.7188 | 24.117 | 31.4999 | 0 | 0 | 0 | 0 | 1800 | 681 | 2400 | 185 | 314 | 2382 | 0 | 0 | 0 | 0 | 330 | 1659 | 799.3 | 0.0867 | 0.0846 | 0.0013 | 0.0043 | 0.0133 | 0.511 | 0.0873 | 0.111 | 0.773 | 0.0183 | 0.0076 | 0.0085 | 0.0401 | 0.0965 | 2502/24R1 | 125.3 | 78.5 | 46.8 | 0 | 0 | 0 | 0 | 33.4 | 0 | 0 | 0 | 0 | 40 | 0 | 0 | 22.9 | 0 | 0 | 0 | 0 | 0 | 0 | 21.2 | 0 | 7.8 | 0 | 0 | 0 | 1603 | 1625 | 1638 | 1659 | 411.1 | 626.9 | 697.4 | 799.3 | 183.72 | 202.79 | 203.56 | 202.18
2025-02-26 | 9 | Février | 2025-02-26 13:45 | 2025-02-26 14:42 | 50395 | 1 | P355N2 | 57.58 | 7 | 61 | 128 | 127.3 | 125.071 | 37.8 | 3142 | 212 | 1068 | 3.283 | 38.985 | 50.094 | 64.76 | 79.51 | 0 | 0 | 14.633 | 19.75 | 23.166 | 30.3438 | 0 | 0 | 0 | 0 | 1800 | 679 | 2400 | 185 | 158 | 1816 | 0 | 122 | 0 | 0 | 313 | 1652 | 775.6 | 0.0498 | 0.0724 | 0.001 | 0.0052 | 0.0136 | 0.415 | 0.123 | 0.16 | 1.2 | 0.0823 | 0.008 | 0.0069 | 0.0623 | 0.128 | 2502/24R3 | 125.7 | 78.3 | 47.4 | 0 | 0 | 0 | 0 | 41.3 | 0 | 0 | 0 | 0 | 37.9 | 0 | 0 | 21.4 | 0 | 0 | 0 | 0 | 0 | 0 | 17.8 | 0 | 7.3 | 0 | 0 | 0 | 1633 | 1667 | 1656 | 1652 | 749.9 | 829.1 | 794.9 | 775.6 | 211.61 | 200.52 | 203.4 | 203.77
2025-02-26 | 9 | Février | 2025-02-26 12:52 | 2025-02-26 13:45 | 50394 | 1 | P355N2 | 52.27 | 3 | 65 | 130 | 129.2 | 113.119 | 38.45 | 3296 | 219 | 1189 | 2.983 | 43.575 | 50.625 | 66.28 | 79 | 0 | 0 | 15.233 | 20.375 | 23.217 | 30.2187 | 0 | 0 | 0 | 0 | 1800 | 681 | 2400 | 187 | 314 | 3630 | 0 | 242 | 0 | 0 | 290 | 1643 | 692.1 | 0.109 | 0.0922 | 0.001 | 0.006 | 0.0239 | 1.19 | 0.127 | 0.158 | 1.19 | 0.083 | 0.0074 | 0.0075 | 0.0454 | 0.126 | 2502/24R3 | 125.4 | 78.5 | 46.9 | 0 | 0 | 0 | 0 | 39.5 | 0 | 0 | 0 | 0 | 37.2 | 0 | 0 | 22.1 | 0 | 0 | 0 | 0 | 0 | 0 | 19 | 7.6 | 0 | 0 | 0 | 0 | 1595 | 1605 | 1643 |  | 512.2 | 541.4 | 692.1 |  | 204.24 | 202.88 | 200.28
2025-02-26 | 9 | Février | 2025-02-26 12:00 | 2025-02-26 12:52 | 50393 | 1 | P355N2 | 52.03 | 4 | 65 | 129 | 128.4 | 126.07 | 39.517 | 3303 | 221 | 1158 | 3.133 | 41.17 | 50.75 | 66.3 | 77.06 | 0 | 0 | 15.667 | 20.625 | 23.85 | 30.0937 | 0 | 0 | 0 | 0 | 1800 | 678 | 2400 | 186 | 316 | 3622 | 0 | 244 | 0 | 0 | 283 | 1638 | 675.6 | 0.0604 | 0.0845 | 0.001 | 0.0049 | 0.0149 | 0.601 | 0.0945 | 0.169 | 1.2 | 0.0903 | 0.009 | 0.0067 | 0.0422 | 0.0974 | 2502/24R3 | 126 | 76.3 | 49.7 | 0 | 0 | 0 | 0 | 36.9 | 0 | 0 | 0 | 0 | 39.6 | 0 | 0 | 22.5 | 0 | 0 | 0 | 0 | 0 | 0 | 19.5 | 0 | 7.5 | 0 | 0 | 0 | 1652 | 1619 | 1631 | 1638 | 193.9 | 573 | 700.4 | 675.6 | 101.93 | 199.44 | 207.68 | 201.23
2025-02-26 | 9 | Février | 2025-02-26 11:19 | 2025-02-26 12:00 | 50392 | 1 | P355N2 | 41.22 | 1 | 63 | 128 | 126.4 | 132.37 | 10.533 | 1221 | 35 | 504 | 3.883 | 32.961 | 9.593 | 15.47 | 54.65 | 0 | 0 | 0 | 0 | 0.217 | 0.031 | 7.167 | 6.531 | 3.15 | 2.74926 | 700 | 679 | 600 | 185 | 157 | 1010 | 0 | 123 | 0 | 0 | 275 | 1665 | 652.5 | 0.0411 | 0.171 | 0.001 | 0.0059 | 0.0139 | 0.595 | 0.119 | 0.126 | 0.765 | 0.0921 | 0.0095 | 0.0069 | 0.0483 | 0.121 | 2502/24R3 | 10.6 | 10.6 | 0 | 0 | 0 | 0 | 0 | 0 | 0 | 0 | 0 | 0 | 0 | 0 | 0 | 0 | 10.6 | 0 | 0 | 0 | 0 | 0 | 0 | 0 | 0 | 0 | 0 | 0 | 1625 | 1732 | 1652 | 1665 | 413.4 | 2733.6 | 192.8 | 652.5 | 172.19 | 252.79 | 101.51 | 184.02
2025-02-26 | 9 | Février | 2025-02-26 10:08 | 2025-02-26 11:19 | 50391 | 1 | S355TA | 71.15 | 7 | 61 | 128 | 127.3 | 126.485 | 41.6 | 3614 | 226 | 1353 | 3.117 | 41.07 | 54.188 | 71.49 | 78.16 | 0 | 0 | 15.25 | 20.375 | 26.35 | 33.78115 | 0 | 0 | 0 | 0 | 1800 | 524 | 2400 | 257 | 208 | 1664 | 0 | 205 | 0 | 0 | 353 | 1662 | 877.3 | 0.0577 | 0.0623 | 0.001 | 0.005 | 0.0147 | 0.451 | 0.115 | 0.139 | 1.1 | 0.142 | 0.0098 | 0.0066 | 0.027 | 0.124 | 2502/24R3 | 134.2 | 78.3 | 55.9 | 0 | 0 | 0 | 0 | 45.6 | 0 | 0 | 0 | 0 | 40.6 | 0 | 0 | 22.9 | 0 | 0 | 0 | 0 | 0 | 0 | 18.8 | 0 | 6.3 | 0 | 0 | 0 | 1613 | 1622 | 1656 | 1662 | 711.8 | 632.9 | 849.6 | 877.3 | 218.65 | 205.12 | 208.29 | 207.39
2025-02-26 | 9 | Février | 2025-02-26 09:08 | 2025-02-26 10:08 | 50390 | 1 | S355TA | 60.1 | 3 | 65 | 126 | 125.7 | 115.787 | 39.883 | 3478 | 226 | 1233 | 4.083 | 30.857 | 52.281 | 68.69 | 78.65 | 0 | 0 | 15.117 | 19.8125 | 24.766 | 32.31225 | 0 | 0 | 0 | 0 | 1800 | 524 | 2400 | 257 | 209 | 1666 | 0 | 208 | 0 | 0 | 268 | 1630 | 624.8 | 0.0487 | 0.0749 | 0.001 | 0.0046 | 0.0172 | 0.944 | 0.16 | 0.148 | 1.12 | 0.136 | 0.0072 | 0.009 | 0.0624 | 0.149 | 2502/24R1 | 134.3 | 77.8 | 56.5 | 0 | 0 | 0 | 0 | 37.4 | 0 | 0 | 0 | 0 | 46.3 | 0 | 0 | 22.8 | 0 | 0 | 0 | 0 | 0 | 0 | 20.6 | 7.2 | 0 | 0 | 0 | 0 | 1596 | 1617 | 1684 | 1630 | 485.3 | 482.1 | 1206.5 | 624.8 | 199.72 | 187.83 | 218.84 | 199.83
2025-02-26 | 9 | Février | 2025-02-26 08:15 | 2025-02-26 09:08 | 50389 | 1 | S275J3 | 52.62 | 4 | 66 | 123 |  |  | 39.35 | 3398 | 221 | 1183 | 3.267 | 37.653 | 52.844 | 68.78 | 80.58 | 0 | 0 | 15.083 | 20.0625 | 24.267 | 32.75 | 0 | 0 | 0 | 0 | 1800 | 627 | 2400 | 185 | 158 | 1191 | 0 | 0 | 0 | 0 | 305 | 1642 | 744.1 | 0.0983 | 0.0823 | 0.001 | 0.0061 | 0.0231 | 0.542 | 0.115 | 0.11 | 0.776 | 0.0152 | 0.0079 | 0.0122 | 0.0624 | 0.112 | 2502/24R1 | 135.5 | 77.9 | 57.6 | 0 | 0 | 0 | 0 | 37.9 | 0 | 0 | 0 | 0 | 43.6 | 0 | 0 | 25.1 | 0 | 0 | 0 | 0 | 0 | 0 | 21.4 | 0 | 7.5 | 0 | 0 | 0 | 1585 | 1587 | 1642 |  | 457.4 | 584.8 | 744.1 |  | 201.35 | 218.34 | 206.15
2025-02-26 | 9 | Février | 2025-02-26 07:18 | 2025-02-26 08:15 | 50388 | 1 | S275J3 | 57.57 | 7 | 61 | 122 | 120.4 | 110.5 | 39.817 | 3493 | 225 | 1123 | 4.783 | 25.505 | 52.531 | 68.53 | 79.16 | 0 | 0 | 15.1 | 20.25 | 24.717 | 32.25 | 0 | 0 | 0 | 0 | 1800 | 627 | 2400 | 186 | 314 | 2382 | 0 | 0 | 0 | 0 | 298 | 1660 | 737.1 | 0.0657 | 0.0825 | 0.001 | 0.0059 | 0.0194 | 0.475 | 0.083 | 0.131 | 0.81 | 0.02 | 0.0092 | 0.0133 | 0.0512 | 0.0853 | 2502/24R1 | 134.8 | 78.6 | 56.2 | 0 | 0 | 0 | 0 | 37.3 | 0 | 0 | 0 | 0 | 44.4 | 0 | 0 | 24.9 | 0 | 0 | 0 | 0 | 0 | 0 | 21.1 | 7.1 | 0 | 0 | 0 | 0 | 1610 | 1650 | 1660 |  | 474.9 | 666.5 | 737.1 |  | 190.53 | 193.72 | 195.68
2025-02-26 | 9 | Février | 2025-02-26 06:24 | 2025-02-26 07:18 | 50387 | 1 | S275J3 | 53.53 | 1 | 60 | 123 | 119.3 | 119.46 | 37.65 | 3196 | 222 | 1040 | 4.3 | 28.605 | 49.969 | 64.72 | 79.63 | 0 | 0 | 15.017 | 20.0625 | 22.633 | 29.875 | 0 | 0 | 0 | 0 | 1800 | 627 | 2400 | 185 | 157 | 1193 | 0 | 0 | 0 | 0 | 268 | 1641 | 642.9 | 0.0705 | 0.0855 | 0.001 | 0.0054 | 0.0191 | 0.513 | 0.0814 | 0.12 | 0.719 | 0.0114 | 0.0079 | 0.0165 | 0.0557 | 0.0841 | 2502/24R1 | 134.4 | 78.1 | 56.3 | 0 | 0 | 0 | 0 | 38.6 | 0 | 0 | 0 | 0 | 43.1 | 0 | 0 | 24.2 | 0 | 0 | 0 | 0 | 0 | 0 | 20.9 | 0 | 7.6 | 0 | 0 | 0 | 1620 | 1655 | 1641 |  | 538.3 | 821 | 642.9 |  | 194.31 | 206.32 | 195.95
2025-02-26 | 9 | Février | 2025-02-26 05:19 | 2025-02-26 06:24 | 50386 | 1 | S275J3 | 64.68 | 3 | 64 | 125 | 125.5 | 119.706 | 38.483 | 3270 | 215 | 962 | 6.1 | 20.492 | 50.906 | 65.53 | 79.37 | 0 | 0 | 15.8 | 21.187 | 22.683 | 29.625 | 0 | 0 | 0 | 0 | 1800 | 627 | 2400 | 185 | 157 | 1191 | 0 | 0 | 0 | 0 | 283 | 1673 | 668.1 | 0.0906 | 0.0896 | 0.001 | 0.0053 | 0.0215 | 0.474 | 0.115 | 0.115 | 0.732 | 0.0125 | 0.0092 | 0.0171 | 0.0728 | 0.114 | 2502/24R | 134.5 | 80.4 | 54.1 | 0 | 0 | 0 | 0 | 36.3 | 0 | 0 | 0 | 0 | 43.9 | 0 | 0 | 24.2 | 0 | 0 | 0 | 0 | 0 | 0 | 22.6 | 7.5 | 0 | 0 | 0 | 0 | 1633 | 1673 |  |  | 35.5 | 668.1 |  |  | -12.56 | 181.41
2025-02-25 | 9 | Février | 2025-02-26 04:23 | 2025-02-26 05:19 | 50385 | 1 | A51671T | 56.67 | 4 | 65 | 126 | 124.4 | 117.038 | 40.317 | 3501 | 225 | 1084 | 2.717 | 46.38 | 52.344 | 68.2 | 77.9 | 0 | 0 | 15.533 | 20.6563 | 24.783 | 31.6563 | 0 | 0 | 0 | 0 | 1800 | 627 | 2400 | 185 | 158 | 1189 | 0 | 205 | 0 | 0 | 320 | 1698 | 831.9 | 0.116 | 0.088 | 0.001 | 0.005 | 0.0208 | 0.63 | 0.104 | 0.111 | 0.833 | 0.126 | 0.0089 | 0.0119 | 0.0708 | 0.102 | 2502/24R3 | 134.4 | 79.8 | 54.6 | 0 | 0 | 0 | 0 | 45.7 | 0 | 0 | 0 | 0 | 39.6 | 0 | 0 | 23.5 | 0 | 0 | 0 | 0 | 0 | 0 | 17.9 | 0 | 7.7 | 0 | 0 | 0 | 1572 | 1630 | 1690 | 1698 | 371.2 | 582.3 | 930.5 | 831.9 | 193.05 | 194.65 | 196.51 | 183.96
2025-02-25 | 9 | Février | 2025-02-26 03:26 | 2025-02-26 04:23 | 50384 | 1 | A51671T | 56.92 | 7 | 61 | 126 | 123.5 | 117.467 | 38.917 | 3309 | 212 | 1447 | 2.55 | 49.412 | 51.875 | 68.6 | 79.98 | 0 | 0 | 15.517 | 21.2188 | 23.4 | 30.5937 | 0 | 0 | 0 | 0 | 1800 | 626 | 2400 | 186 | 157 | 1193 | 0 | 206 | 0 | 0 | 320 | 1644 | 644.7 | 0.064 | 0.0672 | 0.001 | 0.0039 | 0.0186 | 0.397 | 0.097 | 0.107 | 0.809 | 0.117 | 0.0072 | 0.0124 | 0.057 | 0.0947 | 2502/24R3 | 134.4 | 78.8 | 55.6 | 0 | 0 | 0 | 0 | 44.7 | 0 | 0 | 0 | 0 | 40.3 | 0 | 0 | 23.5 | 0 | 0 | 0 | 0 | 0 | 0 | 18.6 | 7.3 | 0 | 0 | 0 | 0 | 1593 | 1644 |  |  | 548.1 | 644.7 |  |  | 210.31 | 194.53
2025-02-25 | 9 | Février | 2025-02-26 02:27 | 2025-02-26 03:26 | 50383 | 1 | A51671T | 59.1 | 1 | 60 | 125 | 120.3 | 117.385 | 39.55 | 3340 | 223 | 1206 | 2.617 | 47.771 | 51.5 | 67.37 | 78.13 | 0 | 0 | 16.784 | 21.1563 | 22.767 | 30.3125 | 0 | 0 | 0 | 0 | 1800 | 633 | 2400 | 186 | 157 | 1188 | 0 | 205 | 0 | 0 | 320 | 1660 | 716 | 0.0912 | 0.0865 | 0.001 | 0.0054 | 0.0329 | 0.539 | 0.0944 | 0.119 | 0.802 | 0.127 | 0.008 | 0.0103 | 0.0628 | 0.0958 | 2502/24R3 | 134.8 | 78.7 | 56.1 | 0 | 0 | 0 | 0 | 45.5 | 0 | 0 | 0 | 0 | 39.7 | 0 | 0 | 23.8 | 0 | 0 | 0 | 0 | 0 | 0 | 18.2 | 0 | 7.6 | 0 | 0 | 0 | 1642 | 1660 |  |  | 770.3 | 716 |  |  | 208.69 | 193.55
2025-02-25 | 9 | Février | 2025-02-26 01:27 | 2025-02-26 02:27 | 50382 | 1 | A51671T | 59.45 | 3 | 65 | 126 | 128.5 | 130.305 | 38.967 | 3257 | 221 | 1163 | 2.933 | 42.955 | 51.031 | 66.47 | 78.58 | 0 | 0 | 16.517 | 21.21875 | 22.45 | 29.75 | 0 | 0 | 0 | 0 | 1800 | 627 | 2400 | 186 | 157 | 1191 | 0 | 205 | 0 | 0 | 320 | 1648 | 692.5 | 0.0625 | 0.0807 | 0.001 | 0.0031 | 0.0148 | 0.945 | 0.102 | 0.115 | 0.81 | 0.113 | 0.0074 | 0.015 | 0.0484 | 0.0975 | 2502/24R3 | 134.6 | 78.9 | 55.7 | 0 | 0 | 0 | 0 | 44.4 | 0 | 0 | 0 | 0 | 40.3 | 0 | 0 | 24.4 | 0 | 0 | 0 | 0 | 0 | 0 | 18.2 | 7.3 | 0 | 0 | 0 | 0 | 1628 | 1648 |  |  | 582.8 | 692.5 |  |  | 195.8 | 197.61
2025-02-25 | 9 | Février | 2025-02-26 00:38 | 2025-02-26 01:27 | 50381 | 1 | A51671T | 49.1 | 4 | 66 | 126 | 127.9 | 117.43 | 37.3 | 3082 | 208 | 1467 | 2.833 | 44.471 | 50.312 | 66.42 | 80.93 | 0 | 0 | 15.983 | 21.6563 | 21.317 | 28.625 | 0 | 0 | 0 | 0 | 1800 | 627 | 2400 | 185 | 157 | 1193 | 0 | 204 | 0 | 0 | 320 | 1658 | 718.6 | 0.0966 | 0.09 | 0.001 | 0.0038 | 0.0134 | 0.226 | 0.0842 | 0.114 | 0.797 | 0.11 | 0.0072 | 0.0118 | 0.0684 | 0.0853 | 2502/24R3 | 134.7 | 78.7 | 56 | 0 | 0 | 0 | 0 | 45.2 | 0 | 0 | 0 | 0 | 40 | 0 | 0 | 23.7 | 0 | 0 | 0 | 0 | 0 | 0 | 18.2 | 0 | 7.6 | 0 | 0 | 0 | 1623 | 1658 | 1658 |  | 512.3 | 746.1 | 718.6 |  | 189.04 | 197.66 | 194.9
2025-02-25 | 9 | Février | 2025-02-25 23:44 | 2025-02-26 00:38 | 50380 | 1 | A51671T | 53.75 | 1 | 61 | 126 | 123 | 134.404 | 37.867 | 3138 | 213 | 1004 | 3.367 | 37.426 | 50.438 | 64.83 | 79.92 | 0 | 0 | 15.9 | 21.34375 | 21.966 | 29.0312 | 0 | 0 | 0 | 0 | 1800 | 626 | 2400 | 186 | 156 | 1190 | 0 | 204 | 0 | 0 | 350 | 1675 | 932.3 | 0.0706 | 0.0731 | 0.001 | 0.0044 | 0.0177 | 0.691 | 0.0889 | 0.109 | 0.778 | 0.128 | 0.0077 | 0.0106 | 0.0713 | 0.0908 | 2502/24R3 | 134.8 | 80.2 | 54.6 | 0 | 0 | 0 | 0 | 45.2 | 0 | 0 | 0 | 0 | 40.2 | 0 | 0 | 23.7 | 0 | 0 | 0 | 0 | 0 | 0 | 18.3 | 7.4 | 0 | 0 | 0 | 0 | 1668 | 1694 | 1694 | 1675 | 892.1 | 1057.4 | 1045.7 | 932.3 | 205.36 | 203.73 | 202.91 | 204.8
2025-02-25 | 9 | Février | 2025-02-25 22:53 | 2025-02-25 23:44 | 50379 | 1 | A51671T | 50.93 | 7 | 61 | 128 | 124.7 | 113.586 | 38.8 | 3275 | 210 | 1356 | 3.067 | 41.739 | 51.781 | 68.02 | 80.07 | 0 | 0 | 16 | 21.7188 | 22.8 | 30.0313 | 0 | 0 | 0 | 0 | 1800 | 627 | 2400 | 187 | 157 | 1192 | 0 | 206 | 0 | 0 | 320 | 1656 | 843.7 | 0.0533 | 0.0623 | 0.001 | 0.0036 | 0.017 | 0.665 | 0.0888 | 0.116 | 0.795 | 0.124 | 0.0078 | 0.0119 | 0.0623 | 0.09 | 2502/24R3 | 134.6 | 79.4 | 55.2 | 0 | 0 | 0 | 0 | 44.4 | 0 | 0 | 0 | 0 | 40.3 | 0 | 0 | 23.8 | 0 | 0 | 0 | 0 | 0 | 0 | 18.8 | 0 | 7.3 | 0 | 0 | 0 | 1610 | 1614 | 1629 | 1656 | 29.9 | 667.9 | 28.8 | 843.7 | -12.78 | 213.42 | -25.77 | 207.78
2025-02-25 | 9 | Février | 2025-02-25 16:30 | 2025-02-25 22:53 | 50378 | 1 | A51671T | 52.18333 | 3 | 63 | 125 | 125.2 | 125.924 | 41.25 | 3579 | 219 | 961 | 3.517 | 35.545 | 54.781 | 70.34 | 79.68 | 0 | 0 | 15.983 | 21.125 | 25.267 | 33.625 | 0 | 0 | 0 | 0 | 1800 | 628 | 2400 | 187 | 157 | 1189 | 0 | 205 | 0 | 0 | 320 | 1652 | 192.5 | [7 empty] | 0.113 | 0.778 | 0.102 | 0.0073 | 0.0158 | 0.0965 | 0.0903 | 2502/24R3 | 134.3 | 79.5 | 54.8 | 0 | 0 | 0 | 0 | 42.5 | 0 | 0 | 0 | 0 | 40.4 | 0 | 0 | 25.5 | 0 | 0 | 0 | 0 | 0 | 0 | 18.3 | 7.6 | 0 | 0 | 0 | 0 | 1651 | 1649 | 1643 | 1652 | 191.3 | 949.4 | 915.4 | 192.5 | 101.48 | 220.25 | 220.83 | 101.4
2025-02-25 | 9 | Février | 2025-02-25 15:32 | 2025-02-25 16:30 | 50377 | 1 | S235JR | 57.67 | 7 | 61 | 130 | 129.5 | 118.553 | 39.167 | 3295 | 220 | 1358 | 3.45 | 37.681 | 51.531 | 67.88 | 78.94 | 0 | 0 | 15.5 | 20.4688 | 23.666 | 31 | 0 | 0 | 0 | 0 | 1800 | 627 | 2400 | 185 | 157 | 942 | 0 | 0 | 0 | 0 | 353 | 1648 | 865.6 | 0.0285 | 0.0512 | 0.001 | 0.0026 | 0.0188 | 0.635 | 0.0884 | 0.0893 | 0.597 | 0.0101 | 0.0063 | 0.0119 | 0.0373 | 0.0897 | 2502/24R1 | 125.6 | 77.4 | 48.2 | 0 | 0 | 0 | 0 | 36.6 | 0 | 0 | 0 | 0 | 38.9 | 0 | 0 | 22.8 | 0 | 0 | 0 | 0 | 0 | 0 | 20 | 7.3 | 0 | 0 | 0 | 0 | 1577 | 1631 | 1662 | 1648 | 639.1 | 800.7 | 990 | 865.6 | 230.31 | 217.51 | 216.26 | 214
2025-02-25 | 9 | Février | 2025-02-25 14:28 | 2025-02-25 15:32 | 50376 | 1 | S235JR | 64.62 | 1 | 62 | 129 | 128.8 | 127.088 | 40.917 | 3351 | 223 | 1227 | 2.5 | 51.6 | 52.375 | 68.36 | 76.8 | 0 | 0 | 15.367 | 20.6875 | 25.55 | 31.62495 | 0 | 0 | 0 | 0 | 1800 | 626 | 2460 | 186 | 157 | 939 | 0 | 0 | 0 | 0 | 313 | 1640 | 789.2 | 0.0558 | 0.0554 | 0.001 | 0.0028 | 0.0147 | 0.486 | 0.0721 | 0.0955 | 0.581 | 0.0066 | 0.0061 | 0.0105 | 0.044 | 0.0782 | 2502/24R1 | 134.3 | 78.7 | 55.6 | 0 | 0 | 0 | 0 | 37.3 | 0 | 0 | 0 | 0 | 42.7 | 0 | 0 | 24.3 | 0 | 0 | 0 | 0 | 0 | 0 | 22.4 | 0 | 7.6 | 0 | 0 | 0 | 1565 | 1626 | 1653 | 1640 | 613.4 | 737.4 | 959.8 | 789.2 | 233.82 | 214.18 | 218.88 | 211.56
2025-02-25 | 9 | Février | 2025-02-25 13:24 | 2025-02-25 14:28 | 50375 | 1 | S235JR | 63.33 | 4 | 64 | 122 | 121.5 | 105.361 | 40.317 | 3398 | 217 | 1448 | 3.85 | 31.688 | 52.156 | 69.17 | 77.62 | 0 | 0 | 15.617 | 20.18725 | 24.7 | 31.9063 | 0 | 0 | 0 | 0 | 1800 | 626 | 2400 | 186 | 156 | 941 | 0 | 0 | 0 | 0 | 353 | 1659 | 868.8 | 0.0551 | 0.062 | 0.001 | 0.0026 | 0.0123 | 0.359 | 0.0715 | 0.0942 | 0.667 | 0.0084 | 0.0058 | 0.0081 | 0.0503 | 0.0744 | 2502/24R1 | 134.6 | 77.5 | 57.1 | 0 | 0 | 0 | 0 | 38.6 | 0 | 0 | 0 | 0 | 40.7 | 0 | 0 | 24.1 | 0 | 0 | 0 | 0 | 0 | 0 | 23.3 | 7.9 | 0 | 0 | 0 | 0 | 1593 | 1610 | 1643 | 1659 | 610.8 | 615.8 | 845.9 | 868.8 | 218.27 | 209.63 | 215.03 | 208.3
2025-02-25 | 9 | Février | 2025-02-25 12:24 | 2025-02-25 13:24 | 50374 | 1 | S235JR | 59.85 | 3 | 64 | 126 | 129.1 | 124.631 | 40.567 | 3502 | 224 | 1392 | 3.717 | 33.901 | 53.062 | 70.19 | 78.48 | 0 | 0 | 15.733 | 20.9063 | 24.833 | 32.125 | 0 | 0 | 0 | 0 | 1800 | 628 | 2400 | 185 | 157 | 937 | 0 | 0 | 0 | 0 | 338 | 1663 | 819.2 | 0.0868 | 0.0716 | 0.001 | 0.0042 | 0.0208 | 0.747 | 0.0768 | 0.093 | 0.61 | 0.0063 | 0.0066 | 0.0133 | 0.0113 | 0.078 | 2502/24R1 | 129.1 | 58.5 | 70.6 | 0 | 0 | 0 | 0 | 37.3 | 0 | 0 | 0 | 0 | 48.8 | 0 | 0 | 22.3 | 0 | 0 | 0 | 0 | 0 | 0 | 20.7 | 0 | 0 | 0 | 0 | 0 | 1590 | 1608 | 1641 | 1663 | 521.5 | 538.6 | 650.9 | 819.2 | 208.28 | 200.87 | 196.86 | 201.81
2025-02-25 | 9 | Février | 2025-02-25 11:23 | 2025-02-25 12:24 | 50373 | 1 | S235JR | 61.03 | 8 | 61 | 126 | 125.9 | 124.28 | 40.667 | 3421 | 232 | 1307 | 3.35 | 37.612 | 51.938 | 68.5 | 76.63 | 0 | 0 | 16.25 | 21.3125 | 24.417 | 30.5937 | 0 | 0 | 0 | 0 | 1800 | 628 | 2400 | 185 | 156 | 940 | 0 | 0 | 0 | 0 | 353 | 1643 | 878.1 | 0.0602 | 0.0721 | 0.001 | 0.0032 | 0.0149 | 0.391 | 0.0806 | 0.0997 | 0.607 | 0.0099 | 0.0061 | 0.0137 | 0.0407 | 0.0851 | 2502/24R1 | 135.5 | 78.6 | 56.9 | 0 | 0 | 0 | 0 | 38 | 0 | 0 | 0 | 0 | 43.4 | 0 | 0 | 24.4 | 0 | 0 | 0 | 0 | 0 | 0 | 21.9 | 7.8 | 0 | 0 | 0 | 0 | 1586 | 1624 | 1643 |  | 623.9 | 786.3 | 878.1 |  | 223.64 | 219.98 | 217.77
2025-02-25 | 9 | Février | 2025-02-25 10:24 | 2025-02-25 11:23 | 50372 | 1 | S235JR | 59.4 | 7 | 62 | 125 | 124.7 | 124.199 | 38.267 | 3249 | 215 | 1177 | 4.05 | 30.864 | 51.5 | 66.94 | 80.75 | 0 | 0 | 15.5 | 20.875 | 22.766 | 30.5937 | 0 | 0 | 0 | 0 | 1800 | 626 | 2400 | 185 | 312 | 1880 | 0 | 0 | 0 | 0 | 298 | 1637 | 720.3 | 0.0607 | 0.064 | 0.001 | 0.0033 | 0.0151 | 0.642 | 0.0867 | 0.101 | 0.627 | 0.0138 | 0.006 | 0.0088 | 0.0518 | 0.089 | 2502/24R1 | 134.5 | 76.5 | 58 | 0 | 0 | 0 | 0 | 38.8 | 0 | 0 | 0 | 0 | 41.3 | 0 | 0 | 25.1 | 0 | 0 | 0 | 0 | 0 | 0 | 22 | 0 | 7.3 | 0 | 0 | 0 | 1566 | 1604 | 1646 | 1637 | 540.3 | 507.8 | 832.1 | 720.3 | 223.94 | 198.71 | 212.19 | 206.48
2025-02-25 | 9 | Février | 2025-02-25 09:30 | 2025-02-25 10:24 | 50371 | 1 | DD13A | 53.98 | 1 | 64 | 125 | 127 | 100.256 | 40.75 | 3591 | 242 | 831 | 2.533 | 49.342 | 51.281 | 66.44 | 75.51 | 0 | 0 | 16.85 | 20.4063 | 23.9 | 30.8438 | 0 | 0 | 0 | 0 | 1800 | 627 | 2400 | 185 | 156 | 0 | 119 | 0 | 0 | 0 | 420 | 1668 | 1109.8 | 0.0605 | 0.0561 | 0.001 | 0.003 | 0.0169 | 0.706 | 0.0913 | 0.0302 | 0.129 | 0.0176 | 0.0072 | 0.0128 | 0.0698 | 0.0903 | 2502/24R3 | 134.4 | 80.3 | 54.1 | 0 | 0 | 0 | 0 | 46.5 | 0 | 0 | 0 | 0 | 37.3 | 0 | 0 | 24 | 0 | 0 | 0 | 0 | 0 | 0 | 19 | 7.6 | 0 | 0 | 0 | 0 | 1593 | 1662 | 1664 | 1668 | 631.2 | 1012.2 | 1018.4 | 1109.8 | 220.69 | 217.89 | 217.25 | 221.39
2025-02-25 | 9 | Février | 2025-02-25 08:39 | 2025-02-25 09:30 | 50370 | 1 | DD13A | 51.35 | 8 | 60 | 127 | 126 | 122.838 | 37.767 | 3244 | 219 | 875 | 2.233 | 56.866 | 49.969 | 64.17 | 79.38 | 0 | 0 | 16.333 | 21.6875 | 21.434 | 28.25 | 0 | 0 | 0 | 0 | 2000 | 628 | 2400 | 186 | 157 | 0 | 118 | 0 | 0 | 0 | 405 | 1670 | 1053.2 | 0.0446 | 0.0504 | 0.001 | 0.0034 | 0.0177 | 0.824 | 0.0876 | 0.0227 | 0.118 | 0.0083 | 0.0064 | 0.0164 | 0.025 | 0.0895 | 2502/24R3 | 134.8 | 78.3 | 56.5 | 0 | 0 | 0 | 0 | 48.1 | 0 | 0 | 0 | 0 | 35.4 | 0 | 0 | 24.3 | 0 | 0 | 0 | 0 | 0 | 0 | 19.6 | 0 | 7.4 | 0 | 0 | 0 | 1602 | 1675 | 1670 | 1670 | 261.1 | 1134.5 | 1054.7 | 1053.2 | 150.88 | 219.21 | 216.57 | 216.46
2025-02-25 | 9 | Février | 2025-02-25 07:43 | 2025-02-25 08:39 | 50369 | 1 | DD13A | 55.57 | 7 | 61 | 128 | 126.5 | 123.193 | 42.117 | 3790 | 233 | 1083 | 2.35 | 54.468 | 55.219 | 71.97 | 78.66 | 0 | 0 | 15.4 | 20.6875 | 26.717 | 34.5 | 0 | 0 | 0 | 0 | 2000 | 627 | 2400 | 186 | 314 | 0 | 240 | 0 | 0 | 0 | 413 | 1658 | 1077.7 | 0.0666 | 0.0487 | 0.001 | 0.0031 | 0.0185 | 0.223 | 0.0753 | 0.0167 | 0.11 | 0.002 | 0.0057 | 0.0182 | 0.0373 | 0.0784 | 2502/24R3 | 135.4 | 80.6 | 54.8 | 0 | 0 | 0 | 0 | 47.8 | 0 | 0 | 0 | 0 | 38.1 | 0 | 0 | 23.3 | 0 | 0 | 0 | 0 | 0 | 0 | 18.3 | 7.9 | 0 | 0 | 0 | 0 | 1563 | 1626 | 1656 | 1658 | 555.6 | 833.8 | 986.9 | 1077.7 | 227.63 | 223.21 | 219.29 | 224.67
2025-02-25 | 9 | Février | 2025-02-25 06:46 | 2025-02-25 07:43 | 50368 | 1 | DD13A | 56.62 | 1 | 62 | 128 | 127.6 | 148.083 | 37.683 | 3406 | 221 | 839 | 2.917 | 43.886 | 49.344 | 63.89 | 78.57 | 15.033 | 20.25 | 22.65 | 29.0625 | 0 | 0 | 0 | 0 | 0 | 0 | 2000 | 628 | 2400 | 186 | 156 | 0 | 118 | 0 | 0 | 0 | 375 | 1651 | 191.3 | 0.0522 | 0.0586 | 0.001 | 0.003 | 0.0149 | 0.426 | 0.074 | 0.0398 | 0.108 | 0.0102 | 0.0047 | 0.0147 | 0.0518 | 0.0764 | 2502/24R3 | 135.3 | 79.6 | 55.7 | 0 | 0 | 0 | 0 | 47.4 | 0 | 0 | 0 | 0 | 36.9 | 0 | 0 | 23.5 | 0 | 0 | 0 | 0 | 0 | 0 | 19.9 | 0 | 7.6 | 0 | 0 | 0 | 1616 | 1611 | 1616 | 1651 | 636.9 | 809.4 | 945.5 | 191.3 | 208.84 | 229.18 | 237.89 | 101.48
2025-02-25 | 9 | Février | 2025-02-25 05:40 | 2025-02-25 06:46 | 50367 | 1 | DD13B | 66.73 | 3 | 66 | 128 | 132 | 122.802 | 39.817 | 3499 | 218 | 981 | 3.267 | 39.184 | 52.281 | 67.68 | 78.78 | 0 | 0 | 15.283 | 20.15625 | 24.533 | 31.81225 | 0 | 0 | 0 | 0 | 2000 | 415 | 2400 | 185 | 156 | 0 | 129 | 0 | 0 | 0 | 415 | 1697 | 1175.8 | 0.0661 | 0.0579 | 0.001 | 0.0038 | 0.0178 | 0.575 | 0.077 | 0.0213 | 0.13 | 0.0146 | 0.0067 | 0.0137 | 0.0977 | 0.0774 | 2502/24R4 | 134.8 | 76.6 | 58.2 | 0 | 0 | 0 | 0 | 46.4 | 0 | 0 | 0 | 0 | 39.4 | 0 | 0 | 23.3 | 0 | 0 | 0 | 0 | 0 | 0 | 18 | 7.7 | 0 | 0 | 0 | 0 | 1595 | 1677 | 1703 | 1697 | 627.4 | 777.1 | 1177.2 | 1175.8 | 219.16 | 190.34 | 206.72 | 209.89
2025-02-24 | 9 | Février | 2025-02-25 04:45 | 2025-02-25 05:40 | 50366 | 1 | DD13B | 55.17 | 8 | 60 | 128 | 128.1 | 122.66 | 36.567 | 3013 | 199 | 777 | 3.3 | 38.788 | 49.531 | 62.56 | 81.27 | 0 | 0 | 15.517 | 21.1875 | 21.05 | 28.3125 | 0 | 0 | 0 | 0 | 2000 | 626 | 2400 | 186 | 157 | 0 | 128 | 0 | 0 | 0 | 410 | 1661 | 1041.2 | 0.048 | 0.0423 | 0.001 | 0.0053 | 0.0155 | 0.5 | 0.0556 | 0.0312 | 0.106 | 0.007 | 0.0056 | 0.0136 | 0.0517 | 0.057 | 2502/24R4 | 134.5 | 78 | 56.5 | 0 | 0 | 0 | 0 | 47 | 0 | 0 | 0 | 0 | 39.6 | 0 | 0 | 23.1 | 0 | 0 | 0 | 0 | 0 | 0 | 17.4 | 0 | 7.4 | 0 | 0 | 0 | 1678 | 1688 | 1663 | 1661 | 1191.3 | 1236.7 | 1098.2 | 1041.2 | 221.17 | 218.48 | 223.34 | 220.51
2025-02-24 | 9 | Février | 2025-02-25 03:42 | 2025-02-25 04:45 | 50365 | 1 | DD14A | 62.77 | 7 | 61 | 126 | 124.8 | 122.684 | 39.4 | 3612 | 223 | 1020 | 3.567 | 35.327 | 52.594 | 68.51 | 80.09 | 0 | 0 | 16.6 | 22.4688 | 22.8 | 30.03145 | 0 | 0 | 0 | 0 | 3000 | 626 | 2400 | 186 | 0 | 0 | 0 | 0 | 0 | 0 | 450 | 1669 | 1397.4 | 0.0451 | 0.0314 | 0.001 | 0.005 | 0.0132 | 0.564 | 0.0202 | 0.0332 | 0.026 | 0.0046 | 0.007 | 0.0124 | 0.0879 | 0.0221 | 2412/13R1 | 125.4 | 77.8 | 47.6 | 0 | 0 | 24.8 | 0 | 77.4 | 0 | 0 | 0 | 0 | 0 | 0 | 0 | 0 | 0 | 0 | 0 | 0 | 0 | 0 | 23.2 | 0 | 0 | 0 | 0 | 0 | 1633 | 1627 | 1653 | 1669 | 1075.3 | 1059.6 | 1275.3 | 1397.4 | 238.1 | 240.28 | 239.75 | 237.77
2025-02-24 | 9 | Février | 2025-02-25 02:47 | 2025-02-25 03:42 | 50364 | 1 | DD14A | 54.52 | 1 | 62 | 127 | 123.4 | 122.708 | 40.25 | 3618 | 222 | 922 | 3.383 | 37.537 | 53.469 | 69 | 79.71 | 0 | 0 | 16.217 | 22.4063 | 24.033 | 31.0313 | 0 | 0 | 0 | 0 | 3000 | 627 | 2400 | 187 | 0 | 0 | 0 | 0 | 0 | 0 | 450 | 1655 | 1360.3 | 0.0581 | 0.0341 | 0.001 | 0.0024 | 0.0123 | 0.609 | 0.0207 | 0.0221 | 0.0285 | 0.0079 | 0.0067 | 0.0127 | 0.0588 | 0.0229 | 2502/13R1 | 140.5 | 78.8 | 61.7 | 0 | 0 | 27.7 | 0 | 84.5 | 0 | 0 | 0 | 0 | 0 | 0 | 0 | 0 | 0 | 0 | 0 | 0 | 0 | 0 | 28.3 | 0 | 0 | 0 | 0 | 0 | 1597 | 1629 | 1641 | 1655 | 786.2 | 1102.2 | 1184.8 | 1360.3 | 234.66 | 242.09 | 240.87 | 243.41
2025-02-24 | 9 | Février | 2025-02-25 01:42 | 2025-02-25 02:47 | 50363 | 1 | DD14A | 65.12 | 3 | 66 | 126 | 124.4 | 122.798 | 47.033 | 4461 | 251 | 1579 | 3.8 | 33.158 | 60.312 | 81.19 | 76.94 | 0 | 0 | 17 | 22.31255 | 30.033 | 37.9063 | 0 | 0 | 0 | 0 | 3000 | 627 | 2400 | 187 | 0 | 0 | 0 | 0 | 0 | 0 | 450 | 1651 | 1332.2 | 0.0365 | 0.0364 | 0.001 | 0.0033 | 0.0131 | 0.537 | 0.0252 | 0.0329 | 0.027 | 0.0048 | 0.0073 | 0.0121 | 0.0616 | 0.0296 | 2502/13R1 | 125.9 | 80.9 | 45 | 0 | 0 | 25.8 | 0 | 77.4 | 0 | 0 | 0 | 0 | 0 | 0 | 0 | 0 | 0 | 0 | 0 | 0 | 0 | 0 | 22.7 | 0 | 0 | 0 | 0 | 0 | 1605 | 1632 | 1675 | 1651 | 940.5 | 1173.4 | 1541.2 | 1332.2 | 243.48 | 245.06 | 241.7 | 244.05
2025-02-24 | 9 | Février | 2025-02-25 00:44 | 2025-02-25 01:42 | 50362 | 1 | DD14A | 58.05 | 8 | 60 | 121 | 118.8 | 122.593 | 40.75 | 3633 | 227 | 1113 | 3.283 | 36.853 | 52.625 | 69.01 | 77.48 | 0 | 0 | 12.183 | 16.375 | 9.983 | 13.1875 | 14.25 | 18.2502 | 4.333 | 4.781 | 3000 | 629 | 2400 | 185 | 0 | 0 | 0 | 0 | 0 | 0 | 420 | 1647 | 1150.2 | 0.0287 | 0.0627 | 0.001 | 0.0041 | 0.0107 | 0.483 | 0.0381 | 0.0206 | 0.0575 | 0.0052 | 0.0052 | 0.0111 | 0.0651 | 0.0436 | 2502/13R1 | 140.9 | 56.6 | 49.5 | 34.8 | 0 | 0 | 0 | 140.9 | 0 | 0 | 0 | 0 | 0 | 0 | 0 | 0 | 0 | 0 | 0 | 0 | 0 | 0 | 0 | 0 | 0 | 0 | 0 | 0 | 1620 | 1726 | 1687 | 1647 | 940.5 | 1817.7 | 1420.6 | 1150.2 | 235.32 | 226.12 | 229.2 | 235.43
2025-02-24 | 9 | Février | 2025-02-24 23:50 | 2025-02-25 00:44 | 50361 | 1 | DD13B | 53.67 | 7 | 61 | 122 | 121.3 | 97.961 | 38.317 | 3281 | 211 | 697 | 4.45 | 27.416 | 49.938 | 63.49 | 78.2 | 0 | 0 | 16.583 | 21.8438 | 21.733 | 28.0937 | 0 | 0 | 0 | 0 | 2000 | 628 | 2400 | 186 | 314 | 0 | 262 | 0 | 0 | 0 | 420 | 1670 | 1099.6 | 0.0681 | 0.0661 | 0.001 | 0.0039 | 0.0202 | 0.518 | 0.0946 | 0.0411 | 0.139 | 0.0134 | 0.0074 | 0.0128 | 0.0616 | 0.094 | 2502/24R4 | 134.4 | 75.8 | 58.6 | 0 | 0 | 0 | 0 | 46.7 | 0 | 0 | 0 | 0 | 39.6 | 0 | 0 | 22.7 | 0 | 0 | 0 | 0 | 0 | 0 | 18.6 | 0 | 6.8 | 0 | 0 | 0 | 1620 | 1662 | 1670 |  | 680.4 | 881 | 1099.6 |  | 211.53 | 207.7 | 219.63
2025-02-24 | 9 | Février | 2025-02-24 22:55 | 2025-02-24 23:50 | 50360 | 1 | DD13B | 55.08 | 1 | 62 | 122 | 118.2 | 122.325 | 40.817 | 3608 | 214 | 1137 | 4.4 | 27.727 | 52.719 | 69.07 | 77.5 | 0 | 0 | 16.267 | 21.3438 | 24.549 | 31.31245 | 0 | 0 | 0 | 0 | 2000 | 628 | 2400 | 187 | 157 | 0 | 128 | 0 | 0 | 0 | 450 | 1677 | 1193.5 | 0.0472 | 0.0513 | 0.001 | 0.0042 | 0.0182 | 0.487 | 0.0865 | 0.0362 | 0.126 | 0.01 | 0.0085 | 0.0117 | 0.0505 | 0.0824 | 2502/24R4 | 134.8 | 79.6 | 55.2 | 0 | 0 | 0 | 0 | 47.2 | 0 | 0 | 0 | 0 | 39.9 | 0 | 0 | 22.8 | 0 | 0 | 0 | 0 | 0 | 0 | 17.5 | 7.4 | 0 | 0 | 0 | 0 | 1609 | 1686 | 1677 |  | 742.7 | 1345.9 | 1193.5 |  | 223.95 | 225.78 | 221.84
2025-02-24 | 9 | Février | 2025-02-24 17:24 | 2025-02-24 22:55 | 50359 | 1 | DD13B | 54.38667 | 3 | 65 | 121 | 121.4 | 122.579 | 43.3 | 4089 | 235 | 1051 | 4.067 | 29.754 | 53.781 | 71.31 | 74.52 | 0 | 0 | 17.267 | 21.4063 | 26.033 | 32.31245 | 0 | 0 | 0 | 0 | 2000 | 628 | 2400 | 185 | 157 | 0 | 129 | 0 | 0 | 0 | 420 | 1655 | 1135.8 | [7 empty] | 0.0337 | 0.12 | 0.0127 | 0.0075 | 0.019 | 0.106 | 0.0683 | 2502/24R4 | 134.4 | 77.4 | 57 | 0 | 0 | 0 | 0 | 46.4 | 0 | 0 | 0 | 0 | 40.1 | 0 | 0 | 23.1 | 0 | 0 | 0 | 0 | 0 | 0 | 18.5 | 0 | 6.3 | 0 | 0 | 0 | 1701 | 1642 | 1639 | 1655 | 69.3 | 974.5 | 989.1 | 1135.8 | -0.06 | 225.97 | 228.69 | 230.16
2025-02-24 | 9 | Février | 2025-02-24 16:31 | 2025-02-24 17:24 | 50358 | 1 | S235JR | 53.05 | 1 | 63 | 129 | 127.9 | 117.636 | 37.483 | 3193 | 212 | 855 | 2.683 | 48.075 | 48.969 | 62.91 | 78.39 | 0 | 0 | 14.717 | 19.5625 | 22.767 | 29.375 | 0 | 0 | 0 | 0 | 2000 | 626 | 2400 | 185 | 157 | 942 | 0 | 0 | 0 | 0 | 298 | 1675 | 729.6 | 0.0718 | 0.0785 | 0.001 | 0.0043 | 0.0161 | 0.352 | 0.0581 | 0.101 | 0.611 | 0.0072 | 0.0082 | 0.0148 | 0.0247 | 0.0602 | 2502/19R5 | 134.4 | 75.5 | 58.9 | 0 | 0 | 0 | 0 | 42.1 | 0 | 0 | 0 | 0 | 40.2 | 0 | 0 | 17.9 | 0 | 0 | 0 | 0 | 0 | 0 | 26.7 | 7.5 | 0 | 0 | 0 | 0 | 1622 | 1644 | 1659 | 1675 | 480.4 | 667.4 | 618.3 | 729.6 | 184.86 | 197.07 | 183.32 | 186.79
2025-02-24 | 9 | Février | 2025-02-24 15:40 | 2025-02-24 16:31 | 50357 | 1 | P355N2 | 50.6 | 8 | 59 | 128 | 128.3 | 106.907 | 40.033 | 3459 | 223 | 919 | 2.633 | 48.608 | 52.906 | 67.95 | 79.29 | 0 | 0 | 15.883 | 21.8125 | 24.15 | 31.0625 | 0 | 0 | 0 | 0 | 2000 | 627 | 2400 | 184 | 160 | 946 | 0 | 0 | 0 | 0 | 353 | 1680 | 873.5 | 0.0662 | 0.0821 | 0.001 | 0.0035 | 0.0161 | 0.911 | 0.0624 | 0.0884 | 0.628 | 0.0074 | 0.0068 | 0.0095 | 0.0289 | 0.0652 | 2502/19R5 | 134.3 | 78.7 | 55.6 | 0 | 0 | 0 | 0 | 42.1 | 0 | 0 | 0 | 0 | 40.5 | 0 | 0 | 18.4 | 0 | 0 | 0 | 0 | 0 | 0 | 26.2 | 0 | 7.1 | 0 | 0 | 0 | 1587 | 1627 | 1636 | 1680 | 431 | 563.3 | 621.5 | 873.5 | 195.89 | 193.84 | 196.18 | 197.3
2025-02-24 | 9 | Février | 2025-02-24 14:50 | 2025-02-24 15:40 | 50356 | 1 | P355N2 | 49.8 | 3 | 66 | 126 | 128.5 | 136.848 | 36.85 | 3026 | 209 | 839 | 2.917 | 43.2 | 48.188 | 61.55 | 78.46 | 0 | 0 | 16.1 | 21.4063 | 20.75 | 26.75 | 0 | 0 | 0 | 0 | 2000 | 678 | 2400 | 185 | 157 | 1816 | 0 | 122 | 0 | 0 | 305 | 1682 | 742.3 | 0.0934 | 0.0947 | 0.001 | 0.004 | 0.0141 | 0.648 | 0.0615 | 0.166 | 1.2 | 0.0762 | 0.0088 | 0.01 | 0.0503 | 0.0652 | 2502/19R6 | 134.5 | 76.5 | 58 | 0 | 0 | 0 | 0 | 41.6 | 0 | 0 | 0 | 0 | 40.2 | 0 | 0 | 18.9 | 0 | 0 | 0 | 0 | 0 | 0 | 26.4 | 7.4 | 0 | 0 | 0 | 0 | 1636 | 1684 | 1682 |  | 411.7 | 42.3 | 742.3 |  | 165.92 | -27.14 | 184.27
2025-02-24 | 9 | Février | 2025-02-24 13:59 | 2025-02-24 14:50 | 50355 | 1 | P355N2 | 51.5 | 7 | 61 | 126 | 126.3 | 125.367 | 37.017 | 3075 | 206 | 903 | 3.217 | 39.171 | 50.031 | 63.79 | 81.09 | 0 | 0 | 15.7 | 21.1563 | 21.317 | 28.8438 | 0 | 0 | 0 | 0 | 2000 | 667 | 2400 | 184 | 155 | 1816 | 0 | 121 | 0 | 0 | 290 | 1653 | 690 | 0.0784 | 0.074 | 0.001 | 0.0041 | 0.0164 | 0.543 | 0.0708 | 0.139 | 1.12 | 0.0662 | 0.0077 | 0.0067 | 0.0303 | 0.0726 | 2502/19R6 | 134.8 | 77.5 | 57.3 | 0 | 0 | 0 | 0 | 41.8 | 0 | 0 | 0 | 0 | 40.2 | 0 | 0 | 20.1 | 0 | 0 | 0 | 0 | 0 | 0 | 26.4 | 0 | 6.3 | 0 | 0 | 0 | 1585 | 1696 | 1653 |  | 417.9 | 948.5 | 690 |  | 194.71 | 194.67 | 194.63
2025-02-24 | 9 | Février | 2025-02-24 13:06 | 2025-02-24 13:59 | 50354 | 1 | S355TA | 52.3 | 1 | 62 | 127 | 125.9 | 118.556 | 37.65 | 3289 | 214 | 894 | 3.383 | 37.537 | 49.844 | 64.24 | 79.43 | 0 | 0 | 14.95 | 20.2813 | 22.7 | 29.5315 | 0 | 0 | 0 | 0 | 2000 | 509 | 2400 | 204 | 404 | 3312 | 0 | 402 | 0 | 0 | 290 | 1665 | 696.6 | 0.136 | 0.0734 | 0.0055 | 0.0049 | 0.0186 | 0.595 | 0.073 | 0.17 | 1.06 | 0.138 | 0.0103 | 0.008 | 0.05 | 0.0768 | 2502/19R6 | 134.7 | 78.7 | 56 | 0 | 0 | 0 | 0 | 41.7 | 0 | 0 | 0 | 0 | 39.6 | 0 | 0 | 19.6 | 0 | 0 | 0 | 0 | 0 | 0 | 26.2 | 7.6 | 0 | 0 | 0 | 0 | 1614 | 1665 |  |  | 433 | 696.6 |  |  | 181.56 | 188.82
2025-02-24 | 9 | Février | 2025-02-24 12:12 | 2025-02-24 13:06 | 50353 | 1 | S355TA | 54.03 | 8 | 60 | 126 | 125.6 | 116.713 | 39.4 | 3270 | 221 | 955 | 2.867 | 43.953 | 51.062 | 65.68 | 77.76 | 0 | 0 | 15.767 | 21.25 | 23.633 | 29.7187 | 0 | 0 | 0 | 0 | 2000 | 504 | 2400 | 201 | 410 | 3314 | 0 | 402 | 0 | 0 | 353 | 1653 | 195.3 | 0.0732 | 0.0739 | 0.001 | 0.004 | 0.0206 | 0.431 | 0.0706 | 0.161 | 1.08 | 0.124 | 0.009 | 0.009 | 0.0394 | 0.0763 | 2502/19R6 | 133.6 | 81.4 | 52.2 | 0 | 0 | 0 | 0 | 43.8 | 0 | 0 | 0 | 0 | 40.6 | 0 | 0 | 14.8 | 0 | 0 | 0 | 0 | 0 | 0 | 27.1 | 0 | 7.3 | 0 | 0 | 0 | 1585 | 1638 | 1658 | 1653 | 565.5 | 31.1 | 872.8 | 195.3 | 216.95 | -24.97 | 209.18 | 101.92
2025-02-24 | 9 | Février | 2025-02-24 11:08 | 2025-02-24 12:12 | 50352 | 1 | S355TA | 64.92 | 3 | 66 | 124 | 127.1 | 129.95 | 40.783 | 3468 | 224 | 1055 | 3.667 | 33.818 | 52.125 | 67.76 | 76.69 | 0 | 0 | 16.633 | 21.43755 | 24.15 | 30.625 | 0 | 0 | 0 | 0 | 2000 | 506 | 2400 | 200 | 202 | 1650 | 0 | 1858 | 0 | 0 | 330 | 1654 | 807.8 | 0.068 | 0.0735 | 0.001 | 0.0042 | 0.0166 | 0.463 | 0.0702 | 0.15 | 1.08 | 0.0214 | 0.0097 | 0.0124 | 0.0578 | 0.0734 | 2502/19R6 | 134 | 77.3 | 56.7 | 0 | 0 | 0 | 0 | 42.1 | 0 | 0 | 0 | 0 | 40.2 | 0 | 0 | 18.1 | 0 | 0 | 0 | 0 | 0 | 0 | 26.1 | 7.5 | 0 | 0 | 0 | 0 | 1596 | 1617 | 1654 |  | 425.5 | 523.6 | 807.8 |  | 190.05 | 193.9 | 205.67
2025-02-24 | 9 | Février | 2025-02-24 10:13 | 2025-02-24 11:08 | 50351 | 1 | S355TA | 54.85 | 7 | 62 | 125 | 123.1 | 116.702 | 39.45 | 3549 | 222 | 974 | 4.267 | 29.297 | 52.594 | 68.13 | 79.99 | 0 | 0 | 14.767 | 20.125 | 24.684 | 32.4063 | 0 | 0 | 0 | 0 | 2100 | 503 | 2400 | 200 | 203 | 1657 | 0 | 201 | 0 | 0 | 305 | 1668 | 739.4 | 0.0954 | 0.105 | 0.001 | 0.0052 | 0.0176 | 0.638 | 0.0732 | 0.164 | 1.09 | 0.136 | 0.0101 | 0.0097 | 0.0904 | 0.0745 | 2502/19R6 | 134.3 | 78.3 | 56 | 0 | 0 | 0 | 0 | 41.9 | 0 | 0 | 0 | 0 | 40.5 | 0 | 0 | 19.4 | 0 | 0 | 0 | 0 | 0 | 0 | 26.2 | 0 | 6.3 | 0 | 0 | 0 | 1600 | 1652 | 1653 | 1668 | 368.3 | 461.8 | 195.3 | 739.4 | 177.26 | 165.68 | 101.92 | 191.57
2025-02-24 | 9 | Février | 2025-02-24 09:18 | 2025-02-24 10:13 | 50350 | 1 | S355TA | 55.05 | 1 | 62 | 125 | 124.2 | 128.906 | 37.65 | 3327 | 219 | 842 | 4.05 | 30.864 | 49.906 | 64.22 | 79.53 | 0 | 0 | 14.95 | 20.0623 | 22.7 | 29.8125 | 0 | 0 | 0 | 0 | 2000 | 508 | 2400 | 202 | 404 | 3306 | 0 | 404 | 0 | 0 | 290 | 1645 | 685.8 | 0.0834 | 0.0856 | 0.001 | 0.0048 | 0.0195 | 0.861 | 0.0644 | 0.158 | 1.1 | 0.144 | 0.0096 | 0.0061 | 0.0635 | 0.0668 | 2502/19R6 | 134.5 | 78.1 | 56.4 | 0 | 0 | 0 | 0 | 42.3 | 0 | 0 | 0 | 0 | 40.2 | 0 | 0 | 18.8 | 0 | 0 | 0 | 0 | 0 | 0 | 26.3 | 6.9 | 0 | 0 | 0 | 0 | 1614 | 1671 | 1656 | 1645 | 541.8 | 585.2 | 614.9 | 685.8 | 198.04 | 172.77 | 184.54 | 198.53
2025-02-24 | 9 | Février | 2025-02-24 08:15 | 2025-02-24 09:18 | 50349 | 1 | S355TA | 62.47 | 8 | 60 | 127 | 125.4 | 116.174 | 38.717 | 3404 | 215 | 1013 | 5.2 | 24.423 | 51.188 | 66.42 | 79.33 | 0 | 0 | 15.834 | 21.00005 | 22.883 | 30.0937 | 0 | 0 | 0 | 0 | 2000 | 505 | 2400 | 201 | 203 | 1654 | 0 | 203 | 0 | 0 | 353 | 1689 | 886.6 | 0.107 | 0.115 | 0.001 | 0.0057 | 0.0226 | 0.301 | 0.0788 | 0.156 | 1.11 | 0.148 | 0.011 | 0.0056 | 0.0619 | 0.083 | 2502/19R6 | 134.5 | 78.3 | 56.2 | 0 | 0 | 0 | 0 | 42 | 0 | 0 | 0 | 0 | 40.1 | 0 | 0 | 19.3 | 0 | 0 | 0 | 0 | 0 | 0 | 26.4 | 0 | 6.7 | 0 | 0 | 0 | 1651 | 1674 | 1680 | 1689 | 191.3 | 562.7 | 650.9 | 886.6 | 101.48 | 168.26 | 175.7 | 193.51
2025-02-24 | 9 | Février | 2025-02-24 07:24 | 2025-02-24 08:15 | 50348 | 1 | S355TA | 50.95 | 3 | 67 | 126 | 130.2 | 119.582 | 38.133 | 3142 | 209 | 904 | 2.4 | 52.5 | 51.5 | 65.48 | 81.03 | 0 | 0 | 14.65 | 20.1563 | 23.484 | 31.2812 | 0 | 0 | 0 | 0 | 2000 | 507 | 2400 | 253 | 203 | 1653 | 0 | 202 | 0 | 0 | 283 | 1662 | 665.4 | 0.068 | 0.0677 | 0.001 | 0.0041 | 0.0159 | 0.583 | 0.0689 | 0.156 | 1.09 | 0.136 | 0.0095 | 0.0151 | 0.0917 | 0.0728 | 2502/19R6 | 134.2 | 78.8 | 55.4 | 0 | 0 | 0 | 0 | 41.8 | 0 | 0 | 0 | 0 | 40.2 | 0 | 0 | 18.7 | 0 | 0 | 0 | 0 | 0 | 0 | 26.4 | 7.1 | 0 | 0 | 0 | 0 | 1630 | 1659 | 1662 |  | 560.3 | 715.3 | 665.4 |  | 191.82 | 194.02 | 187.08
2025-02-24 | 9 | Février | 2025-02-24 06:23 | 2025-02-24 07:24 | 50347 | 1 | S355TA | 61.07 | 7 | 64 | 128 | 126.3 | 130.771 | 38.7 | 3429 | 214 | 1096 | 2.383 | 53.706 | 52.375 | 68.02 | 81.2 | 0 | 0 | 15.6 | 21.4063 | 23.1 | 30.9062 | 0 | 0 | 0 | 0 | 2000 | 507 | 2400 | 251 | 203 | 1654 | 0 | 201 | 0 | 0 | 268 | 1633 | 625.8 | 0.052 | 0.0985 | 0.001 | 0.0064 | 0.0184 | 0.528 | 0.0655 | 0.146 | 1.04 | 0.121 | 0.0084 | 0.0124 | 0.0724 | 0.0668 | 2502/19R6 | 134.8 | 79.7 | 55.1 | 0 | 0 | 0 | 0 | 48.6 | 0 | 0 | 0 | 0 | 39.8 | 0 | 0 | 13.8 | 0 | 0 | 0 | 0 | 0 | 0 | 25.2 | 0 | 7.4 | 0 | 0 | 0 | 1533 | 1643 | 1652 | 1633 | 6.4 | 458.9 | 789.7 | 625.8 | -84.72 | 170.09 | 205.09 | 198.32
2025-02-24 | 9 | Février | 2025-02-24 05:31 | 2025-02-24 06:23 | 50346 | 1 | A51671T | 52.32 | 1 | 61 | 128 | 125.4 | 113.519 | 39.55 | 3392 | 215 | 869 | 2.7 | 47.407 | 52.844 | 67.45 | 80.17 | 0 | 0 | 15.3 | 20.71904 | 24.25 | 32.0625 | 0 | 0 | 0 | 0 | 2000 | 658 | 2400 | 180 | 153 | 1181 | 0 | 203 | 0 | 0 | 300 | 1655 | 770.2 | 0.0638 | 0.0765 | 0.001 | 0.0038 | 0.0171 | 0.776 | 0.0524 | 0.117 | 0.774 | 0.131 | 0.0079 | 0.013 | 0.0965 | 0.0555 | 2502/19R5 | 134.2 | 76.6 | 57.6 | 0 | 0 | 0 | 0 | 47.9 | 0 | 0 | 0 | 0 | 40.5 | 0 | 0 | 14.1 | 0 | 0 | 0 | 0 | 0 | 0 | 24.9 | 6.8 | 0 | 0 | 0 | 0 | 1606 | 1655 |  |  | 538.3 | 770.2 |  |  | 201.91 | 201.62
2025-02-23 | 8 | Février | 2025-02-24 04:35 | 2025-02-24 05:31 | 50345 | 1 | A51671T | 55.8 | 8 | 60 | 127 | 125.1 | 123.641 | 38 | 3095 | 208 | 829 | 2.733 | 46.463 | 49.75 | 63.27 | 78.55 | 0 | 0 | 15.716 | 20.71899 | 22.283 | 28.9687 | 0 | 0 | 0 | 0 | 2000 | 658 | 2400 | 182 | 152 | 1181 | 0 | 203 | 0 | 0 | 300 | 1637 | 765.4 | 0.073 | 0.0613 | 0.001 | 0.0033 | 0.0142 | 0.474 | 0.0564 | 0.131 | 0.758 | 0.122 | 0.0071 | 0.0123 | 0.0613 | 0.06 | 2502/19R5 | 134.6 | 79.1 | 55.5 | 0 | 0 | 0 | 0 | 48.8 | 0 | 0 | 0 | 0 | 39.5 | 0 | 0 | 14.3 | 0 | 0 | 0 | 0 | 0 | 0 | 24.7 | 0 | 7.3 | 0 | 0 | 0 | 1605 | 1607 | 1637 |  | 672.7 | 574.8 | 765.4 |  | 218.84 | 206.19 | 210.94
2025-02-23 | 8 | Février | 2025-02-24 03:43 | 2025-02-24 04:35 | 50344 | 1 | A51671T | 51.82 | 3 | 65 | 124 | 125.9 | 122.734 | 38.833 | 3300 | 214 | 884 | 2.683 | 46.211 | 51.969 | 66.36 | 80.3 | 0 | 0 | 15.35 | 20.8127 | 23.483 | 31.1563 | 0 | 0 | 0 | 0 | 2000 | 656 | 2400 | 182 | 153 | 1182 | 0 | 203 | 0 | 0 | 300 | 1646 | 832.1 | 0.0548 | 0.0671 | 0.001 | 0.0036 | 0.0163 | 0.584 | 0.0682 | 0.109 | 0.782 | 0.119 | 0.0069 | 0.0141 | 0.0819 | 0.0716 | 2502/19R5 | 134.4 | 78.8 | 55.6 | 0 | 0 | 0 | 0 | 47.3 | 0 | 0 | 0 | 0 | 39.6 | 0 | 0 | 14.2 | 0 | 0 | 0 | 0 | 0 | 0 | 25.7 | 7.6 | 0 | 0 | 0 | 0 | 1626 | 1644 | 1646 |  | 771.8 | 723.2 | 832.1 |  | 217.53 | 202.97 | 212.19
2025-02-23 | 8 | Février | 2025-02-24 02:50 | 2025-02-24 03:43 | 50343 | 1 | A51671T | 53.5 | 7 | 62 | 125 | 122.7 | 117.186 | 39.6 | 3183 | 216 | 918 | 2.717 | 46.012 | 51.625 | 65.81 | 78.22 | 0 | 0 | 16.883 | 21.8125 | 22.717 | 29.75 | 0 | 0 | 0 | 0 | 2000 | 656 | 2400 | 181 | 152 | 1181 | 0 | 202 | 0 | 0 | 320 | 1639 | 760.6 | 0.068 | 0.0634 | 0.001 | 0.0033 | 0.0145 | 0.7 | 0.0581 | 0.114 | 0.749 | 0.116 | 0.0068 | 0.0112 | 0.0531 | 0.0597 | 2502/19R5 | 134.2 | 77.3 | 56.9 | 0 | 0 | 0 | 0 | 45.9 | 0 | 0 | 0 | 0 | 40.1 | 0 | 0 | 13.9 | 0 | 0 | 0 | 0 | 0 | 0 | 27 | 0 | 7.3 | 0 | 0 | 0 | 1598 | 1608 | 1625 | 1639 | 662.2 | 675.7 | 698.1 | 760.6 | 221.49 | 217.54 | 210.7 | 209.39
2025-02-23 | 8 | Février | 2025-02-24 01:52 | 2025-02-24 02:50 | 50342 | 1 | A51671T | 58.12 | 1 | 63 | 129 | 127.9 | 130.513 | 39.65 | 3246 | 218 | 845 | 2.617 | 49.299 | 51.531 | 65.61 | 77.98 | 0 | 0 | 16.399 | 20.84375 | 23.25 | 30.5938 | 0 | 0 | 0 | 0 | 2000 | 661 | 2400 | 181 | 152 | 1181 | 0 | 202 | 0 | 0 | 317 | 1635 | 823.1 | 0.0619 | 0.0639 | 0.001 | 0.0052 | 0.0164 | 0.537 | 0.0489 | 0.128 | 0.726 | 0.101 | 0.0069 | 0.0111 | 0.0647 | 0.0498 | 2502/19R5 | 134.7 | 78.2 | 56.5 | 0 | 0 | 0 | 0 | 47.2 | 0 | 0 | 0 | 0 | 39.8 | 0 | 0 | 13.8 | 0 | 0 | 0 | 0 | 0 | 0 | 26.3 | 7.6 | 0 | 0 | 0 | 0 | 1664 | 1651 | 1635 |  | 905 | 718 | 823.1 |  | 208.58 | 198.64 | 217.37
2025-02-23 | 8 | Février | 2025-02-24 00:59 | 2025-02-24 01:52 | 50341 | 1 | A51671T | 52.5 | 8 | 60 | 127 | 125.5 | 130.746 | 38.967 | 3181 | 203 | 609 | 3.117 | 40.749 | 51.531 | 64.39 | 79.35 | 0 | 0 | 16.25 | 21.8438 | 22.717 | 29.6875 | 0 | 0 | 0 | 0 | 2000 | 657 | 2400 | 181 | 152 | 1183 | 0 | 202 | 0 | 0 | 353 | 1653 | 194.3 | 0.0624 | 0.0628 | 0.001 | 0.0046 | 0.0185 | 0.7 | 0.0657 | 0.122 | 0.796 | 0.108 | 0.0078 | 0.0108 | 0.0618 | 0.0665 | 2502/19R5 | 134.3 | 78.5 | 55.8 | 0 | 0 | 0 | 0 | 49.4 | 0 | 0 | 0 | 0 | 39.9 | 0 | 0 | 12.9 | 0 | 0 | 0 | 0 | 0 | 0 | 25.3 | 0 | 6.8 | 0 | 0 | 0 | 1631 | 1653 | 1653 |  | 651.9 | 821.7 | 194.3 |  | 202.4 | 207.46 | 101.54
2025-02-23 | 8 | Février | 2025-02-23 23:55 | 2025-02-24 00:59 | 50340 | 1 | S275J3 | 63.97 | 3 | 64 | 121 | 122.1 | 115.29 | 39.283 | 3101 | 198 | 492 | 3.033 | 39.89 | 50.656 | 62.77 | 77.37 | 0 | 0 | 16.683 | 21.8438 | 22.6 | 28.74995 | 0 | 0 | 0 | 0 | 2000 | 658 | 2400 | 182 | 153 | 1183 | 0 | 0 | 0 | 0 | 401 | 1665 | 862.8 | 0.0677 | 0.075 | 0.0018 | 0.0041 | 0.0178 | 0.408 | 0.0615 | 0.129 | 0.731 | 0.007 | 0.0067 | 0.0153 | 0.098 | 0.0627 | 2502/19R5 | 134.8 | 79.4 | 55.4 | 0 | 0 | 0 | 0 | 47.4 | 0 | 0 | 0 | 0 | 39.4 | 0 | 0 | 14.2 | 0 | 0 | 0 | 0 | 0 | 0 | 26.3 | 7.5 | 0 | 0 | 0 | 0 | 1606 | 1638 | 1665 |  | 24.7 | 823.3 | 862.8 |  | -24.67 | 215.76 | 204.53
2025-02-23 | 8 | Février | 2025-02-23 23:03 | 2025-02-23 23:55 | 50339 | 1 | S275J3 | 51.73 | 7 | 62 | 123 | 122.6 | 113.501 | 39.6 | 3294 | 203 | 850 | 3.15 | 39.048 | 51.531 | 65.72 | 78.08 | 0 | 0 | 16.017 | 21.5625 | 23.583 | 29.9374 | 0 | 0 | 0 | 0 | 2000 | 659 | 2400 | 180 | 153 | 1186 | 0 | 0 | 0 | 0 | 402 | 1648 | 665.3 | 0.0912 | 0.0804 | 0.001 | 0.0038 | 0.0162 | 0.725 | 0.0711 | 0.111 | 0.78 | 0.0062 | 0.0082 | 0.0135 | 0.0565 | 0.0824 | 2502/19R5 | 134 | 76.8 | 57.2 | 0 | 0 | 0 | 0 | 47.2 | 0 | 0 | 0 | 0 | 39.5 | 0 | 0 | 13.9 | 0 | 0 | 0 | 0 | 0 | 0 | 25.6 | 0 | 7.8 | 0 | 0 | 0 | 1614 | 1631 | 1635 | 1648 | 441.4 | 601.7 | 596.5 | 665.3 | 182.97 | 196.52 | 193.71 | 194.67
2025-02-23 | 8 | Février | 2025-02-23 17:28 | 2025-02-23 23:03 | 50338 | 1 | S275J3 | 56.87 | 1 | 62 | 119 | 119.1 | 121.832 | 41.617 | 3390 | 226 | 720 | 3.117 | 38.182 | 52.156 | 66.19 | 75.19 | 0 | 0 | 17.266 | 21.62507 | 24.35 | 30.5 | 0 | 0 | 0 | 0 | 2000 | 658 | 2400 | 182 | 152 | 1186 | 0 | 0 | 0 | 0 | 606 | 1651 | 807.7 | 0.0602 | 0.0699 | 0.001 | 0.0034 | 0.0211 | 0.815 | 0.0742 | 0.115 | 0.745 | 0.017 | 0.0073 | 0.0164 | 0.0635 | 0.0762 | 2502/19R5 | 133.2 | 76.8 | 56.4 | 0 | 0 | 0 | 0 | 41.8 | 0 | 0 | 0 | 0 | 46 | 0 | 0 | 19.4 | 0 | 0 | 0 | 0 | 0 | 0 | 26 | 0 | 0 | 0 | 0 | 0 | 1652 | 1632 | 1661 | 1651 | 192.5 | 655.2 | 822.2 | 807.7 | 101.4 | 202.23 | 203.17 | 207.29
2025-02-23 | 8 | Février | 2025-02-23 16:33 | 2025-02-23 17:28 | 50337 | 1 | A51671T | 54.93 | 2 | 58 | 126 | 126.3 | 121.722 | 39.017 | 2977 | 201 | 954 | 3.967 | 31.765 | 50.812 | 64.47 | 78.14 | 0 | 0 | 16.283 | 22.0313 | 22.734 | 28.7499 | 0 | 0 | 0 | 0 | 2000 | 659 | 2400 | 182 | 152 | 1189 | 0 | 202 | 0 | 0 | 258 | 1689 | 682.8 | 0.086 | 0.0987 | 0.001 | 0.0043 | 0.0172 | 0.573 | 0.0661 | 0.113 | 0.806 | 0.108 | 0.0082 | 0.0121 | 0.0707 | 0.0666 | 2502/19R5 | 134.4 | 78.1 | 56.3 | 0 | 0 | 0 | 0 | 42 | 0 | 0 | 0 | 0 | 40.2 | 0 | 0 | 18.7 | 0 | 0 | 0 | 0 | 0 | 0 | 26.4 | 0 | 7.1 | 0 | 0 | 0 | 1617 | 1684 | 1693 | 1689 | 452.5 | 798.4 | 705.5 | 682.8 | 183.17 | 188.53 | 174.57 | 174.34
2025-02-23 | 8 | Février | 2025-02-23 15:39 | 2025-02-23 16:33 | 50336 | 1 | A51671T | 54.18 | 8 | 60 | 125 | 122.5 | 105.405 | 38.35 | 3450 | 220 | 913 | 3.883 | 32.189 | 50.312 | 65.29 | 78.72 | 0 | 0 | 15.383 | 20.6876 | 22.966 | 29.5937 | 0 | 0 | 0 | 0 | 2000 | 659 | 2400 | 182 | 153 | 1182 | 0 | 201 | 0 | 0 | 263 | 1666 | 782.5 | 0.0906 | 0.0837 | 0.001 | 0.0038 | 0.0187 | 0.225 | 0.0694 | 0.13 | 0.79 | 0.127 | 0.009 | 0.0099 | 0.0524 | 0.0683 | 2502/19R5 | 134.5 | 79.2 | 55.3 | 0 | 0 | 0 | 0 | 41.6 | 0 | 0 | 0 | 0 | 40.3 | 0 | 0 | 19.2 | 0 | 0 | 0 | 0 | 0 | 0 | 26.5 | 6.9 | 0 | 0 | 0 | 0 | 1148 | 1645 | 1656 | 1666 | 0.1 | 701.2 | 576.9 | 782.5 | -184.4 | 200.16 | 179.85 | 196.82
2025-02-23 | 8 | Février | 2025-02-23 14:44 | 2025-02-23 15:39 | 50335 | 1 | A51671T | 55.08 | 7 | 61 | 127 | 125.5 | 135.093 | 38.65 | 3424 | 221 | 1000 | 3.967 | 32.017 | 50.312 | 65.58 | 78.1 | 0 | 0 | 15.017 | 20.2813 | 23.634 | 30 | 0 | 0 | 0 | 0 | 2000 | 658 | 2400 | 182 | 153 | 1182 | 0 | 202 | 0 | 0 | 263 | 1681 | 794.1 | 0.0695 | 0.0891 | 0.001 | 0.0037 | 0.0148 | 0.677 | 0.058 | 0.0961 | 0.808 | 0.121 | 0.0098 | 0.0082 | 0.0631 | 0.0609 | 2502/19R5 | 134.5 | 79.2 | 55.3 | 0 | 0 | 0 | 0 | 41.8 | 0 | 0 | 0 | 0 | 40.4 | 0 | 0 | 18.7 | 0 | 0 | 0 | 0 | 0 | 0 | 26 | 0 | 7.6 | 0 | 0 | 0 | 1648 | 1687 | 1685 | 1681 | 620.7 | 641.1 | 26.2 | 794.1 | 189.57 | 170.79 | -62.85 | 189.76
2025-02-23 | 8 | Février | 2025-02-23 13:45 | 2025-02-23 14:44 | 50334 | 1 | S275J3 | 58.7 | 1 | 63 | 126 | 124 | 107.988 | 37.867 | 3113 | 218 | 931 | 4.317 | 29.189 | 49.406 | 63.44 | 78.28 | 0 | 0 | 15.417 | 20.5625 | 22.45 | 28.7813 | 0 | 0 | 0 | 0 | 2000 | 607 | 2400 | 181 | 152 | 1198 | 0 | 0 | 0 | 0 | 264 | 1694 | 814.2 | 0.0815 | 0.0914 | 0.001 | 0.0049 | 0.0162 | 0.362 | 0.0697 | 0.108 | 0.807 | 0.0089 | 0.0087 | 0.0106 | 0.0434 | 0.0698 | 2502/19R5 | 134.7 | 78.4 | 56.3 | 0 | 0 | 0 | 0 | 41.7 | 0 | 0 | 0 | 0 | 40.1 | 0 | 0 | 19.4 | 0 | 0 | 0 | 0 | 0 | 0 | 26.2 | 7.3 | 0 | 0 | 0 | 0 | 1622 | 1633 | 1699 | 1694 | 435.6 | 441.2 | 675 | 814.2 | 177.66 | 172.63 | 168.07 | 184.55
2025-02-23 | 8 | Février | 2025-02-23 12:46 | 2025-02-23 13:45 | 50333 | 1 | S275J3 | 58.7 | 2 | 59 | 126 | 125.1 | 129.486 | 39.433 | 3629 | 226 | 1159 | 4.233 | 29.764 | 51.375 | 67.93 | 78.17 | 0 | 0 | 15.35 | 20.7813 | 24.083 | 30.5625 | 0 | 0 | 0 | 0 | 2000 | 607 | 2400 | 181 | 153 | 1185 | 0 | 0 | 0 | 0 | 261 | 1662 | 748.8 | 0.109 | 0.114 | 0.001 | 0.008 | 0.0201 | 0.653 | 0.0814 | 0.111 | 0.829 | 0.0109 | 0.012 | 0.0118 | 0.0717 | 0.0799 | 2502/19R5 | 134.3 | 78.9 | 55.4 | 0 | 0 | 0 | 0 | 41.8 | 0 | 0 | 0 | 0 | 40.2 | 0 | 0 | 18.7 | 0 | 0 | 0 | 0 | 0 | 0 | 26.2 | 0 | 7.4 | 0 | 0 | 0 | 1631 | 1660 | 1660 | 1662 | 285.9 | 525.3 | 636.3 | 748.8 | 141.83 | 170.8 | 184.88 | 195.75
2025-02-23 | 8 | Février | 2025-02-23 11:53 | 2025-02-23 12:46 | 50332 | 1 | S275J3 | 53.38 | 8 | 60 | 126 | 122.6 | 127.805 | 38.417 | 3242 | 214 | 1098 | 4.467 | 28.209 | 51.562 | 66.66 | 80.53 | 0 | 0 | 14.85 | 19.9688 | 23.566 | 31.5625 | 0 | 0 | 0 | 0 | 2000 | 607 | 2400 | 181 | 152 | 1184 | 0 | 0 | 0 | 0 | 262 | 1641 | 836.1 | 0.0789 | 0.0971 | 0.001 | 0.0042 | 0.0169 | 0.524 | 0.0894 | 0.128 | 0.821 | 0.0137 | 0.0082 | 0.0105 | 0.0961 | 0.0868 | 2502/19R5 | 134.6 | 78.5 | 56.1 | 0 | 0 | 0 | 0 | 41.7 | 0 | 0 | 0 | 0 | 40.7 | 0 | 0 | 18.5 | 0 | 0 | 0 | 0 | 0 | 0 | 26.6 | 7.1 | 0 | 0 | 0 | 0 | 1651 | 1585 | 1614 | 1641 | 191.3 | 433.7 | 377.3 | 836.1 | 101.48 | 197.44 | 171.44 | 215.26
2025-02-23 | 8 | Février | 2025-02-23 10:54 | 2025-02-23 11:53 | 50331 | 1 | S275J3 | 58.77 | 7 | 61 | 126 | 124.7 | 128.33 | 39 | 3261 | 221 | 1102 | 4.867 | 25.89 | 51.625 | 66.82 | 79.42 | 0 | 0 | 15.484 | 20.6875 | 23.516 | 30.9062 | 0 | 0 | 0 | 0 | 2000 | 607 | 2400 | 182 | 152 | 1183 | 0 | 0 | 0 | 0 | 256 | 1658 | 665.8 | 0.0564 | 0.0933 | 0.0035 | 0.0048 | 0.021 | 1.34 | 0.0653 | 0.13 | 0.617 | 0.0082 | 0.0072 | 0.0129 | 0.0455 | 0.0683 | 2502/19R5 | 134.1 | 75.6 | 58.5 | 0 | 0 | 0 | 0 | 42 | 0 | 0 | 0 | 0 | 42.4 | 0 | 0 | 17.1 | 0 | 0 | 0 | 0 | 0 | 0 | 26.2 | 0 | 6.4 | 0 | 0 | 0 | 1586 | 1669 | 1658 |  | 378.6 | 781.3 | 665.8 |  | 186.9 | 195.08 | 189.3
2025-02-23 | 8 | Février | 2025-02-23 09:59 | 2025-02-23 10:54 | 50330 | 1 | S275J3 | 55.28 | 1 | 62 | 126 | 123.6 | 116.543 | 38.5 | 3294 | 218 | 1004 | 4.467 | 28.209 | 51.938 | 66.82 | 80.94 | 0 | 0 | 14.883 | 20.4688 | 23.617 | 31.4687 | 0 | 0 | 0 | 0 | 2000 | 608 | 2400 | 180 | 151 | 1183 | 0 | 0 | 0 | 0 | 256 | 1653 | 195.3 | 0.0467 | 0.072 | 0.001 | 0.0034 | 0.0213 | 0.747 | 0.0801 | 0.112 | 0.781 | 0.0074 | 0.0065 | 0.0124 | 0.038 | 0.0832 | 2502/19R5 | 134.9 | 80 | 54.9 | 0 | 0 | 0 | 0 | 46 | 0 | 0 | 0 | 0 | 40 | 0 | 0 | 14.8 | 0 | 0 | 0 | 0 | 0 | 0 | 26.4 | 7.7 | 0 | 0 | 0 | 0 | 1596 | 1632 | 1652 | 1653 | 488.7 | 688.6 | 192.5 | 195.3 | 200.24 | 205.89 | 101.4 | 101.92
2025-02-23 | 8 | Février | 2025-02-23 09:07 | 2025-02-23 09:59 | 50329 | 1 | S275J3 | 51.47 | 2 | 60 | 126 | 125.8 | 118.709 | 38.633 | 3271 | 214 | 1129 | 4.167 | 30.24 | 52.25 | 67.56 | 81.15 | 0 | 0 | 15.167 | 20.5313 | 23.467 | 31.6875 | 0 | 0 | 0 | 0 | 2000 | 608 | 2400 | 181 | 153 | 1182 | 0 | 0 | 0 | 0 | 257 | 1642 | 665.2 | 0.0599 | 0.0842 | 0.001 | 0.0038 | 0.0197 | 0.453 | 0.0772 | 0.124 | 0.782 | 0.0087 | 0.0071 | 0.0129 | 0.0498 | 0.0843 | 2502/19R5 | 134.5 | 78.8 | 55.7 | 0 | 0 | 0 | 0 | 46.5 | 0 | 0 | 0 | 0 | 40.7 | 0 | 0 | 14.3 | 0 | 0 | 0 | 0 | 0 | 0 | 26.2 | 0 | 6.8 | 0 | 0 | 0 | 1595 | 1593 | 1617 | 1642 | 528.6 | 470.8 | 513.6 | 665.2 | 206.55 | 199.12 | 192.48 | 197.91
2025-02-23 | 8 | Février | 2025-02-23 08:05 | 2025-02-23 09:07 | 50328 | 1 | S275J3 | 61.98 | 8 | 62 | 123 | 122.3 | 115.657 | 40.817 | 3562 | 229 | 1347 | 5.317 | 23.135 | 54.031 | 71.17 | 79.42 | 0 | 0 | 15.95 | 21.3438 | 24.867 | 32.6563 | 0 | 0 | 0 | 0 | 2000 | 608 | 2400 | 182 | 152 | 1184 | 0 | 0 | 0 | 0 | 259 | 1654 | 699.3 | 0.0795 | 0.0725 | 0.001 | 0.0037 | 0.0189 | 0.622 | 0.0617 | 0.116 | 0.763 | 0.0109 | 0.0078 | 0.0139 | 0.0573 | 0.064 | 2502/19R5 | 134.8 | 77.7 | 57.1 | 0 | 0 | 0 | 0 | 46.9 | 0 | 0 | 0 | 0 | 40.5 | 0 | 0 | 14 | 0 | 0 | 0 | 0 | 0 | 0 | 26.1 | 7.3 | 0 | 0 | 0 | 0 | 1700 | 1588 | 1625 | 1654 | 68.7 | 480.7 | 524.8 | 699.3 | -0.16 | 203.37 | 189.72 | 195.07
2025-02-23 | 8 | Février | 2025-02-23 07:15 | 2025-02-23 08:05 | 50327 | 1 | S275J3 | 50.3 | 7 | 61 | 129 | 128.6 | 130.407 | 37.517 | 3128 | 215 | 1247 | 2.65 | 48.679 | 50.844 | 66.21 | 81.31 | 0 | 0 | 14.933 | 20.5 | 22.584 | 30.2813 | 0 | 0 | 0 | 0 | 2000 | 607 | 2400 | 182 | 153 | 1182 | 0 | 0 | 0 | 0 | 261 | 1635 | 786.4 | 0.0693 | 0.0496 | 0.001 | 0.0036 | 0.0158 | 0.651 | 0.0681 | 0.0888 | 0.711 | 0.0053 | 0.007 | 0.013 | 0.0677 | 0.0659 | 2502/19R5 | 134.6 | 77.6 | 57 | 0 | 0 | 0 | 0 | 47.7 | 0 | 0 | 0 | 0 | 39.8 | 0 | 0 | 14.1 | 0 | 0 | 0 | 0 | 0 | 0 | 25.9 | 0 | 7.1 | 0 | 0 | 0 | 1600 | 1628 | 1636 | 1635 | 653.7 | 753.3 | 935.6 | 786.4 | 219.46 | 214.66 | 226.24 | 214.02
2025-02-23 | 8 | Février | 2025-02-23 06:12 | 2025-02-23 07:15 | 50326 | 1 | DD13C | 62.62 | 1 | 62 | 126 | 123.2 | 110.486 | 38.2 | 3393 | 221 | 840 | 2.683 | 46.957 | 48.938 | 63.45 | 76.87 | 0 | 0 | 16.267 | 19.90625 | 21.933 | 28.9687 | 0 | 0 | 0 | 0 | 2000 | 610 | 2400 | 181 | 153 | 0 | 134 | 0 | 0 | 0 | 405 | 1646 | 1158.6 | 0.036 | 0.05 | 0.001 | 0.0061 | 0.0201 | 0.552 | 0.0641 | 0.0958 | 0.795 | 0.0358 | 0.0111 | 0.0051 | 0.0343 | 0.0904 | 2502/19R4 | 125.6 | 79.7 | 45.9 | 0 | 0 | 0 | 0 | 45.6 | 0 | 0 | 0 | 0 | 36 | 0 | 0 | 0 | 17.7 | 0 | 0 | 0 | 0 | 0 | 18.6 | 0 | 7.7 | 0 | 0 | 0 | 1642 | 1617 | 1689 | 1646 | 1015.8 | 819.1 | 1733 | 1158.6 | 229.02 | 226.79 | 242.71 | 236.51
2025-02-23 | 8 | Février | 2025-02-23 05:10 | 2025-02-23 06:12 | 50325 | 1 | DD13C | 62.12 | 2 | 59 | 130 | 127.7 | 125.935 | 39.983 | 3581 | 219 | 882 | 2.433 | 53.425 | 52.594 | 67.84 | 78.92 | 0 | 0 | 15.283 | 20.9374 | 24.7 | 31.625 | 0 | 0 | 0 | 0 | 2000 | 607 | 2400 | 183 | 153 | 0 | 137 | 0 | 0 | 0 | 423 | 1650 | 1102.2 | 0.0273 | 0.0486 | 0.001 | 0.0068 | 0.0181 | 0.59 | 0.0762 | 0.0286 | 0.121 | 0.0093 | 0.0073 | 0.0137 | 0.0879 | 0.0748 | 2502/19R4 | 135.1 | 79.8 | 55.3 | 0 | 0 | 0 | 0 | 47.9 | 0 | 0 | 0 | 0 | 39.6 | 0 | 0 | 0 | 20 | 0 | 0 | 0 | 0 | 0 | 20.1 | 7.5 | 0 | 0 | 0 | 0 | 1575 | 1605 | 1632 | 1650 | 668 | 809.7 | 873.2 | 1102.2 | 234.65 | 232.47 | 223.34 | 230.67
2025-02-22 | 8 | Février | 2025-02-23 04:18 | 2025-02-23 05:10 | 50324 | 1 | DD13C | 51.93 | 8 | 62 | 128 | 128.9 | 126.807 | 39.167 | 3480 | 221 | 968 | 2.65 | 48.302 | 51.313 | 66.62 | 78.61 | 0 | 0 | 14.767 | 20.2813 | 24.4 | 31.0313 | 0 | 0 | 0 | 0 | 2000 | 607 | 2400 | 181 | 152 | 0 | 135 | 0 | 0 | 0 | 425 | 1659 | 1137.3 | 0.0403 | 0.0518 | 0.001 | 0.0036 | 0.014 | 0.48 | 0.0721 | 0.0334 | 0.127 | 0.013 | 0.0068 | 0.0116 | 0.0751 | 0.0749 | 2502/19R4 | 135 | 78.4 | 56.6 | 0 | 0 | 0 | 0 | 48 | 0 | 0 | 0 | 0 | 39 | 0 | 0 | 0 | 20.4 | 0 | 0 | 0 | 0 | 0 | 20.5 | 0 | 7.1 | 0 | 0 | 0 | 1601 | 1623 | 1646 | 1659 | 750.6 | 866.2 | 970.4 | 1137.3 | 229.08 | 227.64 | 223.49 | 228.08
2025-02-22 | 8 | Février | 2025-02-23 03:25 | 2025-02-23 04:18 | 50323 | 1 | DD13C | 53.12 | 7 | 61 | 127 | 128.5 | 126.933 | 38.7 | 3533 | 225 | 998 | 2.583 | 49.161 | 50.438 | 66.04 | 78.2 | 0 | 0 | 15.3 | 20.375 | 23.4 | 30.0312 | 0 | 0 | 0 | 0 | 2000 | 607 | 2400 | 182 | 152 | 0 | 132 | 0 | 0 | 0 | 770 | 1646 | 1084.1 | 0.0503 | 0.0547 | 0.001 | 0.0039 | 0.0171 | 0.565 | 0.0761 | 0.0461 | 0.116 | 0.0123 | 0.0071 | 0.0163 | 0.0674 | 0.0767 | 2502/19R4 | 134.9 | 79.3 | 55.6 | 0 | 0 | 0 | 0 | 48.7 | 0 | 0 | 0 | 0 | 38.1 | 0 | 0 | 0 | 20.3 | 0 | 0 | 0 | 0 | 0 | 20.6 | 7.2 | 0 | 0 | 0 | 0 | 1616 | 1642 | 1642 | 1646 | 807.1 | 967.8 | 978.6 | 1084.1 | 226.25 | 225.46 | 226.28 | 231.63
2025-02-22 | 8 | Février | 2025-02-23 02:32 | 2025-02-23 03:25 | 50322 | 1 | DD13C | 53.05 | 1 | 62 | 127 | 124.4 | 126.941 | 39.383 | 3360 | 213 | 1043 | 2.467 | 51.486 | 51.406 | 66.63 | 78.32 | 0 | 0 | 15.167 | 20.3125 | 24.216 | 31.0625 | 0 | 0 | 0 | 0 | 2000 | 608 | 2400 | 182 | 153 | 0 | 134 | 0 | 0 | 0 | 788 | 1648 | 981.8 | [7 empty] | 0.0343 | 0.132 | 0.0222 | 0.0064 | 0.005 | 0.0536 | 0.0726 | 2502/19R4 | 134.9 | 79.7 | 55.2 | 0 | 0 | 0 | 0 | 47.4 | 0 | 0 | 0 | 0 | 38.4 | 0 | 0 | 0 | 20.5 | 0 | 0 | 0 | 0 | 0 | 21.1 | 0 | 7.5 | 0 | 0 | 0 | 1587 | 1616 | 1631 | 1648 | 666.9 | 845.7 | 954.2 | 981.8 | 228 | 229.69 | 230.4 | 223.26
2025-02-22 | 8 | Février | 2025-02-23 01:38 | 2025-02-23 02:32 | 50321 | 1 | DD13B | 54.72 | 2 | 59 | 126 | 123.9 | 126.744 | 40.367 | 3427 | 230 | 891 | 2.683 | 46.957 | 51.406 | 66.27 | 76.41 | 0 | 0 | 16.05 | 20.56245 | 24.316 | 30.7813 | 0 | 0 | 0 | 0 | 2000 | 607 | 2400 | 183 | 153 | 0 | 122 | 0 | 0 | 0 | 394 | 1647 | 994.5 | 0.0718 | 0.0512 | 0.001 | 0.0038 | 0.0162 | 0.787 | 0.0801 | 0.041 | 0.122 | 0.0168 | 0.0058 | 0.0123 | 0.0934 | 0.0773 | 2502/19R3 | 134.5 | 77.8 | 56.7 | 0 | 0 | 0 | 0 | 48.1 | 0 | 0 | 0 | 0 | 37.6 | 0 | 0 | 0 | 20.2 | 0 | 0 | 0 | 0 | 0 | 20.8 | 7.8 | 0 | 0 | 0 | 0 | 1593 | 1594 | 1628 | 1647 | 680.6 | 657.5 | 908.8 | 994.5 | 226.23 | 223.15 | 228.45 | 224.75
2025-02-22 | 8 | Février | 2025-02-23 00:45 | 2025-02-23 01:38 | 50320 | 1 | DD13B | 52.95 | 8 | 62 | 123 | 122.6 | 101.366 | 38.85 | 3374 | 221 | 831 | 3.033 | 40.549 | 51.125 | 65.55 | 78.96 | 0 | 0 | 15.533 | 20.5625 | 23.317 | 30.5312 | 0 | 0 | 0 | 0 | 2000 | 607 | 2400 | 181 | 153 | 0 | 123 | 0 | 0 | 0 | 420 | 1668 | 1181.4 | 0.0482 | 0.0564 | 0.001 | 0.0052 | 0.0176 | 0.689 | 0.0923 | 0.0428 | 0.129 | 0.0157 | 0.0067 | 0.0143 | 0.0758 | 0.0927 | 2502/19R3 | 134.8 | 78.6 | 56.2 | 0 | 0 | 0 | 0 | 47 | 0 | 0 | 0 | 0 | 39.6 | 0 | 0 | 0 | 20 | 0 | 0 | 0 | 0 | 0 | 20.6 | 0 | 7.6 | 0 | 0 | 0 | 1640 | 1665 | 1668 |  | 877.9 | 1115.8 | 1181.4 |  | 219.39 | 223.42 | 225.98
2025-02-22 | 8 | Février | 2025-02-22 23:53 | 2025-02-23 00:45 | 50319 | 1 | DD13B | 51.45 | 7 | 61 | 126 | 127.9 | 126.665 | 40.283 | 3521 | 225 | 900 | 2.85 | 44.211 | 53.281 | 68.44 | 79.36 | 0 | 0 | 15.233 | 20.25 | 25.05 | 33 | 0 | 0 | 0 | 0 | 2000 | 606 | 2400 | 183 | 152 | 0 | 125 | 0 | 0 | 0 | 403 | 1672 | 1067 | 0.0651 | 0.0563 | 0.001 | 0.0037 | 0.019 | 0.453 | 0.0776 | 0.0452 | 0.121 | 0.0154 | 0.0069 | 0.0154 | 0.0781 | 0.0725 | 2502/19R3 | 134.9 | 79.8 | 55.1 | 0 | 0 | 0 | 0 | 49.9 | 0 | 0 | 0 | 0 | 37.6 | 0 | 0 | 0 | 20 | 0 | 0 | 0 | 0 | 0 | 19.8 | 7.6 | 0 | 0 | 0 | 0 | 1586 | 1633 | 1658 | 1672 | 69.7 | 759.2 | 938.1 | 1067 | 62.42 | 212.52 | 214.48 | 216.33
2025-02-22 | 8 | Février | 2025-02-22 17:57 | 2025-02-22 23:53 | 50318 | 1 | DD13B | 51.38333 | 1 | 61 | 124 | 124 | 126.911 | 42.1 | 3833 | 239 | 988 | 2.683 | 46.211 | 52.562 | 69.08 | 74.91 | 0 | 0 | 16.033 | 20.9688 | 26.066 | 31.5625 | 0 | 0 | 0 | 0 | 2000 | 607 | 2400 | 182 | 153 | 0 | 120 | 0 | 0 | 0 | 393 | 1659 | 928.6 | [7 empty] | 0.0312 | 0.156 | 0.0123 | 0.0074 | 0.0142 | 0.0876 | 0.0744 | 2502/19R3 | 133.9 | 78.5 | 55.4 | 0 | 0 | 0 | 0 | 46.3 | 0 | 0 | 0 | 0 | 46.5 | 0 | 0 | 0 | 20.2 | 0 | 0 | 0 | 0 | 0 | 20.9 | 0 | 0 | 0 | 0 | 0 | 1601 | 1650 | 1669 | 1659 | 259.4 | 554.3 | 848.1 | 928.6 | 150.95 | 180.17 | 201.1 | 213.19
2025-02-22 | 8 | Février | 2025-02-22 17:00 | 2025-02-22 17:57 | 50317 | 1 | S235JR | 57.32 | 1 | 63 | 129 | 134.6 | 122.144 | 39.3 | 3308 | 226 | 903 | 3.1 | 41.613 | 50.5 | 65.04 | 77.1 | 0 | 0 | 15.033 | 20.0625 | 24.267 | 30.4062 | 0 | 0 | 0 | 0 | 2000 | 607 | 2400 | 181 | 153 | 934 | 0 | 0 | 0 | 0 | 400 | 1636 | 699.9 | 0.0721 | 0.0674 | 0.001 | 0.0038 | 0.0191 | 0.67 | 0.0639 | 0.0776 | 0.546 | 0.0033 | 0.0067 | 0.0182 | 0.089 | 0.0633 | 2502/19R5 | 133.6 | 78.2 | 55.4 | 0 | 0 | 0 | 0 | 46.9 | 0 | 0 | 0 | 0 | 40.7 | 0 | 0 | 14.4 | 0 | 0 | 0 | 0 | 0 | 0 | 24.7 | 0 | 6.9 | 0 | 0 | 0 | 1606 | 1637 | 1640 | 1636 | 729.2 | 686.2 | 557.7 | 699.9 | 224.23 | 202.91 | 186.05 | 204.91
2025-02-22 | 8 | Février | 2025-02-22 15:58 | 2025-02-22 17:00 | 50316 | 1 | S235JR | 62 | 2 | 58 | 128 | 126.9 | 130.006 | 38.383 | 2998 | 217 | 779 | 3.083 | 41.514 | 50.094 | 63.16 | 78.31 | 0 | 0 | 17.033 | 22.46875 | 21.35 | 27.5938 | 0 | 0 | 0 | 0 | 2000 | 607 | 2400 | 182 | 152 | 936 | 0 | 0 | 0 | 0 | 628 | 1669 | 771.6 | 0.0741 | 0.0815 | 0.001 | 0.004 | 0.0205 | 0.82 | 0.0746 | 0.0981 | 0.646 | 0.0062 | 0.0064 | 0.0114 | 0.0529 | 0.0761 | 2502/19R5 | 134.4 | 76.9 | 57.5 | 0 | 0 | 0 | 0 | 47.8 | 0 | 0 | 0 | 0 | 39.8 | 0 | 0 | 13.8 | 0 | 0 | 0 | 0 | 0 | 0 | 25.3 | 7.7 | 0 | 0 | 0 | 0 | 1634 | 1652 | 1669 |  | 536.6 | 667.7 | 771.6 |  | 186.47 | 192.76 | 194.16
2025-02-22 | 8 | Février | 2025-02-22 15:03 | 2025-02-22 15:58 | 50315 | 1 | S235JR | 55.1 | 8 | 62 | 127 | 129.1 | 104.105 | 37.767 | 3007 | 209 | 746 | 3.267 | 38.878 | 50.781 | 63.7 | 80.68 | 0 | 0 | 16.033 | 21.7188 | 21.733 | 29.0313 | 0 | 0 | 0 | 0 | 2000 | 608 | 2400 | 183 | 153 | 933 | 0 | 0 | 0 | 0 | 571 | 1651 | 796.6 | 0.0539 | 0.064 | 0.001 | 0.0053 | 0.0201 | 0.557 | 0.0812 | 0.0949 | 0.601 | 0.0052 | 0.0071 | 0.0161 | 0.0615 | 0.0816 | 2502/19R5 | 134.2 | 77.4 | 56.8 | 0 | 0 | 0 | 0 | 47.3 | 0 | 0 | 0 | 0 | 40.9 | 0 | 0 | 13.7 | 0 | 0 | 0 | 0 | 0 | 0 | 25.6 | 0 | 6.7 | 0 | 0 | 0 | 1645 | 1651 | 1651 |  | 772.5 | 860.9 | 796.6 |  | 207.27 | 211.97 | 206.27
2025-02-22 | 8 | Février | 2025-02-22 14:09 | 2025-02-22 15:03 | 50314 | 1 | S235JR | 54.12 | 7 | 62 | 127 | 128.3 | 130.137 | 39.967 | 3312 | 220 | 909 | 3.517 | 36.114 | 52.969 | 67.52 | 79.52 | 0 | 0 | 15.417 | 20.5313 | 24.55 | 32.4063 | 0 | 0 | 0 | 0 | 2000 | 606 | 2400 | 182 | 152 | 936 | 0 | 0 | 0 | 0 | 402 | 1655 | 704.8 | 0.067 | 0.0645 | 0.001 | 0.0039 | 0.0194 | 0.606 | 0.0613 | 0.0845 | 0.638 | 0.0111 | 0.0066 | 0.0122 | 0.0617 | 0.063 | 2502/19R5 | 134.7 | 77.5 | 57.2 | 0 | 0 | 0 | 0 | 48.4 | 0 | 0 | 0 | 0 | 40 | 0 | 0 | 14.3 | 0 | 0 | 0 | 0 | 0 | 0 | 24.5 | 7.5 | 0 | 0 | 0 | 0 | 1627 | 1681 | 1655 |  | 636.9 | 884.1 | 704.8 |  | 202.87 | 197.64 | 195.11
2025-02-22 | 8 | Février | 2025-02-22 13:12 | 2025-02-22 14:09 | 50313 | 2 | S235JR | 56.2 | 1 | 63 | 126 | 128.5 | 129.904 | 39.083 | 3282 | 216 | 918 | 3.3 | 38.182 | 51.75 | 66.23 | 79.45 | 15.45 | 20.75 | 23.634 | 30.9687 | 0 | 0 | 0 | 0 | 0 | 0 | 2000 | 607 | 2400 | 180 | 153 | 936 | 0 | 0 | 0 | 0 | 572 | 1666 | 860 | 0.135 | 0.123 | 0.001 | 0.0045 | 0.0177 | 0.543 | 0.0709 | 0.0953 | 0.663 | 0.0081 | 0.0086 | 0.0115 | 0.0631 | 0.0741 | 2502/19R5 | 134.6 | 79 | 55.6 | 0 | 0 | 0 | 0 | 47.1 | 0 | 0 | 0 | 0 | 40.8 | 0 | 0 | 14.1 | 0 | 0 | 0 | 0 | 0 | 0 | 25.9 | 0 | 6.7 | 0 | 0 | 0 | 1625 | 1644 | 1668 | 1666 | 347.9 | 393.8 | 552.9 | 860 | 159.51 | 158.31 | 170.23 | 203.75
2025-02-22 | 8 | Février | 2025-02-22 11:22 | 2025-02-22 13:12 | 50312 | 2 | S235JR | 110.72 | 8 | 0 | 125 | 124.1 | 130.032 | 49.283 | 3558 | 233 | 1230 | 0 | 0 | 32.4 | 49.06 | 39.45 | 0 | 0 | 0 | 0 | 0 | 0 | 0 | 0 | 0 | 0 | 0 | 606 | 0 | 182 | 152 | 933 | 0 | 0 | 0 | 0 | 502 | 1658 | 617.7 | 0.0587 | 0.0746 | 0.001 | 0.0052 | 0.0205 | 0.562 | 0.0648 | 0.08 | 0.526 | 0.0048 | 0.0062 | 0.0168 | 0.0555 | 0.0653 | 2502/19R5 | 134.4 | 78.2 | 56.2 | 0 | 0 | 0 | 0 | 47.3 | 0 | 0 | 0 | 0 | 40.6 | 0 | 0 | 14.2 | 0 | 0 | 0 | 0 | 0 | 0 | 25.2 | 7.1 | 0 | 0 | 0 | 0 | 1668 | 1658 |  |  | 726.2 | 617.7 |  |  | 190.25 | 183.79
2025-02-22 | 8 | Février | 2025-02-22 10:18 | 2025-02-22 11:22 | 50311 | 1 | S235JR | 63.57 | 7 | 0 | 120 | 126.4 | 104.145 | 43.567 | 3199 | 217 | 903 | 0 | 0 | 34.1 | 48.28 | 46.96 | 0 | 0 | 0 | 0 | 0 | 0 | 0 | 0 | 0 | 0 | 0 | 607 | 0 | 182 | 152 | 932 | 0 | 0 | 0 | 0 | 253 | 1653 | 194.3 | 0.0711 | 0.101 | 0.001 | 0.0048 | 0.0165 | 0.639 | 0.0575 | 0.0928 | 0.623 | 0.0117 | 0.0079 | 0.0122 | 0.0584 | 0.0593 | 2502/19R5 | 133.9 | 76.9 | 57 | 0 | 0 | 0 | 0 | 47.4 | 0 | 0 | 0 | 0 | 40 | 0 | 0 | 13.7 | 0 | 0 | 0 | 0 | 0 | 0 | 25.2 | 0 | 7.6 | 0 | 0 | 0 | 1750 | 1710 | 1702 | 1653 | 1221.6 | 854.3 | 797 | 194.3 | 183.97 | 179.4 | 178.64 | 101.54
2025-02-22 | 8 | Février | 2025-02-22 09:25 | 2025-02-22 10:18 | 50310 | 1 | S275J3 | 53.5 | 1 | 0 | 126 | 126.4 | 130.378 | 40.933 | 0 | 0 | 0 | 0 | 0 | 411 | 411 | 602.45 | 0 | 0 | 0 | 0 | 0 | 0 | 0 | 0 | 0 | 0 | 0 | 0 | 0 | 0 | 0 | 0 | 0 | 0 | 0 | 0 | 0 |  |  | 0.0638 | 0.0847 | 0.001 | 0.0035 | 0.0154 | 0.294 | 0.0584 | 0.0954 | 0.672 | 0.0078 | 0.0064 | 0.0128 | 0.0735 | 0.0613 | 2502/19R5 | 134.7 | 77.4 | 57.3 | 0 | 0 | 0 | 0 | 46.7 | 0 | 0 | 0 | 0 | 40.3 | 0 | 0 | 13.7 | 0 | 0 | 0 | 0 | 0 | 0 | 26.7 | 7.3 | 0 | 0 | 0 | 0
2025-02-22 | 8 | Février | 2025-02-22 08:21 | 2025-02-22 09:25 | 50309 | 1 | S275J3 | 63.55 | 1 | 0 | 120 | 125.5 | 109.465 | 38.883 | 0 | 0 | 0 | 0 | 0 | 341 | 341 | 526.19 | 0 | 0 | 0 | 0 | 0 | 0 | 0 | 0 | 0 | 0 | 0 | 0 | 0 | 0 | 0 | 0 | 0 | 0 | 0 | 0 | 0 |  |  | 0.0675 | 0.0946 | 0.001 | 0.0038 | 0.0139 | 0.502 | 0.0684 | 0.0857 | 0.79 | 0.0057 | 0.0074 | 0.013 | 0.0714 | 0.0688 | 2502/19R5 | 125.7 | 76.5 | 49.2 | 0 | 0 | 0 | 0 | 43 | 0 | 0 | 0 | 0 | 37.4 | 0 | 0 | 13 | 0 | 0 | 0 | 0 | 0 | 0 | 24.9 | 0 | 7.4 | 0 | 0 | 0
2025-02-22 | 8 | Février | 2025-02-22 07:27 | 2025-02-22 08:21 | 50308 | 3 | S275J3 | 54.38 | 1 | 0 | 125 | 126 | 121.026 | 36.333 | 3006 | 216 | 863 | 0 | 0 | 41.1 | 54.53 | 67.87 | 0 | 0 | 0 | 0 | 0 | 0 | 0 | 0 | 0 | 0 | 1000 | 607 | 350 | 184 | 152 | 1184 | 0 | 0 | 0 | 0 | 700 | 1673 | 648 | 0.0702 | 0.0938 | 0.001 | 0.0042 | 0.0159 | 0.425 | 0.0693 | 0.138 | 0.787 | 0.0119 | 0.0116 | 0.0158 | 0.0748 | 0.0738 | 2502/19R5 | 123.3 | 76.5 | 46.8 | 0 | 0 | 0 | 0 | 40 | 0 | 0 | 0 | 0 | 39.7 | 0 | 0 | 12.7 | 0 | 0 | 0 | 0 | 0 | 0 | 24.1 | 6.8 | 0 | 0 | 0 | 0 | 1645 | 1679 | 1669 | 1673 | 433.1 | 684.8 | 555.7 | 648 | 164.76 | 179.97 | 170.06 | 179.17
2025-02-22 | 8 | Février | 2025-02-22 06:11 | 2025-02-22 07:27 | 50307 | 1 | S275J3 | 75.27 | 2 | 0 | 120 | 125.6 | 121.334 | 41.933 | 3313 | 218 | 1353 | 0 | 0 | 42.1 | 58.47 | 60.24 | 0 | 0 | 0 | 0 | 0 | 0 | 0 | 0 | 0 | 0 | 0 | 607 | 0 | 183 | 152 | 1185 | 0 | 0 | 0 | 0 | 251 | 1651 | 696.4 | 0.058 | 0.082 | 0.001 | 0.0027 | 0.0158 | 0.654 | 0.07 | 0.0835 | 0.758 | 0.0043 | 0.0061 | 0.0151 | 0.0784 | 0.0696 | 2502/19R5 | 134.6 | 78.8 | 55.8 | 0 | 0 | 0 | 0 | 47.3 | 0 | 0 | 0 | 0 | 40 | 0 | 0 | 13.9 | 0 | 0 | 0 | 0 | 0 | 0 | 25.6 | 0 | 7.8 | 0 | 0 | 0 | 1606 | 1629 | 1651 | 1651 | 692.1 | 539.2 | 607.9 | 696.4 | 220.39 | 189.54 | 186.41 | 196.4
2025-02-22 | 8 | Février | 2025-02-22 05:00 | 2025-02-22 06:11 | 50306 | 9 | S275J3 | 71.73 | 8 | 0 | 120 | 127.3 | 141.793 | 39.733 | 3028 | 205 | 1252 | 0 | 0 | 32.1 | 47.15 | 48.47 | 0 | 0 | 0 | 0 | 0 | 0 | 0 | 0 | 0 | 0 | 0 | 606 | 0 | 182 | 152 | 1184 | 0 | 0 | 0 | 0 | 250 | 1640 | 652.1 | 0.0726 | 0.0828 | 0.001 | 0.0039 | 0.0248 | 0.667 | 0.0574 | 0.0996 | 0.752 | 0.0055 | 0.0055 | 0.0151 | 0.062 | 0.057 | 2502/19R5 | 125.5 | 79.6 | 45.9 | 0 | 0 | 0 | 0 | 45.5 | 0 | 0 | 0 | 0 | 32.4 | 0 | 0 | 14.3 | 0 | 0 | 0 | 0 | 0 | 0 | 25.7 | 7.6 | 0 | 0 | 0 | 0 | 1612 | 1650 | 1640 |  | 573.7 | 731.3 | 652.1 |  | 203.33 | 200.53 | 197.54
2025-02-21 | 8 | Février | 2025-02-22 04:09 | 2025-02-22 05:00 | 50305 | 2 | S275J3 | 50.77 | 1 | 63 | 130 | 127.7 | 121.895 | 35.6 | 0 | 0 | 0 | 0 | 0 | 49.1 | 49.1 | 82.75 | 0 | 0 | 0 | 0 | 0 | 0 | 0 | 0 | 0 | 0 | 0 | 0 | 0 | 0 | 0 | 0 | 0 | 0 | 0 | 0 | 0 | 1666 | 680 | 0.0567 | 0.112 | 0.001 | 0.0042 | 0.0175 | 0.624 | 0.0583 | 0.108 | 0.813 | 0.015 | 0.0075 | 0.0129 | 0.0417 | 0.0612 | 2502/19R5 | 125.7 | 78.7 | 47 | 0 | 0 | 0 | 0 | 44 | 0 | 0 | 0 | 0 | 35.6 | 0 | 0 | 12.7 | 0 | 0 | 0 | 0 | 0 | 0 | 26.1 | 0 | 7.3 | 0 | 0 | 0 | 1624 | 1646 | 1666 |  | 417 | 425.1 | 680 |  | 173.37 | 162.85 | 186.51
2025-02-21 | 8 | Février | 2025-02-22 02:59 | 2025-02-22 04:09 | 50304 | 4 | S275J3 | 70.05 | 2 | 0 | 128 | 124.5 | 121.684 | 35.05 | 0 | 0 | 0 | 0 | 0 | 55.1 | 55.1 | 94.32 | 0 | 0 | 0 | 0 | 0 | 0 | 0 | 0 | 0 | 0 | 0 | 0 | 0 | 0 | 0 | 0 | 0 | 0 | 0 | 0 | 0 | 1638 | 651.8 | 0.0727 | 0.0831 | 0.001 | 0.0037 | 0.0202 | 0.533 | 0.0646 | 0.113 | 0.729 | 0.0107 | 0.0069 | 0.0173 | 0.0462 | 0.0668 | 2502/19R5 | 130.8 | 78.2 | 52.6 | 0 | 0 | 0 | 0 | 46 | 0 | 0 | 0 | 0 | 37 | 0 | 0 | 14 | 0 | 0 | 0 | 0 | 0 | 0 | 26.7 | 7.1 | 0 | 0 | 0 | 0 | 1582 | 1638 |  |  | 607.7 | 651.8 |  |  | 223.88 | 198.59
2025-02-21 | 8 | Février | 2025-02-22 01:50 | 2025-02-22 02:59 | 50303 | 1 | S275J3 | 68.7 | 8 | 0 | 127 | 127.6 | 121.651 | 45.167 | 0 | 0 | 0 | 0 | 0 | 52.1 | 52.1 | 69.21 | 0 | 0 | 0 | 0 | 0 | 0 | 0 | 0 | 0 | 0 | 0 | 0 | 0 | 0 | 0 | 0 | 0 | 0 | 0 | 0 | 0 | 1647 | 582.7 | 0.0672 | 0.0962 | 0.001 | 0.0039 | 0.0212 | 0.442 | 0.0761 | 0.103 | 0.78 | 0.0122 | 0.0066 | 0.0127 | 0.0404 | 0.0759 | 2502/19R5 | 134.7 | 79.5 | 55.2 | 0 | 0 | 0 | 0 | 48.4 | 0 | 0 | 0 | 0 | 38.2 | 0 | 0 | 14.5 | 0 | 0 | 0 | 0 | 0 | 0 | 26.3 | 0 | 7.3 | 0 | 0 | 0 | 1622 | 1623 | 1663 | 1647 | 504.8 | 457.6 | 747.4 | 582.7 | 188.5 | 180.74 | 195.07 | 185.47
2025-02-21 | 8 | Février | 2025-02-22 00:40 | 2025-02-22 01:50 | 50302 | 1 | S275J3 | 70.67 | 7 | 0 | 124 | 126.7 | 121.929 | 50.083 | 3400 | 238 | 1289 | 0 | 0 | 34.1 | 50.55 | 40.85 | 0 | 0 | 0 | 0 | 0 | 0 | 0 | 0 | 0 | 0 | 0 | 606 | 0 | 182 | 153 | 0 | 135 | 0 | 0 | 0 | 252 | 1669 | 849.3 | 0.063 | 0.07 | 0.001 | 0.0051 | 0.0257 | 0.671 | 0.0625 | 0.0348 | 0.153 | 0.0089 | 0.0062 | 0.0175 | 0.0607 | 0.0621 | 2502/19R5 | 135 | 79.9 | 55.1 | 0 | 0 | 0 | 0 | 45.9 | 0 | 0 | 0 | 0 | 40.1 | 0 | 0 | 14.6 | 0 | 0 | 0 | 0 | 0 | 0 | 27 | 7.4 | 0 | 0 | 0 | 0 | 1603 | 1609 | 1684 | 1669 | 432 | 554.2 | 945.2 | 849.3 | 187.37 | 202.42 | 200.92 | 201.2
2025-02-21 | 8 | Février | 2025-02-21 02:57 | 2025-02-22 00:40 | 50301 | 1 | S275J3 | 1002.92 | 1 | 63 | 120 | 118.9 | 121.789 | 55.667 | 6145 | 318 | 4158 | 4.133 | 29.032 | 32.094 | 68.89 | 34.59 | 0 | 0 | 15.383 | 20.375 | 19.7 | 25.375 | 0 | 0 | 0 | 0 | 2000 | 606 | 2400 | 183 | 152 | 1133 | 0 | 0 | 0 | 500 | 284 | 1652 | 193.1 | 0.0213 | 0.0596 | 0.001 | 0.0114 | 0.0313 | 0.446 | 0.0751 | 0.109 | 0.764 | 0.0052 | 0.0075 | 0.0155 | 0.0386 | 0.0635 | 2502/19R5 | 134.5 | 78.2 | 56.3 | 0 | 0 | 0 | 0 | 46.5 | 0 | 0 | 0 | 0 | 40.2 | 0 | 0 | 14.3 | 0 | 0 | 0 | 0 | 0 | 0 | 26.3 | 0 | 7.2 | 0 | 0 | 0 | 1602 | 1674 | 1654 | 1652 | 261.1 | 860.4 | 197.1 | 193.1 | 150.88 | 199.44 | 102.05 | 101.63
2025-02-20 | 8 | Février | 2025-02-21 01:57 | 2025-02-21 02:57 | 50300 | 1 | S235JR | 59.55 | 8 | 62 | 125 | 125.9 | 118.095 | 41.667 | 3320 | 231 | 1266 | 3.867 | 32.328 | 53.125 | 69.21 | 76.5 | 0 | 0 | 16.384 | 21.375 | 25.283 | 31.75 | 0 | 0 | 0 | 0 | 2000 | 607 | 2400 | 181 | 152 | 934 | 0 | 0 | 0 | 0 | 268 | 1688 | 880.9 | 0.0698 | 0.0688 | 0.001 | 0.0031 | 0.0185 | 0.3 | 0.0493 | 0.0877 | 0.622 | 0.0106 | 0.0075 | 0.0164 | 0.064 | 0.0491 | 2502/19R5 | 134.8 | 78.3 | 56.5 | 0 | 0 | 0 | 0 | 46.9 | 0 | 0 | 0 | 0 | 40 | 0 | 0 | 14.3 | 0 | 0 | 0 | 0 | 0 | 0 | 26.3 | 7.3 | 0 | 0 | 0 | 0 | 1600 | 1612 | 1645 | 1688 | 463.8 | 521.8 | 555.7 | 880.9 | 194.22 | 196.36 | 183.07 | 193.58
2025-02-20 | 8 | Février | 2025-02-21 00:53 | 2025-02-21 01:57 | 50299 | 1 | S235JR | 63.8 | 7 | 63 | 125 | 124.4 | 113.136 | 41.4 | 3327 | 231 | 1340 | 3.85 | 32.468 | 52.75 | 69.16 | 76.45 | 0 | 0 | 16.016 | 20.875 | 25.384 | 31.875 | 0 | 0 | 0 | 0 | 2000 | 608 | 2400 | 182 | 153 | 931 | 0 | 0 | 0 | 0 | 256 | 1660 | 689.6 | 0.0677 | 0.0629 | 0.001 | 0.0034 | 0.0157 | 0.651 | 0.0493 | 0.0719 | 0.612 | 0.0085 | 0.0071 | 0.0143 | 0.0538 | 0.0508 | 2502/19R5 | 134.8 | 78.8 | 56 | 0 | 0 | 0 | 0 | 47.7 | 0 | 0 | 0 | 0 | 40.1 | 0 | 0 | 14.4 | 0 | 0 | 0 | 0 | 0 | 0 | 26.2 | 0 | 6.4 | 0 | 0 | 0 | 1589 | 1676 | 1640 | 1660 | 287.2 | 638.9 | 31.3 | 689.6 | 164.95 | 176.5 | -25.58 | 190.79
2025-02-20 | 8 | Février | 2025-02-20 23:52 | 2025-02-21 00:53 | 50298 | 1 | S235JR | 61.48 | 2 | 60 | 126 | 124.4 | 123.837 | 40.967 | 3318 | 226 | 1554 | 3.4 | 37.059 | 53 | 70.24 | 77.62 | 0 | 0 | 15.717 | 20.5 | 25.25 | 32.5 | 0 | 0 | 0 | 0 | 2000 | 607 | 2400 | 181 | 152 | 931 | 0 | 0 | 0 | 0 | 252 | 1623 | 651.2 | 0.0541 | 0.0597 | 0.001 | 0.0037 | 0.0185 | 0.422 | 0.0572 | 0.108 | 0.603 | 0.008 | 0.0067 | 0.0168 | 0.0504 | 0.0602 | 2502/19R5 | 134.7 | 78.4 | 56.3 | 0 | 0 | 0 | 0 | 46.4 | 0 | 0 | 0 | 0 | 40.2 | 0 | 0 | 14.5 | 0 | 0 | 0 | 0 | 0 | 0 | 26.3 | 7.3 | 0 | 0 | 0 | 0 | 1585 | 1635 | 1608 | 1623 | 501.3 | 686.8 | 621.4 | 651.2 | 208.09 | 204.06 | 211.38 | 206.67
2025-02-20 | 8 | Février | 2025-02-20 17:36 | 2025-02-20 23:52 | 50297 | 1 | S235JR | 50.40333 | 1 | 62 | 125 | 122.3 | 124.326 | 40.733 | 3324 | 231 | 1602 | 3.517 | 35.545 | 52.25 | 69.73 | 76.96 | 0 | 0 | 15.85 | 20.625 | 24.883 | 31.625 | 0 | 0 | 0 | 0 | 2000 | 608 | 2400 | 183 | 152 | 933 | 0 | 0 | 0 | 0 | 256 | 1632 | 788.4 | [7 empty] | 0.0793 | 0.474 | 0.005 | 0.0054 | 0.0167 | 0.051 | 0.0566 | 2502/19R5 | 134.3 | 77.8 | 56.5 | 0 | 0 | 0 | 0 | 46.4 | 0 | 0 | 0 | 0 | 40.1 | 0 | 0 | 14.3 | 0 | 0 | 0 | 0 | 0 | 0 | 26.3 | 0 | 7.2 | 0 | 0 | 0 | 1603 | 1652 | 1596 | 1632 | 263.1 | 192.5 | 538.7 | 788.4 | 150.9 | 101.4 | 207.4 | 215.83
2025-02-20 | 8 | Février | 2025-02-20 16:38 | 2025-02-20 17:36 | 50296 | 1 | S235JR | 57.52 | 1 | 64 | 129 | 130 | 115.999 | 40 | 3223 | 222 | 1431 | 3.283 | 39.289 | 51.875 | 68.31 | 77.81 | 0 | 0 | 15.5 | 20.75 | 24.5 | 31.125 | 0 | 0 | 0 | 0 | 2000 | 607 | 2400 | 183 | 152 | 937 | 0 | 0 | 0 | 0 | 278 | 1656 | 638.4 | 0.0563 | 0.0634 | 0.001 | 0.0038 | 0.0166 | 0.418 | 0.0465 | 0.0922 | 0.613 | 0.0088 | 0.0059 | 0.0127 | 0.04 | 0.0479 | 2502/19R5 | 125.6 | 78.7 | 46.9 | 0 | 0 | 0 | 0 | 44.1 | 0 | 0 | 0 | 0 | 34.9 | 0 | 0 | 13.4 | 0 | 0 | 0 | 0 | 0 | 0 | 25.6 | 7.6 | 0 | 0 | 0 | 0 | 1637 | 1656 |  |  | 675.9 | 638.4 |  |  | 201.8 | 187.29
2025-02-20 | 8 | Février | 2025-02-20 15:42 | 2025-02-20 16:38 | 50295 | 1 | S235JR | 55.92 | 8 | 61 | 129 | 129.1 | 124.91 | 39.7 | 3217 | 213 | 1521 | 2.967 | 43.483 | 51.375 | 68.13 | 77.64 | 0 | 0 | 15.25 | 20.375 | 24.45 | 31 | 0 | 0 | 0 | 0 | 2000 | 609 | 2400 | 182 | 152 | 931 | 0 | 0 | 0 | 0 | 276 | 1624 | 731.9 | 0.0583 | 0.0633 | 0.001 | 0.003 | 0.0183 | 0.505 | 0.0553 | 0.132 | 0.567 | 0.0135 | 0.0073 | 0.0262 | 0.0775 | 0.0589 | 2502/19R5 | 130.4 | 77.6 | 52.8 | 0 | 0 | 0 | 0 | 42.2 | 0 | 0 | 0 | 0 | 41.9 | 0 | 0 | 12.9 | 0 | 0 | 0 | 0 | 0 | 0 | 26.2 | 0 | 7.2 | 0 | 0 | 0 | 1586 | 1590 | 1619 | 1624 | 534.5 | 631.8 | 753.7 | 731.9 | 212.26 | 222.39 | 219.59 | 214.72
2025-02-20 | 8 | Février | 2025-02-20 12:17 | 2025-02-20 15:42 | 50294 | 1 | S235JR | 205.37 | 7 | 63 | 125 | 127.1 | 125.174 | 39.583 | 3151 | 227 | 1889 | 2.9 | 43.103 | 51.125 | 69.25 | 77.5 | 0 | 0 | 15.983 | 21.25 | 23.601 | 29.875 | 0 | 0 | 0 | 0 | 2000 | 606 | 2400 | 182 | 152 | 932 | 0 | 0 | 0 | 0 | 275 | 1643 | 978.2 | 0.0522 | 0.0477 | 0.001 | 0.0049 | 0.0196 | 0.355 | 0.0672 | 0.0828 | 0.594 | 0.0132 | 0.0068 | 0.0136 | 0.0726 | 0.067 | 2502/19R5 | 126.4 | 78.8 | 47.6 | 0 | 0 | 0 | 0 | 42.9 | 0 | 0 | 0 | 0 | 37.1 | 0 | 0 | 13.5 | 0 | 0 | 0 | 0 | 0 | 0 | 25.4 | 7.5 | 0 | 0 | 0 | 0 | 1712 | 1655 | 1664 | 1643 | 1460.2 | 1070.1 | 1204.9 | 978.2 | 217.65 | 225.78 | 229.6 | 225.71
2025-02-20 | 8 | Février | 2025-02-20 11:21 | 2025-02-20 12:17 | 50293 | 1 | S235JR | 55.9 | 2 | 60 | 129 | 129.5 | 124.315 | 41.267 | 3370 | 233 | 1327 | 3.083 | 41.838 | 53.875 | 70.37 | 78.33 | 0 | 0 | 15.833 | 20.25 | 25.433 | 33.625 | 0 | 0 | 0 | 0 | 2000 | 607 | 2400 | 181 | 153 | 932 | 0 | 0 | 0 | 0 | 276 | 1689 | 996.9 | 0.0633 | 0.0775 | 0.001 | 0.0038 | 0.0157 | 0.759 | 0.0736 | 0.0847 | 0.63 | 0.0206 | 0.0081 | 0.0096 | 0.067 | 0.0739 | 2502/19R5 | 135.2 | 78.9 | 56.3 | 0 | 0 | 0 | 0 | 47.8 | 0 | 0 | 0 | 0 | 39.1 | 0 | 0 | 14.1 | 0 | 0 | 0 | 0 | 0 | 0 | 26.7 | 0 | 7.5 | 0 | 0 | 0 | 1589 | 1694 | 1681 | 1689 | 21.9 | 1171 | 925.7 | 996.9 | -24.36 | 211.22 | 201.02 | 202.12
2025-02-20 | 8 | Février | 2025-02-20 10:12 | 2025-02-20 11:21 | 50292 | 1 | S235JR | 69.17 | 1 | 63 | 129 | 128.4 | 124.932 | 44.8 | 3317 | 232 | 1273 | 3.183 | 40.524 | 52.1 | 68.21 | 69.78 | 0 | 0 | 16.7 | 20.875 | 28.108 | 16 | 0 | 0 | 0 | 0 | 2000 | 608 | 2400 | 182 | 152 | 938 | 0 | 0 | 0 | 0 | 273 | 1663 | 958.4 | 0.067 | 0.0675 | 0.001 | 0.0045 | 0.0167 | 0.569 | 0.0879 | 0.0875 | 0.641 | 0.0233 | 0.007 | 0.01 | 0.0573 | 0.0846 | 2502/19R5 | 134.3 | 77.5 | 56.8 | 0 | 0 | 0 | 0 | 46 | 0 | 0 | 0 | 0 | 38.3 | 0 | 0 | 15.8 | 0 | 0 | 0 | 0 | 0 | 0 | 26.8 | 7.4 | 0 | 0 | 0 | 0 | 1589 | 1648 | 1662 | 1663 | 557.9 | 902.3 | 956.2 | 958.4 | 213.78 | 217.05 | 213.71 | 213.34
2025-02-20 | 8 | Février | 2025-02-20 09:16 | 2025-02-20 10:12 | 50291 | 1 | A51671T | 55.48 | 8 | 61 | 131 | 132 | 115.648 | 40.217 | 3317 | 233 | 1269 | 2.733 | 47.927 | 51.25 | 67.35 | 76.46 | 0 | 0 | 15.433 | 20.25 | 24.783 | 31 | 0 | 0 | 0 | 0 | 2000 | 610 | 2400 | 182 | 152 | 1182 | 0 | 202 | 0 | 0 | 324 | 1651 | 774.8 | 0.0552 | 0.0665 | 0.001 | 0.0034 | 0.0143 | 0.434 | 0.0604 | 0.0959 | 0.763 | 0.114 | 0.0069 | 0.008 | 0.0411 | 0.0627 | 2502/19R5 | 134.5 | 78.7 | 55.8 | 0 | 0 | 0 | 0 | 47 | 0 | 0 | 0 | 0 | 37.4 | 0 | 0 | 15.2 | 0 | 0 | 0 | 0 | 0 | 0 | 27.3 | 0 | 7.6 | 0 | 0 | 0 | 1653 | 1653 | 1654 | 1651 | 195.6 | 805.9 | 917.7 | 774.8 | 102.03 | 206.04 | 215.04 | 204.23
2025-02-20 | 8 | Février | 2025-02-20 08:21 | 2025-02-20 09:16 | 50290 | 1 | S275J01 | 55.43 | 7 | 63 | 129 | 131 | 124.44 | 40.15 | 3308 | 228 | 1311 | 3.217 | 40.104 | 52.875 | 69.1 | 79.02 | 0 | 0 | 15.2 | 20.25 | 24.95 | 32.625 | 0 | 0 | 0 | 0 | 2000 | 606 | 2400 | 182 | 306 | 2366 | 0 | 0 | 0 | 0 | 340 | 1669 | 858.8 | 0.0828 | 0.0794 | 0.001 | 0.0041 | 0.0173 | 0.562 | 0.058 | 0.0828 | 0.0794 | 0.001 | 0.0041 | 0.0173 | 0.562 | 0.058 | 2502/19R5 | 134.9 | 80.5 | 54.4 | 0 | 0 | 0 | 0 | 48.7 | 0 | 0 | 0 | 0 | 39 | 0 | 0 | 13.8 | 0 | 0 | 0 | 0 | 0 | 0 | 26.2 | 7.2 | 0 | 0 | 0 | 0 | 1598 | 1659 | 1669 |  | 504.7 | 804.9 | 858.8 |  | 201.52 | 202.69 | 202.02
2025-02-20 | 8 | Février | 2025-02-20 07:26 | 2025-02-20 08:21 | 50289 | 1 | S275J01 | 54.73 | 2 | 60 | 129 | 131.1 | 124.427 | 44.767 | 3329 | 228 | 1203 | 2.85 | 45.263 | 53.75 | 69.59 | 72.04 | 0 | 0 | 16.45 | 21.75 | 28.319 | 15.75 | 0 | 0 | 0 | 0 | 2000 | 611 | 2400 | 181 | 152 | 1183 | 0 | 0 | 0 | 0 | 340 | 1658 | 792 | 0.0611 | 0.0869 | 0.001 | 0.005 | 0.0181 | 0.256 | 0.0638 | 0.103 | 0.784 | 0.0187 | 0.0073 | 0.0093 | 0.0594 | 0.0646 | 2502/19R5 | 135.9 | 79.8 | 56.1 | 0 | 0 | 0 | 0 | 46.3 | 0 | 0 | 0 | 0 | 41 | 0 | 0 | 14.6 | 0 | 0 | 0 | 0 | 0 | 0 | 26.5 | 0 | 7.5 | 0 | 0 | 0 | 1608 | 1703 | 1649 | 1658 | 273.9 | 70.2 | 562.3 | 792 | 151.15 | -0.19 | 181.77 | 202.05
2025-02-20 | 8 | Février | 2025-02-20 06:33 | 2025-02-20 07:26 | 50288 | 1 | S275J01 | 53.53 | 1 | 64 | 124 | 124.7 | 123.85 | 38.717 | 3207 | 224 | 1044 | 3.417 | 36.293 | 51.5 | 66.31 | 79.81 | 0 | 0 | 15.2 | 20.75 | 23.517 | 30.75 | 0 | 0 | 0 | 0 | 2000 | 609 | 2400 | 182 | 152 | 1185 | 0 | 0 | 0 | 0 | 340 | 1664 | 395.9 | 0.0702 | 0.107 | 0.001 | 0.0049 | 0.0182 | 0.599 | 0.0647 | 0.102 | 0.827 | 0.0201 | 0.0083 | 0.0083 | 0.0773 | 0.067 | 2502/19R5 | 134.3 | 78 | 56.3 | 0 | 0 | 0 | 0 | 46.9 | 0 | 0 | 0 | 0 | 40.2 | 0 | 0 | 13.5 | 0 | 0 | 0 | 0 | 0 | 0 | 26.5 | 7.2 | 0 | 0 | 0 | 0 | 1756 | 1653 | 1702 | 1664 | 73 | 193.7 | 69.6 | 395.9 | -25.82 | 101.31 | -0.28 | 147.86
2025-02-20 | 8 | Février | 2025-02-20 05:38 | 2025-02-20 06:33 | 50287 | 1 | S275J01 | 54.57 | 8 | 61 | 123 | 123.8 | 124.33 | 39.583 | 3283 | 225 | 1061 | 2.583 | 47.613 | 52.375 | 67.48 | 79.39 | 0 | 0 | 14.917 | 20.125 | 24.667 | 32.25 | 0 | 0 | 0 | 0 | 2000 | 606 | 2400 | 182 | 306 | 1182 | 0 | 0 | 0 | 0 | 323 | 1684 | 775.3 | 0.0673 | 0.0802 | 0.001 | 0.0046 | 0.0162 | 0.48 | 0.0613 | 0.102 | 0.855 | 0.0186 | 0.0087 | 0.0086 | 0.0411 | 0.0617 | 2502/19R5 | 134.1 | 79.5 | 54.6 | 0 | 0 | 0 | 0 | 47.5 | 0 | 0 | 0 | 0 | 40.1 | 0 | 0 | 14.5 | 0 | 0 | 0 | 0 | 0 | 0 | 26.2 | 0 | 5.8 | 0 | 0 | 0 | 1591 | 1623 | 1629 | 1684 | 451.5 | 634.4 | 29.3 | 775.3 | 197.13 | 204.75 | -24.51 | 186.37
2025-02-19 | 8 | Février | 2025-02-20 04:43 | 2025-02-20 05:38 | 50286 | 1 | S275J01 | 54.9 | 7 | 63 | 124 | 126.1 | 113.277 | 38.2 | 3173 | 223 | 1208 | 3.483 | 35.598 | 49.5 | 64.88 | 77.75 | 0 | 0 | 15.017 | 20.25 | 23.184 | 29.25 | 0 | 0 | 0 | 0 | 2000 | 608 | 2400 | 184 | 304 | 2376 | 0 | 0 | 0 | 0 | 268 | 1674 | 636 | 0.0637 | 0.0841 | 0.001 | 0.0043 | 0.0168 | 0.573 | 0.0584 | 0.113 | 0.8 | 0.0149 | 0.0076 | 0.0106 | 0.0619 | 0.0605 | 2502/19R5 | 134.5 | 78 | 56.5 | 0 | 0 | 0 | 0 | 46.6 | 0 | 0 | 0 | 0 | 40 | 0 | 0 | 14.7 | 0 | 0 | 0 | 0 | 0 | 0 | 26.4 | 6.8 | 0 | 0 | 0 | 0 | 1643 | 1673 | 1692 | 1674 | 457 | 755.2 | 910.2 | 636 | 169.79 | 190.41 | 193.81 | 177.26
2025-02-19 | 8 | Février | 2025-02-20 03:49 | 2025-02-20 04:43 | 50285 | 1 | S275J01 | 53.95 | 2 | 59 | 124 | 124.1 | 124.005 | 42.083 | 3557 | 237 | 1519 | 3.75 | 33.067 | 53.375 | 71.24 | 76.1 | 0 | 0 | 15.317 | 20 | 26.767 | 33.375 | 0 | 0 | 0 | 0 | 2000 | 605 | 2400 | 181 | 152 | 1182 | 0 | 0 | 0 | 0 | 290 | 1672 | 687.3 | 0.0663 | 0.0931 | 0.001 | 0.0047 | 0.0151 | 0.586 | 0.0592 | 0.109 | 0.84 | 0.0194 | 0.0118 | 0.0104 | 0.0527 | 0.0602 | 2502/19R5 | 134.8 | 79.2 | 55.6 | 0 | 0 | 0 | 0 | 47.5 | 0 | 0 | 0 | 0 | 40.1 | 0 | 0 | 14.7 | 0 | 0 | 0 | 0 | 0 | 0 | 26 | 0 | 6.5 | 0 | 0 | 0 | 1603 | 1657 | 1653 | 1672 | 24.2 | 200.3 | 194 | 687.3 | -24.56 | 101.61 | 101.43 | 184.04
2025-02-19 | 8 | Février | 2025-02-20 02:54 | 2025-02-20 03:49 | 50284 | 1 | S275J01 | 55.08 | 1 | 64 | 125 | 125.1 | 124.272 | 40.333 | 3341 | 236 | 1375 | 3.483 | 35.885 | 52 | 68.62 | 77.36 | 0 | 0 | 15.617 | 20.25 | 24.716 | 31.625 | 0 | 0 | 0 | 0 | 2000 | 605 | 2400 | 182 | 152 | 1184 | 0 | 0 | 0 | 0 | 275 | 1656 | 659.1 | 0.0638 | 0.0748 | 0.001 | 0.0051 | 0.0176 | 0.45 | 0.061 | 0.112 | 0.813 | 0.0153 | 0.0091 | 0.0099 | 0.0576 | 0.0621 | 2502/19R5 | 134.4 | 75 | 59.4 | 0 | 0 | 0 | 0 | 47.5 | 0 | 0 | 0 | 0 | 40.2 | 0 | 0 | 14.6 | 0 | 0 | 0 | 0 | 0 | 0 | 25.5 | 6.6 | 0 | 0 | 0 | 0 | 1609 | 1628 | 1656 |  | 631.5 | 28.6 | 659.1 |  | 212.02 | -25.75 | 189.64
2025-02-19 | 8 | Février | 2025-02-20 01:55 | 2025-02-20 02:54 | 50283 | 1 | S275J01 | 59.28 | 6 | 62 | 126 | 127.1 | 124.502 | 41.483 | 3464 | 233 | 1474 | 3.317 | 37.99 | 54.25 | 71.63 | 78.47 | 0 | 0 | 15.117 | 19.75 | 26.367 | 34.5 | 0 | 0 | 0 | 0 | 2000 | 606 | 2400 | 182 | 152 | 1190 | 0 | 0 | 0 | 0 | 268 | 1653 | 194.3 | 0.107 | 0.095 | 0.001 | 0.0081 | 0.022 | 1 | 0.0486 | 0.109 | 0.787 | 0.0095 | 0.0128 | 0.0164 | 0.0452 | 0.0503 | 2502/19R5 | 134.6 | 80 | 54.6 | 0 | 0 | 0 | 0 | 47.7 | 0 | 0 | 0 | 0 | 39.3 | 0 | 0 | 14.3 | 0 | 0 | 0 | 0 | 0 | 0 | 26.5 | 0 | 6.8 | 0 | 0 | 0 | 1652 | 1608 | 1653 | 1653 | 192.8 | 440.1 | 624.4 | 194.3 | 101.51 | 186.02 | 187.29 | 101.54
2025-02-19 | 8 | Février | 2025-02-20 00:53 | 2025-02-20 01:55 | 50282 | 1 | S275J01 | 61.6 | 7 | 63 | 126 | 126.1 | 124.124 | 41.317 | 3411 | 237 | 1615 | 3.433 | 36.699 | 53.125 | 70.94 | 77.15 | 0 | 0 | 15.916 | 20.25 | 25.4 | 32.875 | 0 | 0 | 0 | 0 | 2000 | 609 | 2400 | 181 | 304 | 2366 | 0 | 0 | 0 | 0 | 283 | 1650 | 667.4 | 0.0564 | 0.0627 | 0.001 | 0.0049 | 0.0185 | 0.431 | 0.0459 | 0.106 | 0.791 | 0.0146 | 0.0096 | 0.0143 | 0.0598 | 0.048 | 2502/19R5 | 134.2 | 75.2 | 59 | 0 | 0 | 0 | 0 | 47.2 | 0 | 0 | 0 | 0 | 40.1 | 0 | 0 | 14.2 | 0 | 0 | 0 | 0 | 0 | 0 | 26 | 6.7 | 0 | 0 | 0 | 0 | 1587 | 1577 | 1537 | 1650 | 565.2 | 470.6 | 430.9 | 667.4 | 215.83 | 207.79 | 223.07 | 193.81
2025-02-19 | 8 | Février | 2025-02-19 23:59 | 2025-02-20 00:53 | 50281 | 1 | S275J01 | 53.77 | 2 | 60 | 125 | 124.7 | 112.961 | 40.25 | 3349 | 231 | 1551 | 3.183 | 39.267 | 53.5 | 70.85 | 79.75 | 0 | 0 | 15.5 | 20.875 | 24.75 | 32.625 | 0 | 0 | 0 | 0 | 2000 | 606 | 2400 | 181 | 152 | 1184 | 0 | 0 | 0 | 0 | 368 | 1656 | 914.4 | 0.0801 | 0.0805 | 0.001 | 0.0056 | 0.0197 | 0.624 | 0.0543 | 0.109 | 0.785 | 0.0196 | 0.0095 | 0.0128 | 0.085 | 0.0564 | 2502/19R5 | 134.5 | 78.1 | 56.4 | 0 | 0 | 0 | 0 | 47.3 | 0 | 0 | 0 | 0 | 40.4 | 0 | 0 | 14.4 | 0 | 0 | 0 | 0 | 0 | 0 | 26.1 | 0 | 6.3 | 0 | 0 | 0 | 1608 | 1583 | 1656 |  | 691.7 | 632.9 | 914.4 |  | 219.26 | 226.33 | 213.69
2025-02-19 | 8 | Février | 2025-02-19 17:45 | 2025-02-19 23:59 | 50280 | 1 | S275J01 | 58.26333 | 1 | 64 | 125 | 126.1 | 124.996 | 43.933 | 3608 | 239 | 1983 | 3.133 | 39.894 | 55.875 | 75.81 | 76.31 | 0 | 0 | 16.45 | 20.875 | 27.483 | 35 | 0 | 0 | 0 | 0 | 2000 | 607 | 2400 | 182 | 152 | 1182 | 0 | 0 | 0 | 0 | 640 | 1636 | 827.3 | 0.0349 | 0.0684 | 0.001 | 0.003 | 0.0107 | 0.504 | 0.0634 | 0.102 | 0.75 | 0.0085 | 0.0091 | 0.016 | 0.084 | 0.0692 | 2502/19R5 | 134.8 | 79.8 | 55 | 0 | 0 | 0 | 0 | 46.8 | 0 | 0 | 0 | 0 | 40.1 | 0 | 0 | 14.8 | 0 | 0 | 0 | 0 | 0 | 0 | 26.7 | 6.4 | 0 | 0 | 0 | 0 | 1766 | 1652 | 1615 | 1636 | 403.4 | 192.8 | 769.3 | 827.3 | 94.1 | 101.51 | 223.27 | 217.2
2025-02-19 | 8 | Février | 2025-02-19 16:53 | 2025-02-19 17:45 | 50279 | 1 | S275J01 | 51.78 | 1 | 65 | 130 | 128.5 | 117.203 | 38.783 | 3237 | 214 | 1395 | 3.3 | 39.394 | 50.5 | 66.8 | 78.13 | 0 | 0 | 15.783 | 21 | 22.999 | 29.5 | 0 | 0 | 0 | 0 | 2000 | 607 | 2400 | 183 | 153 | 1184 | 0 | 0 | 0 | 0 | 340 | 1631 | 791.9 | 0.0733 | 0.0833 | 0.001 | 0.0048 | 0.0178 | 0.49 | 0.0639 | 0.103 | 0.81 | 0.0127 | 0.0084 | 0.0105 | 0.054 | 0.0689 | 2502/19R5 | 125.7 | 77.6 | 48.1 | 0 | 0 | 0 | 0 | 43.9 | 0 | 0 | 0 | 0 | 34.6 | 0 | 0 | 13.3 | 0 | 0 | 0 | 0 | 0 | 0 | 26.1 | 0 | 7.8 | 0 | 0 | 0 | 1592 | 1612 | 1638 | 1631 | 470.9 | 636.1 | 568.4 | 791.9 | 199.68 | 210.92 | 188.53 | 216.7
2025-02-19 | 8 | Février | 2025-02-19 15:54 | 2025-02-19 16:53 | 50278 | 1 | S275J01 | 58.67 | 2 | 60 | 128 | 122.3 | 124.869 | 42.267 | 3494 | 228 | 1510 | 2.867 | 44.651 | 54.875 | 72.48 | 77.9 | 0 | 0 | 16.984 | 22 | 25.283 | 32.875 | 0 | 0 | 0 | 0 | 2000 | 612 | 2400 | 180 | 152 | 1182 | 0 | 0 | 0 | 0 | 385 | 1646 | 970.4 | 0.0525 | 0.0631 | 0.001 | 0.0044 | 0.0217 | 0.603 | 0.0895 | 0.107 | 0.762 | 0.0194 | 0.0094 | 0.0133 | 0.0833 | 0.0936 | 2502/19R5 | 134.7 | 78.3 | 56.4 | 0 | 0 | 0 | 0 | 47.1 | 0 | 0 | 0 | 0 | 39.5 | 0 | 0 | 14.2 | 0 | 0 | 0 | 0 | 0 | 0 | 26.5 | 7.4 | 0 | 0 | 0 | 0 | 1558 | 1581 | 1609 | 1646 | 440.1 | 488.4 | 667.2 | 970.4 | 213.2 | 208.35 | 216.07 | 223.49
2025-02-19 | 8 | Février | 2025-02-19 14:30 | 2025-02-19 15:54 | 50277 | 1 | S275J01 | 84.17 | 7 | 64 | 127 | 126.3 | 124.292 | 47.233 | 4015 | 252 | 1937 | 3.033 | 41.868 | 59.25 | 80.26 | 75.27 | 0 | 0 | 12.617 | 15 | 9.883 | 13.25 | 14.784 | 19.25 | 9.95 | 11.75 | 2000 | 609 | 2400 | 181 | 304 | 2362 | 0 | 0 | 0 | 0 | 363 | 1649 | 871.2 | 0.0464 | 0.0504 | 0.001 | 0.0072 | 0.0264 | 0.77 | 0.143 | 0.0874 | 0.769 | 0.0157 | 0.0107 | 0.0176 | 0.0483 | 0.133 | 2502/19R1 | 141.2 | 57.4 | 50.9 | 32.9 | 0 | 0 | 0 | 34.9 | 0 | 0 | 0 | 0 | 27.2 | 0 | 0 | 16.6 | 42.6 | 0 | 0 | 0 | 0 | 0 | 19.9 | 0 | 0 | 0 | 0 | 0 | 1558 | 1618 | 1625 | 1649 | 771 | 840.6 | 863.3 | 871.2 | 254.46 | 228.16 | 226.31 | 213.93
2025-02-19 | 8 | Février | 2025-02-19 09:57 | 2025-02-19 14:30 | 50276 | 1 | S275J01 | 273.58 | 8 | 61 | 121 | 117.9 | 113.365 | 46.85 | 4100 | 285 | 1891 | 3.85 | 31.429 | 58.75 | 79.96 | 75.24 | 0 | 0 | 12.7 | 16 | 11.1 | 14.125 | 15.033 | 18.875 | 8.017 | 9.75 | 2000 | 608 | 2400 | 181 | 152 | 1183 | 0 | 0 | 0 | 0 | 340 | 1623 | 805.2 | 0.0234 | 0.0488 | 0.001 | 0.0068 | 0.0231 | 0.694 | 0.124 | 0.0993 | 0.752 | 0.0091 | 0.0088 | 0.0211 | 0.0707 | 0.121 | 2502/19R1 | 141.5 | 56.8 | 48.4 | 36.3 | 0 | 0 | 0 | 35.2 | 0 | 0 | 0 | 0 | 27.1 | 0 | 0 | 17.6 | 41.2 | 0 | 0 | 0 | 0 | 0 | 20.4 | 0 | 0 | 0 | 0 | 0 | 1594 | 1603 | 1629 | 1623 | 880.4 | 762.7 | 868.1 | 805.2 | 244.62 | 229.16 | 224.54 | 222.27
2025-02-19 | 8 | Février | 2025-02-19 08:58 | 2025-02-19 09:57 | 50275 | 1 | S275J3 | 58.28 | 7 | 64 | 119 | 118 | 102.511 | 44.033 | 3805 | 240 | 1559 | 2.733 | 43.537 | 57.75 | 76.53 | 78.69 | 0 | 0 | 11.717 | 15.5 | 10.083 | 13.625 | 14.6 | 19.125 | 7.633 | 9.5 | 2000 | 605 | 2400 | 182 | 152 | 1181 | 0 | 0 | 0 | 0 | 340 | 1633 | 760.3 | 0.0624 | 0.0597 | 0.001 | 0.0052 | 0.0284 | 0.662 | 0.122 | 0.104 | 0.845 | 0.0097 | 0.0099 | 0.0215 | 0.0546 | 0.115 | 2502/19R1 | 141.8 | 55.3 | 50.6 | 35.9 | 0 | 0 | 0 | 35.9 | 0 | 0 | 0 | 0 | 25.4 | 0 | 0 | 17.4 | 42.4 | 0 | 0 | 0 | 0 | 0 | 20.7 | 0 | 0 | 0 | 0 | 0 | 1590 | 1611 | 1618 | 1633 | 667.3 | 679.7 | 692.2 | 760.3 | 226.41 | 216.34 | 213.88 | 212.62
2025-02-19 | 8 | Février | 2025-01-30 17:18 | 2025-02-19 08:58 | 50274 | 1 | S275J3 | 115.85 | 1 | 64 | 64 | 110.7 | 113.625 | 60.2 | 2334 | 100 | 1854 | 0 | 0 | 77 | 92.02 | 76.74 | 0 | 0 | 17.767 | 22 | 15.683 | 20.375 | 9.2 | 11.75 | 17.466 | 22.125 | 4000 | 1239 | 3610 | 285 | 408 | 1402 | 627 | 303 | 0 | 0 | 355 | 1653 | 195.3 | 0.0508 | 0.0733 | 0.001 | 0.0082 | 0.0243 | 0.721 | 0.132 | 0.0367 | 0.721 | 0.0102 | 0.0088 | 0.0192 | 0.0486 | 0.129 | 2502/19R1 | 141.6 | 58.1 | 49.7 | 33.8 | 0 | 0 | 0 | 33.4 | 0 | 0 | 0 | 0 | 28 | 0 | 0 | 12.2 | 48.3 | 0 | 0 | 0 | 0 | 0 | 19.7 | 0 | 0 | 0 | 0 | 0 | 1654 | 1646 | 1645 | 1653 | 197.1 | 865 | 855.9 | 195.3 | 102.05 | 215.04 | 214.81 | 101.92