## Sheet1
[20 empty] | Energie Electrique | [12 empty] | Additifs | [10 empty] | Echantillons |  | Analyses (Last EAF) | [6 empty] | Analyses (First LF) | [6 empty] | Recette PAF | [28 empty] | Températures |  |  |  | PPM O2 |  |  |  | FEM
Date | Sem. | Mois | Heure Début | Heure Fin | N° Coulée | N° Trait. | Grade | Tap to Tap | N° Poche | Poids Tare | Poids Tappé | Poids Acier CCM | Poids Brames | Power On | Oxy. | GPL | C Injecté | Temps Vidange | Débit EBT | Energie Elec. | Energie Eq. | Puissance Active | Préparation Durée | Préparation Eng. Elec. | Panier1 Durée | Panier1 Eng. Elec. | Panier2 Durée | Panier2 Eng. Elec. | Panier3 Durée | Panier3 Eng. Elec. | Refinning Durée | Refining Eng. Elec. | CaO | CaO Tapp. | MgO | MgO Tapp. | AL Ca | FeMn Hc | FeMn LC | FeSi | SiMn | C Chargé | Al MHS | °C Temp. (Final) | PPM O2 (Final) | C (EAF) | Mn (EAF) | Si (EAF) | P (EAF) | S (EAF) | Al (EAF) | Cu (EAF) | C (LF) | Mn (LF) | Si (LF) | P (LF) | S (LF) | Al (LF) | Cu (LF) | N° Recette | Total Ferrailles | Poids Panier 1 | Poids Panier 2 | Poids Panier 3 | BS2 BS2 | HBI HBI | HBI HBI CF | Imp. Auto | Imp. Bonus | Imp. Broyée | Imp. Mixte (HMS 1/2) | Imp. Neuve | MS MS | MS MS Broyée | Nat. Neuve | Nat. Bonus | Nat. Broyée | Nat. Mixte | Nat. Rails | Nat. Roue de train | Nat. Massive | Plaques Scories | Pig Iron | Scorie Blanche | Tundish | Cylindres STM Oxy. | Cylindre LAF Oxy. | Rails Train | Tempér. (1) | Tempér. (2) | Tempér. (3) | Tempér. (4) | PPMO2 (1) | PPMO2 (2) | PPMO2 (3) | PPMO2 (4) | FEM (1) | FEM (2) | FEM (3) | FEM (4)
2025-03-27 | 13 | Mars | 2025-03-27 09:54 | 2025-03-27 10:52 | 50594 | 1 | S355T | 58.67 | 5 | 61 | 131 | 127.7 | 107.23 | 40.5 | 3473 | 224 | 1258 | 4.867 | 26.918 | 52.344 | 68.83 | 77.55 | 0 | 0 | 15.384 | 20.12505 | 25.116 | 32.1563 | 0 | 0 | 0 | 0 | 2200 | 630 | 2400 | 186 | 158 | 1723 | 0 | 0 | 0 | 600 | 345 | 1663 | 844.6 | 0.0679 | 0.0828 | 0.0014 | 0.0038 | 0.023 | 0.612 | 0.143 | 0.128 | 0.965 | 0.0151 | 0.0066 | 0.017 | 0.0464 | 0.153 | 2503/24R1 | 125.6 | 78.8 | 46.8 | 0 | 11.5 | 0 | 0 | 10.3 | 0 | 0 | 0 | 0 | 55.3 | 0 | 0 | 37.2 | 11.3 | 0 | 0 | 0 | 0 | 0 | 0 | 0 | 0 | 0 | 0 | 0 | 1614 | 1647 | 1656 | 1663 | 668.8 | 711.3 | 833.3 | 844.6 | 213.52 | 200.12 | 206.87 | 204.05
2025-03-27 | 13 | Mars | 2025-03-27 08:46 | 2025-03-27 09:54 | 50593 | 1 | S355T | 67.52 | 3 | 60 | 125 | 121.9 | 119.756 | 40.05 | 3500 | 217 | 993 | 5.283 | 23.659 | 53.062 | 68.51 | 79.49 | 0 | 0 | 15.2 | 20.6875 | 24.85 | 32.3437 | 0 | 0 | 0 | 0 | 2200 | 630 | 2400 | 189 | 156 | 1716 | 0 | 0 | 0 | 600 | 397 | 1645 | 764 | 0.0587 | 0.084 | 0.0012 | 0.0037 | 0.022 | 0.393 | 0.155 | 0.119 | 0.831 | 0.0097 | 0.0063 | 0.0191 | 0.0737 | 0.161 | 2503/24R1 | 134.9 | 78.3 | 56.6 | 0 | 10.9 | 0 | 0 | 10.7 | 0 | 0 | 0 | 0 | 53.7 | 0 | 0 | 40.8 | 12.2 | 0 | 0 | 0 | 0 | 0 | 0 | 6.6 | 0 | 0 | 0 | 0 | 1618 | 1643 | 1656 | 1645 | 594.1 | 32.3 | 984.2 | 764 | 202.64 | -24.88 | 219.09 | 206.46
2025-03-27 | 13 | Mars | 2025-03-27 07:50 | 2025-03-27 08:46 | 50592 | 1 | S355T | 56.18 | 6 | 64 | 123 | 123.1 | 119.592 | 40.683 | 3679 | 230 | 997 | 1.883 | 65.31 | 54.406 | 70.46 | 80.24 | 0 | 0 | 15.55 | 21.1563 | 25.133 | 33.2188 | 0 | 0 | 0 | 0 | 2200 | 629 | 2400 | 189 | 157 | 1715 | 0 | 0 | 0 | 600 | 338 | 1653 | 195.6 | 0.0802 | 0.0896 | 0.0049 | 0.0033 | 0.0213 | 0.471 | 0.169 | 0.143 | 1.17 | 0.0129 | 0.0062 | 0.0152 | 0.0785 | 0.167 | 2503/24R1 | 134.5 | 77.6 | 56.9 | 0 | 10.5 | 0 | 0 | 10.7 | 0 | 0 | 0 | 0 | 52.6 | 0 | 0 | 40.5 | 12.9 | 0 | 0 | 0 | 0 | 0 | 0 | 7.3 | 0 | 0 | 0 | 0 | 1590 | 1635 | 1653 | 1653 | 428.2 | 832.2 | 194.3 | 195.6 | 193.78 | 218.18 | 101.54 | 102.03
2025-03-27 | 13 | Mars | 2025-03-27 06:52 | 2025-03-27 07:50 | 50591 | 1 | S355T | 57.38 | 1 | 60 | 124 | 119.9 | 119.732 | 40.25 | 3456 | 232 | 1176 | 1.983 | 62.521 | 52.156 | 68.29 | 77.75 | 0 | 0 | 15.7 | 21.4072 | 24.55 | 30.7188 | 0 | 0 | 0 | 0 | 2200 | 630 | 2400 | 189 | 157 | 1717 | 0 | 0 | 0 | 600 | 236 | 1652 | 675.2 | 0.0871 | 0.103 | 0.001 | 0.004 | 0.02 | 0.453 | 0.144 | 0.143 | 0.892 | 0.0118 | 0.0069 | 0.0179 | 0.0591 | 0.145 | 2503/24R1 | 135.1 | 78.6 | 56.5 | 0 | 10.9 | 0 | 0 | 11 | 0 | 0 | 0 | 0 | 53.3 | 0 | 0 | 40.9 | 11.9 | 0 | 0 | 0 | 0 | 0 | 0 | 7.1 | 0 | 0 | 0 | 0 | 1616 | 1637 | 1629 | 1652 | 435 | 563.2 | 589.9 | 675.2 | 180.82 | 188.4 | 196.15 | 193.58
2025-03-27 | 13 | Mars | 2025-03-27 05:54 | 2025-03-27 06:52 | 50590 | 1 | S355T | 58.73 | 5 | 60 | 125 | 122.1 | 119.792 | 39.583 | 3377 | 230 | 1267 | 1.75 | 71.429 | 51.719 | 67.98 | 78.4 | 0 | 0 | 16.033 | 20.34375 | 23.55 | 31.3438 | 0 | 0 | 0 | 0 | 2200 | 630 | 2400 | 189 | 314 | 3426 | 0 | 0 | 0 | 600 | 260 | 1640 | 605.2 | 0.0852 | 0.146 | 0.0048 | 0.0043 | 0.0159 | 0.559 | 0.141 | 0.158 | 1.16 | 0.0155 | 0.0072 | 0.015 | 0.0922 | 0.149 | 2503/24R1 | 134.1 | 77.8 | 56.3 | 0 | 11.1 | 0 | 0 | 10.6 | 0 | 0 | 0 | 0 | 54.1 | 0 | 0 | 40.2 | 11.8 | 0 | 0 | 0 | 0 | 0 | 0 | 6.3 | 0 | 0 | 0 | 0 | 1571 | 1603 | 1681 | 1640 | 245.6 | 23.9 | 1005 | 605.2 | 163.21 | -25.47 | 207.05 | 192.06
2025-03-26 | 13 | Mars | 2025-03-27 04:58 | 2025-03-27 05:54 | 50589 | 1 | S355T | 55.8 | 3 | 61 | 123 | 120.5 | 119.703 | 38.717 | 3488 | 232 | 1145 | 3.033 | 40.549 | 50.938 | 67.04 | 78.94 | 0 | 0 | 16.383 | 21.9063 | 22.333 | 29 | 0 | 0 | 0 | 0 | 2200 | 630 | 2400 | 188 | 157 | 1714 | 0 | 0 | 0 | 600 | 340 | 1655 | 789.7 | 0.11 | 0.123 | 0.0018 | 0.004 | 0.0207 | 0.444 | 0.133 | 0.139 | 1.14 | 0.015 | 0.0055 | 0.011 | 0.0614 | 0.136 | 2503/24R1 | 134.5 | 75.6 | 58.9 | 0 | 10.7 | 0 | 0 | 10.6 | 0 | 0 | 0 | 0 | 54.9 | 0 | 0 | 40.4 | 11.7 | 0 | 0 | 0 | 0 | 0 | 0 | 6.2 | 0 | 0 | 0 | 0 | 1598 | 1666 | 1652 | 1655 | 361.6 | 37.8 | 582.1 | 789.7 | 177 | -25.72 | 182.68 | 203.46
2025-03-26 | 13 | Mars | 2025-03-27 03:45 | 2025-03-27 04:58 | 50588 | 1 | S355T | 72.98 | 6 | 63 | 121 | 117.1 | 119.533 | 40.2 | 3567 | 238 | 1832 | 2.95 | 41.017 | 52 | 71.18 | 77.61 | 0 | 0 | 15 | 19.5 | 25.199 | 32.4372 | 0 | 0 | 0 | 0 | 2200 | 630 | 2400 | 188 | 157 | 1725 | 0 | 0 | 0 | 600 | 345 | 1694 | 806.3 | 0.0853 | 0.13 | 0.0023 | 0.0049 | 0.0181 | 0.6 | 0.144 | 0.167 | 1.21 | 0.0167 | 0.0087 | 0.0256 | 0.0871 | 0.16 | 2503/24R1 | 133.8 | 76.5 | 57.3 | 0 | 11.4 | 0 | 0 | 10.5 | 0 | 0 | 0 | 0 | 54.1 | 0 | 0 | 40.9 | 10.6 | 0 | 0 | 0 | 0 | 0 | 0 | 6.3 | 0 | 0 | 0 | 0 | 1688 | 1609 | 1620 | 1694 | 598.4 | 344.4 | 414.3 | 806.3 | 165.19 | 167.45 | 175.06 | 183.83
2025-03-26 | 13 | Mars | 2025-03-27 02:50 | 2025-03-27 03:45 | 50587 | 1 | S355T | 54.52 | 1 | 59 | 126 | 124.5 | 119.766 | 39.35 | 3320 | 218 | 1680 | 3.267 | 38.571 | 51.594 | 69.33 | 78.67 | 0 | 0 | 15.6 | 21.0938 | 23.75 | 30.4688 | 0 | 0 | 0 | 0 | 2200 | 632 | 2400 | 188 | 314 | 3432 | 0 | 0 | 0 | 600 | 370 | 1652 | 193.1 | 0.138 | 0.103 | 0.0087 | 0.0078 | 0.019 | 0.252 | 0.143 | 0.156 | 1.13 | 0.0195 | 0.0103 | 0.0186 | 0.0527 | 0.15 | 2503/24R1 | 134.5 | 78.5 | 56 | 0 | 10.6 | 0 | 0 | 10.7 | 0 | 0 | 0 | 0 | 53.1 | 0 | 0 | 40.5 | 12.5 | 0 | 0 | 0 | 0 | 0 | 0 | 7.1 | 0 | 0 | 0 | 0 | 1664 | 1658 | 1675 | 1652 | 801.9 | 665.8 | 229.7 | 193.1 | 199.7 | 189.3 | 101.93 | 101.63
2025-03-26 | 13 | Mars | 2025-03-27 01:55 | 2025-03-27 02:50 | 50586 | 1 | S355T | 55.07 | 5 | 62 | 125 | 124.8 | 119.675 | 38.35 | 3344 | 225 | 1434 | 3.483 | 35.885 | 50.062 | 66.89 | 78.32 | 0 | 0 | 16.267 | 21.375 | 22.083 | 28.6562 | 0 | 0 | 0 | 0 | 2200 | 630 | 2400 | 189 | 158 | 1718 | 0 | 0 | 0 | 600 | 340 | 1654 | 195.7 | 0.0802 | 0.13 | 0.0039 | 0.0026 | 0.016 | 0.301 | 0.144 | 0.164 | 1.01 | 0.0151 | 0.0053 | 0.0152 | 0.0844 | 0.175 | 2503/24R1 | 125.9 | 76.3 | 49.6 | 0 | 8.7 | 0 | 0 | 9.6 | 0 | 0 | 0 | 0 | 51.3 | 0 | 0 | 37.7 | 11.1 | 0 | 0 | 0 | 0 | 0 | 0 | 7.5 | 0 | 0 | 0 | 0 | 1579 | 1655 | 1634 | 1654 | 360.3 | 197.2 | 787.8 | 195.7 | 187.06 | 101.55 | 214.69 | 101.53
2025-03-26 | 13 | Mars | 2025-03-27 01:02 | 2025-03-27 01:55 | 50585 | 1 | S355T | 53.67 | 3 | 60 | 125 | 121.1 | 119.572 | 37.833 | 3180 | 208 | 1210 | 4.133 | 30.242 | 51.594 | 66.94 | 81.82 | 0 | 0 | 15.05 | 21.125 | 22.784 | 30.4375 | 0 | 0 | 0 | 0 | 2200 | 630 | 2400 | 188 | 158 | 1716 | 0 | 0 | 0 | 600 | 350 | 1655 | 197.2 | 0.0755 | 0.139 | 0.0068 | 0.0038 | 0.0188 | 0.707 | 0.144 | 0.132 | 1.14 | 0.0164 | 0.0057 | 0.0147 | 0.0499 | 0.142 | 2503/24R1 | 125.4 | 75.8 | 49.6 | 0 | 9.7 | 0 | 0 | 8.5 | 0 | 0 | 0 | 0 | 51.6 | 0 | 0 | 37.9 | 11 | 0 | 0 | 0 | 0 | 0 | 0 | 6.7 | 0 | 0 | 0 | 0 | 1629 | 1660 | 1655 | 1655 | 562.8 | 815.8 | 197.5 | 197.2 | 192.69 | 203.13 | 101.66 | 101.55
2025-03-26 | 13 | Mars | 2025-03-26 23:55 | 2025-03-27 01:02 | 50584 | 1 | S355T | 66.65 | 6 | 63 | 121 | 119.8 | 119.625 | 44.717 | 4013 | 234 | 1810 | 4.333 | 27.923 | 59.656 | 80.07 | 80.05 | 0 | 0 | 15.35 | 21.5313 | 29.367 | 38.03115 | 0 | 0 | 0 | 0 | 2200 | 630 | 2400 | 188 | 158 | 1717 | 0 | 0 | 0 | 600 | 390 | 1654 | 195.7 | 0.0555 | 0.111 | 0.0018 | 0.0037 | 0.0259 | 0.512 | 0.148 | 0.148 | 1.18 | 0.0178 | 0.0065 | 0.0167 | 0.0468 | 0.149 | 2503/24R1 | 134.7 | 78.1 | 56.6 | 0 | 11.4 | 0 | 0 | 10.6 | 0 | 0 | 0 | 0 | 54.8 | 0 | 0 | 40.3 | 11.4 | 0 | 0 | 0 | 0 | 0 | 0 | 6.2 | 0 | 0 | 0 | 0 | 1631 | 1632 | 1674 | 1654 | 630.6 | 740.9 | 918.5 | 195.7 | 199.96 | 211.27 | 204.24 | 101.53
2025-03-26 | 13 | Mars | 2025-03-26 22:59 | 2025-03-26 23:55 | 50583 | 1 | S355T | 56.02 | 1 | 60 | 127 | 123.7 | 119.721 | 42.1 | 3673 | 220 | 1029 | 3.783 | 33.568 | 57.062 | 73.19 | 81.32 | 0 | 0 | 15.75 | 21.0625 | 26.35 | 35.9687 | 0 | 0 | 0 | 0 | 2200 | 630 | 2400 | 190 | 316 | 3436 | 0 | 0 | 0 | 600 | 340 | 1629 | 679 | 0.0469 | 0.065 | 0.0031 | 0.0027 | 0.0294 | 0.443 | 0.157 | 0.148 | 1.05 | 0.0136 | 0.0054 | 0.0206 | 0.0653 | 0.159 | 2503/24R1 | 134.2 | 78.8 | 55.4 | 0 | 11.2 | 0 | 0 | 10.2 | 0 | 0 | 0 | 0 | 53.7 | 0 | 0 | 40.2 | 11.5 | 0 | 0 | 0 | 0 | 0 | 0 | 7.4 | 0 | 0 | 0 | 0 | 1613 | 1636 | 1629 |  | 630.6 | 773.2 | 679 |  | 209.74 | 212.23 | 206.48
2025-03-26 | 13 | Mars | 2025-03-26 16:58 | 2025-03-26 22:59 | 50582 | 1 | S355T | 58.06667 | 5 | 62 | 125 | 122.9 | 119.242 | 45.833 | 4073 | 234 | 1296 | 3.05 | 40.984 | 59.844 | 78.33 | 78.34 | 0 | 0 | 16.4 | 21.15625 | 29.433 | 38.6563 | 0 | 0 | 0 | 0 | 2200 | 631 | 2400 | 187 | 314 | 3436 | 0 | 0 | 0 | 600 | 370 | 1669 | 885.5 | 0.0467 | 0.0827 | 0.001 | 0.0024 | 0.0342 | 0.378 | 0.155 | 0.126 | 0.946 | 0.0131 | 0.0053 | 0.0291 | 0.127 | 0.161 | 2503/24R1 | 134.6 | 80.1 | 54.5 | 0 | 10.7 | 0 | 0 | 10.4 | 0 | 0 | 0 | 0 | 60.4 | 0 | 0 | 40.2 | 12.9 | 0 | 0 | 0 | 0 | 0 | 0 | 0 | 0 | 0 | 0 | 0 | 1651 | 1589 | 1630 | 1669 | 191.3 | 468.2 | 734.3 | 885.5 | 101.48 | 200.89 | 211.7 | 204.27
2025-03-26 | 13 | Mars | 2025-03-26 15:59 | 2025-03-26 16:58 | 50581 | 1 | S355T | 58.77 | 1 | 55 | 127 | 124.2 | 121.653 | 43.483 | 3819 | 230 | 1511 | 3.867 | 32.845 | 58.875 | 77.46 | 81.24 | 0 | 0 | 15.267 | 21.25 | 28.217 | 37.5937 | 0 | 0 | 0 | 0 | 2200 | 632 | 2400 | 187 | 157 | 1719 | 0 | 0 | 0 | 600 | 313 | 1641 | 768.5 | 0.05 | 0.0661 | 0.001 | 0.0031 | 0.0297 | 0.703 | 0.153 | 0.142 | 1.15 | 0.0142 | 0.006 | 0.0153 | 0.0655 | 0.163 | 2503/24R1 | 134.3 | 78.7 | 55.6 | 0 | 10.2 | 0 | 0 | 13 | 0 | 0 | 0 | 0 | 54.1 | 0 | 0 | 39.1 | 11 | 0 | 0 | 0 | 0 | 0 | 0 | 6.9 | 0 | 0 | 0 | 0 | 1571 | 1653 | 1645 | 1641 | 470.2 | 809.3 | 756.6 | 768.5 | 210.99 | 206.35 | 205.75 | 209.06
2025-03-26 | 13 | Mars | 2025-03-26 14:31 | 2025-03-26 15:59 | 50580 | 1 | S355T | 55.34667 | 4 | 60 | 128 | 125.4 | 119.587 | 43.967 | 3810 | 235 | 1860 | 4.25 | 30.118 | 57.156 | 77.17 | 78 | 0 | 0 | 14.833 | 20.0938 | 29.134 | 37.00005 | 0 | 0 | 0 | 0 | 2200 | 630 | 2400 | 188 | 158 | 1720 | 0 | 0 | 0 | 600 | 313 | 1656 | 771 | 0.059 | 0.0865 | 0.001 | 0.0031 | 0.0299 | 0.608 | 0.16 | 0.152 | 1.03 | 0.0172 | 0.0057 | 0.0192 | 0.101 | 0.167 | 2503/24R1 | 134.3 | 79.5 | 54.8 | 0 | 9.9 | 0 | 0 | 11.6 | 0 | 0 | 0 | 0 | 54.8 | 0 | 0 | 38.4 | 12.4 | 0 | 0 | 0 | 0 | 0 | 0 | 7.2 | 0 | 0 | 0 | 0 | 1653 | 1623 | 1677 | 1656 | 195.6 | 811.9 | 882.1 | 771 | 102.03 | 222.88 | 199.65 | 201.16
2025-03-26 | 13 | Mars | 2025-03-26 13:34 | 2025-03-26 14:31 | 50579 | 1 | S355T | 57.33 | 5 | 61 | 127 | 122.5 | 119.707 | 42.7 | 3749 | 234 | 1486 | 4.1 | 30.976 | 55.938 | 74.23 | 78.6 | 0 | 0 | 15.333 | 20.4688 | 27.367 | 35.4063 | 0 | 0 | 0 | 0 | 2200 | 630 | 2400 | 187 | 158 | 1715 | 0 | 0 | 0 | 600 | 283 | 1634 | 673.9 | 0.0856 | 0.0771 | 0.0026 | 0.004 | 0.0303 | 0.624 | 0.161 | 0.165 | 1.17 | 0.0112 | 0.0068 | 0.0193 | 0.0911 | 0.154 | 2503/24R1 | 134.9 | 82.8 | 52.1 | 0 | 9.6 | 0 | 0 | 12.1 | 0 | 0 | 0 | 0 | 54.2 | 0 | 0 | 38.8 | 12.9 | 0 | 0 | 0 | 0 | 0 | 0 | 7.3 | 0 | 0 | 0 | 0 | 1594 | 1627 | 1654 | 1634 | 523 | 660.1 | 195.7 | 673.9 | 206.31 | 205.5 | 101.53 | 203.21
2025-03-26 | 13 | Mars | 2025-03-26 12:32 | 2025-03-26 13:34 | 50578 | 1 | S355T | 62.1 | 3 | 60 | 127 | 124.7 | 119.581 | 41.833 | 3562 | 231 | 1435 | 4.183 | 30.359 | 54.344 | 71.85 | 77.94 | 0 | 0 | 16.25 | 21.25095 | 25.584 | 33.0313 | 0 | 0 | 0 | 0 | 2100 | 631 | 2400 | 188 | 157 | 1713 | 0 | 0 | 0 | 600 | 338 | 1648 | 824.6 | 0.0602 | 0.127 | 0.0055 | 0.0034 | 0.0239 | 0.562 | 0.15 | 0.124 | 1.13 | 0.0099 | 0.0061 | 0.0169 | 0.0468 | 0.153 | 2503/24R1 | 134.5 | 76.5 | 58 | 0 | 11.4 | 0 | 0 | 12.9 | 0 | 0 | 0 | 0 | 54.7 | 0 | 0 | 38.6 | 10.8 | 0 | 0 | 0 | 0 | 0 | 0 | 6.1 | 0 | 0 | 0 | 0 | 1576 | 1627 | 1663 | 1648 | 394.7 | 505.1 | 1050.5 | 824.6 | 195.4 | 185.83 | 220.08 | 210.44
2025-03-26 | 13 | Mars | 2025-03-26 11:38 | 2025-03-26 12:32 | 50577 | 1 | S275J02 | 53.62 | 1 | 55 | 127 | 123.5 | 118.975 | 40.017 | 3432 | 219 | 1232 | 4.467 | 28.433 | 54.344 | 70.58 | 81.48 | 0 | 0 | 15.083 | 20.8125 | 24.933 | 33.5313 | 0 | 0 | 0 | 0 | 2200 | 629 | 2400 | 185 | 156 | 1265 | 0 | 0 | 0 | 600 | 338 | 1654 | 836.3 | 0.0987 | 0.108 | 0.001 | 0.0032 | 0.0272 | 0.874 | 0.152 | 0.133 | 0.859 | 0.0099 | 0.006 | 0.0198 | 0.0511 | 0.159 | 2503/25R1 | 134.5 | 79.1 | 55.4 | 0 | 6.9 | 0 | 0 | 0 | 0 | 0 | 0 | 0 | 53.1 | 0 | 0 | 41.5 | 26.5 | 0 | 0 | 0 | 0 | 0 | 0 | 6.5 | 0 | 0 | 0 | 0 | 1587 | 1615 | 1623 | 1654 | 289.4 | 528.4 | 501.2 | 836.3 | 166.59 | 195.66 | 187.43 | 208.22
2025-03-26 | 13 | Mars | 2025-03-26 10:40 | 2025-03-26 11:38 | 50576 | 1 | S355TA | 57.77 | 4 | 60 | 128 | 126.1 | 110.75 | 42.917 | 3746 | 228 | 1694 | 4.2 | 30.476 | 57.781 | 76.89 | 80.78 | 0 | 0 | 15.05 | 20.5 | 27.866 | 37.25 | 0 | 0 | 0 | 0 | 2200 | 527 | 2400 | 206 | 418 | 3322 | 0 | 406 | 0 | 600 | 283 | 1634 | 670.2 | 0.0575 | 0.106 | 0.001 | 0.0031 | 0.0218 | 0.545 | 0.129 | 0.147 | 1.09 | 0.124 | 0.0069 | 0.0112 | 0.0331 | 0.136 | 2503/25R3 | 139.6 | 81.2 | 58.4 | 0 | 14.2 | 0 | 0 | 28.7 | 0 | 0 | 0 | 0 | 42.4 | 0 | 0 | 31.5 | 15.5 | 0 | 0 | 0 | 0 | 0 | 0 | 7.3 | 0 | 0 | 0 | 0 | 1574 | 1595 | 1603 | 1634 | 18.7 | 480.2 | 512.9 | 670.2 | -27.89 | 199.49 | 199.99 | 202.81
2025-03-26 | 13 | Mars | 2025-03-26 09:34 | 2025-03-26 10:40 | 50575 | 1 | S355TA | 65.75 | 5 | 62 | 124 | 121.3 | 129.227 | 42.783 | 3682 | 238 | 1905 | 3.117 | 39.786 | 55.438 | 75.27 | 77.75 | 0 | 0 | 16.233 | 21.09375 | 26.549 | 34.2499 | 0 | 0 | 0 | 0 | 2200 | 526 | 2400 | 208 | 209 | 1662 | 0 | 204 | 0 | 600 | 368 | 1652 | 193.1 | 0.0503 | 0.0901 | 0.001 | 0.0033 | 0.0165 | 0.295 | 0.152 | 0.146 | 1.1 | 0.121 | 0.0066 | 0.0121 | 0.039 | 0.147 | 2503/25R3 | 139.4 | 80 | 59.4 | 0 | 14.6 | 0 | 0 | 34.7 | 0 | 0 | 0 | 0 | 42.3 | 0 | 0 | 25.3 | 16 | 0 | 0 | 0 | 0 | 0 | 0 | 6.5 | 0 | 0 | 0 | 0 | 1605 | 1637 | 1671 | 1652 | 599.4 | 922.5 | 223.1 | 193.1 | 210.36 | 224.66 | 101.96 | 101.63
2025-03-26 | 13 | Mars | 2025-03-26 08:22 | 2025-03-26 09:34 | 50574 | 1 | S355TA | 72.73 | 3 | 60 | 127 | 122.6 | 125.566 | 43.917 | 3798 | 241 | 1852 | 4.2 | 30.238 | 55.531 | 75.5 | 75.87 | 0 | 0 | 15.6 | 20.501 | 28.317 | 34.99995 | 0 | 0 | 0 | 0 | 2200 | 523 | 2400 | 208 | 208 | 1663 | 0 | 203 | 0 | 600 | 330 | 1643 | 803.7 | 0.0424 | 0.0907 | 0.001 | 0.0035 | 0.0206 | 0.568 | 0.115 | 0.128 | 1.14 | 0.127 | 0.0062 | 0.0079 | 0.0273 | 0.13 | 2503/25R3 | 139.5 | 78.1 | 61.4 | 0 | 14.6 | 0 | 0 | 35 | 0 | 0 | 0 | 0 | 43.8 | 0 | 0 | 25.6 | 12.9 | 0 | 0 | 0 | 0 | 0 | 0 | 7.6 | 0 | 0 | 0 | 0 | 1605 | 1600 | 1624 | 1643 | 489.1 | 581.7 | 603.4 | 803.7 | 195.41 | 210.87 | 200.52 | 211.27
2025-03-26 | 13 | Mars | 2025-03-26 07:24 | 2025-03-26 08:22 | 50573 | 1 | S355TA | 58.08 | 1 | 55 | 129 | 118.2 | 120.935 | 41.55 | 3520 | 230 | 1691 | 2.167 | 59.538 | 53.938 | 72.37 | 77.89 | 0 | 0 | 16.017 | 21.12505 | 25.533 | 32.75 | 0 | 0 | 0 | 0 | 2200 | 526 | 2400 | 208 | 207 | 1664 | 0 | 203 | 0 | 600 | 313 | 1655 | 773.5 | 0.0467 | 0.0775 | 0.001 | 0.0028 | 0.018 | 0.528 | 0.14 | 0.157 | 1.12 | 0.126 | 0.0062 | 0.0077 | 0.045 | 0.154 | 2503/25R3 | 134.3 | 78.3 | 56 | 0 | 13.6 | 0 | 0 | 32.9 | 0 | 0 | 0 | 0 | 41.1 | 0 | 0 | 24.6 | 14.8 | 0 | 0 | 0 | 0 | 0 | 0 | 7.3 | 0 | 0 | 0 | 0 | 1563 | 1652 | 1639 | 1655 | 522.6 | 714.7 | 630.2 | 773.5 | 223.12 | 197.76 | 195.57 | 201.94
2025-03-26 | 13 | Mars | 2025-03-26 06:30 | 2025-03-26 07:24 | 50572 | 1 | S355TA | 53.55 | 4 | 60 | 129 | 124.6 | 120.892 | 40.683 | 3440 | 228 | 1582 | 2.367 | 54.507 | 52.188 | 69.92 | 76.97 | 0 | 0 | 15.417 | 20.3438 | 25.266 | 31.8125 | 0 | 0 | 0 | 0 | 2200 | 525 | 2400 | 208 | 208 | 1662 | 0 | 204 | 0 | 600 | 305 | 1667 | 747 | 0.0858 | 0.128 | 0.0061 | 0.006 | 0.057 | 0.814 | 0.112 | 0.169 | 1.12 | 0.129 | 0.0069 | 0.011 | 0.0556 | 0.113 | 2503/25R3 | 134.9 | 78.1 | 56.8 | 0 | 12.8 | 0 | 0 | 34.8 | 0 | 0 | 0 | 0 | 40 | 0 | 0 | 25.1 | 14.8 | 0 | 0 | 0 | 0 | 0 | 0 | 7.4 | 0 | 0 | 0 | 0 | 1653 | 1700 | 1679 | 1667 | 194.3 | 1276.9 | 977 | 747 | 101.54 | 214.32 | 206.06 | 192.86
2025-03-26 | 13 | Mars | 2025-03-26 05:28 | 2025-03-26 06:30 | 50571 | 1 | S355TA | 62.22 | 5 | 61 | 126 | 121.7 | 120.832 | 43.633 | 3725 | 239 | 2003 | 2.417 | 52.138 | 55.688 | 76.05 | 76.58 | 0 | 0 | 16.483 | 21.4063 | 27.15 | 34.25 | 0 | 0 | 0 | 0 | 2200 | 525 | 2400 | 208 | 208 | 1663 | 0 | 204 | 0 | 600 | 305 | 1672 | 743.1 | 0.0687 | 0.102 | 0.001 | 0.0037 | 0.0171 | 0.518 | 0.11 | 0.167 | 1.14 | 0.13 | 0.0068 | 0.0086 | 0.0474 | 0.112 | 2503/25R3 | 134.5 | 77.9 | 56.6 | 0 | 12.7 | 0 | 0 | 34.9 | 0 | 0 | 0 | 0 | 40.2 | 0 | 0 | 25.4 | 14.6 | 0 | 0 | 0 | 0 | 0 | 0 | 6.7 | 0 | 0 | 0 | 0 | 1631 | 1640 | 1701 | 1672 | 584.5 | 556.2 | 987.9 | 743.1 | 194.38 | 185.85 | 194.94 | 189.77
2025-03-25 | 13 | Mars | 2025-03-26 04:32 | 2025-03-26 05:28 | 50570 | 1 | S355TA | 55.55 | 3 | 60 | 129 | 125.5 | 120.622 | 39.583 | 3238 | 209 | 2054 | 2.467 | 52.297 | 52.75 | 71.74 | 79.96 | 0 | 0 | 16.167 | 21.50005 | 23.417 | 31.1875 | 0 | 0 | 0 | 0 | 2200 | 526 | 2400 | 209 | 209 | 1666 | 0 | 203 | 0 | 600 | 350 | 1665 | 722.2 | 0.0773 | 0.12 | 0.001 | 0.0041 | 0.0162 | 0.662 | 0.118 | 0.162 | 1.1 | 0.12 | 0.0064 | 0.0159 | 0.104 | 0.11 | 2503/25R3 | 134.3 | 76.9 | 57.4 | 0 | 12.8 | 0 | 0 | 35.2 | 0 | 0 | 0 | 0 | 39 | 0 | 0 | 24.9 | 15 | 0 | 0 | 0 | 0 | 0 | 0 | 7.4 | 0 | 0 | 0 | 0 | 1575 | 1595 | 1720 | 1665 | 366.8 | 447.2 | 1058.6 | 722.2 | 190.55 | 194.26 | 189.71 | 191.47
2025-03-25 | 13 | Mars | 2025-03-26 03:39 | 2025-03-26 04:32 | 50569 | 1 | S355TA | 53.18 | 1 | 55 | 128 | 118.9 | 120.817 | 39.933 | 3381 | 221 | 2186 | 2.583 | 49.548 | 53.406 | 73.42 | 80.24 | 0 | 0 | 15.683 | 20.9688 | 24.25 | 32.4063 | 0 | 0 | 0 | 0 | 2200 | 526 | 2400 | 208 | 418 | 3328 | 0 | 412 | 0 | 600 | 345 | 1657 | 709.1 | 0.0611 | 0.0937 | 0.001 | 0.0032 | 0.0194 | 0.524 | 0.106 | 0.147 | 1.11 | 0.133 | 0.0082 | 0.0134 | 0.042 | 0.108 | 2503/25R3 | 125.1 | 78 | 47.1 | 0 | 12.1 | 0 | 0 | 37.7 | 0 | 0 | 0 | 0 | 37.7 | 0 | 0 | 18.2 | 12.6 | 0 | 0 | 0 | 0 | 0 | 0 | 6.8 | 0 | 0 | 0 | 0 | 1577 | 1735 | 1695 | 1657 | 399.5 | 1487.5 | 1010.6 | 709.1 | 195.74 | 206.53 | 199.86 | 194.47
2025-03-25 | 13 | Mars | 2025-03-26 02:42 | 2025-03-26 03:39 | 50568 | 1 | S355TA | 57.52 | 4 | 60 | 124 | 120 | 108.893 | 40.833 | 3409 | 213 | 1609 | 2.883 | 43.006 | 53.688 | 71.38 | 78.89 | 0 | 0 | 15.717 | 21.2813 | 25.116 | 32.3443 | 0 | 0 | 0 | 0 | 2200 | 526 | 2400 | 209 | 207 | 1663 | 0 | 202 | 0 | 600 | 338 | 1664 | 815.4 | 0.0658 | 0.108 | 0.0018 | 0.003 | 0.0164 | 0.704 | 0.0984 | 0.138 | 1.11 | 0.126 | 0.0067 | 0.0136 | 0.0414 | 0.106 | 2503/25R3 | 125.3 | 79.6 | 45.7 | 0 | 11.6 | 0 | 0 | 37.9 | 0 | 0 | 0 | 0 | 37.4 | 0 | 0 | 18.3 | 13 | 0 | 0 | 0 | 0 | 0 | 0 | 7.1 | 0 | 0 | 0 | 0 | 1602 | 1745 | 1697 | 1664 | 471.2 | 1602.6 | 1110.3 | 815.4 | 194.3 | 206.58 | 205.68 | 200.93
2025-03-25 | 13 | Mars | 2025-03-26 01:43 | 2025-03-26 02:42 | 50567 | 1 | S355TA | 59.13 | 5 | 62 | 126 | 124.6 | 123.438 | 40.367 | 3505 | 225 | 1930 | 3.517 | 35.829 | 54.25 | 73.6 | 80.64 | 0 | 0 | 15.517 | 21.4375 | 24.85 | 32.7803 | 0 | 0 | 0 | 0 | 2200 | 526 | 2400 | 208 | 207 | 1669 | 0 | 200 | 0 | 300 | 340 | 1644 | 716.2 | 0.0833 | 0.103 | 0.0048 | 0.0028 | 0.0173 | 0.517 | 0.111 | 0.118 | 0.841 | 0.109 | 0.0051 | 0.011 | 0.0579 | 0.111 | 2503/25R3 | 134.8 | 78.4 | 56.4 | 0 | 13 | 0 | 0 | 40.3 | 0 | 0 | 0 | 0 | 39.8 | 0 | 0 | 20.3 | 13.8 | 0 | 0 | 0 | 0 | 0 | 0 | 7.6 | 0 | 0 | 0 | 0 | 1606 | 1607 | 1646 | 1644 | 516.5 | 613.1 | 764.7 | 716.2 | 198.87 | 210.94 | 205.98 | 202.26
2025-03-25 | 13 | Mars | 2025-03-26 00:50 | 2025-03-26 01:43 | 50566 | 1 | S355TA | 52.67 | 3 | 60 | 128 | 124.8 | 116.871 | 39.05 | 3338 | 220 | 1438 | 3.633 | 35.229 | 52.031 | 68.84 | 79.95 | 0 | 0 | 15.883 | 21.2188 | 23.167 | 30.8125 | 0 | 0 | 0 | 0 | 2200 | 527 | 2400 | 260 | 208 | 1664 | 0 | 202 | 0 | 600 | 380 | 1651 | 763.1 | 0.0616 | 0.112 | 0.0029 | 0.0026 | 0.0159 | 0.855 | 0.0988 | 0.158 | 1.06 | 0.118 | 0.0052 | 0.0132 | 0.0842 | 0.109 | 2503/25R3 | 134.4 | 78.2 | 56.2 | 0 | 13.2 | 0 | 0 | 40.5 | 0 | 0 | 0 | 0 | 40.9 | 0 | 0 | 19.8 | 13.5 | 0 | 0 | 0 | 0 | 0 | 0 | 6.5 | 0 | 0 | 0 | 0 | 1585 | 1622 | 1651 |  | 532.4 | 696 | 763.1 |  | 212.52 | 212.11 | 203.12
2025-03-25 | 13 | Mars | 2025-03-25 23:55 | 2025-03-26 00:50 | 50565 | 1 | S355TA | 54.72 | 1 | 57 | 125 | 118.9 | 127.954 | 41.133 | 3550 | 224 | 1655 | 4.6 | 27.174 | 54.375 | 72.72 | 79.32 | 0 | 0 | 15.9 | 21.2813 | 25.234 | 33.0625 | 0 | 0 | 0 | 0 | 2200 | 524 | 2400 | 258 | 208 | 1665 | 0 | 202 | 0 | 600 | 320 | 1664 | 713.6 | 0.0835 | 0.131 | 0.0069 | 0.0029 | 0.0177 | 0.438 | 0.122 | 0.147 | 1.06 | 0.116 | 0.0056 | 0.0119 | 0.0391 | 0.135 | 2503/25R3 | 134.7 | 79.1 | 55.6 | 0 | 13.3 | 0 | 0 | 40.5 | 0 | 0 | 0 | 0 | 40.2 | 0 | 0 | 19.7 | 13.7 | 0 | 0 | 0 | 0 | 0 | 0 | 7.3 | 0 | 0 | 0 | 0 | 1560 | 1568 | 1621 | 1664 | 267.3 | 235.1 | 479.9 | 713.6 | 175.41 | 161.62 | 185.32 | 191.13
2025-03-25 | 13 | Mars | 2025-03-25 23:00 | 2025-03-25 23:55 | 50564 | 1 | S355TA | 54.97 | 4 | 62 | 122 | 120.4 | 114.816 | 37.85 | 3125 | 216 | 1069 | 4.383 | 27.833 | 50.125 | 64.76 | 79.46 | 0 | 0 | 16.15 | 21.3438 | 21.7 | 28.75 | 0 | 0 | 0 | 0 | 2200 | 525 | 2400 | 260 | 416 | 3334 | 0 | 408 | 0 | 600 | 345 | 1655 | 654 | 0.0643 | 0.126 | 0.0042 | 0.0033 | 0.0182 | 0.419 | 0.0928 | 0.141 | 0.724 | 0.0749 | 0.0053 | 0.0125 | 0.0585 | 0.107 | 2503/25R3 | 134.4 | 77.4 | 57 | 0 | 13.4 | 0 | 0 | 40.4 | 0 | 0 | 0 | 0 | 37.5 | 0 | 0 | 20.6 | 15.3 | 0 | 0 | 0 | 0 | 0 | 0 | 7.2 | 0 | 0 | 0 | 0 | 1622 | 1577 | 1673 | 1655 | 506.9 | 349.9 | 869.2 | 654 | 188.8 | 185.99 | 200.73 | 189.61
2025-03-25 | 13 | Mars | 2025-03-25 16:42 | 2025-03-25 23:00 | 50563 | 1 | S355TA | 59.11667 | 5 | 62 | 120 | 118.7 | 115.78 | 46.667 | 4144 | 246 | 1921 | 5.217 | 23.003 | 60.375 | 81.69 | 77.62 | 0 | 0 | 17.2 | 22.3438 | 29.467 | 37.9687 | 0 | 0 | 0 | 0 | 2200 | 526 | 2400 | 257 | 416 | 3328 | 0 | 406 | 0 | 600 | 350 | 1681 | 987 | 0.0559 | 0.0875 | 0.0012 | 0.0033 | 0.0299 | 0.404 | 0.109 | 0.132 | 1.15 | 0.124 | 0.007 | 0.0245 | 0.0301 | 0.12 | 2503/25R3 | 134.8 | 78.5 | 56.3 | 0 | 13.8 | 0 | 0 | 40.7 | 0 | 0 | 0 | 0 | 47.1 | 0 | 0 | 20.4 | 12.8 | 0 | 0 | 0 | 0 | 0 | 0 | 0 | 0 | 0 | 0 | 0 | 1656 | 1626 | 1699 | 1681 | 198.8 | 622.4 | 1021.3 | 987 | 101.6 | 201.72 | 198.47 | 205.73
2025-03-25 | 13 | Mars | 2025-03-25 15:44 | 2025-03-25 16:42 | 50562 | 1 | S235JR | 57.9 | 4 | 60 | 122 | 119 | 115.781 | 40.6 | 3628 | 239 | 1339 | 5.917 | 20.62 | 53.281 | 70.62 | 78.74 | 0 | 0 | 15.167 | 20.25 | 25.434 | 33 | 0 | 0 | 0 | 0 | 2200 | 630 | 2400 | 189 | 312 | 1884 | 0 | 0 | 0 | 600 | 283 | 1694 | 667.6 | 0.105 | 0.115 | 0.0041 | 0.0071 | 0.027 | 0.583 | 0.15 | 0.143 | 0.701 | 0.0233 | 0.0103 | 0.0121 | 0.0943 | 0.154 | 2503/24R3 | 134.3 | 75.6 | 58.7 | 0 | 7.2 | 0 | 0 | 15 | 0 | 0 | 0 | 0 | 54 | 0 | 0 | 36.6 | 15.2 | 0 | 0 | 0 | 0 | 0 | 0 | 6.3 | 0 | 0 | 0 | 0 | 1513 | 1635 | 1666 | 1694 | 12.7 | 390.3 | 452.5 | 667.6 | -23.46 | 162.54 | 156.59 | 169.97
2025-03-25 | 13 | Mars | 2025-03-25 13:55 | 2025-03-25 15:44 | 50561 | 1 | S235JR | 109.02 | 5 | 60 | 121 | 117.9 | 96.464 | 45.967 | 4126 | 250 | 1977 | 6.85 | 17.664 | 59.125 | 80.63 | 77.17 | 0 | 0 | 15.483 | 20.5313 | 30.484 | 38.5312 | 0 | 0 | 0 | 0 | 2200 | 626 | 2400 | 188 | 318 | 1884 | 0 | 0 | 0 | 600 | 330 | 1683 | 803.3 | 0.0728 | 0.0944 | 0.001 | 0.0071 | 0.0341 | 0.508 | 0.144 | 0.107 | 0.685 | 0.0116 | 0.0124 | 0.0145 | 0.0562 | 0.156 | 2503/24R3 | 134.5 | 78.9 | 55.6 | 0 | 6.9 | 0 | 0 | 14.8 | 0 | 0 | 0 | 0 | 54 | 0 | 0 | 36.2 | 15.2 | 0 | 0 | 0 | 0 | 0 | 0 | 7.4 | 0 | 0 | 0 | 0 | 1566 | 1626 | 1639 | 1683 | 18.4 | 559.7 | 476 | 803.3 | -24.76 | 193.91 | 174.95 | 189.52
2025-03-25 | 13 | Mars | 2025-03-25 12:59 | 2025-03-25 13:55 | 50560 | 1 | S235JR | 56.33 | 1 | 57 | 124 | 117.4 | 120.809 | 40.583 | 3443 | 230 | 1254 | 2.683 | 46.211 | 53.188 | 69.59 | 78.64 | 0 | 0 | 15.45 | 20.40625 | 25.134 | 32.6875 | 0 | 0 | 0 | 0 | 2200 | 629 | 2400 | 187 | 156 | 944 | 0 | 0 | 0 | 600 | 338 | 1653 | 194.3 | 0.0731 | 0.0798 | 0.0011 | 0.0039 | 0.0253 | 0.352 | 0.159 | 0.126 | 0.68 | 0.0119 | 0.0084 | 0.0213 | 0.0831 | 0.17 | 2503/24R3 | 134.9 | 78 | 56.9 | 0 | 7.1 | 0 | 0 | 14.5 | 0 | 0 | 0 | 0 | 53.9 | 0 | 0 | 36.9 | 15.2 | 0 | 0 | 0 | 0 | 0 | 0 | 7.3 | 0 | 0 | 0 | 0 | 1565 | 1655 | 1669 | 1653 | 377.1 | 197.2 | 819.2 | 194.3 | 198.02 | 101.55 | 198.56 | 101.54
2025-03-25 | 13 | Mars | 2025-03-25 12:02 | 2025-03-25 12:59 | 50559 | 1 | S235JR | 56.7 | 3 | 60 | 124 | 121.1 | 120.727 | 39.283 | 3384 | 225 | 1121 | 2.9 | 42.759 | 51.969 | 67.63 | 79.38 | 0 | 0 | 15.217 | 20.2813 | 24.067 | 31.25055 | 0 | 0 | 0 | 0 | 2200 | 627 | 2400 | 187 | 322 | 1882 | 0 | 0 | 0 | 600 | 290 | 1648 | 693.5 | 0.118 | 0.0944 | 0.0095 | 0.0053 | 0.029 | 0.518 | 0.181 | 0.114 | 0.677 | 0.0089 | 0.0075 | 0.0175 | 0.0843 | 0.182 | 2503/24R3 | 134.7 | 76.7 | 58 | 0 | 6.8 | 0 | 0 | 14.6 | 0 | 0 | 0 | 0 | 53.7 | 0 | 0 | 37.9 | 15.2 | 0 | 0 | 0 | 0 | 0 | 0 | 6.5 | 0 | 0 | 0 | 0 | 1601 | 1642 | 1669 | 1648 | 339.1 | 545.8 | 819.2 | 693.5 | 170.65 | 183.38 | 198.56 | 197.72
2025-03-25 | 13 | Mars | 2025-03-25 11:11 | 2025-03-25 12:02 | 50558 | 1 | S235JR | 51.48 | 4 | 60 | 123 | 120.8 | 101.8 | 38.117 | 3292 | 223 | 1139 | 3.083 | 39.892 | 50.938 | 66.39 | 80.18 | 0 | 0 | 15.15 | 20.6875 | 22.966 | 30.2187 | 0 | 0 | 0 | 0 | 2200 | 630 | 2400 | 188 | 156 | 941 | 0 | 0 | 0 | 600 | 268 | 1652 | 620.4 | 0.0663 | 0.0875 | 0.0042 | 0.0049 | 0.0299 | 0.284 | 0.192 | 0.126 | 0.689 | 0.0083 | 0.0091 | 0.0217 | 0.0795 | 0.197 | 2503/24R3 | 134.2 | 75.8 | 58.4 | 0 | 7.2 | 0 | 0 | 14.1 | 0 | 0 | 0 | 0 | 54.3 | 0 | 0 | 37.4 | 15.1 | 0 | 0 | 0 | 0 | 0 | 0 | 6.1 | 0 | 0 | 0 | 0 | 1668 | 1660 | 1656 | 1652 | 217.8 | 651.4 | 673 | 620.4 | 101.81 | 186.61 | 191.17 | 187.36
2025-03-25 | 13 | Mars | 2025-03-25 09:59 | 2025-03-25 11:11 | 50557 | 1 | S235JR | 72.05 | 5 | 61 | 122 | 120.5 | 116.72 | 41.867 | 3602 | 230 | 1515 | 3.15 | 38.73 | 55.062 | 73.01 | 78.91 | 0 | 0 | 13.767 | 19.1875 | 28.1 | 35.8432 | 0 | 0 | 0 | 0 | 2200 | 631 | 2400 | 188 | 156 | 946 | 0 | 0 | 0 | 600 | 375 | 1641 | 943 | 0.0394 | 0.0595 | 0.001 | 0.0047 | 0.0249 | 0.509 | 0.161 | 0.113 | 0.689 | 0.0084 | 0.0082 | 0.0164 | 0.0497 | 0.181 | 2503/24R3 | 134.4 | 76.5 | 57.9 | 0 | 6.6 | 0 | 0 | 15.7 | 0 | 0 | 0 | 0 | 53.2 | 0 | 0 | 37.6 | 15.2 | 0 | 0 | 0 | 0 | 0 | 0 | 6.1 | 0 | 0 | 0 | 0 | 1571 | 1610 | 1629 | 1641 | 687 | 749.6 | 805.8 | 943 | 238.89 | 224.08 | 219.07 | 224.1
2025-03-25 | 13 | Mars | 2025-03-25 08:59 | 2025-03-25 09:59 | 50556 | 1 | S235JR | 59.53 | 1 | 57 | 123 | 117.9 | 116.905 | 41.1 | 3463 | 232 | 1542 | 3.267 | 37.653 | 53.188 | 70.84 | 77.65 | 0 | 0 | 15.933 | 20.78228 | 25.167 | 32.3437 | 0 | 0 | 0 | 0 | 2200 | 629 | 2400 | 187 | 156 | 940 | 0 | 0 | 0 | 600 | 353 | 1652 | 881.1 | 0.0646 | 0.0747 | 0.001 | 0.0052 | 0.0231 | 0.486 | 0.158 | 0.102 | 0.649 | 0.0083 | 0.0071 | 0.0149 | 0.0716 | 0.168 | 2503/24R3 | 134.4 | 76.9 | 57.5 | 0 | 6.3 | 0 | 0 | 14.6 | 0 | 0 | 0 | 0 | 54.3 | 0 | 0 | 37.1 | 15 | 0 | 0 | 0 | 0 | 0 | 0 | 7.1 | 0 | 0 | 0 | 0 | 1652 | 1652 | 1634 | 1652 | 192.8 | 193.1 | 788.9 | 881.1 | 101.51 | 101.63 | 214.79 | 213.13
2025-03-25 | 13 | Mars | 2025-03-25 07:24 | 2025-03-25 08:59 | 50555 | 1 | S235JR | 95.4 | 3 | 60 | 124 | 121.6 | 133.264 | 41.133 | 3425 | 229 | 1385 | 3.117 | 39.786 | 52.5 | 69.38 | 76.58 | 0 | 0 | 16.117 | 20.5313 | 25.017 | 31.9062 | 0 | 0 | 0 | 0 | 2200 | 629 | 2400 | 187 | 157 | 942 | 0 | 0 | 0 | 600 | 330 | 1647 | 809.1 | 0.0604 | 0.0712 | 0.001 | 0.0044 | 0.0235 | 0.65 | 0.158 | 0.103 | 0.647 | 0.0066 | 0.0064 | 0.0201 | 0.0657 | 0.189 | 2503/24R3 | 134.7 | 80 | 54.7 | 0 | 7.3 | 0 | 0 | 14.6 | 0 | 0 | 0 | 0 | 54.1 | 0 | 0 | 37.8 | 13.3 | 0 | 0 | 0 | 0 | 0 | 0 | 7.6 | 0 | 0 | 0 | 0 | 1618 | 1592 | 1620 | 1647 | 678.1 | 552.8 | 687 | 809.1 | 212.36 | 211.48 | 212.24 | 209.59
2025-03-25 | 13 | Mars | 2025-03-25 06:28 | 2025-03-25 07:24 | 50554 | 1 | S235JR | 56.33 | 4 | 63 | 127 | 121.4 | 116.401 | 41.217 | 3618 | 232 | 1386 | 3.783 | 33.568 | 54.219 | 71.7 | 78.93 | 0 | 0 | 15 | 20.0313 | 26.217 | 34.1563 | 0 | 0 | 0 | 0 | 2200 | 627 | 2400 | 187 | 156 | 944 | 0 | 0 | 0 | 600 | 353 | 1663 | 878.1 | 0.0946 | 0.0952 | 0.0026 | 0.0054 | 0.0238 | 0.514 | 0.159 | 0.112 | 0.664 | 0.0175 | 0.0076 | 0.0112 | 0.0844 | 0.179 | 2503/24R3 | 134.7 | 78.3 | 56.4 | 0 | 6.8 | 0 | 0 | 15.5 | 0 | 0 | 0 | 0 | 54.2 | 0 | 0 | 38.3 | 13.1 | 0 | 0 | 0 | 0 | 0 | 0 | 6.8 | 0 | 0 | 0 | 0 | 1616 | 1617 | 1665 | 1663 | 26.7 | 541.2 | 37.6 | 878.1 | -24.33 | 196.33 | -25.57 | 206.91
2025-03-25 | 13 | Mars | 2025-03-25 05:32 | 2025-03-25 06:28 | 50553 | 1 | S235JR | 55.33 | 5 | 62 | 123 | 119.3 | 116.604 | 40.6 | 3454 | 223 | 1356 | 3.517 | 34.976 | 52.906 | 69.73 | 78.19 | 0 | 0 | 16.067 | 21.3125 | 24.533 | 31.5616 | 0 | 0 | 0 | 0 | 2200 | 624 | 2400 | 187 | 314 | 1888 | 0 | 0 | 0 | 600 | 375 | 1678 | 965.3 | 0.0692 | 0.0856 | 0.001 | 0.0043 | 0.0257 | 0.682 | 0.152 | 0.119 | 0.697 | 0.0167 | 0.0074 | 0.0148 | 0.0984 | 0.162 | 2503/24R3 | 133.9 | 78.6 | 55.3 | 0 | 6.2 | 0 | 0 | 15.7 | 0 | 0 | 0 | 0 | 53.3 | 0 | 0 | 36.6 | 14.6 | 0 | 0 | 0 | 0 | 0 | 0 | 7.5 | 0 | 0 | 0 | 0 | 1592 | 1634 | 1639 | 1678 | 496.1 | 29.9 | 32.4 | 965.3 | 203.52 | -25.71 | -22.5 | 205.72
2025-03-24 | 13 | Mars | 2025-03-25 04:41 | 2025-03-25 05:32 | 50552 | 1 | S235JR | 51.35 | 1 | 57 | 127 | 119.5 | 116.35 | 39.383 | 3258 | 217 | 1220 | 3.4 | 37.353 | 51.218 | 66.87 | 78.03 | 0 | 0 | 15.133 | 20.4063 | 24.25 | 30.7803 | 0 | 0 | 0 | 0 | 2200 | 629 | 2400 | 188 | 156 | 944 | 0 | 0 | 0 | 600 | 299 | 1638 | 693.6 | 0.0553 | 0.0785 | 0.001 | 0.0041 | 0.0227 | 0.456 | 0.152 | 0.106 | 0.561 | 0.014 | 0.0063 | 0.0105 | 0.0543 | 0.164 | 2503/24R3 | 134.6 | 78.8 | 55.8 | 0 | 6.5 | 0 | 0 | 15 | 0 | 0 | 0 | 0 | 54.3 | 0 | 0 | 37 | 14.5 | 0 | 0 | 0 | 0 | 0 | 0 | 7.3 | 0 | 0 | 0 | 0 | 1555 | 1638 | 1665 | 1638 | 493.1 | 779 | 37.7 | 693.6 | 223.2 | 211.69 | -25.37 | 203.16
2025-03-24 | 13 | Mars | 2025-03-25 03:38 | 2025-03-25 04:41 | 50551 | 1 | S235JR | 62.92 | 3 | 61 | 125 | 121.6 | 116.702 | 42.783 | 3580 | 232 | 1513 | 4.067 | 30.738 | 55.781 | 73.67 | 78.23 | 0 | 0 | 15.983 | 21.0313 | 26.8 | 34.65713 | 0 | 0 | 0 | 0 | 2200 | 628 | 2400 | 186 | 312 | 1888 | 0 | 0 | 0 | 600 | 363 | 1640 | 851.6 | 0.064 | 0.0831 | 0.001 | 0.0042 | 0.0192 | 0.359 | 0.145 | 0.101 | 0.449 | 0.0076 | 0.0052 | 0.008 | 0.0471 | 0.141 | 2503/24R3 | 134.3 | 77.4 | 56.9 | 0 | 6.5 | 0 | 0 | 15.3 | 0 | 0 | 0 | 0 | 54.2 | 0 | 0 | 37.4 | 13.5 | 0 | 0 | 0 | 0 | 0 | 0 | 7.4 | 0 | 0 | 0 | 0 | 1604 | 1601 | 1609 | 1640 | 697.3 | 579.1 | 614.4 | 851.6 | 222.03 | 210 | 210 | 217.15
2025-03-24 | 13 | Mars | 2025-03-25 02:53 | 2025-03-25 03:38 | 50550 | 1 | S235JR | 44.57 | 4 | 63 | 126 | 121 | 133.337 | 11.983 | 1668 | 43 | 747 | 4.2 | 30 | 9.812 | 18.06 | 49.13 | 0 | 0 | 0 | 0 | 0 | 0 | 5.183 | 4.406 | 6.8 | 5.4065 | 1000 | 630 | 1000 | 185 | 156 | 403 | 0 | 0 | 0 | 0 | 295 | 1649 | 606 | 0.073 | 0.227 | 0.001 | 0.0047 | 0.0137 | 0.352 | 0.143 | 0.0818 | 0.426 | 0.0101 | 0.0051 | 0.0082 | 0.069 | 0.14 | 2503/24R3 | 10.9 | 10.9 | 0 | 0 | 0 | 0 | 0 | 0 | 0 | 0 | 0 | 0 | 0 | 0 | 0 | 0 | 10.9 | 0 | 0 | 0 | 0 | 0 | 0 | 0 | 0 | 0 | 0 | 0 | 1567 | 1606 | 1659 | 1649 | 181 | 282.2 | 522 | 606 | 142.92 | 154.43 | 170.88 | 187.27
2025-03-24 | 13 | Mars | 2025-03-25 01:59 | 2025-03-25 02:53 | 50549 | 1 | S235JR | 54.42 | 5 | 62 | 125 | 121 | 116.587 | 40.233 | 3317 | 226 | 1245 | 4.033 | 30.992 | 52.812 | 68.78 | 78.76 | 0 | 0 | 16.033 | 21.625 | 24.2 | 31.125 | 0 | 0 | 0 | 0 | 2200 | 629 | 2400 | 186 | 312 | 1886 | 0 | 0 | 0 | 600 | 338 | 1681 | 836.1 | 0.0827 | 0.151 | 0.0112 | 0.0047 | 0.0212 | 0.575 | 0.134 | 0.0603 | 0.455 | 0.0217 | 0.0068 | 0.0054 | 0.0451 | 0.0913 | 2503/24R3 | 134.1 | 79.8 | 54.3 | 0 | 6.8 | 0 | 0 | 20.3 | 0 | 0 | 0 | 0 | 49.2 | 0 | 0 | 36.2 | 14 | 0 | 0 | 0 | 0 | 0 | 0 | 7.6 | 0 | 0 | 0 | 0 | 1586 | 1608 | 1661 | 1681 | 329.7 | 437.1 | 699.9 | 836.1 | 176.72 | 185.51 | 191.34 | 193.54
2025-03-24 | 13 | Mars | 2025-03-25 00:58 | 2025-03-25 01:59 | 50548 | 1 | S235JR | 61.43 | 1 | 58 | 127 | 119 | 116.644 | 44.4 | 3844 | 236 | 1572 | 3.717 | 34.17 | 58.281 | 77.22 | 78.76 | 0 | 0 | 16.45 | 22 | 27.95 | 36.25 | 0 | 0 | 0 | 0 | 2200 | 630 | 2400 | 187 | 155 | 941 | 0 | 0 | 0 | 600 | 305 | 1667 | 787.5 | 0.105 | 0.0951 | 0.008 | 0.0127 | 0.0252 | 0.748 | 0.141 | 0.104 | 0.0922 | 0.0061 | 0.0129 | 0.0267 | 0.659 | 0.142 | 2503/24R3 | 136.7 | 78.9 | 57.8 | 0 | 7.6 | 0 | 0 | 20.9 | 0 | 0 | 0 | 0 | 55.9 | 0 | 0 | 34.2 | 10.9 | 0 | 0 | 0 | 0 | 0 | 0 | 7.2 | 0 | 0 | 0 | 0 | 1579 | 1573 | 1627 | 1667 | 314.3 | 388.7 | 505.1 | 787.5 | 177.01 | 195.9 | 185.83 | 196.74
2025-03-24 | 13 | Mars | 2025-03-25 00:03 | 2025-03-25 00:58 | 50547 | 1 | S235JR | 54.43 | 3 | 62 | 128 |  |  | 39.85 | 3156 | 221 | 1397 | 4.483 | 28.55 | 52.438 | 68.53 | 78.95 | 0 | 0 | 15.283 | 20.5 | 24.567 | 31.9062 | 0 | 0 | 0 | 0 | 2200 | 629 | 2400 | 185 | 157 | 944 | 0 | 0 | 0 | 600 | 305 | 1666 | 744.3 | 0.0505 | 0.109 | 0.0013 | 0.0042 | 0.0187 | 0.501 | 0.134 | 0.0744 | 0.23 | 0.0065 | 0.0045 | 0.019 | 0.0694 | 0.137 | 2503/24R3 | 135.4 | 78.6 | 56.8 | 0 | 6.6 | 0 | 0 | 14.7 | 0 | 0 | 0 | 0 | 56 | 0 | 0 | 33.7 | 17.2 | 0 | 0 | 0 | 0 | 0 | 0 | 7.2 | 0 | 0 | 0 | 0 | 1582 | 1578 | 1688 | 1666 | 304.6 | 395 | 943.2 | 744.3 | 173.07 | 194.36 | 198.59 | 193.14
2025-03-24 | 13 | Mars | 2025-03-24 22:56 | 2025-03-25 00:03 | 50546 | 1 | S235JR | 67.28 | 4 | 61 | 124 | 122.1 | 110.66 | 43.8 | 3505 | 215 | 1521 | 3.783 | 32.775 | 55.594 | 73.22 | 76.16 | 0 | 0 | 17.35 | 22.5313 | 26.45 | 33.0313 | 0 | 0 | 0 | 0 | 2200 | 630 | 2400 | 186 | 312 | 1880 | 0 | 0 | 0 | 500 | 363 | 1659 | 760.4 | 0.0642 | 0.178 | 0.0087 | 0.0036 | 0.0154 | 0.271 | 0.113 | 0.0888 | 0.535 | 0.0094 | 0.0051 | 0.0146 | 0.0838 | 0.128 | 2503/24R3 | 135.3 | 78.5 | 56.8 | 0 | 7.1 | 0 | 0 | 15.1 | 0 | 0 | 0 | 0 | 56.3 | 0 | 0 | 34.2 | 15 | 0 | 0 | 0 | 0 | 0 | 0 | 7.6 | 0 | 0 | 0 | 0 | 1577 | 1653 | 1654 | 1659 | 431.2 | 195.3 | 762.1 | 760.4 | 201.36 | 101.92 | 201.39 | 198.51
2025-03-24 | 13 | Mars | 2025-03-24 17:52 | 2025-03-24 22:56 | 50545 | 1 | S235JR | 53.39667 | 5 | 61 | 123 | 121.3 | 119.792 | 42.267 | 3191 | 204 | 1157 | 4.9 | 25.102 | 53.812 | 68.96 | 76.39 | 0 | 0 | 15.867 | 20.1563 | 26.4 | 33.624 | 0 | 0 | 0 | 0 | 2200 | 631 | 2400 | 187 | 312 | 1900 | 0 | 0 | 0 | 600 | 283 | 1643 | 681.7 | 0.0586 | 0.098 | 0.0018 | 0.0042 | 0.021 | 0.467 | 0.115 | 0.0777 | 0.414 | 0.0076 | 0.0045 | 0.0164 | 0.0571 | 0.118 | 2503/24R3 | 134.2 | 78.6 | 55.6 | 0 | 7.6 | 0 | 0 | 15.9 | 0 | 0 | 0 | 0 | 60.9 | 0 | 0 | 34.4 | 15.4 | 0 | 0 | 0 | 0 | 0 | 0 | 0 | 0 | 0 | 0 | 0 | 1580 | 1602 | 1621 | 1643 | 399.6 | 495.1 | 560.8 | 681.7 | 194.13 | 197.93 | 196.77 | 199.17
2025-03-24 | 13 | Mars | 2025-03-24 16:53 | 2025-03-24 17:52 | 50544 | 1 | S275J01 | 59.2 | 1 | 60 | 126 | 120.7 | 107.939 | 42.8 | 3929 | 222 | 1421 | 2.85 | 44.211 | 55.969 | 74.48 | 78.46 | 0 | 0 | 16.483 | 21.6875 | 26.316 | 34.21875 | 0 | 0 | 0 | 0 | 2200 | 629 | 2400 | 188 | 157 | 1193 | 0 | 0 | 0 | 600 | 340 | 1684 | 961.1 | 0.0892 | 0.11 | 0.0037 | 0.0043 | 0.0207 | 0.804 | 0.125 | 0.12 | 0.641 | 0.0066 | 0.0071 | 0.0183 | 0.0075 | 0.139 | 2503/24R3 | 125.8 | 73.6 | 52.2 | 0 | 6.8 | 0 | 0 | 17.4 | 0 | 0 | 0 | 0 | 57.8 | 0 | 0 | 31.7 | 12.1 | 0 | 0 | 0 | 0 | 0 | 0 | 0 | 0 | 0 | 0 | 0 | 1581 | 1616 | 1631 | 1684 | 410.6 | 560.4 | 515.5 | 961.1 | 195.58 | 199.44 | 185.15 | 202.14
2025-03-24 | 13 | Mars | 2025-03-24 15:57 | 2025-03-24 16:53 | 50543 | 1 | S275J01 | 55.4 | 5 | 61 | 126 | 120.9 | 121.379 | 39.533 | 3737 | 230 | 2001 | 2.733 | 46.098 | 52.594 | 72.95 | 79.82 | 0 | 0 | 15.467 | 21.1563 | 24.067 | 31.4063 | 0 | 0 | 0 | 0 | 2200 | 629 | 2400 | 188 | 157 | 1193 | 0 | 0 | 0 | 600 | 300 | 1643 | 656.7 | 0.078 | 0.118 | 0.0023 | 0.0037 | 0.0205 | 0.363 | 0.131 | 0.125 | 0.62 | 0.0058 | 0.0053 | 0.0199 | 0.0093 | 0.136 | 2503/24R3 | 134.4 | 76.7 | 57.7 | 0 | 6.7 | 0 | 0 | 20.4 | 0 | 0 | 0 | 0 | 54 | 0 | 0 | 34 | 12.1 | 0 | 0 | 0 | 0 | 0 | 0 | 7.2 | 0 | 0 | 0 | 0 | 1600 | 1646 | 1644 | 1643 | 383.8 | 596 | 594.1 | 656.7 | 180.3 | 187.67 | 188.52 | 196.43
2025-03-24 | 13 | Mars | 2025-03-24 12:54 | 2025-03-24 15:57 | 50542 | 1 | S275J01 | 183.43 | 1 | 56 | 128 | 117.9 | 121.539 | 49.55 | 4585 | 245 | 2864 | 2.267 | 56.471 | 63.562 | 90.07 | 76.97 | 0 | 0 | 15.667 | 21.1563 | 33.883 | 42.3437 | 0 | 0 | 0 | 0 | 2200 | 627 | 2400 | 186 | 156 | 1197 | 0 | 0 | 0 | 600 | 350 | 1682 | 943.5 | 0.0916 | 0.131 | 0.004 | 0.0033 | 0.0171 | 0.422 | 0.122 | 0.113 | 0.732 | 0.0094 | 0.005 | 0.0174 | 0.0635 | 0.118 | 2503/24R3 | 125.3 | 75.7 | 49.6 | 0 | 6.2 | 0 | 0 | 18.9 | 0 | 0 | 0 | 0 | 52.4 | 0 | 0 | 31.9 | 9.8 | 0 | 0 | 0 | 0 | 0 | 0 | 6.1 | 0 | 0 | 0 | 0 | 1542 | 1653 | 1694 | 1682 | 33.1 | 195.3 | 1194.2 | 943.5 | 31.41 | 101.92 | 212.66 | 201.87
2025-03-24 | 13 | Mars | 2025-03-24 12:00 | 2025-03-24 12:54 | 50541 | 1 | S275J01 | 53.23 | 3 | 60 | 129 | 125 | 121.487 | 37.767 | 3270 | 214 | 1242 | 2.817 | 45.799 | 50.812 | 66.58 | 80.73 | 0 | 0 | 15.6 | 21.2813 | 22.166 | 29.5 | 0 | 0 | 0 | 0 | 2200 | 629 | 2400 | 186 | 156 | 1194 | 0 | 0 | 0 | 600 | 300 | 1647 | 605.7 | 0.0804 | 0.106 | 0.0016 | 0.0036 | 0.022 | 0.396 | 0.131 | 0.142 | 0.756 | 0.0111 | 0.0054 | 0.0178 | 0.0559 | 0.133 | 2503/24R3 | 125.3 | 76 | 49.3 | 0 | 5.9 | 0 | 0 | 19 | 0 | 0 | 0 | 0 | 51.4 | 0 | 0 | 31.6 | 9.9 | 0 | 0 | 0 | 0 | 0 | 0 | 7.5 | 0 | 0 | 0 | 0 | 1651 | 1607 | 1625 | 1647 | 0 | 443.3 | 532 | 605.7 | 65535 | 187.09 | 190.73 | 188.32
2025-03-24 | 13 | Mars | 2025-03-24 11:01 | 2025-03-24 12:00 | 50540 | 1 | S275J01 | 59.4 | 4 | 60 | 132 | 129 | 124.387 | 42.05 | 3568 | 213 | 1260 | 3 | 44 | 56.094 | 72.83 | 80.04 | 0 | 0 | 15.55 | 21.125 | 26.5 | 34.9375 | 0 | 0 | 0 | 0 | 2200 | 630 | 2400 | 188 | 156 | 1194 | 0 | 0 | 0 | 600 | 320 | 1652 |  | 0.0735 | 0.0909 | 0.0017 | 0.0026 | 0.0225 | 0.459 | 0.148 | 0.125 | 0.765 | 0.0125 | 0.0053 | 0.0197 | 0.0531 | 0.139 | 2503/24R3 | 134.7 | 79.3 | 55.4 | 0 | 7.4 | 0 | 0 | 20.4 | 0 | 0 | 0 | 0 | 53.9 | 0 | 0 | 35.3 | 10.8 | 0 | 0 | 0 | 0 | 0 | 0 | 6.9 | 0 | 0 | 0 | 0 | 1651 | 1652 | 1639 | 1652 | 0 | 0 | 775.5 | 0 | 65535 | 65535 | 210.82 | 65535
2025-03-24 | 13 | Mars | 2025-03-24 10:04 | 2025-03-24 11:01 | 50539 | 1 | S275J01 | 57.43 | 5 | 62 | 131 | 129.9 | 118.681 | 39.15 | 3306 | 220 | 1345 | 2.767 | 47.349 | 50.875 | 67.2 | 77.97 | 0 | 0 | 15.917 | 21.0625 | 23.234 | 29.7812 | 0 | 0 | 0 | 0 | 2200 | 628 | 2400 | 187 | 157 | 1195 | 0 | 0 | 0 | 300 | 320 | 1652 |  | 0.0551 | 0.095 | 0.001 | 0.0032 | 0.0191 | 0.476 | 0.109 | 0.103 | 0.723 | 0.0115 | 0.0042 | 0.015 | 0.0841 | 0.108 | 2503/18R1 | 134.6 | 77.2 | 57.4 | 0 | 7.2 | 0 | 0 | 43 | 0 | 0 | 0 | 0 | 49.6 | 0 | 0 | 27.2 | 0 | 0 | 0 | 0 | 0 | 0 | 0 | 7.6 | 0 | 0 | 0 | 0 | 1601 | 1628 | 1652 | 1652 | 0 | 715.8 | 0 | 0 | 65535 | 210.91 | 65535 | 65535
2025-03-24 | 13 | Mars | 2025-03-24 09:10 | 2025-03-24 10:04 | 50538 | 1 | S275J01 | 53.35 | 1 | 57 | 132 | 122.3 | 122.69 | 40.133 | 3468 | 212 | 1695 | 3.233 | 40.825 | 52.344 | 70.56 | 78.26 | 0 | 0 | 16.1 | 21.3125 | 24.033 | 31 | 0 | 0 | 0 | 0 | 2100 | 628 | 2400 | 187 | 157 | 1195 | 0 | 0 | 0 | 600 | 300 | 1627 | 623 | 0.0841 | 0.0879 | 0.0019 | 0.0039 | 0.0182 | 1.08 | 0.105 | 0.094 | 0.677 | 0.0106 | 0.0043 | 0.0129 | 0.0565 | 0.102 | 2503/18R1 | 125.3 | 74.2 | 51.1 | 0 | 6.1 | 0 | 0 | 40.8 | 0 | 0 | 0 | 0 | 47.4 | 0 | 0 | 24.2 | 0 | 0 | 0 | 0 | 0 | 0 | 0 | 6.8 | 0 | 0 | 0 | 0 | 1568 | 1620 | 1660 | 1627 | 542.2 | 633.3 | 0 | 623 | 223.11 | 206.25 | 65535 | 201.24
2025-03-24 | 13 | Mars | 2025-03-24 08:05 | 2025-03-24 09:10 | 50537 | 1 | S275J01 | 65.25 | 3 | 59 | 130 | 126.5 | 117.555 | 42.483 | 3512 | 228 | 1769 | 5.25 | 24.762 | 53.594 | 72.31 | 75.69 | 0 | 0 | 18.033 | 22.6248 | 24.45 | 30.9378 | 0 | 0 | 0 | 0 | 2200 | 627 | 2400 | 188 | 157 | 1204 | 0 | 0 | 0 | 600 | 320 | 1626 | 615.5 | 0.0484 | 0.0883 | 0.001 | 0.0038 | 0.0164 | 0.504 | 0.104 | 0.109 | 0.693 | 0.0096 | 0.0045 | 0.0145 | 0.0721 | 0.105 | 2503/18R1 | 134.7 | 78.6 | 56.1 | 0 | 6.9 | 0 | 0 | 44.2 | 0 | 0 | 0 | 0 | 50 | 0 | 0 | 26.9 | 0 | 0 | 0 | 0 | 0 | 0 | 0 | 6.7 | 0 | 0 | 0 | 0 | 1585 | 1586 | 1624 | 1626 | 490.5 | 520 | 637.6 | 615.5 | 206.49 | 210.24 | 204.58 | 200.9
2025-03-24 | 13 | Mars | 2025-03-24 07:03 | 2025-03-24 08:05 | 50536 | 1 | S275J01 | 61.75 | 4 | 60 | 128 | 122.4 | 117.635 | 41.817 | 3595 | 222 | 1633 | 3.433 | 37.282 | 54.031 | 72.42 | 77.53 | 0 | 0 | 16.1 | 21.3125 | 25.717 | 32.6875 | 0 | 0 | 0 | 0 | 2200 | 630 | 2400 | 187 | 157 | 1195 | 0 | 0 | 0 | 600 | 320 | 1645 | 926.1 | 0.0623 | 0.0801 | 0.0019 | 0.0034 | 0.0153 | 0.413 | 0.123 | 0.0958 | 0.574 | 0.013 | 0.005 | 0.0112 | 0.0858 | 0.121 | 2503/18R1 | 134.5 | 79.3 | 55.2 | 0 | 7.5 | 0 | 0 | 43.5 | 0 | 0 | 0 | 0 | 49.9 | 0 | 0 | 26.4 | 0 | 0 | 0 | 0 | 0 | 0 | 0 | 7.2 | 0 | 0 | 0 | 0 | 1507 | 1592 | 1666 | 1645 | 12.7 | 121.5 | 1195.6 | 926.1 | -20.22 | 100.05 | 227.95 | 220.6
2025-03-24 | 13 | Mars | 2025-03-24 05:58 | 2025-03-24 07:03 | 50535 | 1 | S275J01 | 65.43 | 5 | 61 | 125 | 124.1 | 117.852 | 41.1 | 3411 | 218 | 1792 | 3.6 | 34.722 | 52.969 | 71.44 | 77.33 | 0 | 0 | 16.067 | 21.1875 | 25.034 | 31.71875 | 0 | 0 | 0 | 0 | 2200 | 1254 | 2400 | 374 | 157 | 1205 | 0 | 0 | 0 | 600 | 320 | 1629 | 714.6 | 0.0556 | 0.0894 | 0.001 | 0.004 | 0.0155 | 0.609 | 0.0811 | 0.103 | 0.72 | 0.0166 | 0.0057 | 0.0113 | 0.0765 | 0.0894 | 2503/18R1 | 134.8 | 78.6 | 56.2 | 0 | 7.3 | 0 | 0 | 43.9 | 0 | 0 | 0 | 0 | 49.2 | 0 | 0 | 27.2 | 0 | 0 | 0 | 0 | 0 | 0 | 0 | 7.2 | 0 | 0 | 0 | 0 | 1616 | 1629 | 1612 | 1629 | 597.8 | 715.6 | 606.2 | 714.6 | 204.19 | 210.34 | 207.39 | 210.24
2025-03-23 | 12 | Mars | 2025-03-24 04:59 | 2025-03-24 05:58 | 50534 | 1 | S275J01 | 59.23 | 1 | 57 | 130 | 122.3 | 132.369 | 38.783 | 3226 | 215 | 1385 | 4.133 | 31.452 | 51.25 | 67.48 | 79.29 | 0 | 0 | 14.95 | 19.34375 | 23.834 | 31.8437 | 0 | 0 | 0 | 0 | 2200 | 628 | 2400 | 187 | 157 | 1197 | 0 | 0 | 0 | 600 | 320 | 1630 | 728.3 | 0.0501 | 0.0822 | 0.001 | 0.0035 | 0.0154 | 0.662 | 0.0953 | 0.0712 | 0.502 | 0.0141 | 0.0066 | 0.0123 | 0.0985 | 0.101 | 2503/18R1 | 125.6 | 78.3 | 47.3 | 0 | 7.3 | 0 | 0 | 40.7 | 0 | 0 | 0 | 0 | 44.9 | 0 | 0 | 25.9 | 0 | 0 | 0 | 0 | 0 | 0 | 0 | 6.8 | 0 | 0 | 0 | 0 | 1603 | 1626 | 1669 | 1630 | 599.8 | 789 | 919.4 | 728.3 | 211.5 | 219.15 | 207.03 | 211.09
2025-03-23 | 12 | Mars | 2025-03-24 04:04 | 2025-03-24 04:59 | 50533 | 1 | S275J01 | 54.63 | 3 | 61 | 125 | 123 | 117.735 | 39 | 3276 | 214 | 1777 | 4.15 | 30.12 | 51.594 | 69.58 | 79.38 | 0 | 0 | 15.217 | 20.2188 | 23.784 | 31.3438 | 0 | 0 | 0 | 0 | 2200 | 632 | 2400 | 186 | 157 | 1201 | 0 | 0 | 0 | 600 | 330 | 1663 | 814.7 | 0.0657 | 0.103 | 0.0022 | 0.0034 | 0.0154 | 0.368 | 0.095 | 0.0999 | 0.772 | 0.0128 | 0.0054 | 0.0141 | 0.0851 | 0.0933 | 2503/18R1 | 125.6 | 77.3 | 48.3 | 0 | 6.5 | 0 | 0 | 37.9 | 0 | 0 | 0 | 0 | 47.3 | 0 | 0 | 26.2 | 0 | 0 | 0 | 0 | 0 | 0 | 0 | 7.7 | 0 | 0 | 0 | 0 | 1624 | 1606 | 1678 | 1663 | 563.2 | 500.5 | 923.2 | 814.7 | 195.46 | 196.56 | 202.45 | 201.41
2025-03-23 | 12 | Mars | 2025-03-24 03:07 | 2025-03-24 04:04 | 50532 | 1 | S275J01 | 56.53 | 4 | 61 | 130 | 124.7 | 128.09 | 41.917 | 3614 | 231 | 1737 | 4.15 | 31.325 | 54.781 | 73.69 | 78.41 | 0 | 0 | 15.8 | 20.4063 | 26.116 | 34.3438 | 0 | 0 | 0 | 0 | 2200 | 628 | 2400 | 187 | 168 | 1195 | 0 | 0 | 0 | 600 | 368 | 1655 | 935.3 | 0.0481 | 0.104 | 0.0023 | 0.0035 | 0.0142 | 0.435 | 0.0808 | 0.0934 | 0.699 | 0.0186 | 0.0054 | 0.0097 | 0.0707 | 0.0814 | 2503/18R1 | 134.6 | 79.8 | 54.8 | 0 | 6.8 | 0 | 0 | 45.3 | 0 | 0 | 0 | 0 | 47 | 0 | 0 | 27.9 | 0 | 0 | 0 | 0 | 0 | 0 | 0 | 7.6 | 0 | 0 | 0 | 0 | 1585 | 1614 | 1615 | 1655 | 539 | 640 | 711.3 | 935.3 | 213.42 | 210.29 | 217.51 | 215.89
2025-03-23 | 12 | Mars | 2025-03-24 02:04 | 2025-03-24 03:07 | 50531 | 1 | S275J01 | 63.13 | 5 | 61 | 127 | 124.7 | 119.012 | 43.167 | 3723 | 225 | 2352 | 4.583 | 27.709 | 53.625 | 75.36 | 74.54 | 0 | 0 | 15.633 | 20.2188 | 27.533 | 33.3437 | 0 | 0 | 0 | 0 | 2200 | 629 | 2400 | 187 | 157 | 1196 | 0 | 0 | 0 | 600 | 298 | 1621 | 738.8 | 0.0405 | 0.0887 | 0.001 | 0.0026 | 0.0131 | 0.283 | 0.0775 | 0.101 | 0.796 | 0.0179 | 0.0051 | 0.0098 | 0.0649 | 0.0814 | 2503/18R1 | 126 | 78.8 | 47.2 | 0 | 7.1 | 0 | 0 | 40.4 | 0 | 0 | 0 | 0 | 45 | 0 | 0 | 26.2 | 0 | 0 | 0 | 0 | 0 | 0 | 0 | 7.3 | 0 | 0 | 0 | 0 | 1589 | 1568 | 1612 | 1621 | 0 | 532.7 | 623.9 | 738.8 | 65535 | 221.81 | 209.5 | 217.04
2025-03-23 | 12 | Mars | 2025-03-24 00:49 | 2025-03-24 02:04 | 50530 | 1 | S275J01 | 74.95 | 1 | 57 | 129 | 121.3 | 118.773 | 40.833 | 3358 | 224 | 1816 | 4.933 | 26.149 | 51.594 | 70.03 | 75.81 | 0 | 0 | 16.25 | 20.3125 | 24.584 | 31.2188 | 0 | 0 | 0 | 0 | 2200 | 630 | 2400 | 188 | 268 | 1198 | 0 | 0 | 0 | 600 | 339 | 1621 | 795.8 | 0.034 | 0.0804 | 0.001 | 0.0036 | 0.0136 | 0.523 | 0.0811 | 0.071 | 0.463 | 0.0076 | 0.0047 | 0.0153 | 0.0474 | 0.0895 | 2503/18R1 | 135.2 | 78.5 | 56.7 | 0 | 6.8 | 0 | 0 | 45 | 0 | 0 | 0 | 0 | 48.4 | 0 | 0 | 27.7 | 0 | 0 | 0 | 0 | 0 | 0 | 0 | 7.3 | 0 | 0 | 0 | 0 | 1627 | 1593 | 1627 | 1621 | 798.6 | 723.9 | 751.5 | 795.8 | 219.49 | 230.77 | 215.03 | 222.5
2025-03-23 | 12 | Mars | 2025-03-23 23:52 | 2025-03-24 00:49 | 50529 | 1 | S275J01 | 56.93 | 3 | 62 | 129 | 128.4 | 131.735 | 40.033 | 3317 | 216 | 1759 | 2.867 | 45 | 53.5 | 71.54 | 80.18 | 0 | 0 | 14.967 | 20.3125 | 25.067 | 33.1562 | 0 | 0 | 0 | 0 | 2200 | 631 | 2400 | 188 | 158 | 1192 | 0 | 0 | 0 | 600 | 313 | 1627 | 787.6 | 0.0498 | 0.0792 | 0.0011 | 0.0038 | 0.0154 | 0.567 | 0.093 | 0.0913 | 0.629 | 0.0134 | 0.0044 | 0.0122 | 0.0552 | 0.0908 | 2503/18R1 | 135.2 | 79.5 | 55.7 | 0 | 7.3 | 0 | 0 | 46.2 | 0 | 0 | 0 | 0 | 45.7 | 0 | 0 | 28.2 | 0 | 0 | 0 | 0 | 0 | 0 | 0 | 7.8 | 0 | 0 | 0 | 0 | 1628 | 1599 | 1631 | 1627 | 762.8 | 710.9 | 835.8 | 787.6 | 215.58 | 226.17 | 220.67 | 218.48
2025-03-23 | 12 | Mars | 2025-03-23 22:56 | 2025-03-23 23:52 | 50528 | 1 | S275J01 | 56.62 | 4 | 60 | 126 | 118.5 | 118.494 | 40.567 | 3391 | 217 | 1430 | 2.75 | 45.818 | 53 | 69.92 | 78.39 | 0 | 0 | 15.117 | 20.5 | 25.449 | 32.4374 | 0 | 0 | 0 | 0 | 2200 | 629 | 2400 | 187 | 314 | 2392 | 0 | 0 | 0 | 600 | 368 | 1631 | 920.6 | 0.0456 | 0.09 | 0.001 | 0.0031 | 0.0132 | 0.465 | 0.0759 | 0.096 | 0.77 | 0.0147 | 0.0051 | 0.0139 | 0.0755 | 0.0828 | 2503/18R1 | 134.9 | 78.3 | 56.6 | 0 | 7.2 | 0 | 0 | 43.5 | 0 | 0 | 0 | 0 | 50.1 | 0 | 0 | 26.5 | 0 | 0 | 0 | 0 | 0 | 0 | 0 | 7.6 | 0 | 0 | 0 | 0 | 1567 | 1587 | 1623 | 1631 | 18.6 | 561.3 | 727.1 | 920.6 | -24.51 | 215.32 | 214.77 | 227.77
2025-03-23 | 12 | Mars | 2025-03-23 16:36 | 2025-03-23 22:56 | 50527 | 1 | S275J01 | 53.73333 | 5 | 62 | 123 | 121.8 | 118.169 | 44.983 | 3805 | 237 | 2027 | 2.65 | 46.415 | 56.781 | 77.48 | 75.74 | 0 | 0 | 17.017 | 21.9063 | 27.966 | 34.81225 | 0 | 0 | 0 | 0 | 2200 | 629 | 2440 | 187 | 314 | 2396 | 0 | 0 | 0 | 600 | 305 | 1640 | 756.1 | 0.0307 | 0.0945 | 0.001 | 0.0033 | 0.0203 | 0.363 | 0.0884 | 0.0842 | 0.681 | 0.0113 | 0.0043 | 0.0182 | 0.0629 | 0.0894 | 2503/18R1 | 134.2 | 78.6 | 55.6 | 0 | 6.6 | 0 | 0 | 43 | 0 | 0 | 0 | 0 | 57.2 | 0 | 0 | 27.4 | 0 | 0 | 0 | 0 | 0 | 0 | 0 | 0 | 0 | 0 | 0 | 0 | 1652 | 1617 | 1610 | 1640 | 192.8 | 570.3 | 696 | 756.1 | 101.51 | 200.18 | 218.63 | 208.41
2025-03-23 | 12 | Mars | 2025-03-23 15:41 | 2025-03-23 16:36 | 50526 | 1 | S275J02 | 54.93 | 1 | 61 | 129 | 126.3 | 109.727 | 38.783 | 3310 | 218 | 1537 | 3.017 | 42.762 | 51.719 | 68.84 | 80.01 | 0 | 0 | 15.4 | 21.0625 | 23.383 | 30.625 | 0 | 0 | 0 | 0 | 2200 | 627 | 2400 | 188 | 157 | 1265 | 0 | 0 | 0 | 600 | 320 | 1651 | 864.5 | 0.0406 | 0.0942 | 0.001 | 0.003 | 0.0145 | 0.409 | 0.0934 | 0.102 | 0.851 | 0.0194 | 0.0046 | 0.0092 | 0.0701 | 0.091 | 2503/18R1 | 125.4 | 73.2 | 52.2 | 0 | 6.1 | 0 | 0 | 41.4 | 0 | 0 | 0 | 0 | 47.4 | 0 | 0 | 23.6 | 0 | 0 | 0 | 0 | 0 | 0 | 0 | 6.9 | 0 | 0 | 0 | 0 | 1602 | 1608 | 1630 | 1651 | 506.7 | 533.5 | 715.3 | 864.5 | 199.64 | 200.17 | 209.77 | 212.28
2025-03-23 | 12 | Mars | 2025-03-23 14:36 | 2025-03-23 15:41 | 50525 | 1 | S275J02 | 65.47 | 1 | 62 | 128 | 124.4 | 136.348 | 42.05 | 3610 | 225 | 1787 | 3.7 | 34.595 | 53.688 | 72.76 | 76.61 | 0 | 0 | 16.233 | 21.6563 | 25.817 | 31.9698 | 0 | 0 | 0 | 0 | 2200 | 630 | 2400 | 187 | 157 | 1267 | 0 | 0 | 0 | 600 | 320 | 1664 | 794.2 | 0.0506 | 0.0956 | 0.001 | 0.003 | 0.0168 | 0.648 | 0.0905 | 0.114 | 0.792 | 0.0122 | 0.0048 | 0.0122 | 0.0376 | 0.0932 | 2503/18R1 | 134.1 | 76.7 | 57.4 | 0 | 6.7 | 0 | 0 | 43.6 | 0 | 0 | 0 | 0 | 49 | 0 | 0 | 27.2 | 0 | 0 | 0 | 0 | 0 | 0 | 0 | 7.6 | 0 | 0 | 0 | 0 | 1615 | 1664 |  |  | 668.6 | 794.2 |  |  | 212.96 | 198.99
2025-03-23 | 12 | Mars | 2025-03-23 13:38 | 2025-03-23 14:36 | 50524 | 1 | S275J02 | 57.52 | 5 | 63 | 127 | 129.3 | 116.925 | 42.75 | 3675 | 232 | 1748 | 3.75 | 33.867 | 54.812 | 73.95 | 76.93 | 0 | 0 | 16.45 | 21.875 | 26.3 | 32.875 | 0 | 0 | 0 | 0 | 2200 | 630 | 2400 | 189 | 157 | 1266 | 0 | 0 | 0 | 600 | 320 | 1646 | 759.5 | 0.0439 | 0.0847 | 0.001 | 0.0027 | 0.0139 | 0.38 | 0.0844 | 0.115 | 0.806 | 0.0127 | 0.0049 | 0.0119 | 0.0723 | 0.0831 | 2503/18R1 | 134.6 | 78.6 | 56 | 0 | 7.5 | 0 | 0 | 42.7 | 0 | 0 | 0 | 0 | 50.7 | 0 | 0 | 27 | 0 | 0 | 0 | 0 | 0 | 0 | 0 | 6.7 | 0 | 0 | 0 | 0 | 1589 | 1604 | 1596 | 1646 | 517.4 | 568.3 | 576.9 | 759.5 | 208.24 | 206.99 | 212.44 | 205.48
2025-03-23 | 12 | Mars | 2025-03-23 12:42 | 2025-03-23 13:38 | 50523 | 1 | S275J02 | 56.5 | 1 | 56 | 125 | 117.2 | 117.014 | 41.083 | 3461 | 230 | 2060 | 3.683 | 33.937 | 53.406 | 73.18 | 78 | 0 | 0 | 17.017 | 22.1875 | 24.066 | 31.1875 | 0 | 0 | 0 | 0 | 2200 | 630 | 2400 | 188 | 158 | 1269 | 0 | 0 | 0 | 600 | 320 | 1632 | 683.9 | 0.0451 | 0.11 | 0.001 | 0.0028 | 0.0151 | 0.497 | 0.0778 | 0.0451 | 0.11 | 0.001 | 0.0028 | 0.0151 | 0.497 | 0.0778 | 2503/18R1 | 134.8 | 79.4 | 55.4 | 0 | 7.6 | 0 | 0 | 42.5 | 0 | 0 | 0 | 0 | 50.2 | 0 | 0 | 27.2 | 0 | 0 | 0 | 0 | 0 | 0 | 0 | 7.3 | 0 | 0 | 0 | 0 | 1588 | 1616 | 1632 |  | 572 | 624.8 | 683.9 |  | 216.16 | 207.43 | 205.38
2025-03-23 | 12 | Mars | 2025-03-23 11:32 | 2025-03-23 12:42 | 50522 | 1 | S275J02 | 70.15 | 3 | 60 | 125 | 122.7 | 105.499 | 40.333 | 3474 | 220 | 1659 | 3.833 | 32.609 | 53.469 | 71.59 | 79.54 | 0 | 0 | 16.067 | 21.5625 | 24.267 | 31.2188 | 0 | 0 | 0 | 0 | 2200 | 631 | 2400 | 189 | 156 | 1260 | 0 | 0 | 0 | 600 | 320 | 1620 | 807.1 | 0.0538 | 0.0891 | 0.001 | 0.0031 | 0.018 | 0.418 | 0.0894 | 0.101 | 0.748 | 0.0116 | 0.004 | 0.012 | 0.108 | 0.0891 | 2503/18R1 | 134.6 | 76.8 | 57.8 | 0 | 6.8 | 0 | 0 | 44.3 | 0 | 0 | 0 | 0 | 49.1 | 0 | 0 | 26.8 | 0 | 0 | 0 | 0 | 0 | 0 | 0 | 7.6 | 0 | 0 | 0 | 0 | 1614 | 1629 | 1620 |  | 767.5 | 727.5 | 807.1 |  | 223.64 | 211.55 | 224.08
2025-03-23 | 12 | Mars | 2025-03-23 10:33 | 2025-03-23 11:32 | 50521 | 1 | S275J01 | 58.4 | 4 | 61 | 126 | 124 | 115.515 | 40 | 3320 | 228 | 1620 | 2.083 | 60.48 | 51.719 | 69.25 | 77.58 | 0 | 0 | 16.6 | 21.68755 | 23.4 | 29.9688 | 0 | 0 | 0 | 0 | 2200 | 629 | 2400 | 190 | 157 | 1196 | 0 | 0 | 0 | 600 | 320 | 1622 | 759.1 | 0.0402 | 0.102 | 0.0033 | 0.0025 | 0.0137 | 0.47 | 0.0797 | 0.115 | 0.809 | 0.011 | 0.0046 | 0.0147 | 0.0791 | 0.0862 | 2503/18R1 | 134.3 | 77.4 | 56.9 | 0 | 7.3 | 0 | 0 | 44.3 | 0 | 0 | 0 | 0 | 49.8 | 0 | 0 | 26.6 | 0 | 0 | 0 | 0 | 0 | 0 | 0 | 6.3 | 0 | 0 | 0 | 0 | 1622 |  |  |  | 759.1 |  |  |  | 218.48
2025-03-23 | 12 | Mars | 2025-03-23 09:37 | 2025-03-23 10:33 | 50520 | 1 | S275J01 | 56.88 | 5 | 63 | 126 | 125.8 | 128.179 | 43.767 | 3780 | 237 | 1973 | 2.183 | 57.71 | 55 | 75.4 | 75.4 | 0 | 0 | 17.15 | 22.2188 | 26.617 | 32.75 | 0 | 0 | 0 | 0 | 2200 | 630 | 2400 | 189 | 156 | 1192 | 0 | 0 | 0 | 600 | 320 | 1660 | 890.3 | 0.088 | 0.122 | 0.015 | 0.0068 | 0.0155 | 0.656 | 0.081 | 0.118 | 0.83 | 0.017 | 0.0048 | 0.0144 | 0.078 | 0.0889 | 2503/18R1 | 134.8 | 80.2 | 54.6 | 0 | 7.2 | 0 | 0 | 43.9 | 0 | 0 | 0 | 0 | 48.8 | 0 | 0 | 27.5 | 0 | 0 | 0 | 0 | 0 | 0 | 0 | 7.4 | 0 | 0 | 0 | 0 | 1574 | 1624 | 1660 |  | 524 | 708.1 | 890.3 |  | 217.33 | 212.29 | 209.55
2025-03-23 | 12 | Mars | 2025-03-23 08:33 | 2025-03-23 09:37 | 50519 | 1 | S275J02 | 63.27 | 1 | 56 | 126 | 121.4 | 112.339 | 46.717 | 4028 | 238 | 1904 | 2.3 | 54.783 | 57.188 | 78.05 | 73.45 | 0 | 0 | 15.867 | 21.3125 | 30.85 | 35.81245 | 0 | 0 | 0 | 0 | 2200 | 630 | 2400 | 189 | 314 | 2530 | 0 | 0 | 0 | 600 | 320 | 1652 | 192.8 | 0.0475 | 0.0869 | 0.0012 | 0.0026 | 0.014 | 0.53 | 0.0904 | 0.135 | 0.824 | 0.0104 | 0.0052 | 0.014 | 0.0854 | 0.0918 | 2503/18R1 | 140.9 | 82.5 | 58.4 | 0 | 7.7 | 0 | 0 | 46.2 | 0 | 0 | 0 | 0 | 52.1 | 0 | 0 | 28.4 | 0 | 0 | 0 | 0 | 0 | 0 | 0 | 6.5 | 0 | 0 | 0 | 0 | 1722 | 1591 | 1652 | 1652 | 1634.6 | 515 | 851.1 | 192.8 | 220.5 | 206.81 | 210.59 | 101.51
2025-03-23 | 12 | Mars | 2025-03-23 07:35 | 2025-03-23 08:33 | 50518 | 1 | S275J02 | 58.72 | 3 | 61 | 123 | 120.9 | 128.235 | 44.117 | 4004 | 244 | 1997 | 2.567 | 47.922 | 57.969 | 79.16 | 78.84 | 0 | 0 | 15.617 | 21.4375 | 28.5 | 36.5 | 0 | 0 | 0 | 0 | 2200 | 631 | 2400 | 190 | 157 | 1270 | 0 | 0 | 0 | 600 | 300 | 1661 | 641.3 | 0.0583 | 0.143 | 0.003 | 0.0031 | 0.0139 | 0.358 | 0.0981 | 0.116 | 0.823 | 0.0111 | 0.0046 | 0.0131 | 0.0725 | 0.101 | 2503/18R1 | 141.2 | 81.4 | 59.8 | 0 | 7.6 | 0 | 0 | 46.6 | 0 | 0 | 0 | 0 | 51.8 | 0 | 0 | 28.4 | 0 | 0 | 0 | 0 | 0 | 0 | 0 | 6.8 | 0 | 0 | 0 | 0 | 1557 | 1628 | 1644 | 1661 | 332.2 | 564.6 | 537.8 | 641.3 | 193.04 | 193.47 | 181.21 | 184.92
2025-03-23 | 12 | Mars | 2025-03-23 06:40 | 2025-03-23 07:35 | 50517 | 1 | S275J02 | 54.1 | 4 | 60 | 120 | 118.1 | 111.698 | 41.85 | 3588 | 226 | 1430 | 2.883 | 41.618 | 54.719 | 72.26 | 78.45 | 0 | 0 | 16.417 | 22.0635 | 25.433 | 32.625 | 0 | 0 | 0 | 0 | 2200 | 629 | 2400 | 191 | 314 | 2536 | 0 | 0 | 0 | 600 | 320 | 1654 | 863.4 | 0.0682 | 0.115 | 0.0033 | 0.0026 | 0.0144 | 0.628 | 0.0957 | 0.116 | 0.87 | 0.0126 | 0.0052 | 0.0132 | 0.0577 | 0.102 | 2503/18R1 | 134.5 | 78.2 | 56.3 | 0 | 7.1 | 0 | 0 | 43.5 | 0 | 0 | 0 | 0 | 48.8 | 0 | 0 | 27.3 | 0 | 0 | 0 | 0 | 0 | 0 | 0 | 7.8 | 0 | 0 | 0 | 0 | 1651 | 1594 | 1636 | 1654 | 191.3 | 468 | 551.9 | 863.4 | 101.48 | 198.14 | 187.45 | 210.56
2025-03-23 | 12 | Mars | 2025-03-23 05:39 | 2025-03-23 06:40 | 50516 | 1 | S275J02 | 61.37 | 5 | 62 | 118 | 116.5 | 109.202 | 40.817 | 3574 | 220 | 1354 | 3.233 | 36.495 | 52.719 | 69.89 | 77.5 | 0 | 0 | 16.85 | 22.0313 | 23.966 | 30.625 | 0 | 0 | 0 | 0 | 2200 | 628 | 2400 | 191 | 157 | 1267 | 0 | 0 | 0 | 600 | 330 | 1663 | 757.9 | 0.0574 | 0.0859 | 0.001 | 0.0027 | 0.0179 | 0.57 | 0.111 | 0.121 | 0.831 | 0.0132 | 0.0049 | 0.0148 | 0.0825 | 0.11 | 2503/18R1 | 139.3 | 77.1 | 62.2 | 0 | 6.9 | 0 | 0 | 47 | 0 | 0 | 0 | 0 | 50.5 | 0 | 0 | 27.7 | 0 | 0 | 0 | 0 | 0 | 0 | 0 | 7.2 | 0 | 0 | 0 | 0 | 1652 | 1588 | 1645 | 1663 | 193.9 | 671.3 | 847.6 | 757.9 | 101.93 | 227.94 | 214.09 | 196.1
2025-03-22 | 12 | Mars | 2025-03-23 04:40 | 2025-03-23 05:39 | 50515 | 1 | S275J02 | 59.55 | 1 | 59 | 115 | 113.9 | 117.267 | 39.867 | 3338 | 211 | 1510 | 3.067 | 37.5 | 52.312 | 69.38 | 78.73 | 0 | 0 | 14.55 | 19.75 | 25.317 | 32.5312 | 0 | 0 | 0 | 0 | 2200 | 628 | 2400 | 190 | 157 | 1271 | 0 | 0 | 0 | 600 | 325 | 1654 | 196.8 | 0.0755 | 0.1 | 0.001 | 0.0028 | 0.0142 | 0.455 | 0.113 | 0.12 | 0.824 | 0.0099 | 0.0053 | 0.0132 | 0.0709 | 0.113 | 2503/18R1 | 134.6 | 80 | 54.6 | 0 | 6.7 | 0 | 0 | 41.8 | 0 | 0 | 0 | 0 | 50.8 | 0 | 0 | 27.9 | 0 | 0 | 0 | 0 | 0 | 0 | 0 | 7.4 | 0 | 0 | 0 | 0 | 1654 | 1661 | 1652 | 1654 | 196.8 | 950 | 192.8 | 196.8 | 101.94 | 213.78 | 101.51 | 101.94
2025-03-22 | 12 | Mars | 2025-03-23 03:43 | 2025-03-23 04:40 | 50514 | 1 | S275J02 | 56.35 | 3 | 60 | 121 | 117.6 | 117.25 | 40 | 3421 | 216 | 1427 | 4.217 | 28.696 | 52.376 | 69.37 | 78.56 | 0 | 0 | 14.35 | 19.3135 | 25.65 | 33.0313 | 0 | 0 | 0 | 0 | 2200 | 628 | 2400 | 189 | 314 | 2522 | 0 | 0 | 0 | 600 | 305 | 1686 | 747.9 | 0.0606 | 0.0859 | 0.0043 | 0.0025 | 0.0167 | 0.427 | 0.12 | 0.141 | 0.786 | 0.017 | 0.0051 | 0.0116 | 0.0781 | 0.112 | 2503/18R1 | 134.8 | 79.1 | 55.7 | 0 | 7.1 | 0 | 0 | 42.1 | 0 | 0 | 0 | 0 | 50.7 | 0 | 0 | 27.6 | 0 | 0 | 0 | 0 | 0 | 0 | 0 | 7.3 | 0 | 0 | 0 | 0 | 1564 | 1606 | 1638 | 1686 | 18.3 | 503.2 | 528.2 | 747.9 | -24.09 | 196.95 | 183.14 | 182.65
2025-03-22 | 12 | Mars | 2025-03-23 02:51 | 2025-03-23 03:43 | 50513 | 1 | S275J02 | 52.12 | 4 | 61 | 121 | 117.3 | 117.176 | 39.083 | 3324 | 213 | 1262 | 4.5 | 26.889 | 51.03 | 67.04 | 78.34 | 0 | 0 | 14.7 | 19.625 | 24.384 | 31.374 | 0 | 0 | 0 | 0 | 2200 | 629 | 2400 | 189 | 156 | 1263 | 0 | 0 | 0 | 600 | 375 | 1682 | 958 | 0.0702 | 0.127 | 0.0033 | 0.0034 | 0.0197 | 0.375 | 0.118 | 0.13 | 0.841 | 0.0085 | 0.0044 | 0.0137 | 0.0947 | 0.112 | 2503/18R1 | 134.9 | 78.4 | 56.5 | 0 | 6.7 | 0 | 0 | 42.5 | 0 | 0 | 0 | 0 | 50.4 | 0 | 0 | 27.9 | 0 | 0 | 0 | 0 | 0 | 0 | 0 | 7.4 | 0 | 0 | 0 | 0 | 1631 | 1615 | 1682 |  | 527 | 26.2 | 958 |  | 186.77 | -25.19 | 202.99
2025-03-22 | 12 | Mars | 2025-03-23 01:47 | 2025-03-23 02:51 | 50512 | 1 | S275J02 | 63.95 | 5 | 62 | 127 | 125.9 | 125.546 | 39.15 | 3273 | 218 | 1348 | 4.9 | 25.918 | 50.625 | 66.86 | 77.59 | 0 | 0 | 15.516 | 20.31348 | 23.633 | 30.25 | 0 | 0 | 0 | 0 | 2200 | 629 | 2400 | 190 | 156 | 1264 | 0 | 0 | 0 | 600 | 268 | 1648 | 634.6 | 0.0887 | 0.0803 | 0.0026 | 0.0028 | 0.0198 | 0.462 | 0.143 | 0.113 | 0.727 | 0.0086 | 0.0046 | 0.0159 | 0.0807 | 0.134 | 2503/18R1 | 134.4 | 78.7 | 55.7 | 0 | 7.3 | 0 | 0 | 40.9 | 0 | 0 | 0 | 0 | 50.5 | 0 | 0 | 28 | 0 | 0 | 0 | 0 | 0 | 0 | 0 | 7.7 | 0 | 0 | 0 | 0 | 1635 | 1648 |  |  | 593.2 | 634.6 |  |  | 193.3 | 191.2
2025-03-22 | 12 | Mars | 2025-03-23 00:48 | 2025-03-23 01:47 | 50511 | 1 | S275J02 | 58.7 | 1 | 58 | 123 | 119.2 | 117.657 | 35.667 | 2929 | 204 | 1146 | 4.35 | 28.276 | 47.219 | 61.53 | 79.43 | 0 | 0 | 14.917 | 20.4375 | 20.75 | 26.75 | 0 | 0 | 0 | 0 | 2200 | 628 | 2400 | 192 | 156 | 1014 | 0 | 0 | 0 | 600 | 368 | 1672 | 929.7 | 0.0683 | 0.114 | 0.001 | 0.0032 | 0.0241 | 0.45 | 0.113 | 0.085 | 0.605 | 0.0098 | 0.0044 | 0.0183 | 0.0934 | 0.113 | 2503/18R1 | 109.7 | 79.1 | 30.6 | 0 | 6.8 | 0 | 0 | 31.7 | 0 | 0 | 0 | 0 | 35.9 | 0 | 0 | 27.9 | 0 | 0 | 0 | 0 | 0 | 0 | 0 | 7.4 | 0 | 0 | 0 | 0 | 1643 | 1653 | 1680 | 1672 | 480.3 | 647.4 | 855.4 | 929.7 | 173.44 | 189.95 | 195.76 | 206.22
2025-03-22 | 12 | Mars | 2025-03-22 23:52 | 2025-03-23 00:48 | 50510 | 1 | S275J02 | 56.78 | 3 | 61 | 123 | 120.5 | 117.935 | 38.25 | 3175 | 209 | 1276 | 4.767 | 25.804 | 51 | 66.61 | 80 | 0 | 0 | 15.583 | 21.1563 | 22.666 | 29.8125 | 0 | 0 | 0 | 0 | 2200 | 629 | 2400 | 189 | 157 | 1269 | 0 | 0 | 0 | 600 | 338 | 1663 | 837.6 | 0.0542 | 0.0806 | 0.001 | 0.0031 | 0.0195 | 0.622 | 0.113 | 0.0706 | 0.733 | 0.0113 | 0.0053 | 0.0161 | 0.0598 | 0.115 | 2503/18R1 | 134.1 | 77.8 | 56.3 | 0 | 6.3 | 0 | 0 | 41.9 | 0 | 0 | 0 | 0 | 50.5 | 0 | 0 | 28.1 | 0 | 0 | 0 | 0 | 0 | 0 | 0 | 7.3 | 0 | 0 | 0 | 0 | 1652 | 1638 | 1634 | 1663 | 192.8 | 799.7 | 707.3 | 837.6 | 101.51 | 213.62 | 206.77 | 203.44
2025-03-22 | 12 | Mars | 2025-03-22 22:57 | 2025-03-22 23:52 | 50509 | 1 | S275J02 | 54.42 | 4 | 61 | 123 | 120.5 | 118.047 | 38.617 | 3297 | 223 | 1298 | 2.467 | 49.865 | 50.188 | 66.31 | 77.98 | 0 | 0 | 15.4 | 20.5 | 23.216 | 29.6572 | 0 | 0 | 0 | 0 | 2200 | 630 | 2400 | 189 | 156 | 1265 | 0 | 0 | 0 | 600 | 313 | 1651 | 764.2 | 0.0405 | 0.0764 | 0.001 | 0.0042 | 0.0258 | 0.612 | 0.118 | 0.0969 | 0.759 | 0.0094 | 0.0056 | 0.018 | 0.0561 | 0.111 | 2503/18R3 | 134.6 | 77.8 | 56.8 | 0 | 7.1 | 0 | 0 | 41.8 | 0 | 0 | 0 | 0 | 50.7 | 0 | 0 | 27.4 | 0 | 0 | 0 | 0 | 0 | 0 | 0 | 7.6 | 0 | 0 | 0 | 0 | 1618 | 1646 | 1640 | 1651 | 636.4 | 33.1 | 845.7 | 764.2 | 207.7 | -24.7 | 216.64 | 203.22
2025-03-22 | 12 | Mars | 2025-03-22 16:50 | 2025-03-22 22:57 | 50508 | 1 | S275J02 | 52.51667 | 5 | 62 | 122 | 121.7 | 91.396 | 40.733 | 3427 | 224 | 1823 | 2.517 | 48.477 | 53.938 | 72.61 | 79.45 | 0 | 0 | 15.833 | 20.8438 | 24.9 | 33.0625 | 0 | 0 | 0 | 0 | 2200 | 630 | 2400 | 190 | 312 | 2526 | 0 | 0 | 0 | 400 | 383 | 1646 | 979.9 | 0.0386 | 0.0756 | 0.001 | 0.0052 | 0.02 | 0.391 | 0.105 | 0.0765 | 0.694 | 0.0072 | 0.0062 | 0.0178 | 0.0891 | 0.105 | 2503/18R3 | 134.8 | 79.2 | 55.6 | 0 | 6.4 | 0 | 0 | 35.3 | 0 | 0 | 0 | 0 | 58.7 | 0 | 0 | 34.4 | 0 | 0 | 0 | 0 | 0 | 0 | 0 | 0 | 0 | 0 | 0 | 0 | 1603 | 1606 | 1643 | 1646 | 263.9 | 775.7 | 1023.9 | 979.9 | 151.13 | 228.77 | 229.06 | 224.2
2025-03-22 | 12 | Mars | 2025-03-22 15:53 | 2025-03-22 16:50 | 50507 | 1 | S355T | 57.02 | 3 | 61 | 130 | 126.2 | 108.073 | 38.35 | 3243 | 217 | 1331 | 3.317 | 39.196 | 50.156 | 66.22 | 78.47 | 0 | 0 | 13.75 | 18.9063 | 24.6 | 31.2188 | 0 | 0 | 0 | 0 | 2200 | 684 | 2400 | 190 | 312 | 3422 | 0 | 0 | 0 | 400 | 310 | 1649 | 668.6 | 0.0586 | 0.109 | 0.001 | 0.0028 | 0.019 | 0.621 | 0.113 | 0.131 | 1.05 | 0.0098 | 0.007 | 0.0148 | 0.0514 | 0.111 | 2503/18R3 | 120.5 | 78.9 | 41.6 | 0 | 6.8 | 0 | 0 | 36.6 | 0 | 0 | 0 | 0 | 44.8 | 0 | 0 | 25.8 | 0 | 0 | 0 | 0 | 0 | 0 | 0 | 6.5 | 0 | 0 | 0 | 0 | 1660 | 1641 | 1632 | 1649 | 587 | 604.9 | 573.1 | 668.6 | 178.96 | 191.48 | 192.39 | 194.49
2025-03-22 | 12 | Mars | 2025-03-22 14:59 | 2025-03-22 15:53 | 50506 | 1 | S355T | 54.67 | 4 | 61 | 128 | 127.3 | 119.418 | 39.417 | 3324 | 219 | 1390 | 3.417 | 37.463 | 52.906 | 69.47 | 80.53 | 0 | 0 | 14.817 | 20.4063 | 24.6 | 32.4688 | 0 | 0 | 0 | 0 | 2200 | 682 | 2400 | 188 | 158 | 1717 | 0 | 0 | 0 | 400 | 305 | 1647 | 743.5 | 0.0612 | 0.0833 | 0.001 | 0.0028 | 0.0174 | 0.304 | 0.11 | 0.12 | 0.784 | 0.0125 | 0.0065 | 0.014 | 0.0669 | 0.114 | 2503/18R3 | 134.7 | 78.5 | 56.2 | 0 | 7.1 | 0 | 0 | 42.4 | 0 | 0 | 0 | 0 | 49.7 | 0 | 0 | 28.5 | 0 | 0 | 0 | 0 | 0 | 0 | 0 | 7 | 0 | 0 | 0 | 0 | 1582 | 1619 | 1647 |  | 490.9 | 664.9 | 743.5 |  | 208.18 | 210.38 | 203.38
2025-03-22 | 12 | Mars | 2025-03-22 14:06 | 2025-03-22 14:59 | 50505 | 1 | S355T | 52.97 | 5 | 62 | 128 | 128.3 | 119.266 | 39.867 | 3404 | 221 | 1346 | 3.017 | 42.431 | 52.969 | 69.6 | 79.72 | 0 | 0 | 14.933 | 20.3125 | 24.933 | 32.625 | 0 | 0 | 0 | 0 | 2200 | 682 | 2400 | 188 | 157 | 1714 | 0 | 0 | 0 | 400 | 298 | 1653 | 195.3 | 0.0628 | 0.125 | 0.0039 | 0.0028 | 0.0188 | 0.512 | 0.108 | 0.128 | 0.974 | 0.0098 | 0.0048 | 0.0135 | 0.0772 | 0.113 | 2503/18R3 | 134.4 | 78.5 | 55.9 | 0 | 6.5 | 0 | 0 | 43.4 | 0 | 0 | 0 | 0 | 50.7 | 0 | 0 | 26.7 | 0 | 0 | 0 | 0 | 0 | 0 | 0 | 7.1 | 0 | 0 | 0 | 0 | 1569 | 1652 | 1652 | 1653 | 431.1 | 192.8 | 192.8 | 195.3 | 205.69 | 101.51 | 101.51 | 101.92
2025-03-22 | 12 | Mars | 2025-03-22 13:07 | 2025-03-22 14:06 | 50504 | 1 | S355T | 58.72 | 1 | 58 | 125 | 122.7 | 119.354 | 40.317 | 3348 | 227 | 1355 | 3.667 | 34.091 | 52.969 | 69.49 | 78.83 | 0 | 0 | 16.1 | 20.21875 | 24.217 | 32.6877 | 0 | 0 | 0 | 0 | 2200 | 682 | 2400 | 189 | 158 | 3424 | 0 | 0 | 0 | 400 | 298 | 1655 | 738.9 | 0.0529 | 0.0976 | 0.0012 | 0.0033 | 0.0198 | 0.571 | 0.15 | 0.147 | 0.949 | 0.0098 | 0.0056 | 0.014 | 0.0745 | 0.147 | 2503/18R3 | 134.7 | 77.6 | 57.1 | 0 | 6.8 | 0 | 0 | 43.8 | 0 | 0 | 0 | 0 | 49.2 | 0 | 0 | 27.2 | 0 | 0 | 0 | 0 | 0 | 0 | 0 | 7.7 | 0 | 0 | 0 | 0 | 1565 | 1630 | 1653 | 1655 | 18.2 | 619.6 | 194 | 738.9 | -25.03 | 199.21 | 101.43 | 198.58
2025-03-22 | 12 | Mars | 2025-03-22 12:12 | 2025-03-22 13:07 | 50503 | 1 | S355T | 55.35 | 3 | 62 | 126 | 123.8 | 143.087 | 41.167 | 3466 | 227 | 1470 | 4.217 | 29.881 | 53.845 | 71.19 | 78.48 | 0 | 0 | 16.233 | 21.8135 | 24.934 | 32 | 0 | 0 | 0 | 0 | 2200 | 681 | 2400 | 187 | 157 | 1718 | 0 | 0 | 0 | 400 | 290 | 1637 | 691 | 0.0891 | 0.0936 | 0.0049 | 0.0049 | 0.0205 | 0.633 | 0.103 | 0.109 | 0.817 | 0.0091 | 0.0054 | 0.0138 | 0.0738 | 0.107 | 2503/18R3 | 134.3 | 78.5 | 55.8 | 0 | 7.4 | 0 | 0 | 42.9 | 0 | 0 | 0 | 0 | 49.2 | 0 | 0 | 27.4 | 0 | 0 | 0 | 0 | 0 | 0 | 0 | 7.4 | 0 | 0 | 0 | 0 | 1578 | 1648 | 1637 |  | 540.9 | 735 | 691 |  | 217.49 | 201.99 | 203.43
2025-03-22 | 12 | Mars | 2025-03-22 11:11 | 2025-03-22 12:12 | 50502 | 1 | S355T | 60.35 | 4 | 62 | 126 | 124.6 | 119.156 | 40.9 | 3499 | 219 | 1302 | 4.167 | 30.24 | 53.75 | 70.47 | 78.85 | 0 | 0 | 15.317 | 20.0322 | 25.584 | 33.6875 | 0 | 0 | 0 | 0 | 2200 | 680 | 2400 | 190 | 157 | 1715 | 0 | 0 | 0 | 400 | 393 | 1669 | 889.2 | 0.0596 | 0.104 | 0.001 | 0.0023 | 0.0182 | 0.625 | 0.106 | 0.125 | 0.837 | 0.0092 | 0.0062 | 0.0133 | 0.0591 | 0.112 | 2503/18R3 | 134.6 | 79.4 | 55.2 | 0 | 7.1 | 0 | 0 | 42.1 | 0 | 0 | 0 | 0 | 50.7 | 0 | 0 | 27.1 | 0 | 0 | 0 | 0 | 0 | 0 | 0 | 7.6 | 0 | 0 | 0 | 0 | 1582 | 1618 | 1619 | 1669 | 538 | 782.5 | 780.1 | 889.2 | 214.92 | 222.89 | 222.12 | 204.58
2025-03-22 | 12 | Mars | 2025-03-22 10:06 | 2025-03-22 11:11 | 50501 | 1 | S355T | 65.07 | 5 | 63 | 126 | 126 | 119.188 | 40.933 | 3427 | 227 | 1723 | 3.883 | 32.446 | 53.156 | 71.43 | 77.92 | 0 | 0 | 15.2 | 20.0625 | 25.734 | 33.0625 | 0 | 0 | 0 | 0 | 2200 | 682 | 2400 | 188 | 158 | 1715 | 0 | 0 | 0 | 400 | 393 | 1638 | 788.8 | 0.0425 | 0.0793 | 0.001 | 0.0027 | 0.018 | 0.458 | 0.106 | 0.118 | 0.931 | 0.0147 | 0.0052 | 0.011 | 0.0565 | 0.116 | 2503/18R3 | 134.3 | 78.5 | 55.8 | 0 | 7.3 | 0 | 0 | 41.6 | 0 | 0 | 0 | 0 | 51 | 0 | 0 | 26.9 | 0 | 0 | 0 | 0 | 0 | 0 | 0 | 7.5 | 0 | 0 | 0 | 0 | 1579 | 1616 | 1628 | 1638 | 601.5 | 748.2 | 764.9 | 788.8 | 224.76 | 220.68 | 215.78 | 212.61
2025-03-22 | 12 | Mars | 2025-03-22 09:09 | 2025-03-22 10:06 | 50500 | 1 | S355T | 57.57 | 1 | 58 | 123 | 118.3 | 119.143 | 42.1 | 3594 | 229 | 1686 | 2.417 | 50.897 | 54.562 | 73.19 | 77.76 | 0 | 0 | 15.183 | 20.2813 | 26.917 | 34.25 | 0 | 0 | 0 | 0 | 2200 | 680 | 2400 | 187 | 158 | 1711 | 0 | 0 | 0 | 400 | 353 | 1658 | 875.2 | 0.0446 | 0.107 | 0.0026 | 0.0024 | 0.0178 | 0.566 | 0.11 | 0.13 | 1.11 | 0.0107 | 0.0052 | 0.0129 | 0.0599 | 0.114 | 2503/18R3 | 134.7 | 77.8 | 56.9 | 0 | 6.6 | 0 | 0 | 42 | 0 | 0 | 0 | 0 | 51.8 | 0 | 0 | 27 | 0 | 0 | 0 | 0 | 0 | 0 | 0 | 7.3 | 0 | 0 | 0 | 0 | 1594 | 1653 | 1660 | 1658 | 487 | 903 | 857.6 | 875.2 | 201.07 | 214.4 | 206.8 | 209.38
2025-03-22 | 12 | Mars | 2025-03-22 08:17 | 2025-03-22 09:09 | 50499 | 1 | S355T | 51.32 | 3 | 62 | 124 | 121.4 | 118.81 | 38.133 | 3169 | 216 | 1258 | 1.95 | 63.59 | 50.25 | 65.79 | 79.07 | 0 | 0 | 15.15 | 20.2188 | 22.983 | 30 | 0 | 0 | 0 | 0 | 2200 | 685 | 2400 | 190 | 158 | 1718 | 0 | 0 | 0 | 400 | 330 | 1673 | 792.9 | 0.069 | 0.099 | 0.001 | 0.0031 | 0.019 | 0.621 | 0.116 | 0.14 | 0.893 | 0.0088 | 0.0049 | 0.0159 | 0.087 | 0.116 | 2503/18R3 | 134.5 | 78.6 | 55.9 | 0 | 6.5 | 0 | 0 | 41.3 | 0 | 0 | 0 | 0 | 52.1 | 0 | 0 | 27 | 0 | 0 | 0 | 0 | 0 | 0 | 0 | 7.6 | 0 | 0 | 0 | 0 | 1590 | 1652 | 1673 |  | 483 | 605.1 | 792.9 |  | 202.64 | 185.53 | 193.99
2025-03-22 | 12 | Mars | 2025-03-22 07:23 | 2025-03-22 08:17 | 50498 | 1 | S355T | 53.77 | 4 | 62 | 131 | 127.6 | 118.657 | 40.65 | 3386 | 231 | 1561 | 2.6 | 50.385 | 54.562 | 72.06 | 80.54 | 0 | 0 | 15.333 | 20.4688 | 25.316 | 34.0625 | 0 | 0 | 0 | 0 | 2200 | 679 | 2400 | 188 | 158 | 1721 | 0 | 0 | 0 | 400 | 338 | 1670 | 839.5 | 0.0418 | 0.104 | 0.0021 | 0.0025 | 0.0149 | 0.55 | 0.107 | 0.142 | 1.09 | 0.013 | 0.0053 | 0.0095 | 0.0683 | 0.107 | 2503/18R3 | 135.2 | 79.5 | 55.7 | 0 | 7.8 | 0 | 0 | 44.4 | 0 | 0 | 0 | 0 | 47.4 | 0 | 0 | 28.3 | 0 | 0 | 0 | 0 | 0 | 0 | 0 | 7.3 | 0 | 0 | 0 | 0 | 1585 | 1605 | 1620 | 1670 | 550.2 | 24.9 | 673.9 | 839.5 | 214.94 | -23.54 | 210.82 | 199.81
2025-03-22 | 12 | Mars | 2025-03-22 06:21 | 2025-03-22 07:23 | 50497 | 1 | S355T | 62.38 | 5 | 63 | 126 | 125.1 | 118.827 | 41.333 | 3417 | 221 | 1372 | 2.8 | 45 | 53.344 | 70.12 | 77.44 | 0 | 0 | 16.85 | 21.59375 | 24.484 | 31.6875 | 0 | 0 | 0 | 0 | 2200 | 680 | 2400 | 187 | 157 | 3430 | 0 | 0 | 0 | 400 | 405 | 1673 | 1033 | 0.0473 | 0.0946 | 0.001 | 0.0025 | 0.0139 | 0.426 | 0.0862 | 0.13 | 1.09 | 0.0135 | 0.0064 | 0.0097 | 0.0389 | 0.0963 | 2503/18R3 | 134.5 | 78.6 | 55.9 | 0 | 7.3 | 0 | 0 | 42.4 | 0 | 0 | 0 | 0 | 51.3 | 0 | 0 | 26.9 | 0 | 0 | 0 | 0 | 0 | 0 | 0 | 6.6 | 0 | 0 | 0 | 0 | 1651 | 1681 | 1676 | 1673 | 191.3 | 1085.1 | 1115.2 | 1033 | 101.48 | 212.68 | 217.41 | 213.41
2025-03-22 | 12 | Mars | 2025-03-22 05:26 | 2025-03-22 06:21 | 50496 | 1 | S355T | 54.88 | 1 | 58 | 125 | 122 | 118.709 | 39.083 | 3324 | 224 | 993 | 2.217 | 56.391 | 51.875 | 66.82 | 79.64 | 0 | 0 | 16.3 | 21.6563 | 22.784 | 30.1562 | 0 | 0 | 0 | 0 | 2200 | 680 | 2400 | 186 | 157 | 1713 | 0 | 0 | 0 | 400 | 305 | 1647 | 760.2 | 0.0793 | 0.078 | 0.001 | 0.0025 | 0.0177 | 0.484 | 0.106 | 0.141 | 0.726 | 0.0091 | 0.0053 | 0.0172 | 0.117 | 0.113 | 2503/18R3 | 139.5 | 78.1 | 61.4 | 0 | 6.8 | 0 | 0 | 47.9 | 0 | 0 | 0 | 0 | 50.9 | 0 | 0 | 27.4 | 0 | 0 | 0 | 0 | 0 | 0 | 0 | 6.5 | 0 | 0 | 0 | 0 | 1591 | 1630 | 1647 |  | 552.2 | 621.4 | 760.2 |  | 211.94 | 199.43 | 205.01
2025-03-21 | 12 | Mars | 2025-03-22 04:26 | 2025-03-22 05:26 | 50495 | 1 | S355T | 59.97 | 3 | 61 | 125 | 121.1 | 118.845 | 38.25 | 3262 | 223 | 866 | 2.933 | 42.614 | 49.594 | 63.83 | 77.79 | 0 | 0 | 15.417 | 20.34275 | 22.833 | 29.1875 | 0 | 0 | 0 | 0 | 2200 | 682 | 2400 | 186 | 157 | 1715 | 0 | 0 | 0 | 400 | 338 | 1643 | 817.2 | 0.0568 | 0.0817 | 0.001 | 0.0051 | 0.02 | 0.631 | 0.104 | 0.135 | 1.1 | 0.0106 | 0.0054 | 0.012 | 0.0622 | 0.106 | 2503/18R3 | 134.5 | 78.6 | 55.9 | 0 | 6.5 | 0 | 0 | 42 | 0 | 0 | 0 | 0 | 50.8 | 0 | 0 | 27.8 | 0 | 0 | 0 | 0 | 0 | 0 | 0 | 7.4 | 0 | 0 | 0 | 0 | 1634 | 1694 | 1665 | 1643 | 553.9 | 1015.4 | 860.4 | 817.2 | 188.8 | 200.75 | 204.33 | 212.49
2025-03-21 | 12 | Mars | 2025-03-22 03:30 | 2025-03-22 04:26 | 50494 | 1 | S355T | 56.37 | 4 | 62 | 124 | 121.4 | 118.821 | 40.033 | 3515 | 226 | 965 | 2.4 | 51.667 | 52.72 | 68.13 | 79.01 | 0 | 0 | 15.35 | 20.875 | 24.683 | 31.8134 | 0 | 0 | 0 | 0 | 2200 | 680 | 2400 | 186 | 150 | 1700 | 0 | 0 | 0 | 400 | 290 | 1656 | 698.6 | 0.0758 | 0.0882 | 0.0016 | 0.0026 | 0.0203 | 0.662 | 0.0935 | 0.147 | 1.13 | 0.0136 | 0.0078 | 0.0112 | 0.0519 | 0.0985 | 2503/18R3 | 134.3 | 78.8 | 55.5 | 0 | 6.7 | 0 | 0 | 40.9 | 0 | 0 | 0 | 0 | 50.9 | 0 | 0 | 28.2 | 0 | 0 | 0 | 0 | 0 | 0 | 0 | 7.6 | 0 | 0 | 0 | 0 | 1583 | 1624 | 1642 | 1656 | 20.5 | 613.5 | 711.9 | 698.6 | -25.98 | 201.74 | 202.9 | 193.91
2025-03-21 | 12 | Mars | 2025-03-22 02:34 | 2025-03-22 03:30 | 50493 | 1 | S355T | 55.5 | 5 | 63 | 124 | 121.6 | 118.889 | 39.933 | 3554 | 230 | 1002 | 2.7 | 45.926 | 52.969 | 68.67 | 79.59 | 0 | 0 | 15.3 | 21.0625 | 24.633 | 31.84365 | 0 | 0 | 0 | 0 | 2200 | 685 | 2400 | 187 | 157 | 1716 | 0 | 0 | 0 | 400 | 345 | 1692 | 874.1 | 0.0851 | 0.0873 | 0.0042 | 0.0058 | 0.0198 | 0.458 | 0.0994 | 0.166 | 1.18 | 0.0142 | 0.0064 | 0.0111 | 0.0775 | 0.099 | 2503/18R3 | 139.3 | 79 | 60.3 | 0 | 7.2 | 0 | 0 | 46.4 | 0 | 0 | 0 | 0 | 50.6 | 0 | 0 | 27.8 | 0 | 0 | 0 | 0 | 0 | 0 | 0 | 7.3 | 0 | 0 | 0 | 0 | 1633 | 1617 | 1681 | 1692 | 596.2 | 475.5 | 42 | 874.1 | 194.75 | 186.82 | -26.05 | 190.84
2025-03-21 | 12 | Mars | 2025-03-22 01:44 | 2025-03-22 02:34 | 50492 | 1 | S355T | 50.85 | 1 | 58 | 123 | 119.3 | 119.413 | 39.75 | 3433 | 223 | 877 | 3.1 | 39.677 | 51.125 | 65.92 | 77.17 | 0 | 0 | 15.15 | 20.375 | 24.6 | 30.75 | 0 | 0 | 0 | 0 | 2200 | 681 | 2400 | 186 | 157 | 1714 | 0 | 0 | 0 | 400 | 290 | 1662 | 708.3 | 0.0736 | 0.0838 | 0.001 | 0.0025 | 0.018 | 0.509 | 0.0998 | 0.178 | 1.13 | 0.0081 | 0.0065 | 0.012 | 0.0344 | 0.108 | 2503/18R3 | 139.4 | 79.1 | 60.3 | 0 | 6.7 | 0 | 0 | 46.5 | 0 | 0 | 0 | 0 | 50.9 | 0 | 0 | 28 | 0 | 0 | 0 | 0 | 0 | 0 | 0 | 7.3 | 0 | 0 | 0 | 0 | 1652 | 1656 | 1642 | 1662 | 0 | 432.9 | 572.9 | 708.3 | 65535 | 158.76 | 186.94 | 191.67
2025-03-21 | 12 | Mars | 2025-03-22 00:47 | 2025-03-22 01:44 | 50491 | 1 | S355T | 56.15 | 3 | 62 | 121 | 117.7 | 119.035 | 41.333 | 3592 | 226 | 1024 | 3.1 | 39.032 | 53.219 | 69.11 | 77.25 | 0 | 0 | 15.433 | 20.9688 | 25.9 | 32.2188 | 0 | 0 | 0 | 0 | 2200 | 683 | 2400 | 186 | 157 | 1716 | 0 | 0 | 0 | 600 | 298 | 1686 | 726.3 | 0.104 | 0.114 | 0.001 | 0.0028 | 0.0163 | 0.634 | 0.102 | 0.155 | 1.17 | 0.0122 | 0.0057 | 0.0115 | 0.066 | 0.103 | 2503/18R3 | 139.1 | 75.2 | 63.9 | 0 | 6.1 | 0 | 0 | 48.2 | 0 | 0 | 0 | 0 | 51.2 | 0 | 0 | 27.1 | 0 | 0 | 0 | 0 | 0 | 0 | 0 | 6.5 | 0 | 0 | 0 | 0 | 1625 | 1650 | 1659 | 1686 | 0 | 576.2 | 592.2 | 726.3 | 65535 | 183.02 | 180.15 | 180.5
2025-03-21 | 12 | Mars | 2025-03-21 23:52 | 2025-03-22 00:47 | 50490 | 1 | S355T | 55 | 4 | 63 | 120 | 119.4 | 119.305 | 37.367 | 3362 | 219 | 964 | 3.35 | 35.821 | 49.438 | 64.36 | 79.38 | 0 | 0 | 15.3 | 20.5313 | 22.067 | 28.875 | 0 | 0 | 0 | 0 | 2200 | 682 | 2400 | 186 | 157 | 1714 | 0 | 0 | 0 | 600 | 275 | 1654 | 196.8 | 0.0878 | 0.112 | 0.001 | 0.0031 | 0.0167 | 0.904 | 0.0928 | 0.154 | 1.05 | 0.0096 | 0.0076 | 0.0177 | 0.0683 | 0.0932 | 2503/18R3 | 134.4 | 77 | 57.4 | 0 | 6.3 | 0 | 0 | 43 | 0 | 0 | 0 | 0 | 50.2 | 0 | 0 | 27.7 | 0 | 0 | 0 | 0 | 0 | 0 | 0 | 7.2 | 0 | 0 | 0 | 0 | 1632 | 1652 | 1710 | 1654 | 347.6 | 192.8 | 301.4 | 196.8 | 155.65 | 101.51 | 102.96 | 101.94
2025-03-21 | 12 | Mars | 2025-03-21 16:32 | 2025-03-21 23:52 | 50489 | 1 | S355T | 112.3467 | 5 | 62 | 120 | 116.7 | 119.412 | 39.433 | 3237 | 218 | 1223 | 2.733 | 43.902 | 50.718 | 66.33 | 77.17 | 0 | 0 | 16.083 | 20.5 | 23.35 | 30.1856 | 0 | 0 | 0 | 0 | 2200 | 682 | 2400 | 186 | 0 | 1711 | 0 | 0 | 0 | 600 | 338 | 1664 | 814.3 | 0.0671 | 0.118 | 0.002 | 0.0039 | 0.0168 | 0.616 | 0.106 | 0.15 | 1.12 | 0.0102 | 0.0061 | 0.0143 | 0.0624 | 0.108 | 2503/18R3 | 134.4 | 77.8 | 56.6 | 0 | 6.4 | 0 | 0 | 43.5 | 0 | 0 | 0 | 0 | 57.2 | 0 | 0 | 27.3 | 0 | 0 | 0 | 0 | 0 | 0 | 0 | 0 | 0 | 0 | 0 | 0 | 1598 | 1638 | 1652 | 1664 | 0 | 624.4 | 192.8 | 814.3 | 65535 | 195.44 | 101.51 | 200.83
2025-03-21 | 12 | Mars | 2025-03-21 15:39 | 2025-03-21 16:32 | 50488 | 1 | S275JR1 | 53.15 | 1 | 63 | 128 | 130.6 | 107.726 | 39.033 | 3440 | 221 | 962 | 3.083 | 41.514 | 52.219 | 67.38 | 80.27 | 0 | 0 | 15.033 | 20.4688 | 24 | 31.75 | 0 | 0 | 0 | 0 | 2200 | 631 | 2400 | 185 | 157 | 1194 | 0 | 0 | 0 | 400 | 260 | 1652 | 192.8 | 0.0808 | 0.0795 | 0.001 | 0.0029 | 0.0204 | 0.576 | 0.0979 | 0.121 | 0.792 | 0.0096 | 0.0069 | 0.0133 | 0.0515 | 0.104 | 2503/18R1 | 125.7 | 77.8 | 47.9 | 0 | 6.8 | 0 | 0 | 39.8 | 0 | 0 | 0 | 0 | 43.7 | 0 | 0 | 27.6 | 0 | 0 | 0 | 0 | 0 | 0 | 0 | 7.8 | 0 | 0 | 0 | 0 | 1577 | 1625 | 1652 | 1652 | 0 | 0 | 593.5 | 192.8 | 65535 | 65535 | 184.11 | 101.51
2025-03-21 | 12 | Mars | 2025-03-21 14:39 | 2025-03-21 15:39 | 50487 | 1 | S275JR1 | 59.92 | 3 | 61 | 128 | 123.7 | 141.284 | 40.667 | 3393 | 223 | 917 | 3.05 | 41.967 | 52.625 | 67.46 | 77.64 | 0 | 0 | 16.083 | 20.49905 | 24.583 | 32.0624 | 0 | 0 | 0 | 0 | 2200 | 630 | 2400 | 185 | 316 | 2386 | 0 | 0 | 0 | 400 | 253 | 1632 | 579.4 | 0.103 | 0.104 | 0.0033 | 0.0031 | 0.0163 | 0.451 | 0.098 | 0.125 | 0.792 | 0.0106 | 0.0063 | 0.0101 | 0.0552 | 0.104 | 2503/18R1 | 134.2 | 77.3 | 56.9 | 0 | 6.7 | 0 | 0 | 41.9 | 0 | 0 | 0 | 0 | 52.1 | 0 | 0 | 27 | 0 | 0 | 0 | 0 | 0 | 0 | 0 | 6.5 | 0 | 0 | 0 | 0 | 1603 | 1620 | 1634 | 1632 | 463.9 | 522.2 | 592.7 | 579.4 | 192.6 | 192.07 | 193.78 | 193.2
2025-03-21 | 12 | Mars | 2025-03-21 13:46 | 2025-03-21 14:39 | 50486 | 1 | S275JR1 | 52.67 | 1 | 58 | 127 | 122.6 | 101.031 | 38.95 | 3359 | 217 | 860 | 2.6 | 48.846 | 51.5 | 65.98 | 79.33 | 0 | 0 | 15.217 | 20.3125 | 23.733 | 31.1562 | 0 | 0 | 0 | 0 | 2200 | 630 | 2400 | 185 | 314 | 2386 | 0 | 0 | 0 | 400 | 305 | 1674 | 751.7 | 0.093 | 0.09 | 0.001 | 0.0026 | 0.0189 | 0.693 | 0.096 | 0.136 | 0.785 | 0.0129 | 0.0064 | 0.0111 | 0.0674 | 0.101 | 2503/18R1 | 133.3 | 77.6 | 55.7 | 0 | 6.6 | 0 | 0 | 41.3 | 0 | 0 | 0 | 0 | 51.5 | 0 | 0 | 26.8 | 0 | 0 | 0 | 0 | 0 | 0 | 0 | 7.1 | 0 | 0 | 0 | 0 | 1595 | 1613 | 1648 | 1674 | 499 | 453.9 | 576 | 751.7 | 202.32 | 185.57 | 184.08 | 189.53
2025-03-21 | 12 | Mars | 2025-03-21 12:46 | 2025-03-21 13:46 | 50485 | 1 | S275JR1 | 60.15 | 4 | 63 | 127 | 124.5 | 141.497 | 37.967 | 3178 | 214 | 838 | 2.75 | 46.182 | 50.688 | 64.52 | 80.1 | 0 | 0 | 16.7 | 22.2188 | 21.266 | 28.4062 | 0 | 0 | 0 | 0 | 2200 | 630 | 2400 | 185 | 155 | 1194 | 0 | 0 | 0 | 400 | 345 | 1663 | 835.3 | 0.12 | 0.0783 | 0.0052 | 0.0034 | 0.0186 | 0.517 | 0.103 | 0.0642 | 0.69 | 0.0125 | 0.0054 | 0.012 | 0.0954 | 0.11 | 2503/18R1 | 125.6 | 78.8 | 46.8 | 0 | 7.2 | 0 | 0 | 41.1 | 0 | 0 | 0 | 0 | 44.2 | 0 | 0 | 25.7 | 0 | 0 | 0 | 0 | 0 | 0 | 0 | 7.4 | 0 | 0 | 0 | 0 | 1611 | 1661 | 1663 |  | 539.5 | 745 | 835.3 |  | 199.36 | 195.92 | 203.24
2025-03-21 | 12 | Mars | 2025-03-21 11:51 | 2025-03-21 12:46 | 50484 | 1 | S275JR1 | 55.45 | 5 | 62 | 125 | 125.4 | 121.355 | 39.683 | 3447 | 217 | 963 | 2.45 | 51.02 | 52 | 67.17 | 78.62 | 0 | 0 | 15.25 | 20.2188 | 24.434 | 31.7188 | 0 | 0 | 0 | 0 | 2200 | 632 | 2400 | 185 | 157 | 1200 | 0 | 0 | 0 | 400 | 338 | 1642 | 823.2 | 0.0545 | 0.108 | 0.0031 | 0.0037 | 0.019 | 0.721 | 0.092 | 0.13 | 0.87 | 0.0202 | 0.0053 | 0.0084 | 0.081 | 0.0945 | 2503/18R1 | 125.9 | 80.5 | 45.4 | 0 | 7.2 | 0 | 0 | 41.5 | 0 | 0 | 0 | 0 | 44.8 | 0 | 0 | 25.1 | 0 | 0 | 0 | 0 | 0 | 0 | 0 | 7.3 | 0 | 0 | 0 | 0 | 1642 | 1624 | 1662 | 1642 | 551.9 | 416.4 | 917.2 | 823.2 | 184.2 | 173.26 | 210.65 | 213.57
2025-03-21 | 12 | Mars | 2025-03-21 10:55 | 2025-03-21 11:51 | 50483 | 1 | S275JR1 | 56.2 | 3 | 60 | 128 | 123.4 | 121.731 | 39.867 | 3336 | 222 | 1049 | 3.133 | 40.851 | 51.156 | 66.36 | 76.99 | 0 | 0 | 16.467 | 21.9375 | 23.399 | 29.21875 | 0 | 0 | 0 | 0 | 2200 | 630 | 2400 | 187 | 157 | 1199 | 0 | 0 | 0 | 400 | 338 | 1657 | 824.8 | 0.0651 | 0.0903 | 0.001 | 0.0033 | 0.0198 | 0.747 | 0.0865 | 0.123 | 0.782 | 0.0131 | 0.005 | 0.0098 | 0.058 | 0.0909 | 2503/18R1 | 134.4 | 78.7 | 55.7 | 0 | 7.3 | 0 | 0 | 40.6 | 0 | 0 | 0 | 0 | 52.8 | 0 | 0 | 26.8 | 0 | 0 | 0 | 0 | 0 | 0 | 0 | 6.9 | 0 | 0 | 0 | 0 | 1612 | 1639 | 1683 | 1657 | 512.5 | 725.7 | 1029.6 | 824.8 | 195.04 | 205.94 | 207.74 | 205.57
2025-03-21 | 12 | Mars | 2025-03-21 09:58 | 2025-03-21 10:55 | 50482 | 1 | S275JR1 | 56.37 | 1 | 57 | 124 | 118.6 | 101.404 | 40.467 | 3718 | 232 | 1104 | 3.433 | 36.117 | 52.469 | 69.09 | 77.79 | 0 | 0 | 15.567 | 20.5938 | 24.9 | 31.875 | 0 | 0 | 0 | 0 | 2200 | 630 | 2400 | 187 | 157 | 1190 | 0 | 0 | 0 | 600 | 260 | 1644 | 583.5 | 0.164 | 0.138 | 0.0033 | 0.0046 | 0.0254 | 0.713 | 0.0923 | 0.139 | 0.862 | 0.0205 | 0.0059 | 0.005 | 0.0377 | 0.0962 | 2503/18R1 | 130.3 | 78.1 | 52.2 | 0 | 7.3 | 0 | 0 | 40.1 | 0 | 0 | 0 | 0 | 49.9 | 0 | 0 | 25.8 | 0 | 0 | 0 | 0 | 0 | 0 | 0 | 7.2 | 0 | 0 | 0 | 0 | 1614 | 1641 | 1644 | 1644 | 361.6 | 492.9 | 525.3 | 583.5 | 168.31 | 176.43 | 179.48 | 187.2
2025-03-21 | 12 | Mars | 2025-03-21 08:18 | 2025-03-21 09:58 | 50481 | 1 | S275JR1 | 100.25 | 4 | 61 | 126 | 120.3 | 121.746 | 38.817 | 0 | 0 | 0 | 2.9 | 43.448 | 50.344 | 50.34 | 77.82 | 0 | 0 | 15.267 | 20.6875 | 23.55 | 29.625 | 0 | 0 | 0 | 0 | 2200 | 630 | 2400 | 186 | 157 | 1191 | 0 | 0 | 0 | 600 | 238 | 1634 | 523.4 | 0.0646 | 0.0932 | 0.001 | 0.0028 | 0.0207 | 0.234 | 0.0859 | 0.152 | 0.684 | 0.015 | 0.0051 | 0.0115 | 0.0738 | 0.0855 | 2503/18R1 | 134.1 | 77.6 | 56.5 | 0 | 7.6 | 0 | 0 | 42.9 | 0 | 0 | 0 | 0 | 49.3 | 0 | 0 | 26.7 | 0 | 0 | 0 | 0 | 0 | 0 | 0 | 7.6 | 0 | 0 | 0 | 0 | 1652 | 1643 | 1669 | 1634 | 192.8 | 509 | 614.2 | 523.4 | 101.51 | 177.71 | 177.41 | 184.64
2025-03-21 | 12 | Mars | 2025-03-21 07:26 | 2025-03-21 08:18 | 50480 | 1 | S275JR1 | 52.13 | 5 | 62 | 125 | 125.4 | 122.161 | 39.333 | 3248 | 211 | 1686 | 3.15 | 39.683 | 51.562 | 69.08 | 78.66 | 0 | 0 | 15.383 | 20.875 | 23.95 | 30.6562 | 0 | 0 | 0 | 0 | 2200 | 632 | 2400 | 186 | 157 | 1190 | 0 | 0 | 0 | 600 | 275 | 1655 | 642.3 | 0.09 | 0.1 | 0.001 | 0.0036 | 0.0207 | 0.537 | 0.0808 | 0.131 | 0.79 | 0.0175 | 0.006 | 0.0135 | 0.079 | 0.0815 | 2503/18R1 | 125.6 | 78.9 | 46.7 | 0 | 7.6 | 0 | 0 | 38.9 | 0 | 0 | 0 | 0 | 44.5 | 0 | 0 | 26.8 | 0 | 0 | 0 | 0 | 0 | 0 | 0 | 7.8 | 0 | 0 | 0 | 0 | 1633 | 1607 | 1632 | 1655 | 443.6 | 340.5 | 474.3 | 642.3 | 173.03 | 167.69 | 178.49 | 188.28
2025-03-21 | 12 | Mars | 2025-03-21 06:24 | 2025-03-21 07:26 | 50479 | 1 | S275JR1 | 61.38 | 3 | 61 | 127 | 121.6 | 122.252 | 42.683 | 3452 | 229 | 2216 | 2.383 | 53.287 | 55.406 | 75.79 | 77.89 | 0 | 0 | 15.75 | 21.0938 | 26.933 | 34.00025 | 0 | 0 | 0 | 0 | 2200 | 630 | 2400 | 188 | 157 | 1197 | 0 | 0 | 0 | 0 | 363 | 1630 | 787.9 | 0.0432 | 0.0774 | 0.001 | 0.0032 | 0.0202 | 0.372 | 0.0757 | 0.107 | 0.752 | 0.0115 | 0.0046 | 0.0184 | 0.065 | 0.0756 | 2503/18R1 | 134.5 | 77.3 | 57.2 | 0 | 7.4 | 0 | 0 | 42.5 | 0 | 0 | 0 | 0 | 52 | 0 | 0 | 25.4 | 0 | 0 | 0 | 0 | 0 | 0 | 0 | 7.2 | 0 | 0 | 0 | 0 | 1555 | 1585 | 1605 | 1630 | 17.4 | 674.6 | 759.1 | 787.9 | -22.94 | 229.93 | 227.73 | 216.87
2025-03-21 | 12 | Mars | 2025-03-21 05:10 | 2025-03-21 06:24 | 50478 | 1 | DD14A | 73.98 | 1 | 56 | 125 | 120.4 | 106.5 | 45.517 | 4644 | 242 | 1405 | 2.833 | 44.118 | 57.281 | 77.96 | 75.51 | 0 | 0 | 16.216 | 21.3438 | 29.3 | 35.8438 | 0 | 0 | 0 | 0 | 2400 | 632 | 2400 | 187 | 0 | 0 | 0 | 0 | 0 | 600 | 495 | 1652 | 194.1 | 0.0397 | 0.041 | 0.001 | 0.0027 | 0.0156 | 0.502 | 0.0261 | 0.024 | 0.0351 | 0.0199 | 0.0078 | 0.0095 | 0.114 | 0.0297 | 2412/13R1 | 140.2 | 79.2 | 61 | 0 | 0 | 27.6 | 0 | 83.8 | 0 | 0 | 0 | 0 | 0 | 0 | 0 | 0 | 0 | 0 | 0 | 0 | 0 | 0 | 28.8 | 0 | 0 | 0 | 0 | 0 | 1572 | 1701 | 1601 | 1607 | 699.2 | 69.3 | 259.8 | 274.4 | 239.64 | -0.06 | 151.06 | 151.82
2025-03-20 | 12 | Mars | 2025-03-21 04:15 | 2025-03-21 05:10 | 50477 | 1 | DD14A | 55.07 | 4 | 62 | 125 | 121.7 | 113.909 | 42.583 | 3926 | 225 | 1108 | 2.917 | 42.857 | 54.75 | 71.98 | 77.14 | 0 | 0 | 15.3 | 20.7813 | 27.283 | 33.9375 | 0 | 0 | 0 | 0 | 2400 | 631 | 2400 | 186 | 0 | 0 | 0 | 0 | 0 | 600 | 540 | 1658 | 1332.7 | 0.0592 | 0.0478 | 0.001 | 0.0024 | 0.0158 | 0.623 | 0.0208 | 0.0611 | 0.0487 | 0.001 | 0.0026 | 0.0152 | 0.613 | 0.0205 | 2412/13R1 | 140.4 | 78.5 | 61.9 | 0 | 0 | 28.7 | 0 | 82.6 | 0 | 0 | 0 | 0 | 0 | 0 | 0 | 0 | 0 | 0 | 0 | 0 | 0 | 0 | 29.1 | 0 | 0 | 0 | 0 | 0 | 1607 | 1630 | 1640 | 1658 | 780.8 | 940.1 | 1232 | 1332.7 | 228.71 | 229.85 | 244.29 | 240.27
2025-03-20 | 12 | Mars | 2025-03-21 03:16 | 2025-03-21 04:15 | 50476 | 1 | DD14A | 59.32 | 5 | 62 | 123 | 124.9 | 132.977 | 40.483 | 4634 | 248 | 1077 | 3.15 | 39.048 | 53 | 72.32 | 78.55 | 0 | 0 | 15.45 | 20.75 | 25.033 | 32.2187 | 0 | 0 | 0 | 0 | 2400 | 631 | 2400 | 185 | 0 | 0 | 0 | 0 | 0 | 600 | 540 | 1653 | 195.6 | 0.0589 | 0.0491 | 0.001 | 0.0032 | 0.0155 | 0.696 | 0.0276 | 0.0298 | 0.0365 | 0.0117 | 0.0054 | 0.0122 | 0.0643 | 0.0286 | 2412/13R1 | 125.6 | 67.2 | 58.4 | 0 | 0 | 22.3 | 0 | 79.2 | 0 | 0 | 0 | 0 | 0 | 0 | 0 | 0 | 0 | 0 | 0 | 0 | 0 | 0 | 24.1 | 0 | 0 | 0 | 0 | 0 | 1608 | 1665 | 1671 | 1653 | 741.9 | 1094.3 | 1339.3 | 195.6 | 224.41 | 221.99 | 233.57 | 102.03
2025-03-20 | 12 | Mars | 2025-03-21 02:14 | 2025-03-21 03:16 | 50475 | 1 | DD14A | 61.75 | 1 | 63 | 125 | 120.2 | 114.287 | 41.2 | 3913 | 234 | 1296 | 3.15 | 39.683 | 53.53 | 71.53 | 77.96 | 0 | 0 | 17.1 | 22.2813 | 24.1 | 31.1865 | 0 | 0 | 0 | 0 | 2400 | 631 | 2400 | 187 | 0 | 0 | 0 | 0 | 0 | 700 | 420 | 1684 | 1400.7 | 0.0524 | 0.0517 | 0.001 | 0.0032 | 0.0169 | 0.576 | 0.0211 | 0.0328 | 0.0515 | 0.0089 | 0.0051 | 0.0111 | 0.0641 | 0.0235 | 2412/13R1 | 125.3 | 66.1 | 59.2 | 0 | 0 | 21.6 | 0 | 79.9 | 0 | 0 | 0 | 0 | 0 | 0 | 0 | 0 | 0 | 0 | 0 | 0 | 0 | 0 | 23.8 | 0 | 0 | 0 | 0 | 0 | 1608 | 1674 | 1685 | 1684 | 816.8 | 1203.4 | 1415.8 | 1400.7 | 231.48 | 224.08 | 230.04 | 229.8
2025-03-20 | 12 | Mars | 2025-03-21 01:07 | 2025-03-21 02:14 | 50474 | 1 | DD14A | 67.57 | 3 | 57 | 124 | 120.8 | 114.472 | 46 | 4819 | 261 | 1677 | 3.117 | 39.786 | 60.094 | 82.49 | 78.38 | 0 | 0 | 16.2 | 22 | 29.8 | 38.0625 | 0 | 0 | 0 | 0 | 2400 | 632 | 2400 | 185 | 0 | 0 | 0 | 0 | 0 | 1000 | 540 | 1657 | 1344.3 | 0.0854 | 0.0656 | 0.001 | 0.0029 | 0.035 | 0.478 | 0.0226 | 0.0285 | 0.0533 | 0.0127 | 0.0049 | 0.0107 | 0.0859 | 0.0294 | 2412/13R1 | 140.4 | 79.3 | 61.1 | 0 | 0 | 28.9 | 0 | 84.1 | 0 | 0 | 0 | 0 | 0 | 0 | 0 | 0 | 0 | 0 | 0 | 0 | 0 | 0 | 27.4 | 0 | 0 | 0 | 0 | 0 | 1583 | 1645 | 1647 | 1657 | 646.9 | 1223.3 | 1200.6 | 1344.3 | 227.94 | 241.05 | 238.58 | 241.45
2025-03-20 | 12 | Mars | 2025-03-21 00:06 | 2025-03-21 01:07 | 50473 | 1 | DD14A | 61.07 | 4 | 62 | 125 | 120.2 | 134.162 | 40.333 | 3697 | 244 | 1524 | 2.683 | 46.584 | 52.219 | 70.55 | 77.68 | 0 | 0 | 12.267 | 16.375 | 10.483 | 13.9687 | 14.316 | 18.0937 | 3.267 | 3.59425 | 2400 | 630 | 2400 | 186 | 0 | 0 | 0 | 0 | 0 | 1000 | 410 | 1623 | 1066.7 | 0.0242 | 0.0743 | 0.001 | 0.004 | 0.0101 | 0.503 | 0.0386 | 0.026 | 0.0744 | 0.0034 | 0.0036 | 0.0094 | 0.0716 | 0.0445 | 2412/13R1 | 140.7 | 55.6 | 49 | 36.1 | 0 | 0 | 0 | 140.7 | 0 | 0 | 0 | 0 | 0 | 0 | 0 | 0 | 0 | 0 | 0 | 0 | 0 | 0 | 0 | 0 | 0 | 0 | 0 | 0 | 1592 | 1659 | 1635 | 1623 | 810.2 | 1166 | 1073.1 | 1066.7 | 239.59 | 229.91 | 236.86 | 242.95
2025-03-20 | 12 | Mars | 2025-03-20 14:40 | 2025-03-21 00:06 | 50472 | 1 | DD13A | 265.63 | 5 | 61 | 127 | 128.1 | 117.429 | 30.55 | 3938 | 145 | 1937 | 3.1 | 40.968 | 26.095 | 46.45 | 51.25 | 2.85 | 2.157 | 1.9 | 1.407 | 25.8 | 22.53073 | 0 | 0 | 0 | 0 | 1000 | 628 | 1000 | 186 | 0 | 0 | 0 | 0 | 0 | 500 | 708 | 1697 | 1118.1 | 0.0462 | 0.132 | 0.001 | 0.0041 | 0.0158 | 0.555 | 0.114 | 0.0319 | 0.139 | 0.0077 | 0.0033 | 0.0119 | 0.111 | 0.114 | 2503/18R1 | 10.9 | 10.9 | 0 | 0 | 0 | 0 | 0 | 10.9 | 0 | 0 | 0 | 0 | 0 | 0 | 0 | 0 | 0 | 0 | 0 | 0 | 0 | 0 | 0 | 0 | 0 | 0 | 0 | 0 | 1604 | 1701 | 1700 | 1697 | 267.7 | 1109.6 | 1298.5 | 1118.1 | 151.63 | 203.47 | 215.55 | 206.2
2025-03-20 | 12 | Mars | 2025-03-20 13:36 | 2025-03-20 14:40 | 50471 | 1 | DD13A | 64.12 | 5 | 62 | 121 | 114.4 | 117.672 | 12.45 | 1653 | 57 | 627 | 3.15 | 38.413 | 12.156 | 19.92 | 58.58 | 0 | 0 | 0 | 0 | 0.067 | 0.031 | 0 | 0 | 6.217 | 6.53125 | 400 | 630 | 410 | 185 | 157 | 0 | 0 | 0 | 0 | 0 | 420 | 1675 | 1098.8 | 0.0201 | 0.0745 | 0.0094 | 0.0023 | 0.01 | 0.11 | 0.0988 | 0.0292 | 0.129 | 0.0158 | 0.0028 | 0.0073 | 0.0604 | 0.107 | 2503/18R1 | 12.3 | 12.3 | 0 | 0 | 0 | 0 | 0 | 12.3 | 0 | 0 | 0 | 0 | 0 | 0 | 0 | 0 | 0 | 0 | 0 | 0 | 0 | 0 | 0 | 0 | 0 | 0 | 0 | 0 | 1527 | 1675 | 1670 | 1675 | 256.4 | 965.3 | 975.6 | 1098.8 | 190.29 | 207.35 | 210.84 | 216.86
2025-03-20 | 12 | Mars | 2025-03-20 09:48 | 2025-03-20 13:36 | 50470 | 1 | DD13A | 228.27 | 4 | 60 | 120 | 108.1 | 100.938 | 55.7 | 5249 | 278 | 3372 | 2.95 | 40.678 | 67.531 | 98.25 | 72.74 | 0 | 0 | 14.783 | 20.0625 | 40.917 | 47.21815 | 0 | 0 | 0 | 0 | 2700 | 1891 | 2700 | 557 | 316 | 4356 | 0 | 0 | 0 | 1400 | 420 | 1688 | 1093.7 | 0.0292 | 0.0493 | 0.001 | 0.0015 | 0.0199 | 0.675 | 0.101 | 0.0267 | 0.0675 | 0.0065 | 0.0034 | 0.0172 | 0.147 | 0.0984 | 2503/18R1 | 134.5 | 77.6 | 56.9 | 0 | 7.2 | 0 | 0 | 42.4 | 0 | 0 | 0 | 0 | 49.9 | 0 | 0 | 27.7 | 0 | 0 | 0 | 0 | 0 | 0 | 0 | 7.3 | 0 | 0 | 0 | 0 | 1660 | 1708 | 1699 | 1688 | 811.3 | 1197.4 | 1168.1 | 1093.7 | 202.73 | 205.26 | 208.32 | 209.46
2025-03-20 | 12 | Mars | 2025-03-20 07:54 | 2025-03-20 09:48 | 50469 | 1 | S275J3 | 113.15 | 1 | 57 | 123 |  |  | 39.167 | 3193 | 215 | 1952 | 2.9 | 42.414 | 49.844 | 68.31 | 76.36 | 0 | 0 | 16.283 | 21.75 | 22.884 | 28.03115 | 0 | 0 | 0 | 0 | 2400 | 631 | 2400 | 186 | 158 | 511 | 0 | 0 | 0 | 600 | 345 | 1652 | 844 | 0.0357 | 0.0688 | 0.0125 | 0.0014 | 0.0204 | 0.449 | 0.11 | 0.132 | 0.666 | 0.0075 | 0.0046 | 0.0167 | 0.0392 | 0.108 | 2503/18R1 | 108.6 | 77.7 | 30.9 | 0 | 6.8 | 0 | 0 | 33.2 | 0 | 0 | 0 | 0 | 40.1 | 0 | 0 | 21.4 | 0 | 0 | 0 | 0 | 0 | 0 | 0 | 7.1 | 0 | 0 | 0 | 0 | 1597 | 1669 | 1606 | 1652 | 552.7 | 38.8 | 555.5 | 844 | 208.75 | -25.41 | 204.22 | 209.97
2025-03-20 | 12 | Mars | 2025-03-20 07:02 | 2025-03-20 07:54 | 50468 | 1 | S275J3 | 52 | 3 | 63 | 119 |  |  | 37.4 | 3069 | 216 | 1405 | 3.283 | 36.244 | 48.938 | 64.78 | 78.51 | 0 | 0 | 15.183 | 20.1563 | 22.216 | 28.75 | 0 | 0 | 0 | 0 | 2400 | 630 | 2400 | 186 | 157 | 1091 | 0 | 0 | 0 | 600 | 353 | 1669 | 897.9 | 0.0796 | 0.081 | 0.0012 | 0.0023 | 0.0152 | 0.361 | 0.102 | 0.122 | 0.572 | 0.0057 | 0.0037 | 0.0183 | 0.0107 | 0.103 | 2503/18R1 | 134.2 | 79.1 | 55.1 | 0 | 6.5 | 0 | 0 | 42.7 | 0 | 0 | 0 | 0 | 50.2 | 0 | 0 | 27.5 | 0 | 0 | 0 | 0 | 0 | 0 | 0 | 7.3 | 0 | 0 | 0 | 0 | 1644 | 1665 | 1669 |  | 927.8 | 930.1 | 897.9 |  | 221.28 | 210.05 | 205.29
2025-03-20 | 12 | Mars | 2025-03-20 06:09 | 2025-03-20 07:02 | 50467 | 1 | SAE1006 | 53.78 | 5 | 63 | 123 | 117.1 | 82.811 | 39.7 | 3543 | 223 | 1458 | 3.3 | 37.273 | 52.281 | 69.79 | 79.01 | 0 | 0 | 0.117 | 0.094 | 0 | 0 | 0 | 0 | 4.133 | 4.43725 | 2400 | 684 | 2400 | 187 | 318 | 0 | 552 | 0 | 0 | 600 | 420 | 1665 | 1100.4 | 0.0409 | 0.0776 | 0.001 | 0.0016 | 0.0144 | 0.53 | 0.0779 | 0.0429 | 0.213 | 0.0121 | 0.0035 | 0.0151 | 0.0571 | 0.0876 | 2503/18R2 | 134.3 | 77.8 | 56.5 | 0 | 7.5 | 0 | 0 | 42.3 | 0 | 0 | 0 | 0 | 50.3 | 0 | 0 | 27 | 0 | 0 | 0 | 0 | 0 | 0 | 0 | 7.2 | 0 | 0 | 0 | 0 | 1600 | 1649 | 1659 | 1665 | 654.6 | 908.2 | 1027.7 | 1100.4 | 219.56 | 216.99 | 220.64 | 222.4
2025-03-20 | 12 | Mars | 2025-03-20 05:12 | 2025-03-20 06:09 | 50466 | 1 | SAE1006 | 56.9 | 4 | 64 | 126 | 126.9 | 66.311 | 40.317 | 3841 | 227 | 1459 | 3.117 | 40.428 | 53.312 | 71.74 | 79.34 | 0 | 0 | 0.133 | 0.125 | 0 | 0 | 0 | 0 | 5.233 | 5.6875 | 2400 | 683 | 2400 | 187 | 156 | 0 | 274 | 0 | 0 | 600 | 428 | 1645 | 1135.2 | 0.0427 | 0.0678 | 0.001 | 0.0016 | 0.0147 | 0.263 | 0.104 | 0.045 | 0.224 | 0.0081 | 0.003 | 0.0157 | 0.0678 | 0.104 | 2503/18R2 | 134.2 | 77.8 | 56.4 | 0 | 7 | 0 | 0 | 43.5 | 0 | 0 | 0 | 0 | 49.8 | 0 | 0 | 26.8 | 0 | 0 | 0 | 0 | 0 | 0 | 0 | 7.1 | 0 | 0 | 0 | 0 | 1574 | 1646 | 1634 | 1645 | 590.9 | 965 | 831.4 | 1135.2 | 226.17 | 223.08 | 218.65 | 235.55
2025-03-19 | 12 | Mars | 2025-03-20 04:15 | 2025-03-20 05:12 | 50465 | 1 | SAE1006 | 57.27 | 1 | 59 | 126 | 122 | 123.291 | 39.417 | 3792 | 229 | 1227 | 3.25 | 38.769 | 51.188 | 68.52 | 77.92 | 0 | 0 | 0.033 | 0 | 0 | 0 | 0 | 0 | 3.133 | 2.6255 | 2400 | 683 | 2400 | 186 | 157 | 0 | 273 | 0 | 0 | 600 | 400 | 1668 | 999.9 | 0.0622 | 0.0711 | 0.001 | 0.0018 | 0.0124 | 0.596 | 0.0856 | 0.0328 | 0.222 | 0.0117 | 0.0034 | 0.0124 | 0.0818 | 0.0924 | 2503/18R2 | 124.8 | 74.7 | 50.1 | 0 | 6.5 | 0 | 0 | 38.8 | 0 | 0 | 0 | 0 | 47.1 | 0 | 0 | 24.8 | 0 | 0 | 0 | 0 | 0 | 0 | 0 | 7.6 | 0 | 0 | 0 | 0 | 1638 | 1630 | 1628 | 1668 | 65.7 | 869 | 889 | 999.9 | 29.98 | 224.07 | 226.83 | 213.74
2025-03-19 | 12 | Mars | 2025-03-20 03:18 | 2025-03-20 04:15 | 50464 | 1 | SAE1006 | 56.88 | 3 | 62 | 126 | 123.7 | 123.354 | 41.283 | 0 | 0 | 0 | 3.533 | 35.66 | 53.406 | 53.41 | 77.62 | 0 | 0 | 0.017 | 0 | 0 | 0 | 0 | 0 | 6.284 | 6.31225 | 2400 | 681 | 2400 | 186 | 157 | 0 | 275 | 0 | 0 | 600 | 400 | 1675 | 993.9 | 0.085 | 0.0878 | 0.001 | 0.0025 | 0.0156 | 0.377 | 0.111 | 0.0498 | 0.241 | 0.0128 | 0.0039 | 0.0121 | 0.0766 | 0.104 | 2503/18R2 | 125.6 | 75.4 | 50.2 | 0 | 7.3 | 0 | 0 | 39 | 0 | 0 | 0 | 0 | 47.2 | 0 | 0 | 25.2 | 0 | 0 | 0 | 0 | 0 | 0 | 0 | 6.9 | 0 | 0 | 0 | 0 | 1598 | 1608 | 1645 | 1675 | 47.3 | 652.9 | 823.3 | 993.9 | 27.42 | 215.02 | 211.95 | 209.49
2025-03-19 | 12 | Mars | 2025-03-20 01:45 | 2025-03-20 03:18 | 50463 | 1 | SAE1006 | 92.72 | 5 | 63 | 126 | 120.6 | 98.253 | 44.633 | 3905 | 229 | 1801 | 3.283 | 38.376 | 58.781 | 78.81 | 79.02 | 0 | 0 | 0.133 | 0.062 | 0 | 0 | 0 | 0 | 5.533 | 6.37495 | 2400 | 680 | 2400 | 187 | 314 | 0 | 554 | 0 | 0 | 600 | 400 | 1663 | 1072.6 | 0.0785 | 0.088 | 0.0023 | 0.0026 | 0.0192 | 0.779 | 0.0932 | 0.0332 | 0.228 | 0.0095 | 0.0035 | 0.0126 | 0.0869 | 0.0881 | 2503/18R2 | 133.8 | 76.8 | 57 | 0 | 6.7 | 0 | 0 | 43.9 | 0 | 0 | 0 | 0 | 49.4 | 0 | 0 | 26.6 | 0 | 0 | 0 | 0 | 0 | 0 | 0 | 7.2 | 0 | 0 | 0 | 0 | 1653 | 1652 | 1595 | 1663 | 195.1 | 193.1 | 604.6 | 1072.6 | 101.84 | 101.63 | 216.43 | 221.61
2025-03-19 | 12 | Mars | 2025-03-20 00:46 | 2025-03-20 01:45 | 50462 | 1 | SAE1006 | 58.47 | 4 | 63 | 125 | 123.6 | 122.644 | 40 | 3485 | 223 | 1151 | 3.7 | 33.784 | 53.156 | 69.23 | 79.73 | 0 | 0 | 0.1 | 0.062 | 0 | 0 | 0 | 0 | 2.15 | 2.15625 | 2400 | 680 | 2400 | 187 | 158 | 0 | 253 | 0 | 0 | 600 | 400 | 1666 | 911.7 | 0.0596 | 0.106 | 0.001 | 0.0017 | 0.0144 | 0.42 | 0.0985 | 0.0434 | 0.234 | 0.015 | 0.0032 | 0.0129 | 0.0566 | 0.0978 | 2503/18R2 | 134.2 | 78.6 | 55.6 | 0 | 7.3 | 0 | 0 | 43.6 | 0 | 0 | 0 | 0 | 50 | 0 | 0 | 26.7 | 0 | 0 | 0 | 0 | 0 | 0 | 0 | 6.6 | 0 | 0 | 0 | 0 | 1616 | 1713 | 1666 |  | 642.2 | 1433 | 911.7 |  | 209.45 | 215.73 | 208.04
2025-03-19 | 12 | Mars | 2025-03-19 23:51 | 2025-03-20 00:46 | 50461 | 1 | SAE1006 | 55.13 | 1 | 58 | 127 | 122 | 122.797 | 41.767 | 3662 | 226 | 936 | 3.9 | 32.564 | 54.469 | 70.21 | 78.25 | 0 | 0 | 0 | 0 | 0 | 0 | 0 | 0 | 2.633 | 2.46875 | 2400 | 681 | 2400 | 187 | 159 | 0 | 251 | 0 | 0 | 600 | 400 | 1669 | 1047.8 | 0.0735 | 0.101 | 0.004 | 0.002 | 0.0174 | 0.314 | 0.128 | 0.0235 | 0.202 | 0.0107 | 0.0036 | 0.0151 | 0.0572 | 0.122 | 2503/18R2 | 134.7 | 77.5 | 57.2 | 0 | 7.3 | 0 | 0 | 44.3 | 0 | 0 | 0 | 0 | 49.3 | 0 | 0 | 26.7 | 0 | 0 | 0 | 0 | 0 | 0 | 0 | 7.1 | 0 | 0 | 0 | 0 | 1634 | 1637 | 1669 |  | 820 | 807.8 | 1047.8 |  | 217.63 | 214.9 | 216.63
2025-03-19 | 12 | Mars | 2025-03-19 22:57 | 2025-03-19 23:51 | 50460 | 1 | SAE1006 | 54.67 | 3 | 63 | 123 | 123.2 | 122.796 | 41.967 | 3655 | 221 | 788 | 3.2 | 38.438 | 54.094 | 69.18 | 77.34 | 0 | 0 | 0.133 | 0.062 | 0 | 0 | 0 | 0 | 6.617 | 6.96875 | 2400 | 680 | 2400 | 187 | 156 | 0 | 392 | 0 | 0 | 600 | 400 | 1675 | 1059.7 | 0.0877 | 0.0889 | 0.0014 | 0.002 | 0.0208 | 0.404 | 0.0865 | 0.0411 | 0.309 | 0.0104 | 0.0043 | 0.0167 | 0.0614 | 0.0914 | 2503/18R2 | 134.5 | 77.8 | 56.7 | 0 | 6.7 | 0 | 0 | 43.6 | 0 | 0 | 0 | 0 | 50 | 0 | 0 | 26.8 | 0 | 0 | 0 | 0 | 0 | 0 | 0 | 7.4 | 0 | 0 | 0 | 0 | 1586 | 1637 | 1648 | 1675 | 384.8 | 832.8 | 914.9 | 1059.7 | 188.09 | 217.14 | 218.07 | 214.2
2025-03-19 | 12 | Mars | 2025-03-19 17:11 | 2025-03-19 22:57 | 50459 | 1 | SAE1006 | 54.38 | 5 | 63 | 123 | 122.3 | 122.85 | 44.017 | 3711 | 219 | 952 | 3.15 | 39.048 | 55.281 | 71.2 | 75.35 | 0 | 0 | 17.3 | 22.25 | 26.717 | 33 | 0 | 0 | 0 | 0 | 2400 | 681 | 2400 | 188 | 314 | 0 | 774 | 0 | 0 | 600 | 400 | 1665 | 1028 | 0.0521 | 0.0875 | 0.001 | 0.0015 | 0.0238 | 0.388 | 0.0848 | 0.0476 | 0.322 | 0.0154 | 0.006 | 0.0172 | 0.106 | 0.0892 | 2503/18R2 | 134.2 | 77.6 | 56.6 | 0 | 7.4 | 0 | 0 | 43.7 | 0 | 0 | 0 | 0 | 56.9 | 0 | 0 | 26.2 | 0 | 0 | 0 | 0 | 0 | 0 | 0 | 0 | 0 | 0 | 0 | 0 | 1634 | 1653 | 1634 | 1665 | 335 | 194.8 | 797.6 | 1028 | 151.85 | 101.73 | 215.6 | 217.4
2025-03-19 | 12 | Mars | 2025-03-19 16:10 | 2025-03-19 17:11 | 50458 | 1 | S355T | 61.18 | 5 | 63 | 125 | 127.4 | 107.942 | 38.367 | 3287 | 213 | 1177 | 3.433 | 36.408 | 50.094 | 65.64 | 78.34 | 15.417 | 20.5938 | 22.95 | 29.4688 | 0 | 0 | 0 | 0 | 0 | 0 | 2400 | 680 | 2400 | 187 | 158 | 1715 | 0 | 0 | 0 | 600 | 313 | 1661 | 771.3 | 0.0527 | 0.0949 | 0.001 | 0.0033 | 0.019 | 0.381 | 0.0823 | 0.164 | 1.14 | 0.0134 | 0.0058 | 0.0135 | 0.024 | 0.0861 | 2503/18R3 | 134.1 | 83.1 | 51 | 0 | 6.6 | 0 | 0 | 43 | 0 | 0 | 0 | 0 | 57.1 | 0 | 0 | 27.4 | 0 | 0 | 0 | 0 | 0 | 0 | 0 | 0 | 0 | 0 | 0 | 0 | 1628 | 1678 | 1670 | 1661 | 383.1 | 966.6 | 619 | 771.3 | 164.96 | 205.82 | 177.43 | 198.47
2025-03-19 | 12 | Mars | 2025-03-19 15:11 | 2025-03-19 16:10 | 50457 | 1 | S355T | 59.45 | 4 | 63 | 125 | 125.2 | 117.066 | 39.7 | 3282 | 201 | 1527 | 3.517 | 35.545 | 51.969 | 68.89 | 78.54 | 0 | 0 | 15.433 | 20.4375 | 24.267 | 31.46925 | 0 | 0 | 0 | 0 | 2400 | 680 | 2400 | 187 | 314 | 3428 | 0 | 0 | 0 | 600 | 290 | 1650 | 682.4 | 0.061 | 0.096 | 0.001 | 0.0026 | 0.0197 | 0.614 | 0.0776 | 0.159 | 1.15 | 0.0195 | 0.0058 | 0.012 | 0.0415 | 0.085 | 2503/18R3 | 134.2 | 85 | 49.2 | 0 | 6.7 | 0 | 0 | 43.8 | 0 | 0 | 0 | 0 | 50.2 | 0 | 0 | 27.2 | 0 | 0 | 0 | 0 | 0 | 0 | 0 | 6.3 | 0 | 0 | 0 | 0 | 1608 | 1636 | 1629 | 1650 | 688.8 | 816 | 613.9 | 682.4 | 218.95 | 216.19 | 199.08 | 195.45
2025-03-19 | 12 | Mars | 2025-03-19 14:18 | 2025-03-19 15:11 | 50456 | 1 | S355T | 53.08 | 3 | 63 | 128 | 126.3 | 136.321 | 36.317 | 2957 | 199 | 1114 | 4.833 | 26.483 | 49.906 | 64.15 | 82.45 | 0 | 0 | 15.1 | 20.7188 | 21.216 | 29.1563 | 0 | 0 | 0 | 0 | 2400 | 681 | 2400 | 187 | 160 | 1717 | 0 | 0 | 0 | 600 | 313 | 1649 | 782 | 0.0614 | 0.0795 | 0.0012 | 0.0017 | 0.0197 | 0.417 | 0.0934 | 0.128 | 0.891 | 0.0116 | 0.004 | 0.0174 | 0.0556 | 0.0944 | 2503/18R3 | 134.5 | 82 | 52.5 | 0 | 6.8 | 0 | 0 | 43.3 | 0 | 0 | 0 | 0 | 50.4 | 0 | 0 | 27.5 | 0 | 0 | 0 | 0 | 0 | 0 | 0 | 6.5 | 0 | 0 | 0 | 0 | 1600 | 1643 | 1649 |  | 589.7 | 730.5 | 782 |  | 211.88 | 204.25 | 206
2025-03-19 | 12 | Mars | 2025-03-19 13:14 | 2025-03-19 14:18 | 50455 | 1 | S355T | 63.4 | 1 | 59 | 126 | 125.6 | 117.311 | 39.35 | 3303 | 210 | 1364 | 3.383 | 37.241 | 52.625 | 68.98 | 80.24 | 0 | 0 | 15.783 | 21.31255 | 23.567 | 31.2812 | 0 | 0 | 0 | 0 | 2400 | 680 | 2400 | 186 | 159 | 1715 | 0 | 0 | 0 | 600 | 398 | 1677 | 1036.8 | 0.0693 | 0.126 | 0.0026 | 0.0025 | 0.0172 | 0.427 | 0.0916 | 0.136 | 1.05 | 0.0251 | 0.0047 | 0.0118 | 0.0619 | 0.0891 | 2503/18R3 | 131.9 | 83.1 | 48.8 | 0 | 6.8 | 0 | 0 | 41.7 | 0 | 0 | 0 | 0 | 49.5 | 0 | 0 | 27.4 | 0 | 0 | 0 | 0 | 0 | 0 | 0 | 6.5 | 0 | 0 | 0 | 0 | 1562 | 1679 | 1676 | 1677 | 17.9 | 1021.5 | 1112.1 | 1036.8 | -24.63 | 209.33 | 217.2 | 211.51
2025-03-19 | 12 | Mars | 2025-03-19 12:21 | 2025-03-19 13:14 | 50454 | 1 | P355N2 | 52.8 | 5 | 62 | 126 | 125.6 | 106.607 | 36.717 | 3026 | 212 | 1162 | 3.3 | 38.182 | 49.094 | 63.8 | 80.23 | 0 | 0 | 15.25 | 20.3125 | 21.467 | 28.7505 | 0 | 0 | 0 | 0 | 2400 | 680 | 2400 | 186 | 316 | 3632 | 0 | 242 | 0 | 600 | 353 | 1639 | 889.2 | 0.0496 | 0.107 | 0.001 | 0.0023 | 0.0155 | 0.544 | 0.089 | 0.168 | 1.19 | 0.0791 | 0.005 | 0.0127 | 0.09 | 0.0915 | 2503/18R4 | 134.7 | 78.4 | 56.3 | 0 | 13.2 | 0 | 0 | 47.3 | 0 | 0 | 0 | 0 | 47.6 | 0 | 0 | 20.2 | 0 | 0 | 0 | 0 | 0 | 0 | 0 | 6.4 | 0 | 0 | 0 | 0 | 1688 | 1640 | 1651 | 1639 | 990.5 | 621.3 | 191.3 | 889.2 | 202.19 | 193.98 | 101.48 | 220.87
2025-03-19 | 12 | Mars | 2025-03-19 11:29 | 2025-03-19 12:21 | 50453 | 1 | P355N2 | 52.65 | 4 | 62 | 124 | 124.7 | 117.5 | 40.967 | 3289 | 201 | 1765 | 3.167 | 39.158 | 54.094 | 72.02 | 79.23 | 0 | 0 | 15.05 | 20.375 | 25.917 | 33.6875 | 0 | 0 | 0 | 0 | 2400 | 678 | 2400 | 186 | 316 | 3628 | 0 | 242 | 0 | 600 | 313 | 1644 | 771.8 | 0.0711 | 0.138 | 0.0027 | 0.0021 | 0.0161 | 0.549 | 0.0832 | 0.156 | 1.15 | 0.0735 | 0.0047 | 0.0129 | 0.0857 | 0.0937 | 2503/18R4 | 134.3 | 77.9 | 56.4 | 0 | 13.4 | 0 | 0 | 46.4 | 0 | 0 | 0 | 0 | 47.1 | 0 | 0 | 20.6 | 0 | 0 | 0 | 0 | 0 | 0 | 0 | 6.8 | 0 | 0 | 0 | 0 | 1654 | 1610 | 1654 | 1644 | 195.7 | 637.4 | 196.8 | 771.8 | 101.53 | 212.16 | 101.94 | 207.75
2025-03-19 | 12 | Mars | 2025-03-19 10:29 | 2025-03-19 11:29 | 50452 | 1 | P355N2 | 60.05 | 3 | 63 | 128 | 127.5 | 130.491 | 37.767 | 3132 | 218 | 1270 | 2.883 | 44.393 | 49.5 | 64.99 | 78.64 | 0 | 0 | 15.35 | 20.00005 | 22.416 | 29.4375 | 0 | 0 | 0 | 0 | 2400 | 680 | 2400 | 184 | 157 | 1811 | 0 | 122 | 0 | 600 | 290 | 1621 | 697.2 | 0.0493 | 0.112 | 0.001 | 0.0022 | 0.0155 | 0.487 | 0.0817 | 0.168 | 1.23 | 0.0805 | 0.005 | 0.0085 | 0.0579 | 0.0893 | 2503/18R4 | 134.5 | 80 | 54.5 | 0 | 13.4 | 0 | 0 | 46.2 | 0 | 0 | 0 | 0 | 47.2 | 0 | 0 | 20.4 | 0 | 0 | 0 | 0 | 0 | 0 | 0 | 7.3 | 0 | 0 | 0 | 0 | 1583 | 1645 | 1670 | 1621 | 614.2 | 771.4 | 1135.4 | 697.2 | 224.12 | 207.17 | 221.98 | 212.78
2025-03-19 | 12 | Mars | 2025-03-19 09:20 | 2025-03-19 10:29 | 50451 | 1 | P355N2 | 68.42 | 1 | 59 | 125 | 120.7 | 123.92 | 39.617 | 3342 | 223 | 1718 | 3.433 | 36.408 | 51.812 | 69.79 | 78.47 | 0 | 0 | 15.733 | 21.188 | 23.883 | 30.5624 | 0 | 0 | 0 | 0 | 2200 | 678 | 2400 | 187 | 160 | 1813 | 0 | 122 | 0 | 600 | 360 | 1661 | 904.9 | 0.0615 | 0.111 | 0.0035 | 0.0032 | 0.0173 | 0.414 | 0.0893 | 0.161 | 1.16 | 0.0803 | 0.0047 | 0.01 | 0.0643 | 0.0884 | 2503/18R4 | 134.3 | 77.3 | 57 | 0 | 13 | 0 | 0 | 48.7 | 0 | 0 | 0 | 0 | 45.2 | 0 | 0 | 20.5 | 0 | 0 | 0 | 0 | 0 | 0 | 0 | 6.9 | 0 | 0 | 0 | 0 | 1675 | 1608 | 1663 | 1661 | 880.5 | 648.4 | 919.3 | 904.9 | 200.6 | 214.51 | 210.28 | 210.2
2025-03-19 | 12 | Mars | 2025-03-19 08:27 | 2025-03-19 09:20 | 50450 | 1 | P355N2 | 53.68 | 5 | 62 | 126 | 127.2 | 121.147 | 38.15 | 3250 | 218 | 1655 | 3.3 | 38.182 | 51.188 | 68.61 | 80.5 | 0 | 0 | 15.233 | 20.6875 | 22.917 | 30.4687 | 0 | 0 | 0 | 0 | 2200 | 677 | 2400 | 188 | 157 | 1811 | 0 | 122 | 0 | 600 | 313 | 1630 | 777.1 | 0.0597 | 0.104 | 0.001 | 0.0018 | 0.0161 | 0.441 | 0.0831 | 0.153 | 1.17 | 0.0871 | 0.0056 | 0.011 | 0.0791 | 0.0852 | 2503/18R4 | 134.1 | 75.8 | 58.3 | 0 | 13.5 | 0 | 0 | 47.6 | 0 | 0 | 0 | 0 | 46.3 | 0 | 0 | 20 | 0 | 0 | 0 | 0 | 0 | 0 | 0 | 6.7 | 0 | 0 | 0 | 0 | 1590 | 1591 | 1643 | 1630 | 581.1 | 654.5 | 1114.1 | 777.1 | 216.24 | 224.44 | 235.26 | 215.86
2025-03-19 | 12 | Mars | 2025-03-19 07:30 | 2025-03-19 08:27 | 50449 | 1 | S355TA | 56.15 | 4 | 63 | 126 | 125.6 | 108.079 | 37.15 | 3134 | 220 | 1538 | 3.133 | 40.213 | 49.594 | 66.2 | 80.1 | 0 | 0 | 15.217 | 20.375 | 21.933 | 29.1875 | 0 | 0 | 0 | 0 | 2200 | 523 | 2400 | 205 | 207 | 1663 | 0 | 204 | 0 | 600 | 345 | 1653 | 843.6 | 0.0597 | 0.104 | 0.001 | 0.0018 | 0.0161 | 0.441 | 0.0831 | 0.146 | 1.11 | 0.137 | 0.0054 | 0.009 | 0.0719 | 0.0842 | 2503/18R4 | 134.6 | 77.8 | 56.8 | 0 | 13.3 | 0 | 0 | 46.3 | 0 | 0 | 0 | 0 | 48.1 | 0 | 0 | 20.4 | 0 | 0 | 0 | 0 | 0 | 0 | 0 | 6.5 | 0 | 0 | 0 | 0 | 1653 | 1683 | 1683 | 1653 | 195.6 | 1049.9 | 1057.3 | 843.6 | 102.03 | 209.18 | 209.69 | 209.4
2025-03-19 | 12 | Mars | 2025-03-19 06:35 | 2025-03-19 07:30 | 50448 | 1 | S355TA | 55.68 | 1 | 59 | 127 | 123.4 | 124.324 | 40.183 | 3495 | 231 | 1636 | 3.217 | 39.482 | 52.656 | 70.79 | 78.62 | 0 | 0 | 15.083 | 20.125 | 25.1 | 32.5 | 0 | 0 | 0 | 0 | 2200 | 526 | 2400 | 206 | 414 | 3330 | 0 | 412 | 0 | 600 | 345 | 1644 | 973.8 | 0.0458 | 0.0865 | 0.001 | 0.0024 | 0.017 | 0.514 | 0.0822 | 0.138 | 1.07 | 0.132 | 0.0062 | 0.0104 | 0.0379 | 0.0867 | 2503/18R4 | 134.4 | 77.8 | 56.6 | 0 | 13.2 | 0 | 0 | 46.6 | 0 | 0 | 0 | 0 | 47.1 | 0 | 0 | 20.3 | 0 | 0 | 0 | 0 | 0 | 0 | 0 | 7.2 | 0 | 0 | 0 | 0 | 1607 | 1627 | 1658 | 1644 | 685.3 | 819.8 | 983.4 | 973.8 | 219.12 | 221.42 | 217.94 | 224.83
2025-03-19 | 12 | Mars | 2025-03-19 05:31 | 2025-03-19 06:35 | 50447 | 1 | S355TA | 64.05 | 3 | 63 | 124 | 123.9 | 124.419 | 41.133 | 3499 | 231 | 1587 | 3.067 | 40.435 | 53.656 | 71.6 | 78.27 | 0 | 0 | 16.283 | 21.0938 | 24.85 | 32.5313 | 0 | 0 | 0 | 0 | 2200 | 524 | 2400 | 208 | 207 | 1661 | 0 | 202 | 0 | 600 | 345 | 1641 | 840.7 | 0.0397 | 0.115 | 0.0023 | 0.0031 | 0.017 | 0.563 | 0.0861 | 0.134 | 1.09 | 0.127 | 0.0055 | 0.0117 | 0.0431 | 0.0946 | 2503/18R4 | 134.6 | 78.9 | 55.7 | 0 | 12.7 | 0 | 0 | 45.2 | 0 | 0 | 0 | 0 | 49.8 | 0 | 0 | 19.4 | 0 | 0 | 0 | 0 | 0 | 0 | 0 | 7.5 | 0 | 0 | 0 | 0 | 1582 | 1620 | 1623 | 1641 | 20.6 | 804.9 | 820.9 | 840.7 | -25.08 | 223.88 | 223.69 | 215.66
2025-03-18 | 12 | Mars | 2025-03-19 04:36 | 2025-03-19 05:31 | 50446 | 1 | S355TA | 55.1 | 5 | 63 | 128 | 127.1 | 124.757 | 39.383 | 3293 | 225 | 1702 | 3.083 | 41.514 | 52.062 | 69.84 | 79.32 | 0 | 0 | 15.117 | 20.375 | 24.267 | 31.6557 | 0 | 0 | 0 | 0 | 2200 | 524 | 2400 | 206 | 416 | 3324 | 0 | 406 | 0 | 600 | 353 | 1649 | 880.9 | 0.0324 | 0.0782 | 0.002 | 0.0027 | 0.02 | 0.727 | 0.0865 | 0.144 | 1.04 | 0.132 | 0.0049 | 0.0127 | 0.0697 | 0.095 | 2503/18R4 | 134.5 | 78.5 | 56 | 0 | 11.8 | 0 | 0 | 45.9 | 0 | 0 | 0 | 0 | 50.4 | 0 | 0 | 19.1 | 0 | 0 | 0 | 0 | 0 | 0 | 0 | 7.3 | 0 | 0 | 0 | 0 | 1606 | 1623 | 1649 |  | 613.3 | 701.5 | 880.9 |  | 211.5 | 212.14 | 214.75
2025-03-18 | 12 | Mars | 2025-03-19 03:37 | 2025-03-19 04:36 | 50445 | 1 | S355TA | 58.35 | 4 | 63 | 129 | 127.6 | 130.79 | 40.65 | 3386 | 234 | 1858 | 2.883 | 44.74 | 52.625 | 71.36 | 77.68 | 0 | 0 | 16 | 20.7813 | 24.65 | 31.7812 | 0 | 0 | 0 | 0 | 2200 | 524 | 2400 | 206 | 416 | 3326 | 0 | 410 | 0 | 600 | 305 | 1632 | 760.6 | 0.0641 | 0.0948 | 0.0025 | 0.0033 | 0.0193 | 0.763 | 0.0858 | 0.138 | 1.08 | 0.125 | 0.0047 | 0.0131 | 0.0582 | 0.089 | 2503/18R4 | 134.9 | 79.3 | 55.6 | 0 | 12.7 | 0 | 0 | 47.6 | 0 | 0 | 0 | 0 | 48.1 | 0 | 0 | 19.1 | 0 | 0 | 0 | 0 | 0 | 0 | 0 | 7.4 | 0 | 0 | 0 | 0 | 1651 | 1619 | 1624 | 1632 | 191.6 | 695.8 | 719.9 | 760.6 | 101.59 | 213.71 | 213.5 | 213.19
2025-03-18 | 12 | Mars | 2025-03-19 02:40 | 2025-03-19 03:37 | 50444 | 1 | S355TA | 57.23 | 1 | 60 | 126 | 123.5 | 117.65 | 39.4 | 3246 | 225 | 1727 | 2.867 | 43.953 | 51.375 | 69.11 | 78.24 | 0 | 0 | 15.45 | 20.5 | 23.95 | 30.8437 | 0 | 0 | 0 | 0 | 2200 | 525 | 2400 | 206 | 208 | 1665 | 0 | 201 | 0 | 600 | 305 | 1626 | 760.2 | 0.0437 | 0.107 | 0.0051 | 0.0025 | 0.0204 | 0.39 | 0.098 | 0.131 | 1.03 | 0.134 | 0.0045 | 0.0148 | 0.0726 | 0.0998 | 2503/18R4 | 133.8 | 77.5 | 56.3 | 0 | 12.4 | 0 | 0 | 46.9 | 0 | 0 | 0 | 0 | 47.9 | 0 | 0 | 18.8 | 0 | 0 | 0 | 0 | 0 | 0 | 0 | 7.8 | 0 | 0 | 0 | 0 | 1582 | 1631 | 1626 |  | 473.1 | 726 | 760.2 |  | 205.46 | 210.32 | 216.42
2025-03-18 | 12 | Mars | 2025-03-19 01:38 | 2025-03-19 02:40 | 50443 | 1 | S355TA | 61.58 | 3 | 62 | 124 | 122 | 117.879 | 42.95 | 3589 | 225 | 2352 | 3.167 | 39.158 | 54.594 | 75.93 | 76.27 | 0 | 0 | 15.967 | 21.4063 | 26.984 | 33.1563 | 0 | 0 | 0 | 0 | 2200 | 525 | 2400 | 258 | 418 | 3324 | 0 | 404 | 0 | 600 | 390 | 1668 | 980.6 | 0.0508 | 0.0897 | 0.0028 | 0.0025 | 0.0197 | 0.575 | 0.102 | 0.122 | 1.09 | 0.138 | 0.005 | 0.0122 | 0.0685 | 0.108 | 2503/18R4 | 125.4 | 77.6 | 47.8 | 0 | 11.8 | 0 | 0 | 41.4 | 0 | 0 | 0 | 0 | 46.2 | 0 | 0 | 18.4 | 0 | 0 | 0 | 0 | 0 | 0 | 0 | 7.6 | 0 | 0 | 0 | 0 | 1580 | 1643 | 1654 | 1668 | 574.8 | 872.1 | 930.6 | 980.6 | 220.87 | 217.27 | 216.06 | 212.3
2025-03-18 | 12 | Mars | 2025-03-18 16:22 | 2025-03-19 01:38 | 50442 | 1 | S355TA | 216.27 | 5 | 63 | 111 | 107.4 | 104.351 | 46.55 | 3648 | 229 | 2086 | 2.283 | 48.613 | 57.562 | 78 | 74.19 | 0 | 0 | 18 | 22.2813 | 28.55 | 35.1874 | 0 | 0 | 0 | 0 | 2200 | 523 | 2400 | 257 | 208 | 1666 | 0 | 201 | 0 | 600 | 363 | 1649 | 958.6 | 0.0198 | 0.0444 | 0.0016 | 0.0036 | 0.0198 | 0.553 | 0.0878 | 0.14 | 0.949 | 0.112 | 0.0058 | 0.0195 | 0.0673 | 0.102 | 2503/18R4 | 134.3 | 78.2 | 56.1 | 0 | 12.7 | 0 | 0 | 47.1 | 0 | 0 | 0 | 0 | 47.2 | 0 | 0 | 20.1 | 0 | 0 | 0 | 0 | 0 | 0 | 0 | 7.2 | 0 | 0 | 0 | 0 | 1603 | 1640 | 1641 | 1649 | 266.4 | 1140.2 | 1139.8 | 958.6 | 151.82 | 238.6 | 238.03 | 220.96
2025-03-18 | 12 | Mars | 2025-03-18 15:07 | 2025-03-18 16:22 | 50441 | 1 | S275J3 | 67.97 | 4 | 64 | 132 | 128.5 | 119.029 | 43.75 | 3599 | 224 | 1427 | 3.9 | 33.846 | 57.188 | 74.75 | 78.43 | 0 | 0 | 16.867 | 22.2813 | 26.884 | 34.56305 | 0 | 0 | 0 | 0 | 2200 | 628 | 2400 | 186 | 157 | 1191 | 0 | 0 | 0 | 600 | 350 | 1637 | 888.7 | 0.069 | 0.0483 | 0.001 | 0.0015 | 0.0178 | 0.487 | 0.103 | 0.103 | 0.745 | 0.0167 | 0.0046 | 0.0144 | 0.106 | 0.114 | 2503/18R1 | 134.7 | 76.8 | 57.9 | 0 | 7.3 | 0 | 0 | 44.2 | 0 | 0 | 0 | 0 | 49.4 | 0 | 0 | 26.5 | 0 | 0 | 0 | 0 | 0 | 0 | 0 | 7.3 | 0 | 0 | 0 | 0 | 1587 | 1733 | 1647 | 1637 | 22.9 | 2187.3 | 1100.3 | 888.7 | -19.99 | 235.9 | 232.17 | 221.92
2025-03-18 | 12 | Mars | 2025-03-18 14:13 | 2025-03-18 15:07 | 50440 | 1 | DD13C | 54.73 | 5 | 64 | 127 | 126.2 | 117.604 | 40.383 | 3539 | 225 | 1373 | 3.467 | 36.635 | 53.5 | 70.66 | 79.49 | 0 | 0 | 15.45 | 21.75 | 24.933 | 31.6875 | 0 | 0 | 0 | 0 | 2200 | 629 | 2400 | 186 | 157 | 0 | 144 | 0 | 0 | 600 | 410 | 1648 | 1066.9 | 0.0575 | 0.0689 | 0.001 | 0.004 | 0.021 | 0.449 | 0.109 | 0.0303 | 0.149 | 0.0106 | 0.0045 | 0.0165 | 0.0735 | 0.11 | 2503/17R2 | 134.5 | 77 | 57.5 | 0 | 10.9 | 0 | 0 | 39.7 | 0 | 0 | 0 | 0 | 48.7 | 0 | 0 | 27.4 | 0 | 0 | 0 | 0 | 0 | 0 | 0 | 7.8 | 0 | 0 | 0 | 0 | 1646 | 1654 | 1656 | 1648 | 989.4 | 1076.4 | 1031.7 | 1066.9 | 224.91 | 226.75 | 222.55 | 229.36
2025-03-18 | 12 | Mars | 2025-03-18 13:12 | 2025-03-18 14:13 | 50439 | 1 | DD13C | 60.75 | 1 | 60 | 123 | 120.3 | 105.473 | 41.967 | 3897 | 231 | 1252 | 3.8 | 32.368 | 56.438 | 74.2 | 80.69 | 0 | 0 | 11.867 | 16.0625 | 9.917 | 13.5625 | 14.233 | 19.0627 | 5.95 | 7.7185 | 2200 | 626 | 2400 | 186 | 157 | 0 | 144 | 0 | 0 | 0 | 400 | 1652 | 193.1 | 0.0531 | 0.044 | 0.001 | 0.0015 | 0.0182 | 0.524 | 0.0872 | 0.0375 | 0.14 | 0.0076 | 0.0061 | 0.0172 | 0.0306 | 0.0878 | 2503/17R1 | 140.3 | 55.6 | 48.9 | 35.8 | 0 | 0 | 0 | 42.4 | 0 | 0 | 0 | 0 | 39.2 | 0 | 0 | 21.4 | 26.7 | 0 | 0 | 0 | 0 | 0 | 10.6 | 0 | 0 | 0 | 0 | 0 | 1569 | 1662 | 1655 | 1652 | 732.8 | 1255.4 | 1070.1 | 193.1 | 244.73 | 233.71 | 225.78 | 101.63
2025-03-18 | 12 | Mars | 2025-03-18 12:04 | 2025-03-18 13:12 | 50438 | 1 | DD13C | 67.57 | 3 | 63 | 123 | 123 | 126.545 | 41.6 | 4105 | 230 | 1079 | 4.3 | 28.605 | 55.5 | 73.17 | 80.05 | 0 | 0 | 11.133 | 15.1875 | 9.183 | 12.6562 | 14.25 | 19.063 | 7.033 | 8.562 | 2200 | 626 | 2400 | 184 | 156 | 0 | 143 | 0 | 0 | 0 | 420 | 1635 | 1140.4 | 0.0431 | 0.0387 | 0.001 | 0.0014 | 0.0177 | 0.675 | 0.0902 | 0.0284 | 0.13 | 0.0082 | 0.0043 | 0.0185 | 0.0361 | 0.0922 | 2503/17R1 | 140.7 | 56.4 | 45.7 | 38.6 | 0 | 0 | 0 | 42.3 | 0 | 0 | 0 | 0 | 39.4 | 0 | 0 | 21.3 | 26.8 | 0 | 0 | 0 | 0 | 0 | 10.9 | 0 | 0 | 0 | 0 | 0 | 1567 | 1647 | 1659 | 1635 | 767.8 | 960.7 | 1404.4 | 1140.4 | 249.25 | 222.2 | 243.57 | 241.33
2025-03-18 | 12 | Mars | 2025-03-18 11:02 | 2025-03-18 12:04 | 50437 | 1 | DD13C | 62.65 | 4 | 64 | 121 | 120.1 | 126.608 | 42.4 | 4111 | 229 | 1217 | 5.367 | 22.547 | 54.625 | 72.88 | 77.3 | 0 | 0 | 11.383 | 15.2813 | 9.717 | 13.0313 | 14.65 | 19.25 | 6.65 | 6.96821 | 2200 | 626 | 2400 | 183 | 157 | 0 | 143 | 0 | 0 | 0 | 410 | 1660 | 1136.8 | 0.0228 | 0.0455 | 0.001 | 0.0015 | 0.0214 | 0.584 | 0.0956 | 0.0276 | 0.146 | 0.0127 | 0.0029 | 0.0118 | 0.0645 | 0.0983 | 2503/17R1 | 140.5 | 57.5 | 47.2 | 35.8 | 0 | 0 | 0 | 42.4 | 0 | 0 | 0 | 0 | 39.1 | 0 | 0 | 20.9 | 28.3 | 0 | 0 | 0 | 0 | 0 | 9.8 | 0 | 0 | 0 | 0 | 0 | 1598 | 1621 | 1628 | 1660 | 793.6 | 929.9 | 985.9 | 1136.8 | 234.81 | 233.95 | 234.44 | 227.5
2025-03-18 | 12 | Mars | 2025-02-28 16:53 | 2025-03-18 11:02 | 50436 | 1 | DD13C | 118.8633 | 5 | 65 | 116 | 115.9 | 105.675 | 56.533 | 2477 | 97 | 1584 | 6.567 | 17.665 | 69.75 | 84.08 | 74.03 | 0 | 0 | 17.566 | 21.96875 | 13.9 | 17.75 | 9.817 | 12.0942 | 15.25 | 17.7808 | 2200 | 112 | 2400 | 105 | 312 | 0 | 284 | 0 | 0 | 0 | 400 | 1667 | 1099.5 | 0.0459 | 0.0751 | 0.001 | 0.0028 | 0.0163 | 0.52 | 0.0912 | 0.0248 | 0.157 | 0.0173 | 0.0037 | 0.0108 | 0.0484 | 0.0941 | 2503/17R1 | 141.5 | 57.5 | 47.4 | 36.6 | 0 | 0 | 0 | 45.4 | 0 | 0 | 0 | 0 | 37.9 | 0 | 0 | 20.1 | 28.3 | 0 | 0 | 0 | 0 | 0 | 9.8 | 0 | 0 | 0 | 0 | 0 | 4841 | 0 | 0 | 0 | 1139.9 | 0 | 0 | 0 | -1397.55 | 65535 | 65535 | 65535