## Sheet1
[20 empty] | Energie Electrique | [12 empty] | Additifs | [10 empty] | Echantillons |  | Analyses (Last EAF) | [6 empty] | Analyses (First LF) | [6 empty] | Recette PAF | [28 empty] | Températures |  |  |  | PPM O2 |  |  |  | FEM
Date | Sem. | Mois | Heure Début | Heure Fin | N° Coulée | N° Trait. | Grade | Tap to Tap | N° Poche | Poids Tare | Poids Tappé | Poids Acier CCM | Poids Brames | Power On | Oxy. | GPL | C Injecté | Temps Vidange | Débit EBT | Energie Elec. | Energie Eq. | Puissance Active | Préparation Durée | Préparation Eng. Elec. | Panier1 Durée | Panier1 Eng. Elec. | Panier2 Durée | Panier2 Eng. Elec. | Panier3 Durée | Panier3 Eng. Elec. | Refinning Durée | Refining Eng. Elec. | CaO | CaO Tapp. | MgO | MgO Tapp. | AL Ca | FeMn Hc | FeMn LC | FeSi | SiMn | C Chargé | Al MHS | °C Temp. (Final) | PPM O2 (Final) | C (EAF) | Mn (EAF) | Si (EAF) | P (EAF) | S (EAF) | Al (EAF) | Cu (EAF) | C (LF) | Mn (LF) | Si (LF) | P (LF) | S (LF) | Al (LF) | Cu (LF) | N° Recette | Total Ferrailles | Poids Panier 1 | Poids Panier 2 | Poids Panier 3 | BS2 BS2 | HBI HBI | HBI HBI CF | Imp. Auto | Imp. Bonus | Imp. Broyée | Imp. Mixte (HMS 1/2) | Imp. Neuve | MS MS | MS MS Broyée | Nat. Neuve | Nat. Bonus | Nat. Broyée | Nat. Mixte | Nat. Rails | Nat. Roue de train | Nat. Massive | Plaques Scories | Pig Iron | Scorie Blanche | Tundish | Cylindres STM Oxy. | Cylindre LAF Oxy. | Rails Train | Tempér. (1) | Tempér. (2) | Tempér. (3) | Tempér. (4) | PPMO2 (1) | PPMO2 (2) | PPMO2 (3) | PPMO2 (4) | FEM (1) | FEM (2) | FEM (3) | FEM (4)
2025-04-29 | 18 | Avril | 2025-04-30 04:32 | 2025-04-30 05:21 | 50853 | 1 | S355TA | 48.2 | 8 | 60 | 133 | 128.2 | 116.662 | 36.617 | 3045 | 216 | 841 | 2.383 | 55.804 | 48.156 | 61.61 | 78.91 | 0 | 0 | 15.45 | 20.5313 | 21.167 | 27.5625 | 0 | 0 | 0 | 0 | 2400 | 529 | 2400 | 255 | 205 | 1664 | 0 | 206 | 0 | 0 | 268 | 1640 | 611.1 | 0.0608 | 0.0816 | 0.001 | 0.0046 | 0.0193 | 0.607 | 0.128 | 0.173 | 1.09 | 0.125 | 0.0075 | 0.0128 | 0.0597 | 0.24 | 2504/23R2 | 124.6 | 79.1 | 45.5 | 0 | 9.6 | 0 | 0 | 24.6 | 0 | 6.8 | 0 | 0 | 31.9 | 0 | 0 | 17.3 | 19.1 | 0 | 0 | 0 | 0 | 0 | 15.3 | 0 | 0 | 0 | 0 | 0 | 1666 | 1696 | 1640 |  | 716.8 | 923.6 | 611.1 |  | 190.38 | 192.71 | 192.77
2025-04-29 | 18 | Avril | 2025-04-30 03:44 | 2025-04-30 04:32 | 50852 | 1 | A51671T | 48.23 | 7 | 63 | 127 | 124.1 | 125.037 | 37.467 | 3246 | 214 | 937 | 2.4 | 52.917 | 49.625 | 64.07 | 79.47 | 0 | 0 | 14.633 | 19.7188 | 22.833 | 29.875 | 0 | 0 | 0 | 0 | 2400 | 684 | 2400 | 184 | 155 | 1189 | 0 | 205 | 0 | 0 | 313 | 1639 | 784.1 | 0.0663 | 0.0637 | 0.001 | 0.0055 | 0.0265 | 0.426 | 0.133 | 0.134 | 0.826 | 0.125 | 0.0088 | 0.0112 | 0.0438 | 0.131 | 2504/23R2 | 124.1 | 78.8 | 45.3 | 0 | 8.8 | 0 | 0 | 22.4 | 0 | 5.7 | 0 | 0 | 33.5 | 0 | 0 | 17.4 | 16.1 | 0 | 0 | 0 | 0 | 0 | 12.7 | 7.5 | 0 | 0 | 0 | 0 | 1597 | 1616 | 1639 |  | 575.9 | 638.7 | 784.1 |  | 211.77 | 209.05 | 211.63
2025-04-29 | 18 | Avril | 2025-04-30 02:47 | 2025-04-30 03:44 | 50851 | 1 | S275J01 | 56.62 | 4 | 60 | 129 | 123.9 | 125.25 | 39.367 | 3468 | 224 | 898 | 2.683 | 48.075 | 50.812 | 65.8 | 77.44 | 0 | 0 | 15.217 | 20.1563 | 24.15 | 30.625 | 0 | 0 | 0 | 0 | 2400 | 633 | 2400 | 184 | 154 | 1191 | 0 | 0 | 0 | 0 | 283 | 1630 | 673.2 | 0.0753 | 0.0691 | 0.0012 | 0.0052 | 0.0275 | 0.567 | 0.144 | 0.127 | 0.774 | 0.0078 | 0.0079 | 0.0203 | 0.0609 | 0.145 | 2504/28R1 | 136.7 | 79.1 | 57.6 | 0 | 10.2 | 0 | 0 | 7.7 | 0 | 15.4 | 0 | 0 | 31.7 | 0 | 0 | 35.1 | 14.4 | 0 | 0 | 0 | 0 | 0 | 14.3 | 7.9 | 0 | 0 | 0 | 0 | 1541 | 1579 | 1627 | 1630 | 334.1 | 474.9 | 682.4 | 673.2 | 202.16 | 207.37 | 207.94 | 205.31
2025-04-29 | 18 | Avril | 2025-04-30 01:46 | 2025-04-30 02:47 | 50850 | 1 | S275J01 | 61.48 | 2 | 61 | 129 | 125.9 | 113.259 | 39.267 | 3439 | 222 | 1015 | 2.7 | 47.778 | 50.688 | 66.06 | 77.45 | 0 | 0 | 15.184 | 19.62505 | 24.084 | 30.9687 | 0 | 0 | 0 | 0 | 2400 | 632 | 2400 | 185 | 155 | 1187 | 0 | 0 | 0 | 0 | 283 | 1645 | 675.4 | 0.0882 | 0.0717 | 0.002 | 0.0056 | 0.0248 | 0.559 | 0.143 | 0.0959 | 0.571 | 0.0057 | 0.0069 | 0.0228 | 0.063 | 0.146 | 2504/28R1 | 137.1 | 76.4 | 60.7 | 0 | 9.9 | 0 | 0 | 6.7 | 0 | 14.6 | 0 | 0 | 36.5 | 0 | 0 | 34 | 12.7 | 0 | 0 | 0 | 0 | 0 | 15.2 | 7.5 | 0 | 0 | 0 | 0 | 1618 | 1621 | 1645 |  | 548.5 | 629.6 | 675.4 |  | 196.77 | 205.28 | 197.4
2025-04-29 | 18 | Avril | 2025-04-30 00:52 | 2025-04-30 01:46 | 50849 | 1 | S275J01 | 54.5 | 8 | 62 | 130 | 126.3 | 124.803 | 40.6 | 3577 | 224 | 1110 | 3.15 | 41.27 | 52.844 | 69.03 | 78.09 | 0 | 0 | 14.817 | 19.9688 | 25.784 | 32.875 | 0 | 0 | 0 | 0 | 2400 | 633 | 2400 | 186 | 155 | 1195 | 0 | 0 | 0 | 0 | 245 | 1652 | 192.8 | 0.0808 | 0.0814 | 0.001 | 0.0054 | 0.0271 | 0.653 | 0.149 | 0.113 | 0.685 | 0.0081 | 0.0073 | 0.0208 | 0.0713 | 0.149 | 2504/28R1 | 139.9 | 80 | 59.9 | 0 | 10.3 | 0 | 0 | 7.4 | 0 | 17 | 0 | 0 | 33.1 | 0 | 0 | 36.3 | 13.3 | 0 | 0 | 0 | 0 | 0 | 14.9 | 7.6 | 0 | 0 | 0 | 0 | 1622 | 1646 | 1626 | 1652 | 573.1 | 183.4 | 550.5 | 192.8 | 197.82 | 101.09 | 192.69 | 101.51
2025-04-29 | 18 | Avril | 2025-04-29 19:34 | 2025-04-30 00:52 | 50848 | 1 | S275J01 | 49.46333 | 7 | 63 | 123 | 122.5 | 123.56 | 41.2 | 3589 | 232 | 1224 | 1.883 | 65.31 | 53.344 | 70.07 | 77.69 | 0 | 0 | 16.517 | 21.3125 | 24.683 | 32 | 0 | 0 | 0 | 0 | 2400 | 632 | 2400 | 186 | 155 | 1188 | 0 | 0 | 0 | 0 | 345 | 1647 | 851.6 | 0.103 | 0.112 | 0.001 | 0.0071 | 0.0248 | 0.417 | 0.158 | 0.106 | 0.633 | 0.0093 | 0.0086 | 0.0232 | 0.0581 | 0.156 | 2504/28R1 | 136.4 | 77.8 | 58.6 | 0 | 9.2 | 0 | 0 | 7.1 | 0 | 15.8 | 0 | 0 | 40.7 | 0 | 0 | 36.2 | 11.4 | 0 | 0 | 0 | 0 | 0 | 16 | 0 | 0 | 0 | 0 | 0 | 1602 | 1585 | 1607 | 1647 | 260.7 | 525.9 | 611.4 | 851.6 | 150.77 | 211.61 | 210.73 | 213.35
2025-04-29 | 18 | Avril | 2025-04-29 18:35 | 2025-04-29 19:34 | 50847 | 1 | S235JR | 58.72 | 6 | 61 | 130 | 126.8 | 111.643 | 41.367 | 3498 | 219 | 1284 | 3.417 | 38.049 | 52.625 | 69.27 | 76.33 | 0 | 0 | 14.95 | 20.3125 | 26.417 | 32.2514 | 0 | 0 | 0 | 0 | 2400 | 632 | 2400 | 185 | 154 | 940 | 0 | 0 | 0 | 0 | 353 | 1664 | 860.8 | 0.0689 | 0.065 | 0.001 | 0.0055 | 0.0241 | 0.676 | 0.148 | 0.108 | 0.629 | 0.0074 | 0.0082 | 0.0163 | 0.0341 | 0.152 | 2504/28R1 | 126.1 | 77.7 | 48.4 | 0 | 8.9 | 0 | 0 | 6.9 | 0 | 11.9 | 0 | 0 | 34.6 | 0 | 0 | 34.9 | 7.4 | 0 | 0 | 0 | 0 | 0 | 13.9 | 0 | 0 | 0 | 0 | 0 | 1559 | 1603 | 1624 | 1664 | 396.8 | 503.8 | 653.7 | 860.8 | 205.03 | 198.67 | 206.41 | 204.91
2025-04-29 | 18 | Avril | 2025-04-29 16:11 | 2025-04-29 18:35 | 50846 | 1 | S235JR | 125.25 | 2 | 60 | 131 | 124.5 | 123.479 | 43 | 3672 | 219 | 1712 | 3.1 | 42.258 | 54.844 | 73.77 | 76.53 | 0 | 0 | 15.9 | 21.4688 | 27.1 | 33.31245 | 0 | 0 | 0 | 0 | 2400 | 632 | 2400 | 185 | 154 | 942 | 0 | 0 | 0 | 0 | 353 | 1643 | 869.7 | 0.0631 | 0.0585 | 0.001 | 0.0035 | 0.0215 | 0.239 | 0.154 | 0.0927 | 0.515 | 0.0069 | 0.007 | 0.0231 | 0.0449 | 0.158 | 2504/28R1 | 135.1 | 76.1 | 59 | 0 | 9.8 | 0 | 0 | 7.4 | 0 | 16.2 | 0 | 0 | 34.9 | 0 | 0 | 34.8 | 10.6 | 0 | 0 | 0 | 0 | 0 | 14.1 | 0 | 0 | 0 | 0 | 0 | 1566 | 1642 | 1653 | 1643 | 642.4 | 981.3 | 943.9 | 869.7 | 236.68 | 226.48 | 217.65 | 217.07
2025-04-29 | 18 | Avril | 2025-04-29 15:10 | 2025-04-29 16:11 | 50845 | 1 | S235JR | 61.75 | 7 | 60 | 128 | 124.9 | 123.518 | 41.817 | 3809 | 234 | 1190 | 4 | 32 | 54.281 | 71.54 | 77.88 | 0 | 0 | 16.1 | 21.7813 | 25.717 | 32.40615 | 0 | 0 | 0 | 0 | 2400 | 633 | 2400 | 185 | 154 | 946 | 0 | 0 | 0 | 0 | 380 | 1653 | 195.3 | 0.111 | 0.0806 | 0.0062 | 0.0063 | 0.0246 | 0.383 | 0.165 | 0.0955 | 0.6 | 0.0083 | 0.0076 | 0.0183 | 0.0448 | 0.159 | 2504/28R1 | 137.3 | 77 | 60.3 | 0 | 10.2 | 0 | 0 | 7 | 0 | 15.7 | 0 | 0 | 35.1 | 0 | 0 | 35.2 | 12.2 | 0 | 0 | 0 | 0 | 0 | 14 | 0 | 0 | 0 | 0 | 0 | 1593 | 1638 | 1644 | 1653 | 302.8 | 583.5 | 672 | 195.3 | 166.66 | 190.46 | 197.58 | 101.92
2025-04-29 | 18 | Avril | 2025-04-29 14:13 | 2025-04-29 15:10 | 50844 | 1 | S235JR | 56.62 | 8 | 63 | 127 | 123.2 | 123.61 | 41.517 | 3556 | 224 | 1177 | 3.7 | 34.324 | 54.438 | 70.84 | 78.67 | 0 | 0 | 16.75 | 22.4688 | 24.767 | 31.9375 | 0 | 0 | 0 | 0 | 2400 | 633 | 2400 | 188 | 155 | 941 | 0 | 0 | 0 | 0 | 370 | 1634 | 704.4 | 0.0618 | 0.0627 | 0.001 | 0.0038 | 0.0235 | 0.282 | 0.149 | 0.0943 | 0.509 | 0.0078 | 0.0072 | 0.0231 | 0.0188 | 0.146 | 2504/28R1 | 135.2 | 75.4 | 59.8 | 0 | 10.2 | 0 | 0 | 7.2 | 0 | 15.6 | 0 | 0 | 35.9 | 0 | 0 | 35.9 | 8.8 | 0 | 0 | 0 | 0 | 0 | 14 | 0 | 0 | 0 | 0 | 0 | 1502 | 1611 | 1692 | 1634 | 11.7 | 587.5 | 1146.2 | 704.4 | -23.56 | 205.63 | 210.73 | 206.47
2025-04-29 | 18 | Avril | 2025-04-29 13:18 | 2025-04-29 14:13 | 50843 | 1 | S235JR | 55.05 | 6 | 59 | 127 | 122.2 | 112.195 | 39.983 | 3491 | 223 | 1166 | 3.967 | 32.017 | 52.969 | 69.13 | 79.49 | 0 | 0 | 16.017 | 21.5625 | 23.967 | 31.3438 | 0 | 0 | 0 | 0 | 2400 | 634 | 2400 | 185 | 156 | 948 | 0 | 0 | 0 | 0 | 350 | 1637 | 735.4 | 0.0929 | 0.0731 | 0.001 | 0.0051 | 0.0277 | 0.45 | 0.155 | 0.095 | 0.607 | 0.0063 | 0.0066 | 0.0244 | 0.0552 | 0.151 | 2504/28R1 | 137.4 | 79.3 | 58.1 | 0 | 9.9 | 0 | 0 | 7.4 | 0 | 16.2 | 0 | 0 | 34.8 | 0 | 0 | 35.3 | 12.2 | 0 | 0 | 0 | 0 | 0 | 14.3 | 0 | 0 | 0 | 0 | 0 | 1583 | 1618 | 1629 | 1637 | 418.8 | 586.8 | 761.4 | 735.4 | 195.95 | 201.73 | 214.9 | 208
2025-04-29 | 18 | Avril | 2025-04-29 12:06 | 2025-04-29 13:18 | 50842 | 1 | S235JR | 71.7 | 2 | 59 | 129 | 122.9 | 123.333 | 44.117 | 4000 | 236 | 1884 | 3.933 | 32.797 | 56.719 | 77.41 | 77.14 | 0 | 0 | 16.367 | 21.9688 | 27.75 | 34.6875 | 0 | 0 | 0 | 0 | 2400 | 634 | 2400 | 184 | 154 | 948 | 0 | 0 | 0 | 0 | 370 | 1654 | 862.2 | 0.0636 | 0.0766 | 0.0027 | 0.0061 | 0.0385 | 0.698 | 0.159 | 0.081 | 0.665 | 0.0067 | 0.0074 | 0.0204 | 0.0491 | 0.151 | 2504/28R1 | 136.2 | 80.2 | 56 | 0 | 10 | 0 | 0 | 7 | 0 | 15.8 | 0 | 0 | 34.7 | 0 | 0 | 35.3 | 12.2 | 0 | 0 | 0 | 0 | 0 | 13.4 | 0 | 0 | 0 | 0 | 0 | 1593 | 1626 | 1658 | 1654 | 506.9 | 689.2 | 938.1 | 862.2 | 204.56 | 209.21 | 214.48 | 210.46
2025-04-29 | 18 | Avril | 2025-04-29 09:11 | 2025-04-29 12:06 | 50841 | 1 | S235JR | 175.02 | 7 | 60 | 125 | 122.3 | 123.146 | 44.4 | 4042 | 246 | 1646 | 3.4 | 36.765 | 56.625 | 76.5 | 76.52 | 0 | 0 | 14.383 | 19.03125 | 30.017 | 37.4999 | 0 | 0 | 0 | 0 | 2400 | 632 | 2400 | 185 | 156 | 936 | 0 | 0 | 0 | 0 | 370 | 1640 | 890.1 | 0.0231 | 0.0403 | 0.001 | 0.0052 | 0.0242 | 1.08 | 0.158 | 0.0913 | 0.631 | 0.0094 | 0.0082 | 0.0183 | 0.0511 | 0.153 | 2504/28R1 | 136.2 | 77.6 | 58.6 | 0 | 10.5 | 0 | 0 | 7.3 | 0 | 15.8 | 0 | 0 | 34 | 0 | 0 | 35.6 | 11.7 | 0 | 0 | 0 | 0 | 0 | 13.8 | 0 | 0 | 0 | 0 | 0 | 1574 | 1566 | 1625 | 1640 | 644.8 | 641.5 | 872.9 | 890.1 | 232.59 | 236.57 | 227.12 | 220.4
2025-04-29 | 18 | Avril | 2025-04-29 08:10 | 2025-04-29 09:11 | 50840 | 1 | S235JR | 61.68 | 8 | 59 | 127 | 102.2 | 107.693 | 41.517 | 3700 | 225 | 1366 | 3.9 | 32.564 | 55.844 | 73.46 | 80.7 | 0 | 0 | 16.05 | 21.6563 | 25.466 | 34.1563 | 0 | 0 | 0 | 0 | 2400 | 634 | 2400 | 184 | 156 | 946 | 0 | 0 | 0 | 0 | 305 | 1637 | 747.7 | 0.094 | 0.0979 | 0.001 | 0.0053 | 0.0332 | 0.483 | 0.161 | 0.0879 | 0.568 | 0.0057 | 0.0071 | 0.0257 | 0.0455 | 0.153 | 2504/28R1 | 136.9 | 79.5 | 57.4 | 0 | 10.2 | 0 | 0 | 7.6 | 0 | 15.7 | 0 | 0 | 34.4 | 0 | 0 | 36 | 11.4 | 0 | 0 | 0 | 0 | 0 | 13.8 | 0 | 0 | 0 | 0 | 0 | 1580 | 1600 | 1616 | 1637 | 364.7 | 536.5 | 546.7 | 747.7 | 187.41 | 204.93 | 197.62 | 209.22
2025-04-29 | 18 | Avril | 2025-04-28 13:05 | 2025-04-29 08:10 | 50839 | 1 | S235JR | 58.36667 | 6 | 59 | 124 | 101.5 | 92.16 | 43.85 | 3983 | 230 | 1005 | 3.667 | 33.818 | 57.5 | 74.5 | 78.68 | 0 | 0 | 15.95 | 21.125 | 27.9 | 36.3437 | 0 | 0 | 0 | 0 | 2400 | 634 | 2400 | 187 | 154 | 942 | 0 | 0 | 0 | 0 | 370 | 1662 | 910.8 | [7 empty] | 0.0916 | 0.528 | 0.0099 | 0.0085 | 0.0233 | 0.0568 | 0.15 | 2504/28R1 | 136.4 | 77.1 | 59.3 | 0 | 10.2 | 0 | 0 | 7.3 | 0 | 16.3 | 0 | 0 | 34.9 | 0 | 0 | 34.3 | 12.2 | 0 | 0 | 0 | 0 | 0 | 14 | 0 | 0 | 0 | 0 | 0 | 1632 | 1682 | 1674 | 1662 | 320 | 1059.2 | 1029.6 | 910.8 | 149.57 | 210.37 | 212.63 | 210.14
2025-04-28 | 18 | Avril | 2025-04-28 12:08 | 2025-04-28 13:05 | 50838 | 1 | S275J01 | 57.23 | 6 | 60 | 127 | 125.1 | 104.391 | 40.9 | 3718 | 235 | 1280 | 5.783 | 21.96 | 53.469 | 70.82 | 78.44 | 0 | 0 | 16.233 | 21.0938 | 24.667 | 32.3438 | 0 | 0 | 0 | 0 | 2400 | 635 | 2400 | 184 | 154 | 1193 | 0 | 0 | 0 | 0 | 370 | 1648 | 626.8 | 0.0866 | 0.0842 | 0.001 | 0.0045 | 0.0282 | 0.784 | 0.154 | 0.101 | 0.807 | 0.0085 | 0.0077 | 0.017 | 0.0363 | 0.142 | 2504/28R1 | 135.6 | 77.3 | 58.3 | 0 | 9.8 | 0 | 0 | 8.2 | 0 | 16.1 | 0 | 0 | 34.9 | 0 | 0 | 34 | 11.5 | 0 | 0 | 0 | 0 | 0 | 13.8 | 7.3 | 0 | 0 | 0 | 0 | 1573 | 1593 | 1640 | 1648 | 341.4 | 309.5 | 518.3 | 626.8 | 186.35 | 168.27 | 180.67 | 190.29
2025-04-28 | 18 | Avril | 2025-04-28 11:03 | 2025-04-28 12:08 | 50837 | 1 | S275J01 | 64.93 | 2 | 61 | 127 | 126.8 | 124.104 | 39.417 | 3365 | 223 | 1035 | 5.333 | 23.812 | 52.031 | 67.27 | 79.2 | 0 | 0 | 16.884 | 22.25005 | 22.533 | 29.7188 | 0 | 0 | 0 | 0 | 2400 | 631 | 2400 | 183 | 155 | 1196 | 0 | 0 | 0 | 0 | 350 | 1665 | 883.4 | 0.0516 | 0.078 | 0.001 | 0.0048 | 0.0236 | 0.392 | 0.122 | 0.106 | 0.829 | 0.0083 | 0.0073 | 0.0157 | 0.0427 | 0.12 | 2504/23R1 | 125.7 | 58.9 | 66.8 | 0 | 0 | 0 | 0 | 36.8 | 0 | 8.5 | 0 | 0 | 32.3 | 0 | 0 | 27.2 | 10 | 0 | 0 | 0 | 0 | 0 | 10.9 | 0 | 0 | 0 | 0 | 0 | 1630 | 1660 | 1665 |  | 642.3 | 936 | 883.4 |  | 201.86 | 213.23 | 206.27
2025-04-28 | 18 | Avril | 2025-04-28 10:00 | 2025-04-28 11:03 | 50836 | 1 | S275J01 | 63.67 | 8 | 62 | 127 | 122.9 | 124.512 | 37.033 | 3208 | 209 | 883 | 6.017 | 21.108 | 49.312 | 63.4 | 79.89 | 0 | 0 | 16.4 | 22.5313 | 20.633 | 26.75 | 0 | 0 | 0 | 0 | 2400 | 633 | 2400 | 186 | 155 | 1190 | 0 | 0 | 0 | 0 | 275 | 1642 | 643.5 | 0.0711 | 0.0732 | 0.001 | 0.0044 | 0.035 | 0.373 | 0.156 | 0.114 | 0.822 | 0.0072 | 0.0079 | 0.0204 | 0.0346 | 0.153 | 2504/23R1 | 124.8 | 76.4 | 48.4 | 0 | 0 | 0 | 0 | 6.9 | 0 | 17 | 0 | 0 | 26.1 | 0 | 0 | 31.5 | 21.5 | 0 | 0 | 0 | 0 | 0 | 14.8 | 7 | 0 | 0 | 0 | 0 | 1605 | 1613 | 1642 |  | 456.6 | 430.2 | 643.5 |  | 190.35 | 181.63 | 195.48
2025-04-28 | 18 | Avril | 2025-04-28 09:04 | 2025-04-28 10:00 | 50835 | 1 | S275J01 | 55.07 | 7 | 63 | 129 | 127.5 | 124.468 | 41.3 | 3672 | 226 | 1035 | 2.683 | 48.075 | 55.562 | 71.74 | 80.72 | 0 | 0 | 16.033 | 21.9063 | 25.267 | 33.625 | 0 | 0 | 0 | 0 | 2400 | 633 | 2400 | 186 | 155 | 1194 | 0 | 0 | 0 | 0 | 370 | 1663 | 858.8 | 0.0847 | 0.0703 | 0.001 | 0.0047 | 0.0309 | 0.566 | 0.171 | 0.0918 | 0.823 | 0.0086 | 0.0079 | 0.0117 | 0.0224 | 0.165 | 2504/23R1 | 136.6 | 77.5 | 59.1 | 0 | 0 | 0 | 0 | 7.5 | 0 | 19.1 | 0 | 0 | 40.4 | 0 | 0 | 29.3 | 19.1 | 0 | 0 | 0 | 0 | 0 | 13.6 | 7.6 | 0 | 0 | 0 | 0 | 1570 | 1584 | 1670 | 1663 | 403.7 | 564.9 | 924.1 | 858.8 | 200.32 | 217.42 | 206.86 | 205.28
2025-04-28 | 18 | Avril | 2025-04-28 08:12 | 2025-04-28 09:04 | 50834 | 1 | S275J01 | 52.18 | 6 | 60 | 128 | 124 | 113.115 | 41.083 | 3624 | 230 | 979 | 2.633 | 48.608 | 53.594 | 69.41 | 78.27 | 0 | 0 | 15.833 | 21.125 | 25.25 | 32.4375 | 0 | 0 | 0 | 0 | 2400 | 632 | 2400 | 185 | 155 | 1196 | 0 | 0 | 0 | 0 | 350 | 1639 | 712.7 | 0.0714 | 0.0732 | 0.001 | 0.0047 | 0.0265 | 0.455 | 0.146 | 0.0996 | 0.742 | 0.0078 | 0.0073 | 0.0197 | 0.0306 | 0.142 | 2504/23R1 | 136.9 | 76.5 | 60.4 | 0 | 0 | 0 | 0 | 7.5 | 0 | 17.8 | 0 | 0 | 39 | 0 | 0 | 29.6 | 20.7 | 0 | 0 | 0 | 0 | 0 | 15 | 7.3 | 0 | 0 | 0 | 0 | 1602 | 1616 | 1639 |  | 518.7 | 623.9 | 712.7 |  | 201.36 | 207.33 | 204.61
2025-04-28 | 18 | Avril | 2025-04-28 07:14 | 2025-04-28 08:12 | 50833 | 1 | S275J01 | 58.58 | 2 | 61 | 127 | 126.2 | 124.008 | 40.8 | 3529 | 221 | 981 | 2.767 | 45.904 | 53.688 | 69.19 | 78.95 | 0 | 0 | 16.2 | 21.8438 | 24.6 | 31.8125 | 0 | 0 | 0 | 0 | 2400 | 634 | 2400 | 185 | 154 | 1193 | 0 | 0 | 0 | 0 | 350 | 1642 | 744.1 | 0.0699 | 0.064 | 0.001 | 0.0043 | 0.029 | 0.508 | 0.145 | 0.103 | 0.81 | 0.0078 | 0.0075 | 0.0182 | 0.0294 | 0.141 | 2504/23R1 | 136.5 | 76.2 | 60.3 | 0 | 0 | 0 | 0 | 7.5 | 0 | 16.1 | 0 | 0 | 43.5 | 0 | 0 | 29.3 | 18.3 | 0 | 0 | 0 | 0 | 0 | 14.4 | 7.4 | 0 | 0 | 0 | 0 | 1572 | 1600 | 1654 | 1642 | 459.9 | 523.4 | 762.1 | 744.1 | 208.82 | 203.11 | 201.39 | 206.15
2025-04-28 | 18 | Avril | 2025-04-28 06:11 | 2025-04-28 07:14 | 50832 | 1 | S275J01 | 62.95 | 8 | 60 | 124 | 119.3 | 124.653 | 42.383 | 3800 | 237 | 1330 | 2.933 | 42.273 | 55.562 | 73.38 | 78.66 | 0 | 0 | 16.516 | 21.53125 | 25.866 | 33.9687 | 0 | 0 | 0 | 0 | 2400 | 634 | 2400 | 185 | 155 | 1191 | 0 | 0 | 0 | 0 | 370 | 1639 | 645.2 | 0.078 | 0.0739 | 0.001 | 0.0046 | 0.0282 | 0.937 | 0.142 | 0.103 | 0.826 | 0.0093 | 0.0085 | 0.0214 | 0.0452 | 0.139 | 2504/23R1 | 136.7 | 75 | 61.7 | 0 | 0 | 0 | 0 | 7.1 | 0 | 22.3 | 0 | 0 | 45.9 | 0 | 0 | 29.7 | 10.8 | 0 | 0 | 0 | 0 | 0 | 14 | 6.9 | 0 | 0 | 0 | 0 | 1651 | 1595 | 1608 | 1639 | 191.3 | 486.2 | 519.7 | 645.2 | 101.48 | 200.4 | 198.24 | 197.3
2025-04-28 | 18 | Avril | 2025-04-28 05:17 | 2025-04-28 06:11 | 50831 | 1 | S275J01 | 53.3 | 7 | 63 | 122 | 119.5 | 113.324 | 40.217 | 3550 | 231 | 1114 | 3.283 | 37.157 | 53.969 | 70.12 | 80.52 | 0 | 0 | 15.933 | 21.625 | 24.283 | 32.2813 | 0 | 0 | 0 | 0 | 2400 | 634 | 2400 | 187 | 155 | 1189 | 0 | 0 | 0 | 0 | 370 | 1669 | 892.9 | 0.0674 | 0.0682 | 0.001 | 0.0038 | 0.0231 | 0.549 | 0.144 | 0.111 | 0.787 | 0.012 | 0.0073 | 0.018 | 0.0941 | 0.146 | 2504/23R1 | 136.8 | 75.6 | 61.2 | 0 | 0 | 0 | 0 | 7.1 | 0 | 16.1 | 0 | 0 | 44.8 | 0 | 0 | 27.6 | 19.3 | 0 | 0 | 0 | 0 | 0 | 14.4 | 7.5 | 0 | 0 | 0 | 0 | 1566 | 1593 | 1627 | 1669 | 403 | 472.7 | 662 | 892.9 | 202.36 | 199.42 | 205.71 | 204.88
2025-04-27 | 17 | Avril | 2025-04-28 04:21 | 2025-04-28 05:17 | 50830 | 1 | S275J01 | 56.83 | 6 | 60 | 123 | 116.2 | 124.829 | 41.283 | 3689 | 233 | 1347 | 3.617 | 34.009 | 53.219 | 70.75 | 77.35 | 0 | 0 | 14.95 | 20 | 26.334 | 33.1563 | 0 | 0 | 0 | 0 | 2400 | 635 | 2400 | 185 | 155 | 1195 | 0 | 0 | 0 | 0 | 283 | 1645 | 663.4 | 0.0747 | 0.082 | 0.001 | 0.0044 | 0.0255 | 0.522 | 0.148 | 0.117 | 0.777 | 0.0109 | 0.0076 | 0.0187 | 0.0519 | 0.145 | 2504/23R1 | 136.2 | 76.2 | 60 | 0 | 0 | 0 | 0 | 7.9 | 0 | 16.5 | 0 | 0 | 43.4 | 0 | 0 | 27.4 | 20.7 | 0 | 0 | 0 | 0 | 0 | 14.3 | 6 | 0 | 0 | 0 | 0 | 1580 | 1626 | 1642 | 1645 | 544.3 | 562.8 | 653.3 | 663.4 | 216.86 | 194.32 | 196.59 | 196.09
2025-04-27 | 17 | Avril | 2025-04-28 00:59 | 2025-04-28 04:21 | 50829 | 1 | S275J01 | 201.3 | 2 | 59 | 121 | 118 | 112.925 | 42.867 | 3744 | 234 | 1358 | 3.117 | 38.824 | 55.188 | 72.94 | 77.24 | 0 | 0 | 16.05 | 21.0938 | 26.816 | 34 | 0 | 0 | 0 | 0 | 2400 | 635 | 2400 | 184 | 155 | 1196 | 0 | 0 | 0 | 0 | 330 | 1651 | 805.5 | 0.0911 | 0.0915 | 0.0128 | 0.004 | 0.0281 | 0.633 | 0.147 | 0.103 | 0.83 | 0.0109 | 0.0069 | 0.0202 | 0.0346 | 0.142 | 2504/23R1 | 136.6 | 78.2 | 58.4 | 0 | 0 | 0 | 0 | 7.6 | 0 | 16.2 | 0 | 0 | 43.1 | 0 | 0 | 27.6 | 20.7 | 0 | 0 | 0 | 0 | 0 | 14.1 | 7.3 | 0 | 0 | 0 | 0 | 1563 | 1619 | 1645 | 1651 | 449.8 | 700.6 | 803.1 | 805.5 | 212.08 | 214.22 | 210.13 | 207.09
2025-04-27 | 17 | Avril | 2025-04-27 09:27 | 2025-04-28 00:59 | 50828 | 1 | S275J01 | 56.63 | 8 | 61 | 120 | 114.6 | 113.401 | 43.3 | 3822 | 236 | 1390 | 3 | 40 | 54.562 | 72.69 | 75.61 | 0 | 0 | 17.033 | 22.25 | 26.266 | 32.219 | 0 | 0 | 0 | 0 | 2400 | 633 | 2400 | 184 | 156 | 1199 | 0 | 0 | 0 | 0 | 338 | 1641 | 826.9 | 0.102 | 0.0845 | 0.001 | 0.005 | 0.0309 | 0.768 | 0.147 | 0.104 | 0.805 | 0.0074 | 0.0076 | 0.0237 | 0.0319 | 0.144 | 2504/23R1 | 136.7 | 76 | 60.7 | 0 | 0 | 0 | 0 | 7 | 0 | 16.2 | 0 | 0 | 52.3 | 0 | 0 | 27 | 20.3 | 0 | 0 | 0 | 0 | 0 | 13.9 | 0 | 0 | 0 | 0 | 0 | 1653 | 1652 | 1641 | 1641 | 194.3 | 888.4 | 830.3 | 826.9 | 101.54 | 213.74 | 214.75 | 214.45
2025-04-27 | 17 | Avril | 2025-04-27 08:30 | 2025-04-27 09:27 | 50827 | 1 | A283C | 56.52 | 2 | 62 | 133 | 132.6 | 117.327 | 39.8 | 3524 | 232 | 1255 | 3.767 | 35.31 | 51.25 | 67.91 | 77.26 | 0 | 0 | 15.533 | 20.25 | 24.266 | 31 | 0 | 0 | 0 | 0 | 2400 | 632 | 2400 | 184 | 155 | 1015 | 0 | 206 | 0 | 0 | 350 | 1660 | 746.4 | 0.0593 | 0.0657 | 0.001 | 0.0027 | 0.0171 | 0.719 | 0.111 | 0.0925 | 0.692 | 0.131 | 0.0067 | 0.0068 | 0.0215 | 0.118 | 2504/23R2 | 125.7 | 78.5 | 47.2 | 0 | 11.3 | 0 | 0 | 25.9 | 0 | 4.2 | 0 | 0 | 28.7 | 0 | 0 | 17.1 | 18.1 | 0 | 0 | 0 | 0 | 0 | 13.2 | 0 | 0 | 0 | 0 | 0 | 1592 | 1620 | 1639 | 1660 | 543.1 | 545.8 | 647 | 746.4 | 210.17 | 195.32 | 197.51 | 196.6
2025-04-27 | 17 | Avril | 2025-04-27 07:36 | 2025-04-27 08:30 | 50826 | 1 | A283C | 54.57 | 8 | 61 | 127 | 121.2 | 122.09 | 38.817 | 3323 | 217 | 1145 | 3.6 | 35.278 | 51.125 | 66.67 | 79.02 | 0 | 0 | 15.783 | 21.0313 | 23.034 | 30.0937 | 0 | 0 | 0 | 0 | 2400 | 632 | 2400 | 186 | 155 | 1012 | 0 | 207 | 0 | 0 | 350 | 1663 | 791.2 | 0.0526 | 0.0643 | 0.001 | 0.0033 | 0.0215 | 0.684 | 0.115 | 0.105 | 0.714 | 0.142 | 0.0069 | 0.006 | 0.0363 | 0.119 | 2504/23R2 | 125.6 | 78.7 | 46.9 | 0 | 10.3 | 0 | 0 | 23.9 | 0 | 7.1 | 0 | 0 | 29 | 0 | 0 | 16.5 | 18.1 | 0 | 0 | 0 | 0 | 0 | 13.1 | 0 | 0 | 0 | 0 | 0 | 1592 | 1616 | 1622 | 1663 | 529.1 | 679.5 | 566 | 791.2 | 208.25 | 213.6 | 196.91 | 199.26
2025-04-27 | 17 | Avril | 2025-04-27 06:40 | 2025-04-27 07:36 | 50825 | 1 | A283C | 55.55 | 7 | 65 | 130 | 130 | 121.202 | 40.717 | 3768 | 235 | 1319 | 3.6 | 36.111 | 52.906 | 70.57 | 77.96 | 0 | 0 | 15.45 | 20.5 | 25.266 | 32.3438 | 0 | 0 | 0 | 0 | 2400 | 635 | 2400 | 186 | 155 | 1008 | 0 | 208 | 0 | 0 | 340 | 1648 | 770.5 | 0.0626 | 0.0775 | 0.001 | 0.0032 | 0.0168 | 0.499 | 0.122 | 0.1 | 0.688 | 0.121 | 0.011 | 0.01 | 0.0343 | 0.122 | 2504/23R2 | 136.9 | 79.4 | 57.5 | 0 | 11.1 | 0 | 0 | 26.6 | 0 | 7.2 | 0 | 0 | 33.2 | 0 | 0 | 27.5 | 10.5 | 0 | 0 | 0 | 0 | 0 | 14 | 0 | 0 | 0 | 0 | 0 | 1652 | 1654 | 1654 | 1648 | 192.8 | 732 | 893.9 | 770.5 | 101.51 | 198.43 | 213.11 | 205.45
2025-04-27 | 17 | Avril | 2025-04-27 05:40 | 2025-04-27 06:40 | 50824 | 1 | A283C | 60.55 | 6 | 60 | 128 | 121.8 | 121.264 | 39.117 | 3335 | 220 | 1081 | 4.167 | 30.72 | 50.656 | 65.98 | 77.7 | 0 | 0 | 16.3 | 21.3125 | 22.817 | 29.25005 | 0 | 0 | 0 | 0 | 2400 | 636 | 2400 | 186 | 155 | 1019 | 0 | 206 | 0 | 0 | 320 | 1648 | 809.9 | 0.0714 | 0.0791 | 0.001 | 0.004 | 0.0202 | 0.515 | 0.126 | 0.11 | 0.655 | 0.115 | 0.0055 | 0.0147 | 0.0613 | 0.129 | 2504/23R2 | 136.6 | 78.6 | 58 | 0 | 7.3 | 0 | 0 | 27.9 | 0 | 7.3 | 0 | 0 | 34.5 | 0 | 0 | 18.2 | 20.4 | 0 | 0 | 0 | 0 | 0 | 14.3 | 0 | 0 | 0 | 0 | 0 | 1621 | 1660 | 1630 | 1648 | 460.5 | 706.1 | 527.2 | 809.9 | 182.29 | 192.53 | 187.34 | 209.12
2025-04-26 | 17 | Avril | 2025-04-27 04:37 | 2025-04-27 05:40 | 50823 | 1 | A283C | 62.52 | 2 | 61 | 125 | 123.2 | 121.901 | 42.617 | 3920 | 237 | 1345 | 4.817 | 25.952 | 56.75 | 74.99 | 79.9 | 0 | 0 | 15.083 | 20.4688 | 27.533 | 36.25 | 0 | 0 | 0 | 0 | 2400 | 634 | 2400 | 186 | 156 | 1015 | 0 | 206 | 0 | 0 | 330 | 1685 | 802.4 | 0.0874 | 0.101 | 0.001 | 0.0034 | 0.0188 | 1.09 | 0.106 | 0.0973 | 0.724 | 0.139 | 0.0073 | 0.0107 | 0.0945 | 0.11 | 2504/23R2 | 141.1 | 81 | 60.1 | 0 | 10.9 | 0 | 0 | 27 | 0 | 7.5 | 0 | 0 | 35.2 | 0 | 0 | 17.1 | 21.1 | 0 | 0 | 0 | 0 | 0 | 14.7 | 0 | 0 | 0 | 0 | 0 | 1565 | 1619 | 1654 | 1685 | 319.8 | 483 | 631.1 | 802.4 | 185.89 | 186.88 | 187.54 | 188.35
2025-04-26 | 17 | Avril | 2025-04-27 03:42 | 2025-04-27 04:37 | 50822 | 1 | A283C | 55.07 | 8 | 63 | 128 | 121.2 | 104.109 | 41.517 | 3716 | 229 | 1213 | 2.517 | 50.861 | 55.469 | 72.52 | 80.16 | 0 | 0 | 15.2 | 20.75 | 26.317 | 34.6875 | 0 | 0 | 0 | 0 | 2400 | 633 | 2400 | 185 | 154 | 1016 | 0 | 205 | 0 | 0 | 290 | 1648 | 694.4 | 0.0905 | 0.0762 | 0.002 | 0.0037 | 0.0209 | 0.642 | 0.115 | 0.102 | 0.69 | 0.135 | 0.0062 | 0.0149 | 0.0636 | 0.132 | 2504/23R2 | 141.2 | 81.8 | 59.4 | 0 | 11.4 | 0 | 0 | 28.3 | 0 | 7.3 | 0 | 0 | 31.4 | 0 | 0 | 19.4 | 21.3 | 0 | 0 | 0 | 0 | 0 | 14.8 | 0 | 0 | 0 | 0 | 0 | 1537 | 1581 | 1639 | 1648 | 262.7 | 454.9 | 683.8 | 694.4 | 186.64 | 203.12 | 201.57 | 197.81
2025-04-26 | 17 | Avril | 2025-04-27 02:45 | 2025-04-27 03:42 | 50821 | 1 | A283C | 56.93 | 7 | 64 | 120 | 117.7 | 125.382 | 40.033 | 3196 | 221 | 1126 | 2.783 | 43.114 | 49.219 | 64.32 | 73.77 | 0 | 0 | 16.083 | 19.9688 | 23.95 | 29.1875 | 0 | 0 | 0 | 0 | 2400 | 644 | 2400 | 186 | 155 | 1064 | 0 | 207 | 0 | 0 | 313 | 1679 | 788.3 | 0.0531 | 0.0872 | 0.001 | 0.0049 | 0.02 | 0.479 | 0.113 | 0.119 | 0.789 | 0.145 | 0.0073 | 0.0149 | 0.0965 | 0.121 | 2504/23R2 | 136.4 | 78.1 | 58.3 | 0 | 8.2 | 0 | 0 | 25.1 | 0 | 7.3 | 0 | 0 | 35.4 | 0 | 0 | 18.1 | 20.4 | 0 | 0 | 0 | 0 | 0 | 14.6 | 0 | 0 | 0 | 0 | 0 | 1662 | 1672 | 1679 |  | 633 | 864.8 | 788.3 |  | 183.42 | 200.9 | 190.31
2025-04-26 | 17 | Avril | 2025-04-27 01:50 | 2025-04-27 02:45 | 50820 | 1 | A283C | 55.4 | 6 | 59 | 124 | 116 | 114.8 | 38.783 | 3300 | 223 | 1127 | 2.95 | 42.034 | 50.562 | 65.99 | 78.22 | 0 | 0 | 15.434 | 19.7813 | 23.35 | 30.7187 | 0 | 0 | 0 | 0 | 2600 | 634 | 2400 | 186 | 156 | 1063 | 0 | 207 | 0 | 0 | 283 | 1649 | 682.7 | 0.0613 | 0.0696 | 0.001 | 0.0034 | 0.0196 | 0.645 | 0.12 | 0.122 | 0.723 | 0.131 | 0.0076 | 0.0145 | 0.0829 | 0.123 | 2504/23R2 | 136.6 | 80.1 | 56.5 | 0 | 10.6 | 0 | 0 | 25.8 | 0 | 6.9 | 0 | 0 | 34.1 | 0 | 0 | 18.2 | 19.9 | 0 | 0 | 0 | 0 | 0 | 14.3 | 0 | 0 | 0 | 0 | 0 | 1591 | 1682 | 1680 | 1649 | 561.4 | 1007.4 | 884.5 | 682.7 | 213.16 | 206.68 | 198.22 | 196.02
2025-04-26 | 17 | Avril | 2025-04-27 00:50 | 2025-04-27 01:50 | 50819 | 1 | A283C | 59.58 | 2 | 60 | 124 | 121.2 | 116.254 | 39.017 | 3333 | 220 | 1102 | 3.133 | 39.574 | 50.781 | 66.19 | 78.09 | 0 | 0 | 15.683 | 20.40625 | 23.333 | 30.2813 | 0 | 0 | 0 | 0 | 2400 | 633 | 2400 | 185 | 155 | 1072 | 0 | 205 | 0 | 0 | 313 | 1650 | 788.2 | 0.0613 | 0.0634 | 0.001 | 0.0035 | 0.0162 | 0.646 | 0.117 | 0.115 | 0.751 | 0.127 | 0.0079 | 0.0131 | 0.0522 | 0.124 | 2504/23R2 | 136.6 | 75.8 | 60.8 | 0 | 10.4 | 0 | 0 | 24.9 | 0 | 8 | 0 | 0 | 34.3 | 0 | 0 | 18.2 | 20.3 | 0 | 0 | 0 | 0 | 0 | 13.3 | 0 | 0 | 0 | 0 | 0 | 1634 | 1605 | 1662 | 1650 | 673.9 | 594.4 | 829.9 | 788.2 | 203.21 | 209.74 | 203.31 | 206.04
2025-04-26 | 17 | Avril | 2025-04-26 18:15 | 2025-04-27 00:50 | 50818 | 1 | A283C | 47.15 | 8 | 60 | 122 | 114.8 | 117.729 | 39.983 | 3473 | 226 | 1196 | 3.1 | 39.355 | 51.25 | 67.49 | 76.91 | 0 | 0 | 16.367 | 21 | 23.617 | 30.2187 | 0 | 0 | 0 | 0 | 2400 | 633 | 2400 | 185 | 155 | 1058 | 0 | 206 | 0 | 0 | 283 | 1657 | 673.6 | 0.0853 | 0.0876 | 0.001 | 0.004 | 0.0164 | 0.772 | 0.111 | 0.104 | 0.658 | 0.114 | 0.0072 | 0.0158 | 0.0521 | 0.118 | 2504/23R2 | 136.8 | 77.8 | 59 | 0 | 10.7 | 0 | 0 | 26.4 | 0 | 7.3 | 0 | 0 | 39.4 | 0 | 0 | 18.5 | 20.6 | 0 | 0 | 0 | 0 | 0 | 13.9 | 0 | 0 | 0 | 0 | 0 | 1651 | 1599 | 1642 | 1657 | 191.1 | 480.2 | 710.9 | 673.6 | 101.4 | 197.32 | 202.8 | 190.69
2025-04-26 | 17 | Avril | 2025-04-26 17:21 | 2025-04-26 18:15 | 50817 | 1 | S355T | 54.08 | 7 | 65 | 127 | 126.1 | 123.906 | 38.767 | 3497 | 222 | 1137 | 4.017 | 31.618 | 51.812 | 67.86 | 80.19 | 0 | 0 | 15.667 | 21.375 | 23.1 | 30.4062 | 0 | 0 | 0 | 0 | 2400 | 635 | 2400 | 185 | 154 | 1720 | 0 | 0 | 0 | 0 | 283 | 1689 | 660.3 | 0.101 | 0.0826 | 0.001 | 0.0037 | 0.0209 | 0.676 | 0.142 | 0.142 | 1.06 | 0.0094 | 0.0082 | 0.0192 | 0.0165 | 0.138 | 2504/23R1 | 135.7 | 76.5 | 59.2 | 0 | 0 | 0 | 0 | 7 | 0 | 15.3 | 0 | 0 | 45.7 | 0 | 0 | 27 | 20 | 0 | 0 | 0 | 0 | 0 | 13.3 | 0 | 0 | 0 | 0 | 0 | 1620 | 1622 | 1689 |  | 39.6 | 448.4 | 660.3 |  | 2.48 | 179.79 | 171.88
2025-04-26 | 17 | Avril | 2025-04-26 16:30 | 2025-04-26 17:21 | 50816 | 1 | S355T | 50.87 | 2 | 62 | 128 | 127.6 | 117.482 | 36.867 | 3212 | 214 | 1123 | 3.433 | 37.282 | 50.219 | 65.33 | 81.73 | 0 | 0 | 15.2 | 21 | 21.667 | 29.1895 | 0 | 0 | 0 | 0 | 2400 | 633 | 2400 | 186 | 154 | 1717 | 0 | 0 | 0 | 0 | 350 | 1668 | 842.7 | 0.0667 | 0.0609 | 0.0035 | 0.0032 | 0.0193 | 0.417 | 0.131 | 0.156 | 1.11 | 0.0127 | 0.008 | 0.0125 | 0.0757 | 0.136 | 2504/23R1 | 125.6 | 77.6 | 48 | 0 | 0 | 0 | 0 | 7.8 | 0 | 15.5 | 0 | 0 | 38.2 | 0 | 0 | 25.3 | 18.1 | 0 | 0 | 0 | 0 | 0 | 13.1 | 7.6 | 0 | 0 | 0 | 0 | 1583 | 1610 | 1634 | 1668 | 29.8 | 642.7 | 687.1 | 842.7 | 1.54 | 212.77 | 204.64 | 201.17
2025-04-26 | 17 | Avril | 2025-04-26 15:39 | 2025-04-26 16:30 | 50815 | 1 | SAE1006 | 50.72 | 6 | 61 | 130 | 127.1 | 112.159 | 37.7 | 3453 | 220 | 739 | 3.6 | 36.111 | 50.344 | 64.62 | 80.12 | 0 | 0 | 0.067 | 0 | 0 | 0 | 0 | 0 | 2.4 | 2.53175 | 2400 | 634 | 2400 | 184 | 155 | 0 | 395 | 0 | 0 | 0 | 410 | 1644 | 980.6 | 0.0573 | 0.0613 | 0.0017 | 0.002 | 0.0171 | 0.794 | 0.148 | 0.0372 | 0.291 | 0.0115 | 0.0062 | 0.015 | 0.0563 | 0.145 | 2504/23R1 | 135.8 | 76.5 | 59.3 | 0 | 0 | 0 | 0 | 8.1 | 0 | 15.4 | 0 | 0 | 43.3 | 0 | 0 | 26.9 | 20.1 | 0 | 0 | 0 | 0 | 0 | 14.5 | 0 | 0 | 0 | 0 | 0 | 1614 | 1653 | 1666 | 1644 | 757 | 194 | 1056.5 | 980.6 | 222.63 | 101.43 | 218.87 | 225.34
2025-04-26 | 17 | Avril | 2025-04-26 14:45 | 2025-04-26 15:39 | 50814 | 1 | SAE1006 | 54.23 | 8 | 61 | 129 | 127.5 | 130.58 | 41.067 | 3606 | 227 | 1088 | 3.433 | 37.573 | 51.656 | 67.85 | 75.47 | 0 | 0 | 0.017 | 0 | 0 | 0 | 0 | 0 | 0 | 0 | 2400 | 633 | 2400 | 185 | 155 | 0 | 396 | 0 | 0 | 0 | 450 | 1657 | 1144.5 | 0.0582 | 0.0565 | 0.001 | 0.0024 | 0.0139 | 0.821 | 0.136 | 0.0331 | 0.289 | 0.0114 | 0.0059 | 0.0123 | 0.0463 | 0.137 | 2504/23R1 | 136.5 | 76.8 | 59.7 | 0 | 0 | 0 | 0 | 8.2 | 0 | 16 | 0 | 0 | 44 | 0 | 0 | 12.5 | 35.6 | 0 | 0 | 0 | 0 | 0 | 12.7 | 7.5 | 0 | 0 | 0 | 0 | 1544 | 1593 | 1647 | 1657 | 471.9 | 754.3 | 946.2 | 1144.5 | 225.95 | 233.79 | 221.09 | 229.63
2025-04-26 | 17 | Avril | 2025-04-26 13:52 | 2025-04-26 14:45 | 50813 | 1 | SAE1006 | 52.7 | 7 | 63 | 130 | 127.9 | 109.099 | 38.367 | 3843 | 228 | 945 | 3.467 | 37.5 | 50.906 | 67.23 | 79.61 | 0 | 0 | 0.05 | 0.031 | 0 | 0 | 0 | 0 | 2.683 | 2.84425 | 2400 | 632 | 2400 | 185 | 155 | 0 | 397 | 0 | 0 | 0 | 390 | 1620 | 969.4 | 0.0567 | 0.0632 | 0.001 | 0.0035 | 0.0173 | 0.924 | 0.147 | 0.0259 | 0.286 | 0.0131 | 0.0067 | 0.013 | 0.0365 | 0.147 | 2504/23R1 | 136.6 | 78.4 | 58.2 | 0 | 0 | 0 | 0 | 7.7 | 0 | 15.6 | 0 | 0 | 43.9 | 0 | 0 | 27.3 | 20.5 | 0 | 0 | 0 | 0 | 0 | 14.9 | 6.7 | 0 | 0 | 0 | 0 | 1599 | 1621 | 1624 | 1620 | 33.1 | 871.6 | 957.7 | 969.4 | 0.63 | 229.19 | 234.48 | 237.55
2025-04-26 | 17 | Avril | 2025-04-26 12:46 | 2025-04-26 13:52 | 50812 | 1 | SAE1006 | 66.67 | 2 | 61 | 129 | 128.3 | 131.52 | 40.767 | 3893 | 237 | 1339 | 2.917 | 44.229 | 52.562 | 70.69 | 77.36 | 0 | 0 | 0.067 | 0.031 | 0 | 0 | 0 | 0 | 4.8 | 5.4375 | 2400 | 634 | 2400 | 185 | 154 | 0 | 398 | 0 | 0 | 0 | 420 | 1658 | 1156.8 | 0.0586 | 0.0557 | 0.001 | 0.0014 | 0.016 | 0.441 | 0.137 | 0.0296 | 0.273 | 0.0152 | 0.0057 | 0.0153 | 0.05 | 0.145 | 2504/23R1 | 136.2 | 77.1 | 59.1 | 0 | 0 | 0 | 0 | 8 | 0 | 15.5 | 0 | 0 | 44.2 | 0 | 0 | 26.7 | 20.2 | 0 | 0 | 0 | 0 | 0 | 14.3 | 7.3 | 0 | 0 | 0 | 0 | 1566 | 1610 | 1650 | 1658 | 526.5 | 666 | 938.5 | 1156.8 | 222.04 | 215.39 | 218.86 | 229.87
2025-04-26 | 17 | Avril | 2025-04-26 11:53 | 2025-04-26 12:46 | 50811 | 1 | DD13B | 52.58 | 6 | 60 | 130 | 127.1 | 114.801 | 38.583 | 3776 | 226 | 892 | 3.017 | 43.094 | 50.654 | 66.55 | 78.77 | 0 | 0 | 16.383 | 21.875 | 22.2 | 28.748 | 0 | 0 | 0 | 0 | 2400 | 633 | 2400 | 185 | 154 | 0 | 140 | 0 | 0 | 0 | 420 | 1670 | 1140.1 | 0.0514 | 0.0518 | 0.001 | 0.0025 | 0.0164 | 0.612 | 0.126 | 0.0328 | 0.137 | 0.01 | 0.0043 | 0.0148 | 0.0847 | 0.129 | 2504/19R2 | 135.3 | 80.7 | 54.6 | 0 | 15.9 | 0 | 0 | 21.8 | 0 | 12.8 | 0 | 0 | 24.9 | 0 | 0 | 20.5 | 13.5 | 0 | 0 | 0 | 0 | 0 | 18.8 | 7.1 | 0 | 0 | 0 | 0 | 1635 | 1651 | 1657 | 1670 | 44.6 | 191.3 | 963.5 | 1140.1 | 3.13 | 101.48 | 216.99 | 222.29
2025-04-26 | 17 | Avril | 2025-04-26 11:00 | 2025-04-26 11:53 | 50810 | 1 | DD13B | 52.92 | 8 | 61 | 129 | 127.4 | 118.747 | 40.167 | 3931 | 228 | 1201 | 2.833 | 45.529 | 52.471 | 70.11 | 78.38 | 0 | 0 | 15.767 | 21.627 | 24.4 | 30.8125 | 0 | 0 | 0 | 0 | 2400 | 633 | 2400 | 185 | 154 | 0 | 146 | 0 | 0 | 0 | 410 | 1652 | 192.8 | 0.0544 | 0.0661 | 0.001 | 0.0012 | 0.0159 | 0.815 | 0.114 | 0.0139 | 0.144 | 0.013 | 0.0043 | 0.0115 | 0.0652 | 0.114 | 2504/19R2 | 135.2 | 78.8 | 56.4 | 0 | 15.7 | 0 | 0 | 20.9 | 0 | 12.8 | 0 | 0 | 27.3 | 0 | 0 | 20.2 | 12.1 | 0 | 0 | 0 | 0 | 0 | 18.6 | 7.6 | 0 | 0 | 0 | 0 | 1575 | 1640 | 1657 | 1652 | 578.7 | 942.1 | 1042.8 | 192.8 | 224.09 | 224.57 | 222.8 | 101.51
2025-04-26 | 17 | Avril | 2025-04-26 10:09 | 2025-04-26 11:00 | 50809 | 1 | DD13B | 50.92 | 7 | 64 | 123 | 121.9 | 118.636 | 35.517 | 3064 | 210 | 727 | 2.733 | 45 | 47.469 | 60.49 | 80.19 | 0 | 0 | 16.567 | 21.75 | 18.95 | 25.68945 | 0 | 0 | 0 | 0 | 2400 | 633 | 2400 | 185 | 155 | 0 | 141 | 0 | 0 | 0 | 420 | 1658 | 1123.6 | 0.0482 | 0.0606 | 0.001 | 0.0026 | 0.0153 | 0.624 | 0.121 | 0.0495 | 0.149 | 0.01 | 0.0035 | 0.0112 | 0.0978 | 0.12 | 2504/19R2 | 125.9 | 78.6 | 47.3 | 0 | 15.6 | 0 | 0 | 19.5 | 0 | 11.9 | 0 | 0 | 23.5 | 0 | 0 | 19.3 | 11.5 | 0 | 0 | 0 | 0 | 0 | 17.1 | 7.5 | 0 | 0 | 0 | 0 | 1650 | 1681 | 1659 | 1658 | 189.6 | 1137.8 | 1046.4 | 1123.6 | 101.36 | 216.16 | 221.96 | 227.73
2025-04-26 | 17 | Avril | 2025-04-26 09:16 | 2025-04-26 10:09 | 50808 | 1 | DD13B | 53 | 2 | 62 | 129 | 129.8 | 119.004 | 38.317 | 3857 | 229 | 685 | 3.267 | 39.49 | 50.469 | 65.77 | 79.03 | 0 | 0 | 15.65 | 21.0313 | 22.667 | 29.4063 | 0 | 0 | 0 | 0 | 2400 | 634 | 2400 | 185 | 155 | 0 | 142 | 0 | 0 | 0 | 390 | 1644 | 973.8 | 0.0839 | 0.0764 | 0.001 | 0.0023 | 0.0175 | 0.646 | 0.131 | 0.0394 | 0.157 | 0.0146 | 0.005 | 0.0089 | 0.0678 | 0.13 | 2504/19R2 | 135.4 | 79 | 56.4 | 0 | 15.4 | 0 | 0 | 20.7 | 0 | 13.3 | 0 | 0 | 27 | 0 | 0 | 21.2 | 13.3 | 0 | 0 | 0 | 0 | 0 | 17.3 | 7.2 | 0 | 0 | 0 | 0 | 1626 | 1653 | 1639 | 1644 | 747.7 | 195.3 | 800.5 | 973.8 | 215.2 | 101.92 | 213.15 | 224.83
2025-04-26 | 17 | Avril | 2025-04-26 08:19 | 2025-04-26 09:16 | 50807 | 1 | DD13B | 57.32 | 6 | 61 | 129 | 124.9 | 119.291 | 38.833 | 3562 | 217 | 844 | 3.05 | 42.295 | 50.781 | 65.8 | 78.46 | 0 | 0 | 16.816 | 22.125 | 22.017 | 28.5938 | 0 | 0 | 0 | 0 | 2400 | 632 | 2400 | 184 | 154 | 0 | 140 | 0 | 0 | 0 | 400 | 1667 | 1032.8 | 0.0703 | 0.0556 | 0.001 | 0.0016 | 0.0182 | 0.723 | 0.125 | 0.0386 | 0.143 | 0.0135 | 0.0057 | 0.0122 | 0.0418 | 0.125 | 2504/19R2 | 125.6 | 80.3 | 45.3 | 0 | 14.4 | 0 | 0 | 20.3 | 0 | 11.4 | 0 | 0 | 21.8 | 0 | 0 | 20.8 | 12.8 | 0 | 0 | 0 | 0 | 0 | 17.3 | 6.8 | 0 | 0 | 0 | 0 | 1568 | 1602 | 1674 | 1667 | 515.6 | 617.5 | 1110 | 1032.8 | 219.41 | 214.18 | 218.15 | 216.66
2025-04-26 | 17 | Avril | 2025-04-26 07:27 | 2025-04-26 08:19 | 50806 | 1 | DD13B | 52.33 | 8 | 60 | 130 | 126.7 | 119.155 | 39.633 | 3788 | 227 | 970 | 2.883 | 45.087 | 52 | 68.26 | 78.72 | 0 | 0 | 15.4 | 21.0313 | 24.233 | 30.9375 | 0 | 0 | 0 | 0 | 2400 | 631 | 2400 | 184 | 155 | 0 | 140 | 0 | 0 | 0 | 400 | 1653 | 1014.5 | 0.0695 | 0.063 | 0.001 | 0.0018 | 0.0179 | 0.698 | 0.121 | 0.0374 | 0.136 | 0.0143 | 0.0045 | 0.0116 | 0.0398 | 0.12 | 2504/19R2 | 136 | 79.6 | 56.4 | 0 | 15.4 | 0 | 0 | 22.3 | 0 | 13.1 | 0 | 0 | 24.7 | 0 | 0 | 21 | 12.3 | 0 | 0 | 0 | 0 | 0 | 19.4 | 7.8 | 0 | 0 | 0 | 0 | 1583 | 1610 | 1649 | 1653 | 537.1 | 685.6 | 1009 | 1014.5 | 214.25 | 217.52 | 224.72 | 222.95
2025-04-26 | 17 | Avril | 2025-04-26 06:31 | 2025-04-26 07:27 | 50805 | 1 | DD13B | 56 | 7 | 64 | 127 | 125 | 142.604 | 39.167 | 3851 | 222 | 883 | 3 | 42.333 | 51.719 | 67.79 | 79.23 | 0 | 0 | 15.533 | 21.3438 | 23.633 | 30.375 | 0 | 0 | 0 | 0 | 2400 | 631 | 2400 | 185 | 156 | 0 | 143 | 0 | 0 | 0 | 390 | 1647 | 986.3 | 0.0731 | 0.0649 | 0.001 | 0.0024 | 0.0202 | 0.5 | 0.119 | 0.0318 | 0.15 | 0.0154 | 0.0059 | 0.0117 | 0.0562 | 0.123 | 2504/19R2 | 135.4 | 78.8 | 56.6 | 0 | 15.8 | 0 | 0 | 22.3 | 0 | 12.7 | 0 | 0 | 24.1 | 0 | 0 | 20 | 14.1 | 0 | 0 | 0 | 0 | 0 | 19.5 | 6.9 | 0 | 0 | 0 | 0 | 1651 | 1663 | 1654 | 1647 | 191.1 | 869.6 | 970.1 | 986.3 | 101.4 | 206.2 | 219.12 | 224.14
2025-04-26 | 17 | Avril | 2025-04-26 05:34 | 2025-04-26 06:31 | 50804 | 1 | DD13B | 56.3 | 2 | 62 | 127 | 126.9 | 119.355 | 40.2 | 3822 | 232 | 1109 | 2.6 | 48.846 | 51.969 | 68.92 | 77.57 | 0 | 0 | 15.667 | 21.0938 | 24.534 | 30.8438 | 0 | 0 | 0 | 0 | 2400 | 632 | 2400 | 185 | 155 | 0 | 142 | 0 | 0 | 0 | 420 | 1657 | 0 | 0.0769 | 0.0672 | 0.001 | 0.0052 | 0.0197 | 0.787 | 0.127 | 0.0343 | 0.146 | 0.0092 | 0.0066 | 0.0143 | 0.0535 | 0.127 | 2504/19R2 | 135.7 | 78.2 | 57.5 | 0 | 15.9 | 0 | 0 | 21.1 | 0 | 13.2 | 0 | 0 | 27.5 | 0 | 0 | 20.1 | 12.9 | 0 | 0 | 0 | 0 | 0 | 18.3 | 6.7 | 0 | 0 | 0 | 0 | 1592 | 1675 | 1663 | 1657 | 456.3 | 1333.4 | 0 | 0 | 197.37 | 231.07 | 65535 | 65535
2025-04-25 | 17 | Avril | 2025-04-26 04:33 | 2025-04-26 05:34 | 50803 | 1 | DD13B | 61.13 | 6 | 61 | 128 | 123.6 | 119.612 | 40.433 | 3676 | 222 | 942 | 3.383 | 37.833 | 52.594 | 68.38 | 78.05 | 0 | 0 | 15.983 | 20.7813 | 24.45 | 31.7188 | 0 | 0 | 0 | 0 | 2400 | 632 | 2400 | 186 | 156 | 0 | 140 | 0 | 0 | 0 | 435 | 1695 | 1167.2 | 0.0696 | 0.071 | 0.001 | 0.0043 | 0.023 | 0.44 | 0.116 | 0.0469 | 0.152 | 0.0151 | 0.008 | 0.0147 | 0.095 | 0.119 | 2504/19R2 | 136.1 | 76.8 | 59.3 | 0 | 15.8 | 0 | 0 | 21.3 | 0 | 12.6 | 0 | 0 | 26.9 | 0 | 0 | 20.3 | 12.6 | 0 | 0 | 0 | 0 | 0 | 18.9 | 7.7 | 0 | 0 | 0 | 0 | 1601 | 1613 | 1659 | 1695 | 481.8 | 611.8 | 972.1 | 1167.2 | 196.48 | 207.52 | 216.55 | 210.44
2025-04-25 | 17 | Avril | 2025-04-26 03:40 | 2025-04-26 04:33 | 50802 | 1 | DD13B | 52.87 | 8 | 60 | 128 | 125.8 | 120.105 | 40.217 | 3798 | 221 | 973 | 3.283 | 38.985 | 52.875 | 69.15 | 78.88 | 0 | 0 | 15.117 | 20.5625 | 25.1 | 32.252 | 0 | 0 | 0 | 0 | 2400 | 632 | 2400 | 185 | 155 | 0 | 142 | 0 | 0 | 0 | 420 | 1654 | 1106.7 | 0.0619 | 0.0617 | 0.001 | 0.0029 | 0.0205 | 0.509 | 0.128 | 0.0363 | 0.142 | 0.0175 | 0.0063 | 0.0128 | 0.0801 | 0.127 | 2504/19R2 | 135.5 | 77.5 | 58 | 0 | 15.7 | 0 | 0 | 21.3 | 0 | 13.3 | 0 | 0 | 27 | 0 | 0 | 19.8 | 12.7 | 0 | 0 | 0 | 0 | 0 | 18.1 | 7.6 | 0 | 0 | 0 | 0 | 1594 | 1599 | 1590 | 1654 | 625.9 | 23.5 | 799.6 | 1106.7 | 219.52 | -24.56 | 239.71 | 228.79
2025-04-25 | 17 | Avril | 2025-04-26 02:48 | 2025-04-26 03:40 | 50801 | 1 | DD13B | 52.13 | 7 | 64 | 128 | 125.8 | 120.048 | 39.65 | 3751 | 231 | 908 | 3.3 | 38.788 | 51.314 | 67.22 | 77.65 | 0 | 0 | 15.117 | 20.252 | 24.534 | 31.0313 | 0 | 0 | 0 | 0 | 2400 | 632 | 2400 | 185 | 155 | 0 | 135 | 0 | 0 | 0 | 398 | 1652 | 1036.2 | 0.0637 | 0.0534 | 0.001 | 0.0036 | 0.0181 | 0.553 | 0.12 | 0.0329 | 0.135 | 0.018 | 0.0069 | 0.0128 | 0.0547 | 0.122 | 2504/19R2 | 135.3 | 76.3 | 59 | 0 | 15.8 | 0 | 0 | 20.6 | 0 | 13.3 | 0 | 0 | 27 | 0 | 0 | 19.7 | 14 | 0 | 0 | 0 | 0 | 0 | 18.1 | 6.8 | 0 | 0 | 0 | 0 | 1575 | 1629 | 1639 | 1652 | 598.8 | 914.8 | 970.2 | 1036.2 | 226.6 | 228.39 | 227.28 | 225.05
2025-04-25 | 17 | Avril | 2025-04-26 01:50 | 2025-04-26 02:48 | 50800 | 1 | DD13B | 57.75 | 2 | 62 | 128 | 126.8 | 119.926 | 40.033 | 3799 | 227 | 947 | 3.533 | 36.226 | 51.904 | 68.1 | 77.79 | 0 | 0 | 15.183 | 20.062 | 24.85 | 31.8105 | 0 | 0 | 0 | 0 | 2400 | 632 | 2400 | 185 | 155 | 0 | 142 | 0 | 0 | 0 | 390 | 1645 | 1010.5 | 0.0556 | 0.0657 | 0.001 | 0.0039 | 0.0204 | 0.77 | 0.12 | 0.039 | 0.142 | 0.019 | 0.0069 | 0.013 | 0.0531 | 0.121 | 2504/19R2 | 135.2 | 76.8 | 58.4 | 0 | 16.1 | 0 | 0 | 20.5 | 0 | 12.6 | 0 | 0 | 34.1 | 0 | 0 | 19.8 | 14.2 | 0 | 0 | 0 | 0 | 0 | 17.9 | 0 | 0 | 0 | 0 | 0 | 1609 | 1622 | 1613 | 1645 | 743.7 | 833.7 | 800.1 | 1010.5 | 224.05 | 225.37 | 227.24 | 227
2025-04-25 | 17 | Avril | 2025-04-26 00:59 | 2025-04-26 01:50 | 50799 | 1 | DD13B | 51.82 | 6 | 61 | 128 | 121.9 | 119.936 | 38.95 | 3682 | 218 | 920 | 3.45 | 37.101 | 52.344 | 68.04 | 80.63 | 0 | 0 | 14.733 | 20.3438 | 24.217 | 31.9688 | 0 | 0 | 0 | 0 | 2400 | 632 | 2400 | 185 | 155 | 0 | 142 | 0 | 0 | 0 | 435 | 1662 | 1166.3 | 0.0447 | 0.0647 | 0.001 | 0.0032 | 0.0161 | 0.684 | 0.128 | 0.0281 | 0.141 | 0.0118 | 0.0064 | 0.0123 | 0.0925 | 0.127 | 2504/19R2 | 135.8 | 78.6 | 57.2 | 0 | 15.8 | 0 | 0 | 20.7 | 0 | 12.3 | 0 | 0 | 34.4 | 0 | 0 | 20.1 | 14.5 | 0 | 0 | 0 | 0 | 0 | 18 | 0 | 0 | 0 | 0 | 0 | 1579 | 1621 | 1611 | 1662 | 669.2 | 882.5 | 771.4 | 1166.3 | 232.61 | 230.1 | 225.65 | 228.3
2025-04-25 | 17 | Avril | 2025-04-25 18:22 | 2025-04-26 00:59 | 50798 | 1 | DD13B | 55.81333 | 8 | 60 | 129 | 124 | 120.188 | 44.883 | 4296 | 232 | 1316 | 2.9 | 44.483 | 58.531 | 77.76 | 78.25 | 0 | 0 | 15.5 | 20.4063 | 29.384 | 38.06245 | 0 | 0 | 0 | 0 | 2400 | 634 | 2400 | 185 | 155 | 0 | 145 | 0 | 0 | 0 | 420 | 1630 | 1089.8 | 0.0429 | 0.0585 | 0.001 | 0.0039 | 0.0175 | 0.527 | 0.121 | 0.0279 | 0.132 | 0.0164 | 0.0061 | 0.0128 | 0.0845 | 0.12 | 2504/19R2 | 135.6 | 78.8 | 56.8 | 0 | 15.9 | 0 | 0 | 21 | 0 | 13.2 | 0 | 0 | 34.1 | 0 | 0 | 19.8 | 13.3 | 0 | 0 | 0 | 0 | 0 | 18.3 | 0 | 0 | 0 | 0 | 0 | 1571 | 1621 | 1608 | 1630 | 850 | 978.5 | 955.4 | 1089.8 | 254.56 | 237.69 | 243.01 | 240.71
2025-04-25 | 17 | Avril | 2025-04-25 11:53 | 2025-04-25 18:22 | 50797 | 1 | SAE1006 | 388.87 | 8 | 61 | 122 | 118.1 | 109.288 | 42.05 | 3670 | 223 | 1119 | 2.8 | 43.571 | 53.375 | 69.88 | 76.16 | 0 | 0 | 15.767 | 21.0313 | 26.283 | 32.3125 | 0 | 0 | 0 | 0 | 2400 | 631 | 2400 | 186 | 155 | 0 | 404 | 0 | 0 | 0 | 428 | 1661 | 1136.4 | 0.0515 | 0.0723 | 0.001 | 0.0033 | 0.0161 | 0.516 | 0.102 | 0.0245 | 0.271 | 0.0104 | 0.0057 | 0.0158 | 0.0126 | 0.11 | 2504/23R2 | 136.8 | 78.9 | 57.9 | 0 | 10.3 | 0 | 0 | 27 | 0 | 8.3 | 0 | 0 | 31.9 | 0 | 0 | 18.4 | 20.2 | 0 | 0 | 0 | 0 | 0 | 13.8 | 0 | 0 | 0 | 0 | 0 | 1599 | 1716 | 1665 | 1661 | 658.4 | 1768.6 | 1229.8 | 1136.4 | 220.53 | 229.54 | 230.56 | 226.94
2025-04-25 | 17 | Avril | 2025-04-25 10:58 | 2025-04-25 11:53 | 50796 | 1 | S355TA | 55.3 | 6 | 63 | 127 | 124.1 | 105.503 | 37.467 | 3127 | 218 | 795 | 3.433 | 36.99 | 49.656 | 63.18 | 79.52 | 0 | 0 | 15.767 | 21.3438 | 21.7 | 28.3125 | 0 | 0 | 0 | 0 | 2400 | 529 | 2400 | 255 | 206 | 1663 | 0 | 206 | 0 | 0 | 320 | 1630 | 697.8 | 0.0593 | 0.0806 | 0.001 | 0.0028 | 0.0131 | 0.285 | 0.108 | 0.154 | 1.05 | 0.122 | 0.0051 | 0.0105 | 0.0781 | 0.113 | 2504/23R2 | 136.1 | 78.1 | 58 | 0 | 10.1 | 0 | 0 | 26.8 | 0 | 6.9 | 0 | 0 | 31.8 | 0 | 0 | 18.5 | 20.5 | 0 | 0 | 0 | 0 | 0 | 13.9 | 0 | 0 | 0 | 0 | 0 | 1633 | 1679 | 1630 |  | 508.7 | 840.5 | 697.8 |  | 183.09 | 195.01 | 207.95
2025-04-25 | 17 | Avril | 2025-04-25 10:06 | 2025-04-25 10:58 | 50795 | 1 | S355TA | 52.1 | 7 | 61 | 126 | 122.5 | 121.394 | 40.167 | 3423 | 218 | 1236 | 3.167 | 39.789 | 53.875 | 70.1 | 80.48 | 0 | 0 | 16 | 22.1875 | 24.167 | 31.6562 | 0 | 0 | 0 | 0 | 2400 | 529 | 2400 | 256 | 205 | 1662 | 0 | 209 | 0 | 0 | 420 | 1668 | 811.6 | 0.0784 | 0.0915 | 0.001 | 0.0028 | 0.0169 | 0.677 | 0.104 | 0.144 | 1.13 | 0.131 | 0.0056 | 0.0101 | 0.0669 | 0.113 | 2504/23R2 | 136.6 | 78.8 | 57.8 | 0 | 10.2 | 0 | 0 | 28.8 | 0 | 6.1 | 0 | 0 | 32 | 0 | 0 | 18.1 | 20.1 | 0 | 0 | 0 | 0 | 0 | 14.2 | 0 | 0 | 0 | 0 | 0 | 1623 | 1691 | 1668 |  | 513 | 777.7 | 811.6 |  | 189.14 | 182.81 | 198.41
2025-04-25 | 17 | Avril | 2025-04-25 09:09 | 2025-04-25 10:06 | 50794 | 1 | S355TA | 56.57 | 2 | 62 | 125 | 123.5 | 121.357 | 41.267 | 3470 | 225 | 1603 | 3.433 | 36.408 | 52.781 | 70.68 | 76.74 | 0 | 0 | 17.2 | 20.7188 | 24.066 | 32.00005 | 0 | 0 | 0 | 0 | 2400 | 529 | 2400 | 256 | 206 | 1670 | 0 | 205 | 0 | 0 | 300 | 1646 | 756.3 | 0.0483 | 0.0658 | 0.001 | 0.0029 | 0.0166 | 0.463 | 0.124 | 0.156 | 1.13 | 0.125 | 0.0059 | 0.0127 | 0.0537 | 0.126 | 2504/23R2 | 136.8 | 76.8 | 60 | 0 | 10.4 | 0 | 0 | 26.7 | 0 | 6.3 | 0 | 0 | 32.9 | 0 | 0 | 18.6 | 20.4 | 0 | 0 | 0 | 0 | 0 | 13.9 | 0 | 0 | 0 | 0 | 0 | 1601 | 1608 | 1611 | 1646 | 258.7 | 630.8 | 679.7 | 756.3 | 150.75 | 212.48 | 216.34 | 205.17
2025-04-25 | 17 | Avril | 2025-04-25 05:18 | 2025-04-25 09:09 | 50793 | 2 | S355TA | 231.27 | 8 | 61 | 127 | 121.7 | 121.404 | 45.05 | 4187 | 235 | 1547 | 3.6 | 35.278 | 58.031 | 77.89 | 77.29 | 0 | 0 | 0.117 | 0.062 | 0 | 0 | 0 | 0 | 6.15 | 7.40595 | 2400 | 530 | 2400 | 257 | 207 | 1661 | 0 | 204 | 0 | 0 | 420 | 1654 | 1174.7 | 0.048 | 0.0513 | 0.001 | 0.0037 | 0.0203 | 0.634 | 0.138 | 0.148 | 1.02 | 0.111 | 0.0077 | 0.0161 | 0.093 | 0.143 | 2504/23R2 | 136.8 | 76.1 | 60.7 | 0 | 10.2 | 0 | 0 | 26.3 | 0 | 7.3 | 0 | 0 | 32.3 | 0 | 0 | 18.4 | 20.2 | 0 | 0 | 0 | 0 | 0 | 14.5 | 0 | 0 | 0 | 0 | 0 | 1562 | 1659 | 1658 | 1654 | 597.3 | 1188.9 | 1129.8 | 1174.7 | 233.5 | 231.34 | 228.14 | 233.17
2025-04-24 | 17 | Avril | 2025-04-25 04:21 | 2025-04-25 05:18 | 50792 | 1 | SAE1006 | 57.08 | 6 | 61 | 128 | 122 | 110.509 | 38.017 | 447 | 78 | 76 | 0 | 0 | 21.1 | 23.07 | 33.3 | 0 | 0 | 0.067 | 0.031 | 0 | 0 | 0 | 0 | 0 | 0 | 2400 | 600 | 2400 | 180 | 150 | 0 | 350 | 0 | 0 | 0 | 150 |  |  | 0.0614 | 0.0589 | 0.001 | 0.0037 | 0.0193 | 0.931 | 0.143 | 0.0553 | 0.304 | 0.021 | 0.0094 | 0.0344 | 0.0856 | 0.151 | 2504/23R1 | 136.4 | 78.6 | 57.8 | 0 | 0 | 0 | 0 | 7.4 | 0 | 16.1 | 0 | 0 | 44.2 | 0 | 0 | 27.5 | 20.2 | 0 | 0 | 0 | 0 | 0 | 13.4 | 0 | 0 | 0 | 0 | 0
2025-04-24 | 17 | Avril | 2025-04-25 03:28 | 2025-04-25 04:21 | 50791 | 1 | SAE1006 | 52.53 | 8 | 62 | 128 | 126.1 | 116.275 | 38.6 | 3647 | 223 | 757 | 3.533 | 36.226 | 51.375 | 66.32 | 79.86 | 0 | 0 | 0.017 | 0.031 | 0 | 0 | 0 | 0 | 2.9 | 3.563 | 2400 | 633 | 2400 | 186 | 157 | 0 | 411 | 0 | 0 | 0 | 428 | 1660 | 1118 | 0.0609 | 0.0535 | 0.001 | 0.003 | 0.0198 | 0.763 | 0.155 | 0.0368 | 0.307 | 0.015 | 0.007 | 0.0117 | 0.0762 | 0.152 | 2504/23R1 | 135.7 | 80.1 | 55.6 | 0 | 0 | 0 | 0 | 7.4 | 0 | 16.2 | 0 | 0 | 43.7 | 0 | 0 | 26.8 | 20.4 | 0 | 0 | 0 | 0 | 0 | 13.5 | 0 | 0 | 0 | 0 | 0 | 1551 | 1605 | 1643 | 1660 | 552.4 | 784.5 | 997.4 | 1118 | 233.74 | 230.15 | 227.13 | 226.28
2025-04-24 | 17 | Avril | 2025-04-25 02:37 | 2025-04-25 03:28 | 50790 | 1 | SAE1006 | 51.22 | 7 | 64 | 128 | 126.5 | 135.926 | 37.817 | 3536 | 224 | 753 | 3.15 | 40.635 | 50.219 | 64.82 | 79.68 | 0 | 0 | 0.117 | 0.06275 | 0 | 0 | 0 | 0 | 3.1 | 3.62475 | 2400 | 634 | 2400 | 186 | 155 | 0 | 398 | 0 | 0 | 0 | 398 | 1653 | 1021.6 | 0.0656 | 0.0689 | 0.001 | 0.0042 | 0.0191 | 0.515 | 0.167 | 0.0373 | 0.306 | 0.0137 | 0.006 | 0.0119 | 0.0801 | 0.163 | 2504/23R1 | 136.8 | 76.6 | 60.2 | 0 | 0 | 0 | 0 | 7.3 | 0 | 15.9 | 0 | 0 | 44.9 | 0 | 0 | 26.9 | 21.4 | 0 | 0 | 0 | 0 | 0 | 13.1 | 0 | 0 | 0 | 0 | 0 | 1624 | 1626 | 1691 | 1653 | 833.2 | 816.7 | 1422 | 1021.6 | 224.24 | 221.69 | 227.1 | 223.46
2025-04-24 | 17 | Avril | 2025-04-25 01:45 | 2025-04-25 02:37 | 50789 | 1 | SAE1006 | 51.93 | 2 | 61 | 128 | 124.7 | 116.905 | 37.9 | 3742 | 222 | 714 | 3.417 | 37.463 | 51.127 | 66.18 | 80.94 | 0 | 0 | 0.133 | 0.096 | 0 | 0 | 0 | 0 | 3.067 | 3.87495 | 2400 | 633 | 2400 | 186 | 155 | 0 | 400 | 0 | 0 | 0 | 420 | 1632 | 1104.2 | 0.0524 | 0.0606 | 0.001 | 0.0034 | 0.0181 | 0.592 | 0.152 | 0.0317 | 0.298 | 0.0168 | 0.0063 | 0.0129 | 0.0586 | 0.155 | 2504/23R1 | 136.2 | 78 | 58.2 | 0 | 0 | 0 | 0 | 7.2 | 0 | 15.7 | 0 | 0 | 44.7 | 0 | 0 | 26.7 | 20.3 | 0 | 0 | 0 | 0 | 0 | 13.7 | 0 | 0 | 0 | 0 | 0 | 1605 | 1632 | 1628 | 1632 | 702.9 | 963.1 | 961.7 | 1104.2 | 222.07 | 230.54 | 232.61 | 240.59
2025-04-24 | 17 | Avril | 2025-04-25 00:53 | 2025-04-25 01:45 | 50788 | 1 | SAE1006 | 52.48 | 6 | 61 | 127 | 122.2 | 116.958 | 38.633 | 3623 | 223 | 774 | 3.817 | 33.275 | 50.969 | 65.91 | 79.16 | 0 | 0 | 0.133 | 0.062 | 0 | 0 | 0 | 0 | 3.867 | 4.34375 | 2400 | 633 | 2400 | 186 | 155 | 0 | 402 | 0 | 0 | 0 | 398 | 1649 | 1013.2 | 0.0558 | 0.0443 | 0.001 | 0.0036 | 0.019 | 0.381 | 0.164 | 0.0439 | 0.29 | 0.0214 | 0.0073 | 0.0144 | 0.0633 | 0.17 | 2504/23R1 | 136.8 | 78.4 | 58.4 | 0 | 0 | 0 | 0 | 7.1 | 0 | 16.3 | 0 | 0 | 44.8 | 0 | 0 | 27.1 | 20.4 | 0 | 0 | 0 | 0 | 0 | 13.6 | 0 | 0 | 0 | 0 | 0 | 1603 | 1607 | 1643 | 1649 | 758.5 | 831.8 | 955.5 | 1013.2 | 228.76 | 233.37 | 223.98 | 225.03
2025-04-24 | 17 | Avril | 2025-04-24 18:17 | 2025-04-25 00:53 | 50787 | 1 | SAE1006 | 50.23 | 8 | 61 | 125 | 121.9 | 117.448 | 41.45 | 3773 | 215 | 964 | 4 | 31.25 | 53.562 | 69.7 | 77.53 | 0 | 0 | 16.317 | 21.6563 | 13.067 | 16.8125 | 0 | 0 | 12.067 | 15.0625 | 2400 | 634 | 2400 | 184 | 155 | 0 | 400 | 0 | 0 | 0 | 405 | 1651 | 191.1 | 0.0475 | 0.0592 | 0.001 | 0.004 | 0.0198 | 0.288 | 0.155 | 0.0374 | 0.256 | 0.0179 | 0.0056 | 0.0154 | 0.0899 | 0.145 | 2504/23R1 | 136.1 | 79.2 | 56.9 | 0 | 0 | 0 | 0 | 7.5 | 0 | 15.6 | 0 | 0 | 52.1 | 0 | 0 | 26.1 | 21.2 | 0 | 0 | 0 | 0 | 0 | 13.6 | 0 | 0 | 0 | 0 | 0 | 1651 | 1658 | 1641 | 1651 | 191.1 | 1204.3 | 1059.2 | 191.1 | 101.4 | 232.83 | 232.64 | 101.4
2025-04-24 | 17 | Avril | 2025-04-24 17:25 | 2025-04-24 18:17 | 50786 | 1 | DD13A | 52.28 | 2 | 62 | 129 | 122.9 | 104.926 | 35.667 | 3112 | 211 | 566 | 4.283 | 30.117 | 47.344 | 59.85 | 79.64 | 0 | 0 | 15.7 | 21.3105 | 19.967 | 25.99995 | 0 | 0 | 0 | 0 | 2400 | 636 | 2400 | 187 | 156 | 0 | 134 | 0 | 0 | 0 | 450 | 1681 | 1416.2 | 0.0561 | 0.0468 | 0.001 | 0.005 | 0.0157 | 0.506 | 0.122 | 0.0374 | 0.123 | 0.0177 | 0.0089 | 0.0167 | 0.0432 | 0.124 | 2504/23R2 | 125.2 | 78.2 | 47 | 0 | 8.4 | 0 | 0 | 24.6 | 0 | 6.3 | 0 | 0 | 27.6 | 0 | 0 | 19.3 | 19 | 0 | 0 | 0 | 0 | 0 | 12.7 | 7.3 | 0 | 0 | 0 | 0 | 1642 | 1687 | 1690 | 1681 | 1168.2 | 1383.4 | 1460.9 | 1416.2 | 239.29 | 227.25 | 229.63 | 232.23
2025-04-24 | 17 | Avril | 2025-04-24 16:29 | 2025-04-24 17:25 | 50785 | 1 | DD13A | 55.57 | 1 | 61 | 127 | 123.6 | 120.008 | 39.117 | 4164 | 233 | 733 | 4.067 | 31.23 | 51.498 | 67.93 | 78.99 | 0 | 0 | 16.233 | 21.9043 | 22.883 | 29.5937 | 0 | 0 | 0 | 0 | 2400 | 634 | 2400 | 186 | 155 | 0 | 129 | 0 | 0 | 0 | 400 | 1663 | 1220.5 | 0.0595 | 0.0489 | 0.001 | 0.003 | 0.0192 | 0.592 | 0.132 | 0.0291 | 0.125 | 0.0147 | 0.0061 | 0.0111 | 0.063 | 0.13 | 2504/23R2 | 136.7 | 79.1 | 57.6 | 0 | 9.7 | 0 | 0 | 25.4 | 0 | 7.2 | 0 | 0 | 34.2 | 0 | 0 | 18.6 | 21.5 | 0 | 0 | 0 | 0 | 0 | 13.3 | 6.8 | 0 | 0 | 0 | 0 | 1607 | 1660 | 1657 | 1663 | 652.2 | 1113.4 | 1170.2 | 1220.5 | 215.48 | 225.98 | 231.26 | 231.09
2025-04-24 | 17 | Avril | 2025-04-24 15:32 | 2025-04-24 16:29 | 50784 | 1 | DD13A | 57.33 | 7 | 63 | 123 | 119.8 | 119.752 | 40.033 | 4064 | 236 | 766 | 3.5 | 35.143 | 53.342 | 69.63 | 79.95 | 0 | 0 | 15.983 | 22.1543 | 24.05 | 31.1563 | 0 | 0 | 0 | 0 | 2400 | 636 | 2400 | 186 | 155 | 0 | 132 | 0 | 0 | 0 | 415 | 1665 | 1108.1 | 0.0632 | 0.0642 | 0.001 | 0.0036 | 0.0213 | 0.539 | 0.108 | 0.0407 | 0.152 | 0.0159 | 0.0048 | 0.0127 | 0.099 | 0.109 | 2504/23R2 | 136.7 | 78.7 | 58 | 0 | 10.1 | 0 | 0 | 24.9 | 0 | 7.1 | 0 | 0 | 34.6 | 0 | 0 | 18.3 | 22.7 | 0 | 0 | 0 | 0 | 0 | 12.7 | 6.3 | 0 | 0 | 0 | 0 | 1679 | 1649 | 1654 | 1665 | 0 | 880.9 | 896.3 | 1108.1 | 65535 | 214.75 | 213.3 | 222.91
2025-04-24 | 17 | Avril | 2025-04-24 14:35 | 2025-04-24 15:32 | 50783 | 1 | DD13A | 56.58 | 6 | 61 | 125 | 120.8 | 119.436 | 40.083 | 3912 | 223 | 742 | 4.45 | 28.09 | 53.031 | 68.71 | 79.38 | 0 | 0 | 15.133 | 21.0645 | 24.95 | 31.9375 | 0 | 0 | 0 | 0 | 2400 | 0 | 2400 | 0 | 0 | 0 | 0 | 0 | 0 | 0 | 415 | 1654 | 195.7 | 0.0684 | 0.0807 | 0.001 | 0.0029 | 0.0186 | 0.776 | 0.111 | 0.0347 | 0.0567 | 0.01 | 0.0066 | 0.0199 | 0.0933 | 0.115 | 2504/23R2 | 136.6 | 78.6 | 58 | 0 | 10.5 | 0 | 0 | 26.2 | 0 | 5.9 | 0 | 0 | 34.3 | 0 | 0 | 18.5 | 19.5 | 0 | 0 | 0 | 0 | 0 | 14.3 | 7.4 | 0 | 0 | 0 | 0 | 1584 | 1687 | 1688 | 1654 | 439.8 | 1265.2 | 253.5 | 195.7 | 199.01 | 220.7 | 102.14 | 101.53
2025-04-24 | 17 | Avril | 2025-04-24 13:41 | 2025-04-24 14:35 | 50782 | 1 | SAE1006 | 53.92 | 2 | 62 | 126 | 122.7 | 119.608 | 38.083 | 3425 | 211 | 667 | 3.9 | 32.308 | 51.312 | 65.17 | 80.84 | 0 | 0 | 0.1 | 0.031 | 0 | 0 | 0 | 0 | 2.567 | 2.9065 | 2400 | 635 | 2400 | 185 | 156 | 0 | 395 | 0 | 0 | 0 | 420 | 1676 | 1080.1 | 0.0745 | 0.0557 | 0.001 | 0.0022 | 0.0198 | 0.543 | 0.159 | 0.0359 | 0.297 | 0.011 | 0.0058 | 0.0115 | 0.0862 | 0.154 | 2504/23R1 | 136.8 | 74.4 | 62.4 | 0 | 0 | 0 | 0 | 7.9 | 0 | 16.5 | 0 | 0 | 44.2 | 0 | 0 | 26.7 | 20.1 | 0 | 0 | 0 | 0 | 0 | 14 | 7.4 | 0 | 0 | 0 | 0 | 1612 | 1665 | 1673 | 1676 | 563.5 | 37.3 | 1068 | 1080.1 | 202.02 | -26.16 | 215.86 | 215.06
2025-04-24 | 17 | Avril | 2025-04-24 11:53 | 2025-04-24 13:41 | 50781 | 1 | SAE1006 | 108.2 | 8 | 62 | 120 | 117.9 | 119.547 | 27.817 | 2950 | 142 | 1304 | 3.867 | 31.034 | 35.844 | 50.62 | 77.31 | 0 | 0 | 0.083 | 0.031 | 0 | 0 | 0 | 0 | 0 | 0 | 2400 | 633 | 2440 | 184 | 154 | 0 | 225 | 0 | 0 | 0 | 400 | 1656 | 1031.7 | 0.0672 | 0.0617 | 0.001 | 0.0025 | 0.0184 | 0.256 | 0.152 | 0.0406 | 0.206 | 0.0099 | 0.0048 | 0.0154 | 0.0741 | 0.158 | 2504/23R1 | 78.8 | 78.8 | 0 | 0 | 0 | 0 | 0 | 3.5 | 0 | 9.5 | 0 | 0 | 24.1 | 0 | 0 | 15.2 | 11.7 | 0 | 0 | 0 | 0 | 0 | 7.5 | 7.3 | 0 | 0 | 0 | 0 | 1562 | 1639 | 1644 | 1656 | 434.3 | 792.8 | 879 | 1031.7 | 210.05 | 212.44 | 217.31 | 222.55
2025-04-24 | 17 | Avril | 2025-04-24 11:00 | 2025-04-24 11:53 | 50780 | 1 | SAE1006 | 53.27 | 7 | 63 | 121 | 116.3 | 119.655 | 37.183 | 3579 | 220 | 628 | 3.983 | 30.377 | 50 | 64.2 | 80.68 | 0 | 0 | 0.1 | 0.031 | 0 | 0 | 0 | 0 | 3.717 | 4.627 | 2400 | 633 | 2400 | 185 | 155 | 0 | 398 | 0 | 0 | 0 | 420 | 1675 | 1104.9 | 0.0745 | 0.0662 | 0.001 | 0.0029 | 0.0211 | 0.737 | 0.182 | 0.042 | 0.305 | 0.0166 | 0.0065 | 0.0133 | 0.0986 | 0.185 | 2504/23R1 | 136.9 | 75.7 | 61.2 | 0 | 0 | 0 | 0 | 7.4 | 0 | 16.1 | 0 | 0 | 45.4 | 0 | 0 | 27.1 | 18.9 | 0 | 0 | 0 | 0 | 0 | 14.5 | 7.5 | 0 | 0 | 0 | 0 | 1578 | 1671 | 1688 | 1675 | 561.2 | 900.8 | 1289.5 | 1104.9 | 220.2 | 204.44 | 221.55 | 217.27
2025-04-24 | 17 | Avril | 2025-04-24 10:08 | 2025-04-24 11:00 | 50779 | 1 | SAE1006 | 52.3 | 6 | 60 | 126 | 122 | 119.542 | 37.1 | 3339 | 215 | 758 | 3.7 | 34.054 | 50.062 | 64.05 | 80.96 | 0 | 0 | 0.033 | 0 | 0 | 0 | 0 | 0 | 0 | 0 | 2400 | 644 | 2400 | 187 | 155 | 0 | 396 | 0 | 0 | 0 | 383 | 1658 | 998.5 | 0.0995 | 0.0672 | 0.001 | 0.0068 | 0.0486 | 0.902 | 0.15 | 0.0383 | 0.297 | 0.0089 | 0.0059 | 0.0162 | 0.0843 | 0.147 | 2504/23R1 | 136.2 | 74.6 | 61.6 | 0 | 0 | 0 | 0 | 7 | 0 | 16.4 | 0 | 0 | 45.7 | 0 | 0 | 27.3 | 18.1 | 0 | 0 | 0 | 0 | 0 | 14.6 | 7.1 | 0 | 0 | 0 | 0 | 1660 | 1639 | 1657 | 1658 | 958.3 | 31.8 | 975.7 | 998.5 | 214.96 | -23.88 | 217.91 | 219.06
2025-04-24 | 17 | Avril | 2025-04-24 09:16 | 2025-04-24 10:08 | 50778 | 1 | SAE1006 | 51.22 | 2 | 61 | 128 | 123.8 | 35.932 | 37.717 | 3598 | 219 | 780 | 3.833 | 33.391 | 51.031 | 65.91 | 81.18 | 0 | 0 | 0.083 | 0.062 | 0 | 0 | 0 | 0 | 2.883 | 3.34325 | 2400 | 633 | 2400 | 186 | 157 | 0 | 405 | 0 | 0 | 0 | 390 | 1670 | 1035.8 | 0.0666 | 0.0739 | 0.001 | 0.0031 | 0.0184 | 0.646 | 0.15 | 0.0377 | 0.3 | 0.0099 | 0.0064 | 0.0177 | 0.116 | 0.151 | 2504/23R1 | 136.5 | 77.6 | 58.9 | 0 | 0 | 0 | 0 | 7.4 | 0 | 16.4 | 0 | 0 | 43.4 | 0 | 0 | 27.5 | 20.3 | 0 | 0 | 0 | 0 | 0 | 14.2 | 7.3 | 0 | 0 | 0 | 0 | 1593 | 1605 | 1664 | 1670 | 552.6 | 596.1 | 746 | 1035.8 | 210.91 | 209.95 | 194.39 | 215.24
2025-04-24 | 17 | Avril | 2025-04-24 08:10 | 2025-04-24 09:16 | 50777 | 1 | SAE1006 | 66.47 | 8 | 61 | 127 | 124.3 | 115.993 | 38.8 | 3801 | 227 | 888 | 3.65 | 34.795 | 51.469 | 67.43 | 79.59 | 0 | 0 | 0.033 | 0.031 | 0 | 0 | 0 | 0 | 4.433 | 4.84375 | 2400 | 633 | 2400 | 186 | 155 | 0 | 400 | 0 | 0 | 0 | 435 | 1653 | 195.1 | 0.0587 | 0.0576 | 0.001 | 0.0022 | 0.0163 | 0.411 | 0.142 | 0.0263 | 0.278 | 0.0103 | 0.0061 | 0.0148 | 0.0989 | 0.14 | 2504/23R1 | 136.2 | 75.6 | 60.6 | 0 | 0 | 0 | 0 | 6.3 | 0 | 16.2 | 0 | 0 | 45.6 | 0 | 0 | 26.9 | 19.3 | 0 | 0 | 0 | 0 | 0 | 14.6 | 7.3 | 0 | 0 | 0 | 0 | 1590 | 1678 | 1654 | 1653 | 673.8 | 1337.4 | 195.7 | 195.1 | 227.12 | 229.66 | 101.53 | 101.84
2025-04-24 | 17 | Avril | 2025-04-24 07:16 | 2025-04-24 08:10 | 50776 | 1 | SAE1006 | 54.15 | 7 | 62 | 121 | 116.8 | 122.319 | 38.017 | 3696 | 221 | 748 | 3.4 | 35.588 | 51.75 | 66.8 | 81.67 | 0 | 0 | 0.067 | 0.031 | 0 | 0 | 0 | 0 | 0.85 | 0.938 | 2400 | 633 | 2400 | 185 | 158 | 0 | 400 | 0 | 0 | 0 | 420 | 1663 | 1130.8 | 0.071 | 0.0619 | 0.001 | 0.003 | 0.0211 | 0.548 | 0.144 | 0.0316 | 0.315 | 0.0178 | 0.0065 | 0.0113 | 0.0924 | 0.14 | 2504/23R1 | 136.3 | 76.3 | 60 | 0 | 0 | 0 | 0 | 7.4 | 0 | 15.9 | 0 | 0 | 45.3 | 0 | 0 | 27.4 | 19.3 | 0 | 0 | 0 | 0 | 0 | 14.2 | 6.8 | 0 | 0 | 0 | 0 | 1636 | 1659 | 1663 |  | 840 | 941.6 | 1130.8 |  | 218.32 | 214.21 | 225.49
2025-04-24 | 17 | Avril | 2025-04-24 06:17 | 2025-04-24 07:16 | 50775 | 1 | SAE1006 | 59.2 | 6 | 60 | 121 | 116.7 | 122.146 | 38.283 | 3828 | 216 | 789 | 3.833 | 31.565 | 51.344 | 66.93 | 80.47 | 0 | 0 | 0.1 | 0.03075 | 0 | 0 | 0 | 0 | 19.666 | 26.9998 | 2400 | 634 | 2400 | 185 | 155 | 0 | 405 | 0 | 0 | 0 | 420 | 1694 | 1172.7 | 0.0745 | 0.0637 | 0.001 | 0.0029 | 0.0218 | 0.562 | 0.137 | 0.0363 | 0.315 | 0.0179 | 0.0072 | 0.0119 | 0.0651 | 0.136 | 2504/23R1 | 125.4 | 77.9 | 47.5 | 0 | 0 | 0 | 0 | 6.8 | 0 | 13.8 | 0 | 0 | 39.6 | 0 | 0 | 25.9 | 18.6 | 0 | 0 | 0 | 0 | 0 | 12.9 | 7.8 | 0 | 0 | 0 | 0 | 1602 | 1596 | 1679 | 1694 | 260.7 | 551.4 | 886.2 | 1172.7 | 150.77 | 209.12 | 198.9 | 211.33
2025-04-24 | 17 | Avril | 2025-04-24 05:24 | 2025-04-24 06:17 | 50774 | 1 | SAE1006 | 52.62 | 2 | 61 | 125 | 121.6 | 121.813 | 39.017 | 3625 | 231 | 822 | 4 | 31.25 | 51.686 | 66.86 | 79.48 | 0 | 0 | 0.017 | 0 | 0 | 0 | 0 | 0 | 2.617 | 2.74955 | 2400 | 633 | 2400 | 185 | 158 | 0 | 405 | 0 | 0 | 0 | 350 | 1676 | 999 | 0.0802 | 0.0672 | 0.001 | 0.0025 | 0.0204 | 0.571 | 0.147 | 0.039 | 0.305 | 0.015 | 0.0055 | 0.0131 | 0.0873 | 0.15 | 2504/23R1 | 136.2 | 77.7 | 58.5 | 0 | 0 | 0 | 0 | 8 | 0 | 16 | 0 | 0 | 43.7 | 0 | 0 | 27.1 | 20.5 | 0 | 0 | 0 | 0 | 0 | 13.7 | 7.2 | 0 | 0 | 0 | 0 | 1608 | 1653 | 1676 |  | 523.3 | 775.2 | 999 |  | 198.75 | 203.19 | 209.33
2025-04-23 | 17 | Avril | 2025-04-24 04:31 | 2025-04-24 05:24 | 50773 | 1 | SAE1006 | 52.85 | 8 | 62 | 128 | 123.6 | 122.2 | 39.283 | 3589 | 221 | 532 | 3.633 | 35.229 | 51.5 | 65.34 | 78.66 | 0 | 0 | 0.133 | 0.031 | 0 | 0 | 0 | 0 | 2.7 | 2.906 | 2400 | 0 | 2400 | 0 | 0 | 0 | 0 | 0 | 0 | 0 | 390 | 1663 | 995.1 | 0.0475 | 0.0582 | 0.001 | 0.0026 | 0.0193 | 0.48 | 0.151 | 0.031 | 0.3 | 0.0191 | 0.0052 | 0.0108 | 0.0625 | 0.153 | 2504/23R1 | 136.7 | 76.5 | 60.2 | 0 | 0 | 0 | 0 | 7.4 | 0 | 16.1 | 0 | 0 | 42.9 | 0 | 0 | 27.2 | 21.4 | 0 | 0 | 0 | 0 | 0 | 13.9 | 7.8 | 0 | 0 | 0 | 0 | 1592 | 1645 | 1663 |  | 606 | 846.4 | 995.1 |  | 218.23 | 213.99 | 216.1
2025-04-23 | 17 | Avril | 2025-04-24 03:33 | 2025-04-24 04:31 | 50772 | 1 | SAE1006 | 58.38 | 7 | 63 | 126 | 121.5 | 122.231 | 40.633 | 3900 | 231 | 641 | 3.3 | 38.182 | 52.314 | 67.57 | 77.25 | 0 | 0 | 0.1 | 0.062 | 0 | 0 | 0 | 0 | 5.45 | 5.75245 | 2400 | 633 | 2400 | 186 | 156 | 0 | 398 | 0 | 0 | 0 | 375 | 1651 | 955.2 | 0.0568 | 0.0503 | 0.001 | 0.0015 | 0.0144 | 0.25 | 0.132 | 0.0351 | 0.291 | 0.0201 | 0.005 | 0.0085 | 0.0777 | 0.131 | 2504/23R1 | 136.4 | 77.5 | 58.9 | 0 | 0 | 0 | 0 | 7.2 | 0 | 16.1 | 0 | 0 | 44 | 0 | 0 | 27.3 | 19.9 | 0 | 0 | 0 | 0 | 0 | 14.9 | 7 | 0 | 0 | 0 | 0 | 1567 | 1584 | 1607 | 1651 | 599.9 | 625 | 675 | 955.2 | 231.09 | 224.86 | 218.01 | 219.61
2025-04-23 | 17 | Avril | 2025-04-24 02:35 | 2025-04-24 03:33 | 50771 | 1 | SAE1006 | 57.38 | 6 | 60 | 127 | 124.2 | 122.392 | 38.8 | 3399 | 224 | 625 | 4.167 | 30.48 | 50.5 | 64.16 | 78.09 | 0 | 0 | 0.05 | 0 | 0 | 0 | 0 | 0 | 2.767 | 2.469 | 2400 | 633 | 2400 | 186 | 156 | 0 | 394 | 0 | 0 | 0 | 413 | 1683 | 1079.6 | 0.0604 | 0.0579 | 0.001 | 0.0021 | 0.0207 | 0.61 | 0.142 | 0.0428 | 0.292 | 0.0167 | 0.0052 | 0.0104 | 0.0566 | 0.142 | 2504/23R1 | 125.7 | 76.8 | 48.9 | 0 | 0 | 0 | 0 | 7.5 | 0 | 15.1 | 0 | 0 | 39.1 | 0 | 0 | 25.2 | 18.5 | 0 | 0 | 0 | 0 | 0 | 13.1 | 7.2 | 0 | 0 | 0 | 0 | 1608 | 1659 | 1704 | 1683 | 493.9 | 820.7 | 1378.3 | 1079.6 | 194.5 | 204.12 | 217.75 | 211.22
2025-04-23 | 17 | Avril | 2025-04-24 01:45 | 2025-04-24 02:35 | 50770 | 1 | SAE1006 | 50.72 | 2 | 63 | 129 | 125.5 | 122.371 | 37.8 | 3611 | 223 | 514 | 3.2 | 40.312 | 50.969 | 64.81 | 80.9 | 0 | 0 | 0.017 | 0 | 0 | 0 | 0 | 0 | 2.733 | 3.06275 | 2400 | 632 | 2400 | 185 | 156 | 0 | 403 | 0 | 0 | 0 | 405 | 1662 | 1040.7 | 0.0506 | 0.0529 | 0.001 | 0.0025 | 0.0159 | 0.662 | 0.139 | 0.0369 | 0.288 | 0.0121 | 0.0049 | 0.0139 | 0.0908 | 0.137 | 2504/23R1 | 136.7 | 76.9 | 59.8 | 0 | 0 | 0 | 0 | 7 | 0 | 15.6 | 0 | 0 | 43.3 | 0 | 0 | 27.4 | 20.2 | 0 | 0 | 0 | 0 | 0 | 15.9 | 7.3 | 0 | 0 | 0 | 0 | 1577 | 1601 | 1662 |  | 628.7 | 673.5 | 1040.7 |  | 229.1 | 221.11 | 219.93
2025-04-23 | 17 | Avril | 2025-04-24 00:51 | 2025-04-24 01:45 | 50769 | 1 | SAE1006 | 53.85 | 8 | 63 | 127 | 124.4 | 122.622 | 41.367 | 3948 | 237 | 619 | 3.383 | 37.537 | 51.717 | 67.05 | 75.01 | 0 | 0 | 0.117 | 0.062 | 0 | 0 | 0 | 0 | 0 | 0 | 2400 | 633 | 2400 | 186 | 155 | 0 | 405 | 0 | 0 | 0 | 375 | 1648 | 947.1 | 0.062 | 0.0704 | 0.001 | 0.0026 | 0.0174 | 0.474 | 0.149 | 0.0445 | 0.284 | 0.0176 | 0.006 | 0.0097 | 0.0787 | 0.153 | 2504/23R1 | 136.4 | 78.6 | 57.8 | 0 | 0 | 0 | 0 | 7.2 | 0 | 16 | 0 | 0 | 44.1 | 0 | 0 | 27 | 20.3 | 0 | 0 | 0 | 0 | 0 | 14.5 | 7.3 | 0 | 0 | 0 | 0 | 1603 | 1653 | 1653 | 1648 | 481.5 | 928.4 | 895.5 | 947.1 | 195.34 | 216.43 | 213.78 | 220.61
2025-04-23 | 17 | Avril | 2025-04-23 23:58 | 2025-04-24 00:51 | 50768 | 1 | SAE1006 | 52.4 | 7 | 63 | 128 | 122.8 | 98.223 | 39.217 | 3689 | 233 | 668 | 3.7 | 34.595 | 51.938 | 66.68 | 79.46 | 0 | 0 | 0.067 | 0.03075 | 0 | 0 | 0 | 0 | 2.9 | 3.3415 | 2400 | 631 | 2400 | 185 | 155 | 0 | 403 | 0 | 0 | 0 | 375 | 1674 | 952.4 | 0.0838 | 0.0833 | 0.001 | 0.0023 | 0.0187 | 0.676 | 0.148 | 0.0404 | 0.3 | 0.0182 | 0.0047 | 0.0098 | 0.0834 | 0.151 | 2504/23R1 | 136.9 | 77.8 | 59.1 | 0 | 0 | 0 | 0 | 8.1 | 0 | 14.8 | 0 | 0 | 43.2 | 0 | 0 | 27.1 | 20.2 | 0 | 0 | 0 | 0 | 0 | 15.8 | 7.7 | 0 | 0 | 0 | 0 | 1580 | 1623 | 1674 |  | 473.4 | 642.3 | 952.4 |  | 206.6 | 205.66 | 206.9
2025-04-23 | 17 | Avril | 2025-04-23 23:00 | 2025-04-23 23:58 | 50767 | 1 | SAE1006 | 58.93 | 6 | 61 | 128 | 123.4 | 122.728 | 39.683 | 3696 | 226 | 697 | 3.45 | 37.101 | 51.5 | 66.36 | 77.87 | 0 | 0 | 0.133 | 0.062 | 0 | 0 | 0 | 0 | 4.283 | 4.281 | 2400 | 633 | 2400 | 184 | 154 | 0 | 397 | 0 | 0 | 0 | 435 | 1691 | 1177.6 | 0.0736 | 0.0718 | 0.001 | 0.0022 | 0.0155 | 1.02 | 0.152 | 0.0271 | 0.303 | 0.0129 | 0.0053 | 0.0127 | 0.0904 | 0.151 | 2504/23R1 | 136.3 | 77.6 | 58.7 | 0 | 0 | 0 | 0 | 7.6 | 0 | 15.1 | 0 | 0 | 44.2 | 0 | 0 | 26.8 | 20 | 0 | 0 | 0 | 0 | 0 | 14.8 | 7.8 | 0 | 0 | 0 | 0 | 1589 | 1626 | 1648 | 1691 | 499.3 | 670.5 | 845.4 | 1177.6 | 205.62 | 207.19 | 212.27 | 213.26
2025-04-23 | 17 | Avril | 2025-04-23 22:07 | 2025-04-23 23:00 | 50766 | 1 | SAE1006 | 52.35 | 2 | 63 | 126 | 124.4 | 122.52 | 40.35 | 3777 | 228 | 718 | 3.317 | 37.99 | 53.25 | 68.44 | 79.18 | 0 | 0 | 0.017 | 0.031 | 0 | 0 | 0 | 0 | 4.9 | 6 | 2400 | 632 | 2400 | 185 | 155 | 0 | 404 | 0 | 0 | 0 | 413 | 1694 | 1079.8 | 0.073 | 0.0788 | 0.001 | 0.0022 | 0.0172 | 0.477 | 0.132 | 0.0323 | 0.314 | 0.0176 | 0.0064 | 0.0101 | 0.0862 | 0.126 | 2504/23R1 | 136.6 | 78.1 | 58.5 | 0 | 0 | 0 | 0 | 7.5 | 0 | 15.8 | 0 | 0 | 43.1 | 0 | 0 | 26.7 | 20.9 | 0 | 0 | 0 | 0 | 0 | 15 | 7.6 | 0 | 0 | 0 | 0 | 1573 | 1589 | 1644 | 1694 | 460.4 | 506.2 | 725.2 | 1079.8 | 208.36 | 206.63 | 203.17 | 205.27
2025-04-23 | 17 | Avril | 2025-04-23 21:14 | 2025-04-23 22:07 | 50765 | 1 | SAE1006 | 53.25 | 8 | 63 | 123 | 121.7 | 122.473 | 42 | 4038 | 238 | 882 | 3.1 | 39.677 | 53.656 | 70.35 | 76.65 | 0 | 0 | 0.117 | 0.031 | 0 | 0 | 0 | 0 | 5.233 | 5.25025 | 2400 | 634 | 2400 | 185 | 155 | 0 | 405 | 0 | 0 | 0 | 420 | 1657 | 1105.4 | 0.0723 | 0.0679 | 0.001 | 0.0029 | 0.0201 | 0.526 | 0.142 | 0.0371 | 0.316 | 0.017 | 0.0063 | 0.0112 | 0.077 | 0.143 | 2504/23R1 | 136.8 | 76.8 | 60 | 0 | 0 | 0 | 0 | 7.8 | 0 | 16 | 0 | 0 | 45.2 | 0 | 0 | 27.1 | 18.1 | 0 | 0 | 0 | 0 | 0 | 15.2 | 7.4 | 0 | 0 | 0 | 0 | 1574 | 1620 | 1637 | 1657 | 498.8 | 796.1 | 857.3 | 1105.4 | 213.71 | 223.07 | 219.27 | 227.08
2025-04-23 | 17 | Avril | 2025-04-23 18:36 | 2025-04-23 21:14 | 50764 | 1 | SAE1006 | 52.5 | 7 | 63 | 123 | 119.9 | 122.868 | 44.283 | 4269 | 239 | 1016 | 3.383 | 36.355 | 55.844 | 73.78 | 75.66 | 0 | 0 | 0.133 | 0.03075 | 0 | 0 | 0 | 0 | 6.717 | 7.74975 | 2400 | 632 | 2400 | 183 | 155 | 0 | 406 | 0 | 0 | 0 | 375 | 1668 | 956.3 | 0.0974 | 0.0746 | 0.001 | 0.0047 | 0.0245 | 0.46 | 0.141 | 0.037 | 0.31 | 0.0174 | 0.0074 | 0.0126 | 0.0757 | 0.141 | 2504/23R1 | 136.7 | 77.4 | 59.3 | 0 | 0 | 0 | 0 | 7.7 | 0 | 16.6 | 0 | 0 | 51.7 | 0 | 0 | 27.6 | 20.1 | 0 | 0 | 0 | 0 | 0 | 13 | 0 | 0 | 0 | 0 | 0 | 1565 | 1619 | 1644 | 1668 | 553.1 | 761 | 879 | 956.3 | 226.21 | 220.3 | 217.31 | 210.46
2025-04-23 | 17 | Avril | 2025-04-23 17:44 | 2025-04-23 18:36 | 50763 | 1 | SAE1006 | 52.5 | 6 | 61 | 129 | 124.1 | 112.311 | 38.8 | 3678 | 215 | 1033 | 3.117 | 41.39 | 51.594 | 67.73 | 79.78 | 0 | 0 | 0.017 | 0 | 0 | 0 | 0 | 0 | 3.934 | 3.6855 | 2400 | 632 | 2400 | 184 | 155 | 0 | 400 | 0 | 0 | 0 | 413 | 1674 | 1069.1 | 0.0643 | 0.0631 | 0.001 | 0.0015 | 0.0157 | 0.574 | 0.141 | 0.0397 | 0.301 | 0.0168 | 0.0061 | 0.0113 | 0.0513 | 0.143 | 2504/23R1 | 125.7 | 72.4 | 53.3 | 0 | 0 | 0 | 0 | 15 | 0 | 7 | 0 | 0 | 37.8 | 0 | 0 | 25.9 | 19.1 | 0 | 0 | 0 | 0 | 0 | 14.3 | 0 | 0 | 0 | 0 | 0 | 1604 | 1646 | 1654 | 1674 | 673.8 | 777.6 | 846.8 | 1069.1 | 219.51 | 207.21 | 209.13 | 215.39
2025-04-23 | 17 | Avril | 2025-04-23 16:52 | 2025-04-23 17:44 | 50762 | 1 | SAE1006 | 51.72 | 7 | 63 | 128 | 125.8 | 121.909 | 37.283 | 3601 | 213 | 765 | 3.833 | 33.391 | 49.188 | 63.99 | 79.16 | 0 | 0 | 0.033 | 0 | 0 | 0 | 0 | 0 | 2.717 | 2.9065 | 2400 | 632 | 2400 | 184 | 155 | 0 | 410 | 0 | 0 | 0 | 415 | 1664 | 1060.3 | 0.0608 | 0.0563 | 0.001 | 0.0024 | 0.0163 | 0.549 | 0.13 | 0.0273 | 0.317 | 0.0126 | 0.0055 | 0.0121 | 0.0671 | 0.14 | 2504/23R1 | 124.8 | 75.4 | 49.4 | 0 | 0 | 0 | 0 | 6.2 | 0 | 26.2 | 0 | 0 | 42.3 | 0 | 0 | 27 | 4.8 | 0 | 0 | 0 | 0 | 0 | 11.1 | 0 | 0 | 0 | 0 | 0 | 1602 | 1640 | 1664 |  | 774.5 | 893.8 | 1060.3 |  | 230.84 | 220.71 | 220.22
2025-04-23 | 17 | Avril | 2025-04-23 15:59 | 2025-04-23 16:52 | 50761 | 1 | SAE1006 | 53.3 | 6 | 62 | 128 | 125.7 | 121.807 | 39.233 | 3774 | 217 | 604 | 3.7 | 34.595 | 52.812 | 67.48 | 80.77 | 0 | 0 | 0.133 | 0.094 | 0 | 0 | 0 | 0 | 4.217 | 5.2185 | 2400 | 632 | 2400 | 183 | 159 | 0 | 406 | 0 | 0 | 0 | 445 | 1663 | 1140.2 | 0.0684 | 0.0562 | 0.001 | 0.0026 | 0.0165 | 0.443 | 0.128 | 0.0377 | 0.318 | 0.0195 | 0.0063 | 0.0084 | 0.0742 | 0.125 | 2504/23R1 | 136.4 | 76.8 | 59.6 | 0 | 0 | 0 | 0 | 7.2 | 0 | 16.2 | 0 | 0 | 44.1 | 0 | 0 | 26.9 | 21.9 | 0 | 0 | 0 | 0 | 0 | 12.7 | 0 | 0 | 0 | 0 | 0 | 1581 | 1602 | 1655 | 1663 | 608.7 | 657.8 | 937.9 | 1140.2 | 224.55 | 218.83 | 216.09 | 226.09
2025-04-23 | 17 | Avril | 2025-04-23 15:05 | 2025-04-23 15:59 | 50760 | 1 | SAE1006 | 53.33 | 2 | 63 | 125 | 121.2 | 122.329 | 39.85 | 3658 | 229 | 823 | 3.833 | 32.609 | 52.812 | 68.09 | 79.52 | 0 | 0 | 0.133 | 0.125 | 0 | 0 | 0 | 0 | 1.25 | 1.3125 | 2400 | 633 | 2400 | 184 | 156 | 0 | 407 | 0 | 0 | 0 | 415 | 1662 | 1032.1 | 0.0534 | 0.0691 | 0.001 | 0.0035 | 0.0149 | 0.41 | 0.146 | 0.0381 | 0.314 | 0.0154 | 0.0061 | 0.0098 | 0.0816 | 0.141 | 2504/23R1 | 136.1 | 79.2 | 56.9 | 0 | 0 | 0 | 0 | 7.2 | 0 | 16.1 | 0 | 0 | 44.7 | 0 | 0 | 27.1 | 19.6 | 0 | 0 | 0 | 0 | 0 | 14.2 | 0 | 0 | 0 | 0 | 0 | 1592 | 1662 |  |  | 555.1 | 1032.1 |  |  | 211.78 | 219.32
2025-04-23 | 17 | Avril | 2025-04-23 14:14 | 2025-04-23 15:05 | 50759 | 1 | SAE1006 | 50.83 | 8 | 61 | 126 | 121.9 | 122.24 | 37.3 | 3596 | 216 | 727 | 4.05 | 31.111 | 51.375 | 66.01 | 82.64 | 0 | 0 | 0.1 | 0.062 | 0 | 0 | 0 | 0 | 1.6 | 1.781 | 2400 | 632 | 2400 | 183 | 155 | 0 | 411 | 0 | 0 | 0 | 415 | 1676 | 1046 | 0.0656 | 0.0631 | 0.001 | 0.0026 | 0.0157 | 0.417 | 0.146 | 0.0457 | 0.336 | 0.0143 | 0.0062 | 0.0101 | 0.0634 | 0.144 | 2504/23R1 | 136.7 | 77.9 | 58.8 | 0 | 0 | 0 | 0 | 7 | 0 | 16.2 | 0 | 0 | 44.8 | 0 | 0 | 27 | 20.6 | 0 | 0 | 0 | 0 | 0 | 13.5 | 0 | 0 | 0 | 0 | 0 | 1604 | 1653 | 1676 |  | 612.9 | 826.3 | 1046 |  | 212.54 | 207.87 | 212.7
2025-04-23 | 17 | Avril | 2025-04-23 13:15 | 2025-04-23 14:14 | 50758 | 1 | SAE1006 | 59.05 | 2 | 62 | 126 | 119.3 | 97.889 | 37.833 | 3610 | 210 | 489 | 4.383 | 28.745 | 50.469 | 64.15 | 80.04 | 0 | 0 | 0.067 | 0.031 | 0 | 0 | 0 | 0 | 2.483 | 2.65675 | 2400 | 637 | 2400 | 184 | 156 | 0 | 396 | 0 | 0 | 0 | 445 | 1689 | 1220.6 | 0.0702 | 0.0614 | 0.001 | 0.0033 | 0.0218 | 0.532 | 0.156 | 0.0439 | 0.298 | 0.0171 | 0.0065 | 0.0129 | 0.0607 | 0.154 | 2504/19R3 | 125.5 | 68.1 | 57.4 | 0 | 0 | 0 | 0 | 9.3 | 0 | 14.1 | 0 | 0 | 38.6 | 0 | 0 | 21.7 | 18.1 | 0 | 0 | 0 | 0 | 0 | 16.8 | 0 | 0 | 0 | 0 | 0 | 1633 | 1657 | 1689 |  | 823.7 | 907.7 | 1220.6 |  | 218.51 | 212.6 | 216.98
2025-04-23 | 17 | Avril | 2025-04-23 12:23 | 2025-04-23 13:15 | 50757 | 1 | SAE1006 | 52.53 | 8 | 63 | 126 | 123.1 | 122.558 | 38.6 | 3671 | 224 | 579 | 4.133 | 30.484 | 50.75 | 65.04 | 78.89 | 0 | 0 | 0.133 | 0.062 | 0 | 0 | 0 | 0 | 2.3 | 2.219 | 2400 | 633 | 2400 | 184 | 155 | 0 | 402 | 0 | 0 | 0 | 415 | 1679 | 1077.1 | 0.0376 | 0.0834 | 0.001 | 0.0034 | 0.0195 | 1.06 | 0.145 | 0.0421 | 0.314 | 0.014 | 0.0063 | 0.0099 | 0.039 | 0.147 | 2504/19R3 | 124.9 | 72 | 52.9 | 0 | 0 | 0 | 0 | 8.7 | 0 | 14.8 | 0 | 0 | 38.5 | 0 | 0 | 20.4 | 18.2 | 0 | 0 | 0 | 0 | 0 | 16.7 | 0 | 0 | 0 | 0 | 0 | 1627 | 1656 | 1679 |  | 675.8 | 817.2 | 1077.1 |  | 207.22 | 205.43 | 213.22
2025-04-23 | 17 | Avril | 2025-04-23 11:30 | 2025-04-23 12:23 | 50756 | 1 | SAE1006 | 52.5 | 7 | 63 | 125 | 120.9 | 122.32 | 39.633 | 3700 | 223 | 909 | 4.1 | 30.488 | 52.938 | 68.67 | 80.14 | 0 | 0 | 0.067 | 0.031 | 0 | 0 | 0 | 0 | 3.467 | 3.7815 | 2400 | 632 | 2400 | 184 | 155 | 0 | 395 | 0 | 0 | 0 | 415 | 1655 | 1037.9 | 0.067 | 0.0758 | 0.001 | 0.0029 | 0.0219 | 0.575 | 0.136 | 0.0538 | 0.326 | 0.0134 | 0.0059 | 0.0096 | 0.101 | 0.138 | 2504/19R3 | 136.1 | 77.5 | 58.6 | 0 | 0 | 0 | 0 | 11.4 | 0 | 15.5 | 0 | 0 | 40.8 | 0 | 0 | 23 | 20.2 | 0 | 0 | 0 | 0 | 0 | 18.1 | 0 | 0 | 0 | 0 | 0 | 1599 | 1619 | 1655 |  | 584.3 | 701.6 | 1037.9 |  | 211.75 | 214.32 | 223.54
2025-04-23 | 17 | Avril | 2025-04-23 10:34 | 2025-04-23 11:30 | 50755 | 1 | SAE1006 | 56.07 | 6 | 61 | 126 | 120.9 | 122.663 | 38.9 | 3524 | 229 | 660 | 3.833 | 32.87 | 50.969 | 65.17 | 78.62 | 0 | 0 | 0.033 | 0 | 0 | 0 | 0 | 0 | 0.283 | 0.40675 | 2400 | 633 | 2400 | 184 | 155 | 0 | 400 | 0 | 0 | 0 | 415 | 1665 | 1161.7 | 0.0602 | 0.063 | 0.0074 | 0.0041 | 0.033 | 0.482 | 0.146 | 0.0382 | 0.292 | 0.0141 | 0.0055 | 0.0102 | 0.0865 | 0.149 | 2504/19R3 | 136.5 | 76.9 | 59.6 | 0 | 0 | 0 | 0 | 11.1 | 0 | 16.4 | 0 | 0 | 41.1 | 0 | 0 | 22.7 | 21.1 | 0 | 0 | 0 | 0 | 0 | 17.3 | 0 | 0 | 0 | 0 | 0 | 1671 | 1665 |  |  | 1113 | 1161.7 |  |  | 219.98 | 226.38
2025-04-23 | 17 | Avril | 2025-04-23 09:39 | 2025-04-23 10:34 | 50754 | 1 | SAE1006 | 55.48 | 2 | 62 | 126 | 122.8 | 122.661 | 40.817 | 4121 | 237 | 460 | 4.05 | 31.111 | 53.562 | 68.76 | 78.74 | 0 | 0 | 16.333 | 21.5625 | 24.484 | 31.9687 | 0 | 0 | 0 | 0 | 2400 | 634 | 2400 | 185 | 154 | 0 | 400 | 0 | 0 | 0 | 415 | 1657 | 1090.2 | 0.0669 | 0.0708 | 0.001 | 0.0025 | 0.0227 | 0.652 | 0.144 | 0.0426 | 0.284 | 0.009 | 0.0063 | 0.0161 | 0.0778 | 0.142 | 2504/19R3 | 136.8 | 80.4 | 56.4 | 0 | 0 | 0 | 0 | 11.5 | 0 | 15.6 | 0 | 0 | 40.8 | 0 | 0 | 23 | 19.6 | 0 | 0 | 0 | 0 | 0 | 18.6 | 0 | 0 | 0 | 0 | 0 | 1587 | 1643 | 1662 | 1657 | 468.5 | 765.7 | 952.2 | 1090.2 | 202.03 | 207.71 | 213.4 | 226.06
2025-04-23 | 17 | Avril | 2025-04-23 08:39 | 2025-04-23 09:39 | 50753 | 1 | SAE1006 | 59.62 | 8 | 62 | 125 | 121.5 | 122.317 | 38.8 | 3537 | 220 | 416 | 4.767 | 26.224 | 51.531 | 64.73 | 79.69 | 0 | 0 | 0.05 | 0.029 | 0 | 0 | 0 | 0 | 0.1 | 0.09325 | 2400 | 633 | 2400 | 183 | 155 | 0 | 402 | 0 | 0 | 0 | 415 | 1684 | 1009.2 | 0.0942 | 0.0756 | 0.001 | 0.0021 | 0.0181 | 0.659 | 0.134 | 0.0363 | 0.306 | 0.0161 | 0.0057 | 0.0106 | 0.113 | 0.132 | 2504/19R3 | 125.6 | 77.8 | 47.8 | 0 | 0 | 0 | 0 | 9.4 | 0 | 12.6 | 0 | 0 | 40.4 | 0 | 0 | 22.7 | 15.1 | 0 | 0 | 0 | 0 | 0 | 17.8 | 0 | 0 | 0 | 0 | 0 | 1665 | 1684 |  |  | 782.8 | 1009.2 |  |  | 197.39 | 205.73
2025-04-23 | 17 | Avril | 2025-04-23 07:46 | 2025-04-23 08:39 | 50752 | 1 | SAE1006 | 53 | 7 | 63 | 127 | 122.8 | 122.361 | 39.767 | 3567 | 222 | 403 | 4.05 | 31.358 | 53.406 | 66.65 | 80.58 | 0 | 0 | 0.067 | 0 | 0 | 0 | 0 | 0 | 4.067 | 4.53125 | 2400 | 633 | 2400 | 184 | 310 | 0 | 808 | 0 | 0 | 0 | 415 | 1603 | 265.3 | 0.0898 | 0.0657 | 0.0014 | 0.0032 | 0.0157 | 0.26 | 0.143 | 0.032 | 0.307 | 0.0139 | 0.0066 | 0.011 | 0.114 | 0.142 | 2504/19R3 | 136.6 | 79.2 | 57.4 | 0 | 0 | 0 | 0 | 10.8 | 0 | 15.8 | 0 | 0 | 40.5 | 0 | 0 | 23 | 21.2 | 0 | 0 | 0 | 0 | 0 | 17.8 | 0 | 0 | 0 | 0 | 0 | 1597 | 1652 | 1702 | 1603 | 648.9 | 192.8 | 69.8 | 265.3 | 220.55 | 101.51 | -0.07 | 151.51
2025-04-23 | 17 | Avril | 2025-04-23 06:47 | 2025-04-23 07:46 | 50751 | 1 | SAE1006 | 59.43 | 6 | 60 | 126 | 122.1 | 122.583 | 38.433 | 3577 | 215 | 450 | 4.167 | 30.24 | 51.438 | 64.88 | 80.3 | 0 | 0 | 0.083 | 0.062 | 0 | 0 | 0 | 0 | 1.55 | 1.8125 | 2400 | 633 | 2380 | 185 | 155 | 0 | 402 | 0 | 0 | 0 | 415 | 1692 | 1097.7 | 0.065 | 0.0682 | 0.001 | 0.0033 | 0.0163 | 0.538 | 0.123 | 0.0464 | 0.317 | 0.0186 | 0.0068 | 0.0103 | 0.105 | 0.126 | 2504/19R3 | 135.8 | 76.8 | 59 | 0 | 0 | 0 | 0 | 11.5 | 0 | 16.2 | 0 | 0 | 40.2 | 0 | 0 | 22.8 | 20.3 | 0 | 0 | 0 | 0 | 0 | 17.4 | 0 | 0 | 0 | 0 | 0 | 1634 | 1669 | 1692 |  | 630.7 | 851.7 | 1097.7 |  | 198.35 | 201.41 | 207.56
2025-04-23 | 17 | Avril | 2025-04-23 05:51 | 2025-04-23 06:47 | 50750 | 1 | SAE1006 | 55.28 | 2 | 62 | 128 | 124.4 | 122.74 | 39 | 3749 | 230 | 672 | 4.367 | 29.313 | 51.25 | 66.18 | 78.85 | 0 | 0 | 0.117 | 0.094 | 0 | 0 | 0 | 0 | 3.883 | 4.75 | 2400 | 632 | 2400 | 185 | 310 | 0 | 808 | 0 | 0 | 0 | 345 | 1674 | 1223.6 | 0.0812 | 0.0625 | 0.001 | 0.0021 | 0.0137 | 0.385 | 0.128 | 0.0405 | 0.304 | 0.016 | 0.0066 | 0.0105 | 0.0841 | 0.127 | 2504/19R3 | 136.2 | 78.5 | 57.7 | 0 | 0 | 0 | 0 | 11.8 | 0 | 15.2 | 0 | 0 | 40.4 | 0 | 0 | 23.3 | 21.6 | 0 | 0 | 0 | 0 | 0 | 16.9 | 0 | 0 | 0 | 0 | 0 | 1597 | 1627 | 1645 | 1674 | 602.6 | 693.8 | 814.2 | 1223.6 | 215.1 | 209.16 | 211.14 | 225.3
2025-04-22 | 17 | Avril | 2025-04-23 04:52 | 2025-04-23 05:51 | 50749 | 1 | SAE1006 | 59.55 | 8 | 63 | 128 | 123.6 | 122.468 | 38.6 | 3419 | 208 | 810 | 4.583 | 27.927 | 49.969 | 64.39 | 77.67 | 0 | 0 | 0.017 | 0 | 0 | 0 | 0 | 0 | 3.617 | 3.31275 | 2400 | 630 | 2400 | 185 | 310 | 0 | 816 | 0 | 0 | 0 | 435 | 1687 | 1142.6 | 0.0601 | 0.0793 | 0.001 | 0.0042 | 0.0148 | 0.515 | 0.119 | 0.047 | 0.315 | 0.0178 | 0.0075 | 0.0082 | 0.0648 | 0.122 | 2504/19R3 | 125.8 | 78.8 | 47 | 0 | 0 | 0 | 0 | 10.4 | 0 | 14.9 | 0 | 0 | 37.5 | 0 | 0 | 22.3 | 17.8 | 0 | 0 | 0 | 0 | 0 | 16.1 | 0 | 0 | 0 | 0 | 0 | 1601 | 1655 | 1677 | 1687 | 478.5 | 784.3 | 1011.2 | 1142.6 | 195.97 | 202.96 | 209.67 | 213.22
2025-04-22 | 17 | Avril | 2025-04-23 03:59 | 2025-04-23 04:52 | 50748 | 1 | SAE1006 | 53.33 | 7 | 63 | 126 | 121.1 | 122.356 | 39.083 | 3764 | 232 | 755 | 4.733 | 26.62 | 51.094 | 66.42 | 78.44 | 0 | 0 | 0.083 | 0.031 | 0 | 0 | 0 | 0 | 1.917 | 1.74775 | 2400 | 632 | 2400 | 185 | 310 | 0 | 796 | 0 | 0 | 0 | 420 | 1666 | 1092.3 | 0.0542 | 0.0635 | 0.001 | 0.0017 | 0.0152 | 0.841 | 0.123 | 0.0446 | 0.307 | 0.02 | 0.0052 | 0.0073 | 0.095 | 0.123 | 2504/19R3 | 136.9 | 78.5 | 58.4 | 0 | 0 | 0 | 0 | 11.8 | 0 | 16.7 | 0 | 0 | 39.9 | 0 | 0 | 23.4 | 20 | 0 | 0 | 0 | 0 | 0 | 17.6 | 0 | 0 | 0 | 0 | 0 | 1624 | 1647 | 1651 | 1666 | 663.6 | 867.1 | 930.4 | 1092.3 | 207.51 | 214.67 | 217.68 | 221.31
2025-04-22 | 17 | Avril | 2025-04-23 03:05 | 2025-04-23 03:59 | 50747 | 1 | SAE1006 | 53.32 | 6 | 62 | 127 | 123.2 | 122.539 | 40.333 | 3803 | 228 | 864 | 4.533 | 28.015 | 53.344 | 69.22 | 79.36 | 0 | 0 | 0.133 | 0.062 | 0 | 0 | 0 | 0 | 4.117 | 4.59375 | 2400 | 632 | 2400 | 185 | 310 | 0 | 808 | 0 | 0 | 0 | 420 | 1666 | 1098.4 | 0.0514 | 0.0576 | 0.0036 | 0.0015 | 0.0149 | 0.769 | 0.142 | 0.0242 | 0.3 | 0.0139 | 0.0058 | 0.0101 | 0.0374 | 0.136 | 2504/19R3 | 136.4 | 77.8 | 58.6 | 0 | 0 | 0 | 0 | 10.9 | 0 | 15.5 | 0 | 0 | 41.8 | 0 | 0 | 23.9 | 19.4 | 0 | 0 | 0 | 0 | 0 | 17.4 | 0 | 0 | 0 | 0 | 0 | 1582 | 1624 | 1648 | 1666 | 600.2 | 759.7 | 912.3 | 1098.4 | 222.97 | 217.46 | 217.86 | 221.72
2025-04-22 | 17 | Avril | 2025-04-23 02:09 | 2025-04-23 03:05 | 50746 | 1 | SAE1006 | 56.73 | 2 | 62 | 123 | 120.5 | 98.03 | 39.517 | 4140 | 236 | 805 | 4.917 | 25.017 | 51.719 | 68.39 | 78.53 | 0 | 0 | 0.017 | 0 | 0 | 0 | 0 | 0 | 3.233 | 3.65675 | 2400 | 632 | 2400 | 185 | 310 | 0 | 812 | 0 | 0 | 0 | 390 | 1643 | 1011.3 | 0.0732 | 0.0701 | 0.001 | 0.0019 | 0.0146 | 1.1 | 0.134 | 0.0331 | 0.291 | 0.0152 | 0.0051 | 0.0107 | 0.0538 | 0.132 | 2504/19R3 | 136.4 | 78.1 | 58.3 | 0 | 0 | 0 | 0 | 11 | 0 | 16.1 | 0 | 0 | 40 | 0 | 0 | 23.3 | 20 | 0 | 0 | 0 | 0 | 0 | 18.2 | 0 | 0 | 0 | 0 | 0 | 1600 | 1644 | 1647 | 1643 | 488.7 | 825.9 | 881.6 | 1011.3 | 198.06 | 212.73 | 215.89 | 228.15
2025-04-22 | 17 | Avril | 2025-04-23 01:02 | 2025-04-23 02:09 | 50745 | 1 | SAE1006 | 66.42 | 8 | 63 | 123 | 120.9 | 122.526 | 42.217 | 3950 | 230 | 917 | 6.033 | 20.387 | 55.562 | 72.1 | 78.97 | 0 | 0 | 0.083 | 0.031 | 0 | 0 | 0 | 0 | 3.95 | 4.5935 | 2400 | 632 | 2400 | 185 | 310 | 0 | 798 | 0 | 0 | 0 | 413 | 1675 | 1064.1 | 0.0642 | 0.0642 | 0.001 | 0.0028 | 0.0168 | 0.512 | 0.125 | 0.0287 | 0.31 | 0.0185 | 0.0057 | 0.008 | 0.0574 | 0.125 | 2504/19R3 | 136.8 | 80.4 | 56.4 | 0 | 0 | 0 | 0 | 12 | 0 | 15.9 | 0 | 0 | 41.7 | 0 | 0 | 22.1 | 20.5 | 0 | 0 | 0 | 0 | 0 | 17.4 | 0 | 0 | 0 | 0 | 0 | 1585 | 1669 | 1693 | 1675 | 21 | 974.7 | 1209.9 | 1064.1 | -25.29 | 211.32 | 214.16 | 214.5
2025-04-22 | 17 | Avril | 2025-04-22 18:35 | 2025-04-23 01:02 | 50744 | 1 | SAE1006 | 59.03667 | 7 | 63 | 119 | 116.4 | 122.375 | 41.883 | 4213 | 244 | 975 | 7.417 | 16.045 | 54.594 | 72.22 | 78.21 | 0 | 0 | 15.967 | 21.0313 | 25.917 | 33.5293 | 0 | 0 | 0 | 0 | 2400 | 632 | 2400 | 185 | 310 | 0 | 814 | 0 | 0 | 0 | 390 | 1667 | 993.4 | [7 empty] | 0.0384 | 0.312 | 0.0178 | 0.0048 | 0.0077 | 0.077 | 0.134 | 2504/19R3 | 137.1 | 78.8 | 58.3 | 0 | 0 | 0 | 0 | 12 | 0 | 16.1 | 0 | 0 | 44.8 | 0 | 0 | 12.5 | 32.3 | 0 | 0 | 0 | 0 | 0 | 19.4 | 0 | 0 | 0 | 0 | 0 | 1601 | 1664 | 1663 | 1667 | 258.7 | 741.9 | 899.1 | 993.4 | 150.75 | 193.99 | 208.65 | 213.8
2025-04-22 | 17 | Avril | 2025-04-22 17:38 | 2025-04-22 18:35 | 50743 | 1 | S275J02 | 55.34667 | 7 | 65 | 133 | 130.4 | 119.597 | 38.517 | 3738 | 210 | 1316 | 4.25 | 31.294 | 48.5 | 65.96 | 75.55 | 0 | 0 | 14.517 | 19.8125 | 24 | 28.6231 | 0 | 0 | 0 | 0 | 2400 | 634 | 2400 | 185 | 310 | 2532 | 0 | 0 | 0 | 0 | 260 | 1683 | 609.4 | 0.124 | 0.11 | 0.001 | 0.0028 | 0.0166 | 0.49 | 0.142 | 0.122 | 0.829 | 0.0105 | 0.0062 | 0.0102 | 0.0528 | 0.138 | 2504/19R3 | 115.6 | 71.1 | 44.5 | 0 | 0 | 0 | 0 | 14.5 | 0 | 7.4 | 0 | 0 | 36.2 | 0 | 0 | 18.9 | 17.8 | 0 | 0 | 0 | 0 | 0 | 14.1 | 6.7 | 0 | 0 | 0 | 0 | 1579 | 1648 | 1660 | 1683 | 220.9 | 383.8 | 485.3 | 609.4 | 151.07 | 154.25 | 164.99 | 169.24
2025-04-22 | 17 | Avril | 2025-04-22 16:37 | 2025-04-22 17:38 | 50742 | 1 | S275J02 | 60.47 | 2 | 63 | 130 | 128.6 | 126.219 | 38.217 | 3358 | 222 | 697 | 4.3 | 30.233 | 51.062 | 64.89 | 80.17 | 0 | 0 | 15.1 | 20.25 | 23.117 | 30.7812 | 0 | 0 | 0 | 0 | 2400 | 1266 | 2400 | 372 | 155 | 1263 | 0 | 0 | 0 | 0 | 320 | 1671 | 659.6 | 0.073 | 0.0861 | 0.001 | 0.0047 | 0.0208 | 0.616 | 0.124 | 0.118 | 0.841 | 0.0095 | 0.0048 | 0.0099 | 0.0594 | 0.124 | 2504/19R3 | 125.4 | 72.6 | 52.8 | 0 | 0 | 0 | 0 | 9.3 | 0 | 15.3 | 0 | 0 | 40.5 | 0 | 0 | 21 | 16 | 0 | 0 | 0 | 0 | 0 | 16.5 | 6.8 | 0 | 0 | 0 | 0 | 1652 | 1683 | 1671 |  | 192.8 | 648 | 659.6 |  | 101.51 | 173.75 | 181.56
2025-04-22 | 17 | Avril | 2025-04-22 15:44 | 2025-04-22 16:37 | 50741 | 1 | S275J02 | 53.1 | 8 | 63 | 128 | 126.4 | 116.428 | 37.917 | 3357 | 223 | 672 | 4.017 | 31.867 | 50.562 | 64.29 | 80.01 | 0 | 0 | 15.267 | 20.9688 | 22.65 | 29.5625 | 0 | 0 | 0 | 0 | 2400 | 634 | 2400 | 185 | 155 | 1273 | 0 | 0 | 0 | 0 | 270 | 1657 | 706.1 | 0.083 | 0.074 | 0.001 | 0.0022 | 0.015 | 0.575 | 0.124 | 0.11 | 0.839 | 0.0127 | 0.0048 | 0.009 | 0.0546 | 0.124 | 2504/19R3 | 125.8 | 75.8 | 50 | 0 | 0 | 0 | 0 | 8.8 | 0 | 13.3 | 0 | 0 | 37.6 | 0 | 0 | 20.9 | 19.4 | 0 | 0 | 0 | 0 | 0 | 17.7 | 8.1 | 0 | 0 | 0 | 0 | 1614 | 1614 | 1641 | 1657 | 546.3 | 449.4 | 601.6 | 706.1 | 198.65 | 184.3 | 191.07 | 194.16
2025-04-22 | 17 | Avril | 2025-04-22 14:51 | 2025-04-22 15:44 | 50740 | 1 | S275J02 | 52.93 | 6 | 62 | 127 | 123 | 116.417 | 37.583 | 3309 | 220 | 703 | 4.667 | 27.214 | 50.5 | 64.2 | 80.62 | 0 | 0 | 15.667 | 21.2813 | 21.917 | 29.1875 | 0 | 0 | 0 | 0 | 2400 | 1264 | 2400 | 370 | 156 | 1272 | 0 | 0 | 0 | 0 | 290 | 1687 | 864.3 | 0.0823 | 0.0845 | 0.001 | 0.0024 | 0.0165 | 0.71 | 0.134 | 0.126 | 0.846 | 0.0096 | 0.005 | 0.0089 | 0.0746 | 0.136 | 2504/19R3 | 125.6 | 73 | 52.6 | 0 | 0 | 0 | 0 | 8.8 | 0 | 15.3 | 0 | 0 | 39.6 | 0 | 0 | 20.5 | 16.2 | 0 | 0 | 0 | 0 | 0 | 17.9 | 7.3 | 0 | 0 | 0 | 0 | 1632 | 1647 | 1695 | 1687 | 460.7 | 569.1 | 1030.6 | 864.3 | 176.35 | 183.74 | 201.3 | 192.72
2025-04-22 | 17 | Avril | 2025-04-22 13:55 | 2025-04-22 14:51 | 50739 | 1 | S275J02 | 56.73 | 7 | 67 | 128 | 127.3 | 135.942 | 41.033 | 3755 | 235 | 795 | 4.633 | 27.626 | 53.188 | 68.66 | 77.77 | 0 | 0 | 15.617 | 20.5938 | 25.416 | 32.5625 | 0 | 0 | 0 | 0 | 2400 | 630 | 2400 | 189 | 156 | 1262 | 0 | 0 | 0 | 0 | 320 | 1675 | 718.5 | 0.0865 | 0.0853 | 0.001 | 0.0025 | 0.0193 | 0.645 | 0.141 | 0.109 | 0.838 | 0.0158 | 0.0057 | 0.0093 | 0.0639 | 0.135 | 2504/19R3 | 136.1 | 77.7 | 58.4 | 0 | 0 | 0 | 0 | 11.7 | 0 | 16.3 | 0 | 0 | 41 | 0 | 0 | 22.9 | 18.6 | 0 | 0 | 0 | 0 | 0 | 18.1 | 7.5 | 0 | 0 | 0 | 0 | 1564 | 1618 | 1658 | 1675 | 250.3 | 26.9 | 621.2 | 718.5 | 168.4 | -24.86 | 184.2 | 185.67
2025-04-22 | 17 | Avril | 2025-04-22 12:57 | 2025-04-22 13:55 | 50738 | 1 | S275J02 | 58.05 | 2 | 61 | 129 | 125.6 | 116.526 | 40.583 | 3693 | 226 | 741 | 4.25 | 30.353 | 52.936 | 67.96 | 78.26 | 0 | 0 | 15.183 | 20.4355 | 25.4 | 32.4375 | 0 | 0 | 0 | 0 | 2400 | 629 | 2400 | 188 | 157 | 1260 | 0 | 0 | 0 | 0 | 350 | 1655 | 833.6 | 0.105 | 0.0989 | 0.001 | 0.0029 | 0.0185 | 0.696 | 0.144 | 0.12 | 0.867 | 0.0167 | 0.0073 | 0.0083 | 0.0633 | 0.15 | 2504/19R3 | 136.4 | 79.8 | 56.6 | 0 | 0 | 0 | 0 | 11.3 | 0 | 15.6 | 0 | 0 | 41.2 | 0 | 0 | 22.7 | 19.5 | 0 | 0 | 0 | 0 | 0 | 18.9 | 7.2 | 0 | 0 | 0 | 0 | 1591 | 1602 | 1623 | 1655 | 404.1 | 442.3 | 584.8 | 833.6 | 188.98 | 189.64 | 198.77 | 207.43
2025-04-22 | 17 | Avril | 2025-04-22 12:01 | 2025-04-22 12:57 | 50737 | 1 | S275J02 | 55.83 | 8 | 63 | 127 | 127 | 135.062 | 41.367 | 3697 | 228 | 848 | 4.85 | 26.186 | 53.562 | 69.05 | 77.69 | 0 | 0 | 15.667 | 20.875 | 25.7 | 32.625 | 0 | 0 | 0 | 0 | 2400 | 628 | 2400 | 190 | 155 | 1258 | 0 | 0 | 0 | 0 | 260 | 1671 | 697.3 | 0.0978 | 0.0802 | 0.001 | 0.003 | 0.0198 | 0.494 | 0.14 | 0.148 | 0.828 | 0.0165 | 0.0063 | 0.0066 | 0.068 | 0.141 | 2504/19R3 | 136.6 | 79.7 | 56.9 | 0 | 0 | 0 | 0 | 11.2 | 0 | 16.5 | 0 | 0 | 41.8 | 0 | 0 | 23.2 | 19.9 | 0 | 0 | 0 | 0 | 0 | 17.2 | 6.8 | 0 | 0 | 0 | 0 | 1577 | 1597 | 1629 | 1671 | 380.3 | 459.9 | 531.9 | 697.3 | 192.12 | 195.23 | 188.54 | 185.64
2025-04-22 | 17 | Avril | 2025-04-22 11:06 | 2025-04-22 12:01 | 50736 | 1 | A51671T | 54.52 | 6 | 61 | 124 | 118.4 | 104.041 | 39.517 | 3461 | 224 | 718 | 4.917 | 25.22 | 52.125 | 66.35 | 79.14 | 0 | 0 | 16.3 | 21.6875 | 23.217 | 30.4062 | 0 | 0 | 0 | 0 | 2400 | 1258 | 2400 | 376 | 156 | 1263 | 0 | 0 | 0 | 0 | 313 | 1682 | 785.9 | 0.132 | 0.0882 | 0.001 | 0.0041 | 0.0201 | 0.5 | 0.135 | 0.158 | 0.858 | 0.0143 | 0.0051 | 0.0093 | 0.0835 | 0.136 | 2504/19R3 | 136.3 | 77.9 | 58.4 | 0 | 0 | 0 | 0 | 11.3 | 0 | 15.9 | 0 | 0 | 40.7 | 0 | 0 | 23.6 | 19.5 | 0 | 0 | 0 | 0 | 0 | 18.3 | 7 | 0 | 0 | 0 | 0 | 1654 | 1682 |  |  | 554.7 | 785.9 |  |  | 178.06 | 188.46
2025-04-22 | 17 | Avril | 2025-04-22 10:12 | 2025-04-22 11:06 | 50735 | 1 | A51671T | 54.2 | 7 | 64 | 126 | 127.7 | 138.862 | 40.15 | 3534 | 228 | 786 | 5 | 25.2 | 52 | 66.74 | 77.71 | 0 | 0 | 16.283 | 21.6543 | 23.867 | 30.3125 | 0 | 0 | 0 | 0 | 2400 | 628 | 2400 | 189 | 155 | 1195 | 0 | 204 | 0 | 0 | 260 | 1658 | 676.1 | 0.0821 | 0.0827 | 0.001 | 0.0028 | 0.0187 | 0.471 | 0.115 | 0.141 | 0.817 | 0.13 | 0.0053 | 0.0092 | 0.0522 | 0.118 | 2504/19R1 | 135.5 | 78.4 | 57.1 | 0 | 7.3 | 0 | 0 | 26.2 | 0 | 7.5 | 0 | 0 | 34.2 | 0 | 0 | 15.5 | 20 | 0 | 0 | 0 | 0 | 0 | 17.8 | 7 | 0 | 0 | 0 | 0 | 1620 | 1613 | 1640 | 1658 | 486.1 | 441.6 | 571 | 676.1 | 186.81 | 183.55 | 187.78 | 190.42
2025-04-22 | 17 | Avril | 2025-04-22 08:48 | 2025-04-22 10:12 | 50734 | 1 | A51671T | 83.78 | 2 | 62 | 128 | 124.4 | 121.761 | 42.717 | 3749 | 225 | 1138 | 4.333 | 29.538 | 54.406 | 71.23 | 76.42 | 0 | 0 | 16.484 | 21.75 | 26.233 | 32.59345 | 0 | 0 | 0 | 0 | 2400 | 629 | 2400 | 190 | 157 | 1188 | 0 | 203 | 0 | 0 | 353 | 1658 | 869.1 | 0.0648 | 0.078 | 0.001 | 0.0025 | 0.0165 | 0.464 | 0.114 | 0.118 | 0.801 | 0.118 | 0.0061 | 0.0083 | 0.0224 | 0.12 | 2504/19R1 | 135.2 | 78 | 57.2 | 0 | 7.1 | 0 | 0 | 26.7 | 0 | 8 | 0 | 0 | 34.6 | 0 | 0 | 15.5 | 18.4 | 0 | 0 | 0 | 0 | 0 | 17.6 | 7.3 | 0 | 0 | 0 | 0 | 1614 | 1602 | 1664 | 1658 | 628.7 | 655 | 952.7 | 869.1 | 208.98 | 218.51 | 212.36 | 208.87
2025-04-22 | 17 | Avril | 2025-04-22 07:54 | 2025-04-22 08:48 | 50733 | 1 | A51671T | 54.02 | 8 | 62 | 129 | 125 | 121.757 | 39.983 | 3564 | 229 | 810 | 4.25 | 30.353 | 53.656 | 68.59 | 80.52 | 0 | 0 | 15.117 | 20.4395 | 24.866 | 33.1563 | 0 | 0 | 0 | 0 | 2400 | 629 | 2400 | 188 | 156 | 1195 | 0 | 205 | 0 | 0 | 290 | 1653 | 667.4 | 0.0686 | 0.0683 | 0.001 | 0.0025 | 0.0132 | 0.423 | 0.0938 | 0.106 | 0.787 | 0.119 | 0.0051 | 0.0109 | 0.0633 | 0.0958 | 2504/19R1 | 135.7 | 78.8 | 56.9 | 0 | 7.3 | 0 | 0 | 26.2 | 0 | 7 | 0 | 0 | 34 | 0 | 0 | 15.8 | 19.5 | 0 | 0 | 0 | 0 | 0 | 18.5 | 7.4 | 0 | 0 | 0 | 0 | 1588 | 1610 | 1622 | 1653 | 517.6 | 474.9 | 569.9 | 667.4 | 208.81 | 190.53 | 197.41 | 192.19
2025-04-22 | 17 | Avril | 2025-04-22 07:00 | 2025-04-22 07:54 | 50732 | 1 | A51671T | 54.1 | 6 | 62 | 127 | 124.5 | 121.327 | 37.55 | 3348 | 217 | 498 | 5.15 | 24.66 | 49.312 | 62.27 | 78.79 | 0 | 0 | 14.967 | 19.50005 | 22.584 | 29.7187 | 0 | 0 | 0 | 0 | 2400 | 526 | 2400 | 210 | 207 | 1663 | 0 | 203 | 0 | 0 | 260 | 1659 | 614.9 | 0.0914 | 0.0833 | 0.001 | 0.0022 | 0.0152 | 0.605 | 0.123 | 0.159 | 0.963 | 0.125 | 0.0055 | 0.0115 | 0.0768 | 0.121 | 2504/19R1 | 135.4 | 75.6 | 59.8 | 0 | 6.9 | 0 | 0 | 26.2 | 0 | 6.9 | 0 | 0 | 34.9 | 0 | 0 | 16 | 20.4 | 0 | 0 | 0 | 0 | 0 | 17.4 | 6.7 | 0 | 0 | 0 | 0 | 1652 | 1630 | 1664 | 1659 | 193.1 | 462.4 | 620.1 | 614.9 | 101.63 | 177.71 | 180.82 | 182.91
2025-04-22 | 17 | Avril | 2025-04-22 06:02 | 2025-04-22 07:00 | 50731 | 1 | S355TA | 57.9 | 7 | 65 | 125 | 128.3 | 111.935 | 37.267 | 3349 | 223 | 615 | 5.033 | 24.834 | 49.344 | 62.81 | 79.44 | 0 | 0 | 14.433 | 18.9375 | 22.833 | 30.3125 | 0 | 0 | 0 | 0 | 2400 | 525 | 2400 | 209 | 416 | 3338 | 0 | 408 | 0 | 0 | 260 | 1657 | 658.8 | 0.0758 | 0.0674 | 0.001 | 0.0042 | 0.0249 | 0.534 | 0.144 | 0.153 | 1.07 | 0.132 | 0.0055 | 0.0088 | 0.0574 | 0.119 | 2504/19R1 | 135.1 | 77.2 | 57.9 | 0 | 7.1 | 0 | 0 | 25.7 | 0 | 6.7 | 0 | 0 | 34.8 | 0 | 0 | 15.8 | 20.1 | 0 | 0 | 0 | 0 | 0 | 18.1 | 6.8 | 0 | 0 | 0 | 0 | 1601 | 1613 | 1663 | 1657 | 444.3 | 370.3 | 587.7 | 658.8 | 190.52 | 170.61 | 177.42 | 189.06
2025-04-22 | 17 | Avril | 2025-04-22 05:06 | 2025-04-22 06:02 | 50730 | 1 | S355TA | 56.42 | 2 | 64 | 126 | 125.6 | 123.569 | 39.383 | 3616 | 229 | 879 | 5.017 | 25.116 | 50.56 | 65.94 | 77.03 | 0 | 0 | 14.533 | 18.34375 | 24.85 | 32.1542 | 0 | 0 | 0 | 0 | 2400 | 525 | 2400 | 209 | 208 | 1662 | 0 | 206 | 0 | 0 | 260 | 1674 | 633.4 | 0.0881 | 0.0917 | 0.0034 | 0.0043 | 0.0193 | 0.689 | 0.112 | 0.159 | 1.18 | 0.131 | 0.0112 | 0.0174 | 0.0377 | 0.122 | 2504/19R1 | 135.3 | 75.2 | 60.1 | 0 | 6.8 | 0 | 0 | 26.3 | 0 | 7.2 | 0 | 0 | 33.5 | 0 | 0 | 16.2 | 20.2 | 0 | 0 | 0 | 0 | 0 | 18.2 | 6.9 | 0 | 0 | 0 | 0 | 1586 | 1632 | 1670 | 1674 | 292.3 | 370.9 | 574.2 | 633.4 | 167.87 | 160.42 | 171.92 | 176.95
2025-04-21 | 17 | Avril | 2025-04-22 04:04 | 2025-04-22 05:06 | 50729 | 1 | S355TA | 61.92 | 8 | 62 | 128 | 127.7 | 118.034 | 38.867 | 3653 | 231 | 994 | 5.4 | 23.704 | 51.721 | 67.69 | 79.84 | 0 | 0 | 14.316 | 18.9063 | 24.55 | 32.6894 | 0 | 0 | 0 | 0 | 2400 | 525 | 2400 | 209 | 207 | 1668 | 0 | 203 | 0 | 0 | 298 | 1657 | 725 | 0.0997 | 0.0952 | 0.0016 | 0.0041 | 0.0214 | 0.566 | 0.111 | 0.145 | 1.04 | 0.128 | 0.0063 | 0.0146 | 0.066 | 0.118 | 2504/19R1 | 135.3 | 75.7 | 59.6 | 0 | 7 | 0 | 0 | 26.3 | 0 | 7.6 | 0 | 0 | 33.9 | 0 | 0 | 16.3 | 19.1 | 0 | 0 | 0 | 0 | 0 | 17.3 | 7.8 | 0 | 0 | 0 | 0 | 1595 | 1598 | 1617 | 1657 | 332.6 | 436.4 | 551.7 | 725 | 172.48 | 190.83 | 197.74 | 196.1
2025-04-21 | 17 | Avril | 2025-04-22 02:52 | 2025-04-22 04:04 | 50728 | 1 | S355TA | 71.75 | 6 | 61 | 125 | 120.4 | 135.18 | 39.2 | 3427 | 224 | 915 | 4.717 | 26.502 | 50.5 | 65.44 | 77.3 | 0 | 0 | 14.067 | 18.2813 | 25.133 | 32.1875 | 0 | 0 | 0 | 0 | 2400 | 526 | 2400 | 210 | 207 | 1667 | 0 | 203 | 0 | 0 | 283 | 1655 | 668.6 | 0.0817 | 0.0795 | 0.0015 | 0.0036 | 0.0181 | 0.58 | 0.0986 | 0.161 | 1.18 | 0.135 | 0.008 | 0.0099 | 0.0534 | 0.124 | 2504/19R1 | 135.5 | 78.5 | 57 | 0 | 7.4 | 0 | 0 | 26.4 | 0 | 7.4 | 0 | 0 | 31.8 | 0 | 0 | 16.3 | 20.4 | 0 | 0 | 0 | 0 | 0 | 18.4 | 7.4 | 0 | 0 | 0 | 0 | 1590 | 1590 | 1625 | 1655 | 21 | 481 | 521.1 | 668.6 | -27.98 | 202.33 | 189.2 | 191.23
2025-04-21 | 17 | Avril | 2025-04-22 01:54 | 2025-04-22 02:52 | 50727 | 1 | S355TA | 58.2 | 7 | 63 | 123 | 122.7 | 109.748 | 40.433 | 3614 | 228 | 1126 | 4.933 | 24.932 | 52.719 | 69.1 | 78.23 | 0 | 0 | 15.05 | 20.125 | 25.384 | 32.5625 | 0 | 0 | 0 | 0 | 2400 | 525 | 2400 | 209 | 208 | 1662 | 0 | 204 | 0 | 0 | 338 | 1678 | 817.8 | 0.0724 | 0.0725 | 0.001 | 0.0032 | 0.0213 | 0.916 | 0.0992 | 0.167 | 1.16 | 0.14 | 0.007 | 0.0125 | 0.0782 | 0.105 | 2504/19R1 | 135.7 | 77.5 | 58.2 | 0 | 7.4 | 0 | 0 | 26.3 | 0 | 6.8 | 0 | 0 | 34.6 | 0 | 0 | 15.9 | 18.8 | 0 | 0 | 0 | 0 | 0 | 18.2 | 7.7 | 0 | 0 | 0 | 0 | 1608 | 1644 | 1652 | 1678 | 479.2 | 532.6 | 879.8 | 817.8 | 192.27 | 180.5 | 213.03 | 193.55
2025-04-21 | 17 | Avril | 2025-04-22 00:53 | 2025-04-22 01:54 | 50726 | 1 | S355TA | 60.62 | 2 | 62 | 125 | 122.1 | 121.334 | 42.45 | 3799 | 236 | 1224 | 6.283 | 19.894 | 55 | 72.37 | 77.74 | 0 | 0 | 15.383 | 20 | 27.067 | 34.9687 | 0 | 0 | 0 | 0 | 2400 | 524 | 2400 | 260 | 207 | 1664 | 0 | 204 | 0 | 0 | 330 | 1671 | 799.2 | 0.0823 | 0.088 | 0.0014 | 0.0039 | 0.0179 | 0.61 | 0.117 | 0.162 | 1.16 | 0.136 | 0.0084 | 0.0124 | 0.0415 | 0.124 | 2504/19R1 | 135.6 | 80 | 55.6 | 0 | 7.2 | 0 | 0 | 26.4 | 0 | 7 | 0 | 0 | 34.4 | 0 | 0 | 16.3 | 18 | 0 | 0 | 0 | 0 | 0 | 18.8 | 0 | 0 | 0 | 0 | 0 | 1589 | 1629 | 1643 | 1671 | 433.6 | 622.5 | 32.1 | 799.2 | 195.24 | 200.1 | -25.34 | 195.65
2025-04-21 | 17 | Avril | 2025-04-21 18:19 | 2025-04-22 00:53 | 50725 | 1 | S355TA | 50.38 | 8 | 61 | 125 | 122 | 120.856 | 43.15 | 3808 | 232 | 1272 | 2.433 | 51.37 | 56.219 | 73.8 | 78.17 | 0 | 0 | 0.133 | 0.062 | 0 | 0 | 0 | 0 | 5.55 | 7.03075 | 2400 | 527 | 2400 | 260 | 208 | 1665 | 0 | 205 | 0 | 0 | 275 | 1650 | 643.8 | [7 empty] | 0.146 | 1.17 | 0.118 | 0.0063 | 0.0154 | 0.0353 | 0.132 | 2504/19R1 | 135.7 | 79.6 | 56.1 | 0 | 7.3 | 0 | 0 | 26.9 | 0 | 7.5 | 0 | 0 | 39.2 | 0 | 0 | 16.1 | 20.4 | 0 | 0 | 0 | 0 | 0 | 18.3 | 0 | 0 | 0 | 0 | 0 | 1653 | 1604 | 1625 | 1650 | 194 | 654.6 | 779.5 | 643.8 | 101.43 | 217.38 | 218.8 | 191.17
2025-04-21 | 17 | Avril | 2025-04-21 17:19 | 2025-04-21 18:19 | 50724 | 1 | SAE1006 | 60.28 | 8 | 63 | 132 | 131.9 | 89.704 | 37.717 | 3623 | 211 | 1222 | 2.7 | 48.889 | 47.188 | 63.92 | 75.07 | 0 | 0 | 0.133 | 0.062 | 0 | 0 | 0 | 0 | 2.417 | 1.9685 | 2400 | 629 | 2400 | 188 | 156 | 0 | 391 | 0 | 0 | 0 | 435 | 1690 | 1179.9 | 0.0531 | 0.0766 | 0.001 | 0.0037 | 0.019 | 0.5 | 0.125 | 0.0387 | 0.321 | 0.0142 | 0.0072 | 0.0115 | 0.0634 | 0.126 | 2504/19R3 | 110.9 | 76.6 | 34.3 | 0 | 0 | 0 | 0 | 8.2 | 0 | 14.8 | 0 | 0 | 35.3 | 0 | 0 | 19.1 | 18.3 | 0 | 0 | 0 | 0 | 0 | 15.2 | 0 | 0 | 0 | 0 | 0 | 1611 | 1698 | 1692 | 1690 | 566.1 | 1332.9 | 1218.9 | 1179.9 | 202.9 | 218.55 | 215.25 | 213.95
2025-04-21 | 17 | Avril | 2025-04-21 16:20 | 2025-04-21 17:19 | 50723 | 1 | SAE1006 | 58.8 | 6 | 61 | 128 | 123.6 | 122.045 | 39.133 | 3916 | 216 | 1049 | 2.167 | 59.077 | 51.375 | 68.3 | 78.77 | 0 | 0 | 0.017 | 0.031 | 0 | 0 | 0 | 0 | 4.7 | 5.2812 | 2400 | 629 | 2400 | 188 | 158 | 0 | 389 | 0 | 0 | 0 | 390 | 1660 | 1001.9 | 0.0577 | 0.0698 | 0.001 | 0.0029 | 0.0173 | 0.627 | 0.123 | 0.0309 | 0.304 | 0.01 | 0.006 | 0.0136 | 0.0512 | 0.124 | 2504/19R3 | 130.7 | 78.2 | 52.5 | 0 | 0 | 0 | 0 | 9.8 | 0 | 15.4 | 0 | 0 | 40.8 | 0 | 0 | 21 | 19.3 | 0 | 0 | 0 | 0 | 0 | 17.7 | 0 | 0 | 0 | 0 | 0 | 1568 | 1621 | 1652 | 1660 | 412.8 | 720.7 | 892.1 | 1001.9 | 203.05 | 215.21 | 214.05 | 218.23
2025-04-21 | 17 | Avril | 2025-04-21 15:29 | 2025-04-21 16:20 | 50722 | 1 | SAE1006 | 50.88 | 2 | 64 | 127 | 126 | 122.087 | 37.917 | 3976 | 224 | 938 | 2.2 | 57.727 | 49.781 | 66.46 | 78.77 | 0 | 0 | 0.033 | 0 | 0 | 0 | 0 | 0 | 1.583 | 1.62525 | 2400 | 627 | 2400 | 188 | 157 | 0 | 390 | 0 | 0 | 0 | 390 | 1643 | 996 | 0.0596 | 0.0895 | 0.001 | 0.0033 | 0.0165 | 0.62 | 0.127 | 0.0369 | 0.307 | 0.013 | 0.0053 | 0.0101 | 0.0715 | 0.126 | 2504/19R3 | 136.4 | 77.2 | 59.2 | 0 | 0 | 0 | 0 | 11.5 | 0 | 16.5 | 0 | 0 | 39.6 | 0 | 0 | 23.7 | 19.4 | 0 | 0 | 0 | 0 | 0 | 18.1 | 0 | 0 | 0 | 0 | 0 | 1609 | 1647 | 1638 | 1643 | 624.6 | 917.8 | 895.7 | 996 | 211.21 | 218.85 | 221.95 | 227.03
2025-04-21 | 17 | Avril | 2025-04-21 14:35 | 2025-04-21 15:29 | 50721 | 1 | SAE1006 | 53.93 | 5 | 57 | 128 | 123.6 | 122.021 | 40.5 | 3989 | 223 | 869 | 2.183 | 58.626 | 51.062 | 67.49 | 75.65 | 0 | 0 | 0.117 | 0.031 | 0 | 0 | 0 | 0 | 0 | 0 | 2400 | 629 | 2400 | 188 | 157 | 0 | 385 | 0 | 0 | 0 | 405 | 1671 | 1046.9 | 0.0743 | 0.0872 | 0.001 | 0.0021 | 0.0147 | 0.625 | 0.117 | 0.0386 | 0.303 | 0.012 | 0.0059 | 0.0113 | 0.054 | 0.116 | 2504/19R3 | 136.2 | 78.1 | 58.1 | 0 | 0 | 0 | 0 | 11.9 | 0 | 15.2 | 0 | 0 | 39.9 | 0 | 0 | 23.9 | 19.7 | 0 | 0 | 0 | 0 | 0 | 18.3 | 0 | 0 | 0 | 0 | 0 | 1603 | 1624 | 1656 | 1671 | 439.8 | 514.2 | 898.1 | 1046.9 | 188.68 | 188.77 | 212.37 | 215.48
2025-04-21 | 17 | Avril | 2025-04-21 13:40 | 2025-04-21 14:35 | 50720 | 1 | DD13B | 55.1 | 8 | 63 | 126 | 121.8 | 122.276 | 39.633 | 3951 | 230 | 1203 | 2.467 | 51.081 | 51.125 | 68.84 | 77.4 | 0 | 0 | 15.167 | 20.25 | 24.467 | 30.8125 | 0 | 0 | 0 | 0 | 2400 | 629 | 2400 | 188 | 155 | 0 | 133 | 0 | 0 | 0 | 405 | 1653 | 1044.5 | 0.0686 | 0.0789 | 0.001 | 0.0029 | 0.0212 | 0.644 | 0.102 | 0.0358 | 0.166 | 0.0092 | 0.0054 | 0.0153 | 0.0718 | 0.105 | 2504/19R2 | 135.6 | 79.4 | 56.2 | 0 | 15.5 | 0 | 0 | 20.8 | 0 | 13.4 | 0 | 0 | 24.9 | 0 | 0 | 20.6 | 14.5 | 0 | 0 | 0 | 0 | 0 | 18.5 | 0 | 0 | 0 | 0 | 0 | 1617 | 1649 | 1656 | 1653 | 566.4 | 846.2 | 968 | 1044.5 | 199.68 | 211.8 | 217.87 | 225.09
2025-04-21 | 17 | Avril | 2025-04-21 12:47 | 2025-04-21 13:40 | 50719 | 1 | DD13B | 53.4 | 6 | 62 | 128 | 124.2 | 122.306 | 39.817 | 3694 | 219 | 946 | 2.317 | 55.252 | 52.125 | 67.97 | 78.55 | 0 | 0 | 17.033 | 22.3125 | 22.784 | 29.7812 | 0 | 0 | 0 | 0 | 2400 | 630 | 2400 | 188 | 155 | 0 | 132 | 0 | 0 | 0 | 375 | 1649 | 961.3 | 0.061 | 0.0694 | 0.001 | 0.0025 | 0.0193 | 1.13 | 0.0968 | 0.0308 | 0.151 | 0.0108 | 0.0049 | 0.0118 | 0.0712 | 0.0939 | 2504/19R2 | 135.3 | 78.4 | 56.9 | 0 | 14.9 | 0 | 0 | 22.3 | 0 | 13.9 | 0 | 0 | 25 | 0 | 0 | 20.4 | 12.9 | 0 | 0 | 0 | 0 | 0 | 18.3 | 0 | 0 | 0 | 0 | 0 | 1594 | 1616 | 1663 | 1649 | 577.2 | 717 | 1017.4 | 961.3 | 213.57 | 217.55 | 217.73 | 221.16
2025-04-21 | 17 | Avril | 2025-04-21 11:51 | 2025-04-21 12:47 | 50718 | 1 | DD14A | 55.6 | 2 | 63 | 130 | 128.9 | 122.657 | 41.4 | 4451 | 227 | 1039 | 2.6 | 50 | 52.844 | 71.38 | 76.59 | 0 | 0 | 15.583 | 21.2188 | 25.816 | 31.5938 | 0 | 0 | 0 | 0 | 2400 | 630 | 2400 | 188 | 0 | 0 | 0 | 0 | 0 | 400 | 450 | 1648 | 1259.9 | 0.0764 | 0.0465 | 0.001 | 0.0017 | 0.0161 | 0.859 | 0.0199 | 0.0209 | 0.0365 | 0.0095 | 0.0044 | 0.0145 | 0.0342 | 0.0227 | 2412/13R1 | 140.2 | 81.9 | 58.3 | 0 | 0 | 28.5 | 0 | 83.8 | 0 | 0 | 0 | 0 | 0 | 0 | 0 | 0 | 0 | 0 | 0 | 0 | 0 | 0 | 27.9 | 0 | 0 | 0 | 0 | 0 | 1584 | 1638 | 1646 | 1648 | 590.9 | 1051.6 | 1155.4 | 1259.9 | 220.73 | 233.74 | 236.31 | 241.58
2025-04-21 | 17 | Avril | 2025-04-21 10:57 | 2025-04-21 11:51 | 50717 | 1 | DD14A | 54 | 5 | 58 | 129 | 126 | 123.175 | 39.883 | 4087 | 220 | 974 | 2.283 | 56.496 | 51.375 | 68.52 | 77.29 | 0 | 0 | 15.783 | 21.3438 | 24.1 | 30 | 0 | 0 | 0 | 0 | 2400 | 629 | 2400 | 186 | 0 | 0 | 0 | 0 | 0 | 400 | 495 | 1675 | 1371.1 | 0.0446 | 0.042 | 0.001 | 0.0022 | 0.0151 | 0.66 | 0.0191 | 0.0208 | 0.0422 | 0.0122 | 0.005 | 0.0132 | 0.0891 | 0.0208 | 2412/13R1 | 130.5 | 81 | 49.5 | 0 | 0 | 27.5 | 0 | 75.5 | 0 | 0 | 0 | 0 | 0 | 0 | 0 | 0 | 0 | 0 | 0 | 0 | 0 | 0 | 27.5 | 0 | 0 | 0 | 0 | 0 | 1595 | 1681 | 1712 | 1675 | 780.2 | 1279.2 | 1876.9 | 1371.1 | 235.19 | 224.76 | 236.07 | 233.12
2025-04-21 | 17 | Avril | 2025-04-21 09:53 | 2025-04-21 10:57 | 50716 | 1 | DD14A | 63.97 | 8 | 64 | 127 | 122.9 | 123.33 | 43.1 | 4315 | 236 | 1030 | 3.15 | 40.317 | 53.844 | 71.97 | 74.96 | 0 | 0 | 16.15 | 20.71875 | 26.95 | 33.0625 | 0 | 0 | 0 | 0 | 2400 | 629 | 2400 | 187 | 0 | 0 | 0 | 0 | 0 | 400 | 495 | 1686 | 1584.6 | 0.0604 | 0.0337 | 0.001 | 0.0017 | 0.0124 | 0.212 | 0.0196 | 0.0227 | 0.0339 | 0.0118 | 0.0062 | 0.0126 | 0.071 | 0.0218 | 2412/13R1 | 130.6 | 80.9 | 49.7 | 0 | 0 | 27.1 | 0 | 75.9 | 0 | 0 | 0 | 0 | 0 | 0 | 0 | 0 | 0 | 0 | 0 | 0 | 0 | 0 | 27.6 | 0 | 0 | 0 | 0 | 0 | 1583 | 1633 | 1680 | 1686 | 795.3 | 958.8 | 1473.2 | 1584.6 | 243.13 | 229.67 | 235.67 | 237.77
2025-04-21 | 17 | Avril | 2025-04-21 08:56 | 2025-04-21 09:53 | 50715 | 1 | DD14A | 57.22 | 6 | 62 | 128 | 124.3 | 123.204 | 43.033 | 4498 | 228 | 1017 | 2.967 | 43.146 | 55.25 | 73.84 | 77.03 | 0 | 0 | 15.433 | 21.0625 | 27.6 | 34.1249 | 0 | 0 | 0 | 0 | 2400 | 631 | 2400 | 187 | 0 | 0 | 0 | 0 | 0 | 400 | 495 | 1649 | 1247.3 | 0.0619 | 0.0556 | 0.001 | 0.0021 | 0.0156 | 0.604 | 0.0191 | 0.0286 | 0.0349 | 0.0107 | 0.0046 | 0.0113 | 0.0743 | 0.0213 | 2412/13R1 | 135.2 | 80.6 | 54.6 | 0 | 0 | 28.1 | 0 | 78.7 | 0 | 0 | 0 | 0 | 0 | 0 | 0 | 0 | 0 | 0 | 0 | 0 | 0 | 0 | 28.4 | 0 | 0 | 0 | 0 | 0 | 1577 | 1653 | 1621 | 1649 | 647 | 1136.7 | 1005.9 | 1247.3 | 231.21 | 231.3 | 239.72 | 240.3
2025-04-21 | 17 | Avril | 2025-04-21 07:59 | 2025-04-21 08:56 | 50714 | 1 | DD14A | 56.57 | 2 | 64 | 128 | 127.2 | 123.369 | 42.617 | 4240 | 235 | 989 | 3.517 | 36.398 | 54.625 | 72.35 | 76.91 | 0 | 0 | 15.467 | 21.1563 | 27.15 | 33.4375 | 0 | 0 | 0 | 0 | 2400 | 629 | 2400 | 186 | 0 | 0 | 0 | 0 | 0 | 200 | 495 | 1650 | 1289 | 0.0407 | 0.0373 | 0.001 | 0.0016 | 0.0128 | 0.537 | 0.0201 | 0.0131 | 0.0322 | 0.0086 | 0.004 | 0.0121 | 0.057 | 0.0229 | 2412/13R1 | 135.6 | 80.1 | 55.5 | 0 | 0 | 27.1 | 0 | 80.1 | 0 | 0 | 0 | 0 | 0 | 0 | 0 | 0 | 0 | 0 | 0 | 0 | 0 | 0 | 28.4 | 0 | 0 | 0 | 0 | 0 | 1651 | 1631 | 1654 | 1650 | 191.3 | 1046.7 | 1240 | 1289 | 101.48 | 237.2 | 237.15 | 242.17
2025-04-21 | 17 | Avril | 2025-04-21 07:02 | 2025-04-21 07:59 | 50713 | 1 | DD14A | 57.68 | 5 | 57 | 127 | 124 | 123.304 | 42.817 | 4341 | 239 | 961 | 4.5 | 28.222 | 55.031 | 72.96 | 77.12 | 0 | 0 | 15.9 | 21.5938 | 26.917 | 33.4063 | 0 | 0 | 0 | 0 | 2400 | 630 | 2400 | 187 | 0 | 0 | 0 | 0 | 0 | 200 | 450 | 1652 | 1259.9 | 0.0415 | 0.0325 | 0.001 | 0.0024 | 0.0121 | 0.559 | 0.0214 | 0.0152 | 0.0315 | 0.0085 | 0.0043 | 0.0119 | 0.0849 | 0.0239 | 2412/13R1 | 139.6 | 79.9 | 59.7 | 0 | 0 | 28.7 | 0 | 80.5 | 0 | 0 | 0 | 0 | 0 | 0 | 0 | 0 | 0 | 0 | 0 | 0 | 0 | 0 | 30.4 | 0 | 0 | 0 | 0 | 0 | 1602 | 1627 | 1659 | 1652 | 261.5 | 902.9 | 1251.6 | 1259.9 | 151 | 228.52 | 235.11 | 239.41
2025-04-21 | 17 | Avril | 2025-04-21 05:51 | 2025-04-21 07:02 | 50712 | 1 | DD14A | 70.53 | 8 | 63 | 124 | 120.1 | 122.346 | 45.5 | 4541 | 247 | 1056 | 4.817 | 25.744 | 57.188 | 76.14 | 75.41 | 0 | 0 | 17.067 | 22.25 | 28.433 | 34.9062 | 0 | 0 | 0 | 0 | 2400 | 629 | 2400 | 188 | 0 | 0 | 0 | 0 | 0 | 200 | 495 | 1655 | 197 | 0.0562 | 0.0403 | 0.001 | 0.0008 | 0.0116 | 0.717 | 0.0262 | 0.0134 | 0.0354 | 0.0107 | 0.0045 | 0.0105 | 0.093 | 0.0299 | 2412/13R1 | 140.6 | 80.2 | 60.4 | 0 | 0 | 29.5 | 0 | 82.9 | 0 | 0 | 0 | 0 | 0 | 0 | 0 | 0 | 0 | 0 | 0 | 0 | 0 | 0 | 28.2 | 0 | 0 | 0 | 0 | 0 | 1569 | 1667 | 1655 | 1655 | 565.5 | 1345.1 | 197.2 | 197 | 225.66 | 236.06 | 101.55 | 101.47
2025-04-20 | 16 | Avril | 2025-04-21 04:38 | 2025-04-21 05:51 | 50711 | 1 | DD14A | 72.88 | 6 | 62 | 122 | 120.4 | 122.423 | 37.85 | 3175 | 225 | 1008 | 5.5 | 22.182 | 48.688 | 63.26 | 77.18 | 0 | 0 | 15.3 | 19.8418 | 22.55 | 28.7812 | 0 | 0 | 0 | 0 | 2400 | 629 | 2400 | 187 | 0 | 0 | 0 | 0 | 0 | 200 | 398 | 1663 | 1024.5 | 0.0463 | 0.0379 | 0.001 | 0.0018 | 0.0126 | 0.645 | 0.0274 | 0.0327 | 0.0665 | 0.0085 | 0.0039 | 0.0103 | 0.107 | 0.0552 | 2412/13R1 | 140.7 | 80.6 | 60.1 | 0 | 0 | 0 | 0 | 140.7 | 0 | 0 | 0 | 0 | 0 | 0 | 0 | 0 | 0 | 0 | 0 | 0 | 0 | 0 | 0 | 0 | 0 | 0 | 0 | 0 | 1696 | 1652 | 1663 | 1663 | 1343.5 | 192.8 | 1126 | 1024.5 | 220.22 | 101.51 | 225.17 | 218.24
2025-04-20 | 16 | Avril | 2025-04-21 03:45 | 2025-04-21 04:38 | 50710 | 1 | DD13B | 53 | 2 | 63 | 128 | 127.5 | 122.457 | 40.65 | 4031 | 234 | 872 | 2.983 | 42.905 | 53.625 | 70.24 | 79.15 | 0 | 0 | 14.983 | 20.2813 | 25.667 | 33.3125 | 0 | 0 | 0 | 0 | 2400 | 631 | 2400 | 189 | 156 | 0 | 135 | 0 | 0 | 0 | 390 | 1665 | 999.8 | 0.0847 | 0.0768 | 0.001 | 0.0023 | 0.0203 | 0.637 | 0.17 | 0.0355 | 0.143 | 0.0132 | 0.0066 | 0.0164 | 0.0701 | 0.157 | 2504/19R2 | 135.6 | 78.6 | 57 | 0 | 16.2 | 0 | 0 | 18.9 | 0 | 13.3 | 0 | 0 | 27.5 | 0 | 0 | 20.4 | 13.5 | 0 | 0 | 0 | 0 | 0 | 18.4 | 0 | 0 | 0 | 0 | 0 | 1575 | 1657 | 1659 | 1665 | 19.8 | 809 | 853.2 | 999.8 | -24.22 | 204.15 | 206.97 | 215.36
2025-04-20 | 16 | Avril | 2025-04-21 02:47 | 2025-04-21 03:45 | 50709 | 1 | DD13B | 58.55 | 5 | 58 | 128 | 124.2 | 122.422 | 41 | 3698 | 225 | 843 | 3.233 | 39.588 | 52.969 | 68.43 | 77.52 | 0 | 0 | 15.65 | 20.0313 | 25.35 | 32.875 | 0 | 0 | 0 | 0 | 2400 | 627 | 2400 | 186 | 155 | 0 | 135 | 0 | 0 | 0 | 435 | 1685 | 1192.6 | 0.0819 | 0.0589 | 0.001 | 0.0024 | 0.021 | 0.695 | 0.135 | 0.0325 | 0.145 | 0.0123 | 0.0062 | 0.0168 | 0.0485 | 0.132 | 2504/19R2 | 135.2 | 78.3 | 56.9 | 0 | 15.9 | 0 | 0 | 21.5 | 0 | 13.1 | 0 | 0 | 26.7 | 0 | 0 | 20.4 | 12.1 | 0 | 0 | 0 | 0 | 0 | 18.2 | 0 | 0 | 0 | 0 | 0 | 1586 | 1593 | 1639 | 1685 | 575.5 | 663.1 | 928.2 | 1192.6 | 217.7 | 224.31 | 224.02 | 217.45
2025-04-20 | 16 | Avril | 2025-04-21 01:53 | 2025-04-21 02:47 | 50708 | 1 | DD13B | 53.2 | 8 | 64 | 129 | 124.6 | 122.39 | 42.15 | 3924 | 229 | 961 | 3.317 | 38.894 | 55.062 | 71.7 | 78.38 | 0 | 0 | 15.833 | 21.2813 | 26.316 | 33.75 | 0 | 0 | 0 | 0 | 2400 | 630 | 2400 | 189 | 156 | 0 | 131 | 0 | 0 | 0 | 435 | 1666 | 1158 | 0.0567 | 0.0597 | 0.001 | 0.0019 | 0.0176 | 0.38 | 0.132 | 0.0251 | 0.132 | 0.0182 | 0.0055 | 0.0126 | 0.0791 | 0.133 | 2504/19R2 | 135.8 | 79.4 | 56.4 | 0 | 16 | 0 | 0 | 21 | 0 | 12.8 | 0 | 0 | 26.6 | 0 | 0 | 20.6 | 13.1 | 0 | 0 | 0 | 0 | 0 | 18.5 | 0 | 0 | 0 | 0 | 0 | 1572 | 1641 | 1641 | 1666 | 506 | 953.5 | 996.7 | 1158 | 215.85 | 224.91 | 228.17 | 225.6
2025-04-20 | 16 | Avril | 2025-04-21 00:52 | 2025-04-21 01:53 | 50707 | 1 | DD13B | 61.68 | 6 | 62 | 126 | 121.8 | 122.117 | 43.7 | 4140 | 237 | 980 | 3.933 | 32.034 | 56.5 | 73.9 | 77.57 | 0 | 0 | 16.2 | 21.0625 | 27.5 | 35.4062 | 0 | 0 | 0 | 0 | 2400 | 630 | 2400 | 188 | 157 | 0 | 134 | 0 | 0 | 0 | 413 | 1642 | 1079.6 | 0.0492 | 0.0502 | 0.001 | 0.0021 | 0.0168 | 0.921 | 0.117 | 0.0369 | 0.125 | 0.0159 | 0.0046 | 0.0114 | 0.0701 | 0.116 | 2504/19R2 | 136.3 | 81.4 | 54.9 | 0 | 15.9 | 0 | 0 | 21.1 | 0 | 13.1 | 0 | 0 | 27.4 | 0 | 0 | 20.6 | 12.6 | 0 | 0 | 0 | 0 | 0 | 18.8 | 0 | 0 | 0 | 0 | 0 | 1578 | 1603 | 1623 | 1642 | 674.8 | 858.2 | 980.7 | 1079.6 | 233.76 | 237.84 | 236.77 | 233.5
2025-04-20 | 16 | Avril | 2025-04-20 18:53 | 2025-04-21 00:52 | 50706 | 1 | DD13B | 49.23333 | 2 | 63 | 126 | 127 | 121.945 | 39.817 | 3398 | 228 | 989 | 3.183 | 39.581 | 50.438 | 65.61 | 76 | 0 | 0 | 16.4 | 20.7813 | 23.416 | 29.6562 | 0 | 0 | 0 | 0 | 2400 | 630 | 2400 | 188 | 157 | 0 | 134 | 0 | 0 | 0 | 738 | 1644 | 1141.8 | [7 empty] | 0.0179 | 0.127 | 0.0073 | 0.0047 | 0.0136 | 0.0847 | 0.0488 | 2412/13R1 | 140.8 | 80.3 | 60.5 | 0 | 0 | 0 | 0 | 140.8 | 0 | 0 | 0 | 0 | 0 | 0 | 0 | 0 | 0 | 0 | 0 | 0 | 0 | 0 | 0 | 0 | 0 | 0 | 0 | 0 | 1655 | 1647 | 1735 | 1644 | 196.7 | 1128.1 | 1985.5 | 1141.8 | 101.36 | 234.01 | 227.71 | 236.52
2025-04-20 | 16 | Avril | 2025-04-20 18:02 | 2025-04-20 18:53 | 50705 | 1 | DD13B | 51.13 | 5 | 57 | 127 | 122.8 | 76.218 | 38.533 | 3735 | 225 | 827 | 3.583 | 35.442 | 49.844 | 65.35 | 77.61 | 0 | 0 | 13.25 | 17.75 | 25.284 | 32.0625 | 0 | 0 | 0 | 0 | 2400 | 629 | 2400 | 186 | 157 | 0 | 132 | 0 | 0 | 0 | 405 | 1659 | 1053.7 | 0.0673 | 0.0718 | 0.001 | 0.0027 | 0.0227 | 1.05 | 0.136 | 0.0245 | 0.141 | 0.0163 | 0.0054 | 0.0126 | 0.0518 | 0.133 | 2504/19R2 | 125.5 | 80.2 | 45.3 | 0 | 14.6 | 0 | 0 | 19.3 | 0 | 11.4 | 0 | 0 | 26 | 0 | 0 | 18.7 | 11 | 0 | 0 | 0 | 0 | 0 | 17.4 | 7.1 | 0 | 0 | 0 | 0 | 1559 | 1652 | 1659 | 1659 | 363.2 | 954.8 | 956.1 | 1053.7 | 198.52 | 219.04 | 215.33 | 222.47
2025-04-20 | 16 | Avril | 2025-04-20 16:56 | 2025-04-20 18:02 | 50704 | 1 | DD13B | 63.66333 | 8 | 64 | 123 | 125.4 | 122.03 | 39.4 | 3978 | 237 | 869 | 3.883 | 31.674 | 50.469 | 66.92 | 76.86 | 0 | 0 | 14.733 | 19.4063 | 24.667 | 31 | 0 | 0 | 0 | 0 | 2400 | 631 | 2400 | 187 | 156 | 0 | 133 | 0 | 0 | 0 | 435 | 1657 | 1183.2 | 0.0293 | 0.0569 | 0.001 | 0.0042 | 0.0217 | 0.377 | 0.122 | 0.0427 | 0.134 | 0.0066 | 0.0069 | 0.0296 | 0.0124 | 0.124 | 2504/19R2 | 135.1 | 78.7 | 56.4 | 0 | 16.3 | 0 | 0 | 26 | 0 | 8.2 | 0 | 0 | 25.8 | 0 | 0 | 21.5 | 11.4 | 0 | 0 | 0 | 0 | 0 | 18.1 | 7.8 | 0 | 0 | 0 | 0 | 1597 | 1669 | 1661 | 1657 | 627 | 1245.1 | 1021.1 | 1183.2 | 218.02 | 229.3 | 219.08 | 232.07
2025-04-20 | 16 | Avril | 2025-04-20 16:02 | 2025-04-20 16:56 | 50703 | 1 | DD13B | 53.92 | 6 | 61 | 126 | 121.3 | 121.866 | 39.867 | 4038 | 230 | 851 | 3.7 | 34.054 | 52 | 68.53 | 78.26 | 0 | 0 | 15.5 | 21.3438 | 24.367 | 30.625 | 0 | 0 | 0 | 0 | 2400 | 630 | 2400 | 186 | 157 | 0 | 135 | 0 | 0 | 0 | 360 | 1658 | 912.4 | 0.065 | 0.07 | 0.001 | 0.003 | 0.0218 | 0.754 | 0.122 | 0.0248 | 0.141 | 0.0166 | 0.005 | 0.0114 | 0.0457 | 0.121 | 2504/19R2 | 135.4 | 79.4 | 56 | 0 | 15.9 | 0 | 0 | 21.3 | 0 | 12.4 | 0 | 0 | 25.8 | 0 | 0 | 20.1 | 15 | 0 | 0 | 0 | 0 | 0 | 17.7 | 7.2 | 0 | 0 | 0 | 0 | 1605 | 1632 | 1655 | 1658 | 679.2 | 740.9 | 873.9 | 912.4 | 219.55 | 211.27 | 210.9 | 212.44
2025-04-20 | 16 | Avril | 2025-04-20 15:07 | 2025-04-20 16:02 | 50702 | 1 | DD13B | 55.02 | 2 | 64 | 128 | 128.4 | 121.71 | 40.367 | 3912 | 234 | 864 | 4.3 | 29.767 | 51.188 | 67.41 | 76.08 | 0 | 0 | 15.433 | 20.3457 | 24.933 | 30.8418 | 0 | 0 | 0 | 0 | 2400 | 630 | 2400 | 187 | 312 | 0 | 268 | 0 | 0 | 0 | 383 | 1652 | 979 | 0.0586 | 0.0499 | 0.001 | 0.0028 | 0.0215 | 0.523 | 0.111 | 0.0331 | 0.131 | 0.0136 | 0.0052 | 0.0123 | 0.0541 | 0.114 | 2504/19R2 | 135.3 | 79.6 | 55.7 | 0 | 15.1 | 0 | 0 | 20.9 | 0 | 13 | 0 | 0 | 27.2 | 0 | 0 | 20.5 | 13.8 | 0 | 0 | 0 | 0 | 0 | 18.1 | 6.7 | 0 | 0 | 0 | 0 | 1591 | 1616 | 1680 | 1652 | 752.6 | 750.3 | 1207 | 979 | 234.71 | 220.89 | 221.04 | 220.87
2025-04-20 | 16 | Avril | 2025-04-20 14:12 | 2025-04-20 15:07 | 50701 | 1 | DD13B | 55.17 | 5 | 57 | 129 | 124.6 | 121.551 | 39.467 | 3921 | 233 | 844 | 4.5 | 28.667 | 50.752 | 66.92 | 77.16 | 0 | 0 | 14.8 | 20.0957 | 24.667 | 30.625 | 0 | 0 | 0 | 0 | 2400 | 630 | 2400 | 186 | 158 | 0 | 135 | 0 | 0 | 0 | 413 | 1644 | 1077.4 | 0.0573 | 0.0527 | 0.001 | 0.0031 | 0.0194 | 0.576 | 0.134 | 0.0435 | 0.132 | 0.0184 | 0.0068 | 0.0111 | 0.0652 | 0.134 | 2504/19R2 | 135.9 | 78.8 | 57.1 | 0 | 15.1 | 0 | 0 | 21.2 | 0 | 12.5 | 0 | 0 | 26 | 0 | 0 | 21.2 | 14.5 | 0 | 0 | 0 | 0 | 0 | 18.1 | 7.3 | 0 | 0 | 0 | 0 | 1567 | 1658 | 1592 | 1644 | 571.2 | 1217.8 | 708.4 | 1077.4 | 227.49 | 233.65 | 229.72 | 232.26
2025-04-20 | 16 | Avril | 2025-04-20 13:15 | 2025-04-20 14:12 | 50700 | 1 | DD13B | 57.43 | 8 | 64 | 125 | 126.9 | 122.5 | 36.45 | 3313 | 222 | 614 | 4.167 | 30 | 47.625 | 60.98 | 78.4 | 0 | 0 | 15.867 | 20.40625 | 20.583 | 27.1562 | 0 | 0 | 0 | 0 | 2400 | 630 | 2400 | 187 | 157 | 0 | 137 | 0 | 0 | 0 | 398 | 1672 | 1036.3 | 0.0502 | 0.059 | 0.001 | 0.0039 | 0.022 | 0.474 | 0.124 | 0.0508 | 0.145 | 0.0193 | 0.0052 | 0.0103 | 0.0964 | 0.125 | 2504/19R2 | 135.7 | 78.6 | 57.1 | 0 | 15.9 | 0 | 0 | 20.8 | 0 | 12.2 | 0 | 0 | 25.9 | 0 | 0 | 10.8 | 24.9 | 0 | 0 | 0 | 0 | 0 | 18.1 | 7.1 | 0 | 0 | 0 | 0 | 1691 | 1690 | 1672 |  | 52 | 1186.5 | 1036.3 |  | -15.76 | 214.35 | 214.19
2025-04-20 | 16 | Avril | 2025-04-20 12:14 | 2025-04-20 13:15 | 50699 | 1 | DD13B | 61.03 | 6 | 61 | 129 | 127.6 | 98 | 40.517 | 3859 | 233 | 824 | 5.217 | 24.728 | 50.719 | 66.61 | 75.11 | 0 | 0 | 15.616 | 19.9687 | 24.9 | 30.6875 | 0 | 0 | 0 | 0 | 2400 | 631 | 2400 | 187 | 156 | 0 | 134 | 0 | 0 | 0 | 435 | 1690 | 1153.8 | 0.0605 | 0.0738 | 0.001 | 0.0037 | 0.0267 | 0.61 | 0.128 | 0.182 | 0.884 | 0.0022 | 0.0067 | 0.011 | 0.0582 | 0.165 | 2504/19R2 | 130.6 | 79.7 | 50.9 | 0 | 16.2 | 0 | 0 | 19.7 | 0 | 13.4 | 0 | 0 | 23.9 | 0 | 0 | 21 | 11.1 | 0 | 0 | 0 | 0 | 0 | 18.5 | 6.8 | 0 | 0 | 0 | 0 | 1605 | 1631 | 1672 | 1690 | 600.2 | 678.5 | 1022 | 1153.8 | 210.46 | 205.34 | 213.17 | 212.3
2025-04-20 | 16 | Avril | 2025-04-20 11:19 | 2025-04-20 12:14 | 50698 | 1 | DD13B | 54.6 | 2 | 63 | 126 | 124.9 | 122.5 | 39 | 3910 | 229 | 803 | 4.333 | 29.077 | 51.438 | 67.38 | 79.13 | 0 | 0 | 0.1 | 0.031 | 0 | 0 | 0 | 0 | 3.35 | 3.2815 | 2400 | 630 | 2400 | 188 | 156 | 0 | 390 | 0 | 0 | 0 | 435 | 1672 | 1186.1 | 0.066 | 0.0632 | 0.0035 | 0.0035 | 0.0254 | 0.617 | 0.139 | 0.0327 | 0.287 | 0.0107 | 0.0067 | 0.019 | 0.0567 | 0.137 | 2504/19R3 | 136.9 | 78.4 | 58.5 | 0 | 0 | 0 | 0 | 11.6 | 0 | 15.7 | 0 | 0 | 39.9 | 0 | 0 | 24.1 | 19.9 | 0 | 0 | 0 | 0 | 0 | 18.3 | 7.4 | 0 | 0 | 0 | 0 | 1603 | 1631 | 1659 | 1672 | 499.6 | 714 | 944.2 | 1186.1 | 198.06 | 209.09 | 214.41 | 224.1
2025-04-20 | 16 | Avril | 2025-04-20 10:24 | 2025-04-20 11:19 | 50697 | 1 | SAE1006 | 55.28 | 5 | 57 | 130 | 126.6 | 171.601 | 38.967 | 3871 | 232 | 788 | 4.833 | 26.897 | 50.875 | 66.65 | 78.34 | 0 | 0 | 0.117 | 0.031 | 0 | 0 | 0 | 0 | 1.7 | 1.625 | 2400 | 628 | 2400 | 187 | 314 | 0 | 776 | 0 | 0 | 0 | 390 | 1643 | 1018.3 | 0.0549 | 0.0488 | 0.001 | 0.0026 | 0.0218 | 0.407 | 0.137 | 0.043 | 0.274 | 0.0147 | 0.0066 | 0.0129 | 0.0341 | 0.14 | 2504/19R3 | 136.2 | 77.4 | 58.8 | 0 | 0 | 0 | 0 | 10.7 | 0 | 16.1 | 0 | 0 | 40.4 | 0 | 0 | 23.1 | 19.8 | 0 | 0 | 0 | 0 | 0 | 18.3 | 7.8 | 0 | 0 | 0 | 0 | 1609 | 1638 | 1643 |  | 661.7 | 959.9 | 1018.3 |  | 215.46 | 227.04 | 228.66
2025-04-20 | 16 | Avril | 2025-04-20 09:24 | 2025-04-20 10:24 | 50696 | 1 | SAE1006 | 60.27 | 8 | 64 | 126 | 129 | 146.861 | 40.383 | 4120 | 237 | 914 | 4.333 | 29.077 | 51.781 | 68.85 | 76.94 | 0 | 0 | 0.067 | 0 | 0 | 0 | 0 | 0 | 31.683 | 40.84405 | 2400 | 630 | 2400 | 187 | 156 | 0 | 389 | 0 | 0 | 0 | 390 | 1651 | 984.8 | 0.0806 | 0.0626 | 0.001 | 0.003 | 0.0237 | 1.08 | 0.136 | 0.0362 | 0.282 | 0.0254 | 0.0064 | 0.0105 | 0.0663 | 0.135 | 2504/19R3 | 136.2 | 77.8 | 58.4 | 0 | 0 | 0 | 0 | 10.8 | 0 | 16 | 0 | 0 | 39.1 | 0 | 0 | 24.2 | 19.3 | 0 | 0 | 0 | 0 | 0 | 19.2 | 7.6 | 0 | 0 | 0 | 0 | 1602 | 1633 | 1654 | 1651 | 261.5 | 779.4 | 917.7 | 984.8 | 151 | 214.45 | 215.04 | 221.85
2025-04-20 | 16 | Avril | 2025-04-20 08:26 | 2025-04-20 09:24 | 50695 | 1 | SAE1006 | 58.02 | 6 | 61 | 129 | 122.5 | 98.094 | 39.083 | 3714 | 227 | 747 | 2.717 | 47.485 | 49.812 | 64.93 | 76.47 | 0 | 0 | 0.017 | 0 | 0 | 0 | 0 | 0 | 1.383 | 1.1565 | 2400 | 630 | 2400 | 186 | 157 | 0 | 370 | 0 | 0 | 0 | 420 | 1685 | 1107.6 | 0.0578 | 0.0653 | 0.001 | 0.0028 | 0.0199 | 0.495 | 0.128 | 0.033 | 0.286 | 0.0173 | 0.006 | 0.0122 | 0.0716 | 0.13 | 2504/19R3 | 130.4 | 78.2 | 52.2 | 0 | 0 | 0 | 0 | 10.5 | 0 | 15.4 | 0 | 0 | 35.8 | 0 | 0 | 23.4 | 19.3 | 0 | 0 | 0 | 0 | 0 | 18.4 | 7.6 | 0 | 0 | 0 | 0 | 1644 | 1701 | 1685 |  | 776.1 | 1344.1 | 1107.6 |  | 208.16 | 217.54 | 212.02
2025-04-20 | 16 | Avril | 2025-04-20 07:34 | 2025-04-20 08:26 | 50694 | 1 | SAE1006 | 51.4 | 2 | 63 | 131 | 129.6 | 147.016 | 39.5 | 3820 | 227 | 800 | 2.733 | 47.927 | 51.031 | 66.69 | 77.52 | 0 | 0 | 0.067 | 0.031 | 0 | 0 | 0 | 0 | 2.767 | 2.53125 | 2400 | 629 | 2400 | 187 | 312 | 0 | 756 | 0 | 0 | 0 | 435 | 1667 | 1127.4 | 0.0673 | 0.063 | 0.001 | 0.0025 | 0.0219 | 0.633 | 0.144 | 0.0526 | 0.278 | 0.0108 | 0.0073 | 0.0179 | 0.0582 | 0.14 | 2504/19R3 | 137.3 | 77.5 | 59.8 | 0 | 0 | 0 | 0 | 12.1 | 0 | 16.1 | 0 | 0 | 40.1 | 0 | 0 | 24.1 | 20.1 | 0 | 0 | 0 | 0 | 0 | 17.5 | 7.3 | 0 | 0 | 0 | 0 | 1595 | 1642 | 1667 |  | 404.6 | 806.3 | 1127.4 |  | 186.89 | 212.05 | 223.09
2025-04-20 | 16 | Avril | 2025-04-20 06:40 | 2025-04-20 07:34 | 50693 | 1 | SAE1006 | 53.72 | 5 | 57 | 128 | 123 | 122.475 | 41.217 | 4030 | 230 | 834 | 3.083 | 41.514 | 52.844 | 69.28 | 76.93 | 0 | 0 | 0.017 | 0 | 0 | 0 | 0 | 0 | 5.25 | 5.62475 | 2400 | 632 | 2400 | 187 | 314 | 0 | 760 | 0 | 0 | 0 | 398 | 1658 | 1029.5 | 0.057 | 0.0673 | 0.001 | 0.0019 | 0.0193 | 0.736 | 0.129 | 0.0346 | 0.277 | 0.0184 | 0.006 | 0.0116 | 0.0371 | 0.132 | 2504/19R3 | 136.6 | 78.2 | 58.4 | 0 | 0 | 0 | 0 | 11.7 | 0 | 17.2 | 0 | 0 | 35.6 | 0 | 0 | 23.4 | 20.8 | 0 | 0 | 0 | 0 | 0 | 20.5 | 7.4 | 0 | 0 | 0 | 0 | 1571 | 1632 | 1643 | 1658 | 504.7 | 801.6 | 817.2 | 1029.5 | 216.2 | 217.05 | 212.49 | 221.31
2025-04-20 | 16 | Avril | 2025-04-20 05:42 | 2025-04-20 06:40 | 50692 | 1 | SAE1006 | 58.82 | 8 | 63 | 123 | 124.1 | 122.521 | 41.217 | 3776 | 234 | 910 | 2.683 | 45.839 | 51.75 | 67.75 | 75.33 | 0 | 0 | 0.017 | 0 | 0 | 0 | 0 | 0 | 4.45 | 4 | 2400 | 630 | 2400 | 187 | 157 | 0 | 376 | 0 | 0 | 0 | 368 | 1657 | 919.1 | 0.0723 | 0.0873 | 0.001 | 0.0025 | 0.0198 | 0.573 | 0.145 | 0.05 | 0.287 | 0.0109 | 0.007 | 0.016 | 0.0602 | 0.143 | 2504/19R3 | 136.2 | 76.5 | 59.7 | 0 | 0 | 0 | 0 | 11.3 | 0 | 15.8 | 0 | 0 | 40.7 | 0 | 0 | 22.6 | 20.9 | 0 | 0 | 0 | 0 | 0 | 18.1 | 6.8 | 0 | 0 | 0 | 0 | 1598 | 1631 | 1638 | 1657 | 521.6 | 690.8 | 821 | 919.1 | 203.94 | 206.66 | 215.55 | 213.52
2025-04-19 | 16 | Avril | 2025-04-20 04:46 | 2025-04-20 05:42 | 50691 | 1 | SAE1006 | 55.73 | 6 | 62 | 131 | 125.8 | 122.453 | 43.067 | 4156 | 232 | 1454 | 2.833 | 46.235 | 54.562 | 73.93 | 76.02 | 0 | 0 | 0.133 | 0.062 | 0 | 0 | 0 | 0 | 7.05 | 7.5005 | 2400 | 629 | 2400 | 187 | 156 | 0 | 379 | 0 | 0 | 0 | 450 | 1666 | 1115.3 | 0.067 | 0.0707 | 0.001 | 0.0024 | 0.0236 | 0.497 | 0.148 | 0.031 | 0.275 | 0.0158 | 0.0062 | 0.0166 | 0.0617 | 0.142 | 2504/19R3 | 136.8 | 77.6 | 59.2 | 0 | 0 | 0 | 0 | 11.2 | 0 | 15.7 | 0 | 0 | 40.3 | 0 | 0 | 22.1 | 22.5 | 0 | 0 | 0 | 0 | 0 | 17.9 | 7.1 | 0 | 0 | 0 | 0 | 1561 | 1608 | 1639 | 1666 | 435 | 618 | 752.2 | 1115.3 | 210.71 | 210.98 | 208.58 | 222.84
2025-04-19 | 16 | Avril | 2025-04-20 03:50 | 2025-04-20 04:46 | 50690 | 1 | SAE1006 | 56.08 | 2 | 63 | 128 | 128.4 | 122.233 | 40.667 | 3978 | 239 | 948 | 3.4 | 37.647 | 52.031 | 68.82 | 76.77 | 0 | 0 | 0.117 | 0.062 | 0 | 0 | 0 | 0 | 4.117 | 4.31225 | 2400 | 628 | 2400 | 187 | 157 | 0 | 373 | 0 | 0 | 0 | 420 | 1673 | 1148.2 | 0.107 | 0.0823 | 0.001 | 0.0036 | 0.0527 | 0.546 | 0.143 | 0.0333 | 0.264 | 0.0179 | 0.0068 | 0.016 | 0.0571 | 0.136 | 2504/19R3 | 136.2 | 77.4 | 58.8 | 0 | 0 | 0 | 0 | 11.1 | 0 | 15.4 | 0 | 0 | 40.6 | 0 | 0 | 23.1 | 21.1 | 0 | 0 | 0 | 0 | 0 | 17.8 | 7.1 | 0 | 0 | 0 | 0 | 1593 | 1681 | 1663 | 1673 | 455.5 | 836.1 | 924.4 | 1148.2 | 196.69 | 193.54 | 210.68 | 221.18
2025-04-19 | 16 | Avril | 2025-04-20 02:56 | 2025-04-20 03:50 | 50689 | 1 | SAE1006 | 54.18 | 5 | 58 | 131 | 125.2 | 122.336 | 39.267 | 3779 | 214 | 892 | 2.983 | 43.911 | 50.719 | 66.58 | 77.5 | 0 | 0 | 0.017 | 0 | 0 | 0 | 0 | 0 | 2.633 | 2.28075 | 2400 | 631 | 2400 | 186 | 158 | 0 | 376 | 0 | 0 | 0 | 410 | 1659 | 1169.3 | 0.0697 | 0.08 | 0.001 | 0.0036 | 0.0236 | 0.735 | 0.143 | 0.0401 | 0.275 | 0.0139 | 0.0068 | 0.0179 | 0.0653 | 0.144 | 2504/19R3 | 125.3 | 72.5 | 52.8 | 0 | 0 | 0 | 0 | 8.5 | 0 | 14.8 | 0 | 0 | 40 | 0 | 0 | 20.7 | 16.6 | 0 | 0 | 0 | 0 | 0 | 17.8 | 6.9 | 0 | 0 | 0 | 0 | 1731 | 1637 | 1663 | 1659 | 1196.9 | 770.7 | 1335.9 | 1169.3 | 192.76 | 211.45 | 237.73 | 230.12
2025-04-19 | 16 | Avril | 2025-04-20 01:58 | 2025-04-20 02:56 | 50688 | 1 | SAE1006 | 57.33 | 8 | 62 | 126 | 127.5 | 122.194 | 41.233 | 3889 | 221 | 1251 | 3.15 | 40 | 52.469 | 70.16 | 76.35 | 0 | 0 | 0.1 | 0.031 | 0 | 0 | 0 | 0 | 4.95 | 4.93975 | 2400 | 631 | 2400 | 185 | 157 | 0 | 378 | 0 | 0 | 0 | 400 | 1686 | 1143.1 | 0.0649 | 0.0687 | 0.001 | 0.0028 | 0.0252 | 1.05 | 0.14 | 0.0399 | 0.282 | 0.0145 | 0.0079 | 0.017 | 0.0919 | 0.142 | 2504/19R3 | 126.7 | 78.5 | 48.2 | 0 | 0 | 0 | 0 | 17 | 0 | 6.3 | 0 | 0 | 37.9 | 0 | 0 | 20.5 | 19.8 | 0 | 0 | 0 | 0 | 0 | 17 | 8.2 | 0 | 0 | 0 | 0 | 1598 | 1724 | 1708 | 1686 | 441.2 | 1406.8 | 1381.4 | 1143.1 | 191.63 | 208.41 | 215.75 | 213.79
2025-04-19 | 16 | Avril | 2025-04-20 00:59 | 2025-04-20 01:58 | 50687 | 1 | SAE1006 | 59.17 | 6 | 62 | 129 | 124.2 | 122.413 | 42.533 | 3890 | 227 | 859 | 2.817 | 45.799 | 52.469 | 68.58 | 74.02 | 0 | 0 | 0.05 | 0 | 0 | 0 | 0 | 0 | 3.233 | 3.18775 | 2400 | 631 | 2400 | 186 | 156 | 0 | 376 | 0 | 0 | 0 | 420 | 1652 | 193.1 | 0.0577 | 0.0533 | 0.001 | 0.0028 | 0.0216 | 0.455 | 0.135 | 0.0372 | 0.259 | 0.0122 | 0.0057 | 0.0177 | 0.0763 | 0.13 | 2504/19R3 | 136.5 | 76.9 | 59.6 | 0 | 0 | 0 | 0 | 11.4 | 0 | 15.9 | 0 | 0 | 41.2 | 0 | 0 | 23.2 | 19 | 0 | 0 | 0 | 0 | 0 | 18.4 | 7.4 | 0 | 0 | 0 | 0 | 1603 | 1653 | 1647 | 1652 | 687.1 | 1135.1 | 1068.8 | 193.1 | 221.49 | 231.2 | 230.04 | 101.63
2025-04-19 | 16 | Avril | 2025-04-19 18:43 | 2025-04-20 00:59 | 50686 | 1 | SAE1006 | 57.56667 | 2 | 62 | 128 | 130.4 | 97.789 | 42.25 | 4038 | 218 | 807 | 2.65 | 48.302 | 53.783 | 70.09 | 76.38 | 0 | 0 | 16.65 | 21.1895 | 25.6 | 32.5937 | 0 | 0 | 0 | 0 | 2400 | 628 | 2400 | 186 | 155 | 0 | 376 | 0 | 0 | 0 | 320 | 1637 | 1157.2 | [7 empty] | 0.0484 | 0.269 | 0.0121 | 0.0051 | 0.0167 | 0.124 | 0.129 | 2504/19R3 | 135.8 | 75.4 | 60.4 | 0 | 0 | 0 | 0 | 11.4 | 0 | 15.6 | 0 | 0 | 48.2 | 0 | 0 | 22.8 | 20.7 | 0 | 0 | 0 | 0 | 0 | 17.1 | 0 | 0 | 0 | 0 | 0 | 1602 | 1644 | 1625 | 1637 | 261.5 | 891.3 | 827.2 | 1157.2 | 151 | 218.33 | 223.17 | 241.31
2025-04-19 | 16 | Avril | 2025-04-19 17:48 | 2025-04-19 18:43 | 50685 | 1 | S355TA | 54.38 | 6 | 62 | 129 | 124.2 | 118.792 | 39.167 | 3662 | 227 | 1268 | 3.167 | 40.737 | 51.75 | 68.86 | 79.28 | 0 | 0 | 15.7 | 21.0938 | 23.466 | 30.625 | 0 | 0 | 0 | 0 | 2400 | 526 | 2400 | 206 | 207 | 1662 | 0 | 202 | 0 | 0 | 250 | 1692 | 705.9 | 0.11 | 0.102 | 0.001 | 0.0037 | 0.0189 | 0.593 | 0.106 | 0.124 | 0.106 | 0.001 | 0.0044 | 0.023 | 0.899 | 0.109 | 2504/19R1 | 135.6 | 76 | 59.6 | 0 | 7.1 | 0 | 0 | 24 | 0 | 10.2 | 0 | 0 | 39.6 | 0 | 0 | 16.2 | 20.3 | 0 | 0 | 0 | 0 | 0 | 18.2 | 0 | 0 | 0 | 0 | 0 | 1595 | 1685 | 1691 | 1692 | 377.3 | 560.6 | 564 | 705.9 | 181.76 | 162.03 | 159.22 | 175.15
2025-04-19 | 16 | Avril | 2025-04-19 16:51 | 2025-04-19 17:48 | 50684 | 1 | S355TA | 57.15 | 4 | 58 | 124 | 121.1 | 114.962 | 39.733 | 3744 | 229 | 1110 | 2.817 | 44.024 | 50.656 | 67.37 | 76.5 | 0 | 0 | 15.867 | 21.1563 | 23.867 | 29.4688 | 0 | 0 | 0 | 0 | 2400 | 526 | 2400 | 208 | 207 | 1663 | 0 | 203 | 0 | 0 | 353 | 1652 | 192.8 | 0.105 | 0.144 | 0.0126 | 0.008 | 0.0544 | 0.527 | 0.129 | 0.171 | 1.15 | 0.138 | 0.0095 | 0.011 | 0.068 | 0.132 | 2504/19R1 | 135.9 | 79.5 | 56.4 | 0 | 7.6 | 0 | 0 | 31.9 | 0 | 3.6 | 0 | 0 | 34.2 | 0 | 0 | 16.6 | 16.8 | 0 | 0 | 0 | 0 | 0 | 18.4 | 0 | 0 | 0 | 0 | 0 | 1640 | 1675 | 1666 | 1652 | 280.5 | 929.7 | 889.2 | 192.8 | 135.55 | 204.59 | 206.2 | 101.51
2025-04-19 | 16 | Avril | 2025-04-19 14:39 | 2025-04-19 16:51 | 50683 | 1 | S355TA | 131.52 | 5 | 57 | 128 | 126.2 | 121.147 | 44.15 | 4163 | 242 | 2028 | 2.717 | 47.117 | 54.656 | 76.45 | 74.28 | 0 | 0 | 14.95 | 19.71875 | 29.2 | 34.8124 | 0 | 0 | 0 | 0 | 2400 | 526 | 2400 | 205 | 207 | 1657 | 0 | 205 | 0 | 0 | 338 | 1643 | 818.3 | 0.0813 | 0.0984 | 0.0015 | 0.0038 | 0.0196 | 1.9 | 0.125 | 0.156 | 1.08 | 0.127 | 0.0085 | 0.0099 | 0.0524 | 0.127 | 2504/19R1 | 135.5 | 78.9 | 56.6 | 0 | 7.2 | 0 | 0 | 30.3 | 0 | 3.4 | 0 | 0 | 31.6 | 0 | 0 | 16.8 | 20.5 | 0 | 0 | 0 | 0 | 0 | 18.3 | 0 | 0 | 0 | 0 | 0 | 1624 | 1645 | 1646 | 1643 | 28 | 931.3 | 908 | 818.3 | -25.15 | 221.01 | 218.6 | 212.59
2025-04-19 | 16 | Avril | 2025-04-19 13:42 | 2025-04-19 14:39 | 50682 | 1 | S355TA | 57.35 | 2 | 62 | 126 | 123.6 | 131.518 | 41.9 | 3988 | 234 | 1284 | 3.283 | 38.376 | 54.938 | 73.11 | 78.67 | 0 | 0 | 14.817 | 20.1563 | 27.083 | 34.6875 | 0 | 0 | 0 | 0 | 2400 | 525 | 2400 | 258 | 206 | 1661 | 0 | 206 | 0 | 200 | 313 | 1677 | 772.8 | 0.196 | 0.159 | 0.0034 | 0.0082 | 0.0229 | 0.4 | 0.119 | 0.157 | 1.11 | 0.133 | 0.0101 | 0.0129 | 0.0811 | 0.132 | 2504/19R1 | 135.5 | 78.1 | 57.4 | 0 | 7.1 | 0 | 0 | 26.7 | 0 | 7.1 | 0 | 0 | 32.2 | 0 | 0 | 16.3 | 20.6 | 0 | 0 | 0 | 0 | 0 | 18.6 | 0 | 0 | 0 | 0 | 0 | 1574 | 1685 | 1679 | 1677 | 150 | 628.6 | 658.6 | 772.8 | 125.3 | 170.43 | 177.11 | 189.93
2025-04-19 | 16 | Avril | 2025-04-19 12:50 | 2025-04-19 13:42 | 50681 | 1 | S355TA | 52.33 | 6 | 62 | 124 | 120.7 | 116.332 | 39.117 | 3411 | 224 | 1245 | 3.483 | 35.598 | 51.844 | 68.09 | 79.52 | 0 | 0 | 14.733 | 19.5938 | 24.383 | 32.2188 | 0 | 0 | 0 | 0 | 2400 | 526 | 2400 | 256 | 416 | 3322 | 0 | 406 | 0 | 0 | 298 | 1638 | 720 | 0.0571 | 0.0857 | 0.001 | 0.0036 | 0.0179 | 0.401 | 0.116 | 0.152 | 1.11 | 0.121 | 0.0073 | 0.0089 | 0.0665 | 0.115 | 2504/19R1 | 134.5 | 79.9 | 54.6 | 0 | 7.3 | 0 | 0 | 27.7 | 0 | 7.2 | 0 | 0 | 27.8 | 0 | 0 | 16.4 | 20.7 | 0 | 0 | 0 | 0 | 0 | 19.6 | 0 | 0 | 0 | 0 | 0 | 1606 | 1621 | 1613 | 1638 | 541.2 | 924.8 | 610.1 | 720 | 202.31 | 233.54 | 207.31 | 205.9
2025-04-19 | 16 | Avril | 2025-04-19 11:55 | 2025-04-19 12:50 | 50680 | 1 | S275J01 | 54.33 | 4 | 59 | 121 | 116.9 | 102.125 | 39.6 | 3492 | 225 | 850 | 3.383 | 35.764 | 52.281 | 67.15 | 79.21 | 0 | 0 | 15.717 | 21.4688 | 23.884 | 30.7813 | 0 | 0 | 0 | 0 | 2400 | 629 | 2400 | 187 | 157 | 1186 | 0 | 0 | 0 | 0 | 330 | 1634 | 793.3 | 0.0782 | 0.0937 | 0.001 | 0.0033 | 0.0161 | 0.53 | 0.113 | 0.106 | 0.713 | 0.008 | 0.0062 | 0.0129 | 0.0737 | 0.113 | 2504/14R6 | 134.6 | 76.9 | 57.7 | 0 | 0 | 0 | 0 | 14.5 | 0 | 0 | 0 | 0 | 40.4 | 0 | 0 | 20.2 | 24.8 | 0 | 0 | 0 | 0 | 0 | 27.4 | 0 | 0 | 0 | 0 | 0 | 1586 | 1625 | 1630 | 1634 | 466.1 | 715.7 | 736.3 | 793.3 | 202.19 | 212.53 | 211.9 | 215.2
2025-04-19 | 16 | Avril | 2025-04-19 10:46 | 2025-04-19 11:55 | 50679 | 1 | S275J01 | 69.73 | 5 | 57 | 126 | 124 | 130.302 | 42.267 | 3859 | 232 | 921 | 4.4 | 28.636 | 53.533 | 69.82 | 75.99 | 0 | 0 | 15.734 | 20.4082 | 26.533 | 33.0625 | 0 | 0 | 0 | 0 | 2400 | 630 | 2400 | 188 | 155 | 1196 | 0 | 0 | 0 | 0 | 345 | 1665 | 847.4 | 0.13 | 0.136 | 0.001 | 0.0048 | 0.0201 | 0.547 | 0.114 | 0.112 | 0.853 | 0.0138 | 0.0073 | 0.0089 | 0.064 | 0.113 | 2504/14R6 | 134.8 | 78.5 | 56.3 | 0 | 0 | 0 | 0 | 14.6 | 0 | 0 | 0 | 0 | 39.8 | 0 | 0 | 20 | 25.7 | 0 | 0 | 0 | 0 | 0 | 27.2 | 0 | 0 | 0 | 0 | 0 | 1597 | 1648 | 1694 | 1665 | 310.7 | 570.4 | 1045.7 | 847.4 | 166.39 | 183.36 | 202.91 | 203.21
2025-04-19 | 16 | Avril | 2025-04-19 09:53 | 2025-04-19 10:46 | 50678 | 1 | S275J01 | 52.82 | 2 | 63 | 129 | 126.5 | 116.382 | 41.433 | 3828 | 229 | 916 | 2.367 | 54.507 | 53.998 | 70.16 | 78.2 | 0 | 0 | 15.333 | 20.6875 | 26.1 | 33.2792 | 0 | 0 | 0 | 0 | 2400 | 629 | 2400 | 186 | 156 | 1193 | 0 | 0 | 0 | 0 | 313 | 1642 | 778.8 | 0.118 | 0.11 | 0.001 | 0.0039 | 0.0185 | 0.481 | 0.111 | 0.0968 | 0.824 | 0.0103 | 0.0077 | 0.0145 | 0.0616 | 0.114 | 2504/14R6 | 134.9 | 78.4 | 56.5 | 0 | 0 | 0 | 0 | 14.2 | 0 | 0 | 0 | 0 | 40.2 | 0 | 0 | 20.4 | 25.9 | 0 | 0 | 0 | 0 | 0 | 27 | 0 | 0 | 0 | 0 | 0 | 1569 | 1596 | 1621 | 1642 | 289.9 | 447.6 | 504.4 | 778.8 | 176.5 | 193.78 | 188.98 | 209.5
2025-04-19 | 16 | Avril | 2025-04-19 08:59 | 2025-04-19 09:53 | 50677 | 1 | S275J01 | 53.52 | 6 | 62 | 128 | 125 | 131.607 | 40.25 | 3660 | 223 | 917 | 2.517 | 50.861 | 52.812 | 68.45 | 78.73 | 0 | 0 | 14.217 | 19.5625 | 26.034 | 33.2187 | 0 | 0 | 0 | 0 | 2400 | 629 | 2400 | 187 | 156 | 1189 | 0 | 0 | 0 | 0 | 305 | 1671 | 749.7 | 0.0905 | 0.1 | 0.001 | 0.0032 | 0.019 | 0.417 | 0.119 | 0.119 | 0.782 | 0.0162 | 0.0067 | 0.0112 | 0.0714 | 0.113 | 2504/14R6 | 134.4 | 77.8 | 56.6 | 0 | 0 | 0 | 0 | 13.7 | 0 | 0 | 0 | 0 | 39 | 0 | 0 | 20.3 | 26.2 | 0 | 0 | 0 | 0 | 0 | 27.5 | 0 | 0 | 0 | 0 | 0 | 1602 | 1608 | 1650 | 1671 | 518 | 404.7 | 643.8 | 749.7 | 201.26 | 179.85 | 191.17 | 190.96
2025-04-19 | 16 | Avril | 2025-04-19 08:05 | 2025-04-19 08:59 | 50676 | 1 | S275J01 | 54.43 | 4 | 58 | 126 | 118.5 | 116.929 | 39.75 | 3637 | 224 | 843 | 2.7 | 46.667 | 52.938 | 68.21 | 79.91 | 0 | 0 | 14.9 | 20.375 | 24.85 | 32.5312 | 0 | 0 | 0 | 0 | 2400 | 628 | 2400 | 188 | 155 | 1189 | 0 | 0 | 0 | 0 | 290 | 1658 | 701.9 | 0.0863 | 0.101 | 0.0019 | 0.0041 | 0.0236 | 0.226 | 0.116 | 0.12 | 0.857 | 0.0097 | 0.007 | 0.0123 | 0.0471 | 0.114 | 2504/14R6 | 134.2 | 80.5 | 53.7 | 0 | 0 | 0 | 0 | 14.4 | 0 | 0 | 0 | 0 | 40.2 | 0 | 0 | 20 | 25.1 | 0 | 0 | 0 | 0 | 0 | 27.1 | 0 | 0 | 0 | 0 | 0 | 1575 | 1614 | 1638 | 1658 | 372.8 | 439 | 534.1 | 701.9 | 191.74 | 182.57 | 183.96 | 193.17
2025-04-19 | 16 | Avril | 2025-04-19 07:10 | 2025-04-19 08:05 | 50675 | 1 | S275J02 | 54.8 | 5 | 57 | 130 | 126.9 | 134.551 | 40.383 | 3757 | 228 | 878 | 2.967 | 43.82 | 53.281 | 69.07 | 79.16 | 0 | 0 | 15.55 | 20.7793 | 24.834 | 32.4375 | 0 | 0 | 0 | 0 | 2400 | 628 | 2400 | 187 | 157 | 1266 | 0 | 0 | 0 | 0 | 283 | 1673 | 669.1 | 0.116 | 0.118 | 0.0014 | 0.0028 | 0.0188 | 0.747 | 0.115 | 0.103 | 0.855 | 0.0092 | 0.0084 | 0.0159 | 0.0518 | 0.115 | 2504/14R6 | 134.8 | 77.4 | 57.4 | 0 | 0 | 0 | 0 | 14.4 | 0 | 0 | 0 | 0 | 40.4 | 0 | 0 | 20.2 | 26.5 | 0 | 0 | 0 | 0 | 0 | 26 | 0 | 0 | 0 | 0 | 0 | 1574 | 1656 | 1679 | 1673 | 145.2 | 465.9 | 604.1 | 669.1 | 122.91 | 164.16 | 170.77 | 181.52
2025-04-19 | 16 | Avril | 2025-04-19 06:18 | 2025-04-19 07:10 | 50674 | 1 | S275J02 | 52.55 | 2 | 62 | 126 | 122.4 | 111.275 | 39.517 | 3556 | 227 | 803 | 3.467 | 36.346 | 52.438 | 67.31 | 79.62 | 0 | 0 | 15.3 | 20.6563 | 24.216 | 31.75 | 0 | 0 | 0 | 0 | 2400 | 628 | 2400 | 187 | 157 | 1260 | 0 | 0 | 0 | 0 | 313 | 1668 | 782.8 | 0.096 | 0.0985 | 0.001 | 0.0026 | 0.022 | 0.494 | 0.113 | 0.101 | 0.866 | 0.0108 | 0.0054 | 0.0129 | 0.072 | 0.111 | 2504/14R6 | 134.4 | 77.9 | 56.5 | 0 | 0 | 0 | 0 | 14.2 | 0 | 0 | 0 | 0 | 40.4 | 0 | 0 | 20.6 | 24.7 | 0 | 0 | 0 | 0 | 0 | 27.1 | 0 | 0 | 0 | 0 | 0 | 1653 | 1643 | 1661 | 1668 | 194.5 | 623 | 604.1 | 782.8 | 101.62 | 192.56 | 180.53 | 195.76
2025-04-19 | 16 | Avril | 2025-04-19 05:24 | 2025-04-19 06:18 | 50673 | 1 | S275J02 | 53.47 | 6 | 62 | 126 | 123.7 | 124.66 | 36.05 | 3050 | 212 | 595 | 3.683 | 34.208 | 48.219 | 60.66 | 80.25 | 0 | 0 | 15.717 | 21.125 | 20.334 | 27.0313 | 0 | 0 | 0 | 0 | 2400 | 626 | 2400 | 187 | 156 | 1264 | 0 | 0 | 0 | 0 | 283 | 1652 | 688.4 | 0.053 | 0.09 | 0.001 | 0.0028 | 0.0225 | 0.376 | 0.116 | 0.128 | 0.865 | 0.0114 | 0.0055 | 0.011 | 0.0706 | 0.118 | 2504/14R6 | 124.6 | 73.8 | 50.8 | 0 | 0 | 0 | 0 | 11.8 | 0 | 0 | 0 | 0 | 37.6 | 0 | 0 | 18.4 | 23.9 | 0 | 0 | 0 | 0 | 0 | 25.3 | 0 | 0 | 0 | 0 | 0 | 1659 | 1680 | 1662 | 1652 | 708.4 | 780.2 | 731.3 | 688.4 | 193.31 | 189.01 | 194.02 | 195
2025-04-18 | 16 | Avril | 2025-04-19 04:27 | 2025-04-19 05:24 | 50672 | 1 | S275J02 | 56.78 | 1 | 57 | 128 | 122.5 | 131.058 | 36.683 | 3493 | 217 | 747 | 4.617 | 27.726 | 49.594 | 64.01 | 81.12 | 0 | 0 | 15.1 | 21.0625 | 21.583 | 28.5 | 0 | 0 | 0 | 0 | 2400 | 629 | 2400 | 186 | 155 | 1260 | 0 | 0 | 0 | 0 | 320 | 1642 | 659.7 | 0.0699 | 0.0768 | 0.001 | 0.0033 | 0.0295 | 0.739 | 0.121 | 0.108 | 0.826 | 0.0061 | 0.0072 | 0.0204 | 0.0695 | 0.118 | 2504/14R6 | 124.8 | 67.2 | 57.6 | 0 | 0 | 0 | 0 | 11.8 | 0 | 0 | 0 | 0 | 44.2 | 0 | 0 | 19.2 | 24.9 | 0 | 0 | 0 | 0 | 0 | 24.7 | 0 | 0 | 0 | 0 | 0 | 1596 | 1642 | 1631 | 1642 | 466.4 | 553.4 | 473.2 | 659.7 | 196.8 | 184.4 | 178.86 | 197.3
2025-04-18 | 16 | Avril | 2025-04-18 16:58 | 2025-04-19 04:27 | 50671 | 1 | S275J02 | 389.43 | 5 | 56 | 129 | 126.6 | 118.227 | 65.3 | 7079 | 399 | 6048 | 4.133 | 31.21 | 64.533 | 112.22 | 59.3 | 0 | 0 | 15.117 | 19.9668 | 50.183 | 44.4082 | 0 | 0 | 0 | 0 | 2400 | 628 | 2430 | 188 | 156 | 1268 | 0 | 0 | 0 | 600 | 722 | 1653 | 1114.8 | 0.0369 | 0.0296 | 0.001 | 0.0059 | 0.0245 | 0.463 | 0.125 | 0.0974 | 0.765 | 0.0079 | 0.0078 | 0.0252 | 0.0421 | 0.126 | 2504/14R6 | 134.6 | 78 | 56.6 | 0 | 0 | 0 | 0 | 14.3 | 0 | 0 | 0 | 0 | 46.1 | 0 | 0 | 20.5 | 26.6 | 0 | 0 | 0 | 0 | 0 | 27.1 | 0 | 0 | 0 | 0 | 0 | 1712 | 1642 | 1644 | 1653 | 304.3 | 1166.6 | 1020.7 | 1114.8 | 102.58 | 239.19 | 228.29 | 229.87
2025-04-18 | 16 | Avril | 2025-04-18 15:59 | 2025-04-18 16:58 | 50670 | 1 | S275J02 | 58.9 | 4 | 58 | 128 | 131.7 | 131.006 | 39.633 | 3573 | 225 | 822 | 5 | 25.6 | 53 | 68 | 80.24 | 0 | 0 | 14.783 | 20.2813 | 24.85 | 32.6875 | 0 | 0 | 0 | 0 | 2400 | 629 | 2400 | 189 | 157 | 1264 | 0 | 0 | 0 | 0 | 283 | 1659 | 675.7 | 0.123 | 0.528 | 0.0113 | 0.0066 | 0.0136 | 0.315 | 0.127 | 0.147 | 0.92 | 0.0167 | 0.0098 | 0.0099 | 0.0579 | 0.125 | 2504/14R6 | 134.4 | 77.6 | 56.8 | 0 | 0 | 0 | 0 | 14.6 | 0 | 0 | 0 | 0 | 39.9 | 0 | 0 | 20.3 | 25 | 0 | 0 | 0 | 0 | 0 | 27.3 | 7.3 | 0 | 0 | 0 | 0 | 1606 | 1665 | 1674 | 1659 | 450.2 | 801.5 | 890.8 | 675.7 | 188.77 | 199.12 | 201.99 | 189.84
2025-04-18 | 16 | Avril | 2025-04-18 13:36 | 2025-04-18 15:59 | 50669 | 1 | S275J02 | 142.52 | 2 | 62 | 126 | 129 | 130.853 | 43.617 | 3907 | 235 | 1930 | 2.6 | 48.462 | 56.5 | 77.09 | 77.72 | 0 | 0 | 15.333 | 20.75 | 28.283 | 35.6874 | 0 | 0 | 0 | 0 | 2400 | 628 | 2400 | 187 | 156 | 1263 | 0 | 0 | 0 | 400 | 338 | 1645 | 814.2 | 0.056 | 0.0843 | 0.0017 | 0.0053 | 0.0253 | 0.648 | 0.155 | 0.119 | 0.882 | 0.0071 | 0.0077 | 0.0208 | 0.0762 | 0.161 | 2504/18R1 | 134.8 | 77.8 | 57 | 0 | 0 | 0 | 0 | 47.7 | 0 | 87.1 | 0 | 0 | 0 | 0 | 0 | 0 | 0 | 0 | 0 | 0 | 0 | 0 | 0 | 0 | 0 | 0 | 0 | 0 | 1560 | 1684 | 1658 | 1645 | 518 | 1023.4 | 1002.7 | 814.2 | 224.1 | 206.76 | 219.37 | 211.14
2025-04-18 | 16 | Avril | 2025-04-18 12:44 | 2025-04-18 13:36 | 50668 | 1 | S275J02 | 52.68 | 5 | 58 | 127 | 124.9 | 26 | 39.667 | 3544 | 222 | 1205 | 2.6 | 48.846 | 52.812 | 69.29 | 79.88 | 0 | 0 | 14.867 | 20.4063 | 24.8 | 32.375 | 0 | 0 | 0 | 0 | 2400 | 629 | 2400 | 187 | 316 | 2532 | 0 | 0 | 0 | 400 | 275 | 1641 | 657.2 | 0.0597 | 0.0909 | 0.0013 | 0.0058 | 0.0255 | 0.387 | 0.147 | 0.133 | 0.883 | 0.011 | 0.0094 | 0.0209 | 0.0603 | 0.143 | 2504/18R1 | 134.6 | 78.9 | 55.7 | 0 | 0 | 0 | 0 | 48 | 0 | 86.6 | 0 | 0 | 0 | 0 | 0 | 0 | 0 | 0 | 0 | 0 | 0 | 0 | 0 | 0 | 0 | 0 | 0 | 0 | 1599 | 1612 | 1632 | 1641 | 544.8 | 588.1 | 723.7 | 657.2 | 206.6 | 205.16 | 209.54 | 197.57
2025-04-18 | 16 | Avril | 2025-04-18 11:45 | 2025-04-18 12:44 | 50667 | 1 | S275J02 | 58.47 | 6 | 62 | 124 | 120.8 | 123.464 | 41.1 | 3710 | 232 | 948 | 2.833 | 43.765 | 53.156 | 69.11 | 77.6 | 0 | 0 | 14.983 | 20.3438 | 26.116 | 32.75005 | 0 | 0 | 0 | 0 | 2400 | 628 | 2400 | 186 | 157 | 1263 | 0 | 0 | 0 | 0 | 313 | 1666 | 782.5 | 0.0909 | 0.0728 | 0.0029 | 0.0026 | 0.0368 | 0.891 | 0.111 | 0.128 | 0.915 | 0.0114 | 0.006 | 0.0175 | 0.0855 | 0.114 | 2504/14R6 | 134.5 | 76.5 | 58 | 0 | 0 | 0 | 0 | 13.6 | 0 | 0 | 0 | 0 | 40.3 | 0 | 0 | 20.1 | 26.4 | 0 | 0 | 0 | 0 | 0 | 26.9 | 7.2 | 0 | 0 | 0 | 0 | 1594 | 1645 | 1632 | 1666 | 292.5 | 657.9 | 547.5 | 782.5 | 163.58 | 195.48 | 189.04 | 196.82
2025-04-18 | 16 | Avril | 2025-04-18 10:43 | 2025-04-18 11:45 | 50666 | 1 | SAE1006 | 62.03 | 4 | 58 | 120 | 116.5 | 105.71 | 40.3 | 3888 | 230 | 883 | 3.167 | 37.895 | 51.094 | 67.31 | 76.07 | 0 | 0 | 0.133 | 0.094 | 0 | 0 | 0 | 0 | 3.367 | 3.06275 | 2400 | 628 | 2400 | 186 | 155 | 0 | 372 | 0 | 0 | 0 | 413 | 1695 | 1068.8 | 0.116 | 0.0918 | 0.0014 | 0.0037 | 0.0275 | 0.498 | 0.111 | 0.0403 | 0.324 | 0.0162 | 0.0069 | 0.0141 | 0.0803 | 0.11 | 2504/14R7 | 134.3 | 76.9 | 57.4 | 0 | 0 | 0 | 0 | 13.3 | 0 | 0 | 0 | 0 | 40.1 | 0 | 0 | 19.8 | 26.2 | 0 | 0 | 0 | 0 | 0 | 27.3 | 7.6 | 0 | 0 | 0 | 0 | 1598 | 1700 | 1691 | 1695 | 385.2 | 1020.7 | 948.4 | 1068.8 | 181.65 | 197.88 | 197.37 | 203.97
2025-04-18 | 16 | Avril | 2025-04-18 09:50 | 2025-04-18 10:43 | 50665 | 1 | SAE1006 | 53.42 | 2 | 63 | 120 | 120.3 | 116.07 | 37.083 | 3594 | 222 | 695 | 3.483 | 34.45 | 49.062 | 63.59 | 79.38 | 0 | 0 | 0.083 | 0.03075 | 0 | 0 | 0 | 0 | 2.283 | 2.1245 | 2400 | 628 | 2400 | 187 | 157 | 0 | 374 | 0 | 0 | 0 | 405 | 1696 | 1050.4 | 0.0963 | 0.105 | 0.0013 | 0.0046 | 0.0191 | 0.581 | 0.0993 | 0.0461 | 0.312 | 0.0127 | 0.008 | 0.0178 | 0.086 | 0.103 | 2504/14R7 | 129.6 | 76.6 | 53 | 0 | 0 | 0 | 0 | 13.1 | 0 | 0 | 0 | 0 | 39.3 | 0 | 0 | 18.6 | 25.1 | 0 | 0 | 0 | 0 | 0 | 26.2 | 7.3 | 0 | 0 | 0 | 0 | 1660 | 1700 | 1698 | 1696 | 338.7 | 1190.6 | 1082.1 | 1050.4 | 138.57 | 209.18 | 203.25 | 202.16
2025-04-18 | 16 | Avril | 2025-04-18 08:56 | 2025-04-18 09:50 | 50664 | 1 | SAE1006 | 53.58 | 5 | 58 | 126 | 123.9 | 116.314 | 38.883 | 3840 | 231 | 691 | 3.65 | 34.521 | 50.312 | 65.6 | 77.64 | 0 | 0 | 0.067 | 0.031 | 0 | 0 | 0 | 0 | 2.317 | 2.4065 | 2400 | 628 | 2400 | 187 | 156 | 0 | 369 | 0 | 0 | 0 | 435 | 1686 | 1157.6 | 0.111 | 0.0937 | 0.001 | 0.0028 | 0.0194 | 0.534 | 0.0972 | 0.0312 | 0.301 | 0.0162 | 0.0061 | 0.0097 | 0.0775 | 0.0976 | 2504/14R7 | 129.5 | 75.9 | 53.6 | 0 | 0 | 0 | 0 | 13.2 | 0 | 0 | 0 | 0 | 39.3 | 0 | 0 | 19 | 25.1 | 0 | 0 | 0 | 0 | 0 | 26.1 | 6.8 | 0 | 0 | 0 | 0 | 1624 | 1672 | 1669 | 1686 | 373.5 | 723.7 | 854.1 | 1157.6 | 165.27 | 187.83 | 201.62 | 214.72
2025-04-18 | 16 | Avril | 2025-04-18 08:05 | 2025-04-18 08:56 | 50663 | 1 | SAE1006 | 51.22 | 6 | 62 | 127 | 123.6 | 116.124 | 39.05 | 3579 | 224 | 816 | 3.183 | 39.895 | 52.031 | 67.02 | 79.95 | 0 | 0 | 0.1 | 0.0608 | 0 | 0 | 0 | 0 | 11.3 | 14.2813 | 2400 | 630 | 2400 | 188 | 156 | 0 | 369 | 0 | 0 | 0 | 420 | 1640 | 1095.4 | 0.0717 | 0.0555 | 0.001 | 0.0014 | 0.0202 | 0.73 | 0.0929 | 0.021 | 0.0968 | 0.0106 | 0.007 | 0.0044 | 0.0359 | 0.0236 | 2504/14R7 | 134.4 | 77.1 | 57.3 | 0 | 0 | 0 | 0 | 11.6 | 0 | 0 | 0 | 0 | 40.7 | 0 | 0 | 20.6 | 26.3 | 0 | 0 | 0 | 0 | 0 | 27.5 | 7.7 | 0 | 0 | 0 | 0 | 1652 | 1595 | 1617 | 1640 | 192.8 | 760.1 | 865.5 | 1095.4 | 101.51 | 233.27 | 230.85 | 235.65
2025-04-18 | 16 | Avril | 2025-04-18 06:58 | 2025-04-18 08:05 | 50662 | 1 | DD14A | 67.25 | 4 | 58 | 126 | 121.9 | 136.456 | 43.517 | 4213 | 242 | 981 | 3.267 | 38.571 | 55.781 | 73.42 | 76.91 | 0 | 0 | 17.216 | 22.96875 | 26.3 | 32.75025 | 0 | 0 | 0 | 0 | 2400 | 629 | 2400 | 188 | 0 | 0 | 0 | 0 | 0 | 200 | 495 | 1677 | 1748.2 | 0.021 | 0.0308 | 0.001 | 0.0049 | 0.0141 | 0.492 | 0.0211 | 0.022 | 0.0276 | 0.0112 | 0.007 | 0.0107 | 0.0609 | 0.0235 | 2412/13R1 | 135.3 | 78.7 | 56.6 | 0 | 0 | 26.1 | 0 | 82.7 | 0 | 0 | 0 | 0 | 0 | 0 | 0 | 0 | 0 | 0 | 0 | 0 | 0 | 0 | 26.5 | 0 | 0 | 0 | 0 | 0 | 1579 | 1623 | 1673 | 1677 | 812.5 | 1092 | 1755.5 | 1748.2 | 246.88 | 244.67 | 252.35 | 249.87
2025-04-18 | 16 | Avril | 2025-04-18 06:02 | 2025-04-18 06:58 | 50661 | 1 | DD14A | 55.87 | 2 | 63 | 127 | 125.7 | 116.104 | 41.567 | 3824 | 231 | 870 | 3.317 | 38.291 | 54.25 | 70.22 | 78.31 | 0 | 0 | 16.867 | 23.0938 | 24.7 | 31.0937 | 0 | 0 | 0 | 0 | 2400 | 628 | 2400 | 186 | 0 | 0 | 0 | 0 | 0 | 200 | 450 | 1637 | 1226.3 | 0.0337 | 0.0333 | 0.0047 | 0.0055 | 0.0153 | 0.639 | 0.0183 | 0.0412 | 0.0306 | 0.0097 | 0.0057 | 0.0096 | 0.11 | 0.0209 | 2412/13R1 | 140.1 | 81.8 | 58.3 | 0 | 0 | 28.2 | 0 | 83.3 | 0 | 0 | 0 | 0 | 0 | 0 | 0 | 0 | 0 | 0 | 0 | 0 | 0 | 0 | 28.6 | 0 | 0 | 0 | 0 | 0 | 1595 | 1632 | 1667 | 1637 | 901 | 1189.7 | 1441.9 | 1226.3 | 245.77 | 246.07 | 241.16 | 245.58
2025-04-18 | 16 | Avril | 2025-04-18 05:08 | 2025-04-18 06:02 | 50660 | 1 | DD14A | 54.3 | 5 | 58 | 125 | 122.2 | 116.773 | 40.117 | 4163 | 225 | 883 | 3.5 | 35.714 | 52.188 | 69.21 | 78.05 | 0 | 0 | 14.95 | 19.9375 | 25.167 | 32.2187 | 0 | 0 | 0 | 0 | 2400 | 628 | 2400 | 187 | 0 | 0 | 0 | 0 | 0 | 200 | 495 | 1678 | 1616.4 | 0.0587 | 0.0392 | 0.001 | 0.0046 | 0.0141 | 0.528 | 0.0186 | 0.0367 | 0.037 | 0.0107 | 0.0063 | 0.0129 | 0.0414 | 0.0208 | 2412/13R1 | 130.4 | 80.1 | 50.3 | 0 | 0 | 27.4 | 0 | 74.7 | 0 | 0 | 0 | 0 | 0 | 0 | 0 | 0 | 0 | 0 | 0 | 0 | 0 | 0 | 28.3 | 0 | 0 | 0 | 0 | 0 | 1607 | 1652 | 1658 | 1678 | 920.8 | 1177.2 | 1236.5 | 1616.4 | 240.84 | 234.42 | 234.77 | 243.57
2025-04-17 | 16 | Avril | 2025-04-18 04:11 | 2025-04-18 05:08 | 50659 | 1 | DD14A | 56.75 | 6 | 62 | 125 | 121.2 | 136.37 | 43.133 | 4118 | 223 | 810 | 3.55 | 35.211 | 53.844 | 70.42 | 74.9 | 0 | 0 | 16.534 | 21.37505 | 26.6 | 32.4065 | 0 | 0 | 0 | 0 | 2400 | 629 | 2400 | 189 | 0 | 0 | 0 | 0 | 0 | 200 | 495 | 1672 | 1656.4 | 0.0673 | 0.0387 | 0.001 | 0.0026 | 0.0126 | 0.508 | 0.0218 | 0.0252 | 0.0318 | 0.008 | 0.0065 | 0.0147 | 0.0124 | 0.0242 | 2412/13R1 | 130.8 | 81.9 | 48.9 | 0 | 0 | 27.1 | 0 | 73.6 | 0 | 0 | 0 | 0 | 0 | 0 | 0 | 0 | 0 | 0 | 0 | 0 | 0 | 0 | 30.1 | 0 | 0 | 0 | 0 | 0 | 1566 | 1632 | 1693 | 1672 | 659.2 | 1219.7 | 1889.4 | 1656.4 | 238.58 | 247.9 | 246.88 | 248.63
2025-04-17 | 16 | Avril | 2025-04-18 03:01 | 2025-04-18 04:11 | 50658 | 1 | DD14A | 69.93 | 4 | 58 | 126 | 120.6 | 117.224 | 30.717 | 3648 | 150 | 970 | 3.617 | 34.839 | 32.062 | 47.59 | 62.63 | 0 | 0 | 12.533 | 16.7813 | 0 | 0 | 5.067 | 4.4062 | 13.117 | 10.8125 | 2400 | 629 | 2400 | 187 | 0 | 0 | 0 | 0 | 0 | 600 | 495 | 1681 | 1660.2 | 0.0576 | 0.066 | 0.001 | 0.0023 | 0.0152 | 0.373 | 0.0301 | 0.0281 | 0.0425 | 0.0119 | 0.0046 | 0.0123 | 0.0393 | 0.0311 | 2412/13R1 | 68 | 0 | 68 | 0 | 0 | 9.5 | 0 | 47.9 | 0 | 0 | 0 | 0 | 0 | 0 | 0 | 0 | 0 | 0 | 0 | 0 | 0 | 0 | 10.6 | 0 | 0 | 0 | 0 | 0 | 1589 | 1660 | 1668 | 1681 | 565.6 | 1249.4 | 1307.7 | 1660.2 | 214.79 | 234.44 | 233.44 | 243.9
2025-04-17 | 16 | Avril | 2025-04-18 01:56 | 2025-04-18 03:01 | 50657 | 1 | DD14A | 65.22 | 2 | 62 | 123 | 122.2 | 117.08 | 45.683 | 4491 | 245 | 1089 | 5.133 | 23.961 | 57.938 | 76.87 | 76.1 | 0 | 0 | 16 | 21.5313 | 29.683 | 36.375 | 0 | 0 | 0 | 0 | 2400 | 629 | 2400 | 188 | 0 | 0 | 0 | 0 | 0 | 800 | 495 | 1684 | 1470.8 | 0.0736 | 0.0553 | 0.001 | 0.002 | 0.0146 | 0.432 | 0.0206 | 0.0334 | 0.0449 | 0.0156 | 0.0052 | 0.0106 | 0.0689 | 0.0226 | 2412/13R1 | 140.4 | 81.6 | 58.8 | 0 | 0 | 28.9 | 0 | 85.1 | 0 | 0 | 0 | 0 | 0 | 0 | 0 | 0 | 0 | 0 | 0 | 0 | 0 | 0 | 26.4 | 0 | 0 | 0 | 0 | 0 | 1585 | 1740 | 1696 | 1684 | 729.3 | 2110 | 1551.7 | 1470.8 | 235.67 | 229.46 | 230.79 | 233.38
2025-04-17 | 16 | Avril | 2025-04-18 00:57 | 2025-04-18 01:56 | 50656 | 1 | DD14A | 58.35 | 5 | 58 | 123 | 120 | 117.715 | 43.783 | 4456 | 231 | 1013 | 2.75 | 44.727 | 55.031 | 73.49 | 75.41 | 0 | 0 | 16.767 | 22.3125 | 27.016 | 32.65615 | 0 | 0 | 0 | 0 | 2400 | 629 | 2400 | 186 | 0 | 0 | 0 | 0 | 0 | 800 | 495 | 1666 | 1385.4 | 0.0716 | 0.0517 | 0.001 | 0.0032 | 0.0173 | 0.592 | 0.0245 | 0.0369 | 0.0504 | 0.0106 | 0.0051 | 0.012 | 0.0894 | 0.0269 | 2412/13R1 | 135.8 | 80.5 | 55.3 | 0 | 0 | 28.2 | 0 | 80.2 | 0 | 0 | 0 | 0 | 0 | 0 | 0 | 0 | 0 | 0 | 0 | 0 | 0 | 0 | 27.4 | 0 | 0 | 0 | 0 | 0 | 1538 | 1644 | 1657 | 1666 | 15.9 | 973.8 | 1203.1 | 1385.4 | -20.41 | 224.83 | 233.3 | 238.77
2025-04-17 | 16 | Avril | 2025-04-17 18:42 | 2025-04-18 00:57 | 50655 | 1 | SAE1006 | 55.43 | 6 | 61 | 125 | 120.9 | 13.59 | 43.8 | 4209 | 246 | 1789 | 2.5 | 50 | 55.188 | 76.15 | 75.6 | 0 | 0 | 13.15 | 16.9375 | 10.633 | 14.0625 | 15.666 | 19.3442 | 4.35 | 4.7495 | 2400 | 628 | 2400 | 187 | 156 | 0 | 360 | 0 | 0 | 800 | 375 | 1647 | 960.7 | 0.0675 | 0.0892 | 0.001 | 0.0018 | 0.0135 | 0.247 | 0.0419 | 0.0371 | 0.273 | 0.017 | 0.0042 | 0.0087 | 0.066 | 0.0434 | 2412/13R1 | 140.4 | 56.6 | 52.4 | 31.4 | 0 | 0 | 0 | 140.4 | 0 | 0 | 0 | 0 | 0 | 0 | 0 | 0 | 0 | 0 | 0 | 0 | 0 | 0 | 0 | 0 | 0 | 0 | 0 | 0 | 1601 | 1592 | 1648 | 1647 | 258.7 | 650.7 | 948.4 | 960.7 | 150.75 | 223.47 | 220.71 | 222.2
2025-04-17 | 16 | Avril | 2025-04-17 17:19 | 2025-04-17 18:42 | 50654 | 1 | S275J01 | 65.75333 | 6 | 64 | 130 | 127.3 | 116.73 | 42.05 | 3932 | 224 | 1058 | 2.633 | 49.367 | 54.188 | 71.23 | 77.32 | 0 | 0 | 15.767 | 21.28125 | 26.283 | 32.8438 | 0 | 0 | 0 | 0 | 2400 | 628 | 2400 | 187 | 156 | 1196 | 0 | 0 | 0 | 0 | 342 | 1659 | 842.6 | 0.0781 | 0.106 | 0.001 | 0.0024 | 0.0176 | 0.382 | 0.117 | 0.141 | 1.03 | 0.012 | 0.0067 | 0.0105 | 0.0453 | 0.114 | 2504/14R6 | 134.1 | 75.9 | 58.2 | 0 | 0 | 0 | 0 | 14.5 | 0 | 0 | 0 | 0 | 39.3 | 0 | 0 | 19.9 | 26 | 0 | 0 | 0 | 0 | 0 | 26.8 | 0 | 0 | 0 | 0 | 0 | 1593 | 1616 | 1615 | 1659 | 368.9 | 572.1 | 694.8 | 842.6 | 181.19 | 200.96 | 215.78 | 206.05
2025-04-17 | 16 | Avril | 2025-04-17 16:20 | 2025-04-17 17:19 | 50653 | 1 | S275J01 | 58.6 | 3 | 59 | 130 | 126.9 | 121.029 | 41.517 | 4021 | 231 | 877 | 2.933 | 44.318 | 53.469 | 70.06 | 77.27 | 0 | 0 | 15.433 | 21.125 | 26.084 | 32.24995 | 0 | 0 | 0 | 0 | 2400 | 627 | 2400 | 187 | 156 | 1188 | 0 | 0 | 0 | 0 | 260 | 1652 | 769.1 | 0.132 | 0.15 | 0.001 | 0.0033 | 0.0185 | 0.909 | 0.116 | 0.128 | 0.859 | 0.0165 | 0.0074 | 0.0102 | 0.0803 | 0.12 | 2504/14R6 | 134.2 | 76.5 | 57.7 | 0 | 0 | 0 | 0 | 14.3 | 0 | 0 | 0 | 0 | 39.8 | 0 | 0 | 20.3 | 26.7 | 0 | 0 | 0 | 0 | 0 | 26.3 | 0 | 0 | 0 | 0 | 0 | 1595 | 1621 | 1651 | 1652 | 393.1 | 361.8 | 481.6 | 769.1 | 184.77 | 164.56 | 169.3 | 203.15
2025-04-17 | 16 | Avril | 2025-04-17 15:25 | 2025-04-17 16:20 | 50652 | 1 | S275J01 | 54.9 | 4 | 59 | 128 | 125.5 | 120.901 | 40.5 | 3760 | 214 | 941 | 2.983 | 42.905 | 52.938 | 68.94 | 78.43 | 0 | 0 | 16.15 | 21.5332 | 24.35 | 31.375 | 0 | 0 | 0 | 0 | 2400 | 627 | 2400 | 187 | 156 | 1190 | 0 | 0 | 0 | 0 | 260 | 1654 | 648.8 | 0.107 | 0.142 | 0.001 | 0.0046 | 0.0212 | 0.552 | 0.125 | 0.128 | 0.88 | 0.0087 | 0.0069 | 0.0131 | 0.0413 | 0.127 | 2504/14R6 | 133.6 | 77.6 | 56 | 0 | 0 | 0 | 0 | 14.5 | 0 | 0 | 0 | 0 | 39.6 | 0 | 0 | 20 | 25.4 | 0 | 0 | 0 | 0 | 0 | 26.9 | 0 | 0 | 0 | 0 | 0 | 1610 | 1641 | 1654 |  | 392.8 | 530.4 | 648.8 |  | 176.57 | 181.82 | 189.57
2025-04-17 | 16 | Avril | 2025-04-17 14:28 | 2025-04-17 15:25 | 50651 | 1 | S275J01 | 57.1 | 5 | 59 | 129 | 128.6 | 132.586 | 40.05 | 3924 | 231 | 710 | 3.133 | 41.17 | 52.562 | 68.18 | 78.75 | 0 | 0 | 15.667 | 21.0625 | 24.383 | 31.5 | 0 | 0 | 0 | 0 | 2400 | 626 | 2400 | 187 | 155 | 1198 | 0 | 0 | 0 | 0 | 260 | 1655 | 689.3 | 0.124 | 0.11 | 0.0034 | 0.0039 | 0.0229 | 0.614 | 0.104 | 0.125 | 0.834 | 0.0153 | 0.0071 | 0.0104 | 0.0518 | 0.111 | 2504/14R6 | 135.3 | 75.6 | 59.7 | 0 | 0 | 0 | 0 | 14.3 | 0 | 0 | 0 | 0 | 39.6 | 0 | 0 | 19.8 | 27.2 | 0 | 0 | 0 | 0 | 0 | 26.8 | 0 | 0 | 0 | 0 | 0 | 1651 | 1655 |  |  | 432.9 | 689.3 |  |  | 161.47 | 193.47
2025-04-17 | 16 | Avril | 2025-04-17 13:32 | 2025-04-17 14:28 | 50650 | 1 | S275J01 | 56.38 | 6 | 63 | 128 | 124.5 | 121.122 | 40.8 | 3800 | 232 | 852 | 3.367 | 38.02 | 53.094 | 68.92 | 78.08 | 0 | 0 | 15.667 | 21.5 | 25.133 | 31.5625 | 0 | 0 | 0 | 0 | 2400 | 628 | 2400 | 186 | 158 | 1193 | 0 | 0 | 0 | 0 | 260 | 1652 | 192.5 | 0.189 | 0.131 | 0.001 | 0.0034 | 0.0175 | 0.473 | 0.104 | 0.112 | 0.852 | 0.01 | 0.0072 | 0.0108 | 0.0375 | 0.107 | 2504/14R6 | 134.6 | 76.4 | 58.2 | 0 | 0 | 0 | 0 | 14.3 | 0 | 0 | 0 | 0 | 38.8 | 0 | 0 | 20.4 | 27 | 0 | 0 | 0 | 0 | 0 | 26.5 | 0 | 0 | 0 | 0 | 0 | 1579 | 1630 | 1650 | 1652 | 360.3 | 424.5 | 687.1 | 192.5 | 187.06 | 171.42 | 195.95 | 101.4
2025-04-17 | 16 | Avril | 2025-04-17 10:00 | 2025-04-17 13:32 | 50649 | 1 | S275J01 | 211.3 | 3 | 58 | 128 | 123.7 | 121.152 | 46.367 | 4490 | 257 | 1617 | 3.267 | 39.184 | 59.688 | 80.83 | 77.24 | 0 | 0 | 15.317 | 21.9688 | 31.05 | 37.6562 | 0 | 0 | 0 | 0 | 2400 | 628 | 2400 | 187 | 155 | 1188 | 0 | 0 | 0 | 0 | 320 | 1648 | 693.5 | 0.185 | 0.127 | 0.0026 | 0.0062 | 0.0209 | 0.497 | 0.104 | 0.111 | 0.839 | 0.0075 | 0.0081 | 0.0133 | 0.046 | 0.109 | 2504/14R6 | 134.7 | 76.7 | 58 | 0 | 0 | 0 | 0 | 14.1 | 0 | 0 | 0 | 0 | 39.3 | 0 | 0 | 20.2 | 27.4 | 0 | 0 | 0 | 0 | 0 | 26.2 | 0 | 0 | 0 | 0 | 0 | 1594 | 1672 | 1648 | 1648 | 304.3 | 806.7 | 748.4 | 693.5 | 166.48 | 195.8 | 203.32 | 197.72
2025-04-17 | 16 | Avril | 2025-04-17 09:08 | 2025-04-17 10:00 | 50648 | 1 | S275J01 | 52.08 | 4 | 60 | 127 | 128.2 | 129.247 | 38.567 | 3486 | 217 | 693 | 3.767 | 33.717 | 51.125 | 65.3 | 79.54 | 0 | 0 | 15.383 | 21 | 23.183 | 30.0937 | 0 | 0 | 0 | 0 | 2400 | 629 | 2400 | 188 | 157 | 1189 | 0 | 0 | 0 | 0 | 260 | 1667 | 692 | 0.116 | 0.116 | 0.001 | 0.0036 | 0.0181 | 0.517 | 0.106 | 0.146 | 0.854 | 0.0123 | 0.0084 | 0.0124 | 0.0725 | 0.109 | 2504/14R6 | 126.1 | 74.3 | 51.8 | 0 | 0 | 0 | 0 | 11.5 | 0 | 0 | 0 | 0 | 40.1 | 0 | 0 | 19.3 | 23.2 | 0 | 0 | 0 | 0 | 0 | 24.8 | 0 | 0 | 0 | 0 | 0 | 1616 | 1632 | 1667 |  | 316.5 | 488.9 | 692 |  | 157.44 | 180.72 | 187.25
2025-04-17 | 16 | Avril | 2025-04-17 08:15 | 2025-04-17 09:08 | 50647 | 1 | S275J01 | 53.1 | 5 | 60 | 130 | 129.4 | 125.422 | 38.417 | 3279 | 211 | 704 | 3.267 | 39.796 | 52.844 | 66.42 | 82.53 | 0 | 0 | 16.767 | 23.2188 | 21.65 | 29.625 | 0 | 0 | 0 | 0 | 2400 | 630 | 2400 | 187 | 156 | 1188 | 0 | 0 | 0 | 0 | 320 | 1659 | 678.5 | 0.107 | 0.0855 | 0.001 | 0.0026 | 0.0179 | 0.962 | 0.116 | 0.122 | 0.788 | 0.0099 | 0.0057 | 0.017 | 0.0728 | 0.115 | 2504/14R6 | 125.4 | 75.1 | 50.3 | 0 | 0 | 0 | 0 | 11.8 | 0 | 0 | 0 | 0 | 38.7 | 0 | 0 | 18.3 | 24.1 | 0 | 0 | 0 | 0 | 0 | 24.9 | 0 | 0 | 0 | 0 | 0 | 1596 | 1609 | 1649 | 1659 | 474.8 | 485.7 | 665 | 678.5 | 198.12 | 192.72 | 194.09 | 190.14
2025-04-17 | 16 | Avril | 2025-04-17 07:22 | 2025-04-17 08:15 | 50646 | 1 | DD13B | 53.63 | 6 | 62 | 129 | 125.9 | 108.506 | 39.867 | 4003 | 228 | 422 | 3.117 | 41.39 | 52.188 | 66.84 | 78.54 | 0 | 0 | 15.017 | 20.3438 | 24.85 | 31.8125 | 0 | 0 | 0 | 0 | 2400 | 628 | 2400 | 187 | 156 | 0 | 122 | 0 | 0 | 0 | 320 | 1654 | 195.2 | 0.095 | 0.0707 | 0.001 | 0.0023 | 0.0201 | 0.52 | 0.102 | 0.0371 | 0.141 | 0.0131 | 0.0048 | 0.0139 | 0.0982 | 0.104 | 2504/14R2 | 134.7 | 78.2 | 56.5 | 0 | 0 | 0 | 0 | 26.2 | 0 | 0 | 0 | 0 | 26.1 | 0 | 0 | 20.7 | 27.2 | 0 | 0 | 0 | 0 | 0 | 26.5 | 0 | 0 | 0 | 0 | 0 | 1587 | 1703 | 1604 | 1654 | 21.2 | 70.2 | 265.2 | 195.2 | -25.67 | -0.19 | 150.94 | 101.34
2025-04-17 | 16 | Avril | 2025-04-17 06:21 | 2025-04-17 07:22 | 50645 | 1 | DD13B | 60.95 | 3 | 59 | 129 | 130.3 | 118.684 | 40.1 | 3843 | 223 | 865 | 3.433 | 37.573 | 52.469 | 68.44 | 78.51 | 0 | 0 | 15.433 | 20.1875 | 24.667 | 32.2188 | 0 | 0 | 0 | 0 | 2400 | 628 | 2400 | 187 | 312 | 0 | 246 | 0 | 0 | 0 | 324 | 1679 | 1083.1 | 0.0992 | 0.0673 | 0.001 | 0.0033 | 0.0207 | 1.16 | 0.111 | 0.0518 | 0.136 | 0.0125 | 0.0053 | 0.0152 | 0.0834 | 0.111 | 2504/14R2 | 134.9 | 77.9 | 57 | 0 | 0 | 0 | 0 | 26.5 | 0 | 0 | 0 | 0 | 26.1 | 0 | 0 | 21 | 26.3 | 0 | 0 | 0 | 0 | 0 | 27.2 | 0 | 0 | 0 | 0 | 0 | 1615 | 1664 | 1679 |  | 589.9 | 938.3 | 1083.1 |  | 203.75 | 211.24 | 213.63
2025-04-17 | 16 | Avril | 2025-04-17 05:25 | 2025-04-17 06:21 | 50644 | 1 | DD13B | 55.27 | 4 | 59 | 129 | 125.6 | 142.478 | 36.65 | 3968 | 225 | 952 | 3.65 | 35.342 | 47.873 | 64.59 | 78.37 | 0 | 0 | 15.3 | 20.2168 | 21.35 | 27.625 | 0 | 0 | 0 | 0 | 2400 | 629 | 2400 | 187 | 157 | 0 | 121 | 0 | 0 | 0 | 350 | 1668 | 1155.4 | 0.065 | 0.0896 | 0.001 | 0.0041 | 0.0213 | 0.576 | 0.104 | 0.0384 | 0.146 | 0.0182 | 0.0057 | 0.0115 | 0.0711 | 0.103 | 2504/14R2 | 125.4 | 78.4 | 47 | 0 | 0 | 0 | 0 | 24.8 | 0 | 0 | 0 | 0 | 23 | 0 | 0 | 20.2 | 24.8 | 0 | 0 | 0 | 0 | 0 | 25.1 | 0 | 0 | 0 | 0 | 0 | 1686 | 1663 | 1662 | 1668 | 1064.6 | 992.3 | 976.3 | 1155.4 | 208.57 | 215.89 | 215.24 | 224.35
2025-04-16 | 16 | Avril | 2025-04-17 04:32 | 2025-04-17 05:25 | 50643 | 1 | DD13B | 52.97 | 5 | 59 | 127 | 125.5 | 118.515 | 42.419 | 3692 | 220 | 761 | 3.8 | 33.421 | 20.373 | 35.46 | 28.82 | 0 | 0 | 15.367 | 20.3438 | 27.053 | 16.033 | 0 | 0 | 0 | 0 | 2400 | 628 | 2400 | 187 | 156 | 0 | 122 | 0 | 0 | 0 | 420 | 1664 | 1081.1 | 0.0786 | 0.0803 | 0.001 | 0.0029 | 0.0166 | 0.457 | 0.112 | 0.0502 | 0.138 | 0.0149 | 0.0061 | 0.011 | 0.0549 | 0.113 | 2504/14R2 | 125.2 | 78.3 | 46.9 | 0 | 0 | 0 | 0 | 25.4 | 0 | 0 | 0 | 0 | 22.3 | 0 | 0 | 19.9 | 24.3 | 0 | 0 | 0 | 0 | 0 | 25.5 | 0 | 0 | 0 | 0 | 0 | 1646 | 1685 | 1693 | 1664 | 748 | 1248.8 | 1694.3 | 1081.1 | 204.36 | 220.83 | 238.88 | 221.64
2025-04-16 | 16 | Avril | 2025-04-17 03:42 | 2025-04-17 04:32 | 50642 | 1 | DD13B | 50.17 | 6 | 62 | 123 | 119.5 | 118.535 | 35.883 | 3535 | 209 | 757 | 3.5 | 35.143 | 48.94 | 63.49 | 81.83 | 0 | 0 | 15.217 | 20.5938 | 20.667 | 28.3145 | 0 | 0 | 0 | 0 | 2400 | 629 | 2400 | 186 | 158 | 0 | 123 | 0 | 0 | 0 | 398 | 1657 | 1027.1 | 0.0666 | 0.0741 | 0.001 | 0.003 | 0.0186 | 0.233 | 0.105 | 0.0432 | 0.143 | 0.014 | 0.0041 | 0.01 | 0.112 | 0.105 | 2504/14R2 | 126.4 | 77.9 | 48.5 | 0 | 0 | 0 | 0 | 24.9 | 0 | 0 | 0 | 0 | 24.5 | 0 | 0 | 20 | 23.5 | 0 | 0 | 0 | 0 | 0 | 25.2 | 0 | 0 | 0 | 0 | 0 | 1652 | 1659 | 1657 |  | 940.4 | 964.1 | 1027.1 |  | 217.92 | 215.95 | 221.68
2025-04-16 | 16 | Avril | 2025-04-17 02:49 | 2025-04-17 03:42 | 50641 | 1 | DD13B | 53.27 | 3 | 59 | 128 | 123.6 | 118.836 | 41.7 | 4204 | 232 | 873 | 2.517 | 50.861 | 53 | 70.13 | 76.26 | 0 | 0 | 14.85 | 20.0938 | 26.85 | 32.8437 | 0 | 0 | 0 | 0 | 2400 | 629 | 2400 | 188 | 157 | 0 | 122 | 0 | 0 | 0 | 435 | 1678 | 1193 | 0.0813 | 0.0849 | 0.0011 | 0.0029 | 0.0201 | 0.487 | 0.129 | 0.0389 | 0.145 | 0.0113 | 0.006 | 0.0138 | 0.0439 | 0.125 | 2504/14R2 | 134.9 | 79.3 | 55.6 | 0 | 0 | 0 | 0 | 26.7 | 0 | 0 | 0 | 0 | 24.2 | 0 | 0 | 23.2 | 26.4 | 0 | 0 | 0 | 0 | 0 | 26.6 | 0 | 0 | 0 | 0 | 0 | 1595 | 1641 | 1647 | 1678 | 621.4 | 763.2 | 851.6 | 1193 | 218.45 | 208.56 | 213.35 | 221.27
2025-04-16 | 16 | Avril | 2025-04-17 01:56 | 2025-04-17 02:49 | 50640 | 1 | DD13B | 53.13 | 4 | 59 | 126 | 122.2 | 119.684 | 39.833 | 3745 | 223 | 629 | 3.133 | 40.213 | 49.812 | 64.52 | 75.03 | 1.65 | 0.062 | 14.717 | 20.2818 | 23.466 | 29.4375 | 0 | 0 | 0 | 0 | 2400 | 630 | 2400 | 188 | 156 | 0 | 121 | 0 | 0 | 0 | 335 | 1669 | 1089.4 | 0.0912 | 0.0599 | 0.001 | 0.0015 | 0.0175 | 0.388 | 0.113 | 0.041 | 0.121 | 0.0141 | 0.0046 | 0.0129 | 0.0421 | 0.114 | 2504/14R2 | 133.9 | 76.1 | 57.8 | 0 | 0 | 0 | 0 | 26.1 | 0 | 0 | 0 | 0 | 26.1 | 0 | 0 | 20.8 | 26.1 | 0 | 0 | 0 | 0 | 0 | 27.5 | 0 | 0 | 0 | 0 | 0 | 1609 | 1642 | 1665 | 1669 | 745.8 | 954.5 | 1095.8 | 1089.4 | 224.25 | 224.45 | 222.09 | 219.49
2025-04-16 | 16 | Avril | 2025-04-17 00:57 | 2025-04-17 01:56 | 50639 | 1 | DD13B | 59.1 | 5 | 60 | 121 | 119.2 | 119.467 | 41.233 | 4043 | 232 | 891 | 2.933 | 41.25 | 52.281 | 69 | 76.08 | 0 | 0 | 15.3 | 20.125 | 25.933 | 32.125 | 0 | 0 | 0 | 0 | 2400 | 629 | 2400 | 182 | 314 | 0 | 242 | 0 | 0 | 0 | 435 | 1688 | 1185.9 | 0.0816 | 0.0801 | 0.001 | 0.0021 | 0.0207 | 0.462 | 0.111 | 0.0408 | 0.145 | 0.0186 | 0.0062 | 0.0122 | 0.054 | 0.111 | 2504/14R2 | 134.1 | 78 | 56.1 | 0 | 0 | 0 | 0 | 26.6 | 0 | 0 | 0 | 0 | 26.5 | 0 | 0 | 21.1 | 25.4 | 0 | 0 | 0 | 0 | 0 | 27.1 | 0 | 0 | 0 | 0 | 0 | 1600 | 1719 | 1682 | 1688 | 516.2 | 1981.6 | 882.4 | 1185.9 | 202.09 | 236.25 | 196.96 | 215.4
2025-04-16 | 16 | Avril | 2025-04-16 18:26 | 2025-04-17 00:57 | 50638 | 1 | DD13B | 53.89667 | 6 | 63 | 124 | 118.2 | 119.8 | 43.833 | 4152 | 243 | 840 | 3.967 | 31.261 | 53.094 | 69.97 | 72.68 | 0 | 0 | 17.933 | 21.7168 | 25.9 | 31.3125 | 0 | 0 | 0 | 0 | 3500 | 628 | 2400 | 186 | 314 | 0 | 246 | 0 | 0 | 0 | 2519 | 1668 | 979.2 | 0.134 | 0.118 | 0.001 | 0.0038 | 0.022 | 0.663 | 0.0973 | 0.0351 | 0.132 | 0.0109 | 0.0036 | 0.0147 | 0.0948 | 0.101 | 2504/14R2 | 135 | 77.6 | 57.4 | 0 | 0 | 0 | 0 | 26.3 | 0 | 0 | 0 | 0 | 34.1 | 0 | 0 | 21.3 | 26.3 | 0 | 0 | 0 | 0 | 0 | 27 | 0 | 0 | 0 | 0 | 0 | 1192 | 1664 | 1683 | 1668 | 10.2 | 898.7 | 1107.1 | 979.2 | 134.72 | 208.07 | 213.07 | 212.2
2025-04-16 | 16 | Avril | 2025-04-16 17:32 | 2025-04-16 18:26 | 50637 | 1 | S235JR | 53.67 | 5 | 60 | 133 | 129.5 | 109.37 | 38.75 | 3471 | 216 | 928 | 4.133 | 32.177 | 49.938 | 65.03 | 77.32 | 0 | 0 | 15.4 | 21.0625 | 23.35 | 28.8437 | 0 | 0 | 0 | 0 | 2400 | 628 | 2400 | 187 | 157 | 943 | 0 | 0 | 0 | 0 | 290 | 1651 | 709.1 | 0.0883 | 0.0977 | 0.001 | 0.0042 | 0.0185 | 0.837 | 0.102 | 0.104 | 0.642 | 0.015 | 0.0071 | 0.0114 | 0.058 | 0.104 | 2504/14R6 | 125.6 | 76.8 | 48.8 | 0 | 0 | 0 | 0 | 12.1 | 0 | 0 | 0 | 0 | 37.3 | 0 | 0 | 19.1 | 24.6 | 0 | 0 | 0 | 0 | 0 | 25.9 | 6.6 | 0 | 0 | 0 | 0 | 1596 | 1608 | 1624 | 1651 | 362.4 | 506.3 | 514.2 | 709.1 | 178.25 | 196.32 | 188.77 | 197.72
2025-04-16 | 16 | Avril | 2025-04-16 15:13 | 2025-04-16 17:32 | 50636 | 1 | S235JR | 53.17 | 6 | 62 | 129 | 126.7 | 144.475 | 41.667 | 4028 | 234 | 1169 | 3.15 | 40.952 | 53.875 | 71.7 | 77.58 | 0 | 0 | 15.883 | 21.627 | 25.783 | 32.1562 | 0 | 0 | 0 | 0 | 2400 | 627 | 2400 | 185 | 156 | 936 | 0 | 0 | 0 | 0 | 390 | 1670 | 1096.6 | 0.147 | 0.124 | 0.001 | 0.0048 | 0.0201 | 0.618 | 0.112 | 0.0856 | 0.623 | 0.004 | 0.0073 | 0.0158 | 0.0689 | 0.114 | 2504/14R6 | 124.7 | 71.8 | 52.9 | 0 | 0 | 0 | 0 | 14.1 | 0 | 0 | 0 | 0 | 38.2 | 0 | 0 | 17 | 21.2 | 0 | 0 | 0 | 0 | 0 | 27.3 | 6.9 | 0 | 0 | 0 | 0 | 1673 | 1680 | 1678 | 1670 | 493.2 | 1249.8 | 1176.5 | 1096.6 | 159.13 | 223.6 | 220.25 | 219.43
2025-04-16 | 16 | Avril | 2025-04-16 14:16 | 2025-04-16 15:13 | 50635 | 1 | S235JR | 57.43 | 3 | 59 | 128 | 123.9 | 120.992 | 40.633 | 4015 | 234 | 933 | 4.117 | 31.093 | 52.875 | 69.69 | 78.08 | 0 | 0 | 15.117 | 20.5 | 25.516 | 32.3125 | 0 | 0 | 0 | 0 | 2400 | 626 | 2400 | 187 | 156 | 940 | 0 | 0 | 0 | 0 | 350 | 1675 | 641.9 | 0.244 | 0.15 | 0.0017 | 0.0065 | 0.0225 | 0.281 | 0.109 | 0.11 | 0.672 | 0.0133 | 0.0075 | 0.0138 | 0.0591 | 0.11 | 2504/14R6 | 134.2 | 81.6 | 52.6 | 0 | 0 | 0 | 0 | 14.2 | 0 | 0 | 0 | 0 | 40.6 | 0 | 0 | 20.7 | 25.4 | 0 | 0 | 0 | 0 | 0 | 26.1 | 7.2 | 0 | 0 | 0 | 0 | 1577 | 1683 | 1668 | 1675 | 132.8 | 459.1 | 446.3 | 641.9 | 114.71 | 148.45 | 154.5 | 177.39
2025-04-16 | 16 | Avril | 2025-04-16 13:16 | 2025-04-16 14:16 | 50634 | 1 | S235JR | 59.72 | 4 | 58 | 131 | 125.4 | 120.592 | 43.317 | 4180 | 233 | 1205 | 3.867 | 33.879 | 55.688 | 74.11 | 77.13 | 0 | 0 | 16.033 | 21.6563 | 27.284 | 34 | 0 | 0 | 0 | 0 | 2400 | 628 | 2400 | 185 | 156 | 941 | 0 | 0 | 0 | 0 | 320 | 1670 | 626.8 | 0.127 | 0.132 | 0.001 | 0.0059 | 0.0229 | 0.642 | 0.116 | 0.105 | 0.683 | 0.013 | 0.0087 | 0.0107 | 0.0698 | 0.108 | 2504/14R6 | 134.9 | 78.3 | 56.6 | 0 | 0 | 0 | 0 | 14.3 | 0 | 0 | 0 | 0 | 39.6 | 0 | 0 | 19.8 | 28.2 | 0 | 0 | 0 | 0 | 0 | 25.8 | 7.2 | 0 | 0 | 0 | 0 | 1571 | 1628 | 1661 | 1670 | 242.9 | 311.9 | 512.1 | 626.8 | 162.39 | 149.85 | 168.39 | 178.35
2025-04-16 | 16 | Avril | 2025-04-16 12:19 | 2025-04-16 13:16 | 50633 | 1 | S275J02 | 57.35 | 5 | 59 | 129 | 127.3 | 114.058 | 38.95 | 3608 | 226 | 541 | 3.867 | 33.362 | 50.969 | 64.92 | 78.51 | 0 | 0 | 15.75 | 20.9063 | 23.2 | 30.0313 | 0 | 0 | 0 | 0 | 2400 | 628 | 2400 | 187 | 159 | 1260 | 0 | 0 | 0 | 0 | 320 | 1671 | 749.7 | 0.138 | 0.877 | 0.0083 | 0.0075 | 0.0114 | 0.0672 | 0.108 | 0.132 | 0.862 | 0.0114 | 0.0074 | 0.0097 | 0.0631 | 0.102 | 2504/14R6 | 125.7 | 70.1 | 55.6 | 0 | 0 | 0 | 0 | 11.5 | 0 | 0 | 0 | 0 | 37.3 | 0 | 0 | 18.5 | 25.5 | 0 | 0 | 0 | 0 | 0 | 25.8 | 7.1 | 0 | 0 | 0 | 0 | 1569 | 1656 | 1661 | 1671 | 18.9 | 422.2 | 581 | 749.7 | -24.41 | 156.92 | 177.66 | 190.96
2025-04-16 | 16 | Avril | 2025-04-16 11:19 | 2025-04-16 12:19 | 50632 | 1 | S275J02 | 59.28 | 6 | 63 | 127 | 123.5 | 120.038 | 39.167 | 3461 | 224 | 436 | 3.933 | 32.288 | 50.906 | 63.98 | 77.98 | 0 | 0 | 16.083 | 21.28125 | 23.084 | 29.5938 | 0 | 0 | 0 | 0 | 2400 | 628 | 2400 | 186 | 157 | 1262 | 0 | 0 | 0 | 0 | 320 | 1668 | 759.2 | 0.128 | 0.105 | 0.001 | 0.0041 | 0.0202 | 0.27 | 0.104 | 0.129 | 0.854 | 0.0099 | 0.0067 | 0.0115 | 0.0546 | 0.109 | 2504/14R6 | 124.7 | 73.4 | 51.3 | 0 | 0 | 0 | 0 | 12.2 | 0 | 0 | 0 | 0 | 37.3 | 0 | 0 | 17.8 | 25.4 | 0 | 0 | 0 | 0 | 0 | 24.8 | 7.2 | 0 | 0 | 0 | 0 | 1648 | 1571 | 1635 | 1668 | 187 | 392.1 | 507.5 | 759.2 | 101.43 | 197.63 | 181.83 | 193.51
2025-04-16 | 16 | Avril | 2025-04-16 10:12 | 2025-04-16 11:19 | 50631 | 1 | S275J02 | 67.5 | 3 | 58 | 129 | 131.1 | 132.408 | 42.583 | 3990 | 241 | 750 | 3.8 | 33.947 | 53.594 | 69.61 | 75.51 | 0 | 0 | 16.833 | 21.96875 | 25.75 | 31.5313 | 0 | 0 | 0 | 0 | 2400 | 626 | 2400 | 186 | 157 | 1262 | 0 | 0 | 0 | 0 | 300 | 1657 | 868.3 | 0.321 | 0.142 | 0.0039 | 0.0073 | 0.025 | 0.611 | 0.111 | 0.127 | 0.871 | 0.0088 | 0.008 | 0.0151 | 0.0884 | 0.11 | 2504/14R6 | 133.7 | 75.2 | 58.5 | 0 | 0 | 0 | 0 | 14.4 | 0 | 0 | 0 | 0 | 39.5 | 0 | 0 | 20 | 26 | 0 | 0 | 0 | 0 | 0 | 26.6 | 7.2 | 0 | 0 | 0 | 0 | 1576 | 1616 | 1645 | 1657 | 99.8 | 268.7 | 397.5 | 868.3 | 94.24 | 145.4 | 158.46 | 209.34
2025-04-16 | 16 | Avril | 2025-04-16 09:15 | 2025-04-16 10:12 | 50630 | 1 | S275J01 | 57.23 | 4 | 58 | 130 | 125 | 119.557 | 42.85 | 4055 | 232 | 986 | 4.067 | 31.967 | 54.906 | 72.05 | 76.88 | 0 | 0 | 15.65 | 21.2813 | 27.2 | 33.625 | 0 | 0 | 0 | 0 | 2400 | 626 | 2400 | 186 | 156 | 1189 | 0 | 0 | 0 | 0 | 260 | 1680 | 628.6 | 0.304 | 0.129 | 0.001 | 0.0061 | 0.0231 | 0.576 | 0.115 | 0.125 | 0.798 | 0.0063 | 0.0093 | 0.0179 | 0.0469 | 0.116 | 2504/14R6 | 133.8 | 77.8 | 56 | 0 | 0 | 0 | 0 | 14.5 | 0 | 0 | 0 | 0 | 39.1 | 0 | 0 | 19.8 | 27.2 | 0 | 0 | 0 | 0 | 0 | 25.8 | 7.4 | 0 | 0 | 0 | 0 | 1584 | 1665 | 1680 | 1680 | 127.5 | 391.3 | 602.9 | 628.6 | 107.92 | 146.46 | 170.08 | 173.14
2025-04-16 | 16 | Avril | 2025-04-16 08:22 | 2025-04-16 09:15 | 50629 | 1 | S275J01 | 52.25 | 5 | 58 | 128 | 125.2 | 125.745 | 39.667 | 3438 | 218 | 950 | 3.6 | 35.556 | 52.938 | 68.03 | 80.07 | 0 | 0 | 15 | 21.2813 | 24.667 | 31.625 | 0 | 0 | 0 | 0 | 2400 | 627 | 2400 | 188 | 157 | 1193 | 0 | 0 | 0 | 0 | 260 | 1660 | 607.8 | 0.117 | 0.0859 | 0.001 | 0.0032 | 0.0224 | 0.752 | 0.112 | 0.141 | 0.8 | 0.0131 | 0.0127 | 0.0186 | 0.0741 | 0.112 | 2504/14R6 | 134.2 | 78.8 | 55.4 | 0 | 0 | 0 | 0 | 14.5 | 0 | 0 | 0 | 0 | 40.7 | 0 | 0 | 20.2 | 26.1 | 0 | 0 | 0 | 0 | 0 | 26 | 6.7 | 0 | 0 | 0 | 0 | 1581 | 1621 | 1629 | 1660 | 532.3 | 469.5 | 425.9 | 607.8 | 214.68 | 183.71 | 172.21 | 181.52
2025-04-16 | 16 | Avril | 2025-04-16 07:28 | 2025-04-16 08:22 | 50628 | 1 | DD13B | 54.02 | 6 | 62 | 129 | 128.7 | 115.082 | 39.55 | 3880 | 232 | 559 | 3.983 | 32.385 | 52.062 | 66.93 | 78.98 | 0 | 0 | 15.183 | 20.4688 | 24.366 | 31.5312 | 0 | 0 | 0 | 0 | 2400 | 628 | 2400 | 187 | 157 | 0 | 122 | 0 | 0 | 0 | 420 | 1664 | 1011.4 | 0.0998 | 0.0834 | 0.001 | 0.0029 | 0.0213 | 0.572 | 0.118 | 0.0322 | 0.118 | 0.0159 | 0.0066 | 0.0115 | 0.0758 | 0.119 | 2504/14R2 | 133.1 | 79.8 | 53.3 | 0 | 0 | 0 | 0 | 26.2 | 0 | 0 | 0 | 0 | 26.3 | 0 | 0 | 21 | 25.9 | 0 | 0 | 0 | 0 | 0 | 25.9 | 7.8 | 0 | 0 | 0 | 0 | 1587 | 1665 | 1684 | 1664 | 471.1 | 955 | 1396.8 | 1011.4 | 202.43 | 211.99 | 229.59 | 216.75
2025-04-16 | 16 | Avril | 2025-04-16 06:32 | 2025-04-16 07:28 | 50627 | 1 | DD13B | 56.42 | 3 | 58 | 128 | 125.4 | 121.841 | 40.7 | 3975 | 236 | 727 | 4.033 | 31.736 | 52.75 | 68.61 | 77.76 | 0 | 0 | 15.75 | 21.125 | 24.95 | 31.5625 | 0 | 0 | 0 | 0 | 2400 | 627 | 2400 | 186 | 312 | 0 | 246 | 0 | 0 | 0 | 420 | 1683 | 1205.4 | 0.103 | 0.0961 | 0.001 | 0.0031 | 0.02 | 0.707 | 0.115 | 0.0336 | 0.136 | 0.014 | 0.0057 | 0.01 | 0.0733 | 0.118 | 2504/14R2 | 134.7 | 85.5 | 49.2 | 0 | 0 | 0 | 0 | 26.3 | 0 | 0 | 0 | 0 | 27.8 | 0 | 0 | 21 | 26.7 | 0 | 0 | 0 | 0 | 0 | 26 | 6.9 | 0 | 0 | 0 | 0 | 1659 | 1677 | 1676 | 1683 | 203.3 | 1006.9 | 1013 | 1205.4 | 101.62 | 209.36 | 210.35 | 219.32
2025-04-16 | 16 | Avril | 2025-04-16 05:37 | 2025-04-16 06:32 | 50626 | 1 | DD13B | 55.08 | 4 | 58 | 126 | 120.6 | 121.983 | 40.067 | 3783 | 232 | 686 | 3.95 | 31.899 | 52.094 | 67.19 | 78.01 | 0 | 0 | 14.567 | 19.625 | 25.5 | 32.4375 | 0 | 0 | 0 | 0 | 2400 | 628 | 2400 | 186 | 156 | 0 | 123 | 0 | 0 | 0 | 420 | 1662 | 1169.5 | 0.101 | 0.0851 | 0.001 | 0.0021 | 0.0206 | 0.757 | 0.117 | 0.0339 | 0.127 | 0.0091 | 0.0061 | 0.0154 | 0.103 | 0.118 | 2504/14R2 | 134.9 | 79.1 | 55.8 | 0 | 0 | 0 | 0 | 26.3 | 0 | 0 | 0 | 0 | 27.1 | 0 | 0 | 21.5 | 26.4 | 0 | 0 | 0 | 0 | 0 | 27.2 | 6.4 | 0 | 0 | 0 | 0 | 1578 | 1662 | 1657 | 1662 | 434.6 | 940.4 | 985.2 | 1169.5 | 201.39 | 212.49 | 218.62 | 228.5
2025-04-15 | 16 | Avril | 2025-04-16 04:36 | 2025-04-16 05:37 | 50625 | 1 | DD13B | 60.63 | 5 | 58 | 131 | 128.2 | 122.413 | 40.667 | 3721 | 238 | 834 | 4.25 | 30.824 | 51.562 | 67.11 | 76.08 | 0 | 0 | 15.6 | 20.2188 | 25.066 | 31.2812 | 0 | 0 | 0 | 0 | 2400 | 628 | 2400 | 186 | 157 | 0 | 124 | 0 | 0 | 0 | 428 | 1679 | 1130.9 | 0.0981 | 0.0761 | 0.001 | 0.0041 | 0.0371 | 0.663 | 0.116 | 0.0333 | 0.132 | 0.0119 | 0.0056 | 0.0117 | 0.0663 | 0.116 | 2504/14R2 | 134.9 | 77.6 | 57.3 | 0 | 0 | 0 | 0 | 26.4 | 0 | 0 | 0 | 0 | 27 | 0 | 0 | 21.3 | 26.6 | 0 | 0 | 0 | 0 | 0 | 26.2 | 7.4 | 0 | 0 | 0 | 0 | 1621 | 1687 | 1689 | 1679 | 500.9 | 1352.8 | 1287.2 | 1130.9 | 188.47 | 225.61 | 220.88 | 216.8
2025-04-15 | 16 | Avril | 2025-04-16 03:38 | 2025-04-16 04:36 | 50624 | 1 | DD13B | 57.7 | 6 | 64 | 128 | 129.2 | 122.433 | 42.033 | 3796 | 238 | 928 | 3.8 | 33.684 | 52.844 | 69 | 75.43 | 0 | 0 | 15.383 | 20.125 | 26.65 | 32.6875 | 0 | 0 | 0 | 0 | 2400 | 627 | 2400 | 188 | 156 | 0 | 122 | 0 | 0 | 0 | 435 | 1682 | 1184.2 | 0.0664 | 0.0629 | 0.001 | 0.0025 | 0.0206 | 0.728 | 0.112 | 0.0411 | 0.132 | 0.0149 | 0.0068 | 0.0099 | 0.0522 | 0.112 | 2504/14R2 | 134.7 | 78 | 56.7 | 0 | 0 | 0 | 0 | 24.4 | 0 | 0 | 0 | 0 | 27.8 | 0 | 0 | 21.3 | 26.3 | 0 | 0 | 0 | 0 | 0 | 27.1 | 7.8 | 0 | 0 | 0 | 0 | 1595 | 1701 | 1685 | 1682 | 469.8 | 1382.2 | 1233.2 | 1184.2 | 197.88 | 219.59 | 219.9 | 218.56
2025-04-15 | 16 | Avril | 2025-04-16 02:44 | 2025-04-16 03:38 | 50623 | 1 | DD13B | 54.77 | 3 | 58 | 128 | 121 | 122.345 | 41.767 | 3718 | 237 | 930 | 3.517 | 36.398 | 54.188 | 70.11 | 77.84 | 0 | 0 | 15.317 | 20.5 | 26.45 | 33.6562 | 0 | 0 | 0 | 0 | 2400 | 628 | 2400 | 186 | 157 | 0 | 123 | 0 | 0 | 0 | 398 | 1659 | 1034.8 | 0.0663 | 0.0675 | 0.001 | 0.0021 | 0.0178 | 0.761 | 0.119 | 0.0442 | 0.133 | 0.0094 | 0.0052 | 0.0113 | 0.0402 | 0.119 | 2504/14R2 | 134.5 | 78.5 | 56 | 0 | 0 | 0 | 0 | 26.5 | 0 | 0 | 0 | 0 | 24.7 | 0 | 0 | 21.6 | 26.8 | 0 | 0 | 0 | 0 | 0 | 27.4 | 7.5 | 0 | 0 | 0 | 0 | 1575 | 1659 | 1674 | 1659 | 406.9 | 1089.4 | 1251.2 | 1034.8 | 198.18 | 224.92 | 226.94 | 221.14
2025-04-15 | 16 | Avril | 2025-04-16 01:48 | 2025-04-16 02:44 | 50622 | 1 | DD13B | 55.52 | 4 | 58 | 125 | 120.2 | 122.753 | 41.867 | 3851 | 236 | 904 | 3.75 | 33.333 | 53.25 | 69.46 | 76.31 | 0 | 0 | 15.667 | 20.6875 | 26.2 | 32.5312 | 0 | 0 | 0 | 0 | 2400 | 627 | 2400 | 186 | 157 | 0 | 122 | 0 | 0 | 0 | 398 | 1663 | 1026 | 0.0649 | 0.0728 | 0.001 | 0.0025 | 0.0214 | 0.578 | 0.11 | 0.0287 | 0.118 | 0.0101 | 0.0039 | 0.0148 | 0.0691 | 0.111 | 2504/14R2 | 134.7 | 79.9 | 54.8 | 0 | 0 | 0 | 0 | 26.7 | 0 | 0 | 0 | 0 | 27.2 | 0 | 0 | 21.5 | 24.5 | 0 | 0 | 0 | 0 | 0 | 27.1 | 7.7 | 0 | 0 | 0 | 0 | 1606 | 1690 | 1670 | 1663 | 586.1 | 1235.5 | 982.4 | 1026 | 208.17 | 217.33 | 211.35 | 218.34
2025-04-15 | 16 | Avril | 2025-04-16 00:53 | 2025-04-16 01:48 | 50621 | 1 | DD13B | 55.3 | 5 | 58 | 124 | 121.1 | 122.554 | 40.817 | 3609 | 234 | 853 | 3.567 | 34.766 | 53.25 | 68.52 | 78.28 | 0 | 0 | 16 | 21.5313 | 24.816 | 31.6562 | 0 | 0 | 0 | 0 | 2400 | 628 | 2400 | 186 | 156 | 0 | 121 | 0 | 0 | 0 | 428 | 1679 | 1124.7 | 0.0711 | 0.0792 | 0.001 | 0.0018 | 0.0166 | 0.513 | 0.126 | 0.0315 | 0.139 | 0.0095 | 0.0054 | 0.0137 | 0.0458 | 0.125 | 2504/14R2 | 134.6 | 77.8 | 56.8 | 0 | 0 | 0 | 0 | 26.4 | 0 | 0 | 0 | 0 | 28.5 | 0 | 0 | 21.3 | 23.6 | 0 | 0 | 0 | 0 | 0 | 27.5 | 7.3 | 0 | 0 | 0 | 0 | 1598 | 1658 | 1681 | 1679 | 501.9 | 826.8 | 1086.7 | 1124.7 | 201.11 | 205.2 | 212.79 | 216.4
2025-04-15 | 16 | Avril | 2025-04-15 18:19 | 2025-04-16 00:53 | 50620 | 1 | DD13B | 50.25 | 6 | 63 | 127 | 123.5 | 122.728 | 42.367 | 3680 | 224 | 940 | 3.283 | 38.68 | 54.438 | 70.24 | 77.09 | 0 | 0 | 16.517 | 22.4688 | 25.85 | 31.9687 | 0 | 0 | 0 | 0 | 2400 | 626 | 2400 | 184 | 157 | 0 | 124 | 0 | 0 | 0 | 1632 | 1659 | 1071.4 | 0.0865 | 0.0798 | 0.0011 | 0.0027 | 0.018 | 0.81 | 0.193 | 0.0496 | 0.168 | 0.0129 | 0.0043 | 0.0113 | 0.139 | 0.154 | 2504/14R2 | 134.6 | 77.5 | 57.1 | 0 | 0 | 0 | 0 | 27.4 | 0 | 0 | 0 | 0 | 32.7 | 0 | 0 | 21 | 26.3 | 0 | 0 | 0 | 0 | 0 | 27.2 | 0 | 0 | 0 | 0 | 0 | 1644 | 1668 | 1698 | 1659 | 181.2 | 905.9 | 1312.6 | 1071.4 | 101.28 | 206.49 | 217.43 | 223.7
2025-04-15 | 16 | Avril | 2025-04-15 17:22 | 2025-04-15 18:19 | 50619 | 1 | S275JR1 | 56.26667 | 3 | 60 | 133 | 130.7 | 109.364 | 41.1 | 3573 | 230 | 948 | 4.367 | 30.458 | 52.938 | 68.47 | 77.28 | 0 | 0 | 14.633 | 19.7188 | 26.467 | 33.1245 | 0 | 0 | 0 | 0 | 2400 | 628 | 2400 | 186 | 156 | 1193 | 0 | 0 | 0 | 0 | 345 | 1675 | 854 | 0.105 | 0.107 | 0.001 | 0.0031 | 0.0243 | 0.74 | 0.126 | 0.118 | 0.77 | 0.0096 | 0.0065 | 0.012 | 0.0508 | 0.125 | 2504/14R6 | 120.6 | 77.8 | 42.8 | 0 | 0 | 0 | 0 | 14.9 | 0 | 0 | 0 | 0 | 30.6 | 0 | 0 | 7.5 | 33.7 | 0 | 0 | 0 | 0 | 0 | 26.1 | 7.8 | 0 | 0 | 0 | 0 | 1574 | 1651 | 1675 | 1675 | 318.8 | 568.8 | 945.3 | 854 | 180.77 | 181.53 | 205.81 | 198.35
2025-04-15 | 16 | Avril | 2025-04-15 14:17 | 2025-04-15 17:22 | 50618 | 1 | S275JR1 | 185.5 | 4 | 59 | 134 | 132.8 | 122.222 | 48.35 | 4506 | 275 | 3870 | 3.15 | 42.54 | 59.3 | 89.82 | 73.59 | 0 | 0 | 15.117 | 20.5625 | 26.366 | 33.06245 | 4.983 | 3.938 | 1.883 | 1.59325 | 2400 | 627 | 2400 | 186 | 157 | 1261 | 0 | 0 | 0 | 0 | 338 | 1663 | 830.7 | 0.0686 | 0.0894 | 0.001 | 0.0034 | 0.0206 | 0.496 | 0.122 | 0.119 | 0.858 | 0.0063 | 0.0054 | 0.0117 | 0.0651 | 0.122 | 2504/14R6 | 132.7 | 76.1 | 56.6 | 0 | 0 | 0 | 0 | 14.5 | 0 | 0 | 0 | 0 | 38.1 | 0 | 0 | 21.1 | 25.9 | 0 | 0 | 0 | 0 | 0 | 25.4 | 7.7 | 0 | 0 | 0 | 0 | 3263 | 0 | 0 | 0 | 1507 | 0 | 0 | 0 | -596.43 | 65535 | 65535 | 65535
2025-04-15 | 16 | Avril | 2025-04-15 13:23 | 2025-04-15 14:17 | 50617 | 1 | S275J02 | 53.45 | 5 | 60 | 129 | 124.8 | 122.158 | 40.15 | 3472 | 221 | 761 | 3.383 | 38.128 | 52.125 | 66.55 | 77.9 | 0 | 0 | 15.283 | 20.375 | 24.867 | 31.7187 | 0 | 0 | 0 | 0 | 2400 | 626 | 2400 | 186 | 155 | 1271 | 0 | 0 | 0 | 0 | 260 | 1644 | 600.7 | 0.0753 | 0.106 | 0.001 | 0.0032 | 0.0189 | 0.587 | 0.126 | 0.138 | 0.884 | 0.015 | 0.0059 | 0.0078 | 0.0735 | 0.128 | 2504/14R6 | 130.3 | 77.5 | 52.8 | 0 | 0 | 0 | 0 | 13.2 | 0 | 0 | 0 | 0 | 38.6 | 0 | 0 | 20 | 25.1 | 0 | 0 | 0 | 0 | 0 | 26.1 | 0 | 0 | 0 | 0 | 0 | 1592 | 1638 | 1628 | 1644 | 375.7 | 697.4 | 509.1 | 600.7 | 183.07 | 203.56 | 185.86 | 189.34
2025-04-15 | 16 | Avril | 2025-04-15 12:32 | 2025-04-15 13:23 | 50616 | 1 | S275J01 | 51.33 | 6 | 63 | 127 | 126.6 | 142.63 | 37.917 | 3227 | 215 | 721 | 3.367 | 37.723 | 49.688 | 63.19 | 78.63 | 0 | 0 | 15.683 | 20.5313 | 22.233 | 29.125 | 0 | 0 | 0 | 0 | 2400 | 625 | 2400 | 185 | 312 | 2400 | 0 | 0 | 0 | 0 | 353 | 1681 | 869.4 | 0.125 | 0.0958 | 0.0016 | 0.0037 | 0.0368 | 0.746 | 0.114 | 0.144 | 0.854 | 0.0138 | 0.0044 | 0.0079 | 0.0977 | 0.114 | 2504/14R6 | 130.5 | 77.3 | 53.2 | 0 | 0 | 0 | 0 | 12.7 | 0 | 0 | 0 | 0 | 40.1 | 0 | 0 | 19.7 | 24.1 | 0 | 0 | 0 | 0 | 0 | 26.4 | 0 | 0 | 0 | 0 | 0 | 1609 | 1659 | 1681 |  | 433.9 | 546.4 | 869.4 |  | 184.43 | 174.24 | 196.41
2025-04-15 | 16 | Avril | 2025-04-15 11:39 | 2025-04-15 12:32 | 50615 | 1 | S275J01 | 53.02 | 3 | 61 | 129 | 126.9 | 97.261 | 40.45 | 3487 | 227 | 800 | 2.917 | 44.229 | 52.406 | 67.06 | 77.73 | 0 | 0 | 16.1 | 21.1875 | 24.35 | 31.1875 | 0 | 0 | 0 | 0 | 2400 | 624 | 2400 | 186 | 156 | 1192 | 0 | 0 | 0 | 0 | 260 | 1643 | 596.9 | 0.0895 | 0.115 | 0.001 | 0.0024 | 0.0172 | 0.586 | 0.113 | 0.114 | 0.836 | 0.0128 | 0.0058 | 0.0111 | 0.0799 | 0.116 | 2504/14R6 | 128.9 | 80.5 | 48.4 | 0 | 0 | 0 | 0 | 14.4 | 0 | 0 | 0 | 0 | 33.5 | 0 | 0 | 19.8 | 26.4 | 0 | 0 | 0 | 0 | 0 | 27 | 0 | 0 | 0 | 0 | 0 | 1582 | 1626 | 1620 | 1643 | 269 | 469.1 | 525.1 | 596.9 | 163.93 | 180.93 | 192.48 | 189.41
2025-04-15 | 16 | Avril | 2025-04-15 10:15 | 2025-04-15 11:39 | 50614 | 1 | S275J01 | 83.58 | 4 | 60 | 129 | 125 | 118.34 | 41.75 | 3604 | 227 | 1107 | 3.733 | 34.554 | 52.938 | 69.21 | 76.08 | 0 | 0 | 16.283 | 22.0625 | 25.467 | 30.8437 | 0 | 0 | 0 | 0 | 2400 | 626 | 2400 | 185 | 157 | 1190 | 0 | 0 | 0 | 0 | 275 | 1660 | 653.3 | 0.137 | 0.133 | 0.0016 | 0.0049 | 0.0372 | 0.537 | 0.112 | 0.121 | 0.845 | 0.013 | 0.0051 | 0.009 | 0.0866 | 0.113 | 2504/14R6 | 125 | 78.9 | 46.1 | 0 | 0 | 0 | 0 | 14 | 0 | 0 | 0 | 0 | 33.3 | 0 | 0 | 19.8 | 24 | 0 | 0 | 0 | 0 | 0 | 26.7 | 0 | 0 | 0 | 0 | 0 | 1638 | 1646 | 1672 | 1660 | 384.3 | 571 | 731.8 | 653.3 | 159.77 | 184.52 | 188.64 | 186.82
2025-04-15 | 16 | Avril | 2025-04-15 09:12 | 2025-04-15 10:15 | 50613 | 1 | S275J01 | 63.03 | 5 | 60 | 128 | 124.4 | 131.806 | 42 | 3638 | 235 | 1335 | 3.85 | 33.247 | 53.438 | 70.78 | 76.34 | 0 | 0 | 16.233 | 20.50005 | 25.767 | 32.8437 | 0 | 0 | 0 | 0 | 2400 | 625 | 2400 | 185 | 157 | 1191 | 0 | 0 | 0 | 0 | 260 | 1686 | 613.5 | 0.122 | 0.121 | 0.002 | 0.0037 | 0.0187 | 0.52 | 0.0931 | 0.135 | 0.832 | 0.0128 | 0.0079 | 0.0221 | 0.0911 | 0.0949 | 2504/14R6 | 128.6 | 76.8 | 51.8 | 0 | 0 | 0 | 0 | 13.8 | 0 | 0 | 0 | 0 | 36.5 | 0 | 0 | 20 | 24.8 | 0 | 0 | 0 | 0 | 0 | 26 | 0 | 0 | 0 | 0 | 0 | 1604 | 1621 | 1653 | 1686 | 308.4 | 319.6 | 426.5 | 613.5 | 162.04 | 155.44 | 159.29 | 168.11
2025-04-15 | 16 | Avril | 2025-04-15 08:10 | 2025-04-15 09:12 | 50612 | 1 | S275J01 | 62.67 | 6 | 64 | 126 | 126.9 | 118.236 | 42.783 | 3675 | 228 | 964 | 3.983 | 31.632 | 56.531 | 72.43 | 79.28 | 0 | 0 | 15.65 | 20.9063 | 27.133 | 35.53115 | 0 | 0 | 0 | 0 | 2400 | 627 | 2400 | 186 | 156 | 1191 | 0 | 0 | 0 | 400 | 363 | 1659 | 746.8 | 0.0634 | 0.0728 | 0.001 | 0.0023 | 0.0192 | 0.466 | 0.0911 | 0.116 | 0.786 | 0.0134 | 0.0061 | 0.0123 | 0.0607 | 0.0879 | 2504/14R6 | 134.8 | 77.8 | 57 | 0 | 0 | 0 | 0 | 14.2 | 0 | 0 | 0 | 0 | 40.7 | 0 | 0 | 20.1 | 25.6 | 0 | 0 | 0 | 0 | 0 | 26.4 | 0 | 0 | 0 | 0 | 0 | 1606 | 1624 | 1625 | 1659 | 575.7 | 657.3 | 667.1 | 746.8 | 206.85 | 206.81 | 207.36 | 197.19
2025-04-15 | 16 | Avril | 2025-04-15 07:13 | 2025-04-15 08:10 | 50611 | 1 | DD14A | 56.82 | 3 | 61 | 125 | 123.8 | 90.848 | 40.167 | 4184 | 234 | 897 | 3.55 | 35.211 | 52.375 | 69.55 | 78.24 | 0 | 0 | 16.167 | 22.0625 | 24 | 30.2812 | 0 | 0 | 0 | 0 | 2400 | 628 | 2400 | 187 | 0 | 0 | 0 | 0 | 0 | 500 | 495 | 1636 | 1206.5 | 0.045 | 0.0463 | 0.001 | 0.0029 | 0.0145 | 0.548 | 0.0183 | 0.0326 | 0.0352 | 0.0085 | 0.0046 | 0.0122 | 0.0991 | 0.0211 | 2412/13R1 | 135.4 | 80.3 | 55.1 | 0 | 0 | 27.2 | 0 | 80.3 | 0 | 0 | 0 | 0 | 0 | 0 | 0 | 0 | 0 | 0 | 0 | 0 | 0 | 0 | 27.9 | 0 | 0 | 0 | 0 | 0 | 1615 | 1653 | 1630 | 1636 | 741.3 | 1231.8 | 1089.8 | 1206.5 | 220.55 | 237.2 | 240.71 | 244.92
2025-04-15 | 16 | Avril | 2025-04-15 06:15 | 2025-04-15 07:13 | 50610 | 1 | DD14A | 57.85 | 4 | 61 | 126 | 124.1 | 133.26 | 42.7 | 4191 | 239 | 940 | 3.767 | 33.451 | 55.344 | 72.74 | 77.77 | 0 | 0 | 15.917 | 22.0313 | 26.783 | 33.2813 | 0 | 0 | 0 | 0 | 2400 | 629 | 2400 | 186 | 0 | 0 | 0 | 0 | 0 | 800 | 495 | 1684 | 1418.4 | 0.065 | 0.0728 | 0.001 | 0.0027 | 0.0141 | 0.907 | 0.0179 | 0.0294 | 0.0525 | 0.0137 | 0.0048 | 0.0104 | 0.085 | 0.0206 | 2412/13R1 | 135.4 | 79.1 | 56.3 | 0 | 0 | 27.8 | 0 | 79.2 | 0 | 0 | 0 | 0 | 0 | 0 | 0 | 0 | 0 | 0 | 0 | 0 | 0 | 0 | 28.4 | 0 | 0 | 0 | 0 | 0 | 1603 | 1633 | 1685 | 1685 | 263.5 | 734.5 | 1050.4 | 1371.1 | 151.01 | 210.09 | 208.12 | 227.68
2025-04-15 | 16 | Avril | 2025-04-15 05:13 | 2025-04-15 06:15 | 50609 | 1 | DD14A | 62.1 | 5 | 60 | 127 | 123.3 | 132.911 | 43.7 | 4296 | 245 | 1026 | 3.317 | 38.291 | 56.75 | 74.83 | 77.92 | 0 | 0 | 15.267 | 20.9375 | 28.434 | 35.7812 | 0 | 0 | 0 | 0 | 2400 | 630 | 2400 | 186 | 0 | 0 | 0 | 0 | 0 | 800 | 495 | 1683 | 1364.7 | 0.035 | 0.0631 | 0.001 | 0.0028 | 0.0167 | 0.491 | 0.0178 | 0.0249 | 0.0524 | 0.0126 | 0.0064 | 0.0135 | 0.083 | 0.0216 | 2412/13R1 | 135.3 | 77.4 | 57.9 | 0 | 0 | 28.2 | 0 | 78.8 | 0 | 0 | 0 | 0 | 0 | 0 | 0 | 0 | 0 | 0 | 0 | 0 | 0 | 0 | 28.3 | 0 | 0 | 0 | 0 | 0 | 1588 | 1683 | 1685 | 1683 | 360.6 | 1177.1 | 1472.2 | 1364.7 | 182.23 | 217.57 | 232.91 | 228.43
2025-04-14 | 16 | Avril | 2025-04-15 04:06 | 2025-04-15 05:13 | 50608 | 1 | DD14A | 67.38 | 6 | 63 | 123 | 122.7 | 114.07 | 45.2 | 4266 | 241 | 1076 | 3.85 | 31.948 | 58.531 | 76.72 | 77.7 | 0 | 0 | 15.6 | 20.6563 | 29.6 | 37.7813 | 0 | 0 | 0 | 0 | 2400 | 629 | 2400 | 186 | 0 | 0 | 0 | 0 | 0 | 800 | 495 | 1687 | 1319.3 | 0.0477 | 0.0559 | 0.001 | 0.0045 | 0.0223 | 0.603 | 0.0203 | 0.0306 | 0.0508 | 0.0087 | 0.0049 | 0.0145 | 0.136 | 0.0244 | 2412/13R1 | 135.4 | 77 | 58.4 | 0 | 0 | 27.2 | 0 | 81.4 | 0 | 0 | 0 | 0 | 0 | 0 | 0 | 0 | 0 | 0 | 0 | 0 | 0 | 0 | 26.8 | 0 | 0 | 0 | 0 | 0 | 1558 | 1659 | 1685 | 1687 | 215.4 | 1089.4 | 1367.3 | 1319.3 | 160.61 | 224.92 | 227.48 | 223.77
2025-04-14 | 16 | Avril | 2025-04-15 03:10 | 2025-04-15 04:06 | 50607 | 1 | DD14A | 56.03 | 3 | 60 | 124 | 119.8 | 114.297 | 32.183 | 2997 | 196 | 658 | 3.8 | 32.632 | 38.219 | 50.7 | 71.25 | 15.483 | 20.875 | 7.866 | 9.1247 | 8.833 | 8.18775 | 0 | 0 | 0 | 0 | 2400 | 630 | 2400 | 186 | 0 | 0 | 0 | 0 | 0 | 800 | 450 | 1674 | 1210.1 | 0.0307 | 0.0499 | 0.001 | 0.0023 | 0.0178 | 0.401 | 0.0267 | 0.0298 | 0.0506 | 0.0158 | 0.0037 | 0.0119 | 0.14 | 0.0292 | 2412/13R1 | 76.7 | 76.7 | 0 | 0 | 0 | 17.4 | 0 | 40.5 | 0 | 0 | 0 | 0 | 0 | 0 | 0 | 0 | 0 | 0 | 0 | 0 | 0 | 0 | 18.8 | 0 | 0 | 0 | 0 | 0 | 1583 | 1673 | 1682 | 1674 | 376.4 | 1328.9 | 1496.9 | 1210.1 | 188.1 | 231.91 | 235.76 | 224.49
2025-04-14 | 16 | Avril | 2025-04-15 02:10 | 2025-04-15 03:10 | 50606 | 1 | DD14A | 59.2 | 4 | 60 | 126 | 123.6 | 132.953 | 44.167 | 4290 | 244 | 1054 | 3.45 | 36.522 | 56.781 | 74.96 | 77.14 | 0 | 0 | 15.45 | 20.75 | 28.717 | 36 | 0 | 0 | 0 | 0 | 2400 | 630 | 2400 | 185 | 0 | 0 | 0 | 0 | 0 | 800 | 495 | 1654 | 1325.3 | 0.045 | 0.0512 | 0.001 | 0.0043 | 0.0216 | 0.238 | 0.0209 | 0.0289 | 0.0451 | 0.0119 | 0.0057 | 0.0111 | 0.156 | 0.0232 | 2412/13R1 | 140.3 | 81.6 | 58.7 | 0 | 0 | 28.6 | 0 | 82.8 | 0 | 0 | 0 | 0 | 0 | 0 | 0 | 0 | 0 | 0 | 0 | 0 | 0 | 0 | 28.9 | 0 | 0 | 0 | 0 | 0 | 1572 | 1661 | 1643 | 1654 | 476.5 | 1145.9 | 1215.6 | 1325.3 | 211.43 | 227.55 | 241.67 | 242.04
2025-04-14 | 16 | Avril | 2025-04-15 01:12 | 2025-04-15 02:10 | 50605 | 1 | DD14A | 58.67 | 5 | 60 | 124 | 121.1 | 114.297 | 47.355 | 4245 | 245 | 1084 | 3.717 | 33.363 | 22.062 | 40.23 | 27.95 | 0 | 0 | 16.383 | 22.0303 | 30.972 | 17.0315 | 0 | 0 | 0 | 0 | 2400 | 631 | 2400 | 185 | 0 | 0 | 0 | 0 | 0 | 800 | 495 | 1679 | 1388.1 | 0.0314 | 0.043 | 0.001 | 0.0035 | 0.0161 | 0.54 | 0.0283 | 0.0219 | 0.0438 | 0.0146 | 0.005 | 0.0099 | 0.0867 | 0.0311 | 2412/13R1 | 140.5 | 82.5 | 58 | 0 | 0 | 28.2 | 0 | 84.1 | 0 | 0 | 0 | 0 | 0 | 0 | 0 | 0 | 0 | 0 | 0 | 0 | 0 | 0 | 28.2 | 0 | 0 | 0 | 0 | 0 | 1567 | 1652 | 1668 | 1679 | 551.3 | 1135.5 | 1235.2 | 1388.1 | 224.88 | 231.77 | 229.25 | 231.85
2025-04-14 | 16 | Avril | 2025-04-14 18:36 | 2025-04-15 01:12 | 50604 | 1 | DD13A | 70.07 | 6 | 63 | 124 | 122.3 | 76.574 | 49.117 | 4728 | 258 | 1776 | 3.433 | 36.117 | 60.906 | 83.42 | 74.4 | 0 | 0 | 13.667 | 16.8125 | 11.567 | 15.1562 | 15.45 | 19.1877 | 8.433 | 9.68725 | 2400 | 630 | 2400 | 185 | 0 | 0 | 0 | 0 | 0 | 800 | 726 | 1649 | 1098 | 0.0285 | 0.0657 | 0.001 | 0.0025 | 0.0145 | 0.58 | 0.0466 | 0.0313 | 0.0472 | 0.0062 | 0.0049 | 0.0201 | 0.0792 | 0.0513 | 2412/13R1 | 140.8 | 56.3 | 52.5 | 32 | 0 | 0 | 0 | 140.8 | 0 | 0 | 0 | 0 | 0 | 0 | 0 | 0 | 0 | 0 | 0 | 0 | 0 | 0 | 0 | 0 | 0 | 0 | 0 | 0 | 1601 | 1606 | 1622 | 1649 | 259.4 | 790.8 | 877.3 | 1098 | 150.95 | 230.19 | 229.12 | 230.93
2025-04-14 | 16 | Avril | 2025-04-14 17:42 | 2025-04-14 18:36 | 50603 | 1 | DD13B | 53.15 | 6 | 60 | 124 | 123.3 | 111.027 | 38.117 | 3604 | 214 | 890 | 4.567 | 27.153 | 50.594 | 65.92 | 79.64 | 0 | 0 | 14.933 | 20.375 | 23.183 | 30.1875 | 0 | 0 | 0 | 0 | 2400 | 629 | 2400 | 184 | 156 | 0 | 126 | 0 | 0 | 0 | 405 | 1686 | 1055.7 | 0.0906 | 0.0848 | 0.001 | 0.0025 | 0.0215 | 0.436 | 0.124 | 0.0435 | 0.141 | 0.0118 | 0.0055 | 0.0102 | 0.0601 | 0.127 | 2504/14R2 | 125.3 | 76.5 | 48.8 | 0 | 0 | 0 | 0 | 21 | 0 | 0 | 0 | 0 | 25.8 | 0 | 0 | 20.3 | 24.3 | 0 | 0 | 0 | 0 | 0 | 26.2 | 7.7 | 0 | 0 | 0 | 0 | 1577 | 1678 | 1680 | 1686 | 434.2 | 1006.5 | 922.3 | 1055.7 | 201.87 | 208.79 | 201.29 | 207.95
2025-04-14 | 16 | Avril | 2025-04-14 16:46 | 2025-04-14 17:42 | 50602 | 1 | DD13B | 56.13 | 3 | 60 | 123 | 121.7 | 119.262 | 39.4 | 3886 | 220 | 853 | 4.417 | 27.849 | 50.562 | 66.61 | 77 | 0 | 0 | 14.25 | 19.3125 | 25.15 | 31.1875 | 0 | 0 | 0 | 0 | 2400 | 629 | 2400 | 183 | 314 | 0 | 250 | 0 | 0 | 0 | 405 | 1688 | 1051.8 | 0.076 | 0.089 | 0.001 | 0.0024 | 0.0189 | 0.433 | 0.112 | 0.0418 | 0.145 | 0.0189 | 0.0055 | 0.0064 | 0.0918 | 0.123 | 2504/14R2 | 125.7 | 76.4 | 49.3 | 0 | 0 | 0 | 0 | 23.2 | 0 | 0 | 0 | 0 | 25.1 | 0 | 0 | 19.6 | 23.6 | 0 | 0 | 0 | 0 | 0 | 27.4 | 6.8 | 0 | 0 | 0 | 0 | 1572 | 1701 | 1695 | 1688 | 330.5 | 1180 | 1265.7 | 1051.8 | 184.51 | 207.98 | 216.38 | 206.59
2025-04-14 | 16 | Avril | 2025-04-14 15:52 | 2025-04-14 16:46 | 50601 | 1 | DD13B | 53.85 | 4 | 61 | 129 | 122.8 | 119.055 | 38.15 | 3653 | 221 | 786 | 3.883 | 33.219 | 50.688 | 65.76 | 79.72 | 0 | 0 | 14.75 | 20.125 | 23.4 | 30.5312 | 0 | 0 | 0 | 0 | 2400 | 630 | 2400 | 185 | 314 | 0 | 246 | 0 | 0 | 0 | 405 | 1692 | 1049.7 | 0.06 | 0.0822 | 0.001 | 0.0028 | 0.0202 | 0.634 | 0.106 | 0.0314 | 0.144 | 0.0194 | 0.006 | 0.0067 | 0.0918 | 0.111 | 2504/14R2 | 130.8 | 77.5 | 53.3 | 0 | 0 | 0 | 0 | 25.3 | 0 | 0 | 0 | 0 | 23.6 | 0 | 0 | 20.2 | 26.2 | 0 | 0 | 0 | 0 | 0 | 27.7 | 7.8 | 0 | 0 | 0 | 0 | 1617 | 1686 | 1701 | 1692 | 583 | 811 | 1066.9 | 1049.7 | 201.8 | 188.59 | 200.59 | 204.28
2025-04-14 | 16 | Avril | 2025-04-14 14:57 | 2025-04-14 15:52 | 50600 | 1 | DD13B | 55.27 | 5 | 64 | 127 | 127.9 | 119.088 | 40 | 3868 | 227 | 909 | 3.817 | 33.275 | 52.656 | 68.9 | 78.98 | 0 | 0 | 15.817 | 21.0313 | 24.183 | 31.5938 | 0 | 0 | 0 | 0 | 2400 | 631 | 2400 | 186 | 156 | 0 | 125 | 0 | 0 | 0 | 345 | 1681 | 1122.1 | 0.0556 | 0.0728 | 0.001 | 0.0045 | 0.0249 | 0.275 | 0.129 | 0.0314 | 0.139 | 0.0172 | 0.0061 | 0.0079 | 0.0728 | 0.13 | 2504/14R2 | 130.4 | 75.6 | 54.8 | 0 | 0 | 0 | 0 | 24.5 | 0 | 0 | 0 | 0 | 26.4 | 0 | 0 | 30.3 | 15.2 | 0 | 0 | 0 | 0 | 0 | 26.9 | 7.1 | 0 | 0 | 0 | 0 | 1639 | 1676 | 1688 | 1681 | 756.4 | 986.6 | 1202.6 | 1122.1 | 208.98 | 208.41 | 216.43 | 215.14
2025-04-14 | 16 | Avril | 2025-04-14 13:56 | 2025-04-14 14:57 | 50599 | 1 | DD13B | 61.6 | 6 | 60 | 126 | 123.8 | 119.185 | 42.8 | 3887 | 236 | 1021 | 3.3 | 38.182 | 55.219 | 72.02 | 77.41 | 0 | 0 | 16.617 | 21.78027 | 26.184 | 33.3438 | 0 | 0 | 0 | 0 | 2400 | 629 | 2400 | 185 | 312 | 0 | 246 | 0 | 0 | 0 | 405 | 1661 | 1066 | 0.0702 | 0.0677 | 0.001 | 0.0048 | 0.0252 | 0.713 | 0.129 | 0.0309 | 0.136 | 0.0153 | 0.0075 | 0.0095 | 0.0436 | 0.125 | 2504/14R2 | 134.6 | 77.2 | 57.4 | 0 | 0 | 0 | 0 | 27.5 | 0 | 0 | 0 | 0 | 23.5 | 0 | 0 | 22.2 | 26.4 | 0 | 0 | 0 | 0 | 0 | 27.8 | 7.2 | 0 | 0 | 0 | 0 | 1562 | 1640 | 1650 | 1661 | 479.7 | 827.2 | 907.8 | 1066 | 217.36 | 215.02 | 216.41 | 222.24
2025-04-14 | 16 | Avril | 2025-04-14 12:58 | 2025-04-14 13:56 | 50598 | 1 | DD13B | 57.32 | 3 | 61 | 123 | 120.7 | 119.237 | 41.6 | 3911 | 232 | 1045 | 3.8 | 32.368 | 53.406 | 70.36 | 77.03 | 0 | 0 | 11.417 | 15.625 | 10.733 | 14.2812 | 13.35 | 17.7192 | 6.1 | 5.71825 | 2400 | 629 | 2400 | 186 | 156 | 0 | 122 | 0 | 0 | 0 | 445 | 1669 | 1185.9 | 0.0482 | 0.062 | 0.001 | 0.0034 | 0.0174 | 0.178 | 0.117 | 0.0312 | 0.131 | 0.0194 | 0.0077 | 0.0095 | 0.0514 | 0.113 | 2504/14R1 | 135.7 | 55.6 | 50.9 | 29.2 | 0 | 0 | 0 | 33.9 | 0 | 0 | 0 | 0 | 25 | 0 | 0 | 20.9 | 41.7 | 0 | 0 | 0 | 0 | 0 | 14.2 | 0 | 0 | 0 | 0 | 0 | 1599 | 1621 | 1636 | 1669 | 684.1 | 882.5 | 878 | 1185.9 | 223.34 | 230.1 | 221.57 | 225.72
2025-04-14 | 16 | Avril | 2025-04-14 11:27 | 2025-04-14 12:58 | 50597 | 1 | DD13B | 91.05 | 4 | 60 | 126 | 120.9 | 119.527 | 47.433 | 4490 | 259 | 1401 | 3.733 | 33.75 | 59.188 | 79.45 | 74.87 | 0 | 0 | 11.9 | 15.375 | 10.85 | 14.5937 | 14.283 | 19.062 | 10.4 | 10.1255 | 2400 | 629 | 2400 | 187 | 157 | 0 | 124 | 0 | 0 | 0 | 435 | 1670 | 1195.4 | 0.0597 | 0.0698 | 0.001 | 0.0029 | 0.0184 | 0.533 | 0.121 | 0.0275 | 0.121 | 0.0103 | 0.0094 | 0.015 | 0.0502 | 0.117 | 2504/14R1 | 141.4 | 55.9 | 50.2 | 35.3 | 0 | 0 | 0 | 34.7 | 0 | 0 | 0 | 0 | 28.4 | 0 | 0 | 21.1 | 42.9 | 0 | 0 | 0 | 0 | 0 | 14.3 | 0 | 0 | 0 | 0 | 0 | 1582 | 1664 | 1688 | 1670 | 444.3 | 1215 | 1509.9 | 1195.4 | 200.84 | 230.22 | 233.13 | 225.76
2025-04-14 | 16 | Avril | 2025-04-14 10:26 | 2025-04-14 11:27 | 50596 | 1 | DD13B | 61.58 | 5 | 61 | 119 | 116.6 | 119.446 | 43.417 | 4234 | 243 | 1162 | 4.3 | 27.674 | 56.781 | 75.23 | 78.47 | 0 | 0 | 11.717 | 16.0313 | 11.083 | 14.5938 | 13.5 | 18.0627 | 7.117 | 8.06225 | 2400 | 629 | 2400 | 188 | 155 | 0 | 124 | 0 | 0 | 0 | 398 | 1586 | 115.6 | 0.0819 | 0.102 | 0.001 | 0.0033 | 0.0227 | 0.636 | 0.126 | 0.0301 | 0.138 | 0.0169 | 0.0045 | 0.0125 | 0.0636 | 0.12 | 2504/14R1 | 141.2 | 56.5 | 50.3 | 34.4 | 0 | 0 | 0 | 35.4 | 0 | 0 | 0 | 0 | 27 | 0 | 0 | 21.9 | 43.3 | 0 | 0 | 0 | 0 | 0 | 13.6 | 0 | 0 | 0 | 0 | 0 | 1564 | 1662 | 1655 | 1586 | 283.4 | 208.3 | 197.5 | 115.6 | 177.54 | 101.78 | 101.66 | 99.63
2025-04-14 | 16 | Avril | 2025-03-27 10:52 | 2025-04-14 10:26 | 50595 | 1 | DD13B | 203.3533 | 6 | 64 | 117 | 117.3 | 119.597 | 64.1 | 2285 | 98 | 1546 | 4.75 | 24.632 | 75.688 | 89.29 | 70.85 | 0 | 0 | 18.383 | 22.25005 | 15.133 | 19.3437 | 10.184 | 11.34375 | 20.4 | 22.6249 | 2400 | 960 | 2400 | 390 | 259 | 100 | 327 | 103 | 0 | 0 | 510 | 1653 | 195.6 | 0.0633 | 0.0782 | 0.001 | 0.0025 | 0.0208 | 0.461 | 0.112 | 0.0278 | 0.145 | 0.0149 | 0.0048 | 0.0109 | 0.059 | 0.112 | 2504/14R1 | 141.6 | 58.6 | 48.1 | 34.9 | 0 | 0 | 0 | 34.9 | 0 | 0 | 0 | 0 | 29.4 | 0 | 0 | 21.1 | 41.9 | 0 | 0 | 0 | 0 | 0 | 14.3 | 0 | 0 | 0 | 0 | 0 | 4912 | 0 | 0 | 0 | 892.6 | 0 | 0 | 0 | -1448.48 | 65535 | 65535 | 65535