## Sheet1
[20 empty] | Energie Electrique | [12 empty] | Additifs | [10 empty] | Echantillons |  | Analyses (Last EAF) | [6 empty] | Analyses (First LF) | [6 empty] | Recette PAF | [28 empty] | Températures |  |  |  | PPM O2 |  |  |  | FEM
Date | Sem. | Mois | Heure Début | Heure Fin | N° Coulée | N° Trait. | Grade | Tap to Tap | N° Poche | Poids Tare | Poids Tappé | Poids Acier CCM | Poids Brames | Power On | Oxy. | GPL | C Injecté | Temps Vidange | Débit EBT | Energie Elec. | Energie Eq. | Puissance Active | Préparation Durée | Préparation Eng. Elec. | Panier1 Durée | Panier1 Eng. Elec. | Panier2 Durée | Panier2 Eng. Elec. | Panier3 Durée | Panier3 Eng. Elec. | Refinning Durée | Refining Eng. Elec. | CaO | CaO Tapp. | MgO | MgO Tapp. | AL Ca | FeMn Hc | FeMn LC | FeSi | SiMn | C Chargé | Al MHS | °C Temp. (Final) | PPM O2 (Final) | C (EAF) | Mn (EAF) | Si (EAF) | P (EAF) | S (EAF) | Al (EAF) | Cu (EAF) | C (LF) | Mn (LF) | Si (LF) | P (LF) | S (LF) | Al (LF) | Cu (LF) | N° Recette | Total Ferrailles | Poids Panier 1 | Poids Panier 2 | Poids Panier 3 | BS2 BS2 | HBI HBI | HBI HBI CF | Imp. Auto | Imp. Bonus | Imp. Broyée | Imp. Mixte (HMS 1/2) | Imp. Neuve | MS MS | MS MS Broyée | Nat. Neuve | Nat. Bonus | Nat. Broyée | Nat. Mixte | Nat. Rails | Nat. Roue de train | Nat. Massive | Plaques Scories | Pig Iron | Scorie Blanche | Tundish | Cylindres STM Oxy. | Cylindre LAF Oxy. | Rails Train | Tempér. (1) | Tempér. (2) | Tempér. (3) | Tempér. (4) | PPMO2 (1) | PPMO2 (2) | PPMO2 (3) | PPMO2 (4) | FEM (1) | FEM (2) | FEM (3) | FEM (4)
2025-05-31 | 22 | Mai | 2025-06-01 02:57 | 2025-06-01 03:54 | 50927 | 1 | S275J01 | 57.4 | 2 | 59 | 124 | 121.7 | 110.536 | 41.95 | 3807 | 230 | 1686 | 2.767 | 44.819 | 56.281 | 75.55 | 80.5 | 0 | 0 | 11.167 | 15.5313 | 11.483 | 15.2813 | 13.95 | 18.437 | 5.35 | 6.96925 | 2400 | 632 | 2400 | 186 | 154 | 1191 | 0 | 0 | 0 | 500 | 350 | 1641 | 752.7 | 0.102 | 0.0844 | 0.0016 | 0.0032 | 0.0266 | 0.993 | 0.147 | 0.119 | 0.848 | 0.0102 | 0.0048 | 0.0153 | 0.0669 | 0.141 | 2505/29R1 | 137.9 | 53.4 | 44.9 | 39.6 | 0 | 0 | 0 | 27.3 | 0 | 13.5 | 0 | 0 | 48.6 | 0 | 0 | 34.4 | 7.3 | 0 | 0 | 0 | 0 | 0 | 0 | 6.8 | 0 | 0 | 0 | 0 | 1576 | 1579 | 1603 | 1641 | 379.4 | 362.8 | 450.8 | 752.7 | 192.49 | 187.57 | 190.5 | 207.54
2025-05-31 | 22 | Mai | 2025-06-01 02:03 | 2025-06-01 02:57 | 50926 | 1 | S275J01 | 53.83 | 3 | 63 | 121 | 120.2 | 121.62 | 38.417 | 3510 | 209 | 2350 | 3.1 | 39.032 | 52.312 | 73.34 | 81.7 | 0 | 0 | 10.55 | 14.9063 | 10.367 | 14.4375 | 14.35 | 18.9687 | 3.15 | 3.9375 | 2400 | 631 | 2400 | 187 | 155 | 1195 | 0 | 0 | 0 | 500 | 350 | 1656 | 781.7 | 0.0807 | 0.083 | 0.0026 | 0.0035 | 0.0266 | 0.624 | 0.146 | 0.135 | 0.825 | 0.0111 | 0.0055 | 0.02 | 0.0823 | 0.141 | 2505/29R1 | 124.1 | 54.8 | 46.5 | 22.8 | 0 | 0 | 0 | 24.5 | 0 | 13.8 | 0 | 0 | 43.4 | 0 | 0 | 31.3 | 3.5 | 0 | 0 | 0 | 0 | 0 | 0 | 0 | 7.6 | 0 | 0 | 0 | 1634 | 1641 | 1630 | 1656 | 696.7 | 637.5 | 588 | 781.7 | 205.66 | 195.33 | 195.37 | 202.17
2025-05-31 | 22 | Mai | 2025-06-01 01:06 | 2025-06-01 02:03 | 50925 | 1 | S275J01 | 57.23 | 8 | 57 | 127 | 122.7 | 125.657 | 41.367 | 3739 | 231 | 1545 | 3.067 | 41.413 | 56.812 | 75.3 | 82.4 | 0 | 0 | 10.817 | 15.2813 | 11 | 15.1875 | 13.217 | 18.0307 | 6.333 | 8.2505 | 2400 | 631 | 2400 | 185 | 154 | 1267 | 0 | 0 | 0 | 500 | 320 | 1629 | 687.5 | 0.0672 | 0.0652 | 0.0012 | 0.0025 | 0.0277 | 0.541 | 0.162 | 0.136 | 0.787 | 0.0115 | 0.0055 | 0.0195 | 0.0587 | 0.15 | 2505/29R1 | 136.3 | 52.7 | 47.9 | 35.7 | 0 | 0 | 0 | 27.2 | 0 | 13.7 | 0 | 0 | 48 | 0 | 0 | 33.5 | 6.8 | 0 | 0 | 0 | 0 | 0 | 0 | 7.1 | 0 | 0 | 0 | 0 | 1546 | 1569 | 1613 | 1629 | 466 | 450.3 | 659 | 687.5 | 223.94 | 208.9 | 212.98 | 207.4
2025-05-31 | 22 | Mai | 2025-05-31 18:58 | 2025-06-01 01:06 | 50924 | 1 | S275J01 | 63.75333 | 7 | 58 | 123 | 117.5 | 116.57 | 48.017 | 4292 | 248 | 2363 | 2.85 | 43.158 | 61.625 | 85.2 | 77 | 0 | 0 | 0.1 | 0.062 | 0 | 0 | 0 | 0 | 10.583 | 13.437 | 2400 | 632 | 2400 | 185 | 154 | 1262 | 0 | 0 | 0 | 200 | 400 | 1648 | 1093.9 | [7 empty] | 0.119 | 0.85 | 0.0136 | 0.0079 | 0.0166 | 0.0596 | 0.146 | 2505/29R1 | 137.1 | 54.1 | 48.8 | 34.2 | 0 | 0 | 0 | 27.4 | 0 | 14.3 | 0 | 0 | 55.4 | 0 | 0 | 34.3 | 5.7 | 0 | 0 | 0 | 0 | 0 | 0 | 0 | 0 | 0 | 0 | 0 | 1651 | 1669 | 1654 | 1648 | 191.3 | 1282 | 1021.2 | 1093.9 | 101.48 | 231.44 | 222.89 | 231.2
2025-05-31 | 22 | Mai | 2025-05-31 17:54 | 2025-05-31 18:58 | 50923 | 1 | SAE1006 | 64.73 | 8 | 58 | 125 | 123.2 | 121.962 | 44.05 | 4121 | 238 | 1259 | 3.567 | 35.047 | 57.156 | 75.65 | 77.85 | 0 | 0 | 0.117 | 0.031 | 0 | 0 | 0 | 0 | 4.917 | 4.93695 | 2400 | 632 | 2400 | 185 | 155 | 0 | 381 | 0 | 0 | 0 | 400 | 1651 | 191.1 | 0.0712 | 0.0757 | 0.005 | 0.0028 | 0.0307 | 0.755 | 0.156 | 0.0363 | 0.281 | 0.0153 | 0.0051 | 0.0164 | 0.0731 | 0.158 | 2505/29R1 | 137.5 | 55.4 | 45 | 37.1 | 0 | 0 | 0 | 27.3 | 0 | 13.9 | 0 | 0 | 54.8 | 0 | 0 | 34.1 | 7.4 | 0 | 0 | 0 | 0 | 0 | 0 | 0 | 0 | 0 | 0 | 0 | 1595 | 1632 | 1671 | 1651 | 611.3 | 828.6 | 1097.6 | 191.1 | 217.24 | 219.49 | 218.95 | 101.4
2025-05-31 | 22 | Mai | 2025-05-31 16:56 | 2025-05-31 17:54 | 50922 | 1 | SAE1006 | 58 | 7 | 59 | 125 | 125.2 | 110.083 | 42.217 | 3327 | 207 | 1140 | 3.1 | 40.323 | 56.125 | 71.62 | 79.77 | 0 | 0 | 0.133 | 0.062 | 0 | 0 | 0 | 0 | 6.4 | 7.813 | 2400 | 632 | 2400 | 186 | 154 | 0 | 382 | 0 | 0 | 0 | 413 | 1684 | 1077.6 | 0.0808 | 0.0622 | 0.003 | 0.0027 | 0.0259 | 0.256 | 0.167 | 0.0365 | 0.299 | 0.0167 | 0.0045 | 0.0142 | 0.0731 | 0.154 | 2505/29R1 | 137.9 | 59.5 | 42.6 | 35.8 | 0 | 0 | 0 | 27.6 | 0 | 14.1 | 0 | 0 | 47.7 | 0 | 0 | 34.9 | 7.5 | 0 | 0 | 0 | 0 | 0 | 0 | 0 | 6.1 | 0 | 0 | 0 | 1561 | 1606 | 1642 | 1684 | 17.7 | 690.2 | 954.5 | 1077.6 | -24.92 | 220.19 | 224.45 | 210.54
2025-05-31 | 22 | Mai | 2025-05-31 15:48 | 2025-05-31 16:56 | 50921 | 1 | S275JR1 | 67.7 | 8 | 58 | 124 | 122.3 | 96.725 | 44.65 | 3449 | 225 | 1383 | 3.017 | 41.105 | 58.969 | 75.9 | 79.24 | 0 | 0 | 11.7 | 15.875 | 10.9 | 14.5313 | 14.767 | 19.25 | 7.283 | 9.21875 | 2400 | 637 | 2400 | 186 | 154 | 1195 | 0 | 0 | 0 | 500 | 268 | 1651 | 631.1 | 0.0695 | 0.076 | 0.0027 | 0.0022 | 0.0262 | 0.226 | 0.156 | 0.141 | 0.829 | 0.0137 | 0.005 | 0.0153 | 0.0892 | 0.159 | 2505/29R1 | 137.5 | 56.1 | 48 | 33.4 | 0 | 0 | 0 | 27 | 0 | 14.1 | 0 | 0 | 48.3 | 0 | 0 | 33.8 | 6.7 | 0 | 0 | 0 | 0 | 0 | 0 | 7.6 | 0 | 0 | 0 | 0 | 1538 | 1550 | 1635 | 1651 | 15.5 | 16.4 | 637.4 | 631.1 | -22.28 | -24.6 | 198.58 | 189.16
2025-05-31 | 22 | Mai | 2025-05-31 14:30 | 2025-05-31 15:48 | 50920 | 1 | S275JR1 | 77.5 | 2 | 58 | 129 | 126.4 | 141.535 | 44.8 | 3542 | 232 | 1487 | 3.217 | 40.104 | 60.875 | 78.54 | 81.53 | 0 | 0 | 11.467 | 15.9063 | 10.4 | 14.4062 | 14.034 | 19.1877 | 8.9 | 11.24975 | 2400 | 633 | 2400 | 184 | 155 | 1193 | 0 | 0 | 0 | 500 | 313 | 1623 | 766.2 | 0.0587 | 0.0684 | 0.0033 | 0.0029 | 0.0238 | 0.432 | 0.163 | 0.129 | 0.873 | 0.013 | 0.0055 | 0.0235 | 0.0677 | 0.158 | 2505/29R1 | 136.5 | 58.4 | 50.6 | 27.5 | 0 | 0 | 0 | 27.2 | 0 | 14.7 | 0 | 0 | 48.8 | 0 | 0 | 33 | 6.1 | 0 | 0 | 0 | 0 | 0 | 0 | 0 | 6.7 | 0 | 0 | 0 | 1559 | 1555 | 1586 | 1623 | 408.3 | 618.8 | 698.9 | 766.2 | 207.13 | 239.91 | 231.99 | 218.62
2025-05-31 | 22 | Mai | 2025-05-31 13:32 | 2025-05-31 14:30 | 50919 | 1 | S275JR1 | 57.82 | 8 | 59 | 131 | 130.3 | 121.363 | 41.633 | 3686 | 233 | 1259 | 3.217 | 40.725 | 55.938 | 73.1 | 80.62 | 0 | 0 | 11.583 | 15.938 | 10.983 | 14.4063 | 12.8 | 17.4375 | 6.267 | 8.0625 | 2400 | 631 | 2400 | 186 | 154 | 1193 | 0 | 0 | 0 | 500 | 290 | 1631 | 701.3 | 0.0673 | 0.0898 | 0.0032 | 0.0026 | 0.0212 | 0.489 | 0.151 | 0.123 | 0.757 | 0.0114 | 0.005 | 0.0136 | 0.0591 | 0.145 | 2505/29R1 | 137.9 | 57.2 | 46.2 | 34.5 | 0 | 0 | 0 | 27.2 | 0 | 13.9 | 0 | 0 | 48.7 | 0 | 0 | 34.2 | 6.5 | 0 | 0 | 0 | 0 | 0 | 0 | 7.4 | 0 | 0 | 0 | 0 | 1575 | 1582 | 1604 | 1631 | 387.4 | 484.3 | 563.6 | 701.3 | 194.57 | 207.18 | 206.38 | 207.77
2025-05-31 | 22 | Mai | 2025-05-31 12:35 | 2025-05-31 13:32 | 50918 | 1 | S275JR1 | 57.2 | 7 | 61 | 133 | 132.1 | 121.428 | 38.75 | 3409 | 220 | 1004 | 3.05 | 43.607 | 51.936 | 67.17 | 80.42 | 0 | 0 | 11.783 | 15.9063 | 10.633 | 14.5 | 14 | 18.4372 | 2.333 | 3.02955 | 2400 | 631 | 2400 | 187 | 155 | 1193 | 0 | 0 | 0 | 500 | 290 | 1624 | 700.3 | 0.0847 | 0.0842 | 0.0017 | 0.0045 | 0.0268 | 0.495 | 0.154 | 0.128 | 0.809 | 0.0073 | 0.0053 | 0.0172 | 0.0429 | 0.147 | 2505/29R1 | 137.6 | 56.1 | 48 | 33.5 | 0 | 0 | 0 | 29.1 | 0 | 14.2 | 0 | 0 | 46.4 | 0 | 0 | 34.2 | 7.1 | 0 | 0 | 0 | 0 | 0 | 0 | 0 | 6.6 | 0 | 0 | 0 | 1599 | 1657 | 1624 |  | 482.8 | 838.7 | 700.3 |  | 197.71 | 206.8 | 211.47
2025-05-31 | 22 | Mai | 2025-05-31 11:38 | 2025-05-31 12:35 | 50917 | 1 | S275JR1 | 57.47 | 6 | 58 | 133 | 130.6 | 121.512 | 42.117 | 3743 | 227 | 1415 | 3.033 | 43.846 | 56.719 | 74.67 | 80.8 | 0 | 0 | 11.367 | 15.9688 | 10.85 | 14.5312 | 13.416 | 17.6565 | 6.483 | 8.49975 | 2400 | 633 | 2400 | 185 | 154 | 1192 | 0 | 0 | 0 | 500 | 330 | 1629 | 793.6 | 0.0855 | 0.0682 | 0.0059 | 0.003 | 0.0267 | 0.441 | 0.151 | 0.121 | 0.75 | 0.0097 | 0.0053 | 0.0172 | 0.033 | 0.151 | 2505/29R1 | 137.8 | 55.3 | 50.1 | 32.4 | 0 | 0 | 0 | 27.1 | 0 | 14.6 | 0 | 0 | 47 | 0 | 0 | 33.8 | 7.8 | 0 | 0 | 0 | 0 | 0 | 0 | 7.5 | 0 | 0 | 0 | 0 | 1550 | 1586 | 1616 | 1629 | 449.4 | 501.2 | 559.6 | 793.6 | 219.09 | 207.53 | 199.33 | 217.95
2025-05-31 | 22 | Mai | 2025-05-31 10:41 | 2025-05-31 11:38 | 50916 | 1 | S275JR1 | 56.5 | 2 | 58 | 132 | 129.9 | 142.128 | 40.95 | 3632 | 231 | 2039 | 3.25 | 40.615 | 55.125 | 75.33 | 80.77 | 0 | 0 | 12.033 | 15.9063 | 10.533 | 14.375 | 13.65 | 18.5942 | 4.733 | 6.187 | 2400 | 633 | 2400 | 186 | 153 | 1197 | 0 | 0 | 0 | 0 | 330 | 1669 | 793.4 | 0.0551 | 0.0762 | 0.0035 | 0.0035 | 0.0214 | 0.634 | 0.137 | 0.128 | 0.761 | 0.014 | 0.0067 | 0.0198 | 0.0409 | 0.141 | 2505/29R1 | 138.2 | 55.1 | 46.2 | 36.9 | 0 | 0 | 0 | 27.1 | 0 | 12.1 | 0 | 0 | 50.4 | 0 | 0 | 34 | 8.2 | 0 | 0 | 0 | 0 | 0 | 0 | 0 | 6.4 | 0 | 0 | 0 | 1593 | 1613 | 1619 | 1669 | 585.4 | 745.9 | 748.5 | 793.4 | 215.15 | 222.09 | 219.08 | 196.21
2025-05-31 | 22 | Mai | 2025-05-31 09:37 | 2025-05-31 10:41 | 50915 | 1 | S275JR1 | 64.37 | 8 | 58 | 130 | 129.6 | 121.695 | 44.133 | 3987 | 248 | 2106 | 2.917 | 44.571 | 57.375 | 78.98 | 78 | 0 | 0 | 11.567 | 15.6563 | 11.183 | 14.0938 | 14.333 | 18.7815 | 7.05 | 8.781 | 1900 | 632 | 1980 | 185 | 154 | 1195 | 0 | 0 | 0 | 200 | 353 | 1621 | 888.6 | 0.0568 | 0.0584 | 0.0068 | 0.0034 | 0.0288 | 0.592 | 0.159 | 0.128 | 0.786 | 0.0093 | 0.0109 | 0.0201 | 0.0401 | 0.166 | 2505/29R1 | 138.2 | 57.6 | 46.8 | 33.8 | 0 | 0 | 0 | 27.2 | 0 | 14.8 | 0 | 0 | 46.7 | 0 | 0 | 34.7 | 7.3 | 0 | 0 | 0 | 0 | 0 | 0 | 7.5 | 0 | 0 | 0 | 0 | 1560 | 1615 | 1618 | 1621 | 633.6 | 875.6 | 900.5 | 888.6 | 238.93 | 232.79 | 233.22 | 230.61
2025-05-31 | 22 | Mai | 2025-05-31 08:19 | 2025-05-31 09:37 | 50914 | 1 | S275JR1 | 78.13 | 7 | 60 | 128 | 126.6 | 121.761 | 40.75 | 3662 | 232 | 1993 | 3.033 | 42.198 | 53.031 | 73.14 | 78.08 | 0 | 0 | 11.933 | 15.9063 | 10.283 | 14.0624 | 14.333 | 18.34345 | 4.2 | 4.62525 | 2400 | 632 | 2400 | 185 | 154 | 1193 | 0 | 0 | 0 | 0 | 313 | 1629 | 795.8 | 0.0591 | 0.0719 | 0.0034 | 0.003 | 0.023 | 0.212 | 0.162 | 0.131 | 0.645 | 0.0111 | 0.0083 | 0.0208 | 0.0616 | 0.17 | 2505/29R1 | 137.5 | 53.6 | 50.5 | 33.4 | 0 | 0 | 0 | 27.4 | 0 | 14.2 | 0 | 0 | 48.3 | 0 | 0 | 34.4 | 6.4 | 0 | 0 | 0 | 0 | 0 | 0 | 0 | 6.8 | 0 | 0 | 0 | 1535 | 1625 | 1620 | 1629 | 386.8 | 1025.7 | 821.7 | 795.8 | 216.21 | 238.98 | 225.4 | 218.15
2025-05-31 | 22 | Mai | 2025-05-31 07:20 | 2025-05-31 08:19 | 50913 | 1 | S275JR1 | 58.9 | 6 | 59 | 126 | 124.1 | 121.781 | 43.15 | 3912 | 233 | 1991 | 3.083 | 40.865 | 57.875 | 78.73 | 80.48 | 0 | 0 | 11.35 | 15.752 | 10.75 | 14.375 | 14.416 | 19.3125 | 6.633 | 8.28125 | 2400 | 633 | 2400 | 185 | 155 | 1193 | 0 | 0 | 0 | 0 | 368 | 1640 | 935.6 | 0.0673 | 0.0602 | 0.0018 | 0.0026 | 0.0267 | 0.283 | 0.152 | 0.119 | 0.743 | 0.0118 | 0.0047 | 0.0206 | 0.0574 | 0.148 | 2505/29R1 | 137.8 | 57 | 48.4 | 32.4 | 0 | 0 | 0 | 25.7 | 0 | 14.2 | 0 | 0 | 48.6 | 0 | 0 | 34.8 | 7.1 | 0 | 0 | 0 | 0 | 0 | 0 | 7.4 | 0 | 0 | 0 | 0 | 1571 | 1599 | 1613 | 1640 | 543.3 | 708 | 829.2 | 935.6 | 221.63 | 225.87 | 229.87 | 224.06
2025-05-31 | 22 | Mai | 2025-05-31 06:23 | 2025-05-31 07:20 | 50912 | 1 | S275JR1 | 57.28 | 2 | 59 | 125 | 123.3 | 121.753 | 39.1 | 3525 | 226 | 1667 | 3.733 | 33.482 | 52.906 | 71.24 | 81.19 | 0 | 0 | 11.617 | 15.9063 | 10.4 | 14.375 | 12.984 | 17.3442 | 4.1 | 5.21825 | 2400 | 632 | 2400 | 185 | 154 | 1191 | 0 | 0 | 0 | 0 | 275 | 1643 | 642.3 | 0.106 | 0.0768 | 0.0053 | 0.0031 | 0.0228 | 0.44 | 0.137 | 0.139 | 0.725 | 0.013 | 0.0046 | 0.0167 | 0.079 | 0.139 | 2505/29R1 | 137.2 | 54.9 | 46 | 36.3 | 0 | 0 | 0 | 27.6 | 0 | 13.8 | 0 | 0 | 48.8 | 0 | 0 | 33.1 | 7.3 | 0 | 0 | 0 | 0 | 0 | 0 | 0 | 6.6 | 0 | 0 | 0 | 1558 | 1616 | 1643 |  | 354.5 | 660.1 | 642.3 |  | 197.28 | 211.47 | 194.8
2025-05-31 | 22 | Mai | 2025-05-31 05:03 | 2025-05-31 06:23 | 50911 | 1 | S235JR | 80.08 | 8 | 58 | 124 | 123 | 115.244 | 47.25 | 4222 | 244 | 2687 | 3.25 | 38.154 | 58.844 | 83.53 | 74.72 | 0 | 0 | 11.783 | 15.094 | 12.534 | 14.6873 | 14.617 | 19.2185 | 8.317 | 9.75015 | 2400 | 633 | 2400 | 185 | 155 | 942 | 0 | 0 | 0 | 0 | 353 | 1648 | 870.4 | 0.0686 | 0.0761 | 0.001 | 0.0033 | 0.0282 | 0.631 | 0.152 | 0.104 | 0.591 | 0.0073 | 0.0043 | 0.0233 | 0.0521 | 0.147 | 2505/29R1 | 137.3 | 55.2 | 48.7 | 33.4 | 0 | 0 | 0 | 27.3 | 0 | 13.7 | 0 | 0 | 46.9 | 0 | 0 | 34.4 | 7.2 | 0 | 0 | 0 | 0 | 0 | 0 | 7.8 | 0 | 0 | 0 | 0 | 1615 | 1606 | 1616 | 1648 | 593.9 | 741.3 | 701.3 | 870.4 | 204.25 | 225.44 | 215.92 | 214.41
2025-05-30 | 22 | Mai | 2025-05-31 04:07 | 2025-05-31 05:03 | 50910 | 1 | S235JR | 55.18 | 7 | 60 | 127 | 123 | 121.046 | 39.867 | 3602 | 226 | 2160 | 3.133 | 40.532 | 54.031 | 74.62 | 81.32 | 0 | 0 | 10.85 | 15.3105 | 10.2 | 13.7187 | 14.4 | 19.0312 | 4.417 | 5.90625 | 2400 | 632 | 2400 | 186 | 154 | 943 | 0 | 0 | 0 | 0 | 320 | 1644 | 748.6 | 0.0567 | 0.0704 | 0.0011 | 0.003 | 0.0228 | 0.756 | 0.14 | 0.105 | 0.638 | 0.0094 | 0.0043 | 0.0189 | 0.0837 | 0.14 | 2505/29R1 | 132.1 | 55.7 | 41.2 | 35.2 | 0 | 0 | 0 | 27.3 | 0 | 14.5 | 0 | 0 | 42.8 | 0 | 0 | 33.6 | 6.5 | 0 | 0 | 0 | 0 | 0 | 0 | 0 | 7.4 | 0 | 0 | 0 | 1614 | 1580 | 1628 | 1644 | 695.1 | 578 | 655.3 | 748.6 | 216.36 | 221.28 | 204.42 | 205.51
2025-05-30 | 22 | Mai | 2025-05-31 02:54 | 2025-05-31 04:07 | 50909 | 1 | S235JR | 73.43 | 6 | 58 | 128 | 124.9 | 120.909 | 39.7 | 3686 | 231 | 1393 | 4.05 | 31.605 | 53.75 | 71.46 | 81.23 | 0 | 0 | 11.017 | 15.3125 | 9.7 | 13.1249 | 14.15 | 19.25 | 4.833 | 5.9355 | 2400 | 632 | 2400 | 187 | 154 | 937 | 0 | 0 | 0 | 0 | 350 | 1667 | 912.6 | 0.12 | 0.0898 | 0.006 | 0.003 | 0.029 | 0.553 | 0.161 | 0.108 | 0.623 | 0.0161 | 0.0048 | 0.0201 | 0.0436 | 0.154 | 2505/29R1 | 125.1 | 56.4 | 45.8 | 22.9 | 0 | 0 | 0 | 24.9 | 0 | 14.5 | 0 | 0 | 42.2 | 0 | 0 | 31.5 | 5.1 | 0 | 0 | 0 | 0 | 0 | 0 | 6.9 | 0 | 0 | 0 | 0 | 1595 | 1690 | 1674 | 1667 | 436.3 | 1131.4 | 1033.9 | 912.6 | 192.44 | 210.86 | 212.93 | 207.57
2025-05-30 | 22 | Mai | 2025-05-31 01:56 | 2025-05-31 02:54 | 50908 | 1 | S235JR | 57.72 | 2 | 59 | 125 | 121.8 | 123.694 | 41.833 | 3849 | 225 | 1781 | 3.517 | 35.545 | 54.969 | 74.74 | 78.84 | 0 | 0 | 10.65 | 14.625 | 10.05 | 13.4688 | 14.25 | 19.0625 | 6.883 | 7.71875 | 2400 | 631 | 2400 | 187 | 154 | 945 | 0 | 0 | 0 | 0 | 320 | 1651 | 191.1 | 0.0823 | 0.0676 | 0.002 | 0.0041 | 0.0286 | 0.542 | 0.167 | 0.11 | 0.612 | 0.0092 | 0.0088 | 0.0205 | 0.0501 | 0.158 | 2505/29R1 | 136.8 | 57.2 | 48.5 | 31.1 | 0 | 0 | 0 | 27.5 | 0 | 14.5 | 0 | 0 | 46.9 | 0 | 0 | 33.8 | 6.6 | 0 | 0 | 0 | 0 | 0 | 0 | 0 | 7.5 | 0 | 0 | 0 | 1656 | 1630 | 1637 | 1651 | 198.2 | 884.7 | 770.7 | 191.1 | 101.38 | 225.39 | 211.45 | 101.4
2025-05-30 | 22 | Mai | 2025-05-31 00:56 | 2025-05-31 01:56 | 50907 | 1 | S235JR | 60.07 | 8 | 58 | 122 | 117.5 | 106.889 | 41.183 | 3776 | 224 | 1258 | 3.9 | 31.282 | 55.438 | 72.83 | 80.77 | 0 | 0 | 10.85 | 15.3438 | 11.283 | 15.4063 | 14.117 | 18.8735 | 4.933 | 5.72025 | 2400 | 631 | 2400 | 186 | 154 | 942 | 0 | 0 | 0 | 0 | 350 | 1630 | 890.9 | 0.108 | 0.0737 | 0.0053 | 0.0028 | 0.0256 | 0.883 | 0.169 | 0.105 | 0.663 | 0.0094 | 0.0043 | 0.0196 | 0.0697 | 0.159 | 2505/29R1 | 136.9 | 55.5 | 47.9 | 33.5 | 0 | 0 | 0 | 27.3 | 0 | 13.6 | 0 | 0 | 47.1 | 0 | 0 | 34.2 | 7.1 | 0 | 0 | 0 | 0 | 0 | 0 | 7.6 | 0 | 0 | 0 | 0 | 1602 | 1583 | 1605 | 1630 | 419.3 | 486.8 | 660.7 | 890.9 | 185.72 | 207.02 | 217.52 | 225.9
2025-05-30 | 22 | Mai | 2025-05-30 18:39 | 2025-05-31 00:56 | 50906 | 1 | S235JR | 54.09667 | 7 | 60 | 122 | 119.9 | 96.011 | 43.4 | 3867 | 233 | 1680 | 3.067 | 39.783 | 56.344 | 75.78 | 77.89 | 0 | 0 | 12.7 | 16.0938 | 9.283 | 12.5625 | 14.816 | 19.1872 | 6.6 | 8.43775 | 2400 | 633 | 3400 | 186 | 154 | 937 | 0 | 0 | 0 | 0 | 350 | 1624 | 761.7 | [7 empty] | 0.0926 | 0.598 | 0.0077 | 0.0042 | 0.0212 | 0.0463 | 0.169 | 2505/29R1 | 136.4 | 60.1 | 49.7 | 26.6 | 0 | 0 | 0 | 33.4 | 0 | 13.9 | 0 | 0 | 55.4 | 0 | 0 | 33.7 | 0 | 0 | 0 | 0 | 0 | 0 | 0 | 0 | 0 | 0 | 0 | 0 | 1596 | 1608 | 1626 | 1624 | 248.9 | 719.8 | 791.2 | 761.7 | 150.62 | 222.19 | 219.35 | 217.65
2025-05-30 | 22 | Mai | 2025-05-30 17:41 | 2025-05-30 18:39 | 50905 | 1 | DD13B | 58.68 | 6 | 58 | 130 | 124.1 | 102.574 | 40.1 | 3462 | 231 | 1287 | 3.8 | 34.211 | 52.75 | 69.35 | 78.93 | 0 | 0 | 15.867 | 21.625 | 24.233 | 31.0937 | 0 | 0 | 0 | 0 | 2400 | 630 | 2400 | 184 | 154 | 0 | 127 | 0 | 0 | 0 | 420 | 1643 | 1025.4 | 0.0606 | 0.0595 | 0.001 | 0.003 | 0.0176 | 0.436 | 0.138 | 0.0297 | 0.116 | 0.0169 | 0.0048 | 0.0167 | 0.0576 | 0.144 | 2505/29R4 | 136.4 | 79.8 | 56.6 | 0 | 7.2 | 0 | 0 | 34.5 | 0 | 14.6 | 0 | 0 | 48.3 | 0 | 0 | 24.2 | 7.6 | 0 | 0 | 0 | 0 | 0 | 0 | 0 | 0 | 0 | 0 | 0 | 1618 | 1640 | 1712 | 1643 | 997.1 | 1015.1 | 1930.3 | 1025.4 | 240.71 | 230.06 | 238.13 | 229.17
2025-05-30 | 22 | Mai | 2025-05-30 16:19 | 2025-05-30 17:41 | 50904 | 1 | DD13B | 81.82 | 8 | 58 | 125 | 122.3 | 134.036 | 53.817 | 3625 | 238 | 1282 | 3.467 | 36.058 | 54.031 | 71.13 | 60.24 | 0 | 0 | 28.501 | 22.34375 | 25.317 | 31.5625 | 0 | 0 | 0 | 0 | 2400 | 631 | 2360 | 184 | 154 | 0 | 125 | 0 | 0 | 0 | 398 | 1647 | 1018.2 | 0.0467 | 0.0595 | 0.0049 | 0.0049 | 0.0437 | 0.48 | 0.141 | 0.0353 | 0.112 | 0.0087 | 0.0044 | 0.0171 | 0.047 | 0.141 | 2505/29R4 | 136.2 | 76.7 | 59.5 | 0 | 7.5 | 0 | 0 | 34.3 | 0 | 14.4 | 0 | 0 | 41.7 | 0 | 0 | 24.2 | 7.2 | 0 | 0 | 0 | 0 | 0 | 0 | 6.9 | 0 | 0 | 0 | 0 | 1652 | 1653 | 1665 | 1647 | 0 | 194 | 1707.2 | 1018.2 | 65535 | 101.43 | 254.65 | 226.48
2025-05-30 | 22 | Mai | 2025-05-30 15:22 | 2025-05-30 16:19 | 50903 | 1 | DD13B | 56.5 | 2 | 60 | 128 | 128 | 114.564 | 40.5 | 3561 | 232 | 937 | 3.317 | 38.593 | 52.5 | 67.96 | 77.78 | 0 | 0 | 16.467 | 22.5313 | 24.033 | 29.9375 | 0 | 0 | 0 | 0 | 2400 | 631 | 2400 | 186 | 153 | 0 | 126 | 0 | 0 | 0 | 383 | 1654 | 196.8 | 0.0381 | 0.0551 | 0.001 | 0.0037 | 0.0189 | 0.555 | 0.127 | 0.0368 | 0.123 | 0.0089 | 0.0047 | 0.0153 | 0.07 | 0.128 | 2505/29R4 | 136.1 | 75.5 | 60.6 | 0 | 7.3 | 0 | 0 | 33 | 0 | 14.4 | 0 | 0 | 43.3 | 0 | 0 | 24.2 | 7.3 | 0 | 0 | 0 | 0 | 0 | 0 | 6.6 | 0 | 0 | 0 | 0 | 1619 | 1635 | 1636 | 1654 | 915.2 | 956.9 | 964.5 | 196.8 | 233.86 | 228.44 | 228.47 | 101.94
2025-05-30 | 22 | Mai | 2025-05-30 14:27 | 2025-05-30 15:22 | 50902 | 1 | DD13B | 55.03 | 7 | 59 | 130 | 126 | 133.561 | 39.567 | 3727 | 233 | 844 | 3.433 | 37.864 | 52.688 | 68.27 | 79.9 | 0 | 0 | 16.567 | 22.6875 | 23 | 29.9687 | 0 | 0 | 0 | 0 | 2400 | 630 | 2400 | 185 | 154 | 0 | 127 | 0 | 0 | 0 | 413 | 1632 | 1084.6 | 0.0571 | 0.0407 | 0.0024 | 0.0029 | 0.0193 | 0.471 | 0.131 | 0.034 | 0.112 | 0.0135 | 0.0046 | 0.013 | 0.0618 | 0.136 | 2505/29R4 | 135.7 | 75.6 | 60.1 | 0 | 7.4 | 0 | 0 | 33 | 0 | 14.1 | 0 | 0 | 43.3 | 0 | 0 | 25.1 | 6.8 | 0 | 0 | 0 | 0 | 0 | 0 | 6 | 0 | 0 | 0 | 0 | 1660 | 1624 | 1623 | 1632 | 1021.5 | 973.6 | 847.3 | 1084.6 | 219.65 | 235.69 | 226.02 | 239.27
2025-05-30 | 22 | Mai | 2025-05-30 13:19 | 2025-05-30 14:27 | 50901 | 1 | DD13B | 68.47 | 6 | 59 | 128 | 125.3 | 114.39 | 40.45 | 3467 | 235 | 877 | 3 | 42.667 | 53.188 | 68.13 | 78.89 | 0 | 0 | 16.367 | 22.3125 | 24.083 | 30.8437 | 0 | 0 | 0 | 0 | 2400 | 628 | 2400 | 184 | 154 | 0 | 126 | 0 | 0 | 0 | 389 | 1632 | 1016.4 | 0.0498 | 0.0725 | 0.001 | 0.0032 | 0.0184 | 0.49 | 0.131 | 0.034 | 0.12 | 0.016 | 0.0049 | 0.0153 | 0.0734 | 0.128 | 2505/29R4 | 136.3 | 77.3 | 59 | 0 | 6.9 | 0 | 0 | 34.2 | 0 | 14.4 | 0 | 0 | 40.9 | 0 | 0 | 23.8 | 8.8 | 0 | 0 | 0 | 0 | 0 | 0 | 7.3 | 0 | 0 | 0 | 0 | 1595 | 1664 | 1672 | 1632 | 681.2 | 1599.8 | 1384.2 | 1016.4 | 225.21 | 250.42 | 235.44 | 234.5
2025-05-30 | 22 | Mai | 2025-05-30 12:17 | 2025-05-30 13:19 | 50900 | 1 | DD13B | 61.83 | 8 | 59 | 128 | 125.8 | 133.168 | 40.967 | 3511 | 227 | 896 | 3.15 | 40.635 | 53.156 | 68.28 | 77.85 | 0 | 0 | 16.95 | 22.7813 | 24.017 | 30.3438 | 0 | 0 | 0 | 0 | 2400 | 628 | 2400 | 185 | 155 | 0 | 125 | 0 | 0 | 0 | 413 | 1641 | 1071 | 0.0541 | 0.0528 | 0.0011 | 0.0024 | 0.0169 | 0.16 | 0.114 | 0.0378 | 0.123 | 0.0142 | 0.0047 | 0.011 | 0.0945 | 0.105 | 2505/29R4 | 135.8 | 76.5 | 59.3 | 0 | 6.8 | 0 | 0 | 32.4 | 0 | 14.4 | 0 | 0 | 43 | 0 | 0 | 25.1 | 7.8 | 0 | 0 | 0 | 0 | 0 | 0 | 6.3 | 0 | 0 | 0 | 0 | 1651 | 1619 | 1616 | 1641 | 191.1 | 848.4 | 26.6 | 1071 | 101.4 | 228.29 | -24.61 | 233.45
2025-05-30 | 22 | Mai | 2025-05-30 11:07 | 2025-05-30 12:17 | 50899 | 1 | DD14A | 70.07 | 2 | 58 | 127 | 123.7 | 114.713 | 44.55 | 4266 | 244 | 2454 | 3.017 | 42.099 | 57 | 80.86 | 76.77 | 0 | 0 | 12.217 | 16.5313 | 10.6 | 14.5313 | 14.816 | 19.2167 | 6.916 | 6.59575 | 2400 | 628 | 2400 | 186 | 0 | 0 | 0 | 0 | 0 | 1200 | 495 | 1654 | 196.8 | 0.023 | 0.0479 | 0.001 | 0.0048 | 0.0173 | 0.492 | 0.0215 | 0.02 | 0.0449 | 0.0124 | 0.005 | 0.0108 | 0.0793 | 0.0235 | 2505/28R4 | 125.4 | 57 | 52.1 | 16.3 | 0 | 33 | 0 | 92.4 | 0 | 0 | 0 | 0 | 0 | 0 | 0 | 0 | 0 | 0 | 0 | 0 | 0 | 0 | 0 | 0 | 0 | 0 | 0 | 0 | 1629 | 1656 | 1655 | 0 | 1094.6 | 198.5 | 197 | 0 | 241.58 | 101.49 | 101.47 | 65535
2025-05-30 | 22 | Mai | 2025-05-30 10:07 | 2025-05-30 11:07 | 50898 | 1 | DD14A | 60.05 | 7 | 59 | 127 | 123.7 | 133.96 | 42.417 | 3965 | 236 | 2471 | 3.067 | 41.413 | 56.031 | 79.03 | 79.26 | 0 | 0 | 12.083 | 16.5313 | 10.633 | 14.5625 | 14.734 | 19.313 | 4.967 | 5.59325 | 2400 | 627 | 2400 | 184 | 0 | 0 | 0 | 0 | 0 | 1200 | 450 | 1637 | 1212.8 | 0.0169 | 0.0451 | 0.0078 | 0.0044 | 0.0139 | 0.386 | 0.0257 | 0.0227 | 0.0399 | 0.0113 | 0.0051 | 0.0135 | 0.0614 | 0.0261 | 2505/28R4 | 125.5 | 54 | 51.5 | 20 | 0 | 31.9 | 0 | 93.6 | 0 | 0 | 0 | 0 | 0 | 0 | 0 | 0 | 0 | 0 | 0 | 0 | 0 | 0 | 0 | 0 | 0 | 0 | 0 | 0 | 1639 | 1648 | 1695 | 1637 | 937.2 | 1237.4 | 1898.5 | 1212.8 | 224.73 | 240.26 | 246.14 | 244.76
2025-05-30 | 22 | Mai | 2025-05-30 09:03 | 2025-05-30 10:07 | 50897 | 1 | DD14A | 64.15 | 6 | 59 | 130 | 126.1 | 114.613 | 44.917 | 4093 | 241 | 2582 | 3.1 | 41.935 | 57.625 | 81.48 | 76.98 | 0 | 0 | 11.8 | 16.1875 | 10.817 | 14.5624 | 15 | 19.1875 | 7.3 | 7.625 | 2400 | 1256 | 2400 | 370 | 0 | 0 | 0 | 0 | 0 | 1200 | 495 | 1665 | 1436.9 | 0.0239 | 0.043 | 0.001 | 0.0038 | 0.0189 | 0.537 | 0.0251 | 0.0151 | 0.0395 | 0.0151 | 0.0047 | 0.0146 | 0.0418 | 0.0275 | 2505/28R4 | 125.9 | 55.2 | 52.3 | 18.4 | 0 | 31.5 | 0 | 94.4 | 0 | 0 | 0 | 0 | 0 | 0 | 0 | 0 | 0 | 0 | 0 | 0 | 0 | 0 | 0 | 0 | 0 | 0 | 0 | 0 | 1584 | 1672 | 1679 | 1665 | 788.7 | 1498.5 | 1573.6 | 1436.9 | 241.97 | 241.27 | 241.06 | 241.99
2025-05-30 | 22 | Mai | 2025-05-30 07:58 | 2025-05-30 09:03 | 50896 | 1 | DD14A | 64.53 | 8 | 57 | 133 | 127.9 | 114.928 | 47.15 | 4350 | 252 | 2992 | 3.133 | 42.447 | 60.562 | 86.92 | 77.07 | 0 | 0 | 12.45 | 16.5625 | 10.8 | 14.5312 | 14.967 | 19.375 | 8.933 | 10.0312 | 2400 | 629 | 2400 | 185 | 0 | 0 | 0 | 0 | 0 | 1200 | 495 | 1666 | 1454.5 | 0.0354 | 0.0537 | 0.0018 | 0.0044 | 0.0203 | 0.435 | 0.0299 | 0.0247 | 0.0404 | 0.0119 | 0.0052 | 0.018 | 0.0553 | 0.0335 | 2505/28R4 | 139.2 | 56.9 | 51.9 | 30.4 | 0 | 40.6 | 0 | 98.6 | 0 | 0 | 0 | 0 | 0 | 0 | 0 | 0 | 0 | 0 | 0 | 0 | 0 | 0 | 0 | 0 | 0 | 0 | 0 | 0 | 1576 | 1637 | 1677 | 1666 | 710.1 | 1125.6 | 1577 | 1454.5 | 238.6 | 239.28 | 242.3 | 242.34
2025-05-30 | 22 | Mai | 2025-05-30 01:54 | 2025-05-30 07:58 | 50895 | 1 | DD14A | 364.17 | 2 | 58 | 132 | 128 | 114.689 | 71.317 | 6929 | 328 | 6810 | 3.05 | 43.279 | 78.938 | 129.03 | 66.41 | 0 | 0 | 12.5 | 16.9375 | 9.083 | 12.6563 | 14.901 | 19.063 | 34.834 | 30.06195 | 2400 | 628 | 2400 | 184 | 0 | 0 | 0 | 0 | 0 | 1800 | 495 | 1664 | 1413.7 | 0.0135 | 0.0292 | 0.001 | 0.0052 | 0.0278 | 0.567 | 0.0493 | 0.0128 | 0.0319 | 0.0095 | 0.0047 | 0.0195 | 0.0789 | 0.0522 | 2505/28R4 | 138.9 | 57.1 | 49.4 | 32.4 | 0 | 55.2 | 0 | 83.7 | 0 | 0 | 0 | 0 | 0 | 0 | 0 | 0 | 0 | 0 | 0 | 0 | 0 | 0 | 0 | 0 | 0 | 0 | 0 | 0 | 1645 | 1689 | 1683 | 1664 | 1020.4 | 1892.4 | 1686.9 | 1413.7 | 227.72 | 249.17 | 243.99 | 241.34
2025-05-29 | 22 | Mai | 2025-05-30 00:53 | 2025-05-30 01:54 | 50894 | 1 | DD14A | 61.28 | 8 | 59 | 122 | 128.1 | 134.196 | 45.767 | 4052 | 244 | 2281 | 3.217 | 37.927 | 56.656 | 79.16 | 74.28 | 0 | 0 | 12.283 | 16.1875 | 10.583 | 13.8438 | 14.083 | 18.221 | 8.817 | 8.24775 | 2400 | 627 | 2400 | 184 | 0 | 0 | 0 | 0 | 0 | 1200 | 450 | 1663 | 1242.8 | 0.0348 | 0.0888 | 0.001 | 0.0032 | 0.0155 | 0.474 | 0.0413 | 0.036 | 0.129 | 0.022 | 0.0042 | 0.0056 | 0.0348 | 0.134 | 2412/13R1 | 141.4 | 61.3 | 51.1 | 29 | 0 | 0 | 0 | 141.4 | 0 | 0 | 0 | 0 | 0 | 0 | 0 | 0 | 0 | 0 | 0 | 0 | 0 | 0 | 0 | 0 | 0 | 0 | 0 | 0 | 1602 | 1670 | 1658 | 1663 | 698.7 | 1383.4 | 1224.5 | 1242.8 | 223.26 | 236.49 | 234.05 | 232.42
2025-05-29 | 22 | Mai | 2025-05-29 18:33 | 2025-05-30 00:53 | 50893 | 1 | DD13B | 50.97 | 7 | 59 | 122 | 118.4 | 29.86 | 43.35 | 3803 | 237 | 1502 | 2.767 | 44.096 | 56.281 | 74.81 | 77.9 | 0 | 0 | 0.05 | 0 | 0 | 0 | 0 | 0 | 6.05 | 7.40625 | 3400 | 627 | 3400 | 184 | 154 | 0 | 127 | 0 | 0 | 600 | 413 | 1638 | 1070.6 | [7 empty] | 0.0253 | 0.12 | 0.0067 | 0.0044 | 0.0225 | 0.0617 | 0.133 | 2505/29R4 | 137.1 | 79.4 | 57.7 | 0 | 7.7 | 0 | 0 | 36 | 0 | 13.9 | 0 | 0 | 47.7 | 0 | 0 | 9.8 | 22 | 0 | 0 | 0 | 0 | 0 | 0 | 0 | 0 | 0 | 0 | 0 | 1652 | 1573 | 1607 | 1638 | 192.8 | 728.3 | 869.2 | 1070.6 | 101.51 | 242.1 | 236.6 | 235.06
2025-05-29 | 22 | Mai | 2025-05-29 17:38 | 2025-05-29 18:33 | 50892 | 1 | S235JR | 53.58667 | 2 | 58 | 128 | 122.9 | 112.975 | 38.867 | 3230 | 219 | 1286 | 3.517 | 36.398 | 51.531 | 67.38 | 79.55 | 0 | 0 | 0.133 | 0.094 | 0 | 0 | 0 | 0 | 3.4 | 3.344 | 2400 | 626 | 2400 | 183 | 154 | 941 | 0 | 0 | 0 | 0 | 353 | 1632 | 887.8 | 0.0597 | 0.046 | 0.001 | 0.0026 | 0.0264 | 0.771 | 0.165 | 0.0943 | 0.636 | 0.0084 | 0.0052 | 0.0196 | 0.0428 | 0.162 | 2505/29R2 | 125.4 | 77.8 | 47.6 | 0 | 0 | 0 | 0 | 24 | 0 | 12.3 | 0 | 0 | 45.4 | 0 | 0 | 31.3 | 5.7 | 0 | 0 | 0 | 0 | 0 | 0 | 0 | 6.7 | 0 | 0 | 0 | 1720 | 1654 | 1627 | 1632 | 1869.8 | 195.7 | 868.7 | 887.8 | 231.45 | 101.53 | 225.68 | 224.56
2025-05-29 | 22 | Mai | 2025-05-29 16:41 | 2025-05-29 17:38 | 50891 | 1 | SAE1006 | 57.42 | 8 | 59 | 128 | 126 | 119.861 | 40.033 | 3557 | 219 | 838 | 3.633 | 35.229 | 51.344 | 66.33 | 76.95 | 0 | 0 | 0.083 | 0.062 | 0 | 0 | 0 | 0 | 1.383 | 1.31275 | 2400 | 625 | 2400 | 185 | 154 | 0 | 377 | 0 | 0 | 0 | 400 | 1632 | 1096.6 | 0.0435 | 0.042 | 0.001 | 0.0038 | 0.0265 | 0.529 | 0.148 | 0.0371 | 0.26 | 0.0123 | 0.0049 | 0.0183 | 0.0632 | 0.149 | 2505/29R2 | 125.8 | 75.4 | 50.4 | 0 | 0 | 0 | 0 | 24.7 | 0 | 12.8 | 0 | 0 | 44 | 0 | 0 | 30.6 | 6.5 | 0 | 0 | 0 | 0 | 0 | 0 | 0 | 7.2 | 0 | 0 | 0 | 1619 | 1675 | 1634 | 1632 | 998.2 | 1532.7 | 1061.7 | 1096.6 | 240.24 | 241.3 | 236.62 | 240.08
2025-05-29 | 22 | Mai | 2025-05-29 15:26 | 2025-05-29 16:41 | 50890 | 1 | SAE1006 | 74.97 | 7 | 59 | 128 | 123.1 | 119.904 | 41.55 | 3694 | 237 | 748 | 3.417 | 37.463 | 52.375 | 67.48 | 75.63 | 0 | 0 | 0.017 | 0 | 0 | 0 | 0 | 0 | 3.933 | 3.5317 | 2400 | 627 | 2400 | 183 | 154 | 0 | 377 | 0 | 0 | 0 | 400 | 1642 | 1158.5 | 0.0285 | 0.0351 | 0.001 | 0.0024 | 0.0221 | 0.651 | 0.143 | 0.0376 | 0.264 | 0.0103 | 0.0053 | 0.0176 | 0.0701 | 0.145 | 2505/29R2 | 125.6 | 73.9 | 51.7 | 0 | 0 | 0 | 0 | 24.9 | 0 | 13.3 | 0 | 0 | 44.3 | 0 | 0 | 30.9 | 5 | 0 | 0 | 0 | 0 | 0 | 0 | 0 | 7.2 | 0 | 0 | 0 | 1617 | 1598 | 1654 | 1642 | 1004.2 | 730.9 | 1262.5 | 1158.5 | 241.77 | 228.75 | 238.47 | 238.68
2025-05-29 | 22 | Mai | 2025-05-29 14:24 | 2025-05-29 15:26 | 50889 | 1 | SAE1006 | 61.33 | 6 | 58 | 129 | 123.9 | 117.655 | 44.267 | 3954 | 221 | 1479 | 4.133 | 31.21 | 56.5 | 75.32 | 76.58 | 0 | 0 | 0.117 | 0.094 | 0 | 0 | 0 | 0 | 6.417 | 6.938 | 2400 | 627 | 2400 | 183 | 154 | 0 | 380 | 0 | 0 | 600 | 400 | 1617 | 950.4 | 0.0589 | 0.0579 | 0.001 | 0.0034 | 0.0259 | 0.416 | 0.14 | 0.0552 | 0.234 | 0.0141 | 0.0052 | 0.0195 | 0.0766 | 0.147 | 2505/29R2 | 136.4 | 77.7 | 58.7 | 0 | 0 | 0 | 0 | 29.7 | 0 | 14.2 | 0 | 0 | 47 | 0 | 0 | 33.8 | 4.9 | 0 | 0 | 0 | 0 | 0 | 0 | 0 | 6.8 | 0 | 0 | 0 | 1584 | 1622 | 1614 | 1617 | 606.5 | 888.3 | 26.4 | 950.4 | 222.65 | 230.04 | -24.09 | 237.72
2025-05-29 | 22 | Mai | 2025-05-29 13:16 | 2025-05-29 14:24 | 50888 | 1 | SAE1006 | 68.93 | 2 | 58 | 130 | 123.8 | 97.573 | 41.4 | 3808 | 249 | 1508 | 3.183 | 40.838 | 53.312 | 71.93 | 77.26 | 0 | 0 | 0.017 | 0 | 0 | 0 | 0 | 0 | 4.333 | 4.37445 | 2400 | 628 | 2400 | 183 | 153 | 0 | 376 | 0 | 0 | 600 | 420 | 1656 | 198.5 | 0.0453 | 0.0525 | 0.001 | 0.0035 | 0.0283 | 0.535 | 0.154 | 0.0372 | 0.258 | 0.007 | 0.0069 | 0.0285 | 0.0665 | 0.167 | 2505/28R3 | 135.6 | 72.3 | 63.3 | 0 | 0 | 0 | 0 | 49.1 | 0 | 86.5 | 0 | 0 | 0 | 0 | 0 | 0 | 0 | 0 | 0 | 0 | 0 | 0 | 0 | 0 | 0 | 0 | 0 | 0 | 1579 | 1705 | 1622 | 1656 | 709.7 | 71.3 | 1056.7 | 198.5 | 236.93 | -0.12 | 242.8 | 101.49
2025-05-29 | 22 | Mai | 2025-05-29 12:18 | 2025-05-29 13:16 | 50887 | 1 | SAE1006 | 58.05 | 8 | 60 | 129 | 126.8 | 136.937 | 43.067 | 3741 | 230 | 1299 | 3.133 | 41.17 | 55.812 | 73.29 | 77.76 | 0 | 0 | 0.033 | 0 | 0 | 0 | 0 | 0 | 4.167 | 4.5005 | 2400 | 628 | 2400 | 183 | 156 | 0 | 376 | 0 | 0 | 600 | 420 | 1648 | 985.9 | 0.036 | 0.0546 | 0.0037 | 0.0026 | 0.0271 | 0.671 | 0.133 | 0.0226 | 0.267 | 0.0088 | 0.0043 | 0.0178 | 0.0303 | 0.13 | 2505/28R2 | 135.8 | 75.6 | 60.2 | 0 | 0 | 0 | 0 | 34.3 | 0 | 0 | 0 | 0 | 46.8 | 0 | 0 | 33.8 | 13.6 | 0 | 0 | 0 | 0 | 0 | 0 | 0 | 7.3 | 0 | 0 | 0 | 1587 | 1609 | 1628 | 1648 | 661.5 | 24.9 | 745.1 | 985.9 | 227.4 | -25.69 | 213.86 | 223.56
2025-05-29 | 22 | Mai | 2025-05-29 08:59 | 2025-05-29 12:18 | 50886 | 1 | SAE1006 | 198.13 | 7 | 60 | 128 | 123.5 | 117.276 | 45.733 | 3948 | 222 | 1710 | 3.1 | 41.29 | 56.656 | 76.42 | 74.33 | 0 | 0 | 0.117 | 0.062 | 0 | 0 | 0 | 0 | 8.05 | 8.43725 | 2400 | 628 | 2400 | 183 | 155 | 0 | 376 | 0 | 0 | 600 | 430 | 1636 | 1109 | 0.0317 | 0.0499 | 0.001 | 0.0022 | 0.022 | 0.52 | 0.125 | 0.0252 | 0.277 | 0.0117 | 0.0052 | 0.0159 | 0.0807 | 0.134 | 2505/28R2 | 136 | 79 | 57 | 0 | 0 | 0 | 0 | 34.5 | 0 | 0 | 0 | 0 | 47.9 | 0 | 0 | 34 | 11.9 | 0 | 0 | 0 | 0 | 0 | 0 | 0 | 7.7 | 0 | 0 | 0 | 1593 | 1659 | 1623 | 1636 | 767.9 | 1150 | 934.5 | 1109 | 235.11 | 228.9 | 233.22 | 238.73
2025-05-29 | 22 | Mai | 2025-05-29 07:55 | 2025-05-29 08:59 | 50885 | 1 | SAE1006 | 63.97 | 6 | 58 | 131 | 124.1 | 117.937 | 39.883 | 3352 | 224 | 1092 | 3.317 | 39.497 | 52.531 | 67.97 | 79.03 | 0 | 0 | 0.133 | 0.094 | 0 | 0 | 0 | 0 | 2.083 | 2.21925 | 2000 | 628 | 2400 | 184 | 154 | 0 | 377 | 0 | 0 | 600 | 442 | 1640 | 1040.7 | 0.0432 | 0.0585 | 0.001 | 0.002 | 0.0231 | 0.708 | 0.121 | 0.0368 | 0.277 | 0.009 | 0.0039 | 0.019 | 0.0934 | 0.127 | 2505/28R2 | 135.6 | 78.6 | 57 | 0 | 0 | 0 | 0 | 34.5 | 0 | 0 | 0 | 0 | 46.6 | 0 | 0 | 33.5 | 13.4 | 0 | 0 | 0 | 0 | 0 | 0 | 0 | 7.6 | 0 | 0 | 0 | 1609 | 1631 | 1640 |  | 784.7 | 985 | 1040.7 |  | 227.99 | 232.74 | 231.89
2025-05-29 | 22 | Mai | 2025-05-29 06:40 | 2025-05-29 07:55 | 50884 | 1 | SAE1006 | 75.4 | 2 | 60 | 128 | 123.3 | 103.456 | 39.7 | 3398 | 231 | 1161 | 3.283 | 38.985 | 51.688 | 67.58 | 78.12 | 0 | 0 | 0.05 | 0 | 0 | 0 | 0 | 0 | 2.867 | 3.3125 | 2000 | 627 | 2400 | 183 | 153 | 0 | 366 | 0 | 0 | 600 | 450 | 1634 | 1153.4 | 0.0575 | 0.0456 | 0.001 | 0.0023 | 0.0231 | 0.28 | 0.116 | 0.0412 | 0.255 | 0.0129 | 0.004 | 0.0165 | 0.1 | 0.116 | 2505/28R2 | 136.2 | 77.4 | 58.8 | 0 | 0 | 0 | 0 | 35.5 | 0 | 0 | 0 | 0 | 47.5 | 0 | 0 | 33.9 | 12.9 | 0 | 0 | 0 | 0 | 0 | 0 | 0 | 6.4 | 0 | 0 | 0 | 1598 | 1655 | 1632 | 1634 | 651.4 | 1134.2 | 900.1 | 1153.4 | 220.28 | 230.05 | 225.57 | 242.7
2025-05-29 | 22 | Mai | 2025-05-29 05:39 | 2025-05-29 06:40 | 50883 | 1 | SAE1006 | 60.75 | 8 | 59 | 127 | 122.6 | 117.087 | 41.933 | 3594 | 222 | 1293 | 3.3 | 38.485 | 54.781 | 71.77 | 78.38 | 0 | 0 | 0.133 | 0.125 | 0 | 0 | 0 | 0 | 0 | 0 | 2000 | 627 | 2400 | 185 | 155 | 0 | 374 | 0 | 0 | 300 | 442 | 1643 | 1112.6 | 0.0587 | 0.0508 | 0.001 | 0.0021 | 0.0233 | 0.459 | 0.114 | 0.028 | 0.237 | 0.0107 | 0.0035 | 0.0183 | 0.0691 | 0.111 | 2505/28R2 | 135.5 | 77.7 | 57.8 | 0 | 0 | 0 | 0 | 35 | 0 | 0 | 0 | 0 | 44.7 | 0 | 0 | 33.7 | 14.5 | 0 | 0 | 0 | 0 | 0 | 0 | 0 | 7.6 | 0 | 0 | 0 | 1580 | 1612 | 1661 | 1643 | 762.8 | 887.3 | 1163.5 | 1112.6 | 241.69 | 235.39 | 228.67 | 235.16
2025-05-28 | 22 | Mai | 2025-05-29 04:40 | 2025-05-29 05:39 | 50882 | 1 | DD14A | 59.2 | 7 | 61 | 125 | 121.2 | 117.694 | 43.017 | 3766 | 230 | 1932 | 2.867 | 43.605 | 53.969 | 74.13 | 75.28 | 0 | 0 | 12.1 | 16.2813 | 12.217 | 15.6563 | 12.567 | 16.4692 | 6.133 | 5.53075 | 2400 | 626 | 2400 | 183 | 0 | 0 | 0 | 0 | 0 | 1100 | 450 | 1653 | 1277.1 | 0.0253 | 0.0534 | 0.001 | 0.0027 | 0.016 | 0.496 | 0.0225 | 0.0221 | 0.043 | 0.0056 | 0.0037 | 0.0128 | 0.0506 | 0.0249 | 2505/28R4 | 131.1 | 58.7 | 53.9 | 18.5 | 0 | 31.5 | 0 | 99.6 | 0 | 0 | 0 | 0 | 0 | 0 | 0 | 0 | 0 | 0 | 0 | 0 | 0 | 0 | 0 | 0 | 0 | 0 | 0 | 0 | 1632 | 1635 | 1672 | 1653 | 924.1 | 949 | 1407.5 | 1277.1 | 227.5 | 227.83 | 236.67 | 239.86
2025-05-28 | 22 | Mai | 2025-05-29 03:36 | 2025-05-29 04:40 | 50881 | 1 | DD14A | 63.83 | 6 | 58 | 127 | 122.7 | 117.186 | 45.167 | 4303 | 242 | 2621 | 2.983 | 42.57 | 58.344 | 82.99 | 77.5 | 0 | 0 | 12.1 | 16.1563 | 10.417 | 13.9063 | 14.8 | 19.2478 | 7.85 | 8.90645 | 2400 | 624 | 2400 | 184 | 0 | 0 | 0 | 0 | 0 | 1200 | 450 | 1635 | 1242.4 | 0.0448 | 0.0582 | 0.001 | 0.0028 | 0.0184 | 0.663 | 0.0237 | 0.0104 | 0.0364 | 0.0148 | 0.0042 | 0.017 | 0.102 | 0.0282 | 2505/28R4 | 138.6 | 56.2 | 50.7 | 31.7 | 0 | 37.7 | 0 | 100.9 | 0 | 0 | 0 | 0 | 0 | 0 | 0 | 0 | 0 | 0 | 0 | 0 | 0 | 0 | 0 | 0 | 0 | 0 | 0 | 0 | 1581 | 1609 | 1638 | 1635 | 697.8 | 1132.6 | 1219.2 | 1242.4 | 234.6 | 254.97 | 244.61 | 247.62
2025-05-28 | 22 | Mai | 2025-05-29 02:12 | 2025-05-29 03:36 | 50880 | 1 | DD14A | 84.47 | 2 | 60 | 124 | 118.7 | 117.394 | 45.883 | 4087 | 252 | 2673 | 2.867 | 43.256 | 59.062 | 83.32 | 77.23 | 0 | 0 | 12.383 | 16.0938 | 11 | 14.9687 | 14.467 | 19.0317 | 8.033 | 8.8745 | 2400 | 625 | 2410 | 184 | 0 | 0 | 0 | 0 | 0 | 1200 | 495 | 1645 | 1284 | 0.016 | 0.0449 | 0.001 | 0.0039 | 0.0175 | 0.131 | 0.0236 | 0.0129 | 0.0384 | 0.0112 | 0.0041 | 0.0155 | 0.107 | 0.0285 | 2505/28R4 | 139 | 58 | 51.5 | 29.5 | 0 | 40.7 | 0 | 98.3 | 0 | 0 | 0 | 0 | 0 | 0 | 0 | 0 | 0 | 0 | 0 | 0 | 0 | 0 | 0 | 0 | 0 | 0 | 0 | 0 | 1604 | 1667 | 1669 | 1645 | 730.7 | 1343.2 | 1393.5 | 1284 | 225.47 | 235.95 | 237.57 | 244.6
2025-05-28 | 22 | Mai | 2025-05-29 01:04 | 2025-05-29 02:12 | 50879 | 1 | DD14A | 67.43 | 8 | 59 | 125 | 120.1 | 117.483 | 51.417 | 4700 | 258 | 3102 | 3.483 | 35.885 | 63.656 | 91.54 | 74.28 | 0 | 0 | 12.183 | 16.0625 | 10.55 | 14.2187 | 15.166 | 19 | 13.517 | 14.2813 | 2400 | 627 | 2400 | 183 | 0 | 0 | 0 | 0 | 0 | 1200 | 495 | 1665 | 1399.5 | 0.0392 | 0.0386 | 0.001 | 0.0026 | 0.0171 | 0.652 | 0.0256 | 0.013 | 0.0404 | 0.0097 | 0.0055 | 0.0175 | 0.0415 | 0.0323 | 2505/28R4 | 139.5 | 58.8 | 50.1 | 30.6 | 0 | 54 | 0 | 85.5 | 0 | 0 | 0 | 0 | 0 | 0 | 0 | 0 | 0 | 0 | 0 | 0 | 0 | 0 | 0 | 0 | 0 | 0 | 0 | 0 | 1583 | 1674 | 1651 | 1665 | 696.5 | 1474.6 | 190.8 | 1399.5 | 233.37 | 239 | 101.29 | 240.06
2025-05-28 | 22 | Mai | 2025-05-28 18:41 | 2025-05-29 01:04 | 50878 | 1 | SAE1006 | 62.18 | 7 | 61 | 125 | 120.4 | 117.703 | 45.633 | 4072 | 248 | 2625 | 2.967 | 42.135 | 57.031 | 81.03 | 74.99 | 0 | 0 | 13.217 | 16.1875 | 10.417 | 13.8437 | 15.067 | 19.0942 | 6.933 | 7.81375 | 3500 | 626 | 5400 | 184 | 153 | 0 | 379 | 0 | 0 | 600 | 435 | 1614 | 1151.7 | 0.0233 | 0.0792 | 0.001 | 0.003 | 0.0136 | 0.363 | 0.0331 | 0.0134 | 0.272 | 0.0142 | 0.0045 | 0.0149 | 0.0643 | 0.0486 | 2412/13R1 | 141.1 | 58 | 48.4 | 34.7 | 0 | 0 | 0 | 141.1 | 0 | 0 | 0 | 0 | 0 | 0 | 0 | 0 | 0 | 0 | 0 | 0 | 0 | 0 | 0 | 0 | 0 | 0 | 0 | 0 | 1653 | 1632 | 1626 | 1614 | 194 | 29.6 | 1248.9 | 1151.7 | 101.43 | -25.38 | 252.9 | 253.48
2025-05-28 | 22 | Mai | 2025-05-28 17:42 | 2025-05-28 18:41 | 50877 | 1 | DD13B | 58.63 | 2 | 59 | 130 | 127.6 | 114.033 | 41.217 | 3668 | 238 | 1205 | 3.517 | 36.967 | 53.219 | 70.13 | 77.47 | 0 | 0 | 14.883 | 19.9063 | 26.334 | 33.2813 | 0 | 0 | 0 | 0 | 2000 | 625 | 2400 | 182 | 154 | 0 | 127 | 0 | 0 | 600 | 428 | 1660 | 1119.6 | 0.0505 | 0.0688 | 0.001 | 0.0033 | 0.0271 | 0.386 | 0.109 | 0.0274 | 0.126 | 0.0101 | 0.0042 | 0.0186 | 0.0334 | 0.109 | 2504/28R1 | 135.7 | 80.6 | 55.1 | 0 | 7.2 | 0 | 0 | 41.3 | 0 | 0 | 0 | 0 | 42.5 | 0 | 0 | 23.7 | 13.4 | 0 | 0 | 0 | 0 | 0 | 0 | 7.6 | 0 | 0 | 0 | 0 | 1609 | 1637 | 1637 | 1660 | 741.7 | 1006.4 | 964.2 | 1119.6 | 223.85 | 231.05 | 227.91 | 226.39
2025-05-28 | 22 | Mai | 2025-05-28 16:39 | 2025-05-28 17:42 | 50876 | 1 | DD13B | 62.8 | 8 | 61 | 123 | 120.6 | 126.776 | 41.883 | 3680 | 233 | 1155 | 3.617 | 34.009 | 55.188 | 71.91 | 79.06 | 0 | 0 | 16.133 | 21.9688 | 25.75 | 33.1875 | 0 | 0 | 0 | 0 | 2000 | 626 | 2400 | 183 | 154 | 0 | 126 | 0 | 0 | 600 | 450 | 1631 | 1138.6 | 0.0446 | 0.05 | 0.001 | 0.0035 | 0.0271 | 1.07 | 0.114 | 0.028 | 0.138 | 0.0148 | 0.0055 | 0.0201 | 0.0815 | 0.12 | 2504/28R1 | 136.5 | 79.7 | 56.8 | 0 | 6.9 | 0 | 0 | 41.1 | 0 | 0 | 0 | 0 | 43.3 | 0 | 0 | 24.3 | 14 | 0 | 0 | 0 | 0 | 0 | 0 | 6.9 | 0 | 0 | 0 | 0 | 1588 | 1604 | 1614 | 1631 | 654.1 | 889.2 | 961.8 | 1138.6 | 226.03 | 239.9 | 240.23 | 243.39
2025-05-28 | 22 | Mai | 2025-05-28 15:37 | 2025-05-28 16:39 | 50875 | 1 | DD13B | 62.47 | 7 | 61 | 122 | 121 | 105.759 | 44.8 | 3980 | 204 | 1780 | 3.367 | 36.238 | 55.312 | 75.38 | 74.08 | 0 | 0 | 17.284 | 21.125 | 27.516 | 34.1875 | 0 | 0 | 0 | 0 | 2000 | 623 | 2400 | 183 | 153 | 0 | 125 | 0 | 0 | 600 | 450 | 1639 | 1121.8 | 0.0391 | 0.0412 | 0.001 | 0.004 | 0.0283 | 0.42 | 0.131 | 0.0168 | 0.128 | 0.0062 | 0.0058 | 0.0242 | 0.0409 | 0.127 | 2504/28R1 | 136.7 | 77.6 | 59.1 | 0 | 7.2 | 0 | 0 | 41.2 | 0 | 0 | 0 | 0 | 42.8 | 0 | 0 | 24.2 | 13.9 | 0 | 0 | 0 | 0 | 0 | 0 | 7.4 | 0 | 0 | 0 | 0 | 1595 | 1608 | 1620 | 1639 | 842.4 | 913 | 953.5 | 1121.8 | 240.83 | 239.67 | 236.33 | 237.94
2025-05-28 | 22 | Mai | 2025-05-28 14:38 | 2025-05-28 15:37 | 50874 | 1 | DD13B | 58.72 | 6 | 59 | 122 | 122.4 | 126.792 | 41.167 | 3687 | 215 | 1006 | 3.55 | 34.366 | 54.344 | 70.4 | 79.2 | 0 | 0 | 11.567 | 15.6543 | 10.067 | 13.9063 | 14.566 | 19.063 | 4.967 | 5.65575 | 2000 | 624 | 2400 | 184 | 156 | 0 | 127 | 0 | 0 | 600 | 420 | 1642 | 1116 | 0.0422 | 0.044 | 0.001 | 0.0041 | 0.0243 | 0.464 | 0.13 | 0.0343 | 0.12 | 0.0101 | 0.0093 | 0.0194 | 0.0787 | 0.134 | 2504/19R2 | 135.6 | 55 | 47.5 | 33.1 | 0 | 0 | 0 | 44.3 | 0 | 0 | 0 | 0 | 38.2 | 0 | 0 | 20.3 | 32.8 | 0 | 0 | 0 | 0 | 0 | 0 | 0 | 0 | 0 | 0 | 0 | 1567 | 1605 | 1607 | 1642 | 722.1 | 855.4 | 769.1 | 1116 | 244.74 | 236.51 | 227.6 | 235.93
2025-05-28 | 22 | Mai | 2025-05-28 11:58 | 2025-05-28 14:38 | 50873 | 1 | DD13B | 160.15 | 2 | 60 | 119 | 117.5 | 104.949 | 42.667 | 3839 | 228 | 1274 | 3.6 | 33.056 | 55.188 | 72.85 | 77.61 | 0 | 0 | 0.133 | 0.031 | 0 | 0 | 0 | 0 | 5.15 | 5.6252 | 2000 | 624 | 2400 | 183 | 152 | 0 | 127 | 0 | 0 | 400 | 465 | 1639 | 1289.9 | [7 empty] | 0.0164 | 0.121 | 0.0049 | 0.0046 | 0.0227 | 0.0644 | 0.121 | 2504/19R2 | 136.4 | 57.8 | 47.3 | 31.3 | 0 | 0 | 0 | 44.4 | 0 | 0 | 0 | 0 | 38.1 | 0 | 0 | 19.8 | 34.1 | 0 | 0 | 0 | 0 | 0 | 0 | 0 | 0 | 0 | 0 | 0 | 1559 | 1595 | 1643 | 1639 | 703.7 | 966.2 | 1256.7 | 1289.9 | 247.2 | 250.91 | 244.11 | 248.2
2025-05-28 | 22 | Mai | 2025-05-28 08:59 | 2025-05-28 11:58 | 50872 | 1 | SAE1006 | 179.07 | 8 | 62 | 121 | 121.3 | 111.722 | 41.95 | 3783 | 232 | 1183 | 0 | 0 | 53 | 70.14 | 75.8 | 0 | 0 | 0.133 | 0.062 | 0 | 0 | 0 | 0 | 4.467 | 4.6897 | 2000 | 624 | 2400 | 183 | 152 | 0 | 379 | 0 | 0 | 400 | 456 | 1638 | 1044.3 | 0.0481 | 0.0433 | 0.001 | 0.0042 | 0.022 | 0.54 | 0.121 | 0.0357 | 0.264 | 0.0052 | 0.0043 | 0.0224 | 0.0303 | 0.115 | 2504/19R2 | 136.8 | 57.3 | 43.5 | 36 | 0 | 0 | 0 | 44.4 | 0 | 0 | 0 | 0 | 37.9 | 0 | 0 | 20.3 | 34.2 | 0 | 0 | 0 | 0 | 0 | 0 | 0 | 0 | 0 | 0 | 0 | 1575 | 1621 | 1607 | 1638 | 726 | 923.5 | 917 | 1044.3 | 240.78 | 233.44 | 240.53 | 233.23
2025-05-28 | 22 | Mai | 2025-05-03 03:58 | 2025-05-28 08:59 | 50871 | 1 | SAE1006 | 116.2633 | 7 | 61 | 117 | 113.3 | 109.57 | 54.05 | 2199 | 92 | 1334 | 0 | 0 | 66.156 | 78.6 | 73.44 | 0 | 0 | 0 | 0 | 0 | 0 | 0 | 0 | 54.05 | 66.0938 | 12000 | 1046 | 5130 | 385 | 455 | 200 | 802 | 414 | 0 | 0 | 435 | 1664 | 1160.5 | [7 empty] | 0.0271 | 0.265 | 0.0123 | 0.0042 | 0.0168 | 0.0313 | 0.116 | 2504/19R2 | 137 | 55.9 | 46 | 35.1 | 0 | 0 | 0 | 44.4 | 0 | 0 | 0 | 0 | 38.5 | 0 | 0 | 20.4 | 33.7 | 0 | 0 | 0 | 0 | 0 | 0 | 0 | 0 | 0 | 0 | 0 | 1605 | 1682 | 1684 | 1664 | 270.2 | 1212.6 | 1268.6 | 1160.5 | 151.78 | 220.3 | 222.52 | 226.85
2025-05-02 | 18 | Mai | 2025-05-03 03:04 | 2025-05-03 03:58 | 50870 | 1 | S355TA | 54.08 | 2 | 61 | 134 | 131.4 | 115.584 | 37.417 | 3584 | 215 | 1621 | 4.867 | 27.534 | 48.375 | 66.65 | 77.57 | 0 | 0 | 14.9 | 20.0625 | 22.517 | 28.25 | 0 | 0 | 0 | 0 | 2400 | 530 | 2400 | 205 | 205 | 1662 | 0 | 205 | 0 | 0 | 350 | 1654 | 778.1 | 0.1 | 0.0976 | 0.001 | 0.0047 | 0.0189 | 0.92 | 0.104 | 0.156 | 1.08 | 0.135 | 0.0092 | 0.0106 | 0.0744 | 0.12 | 2504/23R2 | 120.3 | 67 | 53.3 | 0 | 8.4 | 0 | 0 | 22.6 | 0 | 0 | 0 | 0 | 38.5 | 0 | 0 | 17.2 | 22.3 | 0 | 0 | 0 | 0 | 0 | 11.3 | 0 | 0 | 0 | 0 | 0 | 1582 | 1629 | 1657 | 1654 | 298 | 368.9 | 587.9 | 778.1 | 171.46 | 161.65 | 180.7 | 202.92
2025-05-02 | 18 | Mai | 2025-05-03 02:08 | 2025-05-03 03:04 | 50869 | 1 | S355TA | 55.87 | 6 | 60 | 132 | 128.5 | 125.882 | 37.25 | 3243 | 209 | 1266 | 5.883 | 22.436 | 49.125 | 64.89 | 79.13 | 0 | 0 | 15.617 | 21.3125 | 21.633 | 27.75 | 0 | 0 | 0 | 0 | 2400 | 531 | 2400 | 205 | 205 | 1662 | 0 | 206 | 0 | 0 | 350 | 1648 | 778 | 0.063 | 0.0578 | 0.001 | 0.0047 | 0.0165 | 0.45 | 0.131 | 0.146 | 1.05 | 0.124 | 0.0087 | 0.0109 | 0.0323 | 0.132 | 2504/23R2 | 125.2 | 75.7 | 49.5 | 0 | 8.7 | 0 | 0 | 24.3 | 0 | 0 | 0 | 0 | 35.9 | 0 | 0 | 16.9 | 24.8 | 0 | 0 | 0 | 0 | 0 | 14.6 | 0 | 0 | 0 | 0 | 0 | 1661 | 1623 | 1633 | 1648 | 824.5 | 655.7 | 726.4 | 778 | 203.37 | 207.18 | 209.27 | 206.17
2025-05-02 | 18 | Mai | 2025-05-03 01:15 | 2025-05-03 02:08 | 50868 | 1 | S355TA | 53.57 | 8 | 60 | 126 | 119.4 | 136.696 | 40.733 | 3624 | 229 | 1322 | 4.75 | 26.526 | 53.188 | 70.41 | 78.35 | 0 | 0 | 15.533 | 21 | 25.2 | 32.125 | 0 | 0 | 0 | 0 | 2400 | 531 | 2400 | 207 | 205 | 1663 | 0 | 207 | 0 | 0 | 370 | 1652 | 806.3 | 0.0763 | 0.0564 | 0.001 | 0.0054 | 0.018 | 0.603 | 0.114 | 0.13 | 1.1 | 0.13 | 0.0106 | 0.0138 | 0.0342 | 0.122 | 2504/23R2 | 136.2 | 75.7 | 60.5 | 0 | 10.4 | 0 | 0 | 26.4 | 0 | 0 | 0 | 0 | 39.6 | 0 | 0 | 18.4 | 27.5 | 0 | 0 | 0 | 0 | 0 | 13.9 | 0 | 0 | 0 | 0 | 0 | 1605 | 1622 | 1638 | 1652 | 617.7 | 802.2 | 641 | 806.3 | 212.57 | 222.54 | 197.36 | 206.62
2025-05-02 | 18 | Mai | 2025-05-02 18:34 | 2025-05-03 01:15 | 50867 | 1 | S355TA | 74.7 | 7 | 60 | 126 | 119.9 | 114.007 | 46.483 | 4282 | 249 | 1295 | 4.517 | 27.897 | 57.125 | 76.29 | 73.74 | 0 | 0 | 21.35 | 24.9063 | 25.133 | 32.1563 | 0 | 0 | 0 | 0 | 2400 | 530 | 2400 | 207 | 204 | 1662 | 0 | 207 | 0 | 0 | 380 | 1645 | 907.1 | [7 empty] | 0.155 | 1.11 | 0.134 | 0.0144 | 0.0143 | 0.0615 | 0.135 | 2504/23R2 | 136.6 | 80.3 | 56.3 | 0 | 11.1 | 0 | 0 | 26.5 | 0 | 0 | 0 | 0 | 39 | 0 | 0 | 18.3 | 27.4 | 0 | 0 | 0 | 0 | 0 | 14.3 | 0 | 0 | 0 | 0 | 0 | 1603 | 1623 | 1641 | 1645 | 263.9 | 754.7 | 902.2 | 907.1 | 151.13 | 217.51 | 220.85 | 219.07
2025-05-02 | 18 | Mai | 2025-05-02 17:44 | 2025-05-02 18:34 | 50866 | 1 | S355TA | 50.2 | 8 | 62 | 122 | 122.3 | 108.226 | 36.783 | 3294 | 197 | 1159 | 2.15 | 56.744 | 47.625 | 63.06 | 77.69 | 0 | 0 | 16.05 | 21.6563 | 20.733 | 25.8753 | 0 | 0 | 0 | 0 | 2400 | 531 | 2400 | 204 | 205 | 1666 | 0 | 205 | 0 | 0 | 320 | 1657 | 764.2 | 0.0901 | 0.086 | 0.0011 | 0.0067 | 0.0265 | 0.853 | 0.142 | 0.182 | 1.21 | 0.143 | 0.0109 | 0.0111 | 0.0355 | 0.147 | 2504/23R2 | 115.1 | 75.7 | 39.4 | 0 | 9.8 | 0 | 0 | 24.5 | 0 | 0 | 0 | 0 | 29.7 | 0 | 0 | 15.7 | 16.4 | 0 | 0 | 0 | 0 | 0 | 11.8 | 7.2 | 0 | 0 | 0 | 0 | 1620 | 1635 | 1638 | 1657 | 427.1 | 565.2 | 663.6 | 764.2 | 177.3 | 189.74 | 199.91 | 199.96
2025-05-02 | 18 | Mai | 2025-05-02 14:51 | 2025-05-02 17:44 | 50865 | 1 | S355TA | 172.82 | 7 | 62 | 129 | 126.9 | 128.22 | 48.683 | 4501 | 251 | 2290 | 1.9 | 67.895 | 59.719 | 83.64 | 73.6 | 0 | 0 | 16.167 | 22.375 | 32.517 | 37.2811 | 0 | 0 | 0 | 0 | 2400 | 528 | 2400 | 204 | 205 | 1668 | 0 | 206 | 0 | 0 | 298 | 1638 | 739.1 | 0.0639 | 0.0975 | 0.001 | 0.007 | 0.0219 | 0.607 | 0.135 | 0.162 | 1.12 | 0.131 | 0.0136 | 0.0133 | 0.0537 | 0.139 | 2504/23R2 | 133.6 | 73.2 | 60.4 | 0 | 9.7 | 0 | 0 | 24.1 | 0 | 0 | 0 | 0 | 34.5 | 0 | 0 | 19 | 25 | 0 | 0 | 0 | 0 | 0 | 13.9 | 0 | 0 | 0 | 0 | 0 | 1651 | 1620 | 1628 | 1638 | 618.1 | 591.2 | 624.4 | 739.1 | 187.63 | 201.2 | 200.87 | 207.83
2025-05-02 | 18 | Mai | 2025-05-02 13:54 | 2025-05-02 14:51 | 50864 | 1 | S355TA | 57.18 | 2 | 61 | 132 | 134 | 139.425 | 39.933 | 3466 | 223 | 1429 | 1.767 | 74.717 | 52.531 | 69.69 | 78.93 | 0 | 0 | 15.367 | 20.7188 | 24.566 | 31.7813 | 0 | 0 | 0 | 0 | 2400 | 530 | 2400 | 206 | 205 | 1659 | 0 | 208 | 0 | 0 | 313 | 1638 | 777.9 | 0.0732 | 0.0793 | 0.001 | 0.0055 | 0.0175 | 0.752 | 0.129 | 0.156 | 1.09 | 0.131 | 0.0099 | 0.0107 | 0.0463 | 0.138 | 2504/23R2 | 133.6 | 73.2 | 60.4 | 0 | 9.7 | 0 | 0 | 24.1 | 0 | 0 | 0 | 0 | 34.5 | 0 | 0 | 19 | 25 | 0 | 0 | 0 | 0 | 0 | 13.9 | 0 | 0 | 0 | 0 | 0 | 1598 | 1626 | 1627 | 1638 | 451.6 | 634.5 | 583.1 | 777.9 | 193.35 | 203.13 | 196.38 | 211.59
2025-05-02 | 18 | Mai | 2025-05-02 13:03 | 2025-05-02 13:54 | 50863 | 1 | S355TA | 50.68 | 6 | 60 | 132 | 131.9 | 128.789 | 39.683 | 3589 | 228 | 1271 | 2.417 | 54.621 | 53.125 | 70.03 | 80.32 | 0 | 0 | 14.7 | 20.4375 | 24.983 | 32.6562 | 0 | 0 | 0 | 0 | 2400 | 529 | 2400 | 204 | 206 | 1661 | 0 | 207 | 0 | 0 | 253 | 1643 | 562.4 | 0.0983 | 0.101 | 0.001 | 0.0052 | 0.0153 | 0.66 | 0.116 | 0.155 | 1.09 | 0.129 | 0.0084 | 0.0098 | 0.0389 | 0.128 | 2504/23R2 | 135 | 68.3 | 66.7 | 0 | 11.2 | 0 | 0 | 29.3 | 0 | 0 | 0 | 0 | 27.3 | 0 | 0 | 18.1 | 28.1 | 0 | 0 | 0 | 0 | 0 | 13.9 | 0 | 0 | 0 | 0 | 0 | 1627 | 1598 | 1636 | 1643 | 474.1 | 462.3 | 521.5 | 562.4 | 181.17 | 195.07 | 183.29 | 185.04
2025-05-02 | 18 | Mai | 2025-05-02 12:09 | 2025-05-02 13:03 | 50862 | 1 | S355TA | 54.25 | 8 | 60 | 130 | 125 | 67.731 | 39.317 | 3418 | 223 | 1330 | 2.483 | 52.349 | 52.5 | 69.11 | 80.12 | 0 | 0 | 15.05 | 20.625 | 24.267 | 31.8437 | 0 | 0 | 0 | 0 | 2400 | 528 | 2400 | 205 | 204 | 1666 | 0 | 207 | 0 | 0 | 330 | 1648 | 809.9 | 0.0691 | 0.0664 | 0.001 | 0.0047 | 0.0181 | 0.805 | 0.11 | 0.0691 | 0.0664 | 0.001 | 0.0047 | 0.0181 | 0.805 | 0.11 | 2504/23R2 | 134 | 76.5 | 57.5 | 0 | 11.6 | 0 | 0 | 26.3 | 0 | 0 | 0 | 0 | 28.2 | 0 | 0 | 18.3 | 27.7 | 0 | 0 | 0 | 0 | 0 | 14.5 | 0 | 0 | 0 | 0 | 0 | 1567 | 1609 | 1648 |  | 474.5 | 662.6 | 809.9 |  | 213.84 | 215.56 | 209.12
2025-05-02 | 18 | Mai | 2025-05-02 07:18 | 2025-05-02 12:09 | 50861 | 1 | S355TA | 291.15 | 7 | 63 | 129 | 126.4 | 120.695 | 44.667 | 3927 | 242 | 2267 | 2.733 | 47.195 | 56.875 | 78.94 | 76.4 | 0 | 0 | 14.95 | 20.2813 | 29.716 | 36.5625 | 0 | 0 | 0 | 0 | 2400 | 529 | 2400 | 205 | 206 | 1668 | 0 | 205 | 0 | 0 | 330 | 1659 | 800.4 | 0.0464 | 0.0413 | 0.001 | 0.0062 | 0.0178 | 0.432 | 0.121 | 0.143 | 1.07 | 0.129 | 0.009 | 0.0105 | 0.0466 | 0.125 | 2504/23R2 | 137.6 | 76 | 61.6 | 0 | 10.9 | 0 | 0 | 24.9 | 0 | 0 | 0 | 0 | 33.1 | 0 | 0 | 18.3 | 27.7 | 0 | 0 | 0 | 0 | 0 | 15.2 | 0 | 0 | 0 | 0 | 0 | 1602 | 1611 | 1647 | 1659 | 261.1 | 836.6 | 884.1 | 800.4 | 150.88 | 231.61 | 216.1 | 202.28
2025-05-02 | 18 | Mai | 2025-05-02 06:21 | 2025-05-02 07:18 | 50860 | 1 | S355TA | 56.7 | 2 | 61 | 129 | 125.5 | 117.394 | 40.467 | 3529 | 223 | 1351 | 3.4 | 37.941 | 53.688 | 70.72 | 79.6 | 0 | 0 | 15.267 | 20.3125 | 25.2 | 33.3437 | 0 | 0 | 0 | 0 | 2400 | 529 | 2400 | 205 | 206 | 1665 | 0 | 207 | 0 | 0 | 330 | 1644 | 797.8 | 0.0613 | 0.0682 | 0.0012 | 0.0048 | 0.0193 | 0.547 | 0.122 | 0.12 | 1.04 | 0.137 | 0.0088 | 0.0104 | 0.0529 | 0.122 | 2504/23R2 | 135.8 | 77 | 58.8 | 0 | 10.4 | 0 | 0 | 25.9 | 0 | 0 | 0 | 0 | 32.2 | 0 | 0 | 17.8 | 27 | 0 | 0 | 0 | 0 | 0 | 14.7 | 0 | 0 | 0 | 0 | 0 | 1587 | 1616 | 1625 | 1644 | 565.2 | 708.1 | 719.6 | 797.8 | 215.83 | 216.63 | 212.93 | 210.18
2025-05-02 | 18 | Mai | 2025-05-02 05:16 | 2025-05-02 06:21 | 50859 | 1 | S355TA | 64.78 | 6 | 60 | 127 | 120 | 117.754 | 41.9 | 3649 | 235 | 1285 | 3.517 | 36.114 | 54.627 | 71.8 | 78.22 | 0 | 0 | 16.817 | 22.1563 | 25.083 | 32.4082 | 0 | 0 | 0 | 0 | 2400 | 531 | 2400 | 205 | 207 | 1663 | 0 | 207 | 0 | 0 | 338 | 1650 | 829.6 | 0.0482 | 0.0629 | 0.001 | 0.0046 | 0.016 | 0.622 | 0.114 | 0.139 | 1.08 | 0.122 | 0.0084 | 0.0119 | 0.0214 | 0.117 | 2504/23R2 | 136.9 | 80.3 | 56.6 | 0 | 9.7 | 0 | 0 | 26.3 | 0 | 0 | 0 | 0 | 33.2 | 0 | 0 | 17.8 | 28.4 | 0 | 0 | 0 | 0 | 0 | 13.9 | 0 | 0 | 0 | 0 | 0 | 1573 | 1609 | 1619 | 1650 | 555 | 728.5 | 717.2 | 829.6 | 222.1 | 222.53 | 215.94 | 209.8
2025-05-01 | 18 | Mai | 2025-05-02 04:21 | 2025-05-02 05:16 | 50858 | 1 | S355TA | 55.35 | 8 | 59 | 125 | 117.4 | 71.16 | 39.617 | 3515 | 226 | 1105 | 4.333 | 28.846 | 53 | 68.99 | 80.27 | 0 | 0 | 15.45 | 20.9688 | 24.167 | 32 | 0 | 0 | 0 | 0 | 2400 | 530 | 2400 | 206 | 207 | 1666 | 0 | 206 | 0 | 0 | 320 | 1658 | 702.8 | 0.0572 | 0.0728 | 0.001 | 0.0034 | 0.0161 | 0.736 | 0.107 | 0.135 | 1.12 | 0.137 | 0.0073 | 0.009 | 0.0435 | 0.112 | 2504/23R2 | 135.9 | 76.5 | 59.4 | 0 | 10.2 | 0 | 0 | 26.5 | 0 | 0 | 0 | 0 | 32.9 | 0 | 0 | 17.9 | 26.8 | 0 | 0 | 0 | 0 | 0 | 14.1 | 0 | 0 | 0 | 0 | 0 | 1607 | 1654 | 1658 |  | 480.1 | 652.5 | 702.8 |  | 192.96 | 189.98 | 193.27
2025-05-01 | 18 | Mai | 2025-05-02 03:27 | 2025-05-02 04:21 | 50857 | 1 | S355TA | 54.43 | 7 | 62 | 123 | 119.3 | 150.959 | 39.483 | 3433 | 224 | 1591 | 4.55 | 27.033 | 52.342 | 70.08 | 79.54 | 0 | 0 | 15.4 | 20.7793 | 24.083 | 31.5313 | 0 | 0 | 0 | 0 | 2400 | 530 | 2400 | 204 | 206 | 1665 | 0 | 206 | 0 | 0 | 338 | 1683 | 836.4 | 0.0643 | 0.0723 | 0.001 | 0.0039 | 0.017 | 0.414 | 0.121 | 0.147 | 1.11 | 0.143 | 0.0065 | 0.0084 | 0.0657 | 0.122 | 2504/23R2 | 136.1 | 60.9 | 75.2 | 0 | 7.8 | 0 | 0 | 38.9 | 0 | 25.9 | 0 | 0 | 33.9 | 0 | 0 | 19.9 | 0 | 0 | 0 | 0 | 0 | 0 | 9.7 | 0 | 0 | 0 | 0 | 0 | 1587 | 1606 | 1625 | 1683 | 484.8 | 506.7 | 424.3 | 836.4 | 204.54 | 197.46 | 174.1 | 192.49
2025-05-01 | 18 | Mai | 2025-05-02 02:30 | 2025-05-02 03:27 | 50856 | 1 | S355TA | 56.72 | 2 | 61 | 124 | 120.2 | 124.352 | 39.883 | 3437 | 227 | 1211 | 4.467 | 27.761 | 52.502 | 68.7 | 78.98 | 0 | 0 | 16.367 | 21.5645 | 23.516 | 30.9063 | 0 | 0 | 0 | 0 | 2400 | 529 | 2400 | 205 | 205 | 1668 | 0 | 205 | 0 | 0 | 345 | 1664 | 857.2 | 0.0356 | 0.0645 | 0.001 | 0.0034 | 0.0177 | 0.376 | 0.126 | 0.138 | 1.12 | 0.116 | 0.0065 | 0.0132 | 0.0254 | 0.13 | 2504/23R2 | 135.8 | 80.3 | 55.5 | 0 | 10.1 | 0 | 0 | 26.2 | 0 | 26.7 | 0 | 0 | 34.4 | 0 | 0 | 17.8 | 0 | 0 | 0 | 0 | 0 | 0 | 13.8 | 0 | 0 | 0 | 0 | 0 | 1597 | 1627 | 1664 |  | 520.3 | 659.2 | 857.2 |  | 204.3 | 205.4 | 204.6
2025-05-01 | 18 | Mai | 2025-05-02 01:33 | 2025-05-02 02:30 | 50855 | 1 | S355TA | 56.77 | 6 | 60 | 122 | 116.9 | 121.118 | 40.817 | 3539 | 230 | 1389 | 5.05 | 24.158 | 54.062 | 71.31 | 79.47 | 0 | 0 | 16.633 | 22.1875 | 24.184 | 31.8437 | 0 | 0 | 0 | 0 | 2400 | 531 | 2400 | 257 | 205 | 1659 | 0 | 209 | 0 | 0 | 350 | 1640 | 709.5 | 0.0482 | 0.0629 | 0.001 | 0.0038 | 0.0188 | 0.966 | 0.114 | 0.132 | 1.09 | 0.105 | 0.0063 | 0.0118 | 0.0231 | 0.119 | 2504/23R2 | 135.3 | 78.4 | 56.9 | 0 | 9.8 | 0 | 0 | 26.2 | 0 | 26.3 | 0 | 0 | 33.6 | 0 | 0 | 18.2 | 0 | 0 | 0 | 0 | 0 | 0 | 13.6 | 0 | 0 | 0 | 0 | 0 | 1586 | 1617 | 1634 | 1640 | 589.8 | 646.4 | 666.5 | 709.5 | 219.51 | 209.39 | 202.4 | 203.74
2025-05-01 | 18 | Mai | 2025-04-30 05:21 | 2025-05-02 01:33 | 50854 | 1 | S355TA | 90.98 | 8 | 60 | 118 | 111.1 | 103.669 | 48.233 | 4274 | 252 | 1809 | 5.633 | 20.947 | 59.25 | 80.51 | 73.7 | 0 | 0 | 0 | 0 | 18.767 | 21.5938 | 14.433 | 18.9997 | 15.033 | 18.5628 | 2400 | 529 | 2400 | 256 | 205 | 1661 | 0 | 207 | 0 | 0 | 405 | 1642 | 1041.4 | 0.0237 | 0.042 | 0.001 | 0.0049 | 0.0185 | 0.402 | 0.125 | 0.12 | 1.08 | 0.126 | 0.0085 | 0.0161 | 0.0132 | 0.129 | 2504/23R2 | 135.8 | 79 | 56.8 | 0 | 10.5 | 0 | 0 | 26.3 | 0 | 26.3 | 0 | 0 | 40.7 | 0 | 0 | 18.1 | 0 | 0 | 0 | 0 | 0 | 0 | 13.9 | 0 | 0 | 0 | 0 | 0 | 1560 | 1653 | 1651 | 1642 | 531.5 | 1193.2 | 1182.5 | 1041.4 | 226 | 234.87 | 235.29 | 230.85