## Sheet1
[20 empty] | Energie Electrique | [12 empty] | Additifs | [10 empty] | Echantillons |  | Analyses (Last EAF) | [6 empty] | Analyses (First LF) | [6 empty] | Recette PAF | [28 empty] | Températures |  |  |  | PPM O2 |  |  |  | FEM
Date | Sem. | Mois | Heure Début | Heure Fin | N° Coulée | N° Trait. | Grade | Tap to Tap | N° Poche | Poids Tare | Poids Tappé | Poids Acier CCM | Poids Brames | Power On | Oxy. | GPL | C Injecté | Temps Vidange | Débit EBT | Energie Elec. | Energie Eq. | Puissance Active | Préparation Durée | Préparation Eng. Elec. | Panier1 Durée | Panier1 Eng. Elec. | Panier2 Durée | Panier2 Eng. Elec. | Panier3 Durée | Panier3 Eng. Elec. | Refinning Durée | Refining Eng. Elec. | CaO | CaO Tapp. | MgO | MgO Tapp. | AL Ca | FeMn Hc | FeMn LC | FeSi | SiMn | C Chargé | Al MHS | °C Temp. (Final) | PPM O2 (Final) | C (EAF) | Mn (EAF) | Si (EAF) | P (EAF) | S (EAF) | Al (EAF) | Cu (EAF) | C (LF) | Mn (LF) | Si (LF) | P (LF) | S (LF) | Al (LF) | Cu (LF) | N° Recette | Total Ferrailles | Poids Panier 1 | Poids Panier 2 | Poids Panier 3 | BS2 BS2 | HBI HBI | HBI HBI CF | Imp. Auto | Imp. Bonus | Imp. Broyée | Imp. Mixte (HMS 1/2) | Imp. Neuve | MS MS | MS MS Broyée | Nat. Neuve | Nat. Bonus | Nat. Broyée | Nat. Mixte | Nat. Rails | Nat. Roue de train | Nat. Massive | Plaques Scories | Pig Iron | Scorie Blanche | Tundish | Cylindres STM Oxy. | Cylindre LAF Oxy. | Rails Train | Tempér. (1) | Tempér. (2) | Tempér. (3) | Tempér. (4) | PPMO2 (1) | PPMO2 (2) | PPMO2 (3) | PPMO2 (4) | FEM (1) | FEM (2) | FEM (3) | FEM (4)
2025-06-30 | 27 | Juin | 2025-07-01 02:58 | 2025-07-01 03:52 | 51135 | 1 | P355N2 | 53.77 | 1 | 60 | 122 | 116.7 | 121.445 | 40.15 | 3518 | 218 | 600 | 4.2 | 29.048 | 51.656 | 65.55 | 77.19 | 0 | 0 | 16.983 | 22.3125 | 23.167 | 29.3125 | 0 | 0 | 0 | 0 | 2400 | 617 | 2400 | 183 | 153 | 1817 | 0 | 121 | 0 | 0 | 350 | 1661 | 599.9 | 0.0914 | 0.105 | 0.001 | 0.0046 | 0.0229 | 1.1 | 0.127 | 0.161 | 1.25 | 0.0811 | 0.0099 | 0.0158 | 0.0747 | 0.125 | 2506/23R3 | 134.7 | 76.9 | 57.8 | 0 | 7.2 | 0 | 0 | 13.3 | 27 | 0 | 0 | 0 | 26 | 0 | 0 | 19.8 | 6.9 | 0 | 0 | 0 | 0 | 0 | 27.8 | 6.7 | 0 | 0 | 0 | 0 | 1586 | 1628 | 1648 | 1661 | 324.3 | 428.4 | 503.6 | 599.9 | 175.51 | 173.18 | 174.21 | 180.01
2025-06-30 | 27 | Juin | 2025-06-30 18:48 | 2025-07-01 02:58 | 51134 | 1 | P355N2 | 177.77 | 8 | 63 | 122 | 121.6 | 121.36 | 43.433 | 4135 | 235 | 776 | 3.467 | 35.192 | 53.938 | 70.47 | 74.51 | 0 | 0 | 16.883 | 21.9688 | 26.55 | 31.9687 | 0 | 0 | 0 | 0 | 2400 | 615 | 2400 | 184 | 153 | 1816 | 0 | 121 | 0 | 0 | 350 | 1640 | 699.8 | 0.0563 | 0.106 | 0.001 | 0.0091 | 0.0295 | 0.472 | 0.126 | 0.152 | 1.19 | 0.0565 | 0.0104 | 0.0189 | 0.0701 | 0.131 | 2506/23R3 | 136.1 | 77.8 | 58.3 | 0 | 7 | 0 | 0 | 13 | 26.7 | 0 | 0 | 0 | 34.5 | 0 | 0 | 19.8 | 7.2 | 0 | 0 | 0 | 0 | 0 | 27.9 | 0 | 0 | 0 | 0 | 0 | 1601 | 1605 | 1669 | 1640 | 258.7 | 411.9 | 938.8 | 699.8 | 150.75 | 182.78 | 208.56 | 202.73
2025-06-30 | 27 | Juin | 2025-06-30 17:40 | 2025-06-30 18:48 | 51133 | 1 | SAE1006 | 56.15 | 8 | 62 | 120 | 119.7 | 109.033 | 36.267 | 3484 | 207 | 1413 | 4.333 | 27.692 | 47.25 | 64.34 | 78.17 | 0 | 0 | 16.134 | 21.4687 | 20.133 | 25.7188 | 0 | 0 | 0 | 0 | 2400 | 618 | 2400 | 183 | 154 | 0 | 369 | 0 | 0 | 0 | 410 | 1677 | 1041.2 | 0.0893 | 0.125 | 0.001 | 0.0085 | 0.0243 | 0.487 | 0.147 | 0.0279 | 0.312 | 0.0121 | 0.0089 | 0.0123 | 0.0736 | 0.147 | 2506/23R4 | 110.4 | 76.8 | 33.6 | 0 | 0 | 0 | 0 | 0 | 27.4 | 0 | 0 | 0 | 35.6 | 0 | 0 | 20 | 5.2 | 0 | 0 | 0 | 0 | 0 | 22.2 | 0 | 0 | 0 | 0 | 0 | 1716 | 1689 | 1683 | 1677 | 331.9 | 1208.8 | 1172.2 | 1041.2 | 106.79 | 216.26 | 217.26 | 211.82
2025-06-30 | 27 | Juin | 2025-06-30 16:39 | 2025-06-30 17:40 | 51132 | 1 | SAE1006 | 61.63 | 4 | 61 | 109 | 103.8 | 97.805 | 41.917 | 3860 | 223 | 1170 | 3.3 | 33.03 | 55.688 | 72.97 | 79.71 | 0 | 0 | 15.266 | 21.2813 | 26.65 | 34.3437 | 0 | 0 | 0 | 0 | 2400 | 619 | 2400 | 182 | 153 | 0 | 371 | 0 | 0 | 0 | 405 | 1676 | 1069.6 | 0.0396 | 0.0706 | 0.001 | 0.0042 | 0.0252 | 0.745 | 0.151 | 0.0225 | 0.285 | 0.0034 | 0.0078 | 0.0202 | 0.0056 | 0.11 | 2506/23R4 | 136.2 | 80.6 | 55.6 | 0 | 0 | 0 | 0 | 0 | 34.6 | 0 | 0 | 0 | 37.2 | 0 | 0 | 22.2 | 7.3 | 0 | 0 | 0 | 0 | 0 | 27.1 | 0 | 7.8 | 0 | 0 | 0 | 1591 | 1609 | 1642 | 1676 | 22.1 | 513.1 | 868.8 | 1069.6 | -24.77 | 196.76 | 217.53 | 214.34
2025-06-30 | 27 | Juin | 2025-06-30 15:40 | 2025-06-30 16:39 | 51131 | 1 | DD14A | 58.38 | 8 | 60 | 123 | 120.4 | 117.98 | 42.367 | 4225 | 225 | 1331 | 4.35 | 28.276 | 55.219 | 74.26 | 78.2 | 0 | 0 | 15.267 | 21.4063 | 27.1 | 33.74995 | 0 | 0 | 0 | 0 | 3000 | 619 | 2400 | 186 | 0 | 0 | 0 | 0 | 0 | 200 | 495 | 1662 | 1264.2 | 0.0606 | 0.0311 | 0.013 | 0.005 | 0.0289 | 0.186 | 0.0178 | 0.0294 | 0.0228 | 0.0075 | 0.006 | 0.0148 | 0.0103 | 0.0204 | 2506/13R1 | 140.8 | 81.3 | 59.5 | 0 | 0 | 28.4 | 0 | 84.3 | 0 | 0 | 0 | 0 | 0 | 0 | 0 | 0 | 0 | 0 | 0 | 0 | 0 | 0 | 28.1 | 0 | 0 | 0 | 0 | 0 | 1619 | 1655 | 1639 | 1662 | 631.8 | 1040.8 | 959.5 | 1264.2 | 206.62 | 223.74 | 226.46 | 234.22
2025-06-30 | 27 | Juin | 2025-06-30 14:37 | 2025-06-30 15:40 | 51130 | 1 | DD14A | 63.82 | 1 | 61 | 123 | 118.8 | 118.057 | 49.621 | 4295 | 236 | 1260 | 3.833 | 32.087 | 20.688 | 39.7 | 25.01 | 0 | 0 | 15.05 | 20.6875 | 34.572 | 17.0625 | 0 | 0 | 0 | 0 | 3000 | 618 | 2400 | 184 | 0 | 0 | 0 | 0 | 0 | 200 | 495 | 1652 | 192.3 | 0.0363 | 0.0242 | 0.001 | 0.0034 | 0.0113 | 0.479 | 0.0182 | 0.0313 | 0.026 | 0.0113 | 0.0056 | 0.013 | 0.0086 | 0.0213 | 2506/13R1 | 139.8 | 80.5 | 59.3 | 0 | 0 | 28.4 | 0 | 82.8 | 0 | 0 | 0 | 0 | 0 | 0 | 0 | 0 | 0 | 0 | 0 | 0 | 0 | 0 | 28.6 | 0 | 0 | 0 | 0 | 0 | 1588 | 1671 | 1668 | 1652 | 21.9 | 1423.8 | 1399.9 | 192.3 | -23.82 | 238.06 | 238.45 | 101.32
2025-06-30 | 27 | Juin | 2025-06-30 13:39 | 2025-06-30 14:37 | 51129 | 1 | DD14A | 57.58 | 3 | 63 | 122 | 122.9 | 117.893 | 42.2 | 3938 | 226 | 935 | 4.733 | 25.775 | 54.938 | 71.5 | 78.11 | 0 | 0 | 15.783 | 21.6875 | 26.417 | 33.2187 | 0 | 0 | 0 | 0 | 3000 | 619 | 2400 | 182 | 0 | 0 | 0 | 0 | 0 | 200 | 495 | 1679 | 1283.9 | 0.0501 | 0.0304 | 0.001 | 0.0036 | 0.0131 | 0.265 | 0.0218 | 0.0226 | 0.0297 | 0.0095 | 0.0056 | 0.0116 | 0.0628 | 0.0244 | 2506/13R1 | 140.2 | 79.6 | 60.6 | 0 | 0 | 27.6 | 0 | 83.6 | 0 | 0 | 0 | 0 | 0 | 0 | 0 | 0 | 0 | 0 | 0 | 0 | 0 | 0 | 29 | 0 | 0 | 0 | 0 | 0 | 1612 | 1612 | 1621 | 1679 | 25.8 | 917.1 | 27.5 | 1283.9 | -24.7 | 237.82 | -24.86 | 226.12
2025-06-30 | 27 | Juin | 2025-06-30 12:28 | 2025-06-30 13:39 | 51128 | 1 | DD14A | 71.07 | 8 | 61 | 120 | 113.8 | 117.967 | 43.017 | 4487 | 247 | 1041 | 5.967 | 20.112 | 56.156 | 74.88 | 78.33 | 16.267 | 21.9688 | 26.75 | 34.15625 | 0 | 0 | 0 | 0 | 0 | 0 | 3000 | 616 | 2400 | 183 | 0 | 0 | 0 | 0 | 0 | 200 | 495 | 1672 | 1395.8 | 0.0307 | 0.0459 | 0.001 | 0.0047 | 0.0137 | 1.04 | 0.0325 | 0.0342 | 0.0313 | 0.0148 | 0.0061 | 0.0142 | 0.0284 | 0.0345 | 2506/13R1 | 140.6 | 80.3 | 60.3 | 0 | 0 | 27.8 | 0 | 84.1 | 0 | 0 | 0 | 0 | 0 | 0 | 0 | 0 | 0 | 0 | 0 | 0 | 0 | 0 | 28.7 | 0 | 0 | 0 | 0 | 0 | 1681 | 1605 | 1636 | 1672 | 1083.6 | 789.9 | 999.8 | 1395.8 | 212.58 | 230.65 | 231.12 | 236.06
2025-06-30 | 27 | Juin | 2025-06-30 10:41 | 2025-06-30 12:28 | 51127 | 1 | SAE1006 | 107.25 | 4 | 60 | 125 | 121.5 | 118.191 | 23.4 | 2317 | 95 | 2943 | 2.317 | 53.957 | 27.219 | 46.65 | 69.79 | 0 | 0 | 0 | 0 | 5.233 | 6.656 | 3.533 | 3.938 | 14.633 | 16.53125 | 1200 | 616 | 1010 | 183 | 154 | 0 | 179 | 0 | 0 | 0 | 390 | 1649 | 1368.6 | 0.0395 | 0.0622 | 0.001 | 0.0051 | 0.0085 | 0.609 | 0.112 | 0.0221 | 0.134 | 0.0082 | 0.0081 | 0.0127 | 0.0307 | 0.0929 | 2506/13R1 | 33.3 | 33.3 | 0 | 0 | 0 | 0 | 0 | 33.3 | 0 | 0 | 0 | 0 | 0 | 0 | 0 | 0 | 0 | 0 | 0 | 0 | 0 | 0 | 0 | 0 | 0 | 0 | 0 | 0 | 1554 | 1657 | 1653 | 1649 | 661.5 | 1455 | 1385.9 | 1368.6 | 245.37 | 247.26 | 245.86 | 247.12
2025-06-30 | 27 | Juin | 2025-06-30 02:00 | 2025-06-30 10:41 | 51126 | 1 | DD14A | 520.68 | 1 | 61 | 123 | 114.8 | 118.653 | 52.767 | 5332 | 265 | 2547 | 2.3 | 53.478 | 65.281 | 92.81 | 74.23 | 0 | 0 | 16.117 | 22.03125 | 36.65 | 43.12445 | 0 | 0 | 0 | 0 | 3000 | 616 | 2400 | 181 | 0 | 0 | 0 | 0 | 0 | 300 | 495 | 1648 | 1331.6 | 0.0171 | 0.02 | 0.001 | 0.0055 | 0.0095 | 0.701 | 0.0214 | 0.0162 | 0.017 | 0.0031 | 0.006 | 0.0129 | 0.0114 | 0.0249 | 2506/13R1 | 139.9 | 82.3 | 57.6 | 0 | 0 | 28.1 | 0 | 85.1 | 0 | 0 | 0 | 0 | 0 | 0 | 0 | 0 | 0 | 0 | 0 | 0 | 0 | 0 | 26.7 | 0 | 0 | 0 | 0 | 0 | 1569 | 1699 | 1647 | 1648 | 761.3 | 1835.4 | 1269 | 1331.6 | 247.54 | 241.49 | 242.65 | 245.65
2025-06-29 | 26 | Juin | 2025-06-30 00:52 | 2025-06-30 02:00 | 51125 | 1 | SAE1006 | 68.5 | 3 | 60 | 122 | 119.8 | 118.346 | 38.517 | 4650 | 269 | 899 | 2.383 | 51.189 | 50.906 | 69.63 | 79.3 | 0 | 0 | 16.517 | 22.0313 | 22 | 28.81245 | 0 | 0 | 0 | 0 | 3000 | 614 | 2400 | 184 | 0 | 0 | 0 | 0 | 0 | 200 | 450 | 1655 | 1243 | 0.0383 | 0.0745 | 0.001 | 0.0047 | 0.012 | 0.424 | 0.0374 | 0.0261 | 0.0689 | 0.0048 | 0.0055 | 0.0114 | 0.132 | 0.0437 | 2506/13R1 | 140 | 79.7 | 60.3 | 0 | 0 | 0 | 0 | 140 | 0 | 0 | 0 | 0 | 0 | 0 | 0 | 0 | 0 | 0 | 0 | 0 | 0 | 0 | 0 | 0 | 0 | 0 | 0 | 0 | 1652 | 1651 | 1658 | 1655 | 909.6 | 1124.9 | 1142.4 | 1243 | 215.47 | 231.62 | 228.95 | 236.78
2025-06-29 | 26 | Juin | 2025-06-29 18:59 | 2025-06-30 00:52 | 51124 | 1 | SAE1006 | 50.18667 | 8 | 61 | 121 |  |  | 41.733 | 4138 | 235 | 615 | 3.133 | 38.617 | 53.812 | 69.69 | 77.37 | 0 | 0 | 17.65 | 23.3438 | 24.084 | 30.4062 | 0 | 0 | 0 | 0 | 2400 | 615 | 2400 | 183 | 153 | 0 | 370 | 0 | 0 | 0 | 375 | 1694 | 961.6 | [7 empty] | 0.0446 | 0.307 | 0.0163 | 0.0095 | 0.0149 | 0.0777 | 0.124 | 2506/23R4 | 135.9 | 75.6 | 60.3 | 0 | 0 | 0 | 0 | 7.3 | 29.9 | 0 | 0 | 0 | 42.6 | 0 | 0 | 21.9 | 7.2 | 0 | 0 | 0 | 0 | 0 | 27 | 0 | 0 | 0 | 0 | 0 | 1624 | 1666 | 1685 | 1694 | 290.2 | 641.4 | 817.1 | 961.6 | 146.72 | 182.21 | 189.69 | 196.76
2025-06-29 | 26 | Juin | 2025-06-29 18:05 | 2025-06-29 18:59 | 51123 | 1 | S355T | 54.77 | 4 | 59 | 123 | 119.8 | 105.932 | 37.933 | 3266 | 191 | 460 | 3.517 | 34.976 | 50 | 62.45 | 79.09 | 0 | 0 | 16.25 | 21.4688 | 21.683 | 28.4687 | 0 | 0 | 0 | 0 | 2400 | 617 | 2400 | 182 | 153 | 1716 | 0 | 0 | 0 | 0 | 350 | 1699 | 541.9 | 0.204 | 0.162 | 0.0196 | 0.0088 | 0.0259 | 1.09 | 0.126 | 0.167 | 1.11 | 0.0093 | 0.0115 | 0.0167 | 0.023 | 0.131 | 2506/23R4 | 135 | 77.8 | 57.2 | 0 | 0 | 0 | 0 | 7.1 | 30 | 0 | 0 | 0 | 34.8 | 0 | 0 | 21.6 | 8 | 0 | 0 | 0 | 0 | 0 | 26.2 | 7.3 | 0 | 0 | 0 | 0 | 1637 | 1709 | 1699 |  | 231.2 | 668.9 | 541.9 |  | 122.97 | 161.99 | 151.96
2025-06-29 | 26 | Juin | 2025-06-29 17:07 | 2025-06-29 18:05 | 51122 | 1 | S355T | 57.39667 | 1 | 58 | 124 | 123 | 118.592 | 40.417 | 3540 | 204 | 746 | 3.817 | 32.489 | 51.656 | 66.16 | 76.69 | 0 | 0 | 15.683 | 20.43755 | 24.733 | 31.06646 | 0 | 0 | 0 | 0 | 2400 | 614 | 2400 | 183 | 153 | 1716 | 0 | 0 | 0 | 0 | 350 | 1693 | 510.8 | 0.0573 | 0.0596 | 0.001 | 0.0063 | 0.0367 | 0.124 | 0.143 | 0.15 | 1.13 | 0.016 | 0.0108 | 0.0158 | 0.0446 | 0.132 | 2506/23R4 | 135.4 | 76.9 | 58.5 | 0 | 0 | 0 | 0 | 0 | 33.7 | 0 | 0 | 0 | 39.4 | 0 | 0 | 22 | 7.2 | 0 | 0 | 0 | 0 | 0 | 26.8 | 6.3 | 0 | 0 | 0 | 0 | 1624 | 1693 |  |  | 372.9 | 510.8 |  |  | 165.15 | 150.87
2025-06-29 | 26 | Juin | 2025-06-29 16:14 | 2025-06-29 17:07 | 51121 | 1 | S355T | 52.28 | 3 | 60 | 123 | 119.5 | 118.695 | 36.283 | 3482 | 208 | 652 | 3.983 | 30.879 | 48.312 | 62.27 | 79.89 | 0 | 0 | 14 | 19.3438 | 22.283 | 28.8749 | 0 | 0 | 0 | 0 | 2400 | 615 | 2400 | 183 | 153 | 1713 | 0 | 0 | 0 | 0 | 268 | 1681 | 623.9 | 0.126 | 0.127 | 0.0058 | 0.008 | 0.0268 | 0.648 | 0.133 | 0.134 | 1.15 | 0.0087 | 0.0109 | 0.0154 | 0.0302 | 0.135 | 2506/23R4 | 134.7 | 75.4 | 59.3 | 0 | 0 | 0 | 0 | 0 | 29 | 0 | 0 | 0 | 41.4 | 0 | 0 | 22.5 | 8.5 | 0 | 0 | 0 | 0 | 0 | 26 | 7.3 | 0 | 0 | 0 | 0 | 1641 | 1685 | 1681 |  | 264.8 | 573.3 | 623.9 |  | 130.78 | 163.67 | 172.05
2025-06-29 | 26 | Juin | 2025-06-29 15:17 | 2025-06-29 16:14 | 51120 | 1 | S355T | 57.2 | 8 | 61 | 126 | 126.6 | 118.858 | 39.033 | 3750 | 218 | 736 | 3.983 | 31.632 | 51.5 | 66.65 | 79.16 | 0 | 0 | 14.65 | 20.4688 | 24.384 | 30.9688 | 0 | 0 | 0 | 0 | 2400 | 616 | 2400 | 181 | 153 | 1714 | 0 | 0 | 0 | 0 | 253 | 1678 | 575.6 | 0.158 | 0.16 | 0.0019 | 0.0103 | 0.0269 | 0.641 | 0.134 | 0.147 | 1.11 | 0.0089 | 0.0112 | 0.0173 | 0.0226 | 0.137 | 2506/23R4 | 135 | 76.8 | 58.2 | 0 | 0 | 0 | 0 | 0 | 34.1 | 0 | 0 | 0 | 37.5 | 0 | 0 | 22.2 | 7.5 | 0 | 0 | 0 | 0 | 0 | 26.3 | 7.4 | 0 | 0 | 0 | 0 | 1621 | 1681 | 1669 | 1678 | 168.6 | 509.7 | 457.4 | 575.6 | 108.43 | 157.21 | 155.76 | 167.76
2025-06-29 | 26 | Juin | 2025-06-29 14:20 | 2025-06-29 15:17 | 51119 | 1 | S355T | 56.73 | 4 | 60 | 127 | 122.1 | 118.907 | 35.3 | 3198 | 193 | 575 | 4.35 | 29.195 | 47.309 | 60.04 | 80.41 | 0 | 0 | 14.683 | 20.1523 | 20.616 | 27.09379 | 0 | 0 | 0 | 0 | 2400 | 615 | 2400 | 183 | 153 | 1716 | 0 | 0 | 0 | 0 | 245 | 1682 | 566.3 | 0.0779 | 0.126 | 0.001 | 0.0077 | 0.0232 | 0.451 | 0.127 | 0.146 | 1.09 | 0.0107 | 0.0103 | 0.018 | 0.015 | 0.128 | 2506/23R4 | 130.1 | 79.3 | 50.8 | 0 | 0 | 0 | 0 | 0 | 33 | 0 | 0 | 0 | 35.7 | 0 | 0 | 22.1 | 6.3 | 0 | 0 | 0 | 0 | 0 | 25.4 | 7.6 | 0 | 0 | 0 | 0 | 1673 | 1682 |  |  | 450.6 | 566.3 |  |  | 152.49 | 164.4
2025-06-29 | 26 | Juin | 2025-06-29 13:28 | 2025-06-29 14:20 | 51118 | 1 | S355T | 52.9 | 1 | 58 | 125 | 124 | 119.707 | 35.833 | 3207 | 197 | 646 | 4.283 | 29.183 | 47.781 | 60.85 | 80.01 | 0 | 0 | 14.583 | 19.8125 | 21.25 | 27.9375 | 0 | 0 | 0 | 0 | 2400 | 615 | 2400 | 183 | 153 | 1713 | 0 | 0 | 0 | 0 | 260 | 1685 | 607.9 | 0.0893 | 0.133 | 0.0041 | 0.0069 | 0.0232 | 0.757 | 0.13 | 0.162 | 1.15 | 0.0123 | 0.0101 | 0.0128 | 0.0609 | 0.13 | 2506/23R4 | 130.4 | 75.4 | 55 | 0 | 0 | 0 | 0 | 0 | 33 | 0 | 0 | 0 | 37.7 | 0 | 0 | 20.9 | 6 | 0 | 0 | 0 | 0 | 0 | 26.5 | 6.3 | 0 | 0 | 0 | 0 | 1675 | 1681 | 1687 | 1685 | 426.8 | 460.4 | 480.9 | 607.9 | 147.42 | 149.74 | 149.69 | 167.98
2025-06-29 | 26 | Juin | 2025-06-29 12:29 | 2025-06-29 13:28 | 51117 | 1 | S355T | 58.8 | 3 | 60 | 126 | 122.8 | 118.832 | 40.233 | 3560 | 201 | 806 | 4.667 | 27 | 52.094 | 66.89 | 77.69 | 0 | 0 | 14.883 | 19.74995 | 25.35 | 32.2499 | 0 | 0 | 0 | 0 | 2400 | 613 | 2400 | 183 | 153 | 1712 | 0 | 0 | 0 | 0 | 313 | 1653 | 195.1 | 0.108 | 0.127 | 0.0035 | 0.0057 | 0.0183 | 0.446 | 0.124 | 0.145 | 1.1 | 0.0119 | 0.0108 | 0.0162 | 0.0419 | 0.127 | 2506/23R4 | 130.1 | 74.8 | 55.3 | 0 | 0 | 0 | 0 | 0 | 32.4 | 0 | 0 | 0 | 35.5 | 0 | 0 | 21.9 | 6.9 | 0 | 0 | 0 | 0 | 0 | 26.2 | 7.2 | 0 | 0 | 0 | 0 | 1578 | 1653 | 1698 | 1653 | 20.1 | 383.3 | 770.3 | 195.1 | -24.73 | 151.45 | 178.31 | 101.84
2025-06-29 | 26 | Juin | 2025-06-29 11:38 | 2025-06-29 12:29 | 51116 | 1 | S355T | 50.92 | 8 | 62 | 129 | 129.5 | 119.102 | 37.6 | 3273 | 210 | 709 | 3.667 | 35.182 | 50.5 | 64.07 | 80.59 | 0 | 0 | 14.583 | 20.0625 | 23.017 | 30.4062 | 0 | 0 | 0 | 0 | 2400 | 614 | 2400 | 182 | 153 | 1715 | 0 | 0 | 0 | 0 | 305 | 1655 | 744 | 0.0671 | 0.101 | 0.0027 | 0.0051 | 0.0202 | 0.613 | 0.137 | 0.131 | 1.04 | 0.0168 | 0.0097 | 0.0153 | 0.0714 | 0.137 | 2506/23R4 | 135.9 | 78.5 | 57.4 | 0 | 0 | 0 | 0 | 0 | 33.9 | 0 | 0 | 0 | 38.3 | 0 | 0 | 22.1 | 7.1 | 0 | 0 | 0 | 0 | 0 | 27.2 | 7.3 | 0 | 0 | 0 | 0 | 1609 | 1645 | 1636 | 1655 | 499.2 | 735 | 30.7 | 744 | 194.74 | 203.62 | -24.85 | 199.08
2025-06-29 | 26 | Juin | 2025-06-29 10:41 | 2025-06-29 11:38 | 51115 | 1 | S355T | 56.72 | 4 | 58 | 127 | 121.4 | 119.103 | 38.867 | 3514 | 202 | 621 | 4.817 | 26.367 | 52.594 | 66.5 | 81.19 | 0 | 0 | 14.517 | 19.9375 | 24.35 | 32.5938 | 0 | 0 | 0 | 0 | 2400 | 616 | 2400 | 182 | 153 | 1712 | 0 | 0 | 0 | 0 | 338 | 1644 | 837.4 | 0.0614 | 0.0743 | 0.001 | 0.0078 | 0.025 | 0.494 | 0.169 | 0.134 | 1.15 | 0.0122 | 0.0096 | 0.0178 | 0.0443 | 0.166 | 2506/23R4 | 135.5 | 78.4 | 57.1 | 0 | 0 | 0 | 0 | 0 | 34.1 | 0 | 0 | 0 | 38.4 | 0 | 0 | 22 | 7.3 | 0 | 0 | 0 | 0 | 0 | 27.2 | 6.5 | 0 | 0 | 0 | 0 | 1573 | 1657 | 1647 | 1644 | 19.5 | 938.5 | 931.8 | 837.4 | -24.27 | 215.05 | 219.96 | 213.74
2025-06-29 | 26 | Juin | 2025-06-29 09:49 | 2025-06-29 10:41 | 51114 | 1 | S355T | 52.48 | 1 | 58 | 125 | 123 | 119.19 | 38.2 | 3512 | 209 | 558 | 5.217 | 23.962 | 51.156 | 64.82 | 80.35 | 0 | 0 | 14.383 | 19.8125 | 23.816 | 31.3438 | 0 | 0 | 0 | 0 | 2400 | 616 | 2400 | 183 | 153 | 1712 | 0 | 0 | 0 | 0 | 313 | 1656 | 579.3 | 0.0921 | 0.103 | 0.002 | 0.0057 | 0.0255 | 0.718 | 0.141 | 0.141 | 1.13 | 0.0143 | 0.0104 | 0.0149 | 0.0745 | 0.145 | 2506/23R4 | 135.6 | 77.1 | 58.5 | 0 | 0 | 0 | 0 | 0 | 34 | 0 | 0 | 0 | 37.3 | 0 | 0 | 21.8 | 8.2 | 0 | 0 | 0 | 0 | 0 | 26.9 | 7.4 | 0 | 0 | 0 | 0 | 1645 | 1656 |  |  | 483.1 | 579.3 |  |  | 172.79 | 180.16
2025-06-29 | 26 | Juin | 2025-06-29 08:53 | 2025-06-29 09:49 | 51113 | 1 | S355T | 55.8 | 3 | 60 | 126 | 121.5 | 119.213 | 40.817 | 3838 | 216 | 683 | 5.967 | 21.117 | 52.688 | 67.87 | 77.45 | 0 | 0 | 14.8 | 19.9998 | 26.017 | 32.625 | 0 | 0 | 0 | 0 | 2400 | 616 | 2400 | 181 | 153 | 1710 | 0 | 0 | 0 | 0 | 253 | 1670 | 573.4 | 0.177 | 0.142 | 0.0037 | 0.007 | 0.0231 | 0.745 | 0.15 | 0.131 | 1.18 | 0.0123 | 0.0108 | 0.0171 | 0.0759 | 0.148 | 2506/23R4 | 135.6 | 78.7 | 56.9 | 0 | 0 | 0 | 0 | 0 | 34 | 0 | 0 | 0 | 38.6 | 0 | 0 | 22.4 | 7 | 0 | 0 | 0 | 0 | 0 | 26 | 7.6 | 0 | 0 | 0 | 0 | 1605 | 1592 | 1634 | 1670 | 136.9 | 147.6 | 280.7 | 573.4 | 101.78 | 114.36 | 138.86 | 171.82
2025-06-29 | 26 | Juin | 2025-06-29 07:39 | 2025-06-29 08:53 | 51112 | 1 | S355T | 73.9 | 8 | 63 | 125 | 126.4 | 119.241 | 40.9 | 3671 | 227 | 753 | 6.05 | 20.661 | 53.156 | 68.17 | 77.98 | 0 | 0 | 14.667 | 20.0625 | 26.233 | 33.0312 | 0 | 0 | 0 | 0 | 2400 | 616 | 2400 | 185 | 153 | 1710 | 0 | 0 | 0 | 0 | 275 | 1651 | 662.5 | 0.0918 | 0.0991 | 0.002 | 0.0069 | 0.036 | 0.992 | 0.139 | 0.139 | 1.13 | 0.0108 | 0.0099 | 0.0167 | 0.0718 | 0.147 | 2506/23R4 | 135.8 | 78.8 | 57 | 0 | 0 | 0 | 0 | 0 | 34.4 | 0 | 0 | 0 | 37.8 | 0 | 0 | 22 | 7.2 | 0 | 0 | 0 | 0 | 0 | 27.3 | 7.1 | 0 | 0 | 0 | 0 | 1652 | 1591 | 1614 | 1651 | 192.5 | 348.1 | 370.1 | 662.5 | 101.4 | 178 | 170.02 | 192.73
2025-06-29 | 26 | Juin | 2025-06-29 06:45 | 2025-06-29 07:39 | 51111 | 1 | S355T | 54.23 | 4 | 60 | 130 | 125.5 | 119.698 | 41.1 | 3833 | 226 | 748 | 3.133 | 41.489 | 51.719 | 67.2 | 75.5 | 0 | 0 | 15.1 | 19.875 | 26 | 31.8125 | 0 | 0 | 0 | 0 | 2400 | 616 | 2400 | 183 | 153 | 1713 | 0 | 0 | 0 | 0 | 245 | 1675 | 553 | 0.104 | 0.145 | 0.0054 | 0.0072 | 0.0247 | 0.434 | 0.152 | 0.164 | 1.17 | 0.0247 | 0.0133 | 0.0097 | 0.0448 | 0.152 | 2506/23R4 | 135.6 | 79.7 | 55.9 | 0 | 0 | 0 | 0 | 0 | 34.2 | 0 | 0 | 0 | 37.5 | 0 | 0 | 21.5 | 7.9 | 0 | 0 | 0 | 0 | 0 | 27.3 | 7.2 | 0 | 0 | 0 | 0 | 1599 | 1600 | 1665 | 1675 | 177.8 | 226.3 | 508.1 | 553 | 124.25 | 141.45 | 165.65 | 166.45
2025-06-29 | 26 | Juin | 2025-06-29 05:41 | 2025-06-29 06:45 | 51110 | 1 | S355T | 63.9 | 1 | 58 | 128 | 126.1 | 119.266 | 38.667 | 3451 | 218 | 711 | 3.15 | 40.635 | 51.062 | 65.21 | 79.23 | 0 | 0 | 15.15 | 20.09375 | 23.516 | 30.8711 | 0 | 0 | 0 | 0 | 2400 | 617 | 2400 | 185 | 152 | 1707 | 0 | 0 | 0 | 0 | 275 | 1635 | 655.3 | 0.0915 | 0.0768 | 0.0014 | 0.0039 | 0.0219 | 0.652 | 0.143 | 0.158 | 1.08 | 0.0131 | 0.0087 | 0.0179 | 0.0388 | 0.14 | 2506/23R4 | 135.6 | 81 | 54.6 | 0 | 0 | 0 | 0 | 0 | 34.6 | 0 | 0 | 0 | 36.9 | 0 | 0 | 22.4 | 7.8 | 0 | 0 | 0 | 0 | 0 | 27.5 | 6.4 | 0 | 0 | 0 | 0 | 1592 | 1615 | 1622 | 1635 | 403.9 | 389.8 | 551.4 | 655.3 | 188.4 | 173.29 | 194.99 | 200.61
2025-06-28 | 26 | Juin | 2025-06-29 04:50 | 2025-06-29 05:41 | 51109 | 1 | S355T | 50.75 | 3 | 61 | 129 | 125.3 | 143.058 | 35.483 | 3345 | 213 | 593 | 2.783 | 46.347 | 48.75 | 62.07 | 82.43 | 0 | 0 | 14.35 | 20.5313 | 21.134 | 28.1602 | 0 | 0 | 0 | 0 | 2400 | 616 | 2400 | 183 | 152 | 1714 | 0 | 0 | 0 | 0 | 298 | 1666 | 736 | 0.109 | 0.103 | 0.002 | 0.0032 | 0.0234 | 0.441 | 0.157 | 0.129 | 1.09 | 0.0108 | 0.0081 | 0.0164 | 0.0431 | 0.151 | 2506/23R4 | 134.8 | 77.4 | 57.4 | 0 | 0 | 0 | 0 | 0 | 33.9 | 0 | 0 | 0 | 35.9 | 0 | 0 | 23 | 7.4 | 0 | 0 | 0 | 0 | 0 | 26.9 | 7.7 | 0 | 0 | 0 | 0 | 1693 | 1659 | 1654 | 1666 | 877.3 | 392.1 | 741.2 | 736 | 190.57 | 149.86 | 199.35 | 192.32
2025-06-28 | 26 | Juin | 2025-06-29 03:47 | 2025-06-29 04:50 | 51108 | 1 | S355T | 62.82 | 8 | 63 | 126 | 128 | 119.028 | 36.1 | 3173 | 197 | 600 | 2.9 | 43.448 | 48.312 | 61.09 | 80.3 | 0 | 0 | 15.267 | 20.0938 | 20.834 | 28.1562 | 0 | 0 | 0 | 0 | 2400 | 616 | 2400 | 184 | 153 | 1716 | 0 | 0 | 0 | 0 | 298 | 1682 | 719.8 | 0.0481 | 0.0892 | 0.001 | 0.0057 | 0.022 | 0.537 | 0.137 | 0.15 | 1.13 | 0.0111 | 0.0088 | 0.0172 | 0.0442 | 0.14 | 2506/23R4 | 130.2 | 76.9 | 53.3 | 0 | 0 | 0 | 0 | 0 | 32 | 0 | 0 | 0 | 37.7 | 0 | 0 | 20.7 | 6.6 | 0 | 0 | 0 | 0 | 0 | 25.6 | 7.6 | 0 | 0 | 0 | 0 | 1662 | 1692 | 1682 |  | 560.9 | 907.7 | 719.8 |  | 174.53 | 193.61 | 182.01
2025-06-28 | 26 | Juin | 2025-06-29 02:54 | 2025-06-29 03:47 | 51107 | 1 | S355T | 53.25 | 4 | 61 | 127 | 123.3 | 119.208 | 38.183 | 3577 | 207 | 749 | 2.767 | 45.904 | 51.031 | 65.67 | 80.19 | 0 | 0 | 14.883 | 20.5625 | 23.3 | 30.4063 | 0 | 0 | 0 | 0 | 2400 | 616 | 2400 | 183 | 153 | 1715 | 0 | 0 | 0 | 0 | 260 | 1679 | 581.7 | 0.0749 | 0.126 | 0.001 | 0.0056 | 0.0241 | 0.464 | 0.132 | 0.146 | 1.15 | 0.012 | 0.0077 | 0.0192 | 0.0599 | 0.135 | 2506/23R4 | 127.9 | 79.1 | 48.8 | 0 | 0 | 0 | 0 | 0 | 31.3 | 0 | 0 | 0 | 33.2 | 0 | 0 | 22 | 7 | 0 | 0 | 0 | 0 | 0 | 26.9 | 7.5 | 0 | 0 | 0 | 0 | 1637 | 1677 | 1679 |  | 329.8 | 488.6 | 581.7 |  | 149.08 | 156.27 | 167.99
2025-06-28 | 26 | Juin | 2025-06-29 01:57 | 2025-06-29 02:54 | 51106 | 1 | S355T | 57.2 | 1 | 59 | 127 | 125.2 | 119.243 | 37.833 | 3388 | 220 | 682 | 3.017 | 42.099 | 51.406 | 65.25 | 81.53 | 0 | 0 | 14.983 | 20.625 | 22.85 | 30.7188 | 0 | 0 | 0 | 0 | 2400 | 617 | 2400 | 183 | 245 | 1716 | 0 | 0 | 0 | 0 | 260 | 1659 | 599.7 | 0.0774 | 0.0935 | 0.001 | 0.0053 | 0.0245 | 0.501 | 0.135 | 0.126 | 1.12 | 0.0105 | 0.0072 | 0.0165 | 0.0358 | 0.134 | 2506/23R4 | 133.7 | 78.6 | 55.1 | 0 | 0 | 0 | 0 | 0 | 34.5 | 0 | 0 | 0 | 35.6 | 0 | 0 | 22.5 | 7.3 | 0 | 0 | 0 | 0 | 0 | 26.2 | 7.6 | 0 | 0 | 0 | 0 | 1634 | 1665 | 1659 |  | 492.5 | 670.9 | 599.7 |  | 180.17 | 186.06 | 181.07
2025-06-28 | 26 | Juin | 2025-06-29 00:58 | 2025-06-29 01:57 | 51105 | 1 | S355T | 58.82 | 3 | 61 | 128 | 125.1 | 119.315 | 40.95 | 3750 | 229 | 800 | 3.017 | 42.431 | 53.031 | 68.49 | 77.7 | 0 | 0 | 15.3 | 20.6563 | 25.65 | 32.3438 | 0 | 0 | 0 | 0 | 2400 | 617 | 2400 | 182 | 152 | 1714 | 0 | 0 | 0 | 0 | 275 | 1652 | 645 | 0.108 | 0.0956 | 0.001 | 0.0048 | 0.0387 | 0.433 | 0.133 | 0.0865 | 0.0936 | 0.001 | 0.0036 | 0.0259 | 0.429 | 0.134 | 2506/23R4 | 133.6 | 77.1 | 56.5 | 0 | 0 | 0 | 0 | 0 | 34 | 0 | 0 | 0 | 36.5 | 0 | 0 | 22 | 7.1 | 0 | 0 | 0 | 0 | 0 | 26.8 | 7.2 | 0 | 0 | 0 | 0 | 1590 | 1636 | 1652 |  | 282.4 | 547.3 | 645 |  | 163.16 | 186.84 | 190.22
2025-06-28 | 26 | Juin | 2025-06-28 18:48 | 2025-06-29 00:58 | 51104 | 1 | S355T | 55.73333 | 8 | 63 | 124 | 124.1 | 119.289 | 40.617 | 3551 | 230 | 849 | 2 | 62 | 51.188 | 66.25 | 75.61 | 0 | 0 | 16.067 | 20.7188 | 24.55 | 30.4414 | 0 | 0 | 0 | 0 | 2400 | 617 | 2400 | 182 | 152 | 1714 | 0 | 0 | 0 | 0 | 283 | 1646 | 666.8 | [7 empty] | 0.118 | 0.774 | 0.0096 | 0.0067 | 0.0183 | 0.0835 | 0.119 | 2506/23R4 | 136.8 | 77.5 | 59.3 | 0 | 0 | 0 | 0 | 0 | 33 | 0 | 0 | 0 | 40.5 | 0 | 0 | 22 | 6.8 | 0 | 0 | 0 | 0 | 0 | 26.9 | 7.6 | 0 | 0 | 0 | 0 | 1602 | 1635 | 1616 | 1646 | 260.4 | 533.4 | 484.3 | 666.8 | 150.69 | 185.49 | 188.71 | 195.92
2025-06-28 | 26 | Juin | 2025-06-28 17:14 | 2025-06-28 18:48 | 51103 | 1 | S355T | 54.02 | 8 | 61 | 132 | 127.7 | 120.186 | 42.167 | 3746 | 215 | 1280 | 2.983 | 44.246 | 53.594 | 70.95 | 76.26 | 0 | 0 | 15.95 | 21.5 | 26.217 | 32.03125 | 0 | 0 | 0 | 0 | 2400 | 619 | 2400 | 182 | 152 | 1714 | 0 | 0 | 0 | 0 | 283 | 1671 | 679.2 | 0.0747 | 0.15 | 0.001 | 0.0059 | 0.0264 | 0.582 | 0.128 | 0.155 | 1.11 | 0.0136 | 0.0076 | 0.0126 | 0.0738 | 0.13 | 2506/23R4 | 134.2 | 80.3 | 53.9 | 0 | 0 | 0 | 0 | 0 | 36.1 | 0 | 0 | 0 | 42.9 | 0 | 0 | 21.7 | 7.3 | 0 | 0 | 0 | 0 | 0 | 26.2 | 0 | 0 | 0 | 0 | 0 | 1629 | 1626 | 1645 | 1671 | 315.2 | 432.4 | 542 | 679.2 | 150.08 | 174.95 | 181.24 | 183.71
2025-06-28 | 26 | Juin | 2025-06-28 16:12 | 2025-06-28 17:14 | 51102 | 1 | S355T | 61.92 | 4 | 59 | 130 | 127.5 | 119.586 | 41.433 | 3512 | 199 | 1385 | 2.767 | 46.988 | 52.188 | 69.21 | 75.57 | 0 | 0 | 18.716 | 22.18755 | 22.716 | 29.9687 | 0 | 0 | 0 | 0 | 2400 | 617 | 2400 | 182 | 153 | 1713 | 0 | 0 | 0 | 0 | 350 | 1675 | 519.4 | 0.0656 | 0.14 | 0.001 | 0.0046 | 0.0226 | 0.539 | 0.124 | 0.146 | 1.12 | 0.0121 | 0.0084 | 0.0142 | 0.0451 | 0.128 | 2506/23R4 | 134.8 | 78.8 | 56 | 0 | 0 | 0 | 0 | 0 | 37.9 | 0 | 0 | 0 | 35.1 | 0 | 0 | 21.8 | 7.4 | 0 | 0 | 0 | 0 | 0 | 25.3 | 0 | 7.3 | 0 | 0 | 0 | 1658 | 1679 | 1679 | 1675 | 426.4 | 640.5 | 678.1 | 519.4 | 156.57 | 175.06 | 179.25 | 161.84
2025-06-28 | 26 | Juin | 2025-06-28 15:20 | 2025-06-28 16:12 | 51101 | 1 | S355T | 52.03 | 1 | 59 | 129 | 121.4 | 119.499 | 39.233 | 3243 | 209 | 1135 | 2.367 | 54.507 | 52.031 | 67.26 | 79.57 | 0 | 0 | 16 | 21.875 | 23.233 | 30.0938 | 0 | 0 | 0 | 0 | 2400 | 617 | 2400 | 183 | 153 | 1712 | 0 | 0 | 0 | 0 | 390 | 1640 | 693 | 0.0564 | 0.0683 | 0.001 | 0.0037 | 0.0231 | 0.456 | 0.117 | 0.144 | 1.17 | 0.0102 | 0.0075 | 0.013 | 0.0304 | 0.118 | 2506/23R4 | 136.2 | 78.8 | 57.4 | 0 | 0 | 0 | 0 | 38.7 | 20.9 | 0 | 0 | 0 | 25.7 | 0 | 0 | 23.6 | 3.3 | 0 | 0 | 0 | 0 | 0 | 16.3 | 0 | 7.7 | 0 | 0 | 0 | 1612 | 1631 | 1635 | 1640 | 664.7 | 700.4 | 690.6 | 693 | 214.16 | 207.68 | 204.47 | 202.01
2025-06-28 | 26 | Juin | 2025-06-28 13:47 | 2025-06-28 15:20 | 51100 | 1 | S355T | 93.08 | 3 | 60 | 126 | 125 | 87.905 | 40.8 | 3777 | 234 | 1315 | 2.467 | 51.081 | 53.281 | 70.95 | 78.35 | 0 | 0 | 15.817 | 21.4063 | 24.983 | 31.7813 | 0 | 0 | 0 | 0 | 2400 | 1236 | 2590 | 556 | 153 | 1710 | 0 | 0 | 0 | 0 | 285 | 1629 | 689.4 | 0.056 | 0.0794 | 0.001 | 0.0033 | 0.0196 | 0.896 | 0.146 | 0.128 | 1.12 | 0.0075 | 0.0071 | 0.0168 | 0.0461 | 0.142 | 2506/23R4 | 135.1 | 76.9 | 58.2 | 0 | 0 | 0 | 0 | 0 | 33.6 | 0 | 0 | 0 | 37.9 | 0 | 0 | 22.1 | 7.2 | 0 | 0 | 0 | 0 | 0 | 26.7 | 0 | 7.6 | 0 | 0 | 0 | 1612 | 1635 | 1631 | 1629 | 782.9 | 795.1 | 796.3 | 689.4 | 226.19 | 214.82 | 217.11 | 207.6
2025-06-28 | 26 | Juin | 2025-06-28 12:50 | 2025-06-28 13:47 | 51099 | 1 | S355T | 56.45 | 8 | 62 | 126 | 123.2 | 117.561 | 39.617 | 3770 | 207 | 747 | 2.5 | 50.4 | 51.371 | 66.58 | 77.8 | 0 | 0 | 16.617 | 22.1563 | 23 | 29.1836 | 0 | 0 | 0 | 0 | 2400 | 618 | 2400 | 184 | 153 | 1714 | 0 | 0 | 0 | 0 | 320 | 1645 | 608 | 0.0736 | 0.126 | 0.001 | 0.0047 | 0.0252 | 0.47 | 0.126 | 0.156 | 1.18 | 0.0079 | 0.0098 | 0.0214 | 0.0341 | 0.142 | 2506/23R4 | 135.7 | 78.4 | 57.3 | 0 | 0 | 0 | 0 | 0 | 34 | 0 | 0 | 0 | 38.2 | 0 | 0 | 22.5 | 7.3 | 0 | 0 | 0 | 0 | 0 | 26.2 | 0 | 7.5 | 0 | 0 | 0 | 1613 | 1632 | 1643 | 1645 | 371.3 | 474.3 | 663.1 | 608 | 170.8 | 178.49 | 197.14 | 189.68
2025-06-28 | 26 | Juin | 2025-06-28 09:41 | 2025-06-28 12:50 | 51098 | 1 | S355T | 189.6 | 4 | 60 | 127 | 124.7 | 117.415 | 47.767 | 4863 | 277 | 2253 | 2.567 | 49.481 | 58.031 | 82.99 | 72.89 | 0 | 0 | 16.667 | 21.875 | 31.1 | 36.0585 | 0 | 0 | 0 | 0 | 2400 | 619 | 2400 | 183 | 153 | 1710 | 0 | 0 | 0 | 0 | 360 | 1634 | 674.9 | 0.0756 | 0.109 | 0.001 | 0.0042 | 0.0277 | 0.253 | 0.142 | 0.155 | 1.12 | 0.0084 | 0.0073 | 0.0191 | 0.0538 | 0.143 | 2506/23R4 | 136.1 | 80.1 | 56 | 0 | 0 | 0 | 0 | 0 | 34.4 | 0 | 0 | 0 | 38.7 | 0 | 0 | 22.1 | 6.9 | 0 | 0 | 0 | 0 | 0 | 26.4 | 0 | 7.6 | 0 | 0 | 0 | 1561 | 1624 | 1645 | 1634 | 413.1 | 665.5 | 694.4 | 674.9 | 206.91 | 207.72 | 199.44 | 203.32
2025-06-28 | 26 | Juin | 2025-06-28 08:49 | 2025-06-28 09:41 | 51097 | 1 | S355T | 52.08 | 1 | 60 | 128 | 120 | 102.155 | 38.783 | 3363 | 184 | 842 | 2.433 | 52.603 | 52.062 | 66.35 | 80.54 | 0 | 0 | 15.783 | 21.5625 | 23 | 30.4375 | 0 | 0 | 0 | 0 | 2400 | 618 | 2400 | 183 | 153 | 1714 | 0 | 0 | 0 | 0 | 235 | 1630 | 575.9 | 0.0686 | 0.0823 | 0.0016 | 0.0031 | 0.0219 | 0.717 | 0.142 | 0.117 | 1.11 | 0.0122 | 0.0068 | 0.0168 | 0.0404 | 0.142 | 2506/23R4 | 135.5 | 77.4 | 58.1 | 0 | 0 | 0 | 0 | 0 | 33.8 | 0 | 0 | 0 | 38.4 | 0 | 0 | 22.1 | 7.9 | 0 | 0 | 0 | 0 | 0 | 26.4 | 0 | 6.9 | 0 | 0 | 0 | 1597 | 1617 | 1639 | 1630 | 509 | 646.4 | 645.2 | 575.9 | 202.69 | 209.39 | 197.3 | 193.84
2025-06-28 | 26 | Juin | 2025-06-28 07:51 | 2025-06-28 08:49 | 51096 | 1 | S355T | 57.67 | 3 | 60 | 127 | 125.1 | 119.131 | 39.383 | 3790 | 230 | 614 | 3.2 | 39.688 | 52.125 | 66.94 | 79.41 | 0 | 0 | 16.317 | 22.0625 | 23.067 | 30.0312 | 0 | 0 | 0 | 0 | 2400 | 618 | 2400 | 182 | 152 | 1712 | 0 | 0 | 0 | 0 | 268 | 1653 | 782.8 | 0.0828 | 0.148 | 0.0036 | 0.0053 | 0.0251 | 0.84 | 0.126 | 0.151 | 1.1 | 0.0143 | 0.0083 | 0.0156 | 0.0471 | 0.125 | 2506/23R4 | 134.8 | 77.7 | 57.1 | 0 | 0 | 0 | 0 | 0 | 33.9 | 0 | 0 | 0 | 39 | 0 | 0 | 21.8 | 6.9 | 0 | 0 | 0 | 0 | 0 | 26 | 0 | 7.2 | 0 | 0 | 0 | 1649 | 1644 | 1654 | 1653 | 446.2 | 496.3 | 742.3 | 782.8 | 164.78 | 175.31 | 199.46 | 203.9
2025-06-28 | 26 | Juin | 2025-06-28 06:57 | 2025-06-28 07:51 | 51095 | 1 | S355T | 53.67 | 8 | 62 | 127 | 123.6 | 119.062 | 41.067 | 3665 | 214 | 732 | 2.85 | 44.561 | 53.469 | 68.33 | 78.12 | 0 | 0 | 15.867 | 21.9375 | 25.2 | 31.5 | 0 | 0 | 0 | 0 | 2400 | 618 | 2400 | 183 | 153 | 1714 | 0 | 0 | 0 | 0 | 320 | 1673 | 664.4 | 0.0982 | 0.119 | 0.0039 | 0.0042 | 0.0212 | 0.659 | 0.122 | 0.145 | 1.16 | 0.0133 | 0.0094 | 0.0151 | 0.0461 | 0.125 | 2506/23R4 | 135.7 | 78.4 | 57.3 | 0 | 0 | 0 | 0 | 0 | 33.8 | 0 | 0 | 0 | 37.1 | 0 | 0 | 21.9 | 8.3 | 0 | 0 | 0 | 0 | 0 | 27.2 | 0 | 7.4 | 0 | 0 | 0 | 1596 | 1643 | 1653 | 1673 | 22.7 | 536.5 | 193.7 | 664.4 | -25.49 | 181.57 | 101.31 | 181.01
2025-06-28 | 26 | Juin | 2025-06-28 06:05 | 2025-06-28 06:57 | 51094 | 1 | S355T | 52.25 | 4 | 60 | 125 | 124.1 | 142.855 | 39.333 | 3462 | 225 | 737 | 3.117 | 40.107 | 52.719 | 67.03 | 80.42 | 0 | 0 | 15.817 | 21.8438 | 23.517 | 30.8438 | 0 | 0 | 0 | 0 | 2400 | 618 | 2400 | 183 | 152 | 1710 | 0 | 0 | 0 | 0 | 268 | 1682 | 628.8 | 0.102 | 0.122 | 0.0054 | 0.0048 | 0.0237 | 0.514 | 0.125 | 0.147 | 1.19 | 0.0178 | 0.0081 | 0.0103 | 0.0588 | 0.149 | 2506/23R4 | 134.8 | 77.1 | 57.7 | 0 | 0 | 0 | 0 | 0 | 33.3 | 0 | 0 | 0 | 36.9 | 0 | 0 | 22.1 | 7.4 | 0 | 0 | 0 | 0 | 0 | 27.3 | 0 | 7.8 | 0 | 0 | 0 | 1602 | 1703 | 1676 | 1682 | 0 | 70.2 | 510.5 | 628.8 | 65535 | -0.19 | 160.03 | 172.08
2025-06-28 | 26 | Juin | 2025-06-28 05:10 | 2025-06-28 06:05 | 51093 | 1 | S355T | 55.02 | 1 | 59 | 126 | 120.7 | 119.14 | 37.1 | 3275 | 189 | 773 | 3.383 | 37.241 | 49 | 62.76 | 79.25 | 0 | 0 | 14.533 | 19.9688 | 22.566 | 29 | 0 | 0 | 0 | 0 | 2400 | 617 | 2400 | 182 | 153 | 1710 | 0 | 0 | 0 | 0 | 260 | 1680 | 614.7 | 0.111 | 0.129 | 0.005 | 0.0056 | 0.0217 | 0.42 | 0.147 | 0.129 | 1.09 | 0.0106 | 0.0087 | 0.0162 | 0.0459 | 0.15 | 2506/23R4 | 124.9 | 77.2 | 47.7 | 0 | 0 | 0 | 0 | 0 | 32.3 | 0 | 0 | 0 | 30.5 | 0 | 0 | 21.5 | 6.5 | 0 | 0 | 0 | 0 | 0 | 26.7 | 0 | 7.4 | 0 | 0 | 0 | 1645 | 1683 | 1680 | 1680 | 369.3 | 750.2 | 506.5 | 614.7 | 153.05 | 184.5 | 157.29 | 171.5
2025-06-27 | 26 | Juin | 2025-06-28 04:20 | 2025-06-28 05:10 | 51092 | 1 | S355T | 50.03 | 3 | 61 | 129 | 127.6 | 119.765 | 37.317 | 3249 | 219 | 613 | 3.167 | 40.737 | 49.281 | 62.42 | 79.24 | 0 | 0 | 15.583 | 20.8086 | 21.733 | 28.4063 | 0 | 0 | 0 | 0 | 2400 | 617 | 2400 | 184 | 153 | 1713 | 0 | 0 | 0 | 0 | 298 | 1672 | 719.7 | 0.063 | 0.0872 | 0.0024 | 0.0051 | 0.02 | 0.485 | 0.137 | 0.157 | 1.02 | 0.0121 | 0.0093 | 0.0173 | 0.0383 | 0.143 | 2506/23R4 | 126 | 80.9 | 45.1 | 0 | 0 | 0 | 0 | 0 | 31.5 | 0 | 0 | 0 | 35.5 | 0 | 0 | 20.2 | 6.1 | 0 | 0 | 0 | 0 | 0 | 25.6 | 0 | 7.1 | 0 | 0 | 0 | 1636 | 1673 | 1682 | 1672 | 514.3 | 701.5 | 802.6 | 719.7 | 182.27 | 185 | 190 | 187.42
2025-06-27 | 26 | Juin | 2025-06-28 03:18 | 2025-06-28 04:20 | 51091 | 1 | S355T | 62.2 | 8 | 62 | 130 | 127 | 118.796 | 38.767 | 3406 | 220 | 591 | 4.233 | 30.709 | 50.875 | 64.4 | 78.74 | 0 | 0 | 15.333 | 19.93755 | 23.433 | 30.5937 | 0 | 0 | 0 | 0 | 2400 | 618 | 2400 | 182 | 152 | 1716 | 0 | 0 | 0 | 0 | 245 | 1652 | 556.8 | 0.0754 | 0.0935 | 0.0031 | 0.0037 | 0.0216 | 0.425 | 0.15 | 0.148 | 0.943 | 0.0151 | 0.0068 | 0.0144 | 0.0547 | 0.146 | 2506/23R4 | 136.7 | 79.3 | 57.4 | 0 | 0 | 0 | 0 | 0 | 33.5 | 0 | 0 | 0 | 40 | 0 | 0 | 21.4 | 7.7 | 0 | 0 | 0 | 0 | 0 | 26.9 | 0 | 7.2 | 0 | 0 | 0 | 1608 | 1616 | 1570 | 1652 | 395.9 | 493.7 | 314.1 | 556.8 | 178.23 | 190.12 | 181.85 | 179.42
2025-06-27 | 26 | Juin | 2025-06-28 02:23 | 2025-06-28 03:18 | 51090 | 1 | S355T | 54.8 | 4 | 61 | 127 | 126.4 | 118.965 | 37.95 | 3219 | 205 | 665 | 3.4 | 37.353 | 50.941 | 64.15 | 80.54 | 0 | 0 | 14.75 | 20.3437 | 23.2 | 30.5351 | 0 | 0 | 0 | 0 | 2400 | 617 | 2400 | 184 | 153 | 1714 | 0 | 0 | 0 | 0 | 270 | 1672 | 581.6 | 0.0914 | 0.117 | 0.0028 | 0.0041 | 0.0207 | 0.598 | 0.158 | 0.167 | 1.07 | 0.0137 | 0.0082 | 0.0173 | 0.039 | 0.157 | 2506/23R4 | 136.9 | 79.9 | 57 | 0 | 0 | 0 | 0 | 0 | 33.1 | 0 | 0 | 0 | 39.5 | 0 | 0 | 22.1 | 8.2 | 0 | 0 | 0 | 0 | 0 | 26.5 | 0 | 7.5 | 0 | 0 | 0 | 1602 | 1680 | 1672 |  | 256.8 | 633.9 | 581.6 |  | 149.66 | 173.76 | 171.77
2025-06-27 | 26 | Juin | 2025-06-28 01:23 | 2025-06-28 02:23 | 51089 | 1 | S355T | 59.87 | 1 | 59 | 122 | 116.8 | 119.254 | 39.467 | 3611 | 225 | 766 | 4.017 | 30.373 | 51.902 | 66.78 | 78.9 | 0 | 0 | 14.983 | 20.0039 | 24.483 | 31.8398 | 0 | 0 | 0 | 0 | 2400 | 617 | 2400 | 183 | 152 | 1715 | 0 | 0 | 0 | 0 | 275 | 1685 | 655.4 | 0.149 | 0.139 | 0.0022 | 0.006 | 0.0235 | 0.31 | 0.177 | 0.128 | 1.11 | 0.0192 | 0.0093 | 0.0126 | 0.045 | 0.172 | 2506/23R4 | 136.1 | 76.6 | 59.5 | 0 | 0 | 0 | 0 | 0 | 34.4 | 0 | 0 | 0 | 39.3 | 0 | 0 | 21.6 | 7 | 0 | 0 | 0 | 0 | 0 | 26.5 | 0 | 7.3 | 0 | 0 | 0 | 1593 | 1632 | 1644 | 1685 | 263.7 | 307.8 | 383.1 | 655.4 | 156.5 | 146.71 | 156.29 | 173.5
2025-06-27 | 26 | Juin | 2025-06-28 00:30 | 2025-06-28 01:23 | 51088 | 1 | S355T | 53.3 | 3 | 61 | 122 | 122 | 119.151 | 38.267 | 3362 | 217 | 786 | 2.967 | 41.124 | 50.875 | 65.06 | 79.77 | 0 | 0 | 14.733 | 20.1563 | 23.533 | 30.6875 | 0 | 0 | 0 | 0 | 2400 | 617 | 2400 | 183 | 152 | 1714 | 0 | 0 | 0 | 0 | 275 | 1672 | 564.9 | 0.112 | 0.103 | 0.0038 | 0.0047 | 0.0227 | 0.761 | 0.146 | 0.162 | 1.12 | 0.0173 | 0.0124 | 0.0159 | 0.0885 | 0.151 | 2506/23R4 | 135.7 | 80.2 | 55.5 | 0 | 0 | 0 | 0 | 0 | 34.3 | 0 | 0 | 0 | 44.7 | 0 | 0 | 22.8 | 7.6 | 0 | 0 | 0 | 0 | 0 | 26.3 | 0 | 0 | 0 | 0 | 0 | 1600 | 1652 | 1672 |  | 321.5 | 453.5 | 564.9 |  | 167.27 | 164.34 | 169.63
2025-06-27 | 26 | Juin | 2025-06-27 18:44 | 2025-06-28 00:30 | 51087 | 1 | S355T | 27.98667 | 8 | 62 | 122 | 119 | 119.276 | 20.583 | 1756 | 78 | 1784 | 2.917 | 41.829 | 22.281 | 35.19 | 64.95 | 0 | 0 | 0 | 0 | 5.083 | 6.219 | 5.767 | 6.593 | 9.734 | 9.187 | 1000 | 616 | 1000 | 181 | 152 | 1508 | 0 | 0 | 0 | 0 | 330 | 1632 | 783 | [7 empty] | 0.123 | 0.865 | 0.0113 | 0.0066 | 0.0174 | 0.0382 | 0.142 | 2506/23R3 | 30.1 | 30.1 | 0 | 0 | 0 | 0 | 0 | 14.8 | 0 | 0 | 0 | 0 | 0 | 0 | 0 | 0 | 15.3 | 0 | 0 | 0 | 0 | 0 | 0 | 0 | 0 | 0 | 0 | 0 | 1604 | 1613 | 1619 | 1632 | 264.8 | 696.3 | 771.5 | 783 | 150.83 | 217.03 | 221.31 | 215.33
2025-06-27 | 26 | Juin | 2025-06-27 17:45 | 2025-06-27 18:44 | 51086 | 1 | DD13A | 59.3 | 3 | 61 | 134 |  |  | 39.783 | 3949 | 212 | 884 | 3.667 | 36.545 | 51.719 | 68.05 | 78 | 0 | 0 | 14.933 | 20.3125 | 24.851 | 31.37495 | 0 | 0 | 0 | 0 | 2400 | 617 | 2400 | 183 | 152 | 0 | 113 | 0 | 0 | 0 | 375 | 1665 | 956.3 | 0.0824 | 0.0707 | 0.001 | 0.004 | 0.0258 | 0.479 | 0.14 | 0.0448 | 0.12 | 0.0133 | 0.0067 | 0.0193 | 0.029 | 0.139 | 2506/23R2 | 135.7 | 76.7 | 59 | 0 | 7 | 0 | 0 | 12.8 | 27 | 0 | 0 | 0 | 27.5 | 0 | 0 | 20.1 | 7 | 0 | 0 | 0 | 0 | 0 | 27.6 | 6.7 | 0 | 0 | 0 | 0 | 1608 | 1677 | 1675 | 1665 | 412.5 | 1146.2 | 1111.1 | 956.3 | 181.25 | 218.88 | 217.68 | 212.09
2025-06-27 | 26 | Juin | 2025-06-27 16:48 | 2025-06-27 17:45 | 51085 | 1 | DD13A | 56.65 | 1 | 58 | 128 | 123.8 | 120.513 | 41.383 | 3785 | 213 | 553 | 3.55 | 36.056 | 52.906 | 67.39 | 76.71 | 0 | 0 | 16.6 | 22.1875 | 24.783 | 30.6875 | 0 | 0 | 0 | 0 | 2400 | 618 | 2400 | 183 | 153 | 0 | 112 | 0 | 0 | 0 | 367 | 1677 | 927.5 | 0.117 | 0.0851 | 0.0083 | 0.0063 | 0.0638 | 0.965 | 0.146 | 0.0301 | 0.125 | 0.0063 | 0.0077 | 0.0198 | 0.0152 | 0.151 | 2506/23R2 | 136.4 | 76.9 | 59.5 | 0 | 7.1 | 0 | 0 | 14.4 | 26.8 | 0 | 0 | 0 | 26.3 | 0 | 0 | 19.1 | 7.8 | 0 | 0 | 0 | 0 | 0 | 27.4 | 7.5 | 0 | 0 | 0 | 0 | 1592 | 1676 | 1682 | 1677 | 412.9 | 1040.2 | 835.7 | 927.5 | 190.02 | 212.29 | 192.97 | 203.33
2025-06-27 | 26 | Juin | 2025-06-27 15:39 | 2025-06-27 16:48 | 51084 | 1 | DD13A | 69.67 | 4 | 60 | 124 | 122.8 | 123.878 | 42.117 | 3794 | 220 | 478 | 3.5 | 35.429 | 53.031 | 67.26 | 75.55 | 0 | 0 | 16.717 | 21.71875 | 25.4 | 31.1875 | 0 | 0 | 0 | 0 | 2400 | 619 | 2400 | 182 | 152 | 0 | 113 | 0 | 0 | 0 | 400 | 1676 | 1050.4 | 0.111 | 0.0774 | 0.0043 | 0.0055 | 0.0265 | 0.197 | 0.155 | 0.0339 | 0.133 | 0.0129 | 0.0078 | 0.0178 | 0.0487 | 0.164 | 2506/23R3 | 136.4 | 76.8 | 59.6 | 0 | 7.2 | 0 | 0 | 13.6 | 26.4 | 0 | 0 | 0 | 29.1 | 0 | 0 | 19.2 | 6.9 | 0 | 0 | 0 | 0 | 0 | 26.8 | 7.2 | 0 | 0 | 0 | 0 | 1574 | 1673 | 1674 | 1676 | 290.9 | 1000.4 | 1057.2 | 1050.4 | 174.03 | 211.06 | 214.57 | 213.01
2025-06-27 | 26 | Juin | 2025-06-27 14:33 | 2025-06-27 15:39 | 51083 | 1 | DD13B | 65.2 | 6 | 62 | 122 | 121.3 | 123.635 | 42.5 | 3954 | 220 | 619 | 3.383 | 36.059 | 54.031 | 69.32 | 76.28 | 0 | 0 | 16.017 | 21.8125 | 26.484 | 32.1875 | 0 | 0 | 0 | 0 | 2400 | 617 | 2400 | 182 | 152 | 0 | 125 | 0 | 0 | 0 | 400 | 1670 | 983.8 | 0.0865 | 0.113 | 0.0058 | 0.0061 | 0.0242 | 1.61 | 0.114 | 0.0378 | 0.151 | 0.0167 | 0.0096 | 0.0157 | 0.0393 | 0.117 | 2506/23R2 | 135.6 | 77.2 | 58.4 | 0 | 0 | 0 | 0 | 13.3 | 26.6 | 0 | 0 | 0 | 31.3 | 0 | 0 | 19.5 | 9.2 | 0 | 0 | 0 | 0 | 0 | 27.6 | 8.1 | 0 | 0 | 0 | 0 | 1609 | 1667 | 1683 | 1670 | 437.5 | 1008.7 | 1049.9 | 983.8 | 185.04 | 214.92 | 209.18 | 211.46
2025-06-27 | 26 | Juin | 2025-06-27 13:33 | 2025-06-27 14:33 | 51082 | 1 | DD13B | 60.42 | 3 | 60 | 124 | 122.9 | 123.121 | 39.2 | 3789 | 228 | 484 | 3.333 | 37.2 | 51.094 | 65.36 | 78.2 | 0 | 0 | 15.7 | 21.5938 | 23.5 | 29.4688 | 0 | 0 | 0 | 0 | 2400 | 618 | 2400 | 184 | 152 | 0 | 124 | 0 | 0 | 0 | 380 | 1678 | 955.9 | 0.0776 | 0.0743 | 0.001 | 0.0037 | 0.0292 | 0.968 | 0.138 | 0.0325 | 0.146 | 0.0112 | 0.006 | 0.0159 | 0.055 | 0.143 | 2506/23R2 | 125.3 | 72.3 | 53 | 0 | 0 | 0 | 0 | 9.4 | 24.8 | 0 | 0 | 0 | 30.6 | 0 | 0 | 18.1 | 9.1 | 0 | 0 | 0 | 0 | 0 | 25.5 | 7.8 | 0 | 0 | 0 | 0 | 1637 | 1670 | 1676 | 1678 | 526.3 | 720.4 | 805 | 955.9 | 183.42 | 188.57 | 193.47 | 205
2025-06-27 | 26 | Juin | 2025-06-27 12:40 | 2025-06-27 13:33 | 51081 | 1 | DD13B | 53.33 | 1 | 59 | 125 | 120 | 98.684 | 38.567 | 3507 | 218 | 511 | 3.483 | 35.885 | 50.031 | 63.52 | 77.84 | 0 | 0 | 16 | 21.5 | 22.567 | 28.5 | 0 | 0 | 0 | 0 | 2400 | 618 | 2400 | 183 | 153 | 0 | 122 | 0 | 0 | 0 | 360 | 1659 | 903.2 | 0.077 | 0.0512 | 0.001 | 0.0035 | 0.0339 | 0.524 | 0.12 | 0.0324 | 0.116 | 0.0076 | 0.0058 | 0.0219 | 0.0392 | 0.121 | 2506/23R2 | 124.9 | 77.9 | 47 | 0 | 0 | 0 | 0 | 11 | 23.8 | 0 | 0 | 0 | 30.8 | 0 | 0 | 18.3 | 7.4 | 0 | 0 | 0 | 0 | 0 | 26.5 | 7.1 | 0 | 0 | 0 | 0 | 1594 | 1627 | 1646 | 1659 | 508.9 | 698.6 | 832.1 | 903.2 | 204.3 | 209.66 | 212.19 | 211.15
2025-06-27 | 26 | Juin | 2025-06-27 11:40 | 2025-06-27 12:40 | 51080 | 1 | DD13B | 59.15 | 4 | 60 | 124 | 122 | 123.229 | 41.95 | 3948 | 226 | 860 | 2.75 | 45.091 | 52.406 | 68.69 | 74.96 | 0 | 0 | 16.067 | 21.5938 | 25.883 | 30.8125 | 0 | 0 | 0 | 0 | 2400 | 617 | 2400 | 183 | 152 | 0 | 122 | 0 | 0 | 0 | 395 | 1647 | 983.6 | 0.0585 | 0.0482 | 0.001 | 0.0035 | 0.0298 | 0.34 | 0.123 | 0.0357 | 0.114 | 0.0071 | 0.0071 | 0.0235 | 0.0652 | 0.122 | 2506/23R2 | 134.4 | 76.7 | 57.7 | 0 | 0 | 0 | 0 | 13.3 | 27.1 | 0 | 0 | 0 | 31.1 | 0 | 0 | 19.8 | 8.8 | 0 | 0 | 0 | 0 | 0 | 27.4 | 6.9 | 0 | 0 | 0 | 0 | 1596 | 1628 | 1657 | 1647 | 669 | 783 | 1028.5 | 983.6 | 223.33 | 217.5 | 221.78 | 223.94
2025-06-27 | 26 | Juin | 2025-06-27 10:42 | 2025-06-27 11:40 | 51079 | 1 | DD13B | 58.25 | 6 | 62 | 127 | 124.2 | 123.209 | 40.15 | 3877 | 224 | 680 | 3.233 | 39.278 | 52.188 | 67.51 | 77.99 | 0 | 0 | 13.75 | 18.5625 | 26.4 | 33.5625 | 0 | 0 | 0 | 0 | 2400 | 618 | 2400 | 182 | 152 | 0 | 126 | 0 | 0 | 0 | 368 | 1657 | 909 | 0.198 | 0.11 | 0.0023 | 0.0056 | 0.0281 | 0.452 | 0.121 | 0.0361 | 0.128 | 0.012 | 0.0072 | 0.02 | 0.0499 | 0.123 | 2506/23R2 | 135.2 | 77.5 | 57.7 | 0 | 0 | 0 | 0 | 13.2 | 26.8 | 0 | 0 | 0 | 31.3 | 0 | 0 | 19.8 | 9.2 | 0 | 0 | 0 | 0 | 0 | 27 | 7.9 | 0 | 0 | 0 | 0 | 1583 | 1625 | 1652 | 1657 | 482.1 | 733.6 | 827.8 | 909 | 206.31 | 214.34 | 208.55 | 212.71
2025-06-27 | 26 | Juin | 2025-06-27 09:44 | 2025-06-27 10:42 | 51078 | 1 | DD13B | 57.83 | 3 | 61 | 127 | 126.2 | 123.35 | 40.817 | 3846 | 233 | 980 | 3.3 | 38.485 | 53 | 69.5 | 77.91 | 0 | 0 | 16.583 | 22.5 | 24.233 | 30.5 | 0 | 0 | 0 | 0 | 2400 | 618 | 2400 | 182 | 153 | 0 | 121 | 0 | 0 | 0 | 370 | 1657 | 911.5 | 0.108 | 0.121 | 0.0016 | 0.0053 | 0.0273 | 0.896 | 0.123 | 0.0371 | 0.155 | 0.0099 | 0.0077 | 0.0175 | 0.0597 | 0.122 | 2506/23R2 | 136.4 | 77.7 | 58.7 | 0 | 0 | 0 | 0 | 13.5 | 26.9 | 0 | 0 | 0 | 31 | 0 | 0 | 20.2 | 9.2 | 0 | 0 | 0 | 0 | 0 | 28 | 7.6 | 0 | 0 | 0 | 0 | 1652 | 1669 | 1653 | 1657 | 193.6 | 995.3 | 634 | 911.5 | 101.82 | 212.85 | 188.41 | 212.91
2025-06-27 | 26 | Juin | 2025-06-27 08:44 | 2025-06-27 09:44 | 51077 | 1 | DD13B | 60.42 | 1 | 59 | 126 | 121.3 | 123.292 | 40.533 | 4052 | 240 | 825 | 3.183 | 39.581 | 52.875 | 69.38 | 78.27 | 0 | 0 | 16.367 | 22 | 24.167 | 30.8437 | 0 | 0 | 0 | 0 | 2400 | 617 | 2400 | 183 | 152 | 0 | 124 | 0 | 0 | 0 | 370 | 1650 | 189.4 | 0.293 | 0.133 | 0.0043 | 0.0102 | 0.0289 | 0.454 | 0.119 | 0.0369 | 0.144 | 0.0109 | 0.0093 | 0.0219 | 0.0457 | 0.125 | 2506/23R2 | 134.4 | 78.8 | 55.6 | 0 | 0 | 0 | 0 | 13.3 | 26.9 | 0 | 0 | 0 | 30 | 0 | 0 | 20.1 | 9.3 | 0 | 0 | 0 | 0 | 0 | 27.4 | 7.4 | 0 | 0 | 0 | 0 | 1629 | 1653 | 1650 | 1650 | 170.1 | 792.6 | 1010.1 | 189.4 | 104.75 | 204.82 | 224.26 | 101.29
2025-06-27 | 26 | Juin | 2025-06-27 07:47 | 2025-06-27 08:44 | 51076 | 1 | DD13B | 56.98 | 4 | 61 | 127 | 126 | 123.383 | 40.217 | 3460 | 225 | 824 | 2.967 | 42.809 | 52.656 | 67.32 | 78.56 | 0 | 0 | 16.1 | 21.7852 | 24.117 | 30.8125 | 0 | 0 | 0 | 0 | 2400 | 618 | 2400 | 183 | 152 | 0 | 124 | 0 | 0 | 0 | 360 | 1635 | 932.1 | 0.0967 | 0.0822 | 0.001 | 0.005 | 0.0278 | 0.491 | 0.115 | 0.032 | 0.121 | 0.0074 | 0.0065 | 0.0219 | 0.0489 | 0.112 | 2506/23R2 | 135.5 | 78.9 | 56.6 | 0 | 0 | 0 | 0 | 13.2 | 27.2 | 0 | 0 | 0 | 31 | 0 | 0 | 20.8 | 9.2 | 0 | 0 | 0 | 0 | 0 | 27 | 7.1 | 0 | 0 | 0 | 0 | 1566 | 1591 | 1636 | 1635 | 384.3 | 573.8 | 898.9 | 932.1 | 198.87 | 214.76 | 223.3 | 226.51
2025-06-27 | 26 | Juin | 2025-06-27 06:35 | 2025-06-27 07:47 | 51075 | 1 | DD14A | 71.78 | 6 | 63 | 123 | 120.2 | 123.43 | 45.417 | 4388 | 247 | 1329 | 3.317 | 37.085 | 59.094 | 78.71 | 78.07 | 0 | 0 | 16.384 | 21.4688 | 29.033 | 37.5625 | 0 | 0 | 0 | 0 | 3000 | 618 | 2400 | 184 | 0 | 0 | 0 | 0 | 0 | 200 | 450 | 1630 | 1286.1 | 0.0479 | 0.0312 | 0.001 | 0.0037 | 0.0139 | 0.52 | 0.0206 | 0.0295 | 0.0207 | 0.0114 | 0.0083 | 0.015 | 0.0981 | 0.0226 | 2412/13R1 | 140.8 | 82.4 | 58.4 | 0 | 0 | 28.3 | 0 | 84.3 | 0 | 0 | 0 | 0 | 0 | 0 | 0 | 0 | 0 | 0 | 0 | 0 | 0 | 0 | 28.2 | 0 | 0 | 0 | 0 | 0 | 1567 | 1642 | 1656 | 1630 | 18.8 | 1437.6 | 1467.6 | 1286.1 | -23.72 | 254.54 | 248.44 | 252.88
2025-06-27 | 26 | Juin | 2025-06-27 05:01 | 2025-06-27 06:35 | 51074 | 1 | DD14A | 94.4 | 3 | 60 | 122 | 119.4 | 123.256 | 44.85 | 4151 | 240 | 970 | 3.617 | 33.733 | 57.719 | 75.12 | 77.22 | 0 | 0 | 16.533 | 22.375 | 28.316 | 35.24995 | 0 | 0 | 0 | 0 | 3000 | 617 | 2400 | 183 | 0 | 0 | 0 | 0 | 0 | 200 | 420 | 1661 | 1218.1 | 0.0409 | 0.0263 | 0.001 | 0.0058 | 0.0175 | 0.543 | 0.0197 | 0.0304 | 0.0263 | 0.0097 | 0.0062 | 0.0124 | 0.0777 | 0.0221 | 2412/13R1 | 139.8 | 76.8 | 63 | 0 | 0 | 27.5 | 0 | 84.1 | 0 | 0 | 0 | 0 | 0 | 0 | 0 | 0 | 0 | 0 | 0 | 0 | 0 | 0 | 28.2 | 0 | 0 | 0 | 0 | 0 | 1621 | 1616 | 1693 | 1661 | 767.8 | 954.6 | 1666.1 | 1218.1 | 219.87 | 238.59 | 237.64 | 232.03
2025-06-26 | 26 | Juin | 2025-06-27 04:02 | 2025-06-27 05:01 | 51073 | 1 | DD14A | 58.53 | 1 | 58 | 125 | 119 | 98.533 | 43.717 | 4249 | 237 | 1294 | 3.767 | 33.186 | 57.781 | 76.79 | 79.3 | 0 | 0 | 14.5 | 20.375 | 29.217 | 37.3438 | 0 | 0 | 0 | 0 | 3000 | 617 | 2400 | 183 | 0 | 0 | 0 | 0 | 0 | 200 | 450 | 1660 | 1230.4 | 0.0536 | 0.0372 | 0.001 | 0.0034 | 0.0146 | 0.388 | 0.0171 | 0.0431 | 0.0328 | 0.007 | 0.0053 | 0.0241 | 0.0521 | 0.0203 | 2412/13R1 | 140.6 | 81.2 | 59.4 | 0 | 0 | 27 | 0 | 85 | 0 | 0 | 0 | 0 | 0 | 0 | 0 | 0 | 0 | 0 | 0 | 0 | 0 | 0 | 28.6 | 0 | 0 | 0 | 0 | 0 | 1617 | 1664 | 1669 | 1660 | 713.8 | 1099.3 | 1327.3 | 1230.4 | 216.68 | 222.87 | 233.99 | 233.32
2025-06-26 | 26 | Juin | 2025-06-27 02:59 | 2025-06-27 04:02 | 51072 | 1 | DD14A | 62.78 | 4 | 60 | 124 | 121.5 | 122.819 | 45.233 | 4181 | 239 | 1394 | 3.917 | 31.66 | 59.5 | 78.73 | 78.92 | 0 | 0 | 15.217 | 21.0938 | 30.016 | 38.375 | 0 | 0 | 0 | 0 | 3000 | 616 | 2400 | 182 | 0 | 0 | 0 | 0 | 0 | 200 | 495 | 1658 | 1312.5 | 0.0405 | 0.0295 | 0.001 | 0.0036 | 0.0127 | 0.212 | 0.022 | 0.0237 | 0.0303 | 0.0047 | 0.0065 | 0.015 | 0.021 | 0.025 | 2412/13R1 | 140 | 80.8 | 59.2 | 0 | 0 | 28.9 | 0 | 82.7 | 0 | 0 | 0 | 0 | 0 | 0 | 0 | 0 | 0 | 0 | 0 | 0 | 0 | 0 | 28.4 | 0 | 0 | 0 | 0 | 0 | 1577 | 1680 | 1664 | 1658 | 782.3 | 1644.7 | 1304.2 | 1312.5 | 245.18 | 243.76 | 235.42 | 239.15
2025-06-26 | 26 | Juin | 2025-06-27 02:01 | 2025-06-27 02:59 | 51071 | 1 | DD14A | 58.05 | 8 | 63 | 125 | 122.4 | 122.641 | 40.167 | 3727 | 237 | 999 | 3.733 | 33.482 | 51.344 | 67.58 | 76.7 | 0 | 0 | 16.417 | 22 | 23.75 | 29.24985 | 0 | 0 | 0 | 0 | 3000 | 617 | 2400 | 184 | 0 | 0 | 0 | 0 | 0 | 200 | 420 | 1631 | 1109.2 | 0.0449 | 0.0607 | 0.0038 | 0.0039 | 0.0107 | 0.638 | 0.0376 | 0.0266 | 0.0545 | 0.0062 | 0.0044 | 0.0113 | 0.0823 | 0.043 | 2412/13R1 | 140.9 | 80.2 | 60.7 | 0 | 0 | 0 | 0 | 140.9 | 0 | 0 | 0 | 0 | 0 | 0 | 0 | 0 | 0 | 0 | 0 | 0 | 0 | 0 | 0 | 0 | 0 | 0 | 0 | 0 | 1629 | 1639 | 1643 | 1631 | 813.6 | 1032.5 | 1134.3 | 1109.2 | 219.78 | 231.85 | 236.58 | 241.46
2025-06-26 | 26 | Juin | 2025-06-27 01:04 | 2025-06-27 02:01 | 51070 | 1 | DD13B | 57.13 | 3 | 61 | 124 | 124.4 | 123.171 | 38.833 | 3441 | 223 | 717 | 5.85 | 21.197 | 50.938 | 65.1 | 78.7 | 0 | 0 | 15.067 | 20 | 23.767 | 30.9062 | 0 | 0 | 0 | 0 | 2400 | 617 | 2400 | 182 | 152 | 0 | 123 | 0 | 0 | 0 | 368 | 1689 | 916.8 | 0.0555 | 0.106 | 0.001 | 0.0065 | 0.0258 | 0.988 | 0.14 | 0.0444 | 0.161 | 0.0124 | 0.0079 | 0.0183 | 0.0553 | 0.142 | 2506/23R2 | 135.2 | 75.6 | 59.6 | 0 | 0 | 0 | 0 | 14.1 | 26.8 | 0 | 0 | 0 | 28.9 | 0 | 0 | 20.3 | 9.1 | 0 | 0 | 0 | 0 | 0 | 28.7 | 7.3 | 0 | 0 | 0 | 0 | 1657 | 1652 | 1688 | 1689 | 659.7 | 636.1 | 892 | 916.8 | 189.16 | 189.2 | 194.5 | 195.97
2025-06-26 | 26 | Juin | 2025-06-26 18:48 | 2025-06-27 01:04 | 51069 | 1 | DD13B | 61.53667 | 1 | 59 | 123 | 118.5 | 123.179 | 43.567 | 4299 | 238 | 1000 | 5.417 | 22.708 | 55.5 | 73.46 | 76.43 | 0 | 0 | 15.483 | 20.0313 | 28.084 | 35.4062 | 0 | 0 | 0 | 0 | 2400 | 616 | 2400 | 182 | 152 | 0 | 122 | 0 | 0 | 0 | 368 | 1639 | 932.1 | 0.0732 | 0.101 | 0.001 | 0.0052 | 0.0275 | 0.944 | 0.12 | 0.0187 | 0.145 | 0.008 | 0.0058 | 0.0163 | 0.0612 | 0.12 | 2506/23R2 | 135.7 | 78.6 | 57.1 | 0 | 0 | 0 | 0 | 13.3 | 27.1 | 0 | 0 | 0 | 38.8 | 0 | 0 | 20 | 8.4 | 0 | 0 | 0 | 0 | 0 | 28.1 | 0 | 0 | 0 | 0 | 0 | 1602 | 1637 | 1650 | 1639 | 260.4 | 835.1 | 1088.5 | 932.1 | 150.69 | 217.34 | 229.75 | 224.33
2025-06-26 | 26 | Juin | 2025-06-26 17:44 | 2025-06-26 18:48 | 51068 | 1 | S355T | 53.34667 | 8 | 66 | 127 | 129.8 | 122.444 | 39.3 | 3734 | 233 | 741 | 3.567 | 35.607 | 50.094 | 65.27 | 76.48 | 0 | 0 | 15.167 | 20.2813 | 24.133 | 29.78175 | 0 | 0 | 0 | 0 | 2400 | 615 | 2400 | 182 | 152 | 1709 | 0 | 0 | 0 | 0 | 275 | 1648 | 643.5 | 0.0948 | 0.168 | 0.001 | 0.0071 | 0.0222 | 1.1 | 0.143 | 0.149 | 1.11 | 0.017 | 0.01 | 0.0111 | 0.0683 | 0.149 | 2506/23R4 | 131.4 | 81.5 | 49.9 | 0 | 0 | 0 | 0 | 0 | 30.5 | 0 | 0 | 0 | 37.3 | 0 | 0 | 21.7 | 7.8 | 0 | 0 | 0 | 0 | 0 | 27 | 7.1 | 0 | 0 | 0 | 0 | 1599 | 1677 | 1652 | 1648 | 95.1 | 882.1 | 192.5 | 643.5 | 78.24 | 199.65 | 101.4 | 192.22
2025-06-26 | 26 | Juin | 2025-06-26 16:41 | 2025-06-26 17:44 | 51067 | 1 | S355T | 63.02 | 3 | 62 | 126 | 122 | 122.873 | 39.767 | 3501 | 231 | 844 | 3.3 | 38.182 | 50.938 | 65.83 | 76.85 | 0 | 0 | 14.95 | 20.0938 | 24.817 | 30.8086 | 0 | 0 | 0 | 0 | 2400 | 616 | 2400 | 183 | 152 | 1711 | 0 | 0 | 0 | 0 | 296 | 1661 | 576.2 | 0.104 | 0.129 | 0.001 | 0.0036 | 0.0228 | 0.415 | 0.122 | 0.153 | 1.14 | 0.0127 | 0.0089 | 0.0136 | 0.07 | 0.134 | 2506/23R4 | 130.6 | 78.7 | 51.9 | 0 | 0 | 0 | 0 | 0 | 31.5 | 0 | 0 | 0 | 36.8 | 0 | 0 | 21.5 | 7.1 | 0 | 0 | 0 | 0 | 0 | 25.8 | 7.9 | 0 | 0 | 0 | 0 | 1606 | 1643 | 1653 | 1661 | 324.2 | 525.5 | 34.5 | 576.2 | 164.63 | 180.05 | -25.43 | 177.05
2025-06-26 | 26 | Juin | 2025-06-26 15:42 | 2025-06-26 16:41 | 51066 | 1 | S355T | 59.68 | 1 | 61 | 131 | 131.1 | 122.684 | 38.733 | 3401 | 208 | 765 | 3.767 | 34.779 | 50.125 | 64.3 | 77.65 | 0 | 0 | 14.4 | 19.625 | 24.333 | 30.4648 | 0 | 0 | 0 | 0 | 2400 | 616 | 2400 | 184 | 152 | 1713 | 0 | 0 | 0 | 0 | 275 | 1642 | 573.7 | 0.116 | 0.14 | 0.001 | 0.0058 | 0.029 | 0.561 | 0.14 | 0.158 | 1.11 | 0.011 | 0.0099 | 0.0126 | 0.0451 | 0.163 | 2506/23R4 | 128.7 | 76.8 | 51.9 | 0 | 0 | 0 | 0 | 0 | 32.2 | 0 | 0 | 0 | 32.8 | 0 | 0 | 21.5 | 8.4 | 0 | 0 | 0 | 0 | 0 | 26.5 | 7.3 | 0 | 0 | 0 | 0 | 1629 | 1663 | 1665 | 1642 | 363.9 | 443.3 | 728.2 | 573.7 | 160.64 | 156.71 | 192.08 | 187.04
2025-06-26 | 26 | Juin | 2025-06-26 14:41 | 2025-06-26 15:42 | 51065 | 1 | S355T | 60.33 | 4 | 63 | 130 | 125.2 | 122.752 | 39.8 | 3522 | 229 | 810 | 3.517 | 36.967 | 50.906 | 65.72 | 76.74 | 0 | 0 | 15.4 | 20.2188 | 24.4 | 30.625 | 0 | 0 | 0 | 0 | 2400 | 616 | 2400 | 182 | 152 | 1713 | 0 | 0 | 0 | 0 | 236 | 1668 | 587 | 0.099 | 0.136 | 0.001 | 0.0039 | 0.024 | 0.525 | 0.147 | 0.149 | 1.1 | 0.0189 | 0.0088 | 0.0107 | 0.0463 | 0.147 | 2506/23R4 | 129.3 | 76.7 | 52.6 | 0 | 0 | 0 | 0 | 0 | 32.8 | 0 | 0 | 0 | 35.4 | 0 | 0 | 21.8 | 7.1 | 0 | 0 | 0 | 0 | 0 | 25 | 7.2 | 0 | 0 | 0 | 0 | 1619 | 1626 | 1668 |  | 448.4 | 377.7 | 587 |  | 181.42 | 165.01 | 174.62
2025-06-26 | 26 | Juin | 2025-06-26 13:47 | 2025-06-26 14:41 | 51064 | 1 | S355T | 54.52 | 8 | 66 | 128 | 130.7 | 122.675 | 38.267 | 3476 | 222 | 712 | 3.683 | 34.751 | 50.656 | 64.9 | 79.43 | 0 | 0 | 15 | 20.1875 | 23.266 | 30.4375 | 0 | 0 | 0 | 0 | 2400 | 616 | 2400 | 183 | 152 | 1709 | 0 | 0 | 0 | 0 | 275 | 1676 | 644.2 | 0.142 | 0.135 | 0.001 | 0.0039 | 0.023 | 0.366 | 0.148 | 0.14 | 1.13 | 0.0141 | 0.0085 | 0.012 | 0.0426 | 0.147 | 2506/23R4 | 127.7 | 76.5 | 51.2 | 0 | 0 | 0 | 0 | 0 | 28.9 | 0 | 0 | 0 | 37.3 | 0 | 0 | 20.9 | 7.5 | 0 | 0 | 0 | 0 | 0 | 25.9 | 7.2 | 0 | 0 | 0 | 0 | 1587 | 1688 | 1670 | 1676 | 193.2 | 490.8 | 471.9 | 644.2 | 136.87 | 150.64 | 157.51 | 177.11
2025-06-26 | 26 | Juin | 2025-06-26 12:53 | 2025-06-26 13:47 | 51063 | 1 | S355T | 54.33 | 3 | 63 | 128 | 125.1 | 122.549 | 39.367 | 3479 | 226 | 847 | 3.75 | 34.133 | 51.562 | 66.38 | 78.59 | 0 | 0 | 14.85 | 20.0313 | 24.517 | 31.4687 | 0 | 0 | 0 | 0 | 2400 | 616 | 2400 | 183 | 152 | 1717 | 0 | 0 | 0 | 0 | 320 | 1665 | 533.4 | 0.0962 | 0.127 | 0.001 | 0.0062 | 0.0263 | 0.541 | 0.137 | 0.143 | 1.13 | 0.0164 | 0.0092 | 0.0132 | 0.111 | 0.141 | 2506/23R4 | 130.5 | 80.2 | 50.3 | 0 | 0 | 0 | 0 | 0 | 33.1 | 0 | 0 | 0 | 34.5 | 0 | 0 | 21.5 | 7.8 | 0 | 0 | 0 | 0 | 0 | 26 | 7.6 | 0 | 0 | 0 | 0 | 1614 | 1638 | 1665 |  | 251.1 | 434.7 | 533.4 |  | 141.5 | 168.83 | 169.22
2025-06-26 | 26 | Juin | 2025-06-26 12:00 | 2025-06-26 12:53 | 51062 | 1 | S355T | 52.17 | 1 | 61 | 128 | 127.2 | 122.627 | 38.967 | 3349 | 219 | 947 | 3.5 | 36.571 | 51.5 | 66.32 | 79.3 | 0 | 0 | 14.933 | 20.3438 | 24.034 | 31.125 | 0 | 0 | 0 | 0 | 2400 | 617 | 2400 | 182 | 152 | 1712 | 0 | 0 | 0 | 0 | 293 | 1676 | 604.2 | 0.0924 | 0.136 | 0.001 | 0.0045 | 0.0232 | 0.534 | 0.133 | 0.145 | 1.08 | 0.011 | 0.0084 | 0.0193 | 0.122 | 0.128 | 2506/23R4 | 130.5 | 79.8 | 50.7 | 0 | 0 | 0 | 0 | 6.5 | 28.1 | 0 | 0 | 0 | 34.2 | 0 | 0 | 20.7 | 6.7 | 0 | 0 | 0 | 0 | 0 | 27.3 | 7 | 0 | 0 | 0 | 0 | 1611 | 1620 | 1676 |  | 401.9 | 317.2 | 604.2 |  | 177.71 | 155.43 | 172.4
2025-06-26 | 26 | Juin | 2025-06-26 10:28 | 2025-06-26 12:00 | 51061 | 1 | S355T | 91.93 | 4 | 62 | 129 | 124.5 | 122.782 | 42.4 | 3900 | 237 | 1420 | 3.767 | 34.248 | 55.25 | 73.73 | 78.18 | 0 | 0 | 14.983 | 20.1563 | 27.417 | 35.0313 | 0 | 0 | 0 | 0 | 2400 | 616 | 2400 | 184 | 151 | 1710 | 0 | 0 | 0 | 0 | 336 | 1657 | 820.3 | 0.111 | 0.123 | 0.001 | 0.0055 | 0.0263 | 0.723 | 0.133 | 0.144 | 1.09 | 0.01 | 0.0086 | 0.0162 | 0.0599 | 0.137 | 2506/23R4 | 135.8 | 79.5 | 56.3 | 0 | 0 | 0 | 0 | 7.4 | 30.1 | 0 | 0 | 0 | 34.9 | 0 | 0 | 22.4 | 7.4 | 0 | 0 | 0 | 0 | 0 | 26.1 | 7.5 | 0 | 0 | 0 | 0 | 1593 | 1579 | 1617 | 1657 | 311.2 | 396.5 | 508 | 820.3 | 168.68 | 194.1 | 191.68 | 205.17
2025-06-26 | 26 | Juin | 2025-06-26 09:30 | 2025-06-26 10:28 | 51060 | 1 | S355T | 58.02 | 8 | 64 | 125 | 127.4 | 123.101 | 40.25 | 3555 | 226 | 1066 | 3.267 | 38.265 | 53.188 | 69.14 | 79.29 | 0 | 0 | 14.95 | 20.4688 | 25.3 | 32.6875 | 0 | 0 | 0 | 0 | 2400 | 617 | 2400 | 182 | 152 | 1711 | 0 | 0 | 0 | 0 | 338 | 1666 | 820.3 | 0.0783 | 0.11 | 0.001 | 0.0049 | 0.0253 | 0.601 | 0.126 | 0.13 | 1.05 | 0.0093 | 0.0078 | 0.0208 | 0.0624 | 0.123 | 2506/23R4 | 134 | 78.4 | 55.6 | 0 | 0 | 0 | 0 | 7.3 | 29.1 | 0 | 0 | 0 | 34.6 | 0 | 0 | 22.3 | 7.1 | 0 | 0 | 0 | 0 | 0 | 26 | 7.6 | 0 | 0 | 0 | 0 | 1589 | 1634 | 1666 |  | 397.8 | 660.1 | 820.3 |  | 188.91 | 201.69 | 200.28
2025-06-26 | 26 | Juin | 2025-06-26 08:36 | 2025-06-26 09:30 | 51059 | 1 | S355T | 54.58 | 3 | 62 | 129 | 126.3 | 123.178 | 39.917 | 3471 | 226 | 937 | 3.183 | 40.524 | 52.156 | 67.32 | 78.4 | 0 | 0 | 14.85 | 20.0938 | 25.067 | 31.9688 | 0 | 0 | 0 | 0 | 2400 | 616 | 2400 | 183 | 151 | 1713 | 0 | 0 | 0 | 0 | 313 | 1668 | 770.9 | 0.148 | 0.106 | 0.0089 | 0.0056 | 0.0265 | 0.678 | 0.119 | 0.141 | 1.01 | 0.0116 | 0.0066 | 0.0161 | 0.0547 | 0.113 | 2506/23R4 | 136.5 | 76.7 | 59.8 | 0 | 0 | 0 | 0 | 6.9 | 29.9 | 0 | 0 | 0 | 36.4 | 0 | 0 | 21.3 | 7.4 | 0 | 0 | 0 | 0 | 0 | 27.2 | 7.4 | 0 | 0 | 0 | 0 | 1569 | 1622 | 1668 |  | 403.8 | 557.5 | 770.9 |  | 200.88 | 195.8 | 194.64
2025-06-26 | 26 | Juin | 2025-06-26 07:36 | 2025-06-26 08:36 | 51058 | 1 | DD13A | 59.63 | 1 | 59 | 131 | 128.1 | 102.118 | 39.05 | 3694 | 233 | 708 | 3.717 | 35.247 | 49.848 | 64.77 | 76.59 | 0 | 0 | 15.767 | 20.28134 | 23.283 | 29.4414 | 0 | 0 | 0 | 0 | 2400 | 616 | 2400 | 183 | 151 | 0 | 116 | 0 | 0 | 0 | 445 | 1687 | 1181.5 | 0.0928 | 0.102 | 0.001 | 0.0044 | 0.027 | 0.695 | 0.105 | 0.0363 | 0.156 | 0.0187 | 0.007 | 0.0127 | 0.101 | 0.103 | 2506/23R3 | 130.4 | 79.8 | 50.6 | 0 | 6.9 | 0 | 0 | 11.4 | 33.2 | 0 | 0 | 0 | 22.4 | 0 | 0 | 13 | 7.2 | 0 | 0 | 0 | 0 | 0 | 29.1 | 7.2 | 0 | 0 | 0 | 0 | 1615 | 1685 | 1701 | 1687 | 694.8 | 1059.2 | 1372.6 | 1181.5 | 215.78 | 208.74 | 219.08 | 215.67
2025-06-26 | 26 | Juin | 2025-06-26 06:39 | 2025-06-26 07:36 | 51057 | 1 | DD13A | 57.45 | 4 | 61 | 130 | 124.8 | 124.604 | 40.967 | 3939 | 235 | 868 | 3.933 | 33.051 | 53.496 | 69.82 | 78.35 | 0 | 0 | 16.717 | 22.75 | 24.25 | 30.7461 | 0 | 0 | 0 | 0 | 2400 | 617 | 2400 | 184 | 151 | 0 | 112 | 0 | 0 | 0 | 420 | 1684 | 1139.4 | 0.0766 | 0.105 | 0.001 | 0.0045 | 0.025 | 0.537 | 0.112 | 0.0422 | 0.138 | 0.0151 | 0.008 | 0.0146 | 0.0439 | 0.119 | 2506/23R3 | 138 | 77.9 | 60.1 | 0 | 6.9 | 0 | 0 | 13.8 | 27.1 | 0 | 0 | 0 | 24.4 | 0 | 0 | 21.1 | 7.9 | 0 | 0 | 0 | 0 | 0 | 29.3 | 7.5 | 0 | 0 | 0 | 0 | 1602 | 1679 | 1666 | 1684 | 261.1 | 823.1 | 875.7 | 1139.4 | 150.88 | 193.48 | 205.08 | 214.64
2025-06-26 | 26 | Juin | 2025-06-26 05:41 | 2025-06-26 06:39 | 51056 | 1 | DD13A | 57.77 | 8 | 63 | 125 | 126.5 | 124.591 | 39.933 | 3752 | 232 | 794 | 3.9 | 32.051 | 51.781 | 67.23 | 77.8 | 0 | 0 | 14.267 | 19 | 25.666 | 32.75 | 0 | 0 | 0 | 0 | 2400 | 617 | 2400 | 184 | 152 | 0 | 111 | 0 | 0 | 0 | 420 | 1674 | 1106.9 | 0.0805 | 0.0822 | 0.001 | 0.0042 | 0.0254 | 0.584 | 0.114 | 0.0338 | 0.14 | 0.0162 | 0.0072 | 0.0142 | 0.0772 | 0.116 | 2506/23R3 | 136.1 | 75.2 | 60.9 | 0 | 6.9 | 0 | 0 | 13.3 | 27.1 | 0 | 0 | 0 | 25.6 | 0 | 0 | 20.2 | 7.4 | 0 | 0 | 0 | 0 | 0 | 28.4 | 7.2 | 0 | 0 | 0 | 0 | 1601 | 1658 | 1670 | 1674 | 607.6 | 36.8 | 942.3 | 1106.9 | 213.53 | -23.38 | 208.29 | 217.94
2025-06-25 | 26 | Juin | 2025-06-26 04:44 | 2025-06-26 05:41 | 51055 | 1 | DD13A | 56.82 | 3 | 62 | 126 | 122.3 | 124.877 | 42.6 | 3908 | 233 | 825 | 3.717 | 33.901 | 54.031 | 70.08 | 76.1 | 0 | 0 | 14.917 | 20.125 | 27.683 | 33.875 | 0 | 0 | 0 | 0 | 2400 | 617 | 2400 | 181 | 151 | 0 | 113 | 0 | 0 | 0 | 428 | 1663 | 1124.5 | 0.069 | 0.086 | 0.001 | 0.0048 | 0.0276 | 0.647 | 0.133 | 0.0433 | 0.135 | 0.0127 | 0.0076 | 0.0158 | 0.039 | 0.132 | 2412/23R3 | 136.8 | 80.7 | 56.1 | 0 | 6.6 | 0 | 0 | 12.7 | 27.3 | 0 | 0 | 0 | 26.4 | 0 | 0 | 20 | 7.9 | 0 | 0 | 0 | 0 | 0 | 28.3 | 7.6 | 0 | 0 | 0 | 0 | 1595 | 1645 | 1650 | 1663 | 561.5 | 825.6 | 849.4 | 1124.5 | 210.99 | 212.16 | 211.53 | 225.08
2025-06-25 | 26 | Juin | 2025-06-26 03:47 | 2025-06-26 04:44 | 51054 | 1 | DD13A | 57.25 | 1 | 60 | 127 | 127.3 | 125.047 | 41.1 | 3914 | 234 | 605 | 3.95 | 32.152 | 52.5 | 67.66 | 76.64 | 0 | 0 | 14.85 | 20.125 | 26.25 | 32.3437 | 0 | 0 | 0 | 0 | 2400 | 616 | 2400 | 181 | 152 | 0 | 114 | 0 | 0 | 0 | 405 | 1667 | 1045.8 | 0.0815 | 0.0807 | 0.001 | 0.0028 | 0.0232 | 0.786 | 0.12 | 0.0415 | 0.132 | 0.0117 | 0.0082 | 0.0195 | 0.0355 | 0.125 | 2412/23R3 | 136.4 | 77.2 | 59.2 | 0 | 6.9 | 0 | 0 | 11.8 | 27 | 0 | 0 | 0 | 29 | 0 | 0 | 19.6 | 7.1 | 0 | 0 | 0 | 0 | 0 | 27.5 | 7.5 | 0 | 0 | 0 | 0 | 1578 | 1666 | 1660 | 1667 | 348.3 | 866 | 848.1 | 1045.8 | 185.11 | 204.26 | 205.99 | 217.57
2025-06-25 | 26 | Juin | 2025-06-26 02:51 | 2025-06-26 03:47 | 51053 | 1 | DD13A | 55.73 | 4 | 62 | 120 | 116.8 | 125.093 | 40.417 | 3663 | 226 | 695 | 4 | 30 | 52.844 | 67.59 | 78.45 | 0 | 0 | 14.817 | 20.125 | 25.6 | 32.6875 | 0 | 0 | 0 | 0 | 2400 | 616 | 2400 | 182 | 152 | 0 | 115 | 0 | 0 | 0 | 398 | 1687 | 1030.5 | 0.105 | 0.12 | 0.0019 | 0.0043 | 0.0271 | 0.759 | 0.123 | 0.033 | 0.16 | 0.0203 | 0.0074 | 0.0154 | 0.0463 | 0.126 | 2412/23R3 | 136.6 | 76.7 | 59.9 | 0 | 7.3 | 0 | 0 | 13 | 27.4 | 0 | 0 | 0 | 24.6 | 0 | 0 | 20.3 | 7.6 | 0 | 0 | 0 | 0 | 0 | 28.7 | 7.7 | 0 | 0 | 0 | 0 | 1564 | 1704 | 1688 | 1687 | 209.1 | 973.9 | 878.4 | 1030.5 | 155.17 | 192.27 | 193.37 | 205.64
2025-06-25 | 26 | Juin | 2025-06-26 01:56 | 2025-06-26 02:51 | 51052 | 1 | DD13A | 55.17 | 8 | 63 | 121 | 121.9 | 104.21 | 40.85 | 3771 | 231 | 818 | 3.633 | 33.303 | 53.438 | 69.04 | 78.49 | 0 | 0 | 14.867 | 20.0313 | 25.984 | 33.375 | 0 | 0 | 0 | 0 | 2400 | 616 | 2400 | 183 | 152 | 0 | 112 | 0 | 0 | 0 | 398 | 1689 | 1018 | 0.0892 | 0.0807 | 0.001 | 0.0035 | 0.0275 | 0.803 | 0.16 | 0.0258 | 0.147 | 0.0146 | 0.0075 | 0.0135 | 0.0749 | 0.146 | 2412/23R3 | 136.7 | 79.7 | 57 | 0 | 7.3 | 0 | 0 | 13.4 | 27 | 0 | 0 | 0 | 25.3 | 0 | 0 | 20.7 | 7.2 | 0 | 0 | 0 | 0 | 0 | 28.3 | 7.5 | 0 | 0 | 0 | 0 | 1592 | 1661 | 1670 | 1689 | 387.2 | 755.4 | 881.4 | 1018 | 185.29 | 196.94 | 203.39 | 203.65
2025-06-25 | 26 | Juin | 2025-06-26 01:01 | 2025-06-26 01:56 | 51051 | 1 | DD13A | 54.85 | 3 | 62 | 125 | 121.2 | 125.26 | 40.633 | 3799 | 232 | 837 | 3.883 | 32.189 | 51.719 | 67.48 | 76.37 | 0 | 0 | 15.067 | 20.2188 | 25.567 | 31.5 | 0 | 0 | 0 | 0 | 2400 | 618 | 2400 | 183 | 152 | 0 | 113 | 0 | 0 | 0 | 405 | 1692 | 1048.2 | 0.118 | 0.127 | 0.001 | 0.0058 | 0.0275 | 0.729 | 0.11 | 0.0364 | 0.158 | 0.0149 | 0.0086 | 0.0185 | 0.047 | 0.111 | 2412/23R3 | 136.2 | 76.8 | 59.4 | 0 | 7.1 | 0 | 0 | 13.5 | 28.1 | 0 | 0 | 0 | 23.9 | 0 | 0 | 20.4 | 7.4 | 0 | 0 | 0 | 0 | 0 | 28.2 | 7.6 | 0 | 0 | 0 | 0 | 1611 | 1687 | 1689 | 1692 | 214.7 | 752.7 | 891.5 | 1048.2 | 131.62 | 182.58 | 193.91 | 204.17
2025-06-25 | 26 | Juin | 2025-06-25 18:19 | 2025-06-26 01:01 | 51050 | 1 | DD13A | 58.68 | 1 | 60 | 127 | 126.1 | 125.458 | 45.733 | 4041 | 249 | 1311 | 3.517 | 36.114 | 56.5 | 75.01 | 74.13 | 0 | 0 | 16.5 | 20.4688 | 29.233 | 35.9378 | 0 | 0 | 0 | 0 | 2400 | 615 | 2400 | 183 | 152 | 0 | 112 | 0 | 0 | 0 | 375 | 1627 | 950.2 | 0.0769 | 0.109 | 0.001 | 0.0039 | 0.0255 | 0.517 | 0.122 | 0.0337 | 0.1 | 0.013 | 0.005 | 0.0163 | 0.0761 | 0.0985 | 2412/23R3 | 136.4 | 77.6 | 58.8 | 0 | 7.3 | 0 | 0 | 13.4 | 27.2 | 0 | 0 | 0 | 32.9 | 0 | 0 | 20.2 | 6.8 | 0 | 0 | 0 | 0 | 0 | 28.6 | 0 | 0 | 0 | 0 | 0 | 1602 | 1605 | 1643 | 1627 | 261.1 | 746.7 | 979.6 | 950.2 | 150.88 | 226.52 | 225.81 | 232.27
2025-06-25 | 26 | Juin | 2025-06-25 17:15 | 2025-06-25 18:19 | 51049 | 1 | DD14A | 64.43 | 4 | 61 | 123 | 120.2 | 99.838 | 44.5 | 4278 | 238 | 1378 | 3.167 | 38.842 | 55.531 | 74.98 | 74.87 | 0 | 0 | 18.266 | 21.71875 | 26.234 | 33.71875 | 0 | 0 | 0 | 0 | 3000 | 616 | 2400 | 182 | 0 | 0 | 0 | 0 | 0 | 200 | 495 | 1655 | 1334.1 | 0.0479 | 0.0323 | 0.0039 | 0.0041 | 0.0164 | 0.445 | 0.016 | 0.0251 | 0.0249 | 0.005 | 0.0069 | 0.0163 | 0.0085 | 0.0188 | 2412/13R1 | 134 | 78.4 | 55.6 | 0 | 0 | 24.9 | 0 | 82.5 | 0 | 0 | 0 | 0 | 0 | 0 | 0 | 0 | 0 | 0 | 0 | 0 | 0 | 0 | 26.6 | 0 | 0 | 0 | 0 | 0 | 1551 | 1637 | 1641 | 1655 | 621.7 | 1078.4 | 1181.6 | 1334.1 | 242.44 | 236.13 | 240.67 | 241.98
2025-06-25 | 26 | Juin | 2025-06-25 16:15 | 2025-06-25 17:15 | 51048 | 1 | DD14A | 59.97 | 1 | 60 | 131 | 128.2 | 133.716 | 43.65 | 4333 | 240 | 1349 | 4 | 32.75 | 56.281 | 75.78 | 77.36 | 0 | 0 | 15.733 | 21.1563 | 27.916 | 35.0625 | 0 | 0 | 0 | 0 | 3000 | 617 | 2400 | 183 | 0 | 0 | 0 | 0 | 0 | 200 | 445 | 1650 | 1328.9 | 0.0546 | 0.0417 | 0.001 | 0.0029 | 0.0135 | 0.537 | 0.0185 | 0.0398 | 0.0267 | 0.0154 | 0.0065 | 0.0089 | 0.0491 | 0.0212 | 2412/13R1 | 137.6 | 78.9 | 58.7 | 0 | 0 | 27.3 | 0 | 82.7 | 0 | 0 | 0 | 0 | 0 | 0 | 0 | 0 | 0 | 0 | 0 | 0 | 0 | 0 | 27.6 | 0 | 0 | 0 | 0 | 0 | 1617 | 1653 | 1651 | 1650 | 835.1 | 1286 | 1195.7 | 1328.9 | 228.22 | 240.37 | 236.11 | 244.41
2025-06-25 | 26 | Juin | 2025-06-25 15:17 | 2025-06-25 16:15 | 51047 | 1 | DD14A | 57.43 | 7 | 57 | 129 | 124.3 | 114.482 | 42.367 | 3848 | 234 | 1172 | 3.933 | 32.797 | 54.562 | 71.86 | 77.27 | 0 | 0 | 15.4 | 20.5938 | 26.967 | 33.9375 | 0 | 0 | 0 | 0 | 3000 | 617 | 2400 | 182 | 0 | 0 | 0 | 0 | 0 | 200 | 445 | 1681 | 1293.5 | 0.0534 | 0.0379 | 0.001 | 0.0036 | 0.0158 | 0.504 | 0.0183 | 0.0371 | 0.0556 | 0.0197 | 0.0056 | 0.0068 | 0.104 | 0.0198 | 2412/13R1 | 134.5 | 81.9 | 52.6 | 0 | 0 | 27.7 | 0 | 78.9 | 0 | 0 | 0 | 0 | 0 | 0 | 0 | 0 | 0 | 0 | 0 | 0 | 0 | 0 | 27.9 | 0 | 0 | 0 | 0 | 0 | 1630 | 1718 | 1715 | 1681 | 905.7 | 1668.1 | 1684.7 | 1293.5 | 227.11 | 224.16 | 226.51 | 225.58
2025-06-25 | 26 | Juin | 2025-06-25 14:14 | 2025-06-25 15:17 | 51046 | 1 | DD14A | 63.85 | 3 | 61 | 128 | 130 | 133.552 | 43.817 | 3978 | 227 | 1105 | 2.817 | 45.444 | 55.469 | 72.85 | 75.96 | 0 | 0 | 16.817 | 22.4688 | 27 | 32.9374 | 0 | 0 | 0 | 0 | 3000 | 617 | 2400 | 181 | 0 | 0 | 0 | 0 | 0 | 200 | 445 | 1671 | 1341.1 | 0.045 | 0.0297 | 0.001 | 0.0037 | 0.0126 | 0.558 | 0.0187 | 0.0324 | 0.0386 | 0.0179 | 0.0061 | 0.0076 | 0.098 | 0.0225 | 2412/13R1 | 131.6 | 82.6 | 49 | 0 | 0 | 26.7 | 0 | 76.9 | 0 | 0 | 0 | 0 | 0 | 0 | 0 | 0 | 0 | 0 | 0 | 0 | 0 | 0 | 28 | 0 | 0 | 0 | 0 | 0 | 1601 | 1641 | 1663 | 1671 | 891.1 | 1034.6 | 1251.4 | 1341.1 | 241.69 | 230.91 | 232.93 | 233.67
2025-06-25 | 26 | Juin | 2025-06-25 13:14 | 2025-06-25 14:14 | 51045 | 1 | DD14A | 59.38 | 4 | 61 | 128 | 126.1 | 114.854 | 42.567 | 4146 | 234 | 1016 | 3.55 | 36.056 | 55.66 | 73.21 | 78.46 | 0 | 0 | 14.95 | 20.6289 | 27.617 | 35 | 0 | 0 | 0 | 0 | 3000 | 618 | 2400 | 182 | 0 | 0 | 0 | 0 | 0 | 200 | 445 | 1677 | 1605.8 | 0.0415 | 0.0314 | 0.001 | 0.0034 | 0.0149 | 0.769 | 0.0218 | 0.0228 | 0.0308 | 0.0166 | 0.0065 | 0.0145 | 0.058 | 0.0244 | 2412/13R1 | 125.2 | 79.9 | 45.3 | 0 | 0 | 27.6 | 0 | 70.4 | 0 | 0 | 0 | 0 | 0 | 0 | 0 | 0 | 0 | 0 | 0 | 0 | 0 | 0 | 27.2 | 0 | 0 | 0 | 0 | 0 | 1573 | 1688 | 1681 | 1677 | 578.2 | 1721.6 | 1585.5 | 1605.8 | 225.12 | 242.77 | 240.52 | 243.63
2025-06-25 | 26 | Juin | 2025-06-25 12:09 | 2025-06-25 13:14 | 51044 | 1 | DD14A | 65.52 | 1 | 60 | 128 | 129 | 133.907 | 44.017 | 4116 | 238 | 1074 | 3.133 | 40.851 | 55.062 | 72.78 | 75.06 | 0 | 0 | 14.483 | 19.4414 | 29.534 | 35.49607 | 0 | 0 | 0 | 0 | 3000 | 617 | 2440 | 182 | 0 | 0 | 0 | 0 | 0 | 100 | 445 | 1657 | 1407.3 | 0.0247 | 0.0256 | 0.001 | 0.0038 | 0.0123 | 0.393 | 0.0264 | 0.0299 | 0.0281 | 0.0159 | 0.007 | 0.0082 | 0.0645 | 0.029 | 2412/13R1 | 131.9 | 81.2 | 50.7 | 0 | 0 | 27.5 | 0 | 75.4 | 0 | 0 | 0 | 0 | 0 | 0 | 0 | 0 | 0 | 0 | 0 | 0 | 0 | 0 | 29 | 0 | 0 | 0 | 0 | 0 | 1579 | 1645 | 1678 | 1657 | 750.6 | 1291.1 | 1692.5 | 1407.3 | 241.05 | 245.01 | 246.95 | 244.81
2025-06-25 | 26 | Juin | 2025-06-25 10:31 | 2025-06-25 12:09 | 51043 | 1 | DD14A | 97.5 | 7 | 57 | 126 | 123.4 | 114.748 | 45.667 | 4162 | 240 | 1542 | 2.667 | 47.25 | 56.742 | 76.53 | 74.55 | 0 | 0 | 14.217 | 19.1211 | 31.45 | 37.55859 | 0 | 0 | 0 | 0 | 3000 | 617 | 2400 | 182 | 0 | 0 | 0 | 0 | 0 | 100 | 450 | 1635 | 1228.8 | 0.059 | 0.0273 | 0.001 | 0.0035 | 0.0129 | 0.865 | 0.0224 | 0.0281 | 0.0277 | 0.0085 | 0.0058 | 0.0106 | 0.0463 | 0.0254 | 2412/13R1 | 129 | 81.1 | 47.9 | 0 | 0 | 27.1 | 0 | 76.4 | 0 | 0 | 0 | 0 | 0 | 0 | 0 | 0 | 0 | 0 | 0 | 0 | 0 | 0 | 25.5 | 0 | 0 | 0 | 0 | 0 | 1569 | 1617 | 1672 | 1635 | 876.1 | 1064 | 1635.8 | 1228.8 | 257.87 | 246.02 | 247.71 | 246.81
2025-06-25 | 26 | Juin | 2025-06-25 09:23 | 2025-06-25 10:31 | 51042 | 1 | DD14A | 68.57 | 3 | 61 | 127 | 128.8 | 133.876 | 45.917 | 4488 | 251 | 1172 | 2.983 | 42.57 | 58.219 | 77.5 | 76.07 | 0 | 0 | 16.733 | 21.9375 | 29.183 | 36.1875 | 0 | 0 | 0 | 0 | 3000 | 615 | 2400 | 183 | 0 | 0 | 0 | 0 | 0 | 400 | 495 | 1658 | 1347.6 | 0.0759 | 0.0502 | 0.001 | 0.0031 | 0.0148 | 0.716 | 0.0308 | 0.0248 | 0.0389 | 0.0102 | 0.0055 | 0.016 | 0.0634 | 0.0332 | 2412/13R1 | 140.9 | 80.1 | 60.8 | 0 | 0 | 28 | 0 | 83.7 | 0 | 0 | 0 | 0 | 0 | 0 | 0 | 0 | 0 | 0 | 0 | 0 | 0 | 0 | 29.2 | 0 | 0 | 0 | 0 | 0 | 1611 | 1651 | 1643 | 1658 | 25.8 | 1073.2 | 1048.3 | 1347.6 | -24.16 | 228.17 | 230.79 | 241.09
2025-06-25 | 26 | Juin | 2025-06-25 08:05 | 2025-06-25 09:23 | 51041 | 1 | DD13B | 77.8 | 4 | 61 | 124 | 124.8 | 115.107 | 42.033 | 3500 | 234 | 1712 | 2.683 | 46.211 | 54.156 | 72.63 | 77.31 | 0 | 0 | 16.533 | 22.7188 | 25.501 | 31.375 | 0 | 0 | 0 | 0 | 3000 | 617 | 2400 | 182 | 0 | 0 | 127 | 0 | 0 | 800 | 398 | 1666 | 1017.6 | 0.0671 | 0.0489 | 0.001 | 0.0025 | 0.0126 | 0.254 | 0.0302 | 0.0267 | 0.154 | 0.0118 | 0.0047 | 0.0099 | 0.0819 | 0.0528 | 2412/13R1 | 140 | 79.3 | 60.7 | 0 | 0 | 0 | 0 | 140 | 0 | 0 | 0 | 0 | 0 | 0 | 0 | 0 | 0 | 0 | 0 | 0 | 0 | 0 | 0 | 0 | 0 | 0 | 0 | 0 | 1642 | 1633 | 1661 | 1666 | 834.6 | 876.5 | 1078 | 1017.6 | 214.58 | 223.07 | 223.06 | 216.11
2025-06-25 | 26 | Juin | 2025-06-25 07:15 | 2025-06-25 08:05 | 51040 | 1 | S355T | 49.95 | 1 | 60 | 128 | 127.3 | 123.802 | 39.667 | 3259 | 214 | 836 | 3.117 | 41.07 | 50.8 | 64.87 | 76.84 | 0 | 0 | 15.5 | 21.25 | 24.17 | 15.4997 | 0 | 0 | 0 | 0 | 2400 | 616 | 2400 | 183 | 152 | 1710 | 0 | 0 | 0 | 0 | 268 | 1661 | 634.2 | 0.0991 | 0.145 | 0.001 | 0.0051 | 0.0257 | 0.736 | 0.121 | 0.141 | 1.15 | 0.0182 | 0.009 | 0.0123 | 0.0566 | 0.126 | 2506/23R4 | 128.7 | 77.9 | 50.8 | 0 | 0 | 0 | 0 | 0 | 33.3 | 0 | 0 | 0 | 33 | 0 | 0 | 22.9 | 6.4 | 0 | 0 | 0 | 0 | 0 | 25.7 | 0 | 7.4 | 0 | 0 | 0 | 1651 | 1650 | 1661 |  | 191.3 | 537.7 | 634.2 |  | 101.48 | 177.94 | 184.1
2025-06-25 | 26 | Juin | 2025-06-25 06:20 | 2025-06-25 07:15 | 51039 | 1 | S355T | 54.7 | 7 | 58 | 131 | 130.2 | 123.994 | 40.183 | 3424 | 225 | 854 | 2.35 | 55.745 | 52.684 | 67.37 | 78.67 | 0 | 0 | 15.683 | 21.0586 | 24.5 | 31.5625 | 0 | 0 | 0 | 0 | 2400 | 616 | 2400 | 181 | 151 | 1717 | 0 | 0 | 0 | 0 | 290 | 1649 | 699.9 | 0.078 | 0.114 | 0.001 | 0.0043 | 0.0219 | 0.538 | 0.121 | 0.146 | 1.11 | 0.0114 | 0.0093 | 0.015 | 0.0252 | 0.121 | 2506/23R4 | 133.9 | 79 | 54.9 | 0 | 0 | 0 | 0 | 0 | 36.7 | 0 | 0 | 0 | 35.1 | 0 | 0 | 21.7 | 7 | 0 | 0 | 0 | 0 | 0 | 26.1 | 0 | 7.3 | 0 | 0 | 0 | 1653 | 1610 | 1623 | 1649 | 195.3 | 453.2 | 551.9 | 699.9 | 101.92 | 187.09 | 194.51 | 197.85
2025-06-25 | 26 | Juin | 2025-06-25 05:27 | 2025-06-25 06:20 | 51038 | 1 | S355T | 53.2 | 3 | 61 | 126 | 127.4 | 123.867 | 39.317 | 3346 | 220 | 804 | 2.75 | 45.818 | 52.281 | 66.5 | 79.78 | 0 | 0 | 15.767 | 21.1563 | 23.55 | 31.0938 | 0 | 0 | 0 | 0 | 2400 | 616 | 2400 | 182 | 152 | 1714 | 0 | 0 | 0 | 0 | 253 | 1642 | 588.1 | 0.016 | 0.0451 | 0.001 | 0.0072 | 0.0189 | 0.601 | 0.0247 | 0.152 | 1.1 | 0.0089 | 0.0115 | 0.0199 | 0.0373 | 0.136 | 2506/23R4 | 136.3 | 77.3 | 59 | 0 | 0 | 0 | 0 | 0 | 36.8 | 0 | 0 | 0 | 36 | 0 | 0 | 21.9 | 7.1 | 0 | 0 | 0 | 0 | 0 | 27.2 | 0 | 7.3 | 0 | 0 | 0 | 1584 | 1617 | 1642 |  | 291.3 | 434.8 | 588.1 |  | 168.7 | 180.24 | 188.86
2025-06-24 | 26 | Juin | 2025-06-25 04:33 | 2025-06-25 05:27 | 51037 | 1 | S355T | 54.08 | 4 | 60 | 126 | 126.1 | 124.363 | 40 | 3423 | 221 | 663 | 3 | 42 | 52.438 | 66.32 | 78.66 | 0 | 0 | 15.9 | 21.5 | 24.1 | 30.875 | 0 | 0 | 0 | 0 | 2400 | 616 | 2400 | 182 | 152 | 1712 | 0 | 0 | 0 | 0 | 320 | 1671 | 816.1 | 0.105 | 0.125 | 0.001 | 0.0042 | 0.0234 | 0.457 | 0.17 | 0.159 | 1.16 | 0.0162 | 0.0144 | 0.0148 | 0.0763 | 0.161 | 2506/23R4 | 135.8 | 79.2 | 56.6 | 0 | 0 | 0 | 0 | 0 | 36.7 | 0 | 0 | 0 | 36.3 | 0 | 0 | 21.5 | 7.3 | 0 | 0 | 0 | 0 | 0 | 26.4 | 0 | 7.6 | 0 | 0 | 0 | 1629 | 1646 | 1671 |  | 510.3 | 630.9 | 816.1 |  | 185.49 | 191.85 | 197.19
2025-06-24 | 26 | Juin | 2025-06-25 03:40 | 2025-06-25 04:33 | 51036 | 1 | S355T | 52.88 | 1 | 60 | 127 | 127.9 | 124.691 | 39.067 | 3519 | 225 | 704 | 3.333 | 38.1 | 51.812 | 66.16 | 79.57 | 0 | 0 | 15.55 | 21.3398 | 23.517 | 30.4375 | 0 | 0 | 0 | 0 | 2400 | 617 | 2400 | 182 | 152 | 1708 | 0 | 0 | 0 | 0 | 320 | 1650 | 659.1 | 0.0724 | 0.107 | 0.001 | 0.0043 | 0.0234 | 0.805 | 0.121 | 0.148 | 1.13 | 0.013 | 0.0102 | 0.0158 | 0.0508 | 0.125 | 2506/23R4 | 135.3 | 74.6 | 60.7 | 0 | 0 | 0 | 0 | 0 | 37.4 | 0 | 0 | 0 | 35.2 | 0 | 0 | 21.5 | 7.7 | 0 | 0 | 0 | 0 | 0 | 26 | 0 | 7.5 | 0 | 0 | 0 | 1605 | 1634 | 1646 | 1650 | 389.9 | 511.9 | 519 | 659.1 | 178.74 | 183.01 | 177.51 | 192.9
2025-06-24 | 26 | Juin | 2025-06-25 02:44 | 2025-06-25 03:40 | 51035 | 1 | S355T | 55.85 | 7 | 57 | 126 | 121.6 | 99.761 | 39.55 | 3426 | 221 | 777 | 3.533 | 35.66 | 52.375 | 66.73 | 79.46 | 0 | 0 | 15.533 | 21.2188 | 24.017 | 31.0937 | 0 | 0 | 0 | 0 | 2400 | 617 | 2400 | 183 | 151 | 1716 | 0 | 0 | 0 | 0 | 320 | 1669 | 725.8 | 0.0758 | 0.122 | 0.001 | 0.0052 | 0.0252 | 0.588 | 0.133 | 0.167 | 1.12 | 0.0127 | 0.0108 | 0.0431 | 0.0632 | 0.131 | 2506/23R4 | 135.5 | 75.4 | 60.1 | 0 | 0 | 0 | 0 | 0 | 36.8 | 0 | 0 | 0 | 35.6 | 0 | 0 | 22.4 | 7.4 | 0 | 0 | 0 | 0 | 0 | 26.5 | 0 | 6.8 | 0 | 0 | 0 | 1602 | 1633 | 1669 |  | 328.4 | 609.5 | 725.8 |  | 167.75 | 196.38 | 189.67
2025-06-24 | 26 | Juin | 2025-06-25 01:50 | 2025-06-25 02:44 | 51034 | 1 | S355T | 54.33 | 3 | 61 | 124 | 124.5 | 123.979 | 38.2 | 3363 | 216 | 605 | 3.367 | 36.832 | 52.031 | 65.47 | 81.72 | 0 | 0 | 15.517 | 21.6875 | 22.683 | 30.3122 | 0 | 0 | 0 | 0 | 2400 | 619 | 2400 | 182 | 152 | 1719 | 0 | 0 | 0 | 0 | 320 | 1649 | 672.4 | 0.0726 | 0.109 | 0.001 | 0.0045 | 0.0247 | 0.592 | 0.128 | 0.154 | 1.12 | 0.0103 | 0.0087 | 0.0184 | 0.0655 | 0.128 | 2506/23R4 | 135.1 | 77.5 | 57.6 | 0 | 0 | 0 | 0 | 0 | 36.8 | 0 | 0 | 0 | 35.1 | 0 | 0 | 22 | 7.5 | 0 | 0 | 0 | 0 | 0 | 26.3 | 0 | 7.4 | 0 | 0 | 0 | 1652 | 1649 |  |  | 531.2 | 672.4 |  |  | 175.96 | 194.91
2025-06-24 | 26 | Juin | 2025-06-25 00:54 | 2025-06-25 01:50 | 51033 | 1 | S355T | 55.97 | 4 | 61 | 123 | 122.1 | 124.309 | 42.3 | 3688 | 223 | 888 | 4.2 | 29.286 | 55.344 | 70.95 | 78.5 | 0 | 0 | 16.017 | 21.7188 | 26.283 | 33.5938 | 0 | 0 | 0 | 0 | 2400 | 618 | 2400 | 182 | 151 | 1710 | 0 | 0 | 0 | 0 | 350 | 1664 | 793.1 | 0.0843 | 0.0861 | 0.001 | 0.0042 | 0.0282 | 0.56 | 0.131 | 0.15 | 1.1 | 0.0119 | 0.0085 | 0.02 | 0.0444 | 0.127 | 2506/23R4 | 134.9 | 76.6 | 58.3 | 0 | 0 | 0 | 0 | 3.2 | 33.8 | 0 | 0 | 0 | 34.9 | 0 | 0 | 21.6 | 7.2 | 0 | 0 | 0 | 0 | 0 | 26.6 | 0 | 7.6 | 0 | 0 | 0 | 1608 | 1623 | 1648 | 1664 | 531.3 | 588.9 | 667.1 | 793.1 | 199.86 | 199.28 | 194.87 | 198.89
2025-06-24 | 26 | Juin | 2025-06-24 18:24 | 2025-06-25 00:54 | 51032 | 1 | S355T | 52.85333 | 1 | 59 | 126 | 128.4 | 124.61 | 43.05 | 3643 | 230 | 1654 | 4.033 | 31.24 | 55.594 | 74.24 | 77.48 | 0 | 0 | 17.3 | 22.37505 | 25.75 | 33.1875 | 0 | 0 | 0 | 0 | 2400 | 618 | 2400 | 182 | 152 | 1713 | 0 | 0 | 0 | 0 | 320 | 1653 | 623.6 | [7 empty] | 0.144 | 1.01 | 0.0058 | 0.0076 | 0.0243 | 0.0374 | 0.133 | 2506/23R4 | 135.5 | 76.5 | 59 | 0 | 0 | 0 | 0 | 7.5 | 29.6 | 0 | 0 | 0 | 41.8 | 0 | 0 | 21.8 | 8.4 | 0 | 0 | 0 | 0 | 0 | 26.4 | 0 | 0 | 0 | 0 | 0 | 1602 | 1591 | 1670 | 1653 | 261.1 | 346.6 | 772.3 | 623.6 | 150.88 | 177.69 | 193.68 | 187.2
2025-06-24 | 26 | Juin | 2025-06-24 17:27 | 2025-06-24 18:24 | 51031 | 1 | DD13B | 57.38 | 1 | 60 | 127 | 130.9 | 120.94 | 39.4 | 3760 | 222 | 588 | 4.267 | 29.766 | 51.062 | 65.65 | 77.76 | 0 | 0 | 16.1 | 21.8125 | 23.3 | 29.1875 | 0 | 0 | 0 | 0 | 2400 | 619 | 2400 | 183 | 152 | 0 | 124 | 0 | 0 | 0 | 420 | 1698 | 1109.7 | 0.108 | 0.134 | 0.001 | 0.0051 | 0.0254 | 0.778 | 0.127 | 0.032 | 0.174 | 0.0117 | 0.0079 | 0.0167 | 0.0702 | 0.129 | 2506/23R2 | 135.7 | 75.9 | 59.8 | 0 | 0 | 0 | 0 | 0 | 29.7 | 0 | 0 | 0 | 41.3 | 0 | 0 | 20.4 | 9.1 | 0 | 0 | 0 | 0 | 0 | 28.5 | 6.7 | 0 | 0 | 0 | 0 | 1614 | 1689 | 1702 | 1698 | 315.5 | 833.7 | 1146.9 | 1109.7 | 158.29 | 188.99 | 205.35 | 205.1
2025-06-24 | 26 | Juin | 2025-06-24 16:31 | 2025-06-24 17:27 | 51030 | 1 | DD13B | 56.23 | 7 | 58 | 126 | 125.2 | 123.283 | 39.967 | 3544 | 217 | 624 | 4.233 | 29.764 | 51.344 | 65.41 | 77.08 | 14.917 | 20.0625 | 25.05 | 31.25 | 0 | 0 | 0 | 0 | 0 | 0 | 2400 | 617 | 2400 | 182 | 152 | 0 | 124 | 0 | 0 | 0 | 428 | 1682 | 1123.1 | 0.0716 | 0.0741 | 0.001 | 0.0034 | 0.0257 | 0.528 | 0.136 | 0.0316 | 0.139 | 0.0148 | 0.0069 | 0.0143 | 0.051 | 0.139 | 2506/23R2 | 135.2 | 74.4 | 60.8 | 0 | 0 | 0 | 0 | 0 | 30.1 | 0 | 0 | 0 | 37.4 | 0 | 0 | 20.9 | 9.9 | 0 | 0 | 0 | 0 | 0 | 29.2 | 7.7 | 0 | 0 | 0 | 0 | 1639 | 1667 | 1682 |  | 729.7 | 944.9 | 1123.1 |  | 206.34 | 210.12 | 214.67
2025-06-24 | 26 | Juin | 2025-06-24 15:34 | 2025-06-24 16:31 | 51029 | 1 | DD13B | 56.25 | 3 | 62 | 126 | 126.9 | 123.296 | 40.383 | 3740 | 220 | 673 | 3.467 | 36.346 | 52.344 | 67.21 | 77.77 | 0 | 0 | 14.9 | 20.1875 | 25.483 | 32.125 | 0 | 0 | 0 | 0 | 2400 | 617 | 2400 | 182 | 152 | 0 | 122 | 0 | 0 | 0 | 428 | 1673 | 1115.1 | 0.0613 | 0.0807 | 0.001 | 0.0034 | 0.0237 | 0.727 | 0.168 | 0.0375 | 0.14 | 0.0112 | 0.0068 | 0.0195 | 0.0415 | 0.17 | 2506/23R2 | 135.5 | 74.8 | 60.7 | 0 | 0 | 0 | 0 | 0 | 29.6 | 0 | 0 | 0 | 40.1 | 0 | 0 | 20.6 | 9.9 | 0 | 0 | 0 | 0 | 0 | 27.8 | 7.5 | 0 | 0 | 0 | 0 | 1599 | 1665 | 1672 | 1673 | 542.6 | 763.5 | 987 | 1115.1 | 206.3 | 195.55 | 210.61 | 219.03
2025-06-24 | 26 | Juin | 2025-06-24 13:57 | 2025-06-24 15:34 | 51028 | 1 | DD13B | 97.85 | 4 | 62 | 124 | 124.4 | 98.782 | 40.617 | 3917 | 233 | 1048 | 3.8 | 32.632 | 53.25 | 70.24 | 78.66 | 0 | 0 | 15.067 | 20.375 | 25.55 | 32.8437 | 0 | 0 | 0 | 0 | 2400 | 618 | 2400 | 182 | 151 | 0 | 123 | 0 | 0 | 0 | 413 | 1661 | 1060.1 | 0.0792 | 0.096 | 0.001 | 0.0035 | 0.0283 | 0.699 | 0.151 | 0.0282 | 0.137 | 0.0085 | 0.006 | 0.0187 | 0.0576 | 0.164 | 2506/23R2 | 130.9 | 76.9 | 54 | 0 | 0 | 0 | 0 | 0 | 25.3 | 0 | 0 | 0 | 40.6 | 0 | 0 | 20.8 | 9.5 | 0 | 0 | 0 | 0 | 0 | 27.4 | 7.3 | 0 | 0 | 0 | 0 | 1657 | 1657 | 1661 | 1661 | 200 | 794.5 | 960.6 | 1060.1 | 101.5 | 202.82 | 214.59 | 221.83
2025-06-24 | 26 | Juin | 2025-06-24 12:49 | 2025-06-24 13:57 | 51027 | 1 | DD13B | 67.67 | 1 | 60 | 124 | 123.2 | 123.946 | 39.25 | 3404 | 220 | 745 | 3.717 | 33.363 | 51.188 | 65.34 | 78.25 | 0 | 0 | 15.034 | 20.21875 | 24.216 | 30.9375 | 0 | 0 | 0 | 0 | 2400 | 614 | 2410 | 183 | 151 | 0 | 125 | 0 | 0 | 0 | 405 | 1602 | 261.1 | 0.0602 | 0.0605 | 0.001 | 0.003 | 0.0234 | 0.228 | 0.128 | 0.0267 | 0.14 | 0.0129 | 0.0059 | 0.0149 | 0.0815 | 0.125 | 2506/23R2 | 131.3 | 76.7 | 54.6 | 0 | 0 | 0 | 0 | 0 | 28.1 | 0 | 0 | 0 | 41.7 | 0 | 0 | 19.9 | 7.6 | 0 | 0 | 0 | 0 | 0 | 26.9 | 7.1 | 0 | 0 | 0 | 0 | 1632 | 1652 | 1702 | 1602 | 836.6 | 192.8 | 69.8 | 261.1 | 220.19 | 101.51 | -0.07 | 150.88
2025-06-24 | 26 | Juin | 2025-06-24 11:54 | 2025-06-24 12:49 | 51026 | 1 | DD13B | 55.4 | 7 | 58 | 125 | 123.3 | 123.504 | 38.4 | 3453 | 222 | 628 | 4.233 | 29.528 | 50.219 | 64.05 | 78.47 | 0 | 0 | 14.633 | 19.7813 | 23.767 | 30.4063 | 0 | 0 | 0 | 0 | 2400 | 616 | 2400 | 182 | 151 | 0 | 124 | 0 | 0 | 0 | 405 | 1671 | 1055.7 | 0.0744 | 0.0801 | 0.001 | 0.0033 | 0.0234 | 0.601 | 0.121 | 0.0363 | 0.144 | 0.0093 | 0.0062 | 0.0155 | 0.0572 | 0.125 | 2506/23R2 | 129.7 | 78.8 | 50.9 | 0 | 0 | 0 | 0 | 0 | 30.3 | 0 | 0 | 0 | 34.9 | 0 | 0 | 21.7 | 8.8 | 0 | 0 | 0 | 0 | 0 | 26.8 | 7.2 | 0 | 0 | 0 | 0 | 1593 | 1662 | 1671 | 1671 | 436.6 | 862.8 | 956.4 | 1055.7 | 193.58 | 206.16 | 208.84 | 216.09
2025-06-24 | 26 | Juin | 2025-06-24 09:08 | 2025-06-24 11:54 | 51025 | 1 | DD13B | 165.7 | 3 | 61 | 125 | 126.3 | 123.354 | 47.117 | 4746 | 251 | 2455 | 3.667 | 34.091 | 57.656 | 82.99 | 73.42 | 0 | 0 | 15.117 | 20.4375 | 32.001 | 37.1248 | 0 | 0 | 0 | 0 | 2400 | 615 | 2400 | 182 | 152 | 0 | 125 | 0 | 0 | 0 | 435 | 1651 | 1190.7 | 0.0919 | 0.109 | 0.001 | 0.0043 | 0.0267 | 0.442 | 0.143 | 0.0286 | 0.14 | 0.0087 | 0.0064 | 0.0142 | 0.0556 | 0.142 | 2506/23R2 | 135.4 | 75.9 | 59.5 | 0 | 0 | 0 | 0 | 0 | 40.2 | 0 | 0 | 0 | 31.8 | 0 | 0 | 19.4 | 9.2 | 0 | 0 | 0 | 0 | 0 | 28.6 | 6.2 | 0 | 0 | 0 | 0 | 1592 | 1627 | 1636 | 1651 | 367 | 900.4 | 896.4 | 1190.7 | 181.35 | 228.31 | 223.09 | 235.8
2025-06-24 | 26 | Juin | 2025-06-24 08:06 | 2025-06-24 09:08 | 51024 | 1 | DD13B | 62.33 | 1 | 60 | 126 | 125.2 | 123.386 | 40.15 | 3820 | 233 | 926 | 3.817 | 33.013 | 51 | 67.2 | 76.21 | 0 | 0 | 15.167 | 20 | 24.983 | 30.91015 | 0 | 0 | 0 | 0 | 2400 | 616 | 2430 | 182 | 151 | 0 | 124 | 0 | 0 | 0 | 405 | 1669 | 1066.9 | 0.0768 | 0.112 | 0.001 | 0.0046 | 0.0294 | 0.555 | 0.148 | 0.0417 | 0.157 | 0.0159 | 0.0074 | 0.0142 | 0.0718 | 0.186 | 2506/23R2 | 134 | 74.6 | 59.4 | 0 | 0 | 0 | 0 | 0 | 36.6 | 0 | 0 | 0 | 31.2 | 0 | 0 | 20.9 | 9.1 | 0 | 0 | 0 | 0 | 0 | 28.6 | 7.6 | 0 | 0 | 0 | 0 | 1614 | 1648 | 1670 | 1669 | 441.4 | 657 | 780.9 | 1066.9 | 182.97 | 193.75 | 194.5 | 217.96
2025-06-24 | 26 | Juin | 2025-06-24 07:09 | 2025-06-24 08:06 | 51023 | 1 | DD13B | 56.13 | 7 | 58 | 127 | 127 | 123.087 | 40.233 | 3738 | 235 | 929 | 4.317 | 29.421 | 51.281 | 67.25 | 76.48 | 0 | 0 | 15.033 | 20.375 | 25.2 | 30.875 | 0 | 0 | 0 | 0 | 2400 | 616 | 2400 | 182 | 151 | 0 | 123 | 0 | 0 | 0 | 405 | 1681 | 1045.1 | 0.0958 | 0.124 | 0.001 | 0.0053 | 0.0263 | 0.6 | 0.145 | 0.0361 | 0.162 | 0.016 | 0.0142 | 0.0159 | 0.0712 | 0.145 | 2506/23R2 | 135.7 | 78.4 | 57.3 | 0 | 0 | 0 | 0 | 0 | 38.1 | 0 | 0 | 0 | 31.8 | 0 | 0 | 21 | 9.9 | 0 | 0 | 0 | 0 | 0 | 28.5 | 6.4 | 0 | 0 | 0 | 0 | 1603 | 1674 | 1668 | 1681 | 265.7 | 736.1 | 755 | 1045.1 | 151.63 | 187.99 | 193.1 | 209.92
2025-06-24 | 26 | Juin | 2025-06-24 06:07 | 2025-06-24 07:09 | 51022 | 1 | DD13B | 61.98 | 4 | 62 | 124 | 125.1 | 102.486 | 41.767 | 3419 | 224 | 805 | 4 | 31 | 49.844 | 64.31 | 71.6 | 0 | 0 | 15.784 | 19.81205 | 25.983 | 30.03175 | 0 | 0 | 0 | 0 | 2400 | 614 | 2400 | 183 | 151 | 0 | 121 | 0 | 0 | 0 | 413 | 1688 | 1089.1 | 0.0655 | 0.116 | 0.001 | 0.0065 | 0.0284 | 0.547 | 0.141 | 0.0361 | 0.162 | 0.016 | 0.0142 | 0.0159 | 0.0712 | 0.145 | 2506/23R2 | 125.4 | 75.3 | 50.1 | 0 | 0 | 0 | 0 | 0 | 36.5 | 0 | 0 | 0 | 29.1 | 0 | 0 | 17.8 | 9.5 | 0 | 0 | 0 | 0 | 0 | 25.3 | 7.2 | 0 | 0 | 0 | 0 | 1653 | 1686 | 1694 | 1688 | 194 | 944.2 | 1315.1 | 1089.1 | 101.43 | 199.76 | 219.74 | 209.15
2025-06-24 | 26 | Juin | 2025-06-24 05:08 | 2025-06-24 06:07 | 51021 | 1 | DD13B | 59.72 | 3 | 62 | 125 | 125.4 | 123.219 | 40.7 | 3570 | 225 | 774 | 3.717 | 33.632 | 52.344 | 67.13 | 77.17 | 0 | 0 | 16.3 | 21.8125 | 24.4 | 30.4375 | 0 | 0 | 0 | 0 | 2400 | 614 | 2400 | 183 | 151 | 0 | 123 | 0 | 0 | 0 | 435 | 1680 | 1286.9 | 0.106 | 0.101 | 0.001 | 0.0047 | 0.0261 | 0.176 | 0.129 | 0.0335 | 0.15 | 0.0136 | 0.0082 | 0.0167 | 0.0374 | 0.124 | 2506/23R2 | 135.2 | 79.8 | 55.4 | 0 | 0 | 0 | 0 | 0 | 39.9 | 0 | 0 | 0 | 31.6 | 0 | 0 | 20 | 9.3 | 0 | 0 | 0 | 0 | 0 | 27.1 | 7.3 | 0 | 0 | 0 | 0 | 1589 | 1682 | 1675 | 1680 | 380.8 | 1313 | 1206.2 | 1286.9 | 185.69 | 226.14 | 223.71 | 225.75
2025-06-23 | 26 | Juin | 2025-06-24 04:10 | 2025-06-24 05:08 | 51020 | 1 | DD13B | 58.12 | 1 | 60 | 126 | 123.6 | 123.068 | 41.267 | 4024 | 232 | 811 | 4.05 | 31.111 | 53.906 | 70.24 | 78.38 | 0 | 0 | 16.117 | 22.2188 | 25.15 | 31.6563 | 0 | 0 | 0 | 0 | 2400 | 613 | 2400 | 181 | 151 | 0 | 123 | 0 | 0 | 0 | 410 | 1686 | 1052.8 | 0.0927 | 0.139 | 0.001 | 0.0057 | 0.0284 | 0.588 | 0.124 | 0.0312 | 0.177 | 0.0152 | 0.0105 | 0.0175 | 0.0325 | 0.121 | 2506/23R2 | 135.8 | 78.9 | 56.9 | 0 | 0 | 0 | 0 | 3.1 | 36.4 | 0 | 0 | 0 | 31.3 | 0 | 0 | 20.2 | 10.3 | 0 | 0 | 0 | 0 | 0 | 27.5 | 7 | 0 | 0 | 0 | 0 | 1583 | 1705 | 1697 | 1686 | 190 | 1584.8 | 1495.6 | 1052.8 | 137.81 | 227.46 | 227.55 | 207.75
2025-06-23 | 26 | Juin | 2025-06-24 03:10 | 2025-06-24 04:10 | 51019 | 1 | DD13B | 59.9 | 7 | 59 | 126 | 123.6 | 122.937 | 38.617 | 3644 | 218 | 1075 | 4.017 | 31.369 | 51.469 | 67.69 | 79.97 | 0 | 0 | 14.867 | 20.5977 | 23.75 | 30.8125 | 0 | 0 | 0 | 0 | 2400 | 614 | 2400 | 183 | 151 | 0 | 123 | 0 | 0 | 0 | 420 | 1667 | 1060.5 | 0.0657 | 0.0954 | 0.001 | 0.0045 | 0.0299 | 0.493 | 0.129 | 0.0307 | 0.164 | 0.0072 | 0.0076 | 0.0219 | 0.0197 | 0.13 | 2506/23R2 | 125.9 | 72.6 | 53.3 | 0 | 0 | 0 | 0 | 3.5 | 32.9 | 0 | 0 | 0 | 31 | 0 | 0 | 18 | 8.1 | 0 | 0 | 0 | 0 | 0 | 25.6 | 6.8 | 0 | 0 | 0 | 0 | 1651 | 1685 | 1677 | 1667 | 191.3 | 1287.7 | 1261.9 | 1060.5 | 101.48 | 223.08 | 225.94 | 218.6
2025-06-23 | 26 | Juin | 2025-06-24 02:11 | 2025-06-24 03:10 | 51018 | 1 | DD13B | 59.18 | 4 | 62 | 125 | 125.6 | 122.927 | 39.633 | 3842 | 225 | 790 | 3.9 | 32.051 | 52.375 | 68.05 | 79.29 | 0 | 0 | 16.417 | 22.1875 | 23.217 | 30.1562 | 0 | 0 | 0 | 0 | 2400 | 615 | 2400 | 183 | 151 | 0 | 121 | 0 | 0 | 0 | 420 | 1653 | 195.3 | 0.108 | 0.126 | 0.001 | 0.0067 | 0.0353 | 0.416 | 0.125 | 0.0318 | 0.156 | 0.0138 | 0.0079 | 0.0225 | 0.0473 | 0.126 | 2506/23R2 | 125.7 | 79.3 | 46.4 | 0 | 0 | 0 | 0 | 6.8 | 31 | 0 | 0 | 0 | 27.7 | 0 | 0 | 18 | 9.3 | 0 | 0 | 0 | 0 | 0 | 25.3 | 7.6 | 0 | 0 | 0 | 0 | 1605 | 1668 | 1651 | 1653 | 378.3 | 1100.6 | 192.4 | 195.3 | 176.52 | 220.78 | 101.9 | 101.92
2025-06-23 | 26 | Juin | 2025-06-24 01:09 | 2025-06-24 02:11 | 51017 | 1 | DD13B | 61.73 | 3 | 64 | 127 | 127.8 | 123.068 | 44.483 | 3883 | 239 | 1293 | 3.983 | 31.883 | 58.281 | 76.2 | 78.61 | 0 | 0 | 16.4 | 22 | 28.084 | 36.2461 | 0 | 0 | 0 | 0 | 2400 | 615 | 2400 | 181 | 151 | 0 | 125 | 0 | 0 | 0 | 450 | 1652 | 192.8 | 0.0512 | 0.0623 | 0.001 | 0.0039 | 0.0294 | 0.696 | 0.128 | 0.0294 | 0.137 | 0.0128 | 0.0076 | 0.0165 | 0.0547 | 0.122 | 2506/23R2 | 135.5 | 79.8 | 55.7 | 0 | 0 | 0 | 0 | 8.8 | 30.8 | 0 | 0 | 0 | 30.7 | 0 | 0 | 20.5 | 9.7 | 0 | 0 | 0 | 0 | 0 | 27.6 | 7.4 | 0 | 0 | 0 | 0 | 1565 | 1695 | 1686 | 1652 | 526.6 | 1246.4 | 1251.7 | 192.8 | 222.59 | 215.26 | 220.45 | 101.51
2025-06-23 | 26 | Juin | 2025-06-23 18:35 | 2025-06-24 01:09 | 51016 | 1 | DD13B | 67.75333 | 1 | 60 | 123 | 126.7 | 123.009 | 44.617 | 4029 | 233 | 1005 | 4.233 | 29.055 | 57.375 | 74.52 | 77.16 | 0 | 0 | 16.033 | 21.9688 | 28.583 | 35.3437 | 0 | 0 | 0 | 0 | 2400 | 613 | 2400 | 183 | 151 | 0 | 122 | 0 | 0 | 0 | 410 | 1633 | 1057.6 | 0.0512 | 0.0623 | 0.001 | 0.0039 | 0.0294 | 0.696 | 0.128 | 0.0307 | 0.106 | 0.0055 | 0.0046 | 0.0199 | 0.0489 | 0.103 | 2506/23R2 | 135.6 | 75.5 | 60.1 | 0 | 0 | 0 | 0 | 27.3 | 13.2 | 0 | 0 | 0 | 37.2 | 0 | 0 | 19.7 | 10.2 | 0 | 0 | 0 | 0 | 0 | 28 | 0 | 0 | 0 | 0 | 0 | 1652 | 1625 | 1632 | 1633 | 192.5 | 766.7 | 987.4 | 1057.6 | 101.4 | 217.59 | 232.37 | 236.88
2025-06-23 | 26 | Juin | 2025-06-23 17:30 | 2025-06-23 18:35 | 51015 | 1 | DD13A | 65.07 | 7 | 62 | 121 | 122.4 | 104.806 | 41.367 | 3802 | 232 | 1078 | 3.05 | 39.672 | 54.312 | 71.08 | 78.78 | 0 | 0 | 12.15 | 15.8125 | 10.367 | 13.5624 | 13.883 | 18.5312 | 4.967 | 6.3125 | 2400 | 612 | 2400 | 182 | 151 | 0 | 113 | 0 | 0 | 0 | 420 | 1656 | 1186.9 | 0.0576 | 0.0452 | 0.001 | 0.0025 | 0.0199 | 0.598 | 0.0889 | 0.0265 | 0.11 | 0.0103 | 0.0046 | 0.0119 | 0.0644 | 0.0923 | 2506/23R1 | 140.9 | 52.7 | 49.8 | 38.4 | 0 | 0 | 0 | 52.1 | 7.4 | 0 | 0 | 0 | 27 | 0 | 0 | 11.3 | 28.1 | 0 | 0 | 0 | 0 | 0 | 15 | 0 | 0 | 0 | 0 | 0 | 1554 | 1649 | 1645 | 1656 | 495.9 | 1076.9 | 1013.3 | 1186.9 | 224.16 | 229.51 | 227.21 | 232.85
2025-06-23 | 26 | Juin | 2025-06-23 16:28 | 2025-06-23 17:30 | 51014 | 1 | DD13A | 61.9 | 1 | 61 | 120 | 115.8 | 104.976 | 42.467 | 3898 | 231 | 1078 | 3.217 | 37.306 | 56.062 | 73.11 | 79.21 | 0 | 0 | 11.55 | 15.3438 | 10.583 | 14.2813 | 14.134 | 18.4065 | 6.2 | 7.9685 | 2400 | 614 | 2400 | 183 | 151 | 0 | 114 | 0 | 0 | 0 | 435 | 1664 | 1183.3 | 0.0563 | 0.0583 | 0.001 | 0.0026 | 0.0147 | 0.266 | 0.0913 | 0.0294 | 0.116 | 0.0108 | 0.0049 | 0.0121 | 0.0363 | 0.0941 | 2506/23R1 | 141.7 | 56.2 | 51.8 | 33.7 | 0 | 0 | 0 | 52.2 | 7.9 | 0 | 0 | 0 | 27.2 | 0 | 0 | 11.4 | 27.7 | 0 | 0 | 0 | 0 | 0 | 15.3 | 0 | 0 | 0 | 0 | 0 | 1578 | 1570 | 1625 | 1664 | 629.4 | 619.5 | 980.1 | 1183.3 | 228.64 | 231.83 | 235.63 | 228.28
2025-06-23 | 26 | Juin | 2025-06-23 09:40 | 2025-06-23 16:28 | 51013 | 1 | DD13A | 408.72 | 3 | 63 | 119 | 119.5 | 109.511 | 18.983 | 1824 | 77 | 759 | 3.783 | 31.454 | 18.531 | 27.43 | 58.57 | 0 | 0 | 0 | 0 | 0 | 0 | 11.133 | 10.43775 | 7.85 | 8.06225 | 1400 | 613 | 1400 | 181 | 0 | 0 | 0 | 0 | 0 | 300 | 428 | 1656 | 1116.6 | [7 empty] | 0.0203 | 0.0401 | 0.0066 | 0.0037 | 0.0104 | 0.0489 | 0.0745 | 2506/23R1 | 26.2 | 26.2 | 0 | 0 | 0 | 0 | 0 | 9.5 | 3.9 | 0 | 0 | 0 | 6.8 | 0 | 0 | 2.1 | 0 | 0 | 0 | 0 | 0 | 0 | 3.9 | 0 | 0 | 0 | 0 | 0 | 1553 | 1616 | 1660 | 1656 | 502.8 | 857.4 | 1078.4 | 1116.6 | 225.72 | 230.7 | 223.63 | 228.36
2025-06-23 | 26 | Juin | 2025-06-06 04:07 | 2025-06-23 09:40 | 51012 | 1 | DD13A | 157.4967 | 4 | 62 | 117 |  |  | 57.867 | 3002 | 102 | 1594 | 4.867 | 24.041 | 72.125 | 88.09 | 74.78 | 0 | 0 | 0 | 0 | 0 | 0 | 0 | 0 | 57.867 | 72 | 7500 | 818 | 27400 | 384 | 1156 | 1204 | 319 | 1785 | 0 | 0 | 398 | 1664 | 1012.8 | 0.0522 | 0.102 | 0.001 | 0.0055 | 0.0182 | 0.355 | 0.0774 | 0.0233 | 0.128 | 0.0089 | 0.0054 | 0.0084 | 0.0631 | 0.0789 | 2506/23R1 | 140.8 | 53.8 | 48.5 | 38.5 | 0 | 0 | 0 | 57.9 | 7.3 | 0 | 0 | 0 | 27.6 | 0 | 0 | 14.4 | 18.4 | 0 | 0 | 0 | 0 | 0 | 15.2 | 0 | 0 | 0 | 0 | 0 | 1602 | 1665 | 1674 | 1664 | 260 | 1112.7 | 1154.1 | 1012.8 | 150.57 | 223.21 | 221.01 | 216.85
2025-06-05 | 23 | Juin | 2025-06-06 03:09 | 2025-06-06 04:07 | 51011 | 1 | S275JR1 | 58.62 | 1 | 58 | 125 | 121.7 | 95.691 | 39.383 | 3535 | 230 | 1360 | 3.033 | 41.209 | 50.656 | 67.77 | 77.17 | 10.95 | 14.4688 | 10.183 | 13.9688 | 18.25 | 22.1563 | 0 | 0 | 0 | 0 | 2400 | 627 | 2400 | 184 | 156 | 1189 | 0 | 0 | 0 | 400 | 350 | 1668 | 807.1 | 0.0724 | 0.0791 | 0.0031 | 0.0039 | 0.0232 | 0.486 | 0.136 | 0.106 | 0.741 | 0.013 | 0.0062 | 0.0203 | 0.0334 | 0.13 | 2506/29R1 | 120.2 | 54.2 | 45.1 | 20.9 | 0 | 0 | 0 | 25.5 | 0 | 13.8 | 0 | 0 | 43.1 | 0 | 0 | 34.3 | 3.5 | 0 | 0 | 0 | 0 | 0 | 0 | 0 | 0 | 0 | 0 | 0 | 1619 | 1640 | 1668 |  | 755.7 | 668.5 | 807.1 |  | 219.79 | 199.36 | 198
2025-06-05 | 23 | Juin | 2025-06-06 02:05 | 2025-06-06 03:09 | 51010 | 1 | S275JR1 | 63.57 | 7 | 62 | 128 | 129.5 | 120.061 | 38.883 | 3607 | 206 | 2858 | 2.883 | 44.393 | 51.562 | 74.95 | 79.57 | 0 | 0 | 10.867 | 14.5625 | 9.983 | 13.5313 | 15.133 | 19.5935 | 2.9 | 3.7502 | 2400 | 627 | 2400 | 184 | 156 | 1191 | 0 | 0 | 0 | 400 | 345 | 1647 | 802.4 | 0.0712 | 0.061 | 0.0058 | 0.0047 | 0.0275 | 0.671 | 0.142 | 0.122 | 0.714 | 0.0063 | 0.0077 | 0.0261 | 0.011 | 0.15 | 2506/29R1 | 120.4 | 53.7 | 46 | 20.7 | 0 | 0 | 0 | 25 | 0 | 13.9 | 0 | 0 | 43.2 | 0 | 0 | 28.2 | 10.1 | 0 | 0 | 0 | 0 | 0 | 0 | 0 | 0 | 0 | 0 | 0 | 1560 | 1655 | 1648 | 1647 | 681.9 | 1112.4 | 1098.4 | 802.4 | 244.34 | 228.63 | 231.5 | 208.98
2025-06-05 | 23 | Juin | 2025-06-06 01:09 | 2025-06-06 02:05 | 51009 | 1 | S275JR1 | 55.8 | 1 | 61 | 131 | 131.4 | 143.951 | 39.433 | 3846 | 208 | 1511 | 2.867 | 45.698 | 51.438 | 70.02 | 78.27 | 10.95 | 15.125 | 10.233 | 14.4687 | 18.25 | 21.8125 | 0 | 0 | 0 | 0 | 1600 | 628 | 1600 | 185 | 156 | 1195 | 0 | 0 | 0 | 400 | 340 | 1631 | 868.7 | 0.0596 | 0.0546 | 0.0025 | 0.0042 | 0.0217 | 0.527 | 0.163 | 0.119 | 0.735 | 0.0098 | 0.0064 | 0.0182 | 0.0414 | 0.146 | 2506/29R1 | 125.8 | 52.5 | 46 | 27.3 | 0 | 0 | 0 | 25.5 | 0 | 14.1 | 0 | 0 | 46.2 | 0 | 0 | 32.2 | 7.8 | 0 | 0 | 0 | 0 | 0 | 0 | 0 | 0 | 0 | 0 | 0 | 1601 | 1590 | 1568 | 1631 | 259.1 | 544.9 | 633.4 | 868.7 | 150.86 | 211.51 | 234.55 | 223.5
2025-06-05 | 23 | Juin | 2025-06-05 18:54 | 2025-06-06 01:09 | 51008 | 1 | S275JR1 | 69.47 | 1 | 60 | 127 | 125.2 | 120.029 | 48.25 | 4438 | 243 | 1875 | 4.083 | 31.102 | 61.344 | 83.34 | 76.28 | 0 | 0 | 13 | 16.5312 | 10.933 | 14.625 | 15.366 | 19.0312 | 8.95 | 11.06245 | 2400 | 627 | 2400 | 185 | 155 | 1192 | 0 | 0 | 0 | 400 | 345 | 1657 | 871.9 | 0.0571 | 0.0537 | 0.0011 | 0.0027 | 0.0282 | 0.54 | 0.128 | 0.14 | 0.886 | 0.0115 | 0.0067 | 0.0107 | 0.0396 | 0.125 | 2506/29R1 | 136.3 | 53.2 | 44.1 | 39 | 0 | 0 | 0 | 26.5 | 0 | 14.1 | 0 | 0 | 48.2 | 0 | 0 | 34 | 13.5 | 0 | 0 | 0 | 0 | 0 | 0 | 0 | 0 | 0 | 0 | 0 | 1601 | 1668 | 1760 | 1657 | 258.7 | 1111.3 | 2455.7 | 871.9 | 150.75 | 221.49 | 229.73 | 209.65
2025-06-05 | 23 | Juin | 2025-06-05 17:15 | 2025-06-05 18:54 | 51007 | 1 | DD13B | 64.13333 | 4 | 62 | 124 | 108.9 | 107.829 | 49.633 | 4879 | 258 | 2032 | 2.767 | 44.819 | 63.344 | 87.36 | 76.57 | 0 | 0 | 10.817 | 15.2188 | 9.7 | 13.625 | 14.367 | 19.3747 | 14.75 | 15.03145 | 2400 | 626 | 2400 | 183 | 156 | 0 | 124 | 0 | 0 | 400 | 445 | 1656 | 1173.8 | 0.0739 | 0.0612 | 0.0016 | 0.0037 | 0.0216 | 0.281 | 0.118 | 0.0247 | 0.123 | 0.0134 | 0.0056 | 0.014 | 0.047 | 0.123 | 2506/01R1 | 136.4 | 57.3 | 42.8 | 36.3 | 7.3 | 0 | 0 | 33.6 | 0 | 14.7 | 0 | 0 | 41.6 | 0 | 0 | 25 | 14.2 | 0 | 0 | 0 | 0 | 0 | 0 | 0 | 0 | 0 | 0 | 0 | 1554 | 1617 | 1627 | 1656 | 485.8 | 1008.4 | 954.1 | 1173.8 | 222.65 | 242.08 | 232.57 | 232.03
2025-06-05 | 23 | Juin | 2025-06-05 16:10 | 2025-06-05 17:15 | 51006 | 1 | DD13B | 65.35 | 1 | 61 | 126 | 109.5 | 107.698 | 43.35 | 4089 | 236 | 1049 | 3.033 | 41.538 | 56.344 | 73.87 | 77.98 | 0 | 0 | 11.633 | 15.59375 | 10.55 | 14.4063 | 14.567 | 19.187 | 6.6 | 7.03175 | 2400 | 629 | 2400 | 185 | 155 | 0 | 126 | 0 | 0 | 400 | 320 | 1652 | 192.8 | 0.0767 | 0.0644 | 0.0035 | 0.0038 | 0.023 | 0.389 | 0.132 | 0.0451 | 0.125 | 0.0089 | 0.005 | 0.0195 | 0.0665 | 0.133 | 2506/01R1 | 140.8 | 56.4 | 47.4 | 37 | 7.1 | 0 | 0 | 35 | 0 | 15.4 | 0 | 0 | 42.9 | 0 | 0 | 25.5 | 14.9 | 0 | 0 | 0 | 0 | 0 | 0 | 0 | 0 | 0 | 0 | 0 | 1656 | 1652 |  |  | 1087.6 | 192.8 |  |  | 226.43 | 101.51
2025-06-05 | 23 | Juin | 2025-06-05 15:04 | 2025-06-05 16:10 | 51005 | 1 | DD13B | 66.07 | 7 | 58 | 128 | 126.4 | 116.665 | 42.983 | 4223 | 249 | 1023 | 3.717 | 34.439 | 57.031 | 74.9 | 79.61 | 0 | 0 | 11.317 | 15.5625 | 11.633 | 15.687 | 14.084 | 19.0942 | 5.95 | 6.562 | 2400 | 627 | 2400 | 184 | 155 | 0 | 126 | 0 | 0 | 400 | 420 | 1657 | 1061.8 | 0.0952 | 0.062 | 0.001 | 0.0031 | 0.0206 | 0.689 | 0.129 | 0.0358 | 0.126 | 0.0136 | 0.0048 | 0.0141 | 0.0559 | 0.122 | 2506/01R1 | 140.3 | 55 | 47 | 38.3 | 7.2 | 0 | 0 | 35 | 0 | 14.9 | 0 | 0 | 44.1 | 0 | 0 | 25.5 | 13.6 | 0 | 0 | 0 | 0 | 0 | 0 | 0 | 0 | 0 | 0 | 0 | 1656 | 1633 | 1655 | 1657 | 198.2 | 29.6 | 34.9 | 1061.8 | 101.38 | -25.91 | -25.66 | 224.12
2025-06-05 | 23 | Juin | 2025-06-05 13:48 | 2025-06-05 15:04 | 51004 | 1 | S355T | 75.87 | 3 | 62 | 123 | 125 | 102.929 | 44.683 | 4255 | 248 | 1303 | 3.817 | 32.227 | 58.625 | 77.74 | 78.72 | 0 | 0 | 11.1 | 15.4063 | 9.867 | 13.625 | 14.384 | 19.0002 | 9.334 | 10.49975 | 2400 | 627 | 2400 | 183 | 156 | 1718 | 0 | 0 | 0 | 400 | 320 | 1651 | 191.1 | 0.0797 | 0.0752 | 0.0027 | 0.0035 | 0.0265 | 0.187 | 0.145 | 0.168 | 1.14 | 0.0093 | 0.0065 | 0.0201 | 0.0709 | 0.142 | 2506/01R1 | 136.8 | 51.3 | 49.9 | 35.6 | 0 | 0 | 0 | 29.1 | 0 | 12.8 | 0 | 0 | 47.6 | 0 | 0 | 22 | 25.3 | 0 | 0 | 0 | 0 | 0 | 0 | 0 | 0 | 0 | 0 | 0 | 1571 | 1652 | 1637 | 1651 | 520.8 | 35.1 | 723.3 | 191.1 | 218.51 | -23.62 | 206.78 | 101.4
2025-06-05 | 23 | Juin | 2025-06-05 11:52 | 2025-06-05 13:48 | 51003 | 1 | S355T | 115.83 | 4 | 62 | 123 | 119.7 | 121.321 | 44.483 | 4245 | 263 | 2700 | 3.283 | 37.462 | 56.938 | 81.82 | 76.8 | 0 | 0 | 11.2 | 15.7813 | 10.834 | 14.34375 | 15.016 | 19.1879 | 7.433 | 7.4995 | 2400 | 628 | 2400 | 183 | 157 | 1717 | 0 | 0 | 0 | 400 | 320 | 1645 | 842.9 | 0.0484 | 0.0549 | 0.001 | 0.003 | 0.0243 | 0.364 | 0.135 | 0.154 | 0.798 | 0.0093 | 0.0064 | 0.0219 | 0.0838 | 0.129 | 2506/01R1 | 137.7 | 56.4 | 49 | 32.3 | 0 | 0 | 0 | 28 | 0 | 13.9 | 0 | 0 | 46.2 | 0 | 0 | 34.9 | 14.7 | 0 | 0 | 0 | 0 | 0 | 0 | 0 | 0 | 0 | 0 | 0 | 1597 | 1664 | 1642 | 1645 | 749.4 | 939.6 | 756.5 | 842.9 | 231.13 | 211.34 | 207.36 | 213.68
2025-06-05 | 23 | Juin | 2025-06-05 10:47 | 2025-06-05 11:52 | 51002 | 1 | S355T | 64.92 | 1 | 61 | 122 | 122 | 121.541 | 44.217 | 4027 | 240 | 1558 | 4.333 | 28.154 | 59.375 | 78.82 | 80.57 | 0 | 0 | 11.433 | 15.7813 | 10.067 | 13.6875 | 14.35 | 19.2187 | 8.367 | 10.625 | 2400 | 627 | 2400 | 183 | 155 | 1727 | 0 | 0 | 0 | 400 | 380 | 1652 | 957.5 | 0.0821 | 0.0569 | 0.0117 | 0.0073 | 0.0245 | 0.359 | 0.13 | 0.154 | 1.07 | 0.0132 | 0.0064 | 0.0167 | 0.0836 | 0.129 | 2506/01R1 | 136.4 | 56.4 | 46.6 | 33.4 | 7.3 | 0 | 0 | 34.1 | 0 | 14.2 | 0 | 0 | 42.2 | 0 | 0 | 24 | 7.9 | 0 | 0 | 0 | 0 | 0 | 0 | 6.7 | 0 | 0 | 0 | 0 | 1553 | 1645 | 1656 | 1652 | 428.2 | 936.4 | 911.9 | 957.5 | 213.9 | 221.41 | 213.49 | 219.24
2025-06-05 | 23 | Juin | 2025-06-05 09:45 | 2025-06-05 10:47 | 51001 | 1 | S355T | 62.28 | 7 | 58 | 124 | 120.7 | 121.681 | 40.917 | 3843 | 233 | 1168 | 4.45 | 27.865 | 54.344 | 71.61 | 79.69 | 0 | 0 | 11.45 | 15.6875 | 10.467 | 14.1874 | 14.717 | 19.2185 | 4.283 | 5.18775 | 2400 | 630 | 2400 | 184 | 156 | 0 | 125 | 0 | 0 | 400 | 400 | 1655 | 1065.6 | 0.0428 | 0.0497 | 0.0037 | 0.0029 | 0.0202 | 0.755 | 0.122 | 0.043 | 0.108 | 0.0094 | 0.0049 | 0.0194 | 0.0506 | 0.126 | 2506/01R1 | 136.2 | 57.2 | 44.4 | 34.6 | 7.1 | 0 | 0 | 34.2 | 0 | 13.9 | 0 | 0 | 42.3 | 0 | 0 | 24.6 | 7.3 | 0 | 0 | 0 | 0 | 0 | 0 | 0 | 6.8 | 0 | 0 | 0 | 1621 | 1660 | 1652 | 1655 | 794.7 | 907.8 | 945.6 | 1065.6 | 222.4 | 210.98 | 218.32 | 225.47
2025-06-05 | 23 | Juin | 2025-06-05 08:43 | 2025-06-05 09:45 | 51000 | 1 | DD13B | 61.57 | 3 | 64 | 124 | 128.2 | 118.125 | 39.483 | 3749 | 223 | 950 | 4.017 | 30.871 | 53.188 | 69.23 | 80.83 | 0 | 0 | 11.717 | 16.0938 | 9.95 | 13.7188 | 14.333 | 19.25 | 3.483 | 4.0625 | 2400 | 633 | 2400 | 183 | 156 | 0 | 127 | 0 | 0 | 400 | 420 | 1647 | 1012.6 | 0.0417 | 0.0395 | 0.001 | 0.0029 | 0.0207 | 0.595 | 0.129 | 0.0316 | 0.124 | 0.0166 | 0.0045 | 0.0183 | 0.0503 | 0.127 | 2506/01R1 | 125.3 | 56.7 | 45.6 | 23 | 5.6 | 0 | 0 | 31.8 | 0 | 12.5 | 0 | 0 | 40.2 | 0 | 0 | 20.5 | 7.1 | 0 | 0 | 0 | 0 | 0 | 0 | 7.6 | 0 | 0 | 0 | 0 | 1632 | 1635 | 1647 |  | 842.4 | 982.3 | 1012.6 |  | 220.7 | 230.36 | 226.07
2025-06-05 | 23 | Juin | 2025-06-05 07:17 | 2025-06-05 08:43 | 50999 | 1 | DD13B | 86.08 | 4 | 62 | 124 | 122.2 | 127.577 | 44.25 | 4512 | 244 | 1607 | 3.85 | 32.208 | 56 | 77.12 | 75.93 | 0 | 0 | 11.083 | 15.2813 | 10.7 | 14.125 | 15.35 | 19.1559 | 7.117 | 7.344 | 2400 | 628 | 2400 | 184 | 156 | 0 | 125 | 0 | 0 | 400 | 410 | 1632 | 1086.1 | 0.0139 | 0.0418 | 0.001 | 0.0025 | 0.0179 | 1.17 | 0.133 | 0.0268 | 0.109 | 0.0093 | 0.0042 | 0.0165 | 0.0376 | 0.135 | 2506/01R1 | 130.2 | 60.4 | 41.1 | 28.7 | 6 | 0 | 0 | 33.7 | 0 | 12.8 | 0 | 0 | 39.7 | 0 | 0 | 23.5 | 8 | 0 | 0 | 0 | 0 | 0 | 0 | 0 | 6.5 | 0 | 0 | 0 | 1611 | 1604 | 1614 | 1632 | 24.8 | 981.6 | 931.8 | 1086.1 | -27.07 | 247.17 | 237.9 | 239.37
2025-06-05 | 23 | Juin | 2025-06-05 05:53 | 2025-06-05 07:17 | 50998 | 1 | DD13B | 84.67 | 1 | 61 | 126 | 120.4 | 101.827 | 44.417 | 4664 | 258 | 1088 | 4.583 | 27.491 | 56.406 | 75.9 | 76.2 | 0 | 0 | 11.833 | 15.8125 | 11.55 | 15.0938 | 14.534 | 19.0935 | 6.5 | 6.34395 | 3000 | 627 | 3000 | 184 | 155 | 0 | 126 | 0 | 0 | 600 | 420 | 1661 | 1178.2 | 0.0507 | 0.0611 | 0.001 | 0.0029 | 0.018 | 0.524 | 0.121 | 0.0375 | 0.121 | 0.0148 | 0.0042 | 0.012 | 0.0889 | 0.123 | 2506/01R1 | 136.3 | 57.7 | 45.6 | 33 | 6.7 | 0 | 0 | 34 | 0 | 14.1 | 0 | 0 | 43.2 | 0 | 0 | 24.2 | 6.8 | 0 | 0 | 0 | 0 | 0 | 0 | 7.3 | 0 | 0 | 0 | 0 | 1600 | 1639 | 1645 | 1661 | 688.6 | 921.8 | 918.5 | 1178.2 | 223.28 | 223.52 | 219.99 | 229.59
2025-06-04 | 23 | Juin | 2025-06-05 04:54 | 2025-06-05 05:53 | 50997 | 1 | DD13B | 58.65 | 7 | 58 | 125 | 118.9 | 127.263 | 40 | 3769 | 231 | 1071 | 4.35 | 28.736 | 52.5 | 69.13 | 78.75 | 0 | 0 | 12.05 | 16.125 | 10.133 | 13.8438 | 14.517 | 19.0622 | 3.3 | 3.43775 | 2400 | 627 | 2400 | 184 | 155 | 0 | 126 | 0 | 0 | 400 | 360 | 1652 | 1052.1 | 0.0667 | 0.0818 | 0.001 | 0.0039 | 0.0207 | 0.505 | 0.121 | 0.0494 | 0.129 | 0.0112 | 0.0044 | 0.0157 | 0.0726 | 0.12 | 2506/01R1 | 134.7 | 55.9 | 44.4 | 34.4 | 5.7 | 0 | 0 | 32.8 | 0 | 14.6 | 0 | 0 | 50.8 | 0 | 0 | 23.5 | 7.3 | 0 | 0 | 0 | 0 | 0 | 0 | 0 | 0 | 0 | 0 | 0 | 1623 | 1631 | 1598 | 1652 | 773.7 | 849.7 | 618.3 | 1052.1 | 219.34 | 221.88 | 216.45 | 226.16
2025-06-04 | 23 | Juin | 2025-06-04 19:16 | 2025-06-05 04:54 | 50996 | 1 | SAE1006 | 293.92 | 3 | 63 | 119 | 119.6 | 107.657 | 24.55 | 2998 | 113 | 1874 | 4.583 | 25.964 | 24.469 | 41.62 | 59.8 | 0 | 0 | 0 | 0 | 0 | 0 | 0 | 0 | 11.301 | 9.68745 | 1200 | 628 | 1120 | 183 | 156 | 0 | 160 | 0 | 0 | 400 | 360 | 1637 | 1023.2 | 0.0418 | 0.0875 | 0.001 | 0.0082 | 0.0321 | 0.606 | 0.194 | 0.0335 | 0.14 | 0.0109 | 0.0058 | 0.015 | 0.0511 | 0.172 | 2506/01R1 | 40.6 | 40.6 | 0 | 0 | 0 | 0 | 0 | 0 | 0 | 0 | 0 | 0 | 0 | 0 | 0 | 16 | 24.6 | 0 | 0 | 0 | 0 | 0 | 0 | 0 | 0 | 0 | 0 | 0 | 1601 | 1620 | 1631 | 1637 | 259.1 | 974.8 | 972.8 | 1023.2 | 150.86 | 237.96 | 231.82 | 232.27
2025-06-04 | 23 | Juin | 2025-06-04 18:01 | 2025-06-04 19:16 | 50995 | 1 | SAE1006 | 59.51667 | 3 | 63 | 135 | 119.2 | 119.925 | 43.617 | 4367 | 242 | 1370 | 2.367 | 57.042 | 57.375 | 77.07 | 78.93 | 0 | 0 | 0.117 | 0.062 | 0 | 0 | 0 | 0 | 8.467 | 9.15645 | 2400 | 629 | 2400 | 184 | 156 | 0 | 377 | 0 | 0 | 500 | 390 | 1652 | 193.6 | 0.0493 | 0.0673 | 0.0013 | 0.0028 | 0.0207 | 0.568 | 0.151 | 0.041 | 0.242 | 0.0086 | 0.0048 | 0.018 | 0.0347 | 0.15 | 2505/29R1 | 125.3 | 52.9 | 44 | 28.4 | 0 | 0 | 0 | 20.5 | 0 | 14.7 | 0 | 0 | 53.3 | 0 | 0 | 32.3 | 4.5 | 0 | 0 | 0 | 0 | 0 | 0 | 0 | 0 | 0 | 0 | 0 | 1537 | 1633 | 1651 | 1652 | 553.6 | 1004.9 | 190.8 | 193.6 | 241.52 | 233.12 | 101.29 | 101.82
2025-06-04 | 23 | Juin | 2025-06-04 17:03 | 2025-06-04 18:01 | 50994 | 1 | SAE1006 | 56.6 | 4 | 63 | 128 | 124.8 | 119.689 | 38.717 | 3537 | 218 | 794 | 2.817 | 45.444 | 52.062 | 66.81 | 80.68 | 0 | 0 | 0.1 | 0.094 | 0 | 0 | 0 | 0 | 2.067 | 2.3435 | 2400 | 630 | 2400 | 184 | 156 | 0 | 378 | 0 | 0 | 400 | 405 | 1656 | 1242.5 | 0.0681 | 0.0806 | 0.001 | 0.0036 | 0.0173 | 0.42 | 0.134 | 0.0677 | 0.314 | 0.0092 | 0.0051 | 0.0137 | 0.0639 | 0.139 | 2505/29R1 | 137.5 | 54.3 | 44.5 | 38.7 | 0 | 0 | 0 | 27.1 | 0 | 13.2 | 0 | 0 | 55.4 | 0 | 0 | 34.5 | 7.3 | 0 | 0 | 0 | 0 | 0 | 0 | 0 | 0 | 0 | 0 | 0 | 1560 | 1698 | 1656 |  | 17.9 | 1619 | 1242.5 |  | -23.56 | 232.82 | 236.21
2025-06-04 | 23 | Juin | 2025-06-04 15:48 | 2025-06-04 17:03 | 50993 | 1 | SAE1006 | 75.22 | 1 | 61 | 125 |  |  | 39.983 | 4215 | 237 | 1071 | 2.917 | 42.857 | 53.094 | 71.09 | 79.67 | 0 | 0 | 0.133 | 0.094 | 0 | 0 | 0 | 0 | 3.233 | 3.21875 | 2400 | 629 | 2400 | 185 | 158 | 0 | 383 | 0 | 0 | 800 | 420 | 1658 | 1221.1 | 0.0854 | 0.0822 | 0.0011 | 0.0037 | 0.0367 | 0.584 | 0.139 | 0.0458 | 0.262 | 0.013 | 0.005 | 0.0185 | 0.0713 | 0.136 | 2505/29R1 | 124.2 | 53.2 | 48.9 | 22.1 | 0 | 0 | 0 | 24.8 | 0 | 15 | 0 | 0 | 41.2 | 0 | 0 | 30.3 | 5.3 | 0 | 0 | 0 | 0 | 0 | 0 | 7.6 | 0 | 0 | 0 | 0 | 1598 | 1634 | 1637 | 1658 | 531 | 915.8 | 790.2 | 1221.1 | 205.26 | 225.75 | 213.28 | 233.85
2025-06-04 | 23 | Juin | 2025-06-04 14:22 | 2025-06-04 15:48 | 50992 | 1 | SAE1006 | 86.62 | 7 | 59 | 131 | 127.8 | 119.833 | 45.167 | 4297 | 221 | 2095 | 3.017 | 43.425 | 58.75 | 81.14 | 78.04 | 0 | 0 | 0.017 | 0 | 0 | 0 | 0 | 0 | 8.583 | 9.938 | 2400 | 628 | 2430 | 184 | 156 | 0 | 384 | 0 | 0 | 0 | 400 | 1645 | 1002.2 | 0.0566 | 0.0517 | 0.001 | 0.0022 | 0.0157 | 0.115 | 0.118 | 0.043 | 0.253 | 0.0053 | 0.0074 | 0.0177 | 0.0088 | 0.112 | 2505/29R1 | 136.4 | 59.3 | 47.9 | 29.2 | 0 | 0 | 0 | 27.3 | 0 | 14.5 | 0 | 0 | 47.9 | 0 | 0 | 34.1 | 5.7 | 0 | 0 | 0 | 0 | 0 | 0 | 6.9 | 0 | 0 | 0 | 0 | 1550 | 1652 | 1644 | 1645 | 626.9 | 193.9 | 943.3 | 1002.2 | 243.59 | 101.93 | 222.49 | 226.4
2025-06-04 | 23 | Juin | 2025-06-04 13:10 | 2025-06-04 14:22 | 50991 | 1 | H380 | 71.67 | 3 | 64 | 127 | 131 | 116.491 | 40.217 | 3905 | 239 | 1292 | 2.817 | 45.089 | 52.5 | 70.48 | 78.33 | 0 | 0 | 11.933 | 15.90625 | 11.1 | 15.1874 | 15.167 | 19.2815 | 2.017 | 2.031 | 2400 | 630 | 2400 | 184 | 155 | 0 | 664 | 125 | 0 | 700 | 450 | 1652 | 1192 | 0.0516 | 0.0717 | 0.001 | 0.0031 | 0.0098 | 0.411 | 0.0266 | 0.0556 | 0.596 | 0.0777 | 0.0062 | 0.0039 | 0.051 | 0.0339 | 2506/04R1 | 124.5 | 55.9 | 48.2 | 20.4 | 0 | 0 | 0 | 124.5 | 0 | 0 | 0 | 0 | 0 | 0 | 0 | 0 | 0 | 0 | 0 | 0 | 0 | 0 | 0 | 0 | 0 | 0 | 0 | 0 | 1636 | 1644 | 1652 | 1652 | 1005.3 | 938.1 | 981.7 | 1192 | 231.52 | 222.09 | 221.08 | 235.34
2025-06-04 | 23 | Juin | 2025-06-04 12:03 | 2025-06-04 13:10 | 50990 | 1 | H380 | 67.08 | 4 | 63 | 122 | 120.3 | 114.317 | 39.85 | 4287 | 253 | 1500 | 2.5 | 48.8 | 52.562 | 72.6 | 79.14 | 0 | 0 | 11.4 | 15.6563 | 10.183 | 13.8789 | 14.434 | 19.2502 | 3.834 | 3.6872 | 2400 | 629 | 2400 | 184 | 156 | 0 | 661 | 125 | 0 | 800 | 400 | 1656 | 1081.6 | 0.0424 | 0.083 | 0.0112 | 0.0039 | 0.0154 | 0.593 | 0.0262 | 0.0407 | 0.479 | 0.073 | 0.0054 | 0.0101 | 0.0523 | 0.0333 | 2506/04R1 | 124.9 | 55.5 | 46 | 23.4 | 0 | 0 | 0 | 124.9 | 0 | 0 | 0 | 0 | 0 | 0 | 0 | 0 | 0 | 0 | 0 | 0 | 0 | 0 | 0 | 0 | 0 | 0 | 0 | 0 | 1641 | 1633 | 1644 | 1656 | 976.2 | 835.2 | 967.1 | 1081.6 | 226.64 | 219.53 | 224.32 | 226.02
2025-06-04 | 23 | Juin | 2025-06-04 10:55 | 2025-06-04 12:03 | 50989 | 1 | H380 | 68.02 | 1 | 62 | 127 | 128.9 | 133.236 | 43.4 | 4095 | 241 | 1792 | 2.75 | 46.182 | 56.531 | 77.15 | 78.15 | 0 | 0 | 11.267 | 15.4688 | 9.833 | 13.5313 | 14.8 | 19.2495 | 7.5 | 8.21925 | 2400 | 630 | 2400 | 185 | 157 | 0 | 666 | 124 | 0 | 1000 | 400 | 1652 | 1056.5 | 0.0417 | 0.0695 | 0.0011 | 0.0035 | 0.0143 | 0.164 | 0.0296 | 0.057 | 0.572 | 0.127 | 0.0062 | 0.0025 | 0.0346 | 0.0511 | 2506/04R1 | 135.9 | 55.5 | 45.4 | 35 | 0 | 0 | 0 | 135.9 | 0 | 0 | 0 | 0 | 0 | 0 | 0 | 0 | 0 | 0 | 0 | 0 | 0 | 0 | 0 | 0 | 0 | 0 | 0 | 0 | 1709 | 1607 | 1649 | 1652 | 1512.4 | 725 | 941.5 | 1056.5 | 221.85 | 223.26 | 219.64 | 226.47
2025-06-04 | 23 | Juin | 2025-06-04 09:30 | 2025-06-04 10:55 | 50988 | 1 | H380 | 84.48 | 7 | 60 | 124 | 121.9 | 114.84 | 41.7 | 4265 | 257 | 1599 | 2.533 | 48.947 | 54.062 | 74.46 | 77.79 | 0 | 0 | 0 | 0 | 21.25 | 29.0003 | 14.633 | 19.2812 | 5.817 | 5.68745 | 2400 | 628 | 2400 | 184 | 156 | 0 | 656 | 124 | 0 | 0 | 400 | 1636 | 1075.8 | 0.0287 | 0.106 | 0.0054 | 0.0046 | 0.0131 | 0.486 | 0.0385 | 0.0306 | 0.472 | 0.0729 | 0.0053 | 0.0102 | 0.0881 | 0.051 | 2506/04R1 | 136.9 | 57.9 | 43.3 | 35.7 | 0 | 0 | 0 | 136.9 | 0 | 0 | 0 | 0 | 0 | 0 | 0 | 0 | 0 | 0 | 0 | 0 | 0 | 0 | 0 | 0 | 0 | 0 | 0 | 0 | 1647 | 1627 | 1627 | 1636 | 1035.3 | 941 | 919.2 | 1075.8 | 227.7 | 231.55 | 229.83 | 236.5
2025-06-04 | 23 | Juin | 2025-06-04 08:29 | 2025-06-04 09:30 | 50987 | 1 | A51671T | 60.83 | 3 | 63 | 129 | 131.3 | 117.318 | 41.383 | 3775 | 224 | 2031 | 3.033 | 42.527 | 56.215 | 76.78 | 81.5 | 0 | 0 | 10.917 | 15.125 | 10.3 | 14.1875 | 14.384 | 19.1565 | 5.783 | 7.62084 | 2400 | 630 | 2400 | 185 | 156 | 1192 | 0 | 206 | 0 | 400 | 320 | 1670 | 833.7 | 0.0556 | 0.0738 | 0.0026 | 0.0027 | 0.0163 | 0.483 | 0.113 | 0.108 | 0.749 | 0.115 | 0.0046 | 0.0124 | 0.0924 | 0.114 | 2506/01R2 | 135.8 | 54.4 | 46.6 | 34.8 | 9.5 | 0 | 0 | 40.3 | 0 | 14.8 | 0 | 0 | 36.5 | 0 | 0 | 22.1 | 5 | 0 | 0 | 0 | 0 | 0 | 0 | 0 | 7.6 | 0 | 0 | 0 | 1652 | 1631 | 1677 | 1670 | 192.8 | 742.2 | 1066.1 | 833.7 | 101.51 | 211.94 | 213.56 | 199.3
2025-06-04 | 23 | Juin | 2025-06-04 07:26 | 2025-06-04 08:29 | 50986 | 1 | A51671T | 63.55 | 8 | 57 | 126 | 122.8 | 121.997 | 45.05 | 4100 | 251 | 2221 | 3.45 | 36.522 | 59.5 | 81.93 | 79.25 | 0 | 0 | 11.35 | 15.3125 | 10.633 | 14.3749 | 14.8 | 19.344 | 8.267 | 10.406 | 2400 | 627 | 2400 | 184 | 155 | 1195 | 0 | 208 | 0 | 400 | 320 | 1644 | 707.3 | 0.0681 | 0.0745 | 0.0031 | 0.0031 | 0.0218 | 0.547 | 0.129 | 0.126 | 0.785 | 0.132 | 0.0056 | 0.0148 | 0.0564 | 0.132 | 2506/01R2 | 136.5 | 58.6 | 44.5 | 33.4 | 9.1 | 0 | 0 | 40.3 | 0 | 13.9 | 0 | 0 | 37.8 | 0 | 0 | 21.9 | 7.2 | 0 | 0 | 0 | 0 | 0 | 0 | 6.3 | 0 | 0 | 0 | 0 | 1652 | 1628 | 1637 | 1644 | 192.8 | 641.9 | 679.6 | 707.3 | 101.51 | 202.9 | 202.2 | 201.34
2025-06-04 | 23 | Juin | 2025-06-04 06:24 | 2025-06-04 07:26 | 50985 | 1 | A51671T | 61.45 | 1 | 62 | 124 | 123.9 | 126.577 | 39.567 | 3490 | 217 | 1405 | 3.967 | 31.261 | 53.438 | 70.55 | 81.03 | 0 | 0 | 10.933 | 15.0625 | 11.75 | 16.0313 | 14.45 | 19.1875 | 2.433 | 3.0625 | 2400 | 630 | 2400 | 184 | 155 | 1189 | 0 | 209 | 0 | 300 | 370 | 1642 | 761.8 | 0.0929 | 0.128 | 0.0173 | 0.0052 | 0.0321 | 0.743 | 0.126 | 0.137 | 0.583 | 0.104 | 0.0052 | 0.0189 | 0.111 | 0.12 | 2506/01R2 | 136.1 | 55 | 46.1 | 35 | 7.9 | 0 | 0 | 38.9 | 0 | 14.7 | 0 | 0 | 37.4 | 0 | 0 | 23.2 | 6.8 | 0 | 0 | 0 | 0 | 0 | 0 | 0 | 7.2 | 0 | 0 | 0 | 1653 | 1701 | 1562 | 1642 | 194.8 | 69.3 | 291 | 761.8 | 101.73 | -0.06 | 180.58 | 207.88
2025-06-04 | 23 | Juin | 2025-06-04 05:00 | 2025-06-04 06:24 | 50984 | 1 | A51671T | 84.62 | 7 | 59 | 122 | 117.8 | 109.356 | 44.217 | 3900 | 245 | 2642 | 3.533 | 34.528 | 56.656 | 80.19 | 76.88 | 0 | 0 | 11.5 | 15.8125 | 9.267 | 12.625 | 13.5 | 17.7807 | 9.95 | 10.34425 | 2400 | 629 | 2400 | 184 | 156 | 1197 | 0 | 208 | 0 | 400 | 351 | 1650 | 189.6 | 0.0489 | 0.0862 | 0.004 | 0.0021 | 0.0148 | 0.498 | 0.115 | 0.124 | 0.756 | 0.125 | 0.0039 | 0.0115 | 0.112 | 0.118 | 2506/01R2 | 120.1 | 54.8 | 44.1 | 21.2 | 8.2 | 0 | 0 | 33.4 | 0 | 13.3 | 0 | 0 | 28.9 | 0 | 0 | 22.5 | 6.9 | 0 | 0 | 0 | 0 | 0 | 0 | 6.9 | 0 | 0 | 0 | 0 | 1544 | 1605 | 1626 | 1650 | 15.8 | 684.8 | 643.3 | 189.6 | -24.11 | 220.15 | 204.14 | 101.36
2025-06-03 | 23 | Juin | 2025-06-04 03:50 | 2025-06-04 05:00 | 50983 | 1 | S275J02 | 69.5 | 3 | 63 | 128 | 130.2 | 114.171 | 42.2 | 3710 | 228 | 2127 | 3.667 | 34.909 | 55.875 | 76.66 | 79.44 | 0 | 0 | 11.833 | 16.0938 | 10.083 | 14.1249 | 13.516 | 18.1599 | 6.766 | 7.2187 | 2400 | 629 | 2400 | 182 | 156 | 1262 | 0 | 0 | 0 | 300 | 245 | 1650 | 189.6 | 0.0696 | 0.0808 | 0.0055 | 0.003 | 0.0167 | 0.589 | 0.136 | 0.128 | 0.794 | 0.0094 | 0.0043 | 0.0131 | 0.0555 | 0.122 | 2505/29R1 | 127.2 | 56.5 | 45.1 | 25.6 | 0 | 0 | 0 | 25.1 | 0 | 14 | 0 | 0 | 41.8 | 0 | 0 | 33.8 | 5.3 | 0 | 0 | 0 | 0 | 0 | 0 | 0 | 7.2 | 0 | 0 | 0 | 1599 | 1622 | 1624 | 1650 | 670.2 | 27.6 | 602.6 | 189.6 | 221.83 | -25.13 | 200.43 | 101.36
2025-06-03 | 23 | Juin | 2025-06-04 02:54 | 2025-06-04 03:50 | 50982 | 1 | S275J02 | 56.22 | 8 | 56 | 130 | 125.7 | 134.152 | 39.9 | 3541 | 220 | 1591 | 3.233 | 40.206 | 53.688 | 71.73 | 80.73 | 0 | 0 | 11.9 | 16.3086 | 10.1 | 13.9374 | 14.35 | 19.1562 | 3.55 | 4.16025 | 2400 | 628 | 2400 | 184 | 156 | 1263 | 0 | 0 | 0 | 300 | 275 | 1627 | 648.4 | 0.0693 | 0.0773 | 0.0049 | 0.0029 | 0.0198 | 0.231 | 0.126 | 0.128 | 0.732 | 0.0119 | 0.0051 | 0.015 | 0.0385 | 0.136 | 2505/29R1 | 126.1 | 57.4 | 45.8 | 22.9 | 0 | 0 | 0 | 25.1 | 0 | 14.2 | 0 | 0 | 42.4 | 0 | 0 | 30.8 | 6.8 | 0 | 0 | 0 | 0 | 0 | 0 | 6.8 | 0 | 0 | 0 | 0 | 1584 | 1627 |  |  | 478.7 | 648.4 |  |  | 205.24 | 204.18
2025-06-03 | 23 | Juin | 2025-06-04 01:54 | 2025-06-04 02:54 | 50981 | 1 | S275J02 | 59.9 | 1 | 61 | 124 | 123.7 | 116.839 | 39.35 | 3396 | 208 | 1570 | 3.1 | 40 | 52.438 | 69.91 | 79.96 | 0 | 0 | 12.084 | 15.90625 | 10.183 | 14 | 13.033 | 17.6567 | 4.05 | 4.7495 | 2400 | 628 | 2400 | 183 | 157 | 1264 | 0 | 0 | 0 | 300 | 360 | 1645 | 897.1 | 0.0736 | 0.0865 | 0.0045 | 0.0031 | 0.0194 | 0.218 | 0.136 | 0.137 | 0.848 | 0.0109 | 0.0051 | 0.014 | 0.0439 | 0.134 | 2505/29R1 | 124.4 | 56.3 | 46.7 | 21.4 | 0 | 0 | 0 | 24.4 | 0 | 14.8 | 0 | 0 | 41.6 | 0 | 0 | 30.7 | 6.2 | 0 | 0 | 0 | 0 | 0 | 0 | 0 | 6.7 | 0 | 0 | 0 | 1584 | 1615 | 1636 | 1645 | 431.4 | 535 | 616.4 | 897.1 | 197.59 | 196.57 | 195.57 | 218.26
2025-06-03 | 23 | Juin | 2025-06-04 00:58 | 2025-06-04 01:54 | 50980 | 1 | S275J02 | 56.02 | 7 | 59 | 126 | 123.6 | 136.517 | 40.6 | 3595 | 222 | 1709 | 3.9 | 32.308 | 53.25 | 71.95 | 78.69 | 0 | 0 | 11.45 | 15.7813 | 10.683 | 14.1563 | 14.284 | 18.781 | 4.183 | 4.469 | 2400 | 627 | 2400 | 184 | 158 | 1264 | 0 | 0 | 0 | 300 | 305 | 1630 | 722.3 | 0.0334 | 0.0696 | 0.0028 | 0.0027 | 0.0226 | 0.648 | 0.13 | 0.118 | 0.76 | 0.0133 | 0.0048 | 0.017 | 0.0562 | 0.133 | 2505/29R1 | 129.4 | 55.1 | 47 | 27.3 | 0 | 0 | 0 | 24.7 | 0 | 13.3 | 0 | 0 | 44.9 | 0 | 0 | 33.8 | 5.1 | 0 | 0 | 0 | 0 | 0 | 0 | 7.6 | 0 | 0 | 0 | 0 | 1618 | 1603 | 1606 | 1630 | 717.4 | 588.3 | 585.3 | 722.3 | 216.51 | 210.07 | 208.07 | 210.48
2025-06-03 | 23 | Juin | 2025-06-03 18:49 | 2025-06-04 00:58 | 50979 | 1 | S275J02 | 56.15333 | 3 | 62 | 126 | 128.3 | 116.851 | 44.067 | 3955 | 234 | 1873 | 4.467 | 28.209 | 55.781 | 76.28 | 75.95 | 0 | 0 | 12.317 | 15.9063 | 10.633 | 14.2813 | 15.7 | 19.2807 | 5.417 | 6.21925 | 2400 | 627 | 2400 | 184 | 157 | 1260 | 0 | 0 | 0 | 300 | 345 | 1652 | 192.8 | [7 empty] | 0.0945 | 0.672 | 0.01 | 0.0044 | 0.0209 | 0.05 | 0.131 | 2505/29R1 | 134.8 | 53.9 | 47 | 33.9 | 0 | 0 | 0 | 19 | 0 | 19.4 | 0 | 0 | 54.5 | 0 | 0 | 34.6 | 7.3 | 0 | 0 | 0 | 0 | 0 | 0 | 0 | 0 | 0 | 0 | 0 | 1651 | 1650 | 1644 | 1652 | 191.3 | 987.9 | 857.4 | 192.8 | 101.48 | 222.63 | 215.48 | 101.51
2025-06-03 | 23 | Juin | 2025-06-03 17:24 | 2025-06-03 18:49 | 50978 | 1 | S275J02 | 55.08 | 3 | 63 | 137 | 136.8 | 129.942 | 41.983 | 3631 | 223 | 2073 | 2.25 | 60.889 | 52.906 | 73.21 | 75.61 | 0 | 0 | 11.133 | 15.3438 | 9.617 | 13.1249 | 11.533 | 15.65625 | 9.7 | 52.87505 | 2400 | 629 | 2400 | 183 | 155 | 1267 | 0 | 0 | 0 | 300 | 305 | 1657 | 751.6 | 0.0566 | 0.0779 | 0.0038 | 0.003 | 0.0222 | 0.498 | 0.125 | 0.142 | 0.801 | 0.0128 | 0.0051 | 0.0194 | 0.0704 | 0.139 | 2505/29R1 | 125.1 | 55.3 | 47.5 | 22.3 | 0 | 0 | 0 | 24.6 | 0 | 14 | 0 | 0 | 42.5 | 0 | 0 | 31.7 | 5.1 | 0 | 0 | 0 | 0 | 0 | 0 | 7.2 | 0 | 0 | 0 | 0 | 1583 | 1602 | 1678 | 1657 | 469.8 | 544.2 | 812.1 | 751.6 | 204.4 | 204.89 | 193.03 | 198.74
2025-06-03 | 23 | Juin | 2025-06-03 16:23 | 2025-06-03 17:24 | 50977 | 1 | S275J02 | 61.15 | 2 | 58 | 127 | 120.6 | 117.094 | 44.317 | 0 | 0 | 0 | 2.983 | 42.57 | 58.781 | 58.78 | 79.58 | 0 | 0 | 11.2 | 15.3125 | 10.167 | 13.8437 | 14.75 | 19.3432 | 8.2 | 10.18795 | 2400 | 629 | 2400 | 183 | 155 | 1262 | 0 | 0 | 0 | 300 | 320 | 1627 | 824.3 | 0.0637 | 0.058 | 0.0035 | 0.0034 | 0.0229 | 0.524 | 0.137 | 0.129 | 0.849 | 0.0166 | 0.0062 | 0.0148 | 0.0403 | 0.132 | 2505/29R1 | 137.7 | 55.8 | 48.8 | 33.1 | 0 | 0 | 0 | 27.3 | 0 | 14.3 | 0 | 0 | 47.8 | 0 | 0 | 33.6 | 7.3 | 0 | 0 | 0 | 0 | 0 | 0 | 0 | 7.4 | 0 | 0 | 0 | 1598 | 1629 | 1629 | 1627 | 614.9 | 837.5 | 891.2 | 824.3 | 216.04 | 221.9 | 226.47 | 221.82
2025-06-03 | 23 | Juin | 2025-06-03 15:18 | 2025-06-03 16:23 | 50976 | 1 | S275J02 | 65.33 | 8 | 57 | 124 | 121.9 | 117.012 | 42.017 | 3716 | 242 | 1282 | 3 | 41.333 | 56.594 | 73.98 | 80.82 | 0 | 0 | 11.333 | 15.8438 | 9.183 | 12.5625 | 14.1 | 19.0622 | 7.4 | 9.06275 | 2400 | 629 | 2400 | 184 | 155 | 1266 | 0 | 0 | 0 | 0 | 350 | 1654 | 970.1 | 0.0697 | 0.0556 | 0.0051 | 0.0038 | 0.0233 | 0.0095 | 0.145 | 0.122 | 0.835 | 0.0133 | 0.0059 | 0.0177 | 0.0443 | 0.14 | 2505/29R1 | 137.9 | 53.7 | 47.3 | 36.9 | 0 | 0 | 0 | 27.3 | 0 | 14.1 | 0 | 0 | 48.4 | 0 | 0 | 34.5 | 7.4 | 0 | 0 | 0 | 0 | 0 | 0 | 6.2 | 0 | 0 | 0 | 0 | 1587 | 1622 | 1639 | 1654 | 577.7 | 808.8 | 916.7 | 970.1 | 217.44 | 223.15 | 223.11 | 219.12
2025-06-03 | 23 | Juin | 2025-06-03 14:02 | 2025-06-03 15:18 | 50975 | 1 | S355TA | 75.63 | 7 | 60 | 124 | 120.7 | 88.103 | 43.1 | 3849 | 232 | 1336 | 2.967 | 41.798 | 55.562 | 73.53 | 77.35 | 0 | 0 | 12.067 | 16.02734 | 9.717 | 13.5312 | 14.683 | 19.0622 | 6.633 | 6.7815 | 2400 | 526 | 2400 | 255 | 210 | 1665 | 0 | 204 | 0 | 300 | 350 | 1635 | 902.9 | 0.063 | 0.0758 | 0.001 | 0.0038 | 0.0224 | 0.0087 | 0.137 | 0.179 | 1.09 | 0.13 | 0.0067 | 0.0171 | 0.0398 | 0.13 | 2505/01R2 | 137.7 | 56.1 | 44.8 | 36.8 | 9.3 | 0 | 0 | 40.5 | 0 | 13.5 | 0 | 0 | 38.8 | 0 | 0 | 21.4 | 7.1 | 0 | 0 | 0 | 0 | 0 | 0 | 0 | 7.1 | 0 | 0 | 0 | 1600 | 1626 | 1687 | 1635 | 573 | 817.8 | 1168.4 | 902.9 | 209.77 | 221.78 | 214.85 | 224.17
2025-06-03 | 23 | Juin | 2025-06-03 12:57 | 2025-06-03 14:02 | 50974 | 1 | S355TA | 64.87 | 3 | 63 | 125 | 127.8 | 121.468 | 41.833 | 3640 | 226 | 1564 | 3.167 | 39.474 | 55.281 | 73.53 | 79.29 | 0 | 0 | 12.784 | 16.9375 | 10.367 | 13.875 | 14.65 | 19.0932 | 4.033 | 5.21925 | 2400 | 525 | 2400 | 253 | 206 | 1663 | 0 | 208 | 0 | 300 | 350 | 1634 | 885.9 | 0.0439 | 0.0657 | 0.001 | 0.0033 | 0.0231 | 0.448 | 0.119 | 0.202 | 1.15 | 0.119 | 0.0062 | 0.0182 | 0.0112 | 0.131 | 2505/01R2 | 135.9 | 54.2 | 43.9 | 37.8 | 9.9 | 0 | 0 | 40.2 | 0 | 14.5 | 0 | 0 | 35.8 | 0 | 0 | 22.1 | 6.6 | 0 | 0 | 0 | 0 | 0 | 0 | 6.8 | 0 | 0 | 0 | 0 | 1593 | 1665 | 1647 | 1634 | 668.6 | 1033.7 | 1023.9 | 885.9 | 224.92 | 217.81 | 226.89 | 223.31
2025-06-03 | 23 | Juin | 2025-06-03 11:59 | 2025-06-03 12:57 | 50973 | 1 | S355TA | 58.12 | 2 | 57 | 122 | 116.6 | 121.755 | 39.817 | 3500 | 216 | 1487 | 3.183 | 38.325 | 53.969 | 71.44 | 81.33 | 0 | 0 | 11.45 | 15.43359 | 9.75 | 13.5313 | 14.35 | 19.2815 | 4.267 | 5.62475 | 2400 | 526 | 2400 | 255 | 206 | 1664 | 0 | 206 | 0 | 300 | 320 | 1622 | 782.5 | 0.0515 | 0.0605 | 0.001 | 0.0026 | 0.0233 | 0.455 | 0.171 | 0.153 | 1.09 | 0.143 | 0.0051 | 0.0136 | 0.0426 | 0.165 | 2505/01R2 | 137.4 | 57.1 | 44.4 | 35.9 | 8.7 | 0 | 0 | 40.8 | 0 | 14.6 | 0 | 0 | 36.9 | 0 | 0 | 21.8 | 7 | 0 | 0 | 0 | 0 | 0 | 0 | 0 | 7.6 | 0 | 0 | 0 | 1588 | 1591 | 1647 | 1622 | 555.8 | 642.9 | 937 | 782.5 | 214.05 | 223.13 | 220.37 | 220.72
2025-06-03 | 23 | Juin | 2025-06-03 10:59 | 2025-06-03 11:59 | 50972 | 1 | S355TA | 59.85 | 8 | 58 | 121 | 120.2 | 104.474 | 42.467 | 3887 | 230 | 2366 | 3.283 | 36.853 | 57.25 | 79.56 | 80.89 | 0 | 0 | 11.033 | 15.375 | 9.6 | 13.4999 | 14.65 | 19.4377 | 7.183 | 8.906 | 2400 | 526 | 2400 | 255 | 207 | 1665 | 0 | 207 | 0 | 300 | 350 | 1639 | 902.9 | 0.0482 | 0.0645 | 0.001 | 0.003 | 0.0253 | 0.632 | 0.119 | 0.158 | 1.1 | 0.123 | 0.0057 | 0.0193 | 0.0403 | 0.122 | 2505/01R2 | 137.1 | 57 | 46.3 | 33.8 | 8.9 | 0 | 0 | 40.3 | 0 | 14 | 0 | 0 | 37.1 | 0 | 0 | 21.7 | 6.7 | 0 | 0 | 0 | 0 | 0 | 0 | 8.4 | 0 | 0 | 0 | 0 | 1584 | 1618 | 1644 | 1639 | 662 | 827.9 | 929 | 902.9 | 229.09 | 227.04 | 221.37 | 221.99
2025-06-03 | 23 | Juin | 2025-06-03 10:03 | 2025-06-03 10:59 | 50971 | 1 | DD13B | 56.58 | 7 | 60 | 120 | 119.8 | 98.659 | 40.883 | 3753 | 225 | 1382 | 3.3 | 36.364 | 54.094 | 71.93 | 79.39 | 0 | 0 | 11.633 | 15.75 | 9.483 | 13.1249 | 14.5 | 19.2812 | 5.267 | 5.84375 | 2400 | 630 | 2400 | 184 | 156 | 0 | 128 | 0 | 0 | 0 | 420 | 1667 | 1079.8 | 0.0538 | 0.0535 | 0.001 | 0.0029 | 0.0224 | 0.557 | 0.129 | 0.0316 | 0.131 | 0.0079 | 0.0042 | 0.0182 | 0.102 | 0.13 | 2505/01R1 | 135.8 | 56.3 | 44.6 | 34.9 | 6.9 | 0 | 0 | 34.1 | 0 | 14.1 | 0 | 0 | 42.6 | 0 | 0 | 24 | 7.6 | 0 | 0 | 0 | 0 | 0 | 0 | 0 | 6.5 | 0 | 0 | 0 | 1593 | 1601 | 1642 | 1667 | 634.7 | 777.9 | 1015.8 | 1079.8 | 221.09 | 231.7 | 229.02 | 219.92
2025-06-03 | 23 | Juin | 2025-06-03 08:56 | 2025-06-03 10:03 | 50970 | 1 | DD13B | 66.42 | 3 | 64 | 120 | 118.9 | 122.38 | 40.883 | 4201 | 245 | 1503 | 3.4 | 35.294 | 53.656 | 73.42 | 78.75 | 0 | 0 | 11.217 | 15.2813 | 9.917 | 13.875 | 15.05 | 19.2192 | 4.7 | 5.21825 | 2400 | 629 | 2400 | 186 | 156 | 0 | 128 | 0 | 0 | 200 | 420 | 1637 | 1165.2 | 0.0432 | 0.0613 | 0.001 | 0.0033 | 0.0194 | 0.54 | 0.101 | 0.0331 | 0.117 | 0.0131 | 0.0042 | 0.0139 | 0.113 | 0.0977 | 2505/01R1 | 136.8 | 58.7 | 43.8 | 34.3 | 6.6 | 0 | 0 | 35.8 | 0 | 13.3 | 0 | 0 | 42.5 | 0 | 0 | 24.2 | 7.8 | 0 | 0 | 0 | 0 | 0 | 0 | 6.6 | 0 | 0 | 0 | 0 | 1593 | 1612 | 1617 | 1637 | 778.4 | 868 | 919.5 | 1165.2 | 236.1 | 233.78 | 235.29 | 241.82
2025-06-03 | 23 | Juin | 2025-06-03 07:44 | 2025-06-03 08:56 | 50969 | 1 | DD14A | 72.25 | 2 | 58 | 121 | 119.7 | 122.955 | 51.317 | 4863 | 266 | 2328 | 3.267 | 37.041 | 66.156 | 91.38 | 77.35 | 0 | 0 | 11.733 | 16.0938 | 10.117 | 14.0938 | 14.633 | 19.25 | 14.833 | 16.59375 | 2400 | 631 | 2400 | 184 | 0 | 0 | 0 | 0 | 0 | 1200 | 450 | 1646 | 1290.7 | 0.0219 | 0.0363 | 0.0015 | 0.0037 | 0.0146 | 0.546 | 0.018 | 0.012 | 0.0326 | 0.0122 | 0.0047 | 0.0125 | 0.107 | 0.0214 | 2505/28R4 | 143.4 | 55.2 | 53 | 35.2 | 0 | 41.6 | 0 | 101.8 | 0 | 0 | 0 | 0 | 0 | 0 | 0 | 0 | 0 | 0 | 0 | 0 | 0 | 0 | 0 | 0 | 0 | 0 | 0 | 0 | 1611 | 1607 | 1619 | 1646 | 1026.8 | 976.9 | 1125.2 | 1290.7 | 246.67 | 245.19 | 249.05 | 244.44
2025-06-03 | 23 | Juin | 2025-06-03 06:41 | 2025-06-03 07:44 | 50968 | 1 | DD14A | 62.5 | 8 | 58 | 113 | 107.7 | 98.548 | 41.633 | 3777 | 230 | 2042 | 3.3 | 34.242 | 54.75 | 75.39 | 78.9 | 0 | 0 | 12.35 | 17.125 | 9.15 | 12.6875 | 14.6 | 19.313 | 5.533 | 5.562 | 2400 | 629 | 2400 | 184 | 0 | 0 | 0 | 0 | 0 | 1200 | 495 | 1654 | 195.5 | 0.0256 | 0.0463 | 0.001 | 0.0039 | 0.0143 | 0.524 | 0.0165 | 0.0228 | 0.0349 | 0.0049 | 0.0034 | 0.0165 | 0.079 | 0.0242 | 2505/28R4 | 138.1 | 57.3 | 52 | 28.8 | 0 | 55.5 | 0 | 82.6 | 0 | 0 | 0 | 0 | 0 | 0 | 0 | 0 | 0 | 0 | 0 | 0 | 0 | 0 | 0 | 0 | 0 | 0 | 0 | 0 | 1702 | 1640 | 1663 | 1654 | 69.8 | 1110.6 | 1543.5 | 195.5 | -0.07 | 236.66 | 248.34 | 101.45
2025-06-03 | 23 | Juin | 2025-06-03 05:40 | 2025-06-03 06:41 | 50967 | 1 | DD13B | 61.38 | 7 | 60 | 119 | 119.1 | 122.743 | 40.45 | 3793 | 237 | 1727 | 4.417 | 26.943 | 54.312 | 73.74 | 80.56 | 0 | 0 | 11.95 | 16.2813 | 9.95 | 13.9063 | 14.567 | 19.344 | 3.983 | 4.7185 | 2400 | 629 | 2400 | 184 | 156 | 0 | 128 | 0 | 0 | 0 | 400 | 1629 | 1002.1 | 0.0863 | 0.0702 | 0.0041 | 0.0033 | 0.0188 | 0.481 | 0.147 | 0.0443 | 0.121 | 0.0132 | 0.0049 | 0.0128 | 0.0901 | 0.135 | 2505/01R1 | 135.7 | 56.4 | 44.5 | 34.8 | 6.8 | 0 | 0 | 34.2 | 0 | 14.4 | 0 | 0 | 42.3 | 0 | 0 | 24.2 | 7.4 | 0 | 0 | 0 | 0 | 0 | 0 | 0 | 6.4 | 0 | 0 | 0 | 1575 | 1628 | 1619 | 1629 | 625.6 | 930.4 | 715.2 | 1002.1 | 229.83 | 230.18 | 215.74 | 235.09
2025-06-02 | 23 | Juin | 2025-06-03 04:38 | 2025-06-03 05:40 | 50966 | 1 | DD13B | 62.1 | 3 | 64 | 122 | 120.9 | 122.913 | 40.883 | 3936 | 231 | 1279 | 4.65 | 26.237 | 55.406 | 73.39 | 81.31 | 0 | 0 | 11.283 | 15.625 | 9.55 | 13.0624 | 13.35 | 17.8829 | 6.7 | 8.77725 | 2400 | 629 | 2400 | 184 | 155 | 0 | 124 | 0 | 0 | 0 | 435 | 1654 | 1194.4 | 0.0803 | 0.0654 | 0.001 | 0.003 | 0.018 | 0.531 | 0.131 | 0.0421 | 0.113 | 0.0164 | 0.0039 | 0.0109 | 0.0673 | 0.128 | 2505/01R1 | 136.4 | 55.7 | 44.4 | 36.3 | 7 | 0 | 0 | 34.8 | 0 | 14.2 | 0 | 0 | 43.5 | 0 | 0 | 24.1 | 6.3 | 0 | 0 | 0 | 0 | 0 | 0 | 6.5 | 0 | 0 | 0 | 0 | 1563 | 1573 | 1630 | 1654 | 512 | 696.2 | 847.7 | 1194.4 | 221.61 | 238.78 | 222.25 | 234.4
2025-06-02 | 23 | Juin | 2025-06-03 03:34 | 2025-06-03 04:38 | 50965 | 1 | DD14A | 63.77 | 2 | 58 | 130 | 126 | 123.087 | 43.717 | 4125 | 213 | 2257 | 4.3 | 30.233 | 56.812 | 79.32 | 77.97 | 0 | 0 | 11.717 | 16.375 | 10.133 | 14.125 | 11.1 | 14.5 | 10.767 | 11.6875 | 2400 | 630 | 2400 | 185 | 0 | 0 | 0 | 0 | 0 | 1200 | 495 | 1667 | 1345.1 | 0.025 | 0.0303 | 0.001 | 0.0037 | 0.0121 | 0.361 | 0.0176 | 0.0216 | 0.0281 | 0.0098 | 0.0042 | 0.0094 | 0.0752 | 0.0198 | 2505/28R4 | 125.2 | 54.3 | 52.5 | 18.4 | 0 | 47.2 | 0 | 78 | 0 | 0 | 0 | 0 | 0 | 0 | 0 | 0 | 0 | 0 | 0 | 0 | 0 | 0 | 0 | 0 | 0 | 0 | 0 | 0 | 1614 | 1602 | 1607 | 1667 | 849.7 | 980.7 | 954.3 | 1345.1 | 231.12 | 248.19 | 243.47 | 236.06
2025-06-02 | 23 | Juin | 2025-06-03 02:08 | 2025-06-03 03:34 | 50964 | 1 | DD14A | 86.32 | 8 | 56 | 125 | 118.7 | 123.194 | 50.1 | 4958 | 261 | 2666 | 4.233 | 29.528 | 64.5 | 91.38 | 77.25 | 0 | 0 | 13.05 | 17.59375 | 10.333 | 14.2148 | 14.483 | 19.25 | 12.233 | 13.3437 | 2400 | 632 | 2400 | 185 | 0 | 0 | 0 | 0 | 0 | 1200 | 495 | 1653 | 194.3 | 0.0333 | 0.0388 | 0.001 | 0.004 | 0.0133 | 0.499 | 0.0175 | 0.0226 | 0.037 | 0.014 | 0.004 | 0.0099 | 0.102 | 0.0218 | 2505/28R4 | 138.7 | 56.6 | 51.3 | 30.8 | 0 | 55.3 | 0 | 83.4 | 0 | 0 | 0 | 0 | 0 | 0 | 0 | 0 | 0 | 0 | 0 | 0 | 0 | 0 | 0 | 0 | 0 | 0 | 0 | 0 | 1612 | 1622 | 1655 | 1653 | 830.6 | 976.9 | 1215.7 | 194.3 | 230.54 | 237.03 | 235.15 | 101.54
2025-06-02 | 23 | Juin | 2025-06-03 01:00 | 2025-06-03 02:08 | 50963 | 1 | DD14A | 67.78 | 7 | 59 | 115 | 113.6 | 98.694 | 50.167 | 4784 | 256 | 2644 | 2.067 | 55.645 | 65.816 | 92.06 | 78.72 | 0 | 0 | 12.133 | 16.5 | 10.317 | 14.5312 | 12.717 | 16.7182 | 15 | 17.97321 | 2400 | 632 | 2400 | 185 | 0 | 0 | 0 | 0 | 0 | 1200 | 495 | 1670 | 1373.8 | 0.0379 | 0.0482 | 0.001 | 0.004 | 0.0162 | 0.538 | 0.02 | 0.0344 | 0.0527 | 0.0116 | 0.0046 | 0.011 | 0.121 | 0.0244 | 2505/28R4 | 138.8 | 56.2 | 53.6 | 29 | 0 | 55.7 | 0 | 83.1 | 0 | 0 | 0 | 0 | 0 | 0 | 0 | 0 | 0 | 0 | 0 | 0 | 0 | 0 | 0 | 0 | 0 | 0 | 0 | 0 | 1594 | 1613 | 1673 | 1670 | 806.5 | 937.2 | 1288.9 | 1373.8 | 238.17 | 238.87 | 229.66 | 235.98
2025-06-02 | 23 | Juin | 2025-06-02 19:11 | 2025-06-03 01:00 | 50962 | 1 | DD13B | 57 | 3 | 64 | 126 | 125 | 122.787 | 43.8 | 3848 | 237 | 1955 | 2.1 | 60 | 56.531 | 77.06 | 77.44 | 0 | 0 | 12.767 | 16.5625 | 10.667 | 14.3125 | 14.3 | 18.3745 | 6.067 | 7.21925 | 3400 | 631 | 3400 | 185 | 155 | 0 | 128 | 0 | 0 | 0 | 428 | 1653 | 194.3 | 0.0502 | 0.0809 | 0.001 | 0.0023 | 0.0101 | 0.728 | 0.0218 | 0.0267 | 0.14 | 0.013 | 0.0038 | 0.0118 | 0.0997 | 0.0328 | 2505/28R4 | 138.4 | 58.1 | 46 | 34.3 | 0 | 0 | 0 | 138.4 | 0 | 0 | 0 | 0 | 0 | 0 | 0 | 0 | 0 | 0 | 0 | 0 | 0 | 0 | 0 | 0 | 0 | 0 | 0 | 0 | 1601 | 1641 | 1653 | 1653 | 258.7 | 1157.3 | 195.3 | 194.3 | 150.75 | 239.15 | 101.92 | 101.54
2025-06-02 | 23 | Juin | 2025-06-02 18:09 | 2025-06-02 19:11 | 50961 | 1 | A51671T | 62.57 | 8 | 56 | 126 | 123.3 | 101.528 | 42.183 | 3788 | 238 | 1556 | 2.783 | 45.269 | 54.938 | 73.65 | 78.14 | 0 | 0 | 10.85 | 14.1875 | 10.067 | 13.4063 | 14.916 | 19.3745 | 6.35 | 7.8755 | 2400 | 683 | 2400 | 186 | 154 | 1198 | 0 | 209 | 0 | 300 | 353 | 1652 | 193.9 | 0.108 | 0.0973 | 0.0092 | 0.0056 | 0.0168 | 0.274 | 0.138 | 0.159 | 0.855 | 0.126 | 0.0066 | 0.0083 | 0.0628 | 0.139 | 2505/29R1 | 137.5 | 54.9 | 49.4 | 33.2 | 0 | 0 | 0 | 25.3 | 0 | 13.8 | 0 | 0 | 56.8 | 0 | 0 | 34.4 | 7.2 | 0 | 0 | 0 | 0 | 0 | 0 | 0 | 0 | 0 | 0 | 0 | 1514 | 1699 | 1696 | 1652 | 12.8 | 857.4 | 894.4 | 193.9 | -23.42 | 185.63 | 190.36 | 101.93
2025-06-02 | 23 | Juin | 2025-06-02 17:00 | 2025-06-02 18:09 | 50960 | 1 | S275J02 | 68.9 | 7 | 59 | 127 | 119.7 | 119.859 | 41.183 | 3692 | 213 | 1185 | 2.917 | 43.543 | 52.719 | 69.52 | 76.81 | 0 | 0 | 12.016 | 15.09375 | 10.083 | 13.1601 | 11.334 | 14.7812 | 7.75 | 9.4415 | 2400 | 631 | 2400 | 185 | 155 | 1264 | 0 | 0 | 0 | 300 | 283 | 1631 | 660 | 0.0964 | 0.113 | 0.0068 | 0.0038 | 0.0214 | 0.243 | 0.126 | 0.154 | 0.879 | 0.0115 | 0.0056 | 0.0123 | 0.0567 | 0.125 | 2505/29R1 | 125.1 | 55.7 | 48 | 21.4 | 0 | 0 | 0 | 22.2 | 0 | 14.2 | 0 | 0 | 43.8 | 0 | 0 | 31.7 | 5.6 | 0 | 0 | 0 | 0 | 0 | 0 | 7.6 | 0 | 0 | 0 | 0 | 1554 | 1620 | 1646 | 1631 | 17.2 | 437.2 | 529.1 | 660 | -23.26 | 179.01 | 178.93 | 203.31
2025-06-02 | 23 | Juin | 2025-06-02 16:06 | 2025-06-02 17:00 | 50959 | 1 | S275J01 | 54.12 | 2 | 59 | 129 | 127.9 | 105.241 | 37.333 | 3282 | 210 | 1191 | 2.533 | 50.921 | 51.156 | 66.74 | 82.22 | 0 | 0 | 11.05 | 15.5938 | 9.733 | 13.6875 | 14.083 | 19.0312 | 2.467 | 2.78125 | 2400 | 630 | 2400 | 186 | 155 | 1196 | 0 | 0 | 0 | 300 | 293 | 1654 | 196.8 | 0.0965 | 0.138 | 0.008 | 0.0033 | 0.0171 | 0.62 | 0.163 | 0.132 | 0.749 | 0.0113 | 0.0062 | 0.0143 | 0.081 | 0.157 | 2505/29R1 | 121.7 | 54.9 | 44.8 | 22 | 0 | 0 | 0 | 24.8 | 0 | 14.4 | 0 | 0 | 37.8 | 0 | 0 | 29.8 | 7.4 | 0 | 0 | 0 | 0 | 0 | 0 | 0 | 7.5 | 0 | 0 | 0 | 1603 | 1712 | 1634 | 1654 | 367.4 | 1411.8 | 769.5 | 196.8 | 175.46 | 215.18 | 212.96 | 101.94
2025-06-02 | 23 | Juin | 2025-06-02 15:12 | 2025-06-02 16:06 | 50958 | 1 | S275J01 | 54.15 | 3 | 63 | 129 | 128 | 132.073 | 37.733 | 3299 | 217 | 1086 | 2.867 | 45 | 51.5 | 66.73 | 81.89 | 0 | 0 | 11.133 | 15.5 | 10 | 13.9062 | 14.116 | 19.0622 | 2.483 | 2.969 | 2400 | 630 | 2400 | 185 | 155 | 1195 | 0 | 0 | 0 | 300 | 305 | 1665 | 771 | 0.0812 | 0.0868 | 0.0027 | 0.0029 | 0.0187 | 0.484 | 0.129 | 0.169 | 0.818 | 0.013 | 0.0087 | 0.0145 | 0.0863 | 0.138 | 2505/29R1 | 132.2 | 57.1 | 44.3 | 30.8 | 0 | 0 | 0 | 25.1 | 0 | 14.3 | 0 | 0 | 45.8 | 0 | 0 | 33.4 | 6 | 0 | 0 | 0 | 0 | 0 | 0 | 7.6 | 0 | 0 | 0 | 0 | 1604 | 1622 | 1642 | 1665 | 409.3 | 533.4 | 768.1 | 771 | 182.85 | 192.55 | 208.48 | 196.27
2025-06-02 | 23 | Juin | 2025-06-02 14:19 | 2025-06-02 15:12 | 50957 | 1 | S275J01 | 52.92 | 8 | 59 | 131 | 130.8 | 117.336 | 36.467 | 3212 | 209 | 990 | 2.833 | 46.235 | 50.219 | 64.76 | 82.63 | 0 | 0 | 11.017 | 15.4375 | 9.667 | 13.5938 | 13.05 | 17.9057 | 2.734 | 53.06305 | 2400 | 631 | 2400 | 185 | 156 | 1192 | 0 | 0 | 0 | 300 | 305 | 1663 | 818.1 | 0.0921 | 0.103 | 0.0066 | 0.004 | 0.0155 | 0.409 | 0.142 | 0.152 | 0.692 | 0.0069 | 0.0082 | 0.0146 | 0.0534 | 0.153 | 2505/29R1 | 120.1 | 54.4 | 47.4 | 18.3 | 0 | 0 | 0 | 24.7 | 0 | 13.9 | 0 | 0 | 39.7 | 0 | 0 | 29.7 | 4.5 | 0 | 0 | 0 | 0 | 0 | 0 | 0 | 7.6 | 0 | 0 | 0 | 1598 | 1630 | 1628 | 1663 | 340.4 | 498.9 | 423.7 | 818.1 | 172.56 | 183.29 | 172.37 | 201.71
2025-06-02 | 23 | Juin | 2025-06-02 13:27 | 2025-06-02 14:19 | 50956 | 1 | S275J01 | 51.25 | 7 | 59 | 128 | 122.1 | 117.839 | 36.65 | 3188 | 211 | 1125 | 3.317 | 38.593 | 49.75 | 64.78 | 81.45 | 0 | 0 | 11.55 | 16.0313 | 9.85 | 13.7187 | 13.433 | 17.7182 | 1.817 | 2.188 | 2400 | 629 | 2400 | 185 | 155 | 1192 | 0 | 0 | 0 | 400 | 265 | 1637 | 607.7 | 0.0547 | 0.0765 | 0.0024 | 0.003 | 0.0173 | 0.601 | 0.124 | 0.143 | 0.823 | 0.0102 | 0.0053 | 0.0137 | 0.0563 | 0.128 | 2505/29R1 | 124.5 | 55.6 | 44.1 | 24.8 | 0 | 0 | 0 | 26.4 | 0 | 14.2 | 0 | 0 | 40.4 | 0 | 0 | 30.7 | 5.6 | 0 | 0 | 0 | 0 | 0 | 0 | 7.2 | 0 | 0 | 0 | 0 | 1621 | 1636 | 1641 | 1637 | 27.7 | 616.4 | 31.6 | 607.7 | -24.33 | 195.57 | -25.42 | 193.99
2025-06-02 | 23 | Juin | 2025-06-02 12:29 | 2025-06-02 13:27 | 50955 | 1 | S275J01 | 58.67 | 2 | 58 | 132 | 128.4 | 123.418 | 42.067 | 3831 | 220 | 1550 | 3.7 | 35.676 | 56.75 | 75.49 | 80.94 | 0 | 0 | 11.55 | 15.6875 | 10.117 | 14.1523 | 13.817 | 18.781 | 6.583 | 8.094 | 2400 | 628 | 2400 | 184 | 155 | 1193 | 0 | 0 | 0 | 300 | 299 | 1652 | 794.1 | 0.0633 | 0.0867 | 0.0032 | 0.0037 | 0.0205 | 0.675 | 0.128 | 0.117 | 0.796 | 0.0117 | 0.0058 | 0.0138 | 0.0408 | 0.127 | 2505/29R1 | 136.5 | 57 | 48.4 | 31.1 | 0 | 0 | 0 | 27.6 | 0 | 13.9 | 0 | 0 | 46.6 | 0 | 0 | 34 | 7.1 | 0 | 0 | 0 | 0 | 0 | 0 | 0 | 7.3 | 0 | 0 | 0 | 1579 | 1616 | 1619 | 1652 | 300 | 636 | 645.9 | 794.1 | 173.58 | 208.74 | 208.24 | 205.5
2025-06-02 | 23 | Juin | 2025-06-02 11:31 | 2025-06-02 12:29 | 50954 | 1 | S275J01 | 58.13 | 3 | 64 | 129 | 128.8 | 125.487 | 42.1 | 3849 | 236 | 1358 | 3.867 | 33.362 | 56.375 | 74.45 | 80.34 | 0 | 0 | 11.117 | 15.4063 | 10.567 | 14.4687 | 14.384 | 19.2185 | 6.033 | 6.9695 | 2400 | 630 | 2400 | 185 | 155 | 1193 | 0 | 0 | 0 | 400 | 269 | 1672 | 674.1 | 0.0616 | 0.0827 | 0.0022 | 0.0041 | 0.0245 | 0.51 | 0.124 | 0.129 | 0.749 | 0.01 | 0.0049 | 0.0152 | 0.0731 | 0.124 | 2505/29R1 | 137.7 | 58.9 | 46.1 | 32.7 | 0 | 0 | 0 | 27.8 | 0 | 14.1 | 0 | 0 | 46.5 | 0 | 0 | 34.1 | 7.4 | 0 | 0 | 0 | 0 | 0 | 0 | 7.8 | 0 | 0 | 0 | 0 | 1630 | 1589 | 1592 | 1672 | 551 | 436.6 | 471.6 | 674.1 | 190.59 | 195.75 | 199.79 | 182.61
2025-06-02 | 23 | Juin | 2025-06-02 10:24 | 2025-06-02 11:31 | 50953 | 1 | S275J02 | 66.32 | 8 | 58 | 133 | 130.2 | 133.811 | 40.783 | 3661 | 235 | 1181 | 4.233 | 31.417 | 54.312 | 71.09 | 79.9 | 0 | 0 | 11.433 | 15.7813 | 10.7 | 14.5938 | 14.683 | 18.7847 | 3.967 | 5.1215 | 2400 | 630 | 2400 | 185 | 156 | 1258 | 0 | 0 | 0 | 400 | 270 | 1649 | 643.2 | 0.0894 | 0.0905 | 0.0026 | 0.0039 | 0.028 | 0.642 | 0.139 | 0.153 | 0.826 | 0.0097 | 0.0066 | 0.0168 | 0.0941 | 0.144 | 2505/29R1 | 138.7 | 55.7 | 44.3 | 38.7 | 0 | 0 | 0 | 27.8 | 0 | 13.8 | 0 | 0 | 47.7 | 0 | 0 | 35.2 | 7.8 | 0 | 0 | 0 | 0 | 0 | 0 | 0 | 6.4 | 0 | 0 | 0 | 1553 | 1589 | 1649 |  | 277.5 | 426 | 643.2 |  | 181.97 | 193.94 | 191.64
2025-06-02 | 23 | Juin | 2025-06-02 09:29 | 2025-06-02 10:24 | 50952 | 1 | S275J02 | 55.63 | 7 | 60 | 129 | 125.6 | 118.499 | 42.117 | 3820 | 218 | 1180 | 2.517 | 51.258 | 56.844 | 74.03 | 80.98 | 0 | 0 | 11.317 | 15.9063 | 10.067 | 14.125 | 14.3 | 18.7495 | 6.433 | 8.03175 | 2400 | 629 | 2400 | 186 | 155 | 1262 | 0 | 0 | 0 | 400 | 296 | 1660 | 620.5 | 0.0829 | 0.102 | 0.0032 | 0.0043 | 0.0268 | 0.833 | 0.142 | 0.164 | 0.852 | 0.0125 | 0.0083 | 0.0207 | 0.134 | 0.148 | 2505/29R1 | 137.6 | 55.2 | 46 | 36.4 | 0 | 0 | 0 | 33.1 | 0 | 7.3 | 0 | 0 | 48.2 | 0 | 0 | 34.1 | 7.3 | 0 | 0 | 0 | 0 | 0 | 0 | 7.6 | 0 | 0 | 0 | 0 | 1585 | 1637 | 1635 | 1660 | 381.8 | 459.6 | 460.7 | 620.5 | 188.06 | 173.46 | 174.72 | 183.04
2025-06-02 | 23 | Juin | 2025-06-02 08:32 | 2025-06-02 09:29 | 50951 | 1 | S275J02 | 57 | 2 | 59 | 129 | 127.5 | 131.784 | 42.35 | 0 | 0 | 0 | 2.283 | 56.496 | 57.344 | 57.34 | 81.24 | 0 | 0 | 11.4 | 15.6563 | 10.483 | 14.4375 | 14.283 | 19.2817 | 6.183 | 7.90575 | 2400 | 628 | 2400 | 184 | 156 | 1261 | 0 | 0 | 0 | 400 | 267 | 1625 | 546.9 | 0.0984 | 0.109 | 0.0068 | 0.0034 | 0.0185 | 0.359 | 0.123 | 0.127 | 0.844 | 0.0104 | 0.0053 | 0.0129 | 0.0623 | 0.127 | 2505/29R1 | 138.8 | 55.3 | 47.1 | 36.4 | 0 | 0 | 0 | 28 | 0 | 13.9 | 0 | 0 | 47.2 | 0 | 0 | 34.4 | 8.6 | 0 | 0 | 0 | 0 | 0 | 0 | 0 | 6.7 | 0 | 0 | 0 | 1584 | 1610 | 1652 | 1625 | 374.2 | 445.2 | 192.5 | 546.9 | 187.12 | 185.78 | 101.4 | 192.76
2025-06-02 | 23 | Juin | 2025-06-02 07:36 | 2025-06-02 08:32 | 50950 | 1 | S275J01 | 55.6 | 3 | 64 | 130 | 129.9 | 123.998 | 38.833 | 3414 | 223 | 1354 | 2.25 | 57.778 | 52.062 | 68.76 | 80.44 | 0 | 0 | 11.533 | 15.75 | 10.7 | 14.5937 | 13.533 | 18.0317 | 3.067 | 3.6245 | 2400 | 629 | 2400 | 186 | 155 | 1194 | 0 | 0 | 0 | 400 | 295 | 1637 | 611.9 | 0.0758 | 0.0873 | 0.0033 | 0.0039 | 0.0232 | 0.569 | 0.141 | 0.133 | 0.793 | 0.0106 | 0.0054 | 0.0166 | 0.0976 | 0.142 | 2505/29R1 | 136.2 | 57.4 | 46.5 | 32.3 | 0 | 0 | 0 | 26.7 | 0 | 14.8 | 0 | 0 | 47.5 | 0 | 0 | 33.9 | 5.9 | 0 | 0 | 0 | 0 | 0 | 0 | 7.4 | 0 | 0 | 0 | 0 | 1600 | 1639 | 1645 | 1637 | 449.4 | 624.1 | 603.8 | 611.9 | 191.9 | 194.86 | 189.17 | 194.49
2025-06-02 | 23 | Juin | 2025-06-02 06:40 | 2025-06-02 07:36 | 50949 | 1 | S275J01 | 56.12 | 8 | 59 | 129 | 127.1 | 110.161 | 39.967 | 3479 | 224 | 1356 | 2.117 | 60.945 | 52.438 | 69.34 | 78.72 | 0 | 0 | 11.733 | 15.21875 | 10.767 | 14.4062 | 13.616 | 18.3127 | 3.85 | 4.3435 | 2400 | 630 | 2400 | 187 | 156 | 1196 | 0 | 0 | 0 | 500 | 275 | 1644 | 666.4 | 0.0888 | 0.0925 | 0.0048 | 0.0038 | 0.019 | 0.484 | 0.138 | 0.147 | 0.82 | 0.0086 | 0.0065 | 0.0163 | 0.0571 | 0.146 | 2505/29R1 | 137.3 | 54.1 | 48.4 | 34.8 | 0 | 0 | 0 | 28.2 | 0 | 14.4 | 0 | 0 | 47.4 | 0 | 0 | 33 | 6.8 | 0 | 0 | 0 | 0 | 0 | 0 | 0 | 7.5 | 0 | 0 | 0 | 1610 | 1612 | 1629 | 1644 | 482.1 | 526.1 | 500.5 | 666.4 | 191.63 | 196.97 | 184.07 | 196.96
2025-06-02 | 23 | Juin | 2025-06-02 05:43 | 2025-06-02 06:40 | 50948 | 1 | S275J01 | 56.93 | 7 | 60 | 128 | 123.2 | 118.531 | 40.883 | 3736 | 227 | 1608 | 2.35 | 54.468 | 54.281 | 73.01 | 79.66 | 0 | 0 | 11.433 | 15.75 | 10.267 | 14.0624 | 15.084 | 19.59425 | 4.1 | 4.78075 | 2400 | 629 | 2400 | 185 | 155 | 1195 | 0 | 0 | 0 | 500 | 305 | 1702 | 69.8 | 0.0924 | 0.137 | 0.0124 | 0.0044 | 0.0215 | 0.951 | 0.151 | 0.116 | 0.783 | 0.0117 | 0.0056 | 0.0161 | 0.0799 | 0.149 | 2505/29R1 | 137.6 | 56.4 | 48.4 | 32.8 | 0 | 0 | 0 | 27.6 | 0 | 14.3 | 0 | 0 | 47.7 | 0 | 0 | 35.3 | 5.9 | 0 | 0 | 0 | 0 | 0 | 0 | 6.8 | 0 | 0 | 0 | 0 | 1634 | 1652 | 1602 | 1702 | 560.8 | 192.8 | 261.1 | 69.8 | 189.71 | 101.51 | 150.88 | -0.07
2025-06-01 | 22 | Juin | 2025-06-02 04:49 | 2025-06-02 05:43 | 50947 | 1 | S275J01 | 53.75 | 2 | 58 | 124 | 120.5 | 118.519 | 38.15 | 3494 | 226 | 1461 | 2.45 | 50.612 | 50.562 | 67.95 | 79.52 | 0 | 0 | 11.533 | 15.5938 | 10.167 | 13.9687 | 13.55 | 17.9377 | 2.9 | 2.9685 | 2400 | 628 | 2400 | 186 | 155 | 1191 | 0 | 0 | 0 | 500 | 283 | 1654 | 666.2 | 0.0965 | 0.104 | 0.0038 | 0.0041 | 0.0203 | 0.459 | 0.156 | 0.135 | 0.815 | 0.0107 | 0.0067 | 0.0206 | 0.0799 | 0.159 | 2505/29R1 | 137.7 | 58.5 | 47.5 | 31.7 | 0 | 0 | 0 | 25.9 | 0 | 14 | 0 | 0 | 49 | 0 | 0 | 34.8 | 7.3 | 0 | 0 | 0 | 0 | 0 | 0 | 0 | 6.7 | 0 | 0 | 0 | 1607 | 1620 | 1658 | 1654 | 461.3 | 403.1 | 555.1 | 666.2 | 190.02 | 173.05 | 175.94 | 191.51
2025-06-01 | 22 | Juin | 2025-06-02 03:54 | 2025-06-02 04:49 | 50946 | 1 | S275J01 | 54.83 | 3 | 64 | 129 | 125 | 131.586 | 38.483 | 3334 | 220 | 1478 | 3.067 | 42.065 | 50.781 | 67.74 | 79.17 | 0 | 0 | 11.367 | 15.4375 | 10.383 | 13.8124 | 14.283 | 18.8125 | 2.45 | 2.65625 | 2400 | 630 | 2400 | 186 | 156 | 1197 | 0 | 0 | 0 | 500 | 283 | 1646 | 671.4 | 0.0814 | 0.0987 | 0.0052 | 0.0042 | 0.0217 | 0.661 | 0.148 | 0.113 | 0.753 | 0.0116 | 0.0068 | 0.0225 | 0.0913 | 0.147 | 2505/29R1 | 137.7 | 54.6 | 47.6 | 35.5 | 0 | 0 | 0 | 28.2 | 0 | 14.2 | 0 | 0 | 46.4 | 0 | 0 | 34.2 | 7.6 | 0 | 0 | 0 | 0 | 0 | 0 | 7.1 | 0 | 0 | 0 | 0 | 1597 | 1661 | 1656 | 1646 | 365.8 | 670.4 | 754 | 671.4 | 178.39 | 188.17 | 199.52 | 196.42
2025-06-01 | 22 | Juin | 2025-06-02 02:59 | 2025-06-02 03:54 | 50945 | 1 | S275J01 | 55.48 | 8 | 58 | 127 | 124.8 | 118.405 | 40.65 | 3643 | 230 | 1501 | 3.1 | 40.968 | 54.562 | 72.58 | 80.54 | 0 | 0 | 11.617 | 15.5938 | 9.933 | 13.9375 | 13.7 | 18.2502 | 5.4 | 6.7185 | 2400 | 629 | 2400 | 186 | 155 | 1187 | 0 | 0 | 0 | 500 | 338 | 1678 | 821.2 | 0.108 | 0.109 | 0.0055 | 0.0054 | 0.0306 | 0.648 | 0.153 | 0.113 | 0.776 | 0.0103 | 0.0073 | 0.0219 | 0.0844 | 0.15 | 2505/29R1 | 137.4 | 57.2 | 46.6 | 33.6 | 0 | 0 | 0 | 27.1 | 0 | 14.1 | 0 | 0 | 47.8 | 0 | 0 | 34.5 | 7.1 | 0 | 0 | 0 | 0 | 0 | 0 | 0 | 6.8 | 0 | 0 | 0 | 1602 | 1608 | 1642 | 1678 | 410.7 | 418.3 | 32.2 | 821.2 | 184.19 | 182.28 | -24.57 | 193.85
2025-06-01 | 22 | Juin | 2025-06-02 01:55 | 2025-06-02 02:59 | 50944 | 1 | S275J01 | 63.88 | 7 | 60 | 127 | 121.5 | 118.293 | 41.65 | 3606 | 240 | 1638 | 3.3 | 38.485 | 54.969 | 73.48 | 79.19 | 0 | 0 | 12.384 | 16.03125 | 10.117 | 13.625 | 14.434 | 19.0312 | 4.717 | 6.21875 | 2400 | 631 | 2400 | 184 | 156 | 1193 | 0 | 0 | 0 | 500 | 375 | 1677 | 955 | 0.0647 | 0.0664 | 0.0023 | 0.0047 | 0.0276 | 0.382 | 0.142 | 0.112 | 0.78 | 0.0127 | 0.0062 | 0.0199 | 0.105 | 0.138 | 2505/29R1 | 137.8 | 60.6 | 45.9 | 31.3 | 0 | 0 | 0 | 27.4 | 0 | 14.3 | 0 | 0 | 47.8 | 0 | 0 | 34.1 | 6.5 | 0 | 0 | 0 | 0 | 0 | 0 | 7.7 | 0 | 0 | 0 | 0 | 1592 | 1615 | 1673 | 1677 | 546.8 | 960.2 | 911.3 | 955 | 210.67 | 239.57 | 204.21 | 205.48
2025-06-01 | 22 | Juin | 2025-06-02 00:57 | 2025-06-02 01:55 | 50943 | 1 | S275J01 | 58.4 | 2 | 58 | 130 | 127.1 | 131.629 | 41.333 | 3690 | 227 | 1576 | 3.5 | 37.143 | 54.875 | 73.33 | 79.66 | 0 | 0 | 11.5 | 15.625 | 10.283 | 13.875 | 14.717 | 19.2807 | 4.833 | 6.063 | 2400 | 631 | 2400 | 186 | 155 | 1193 | 0 | 0 | 0 | 500 | 313 | 1640 | 780.5 | 0.0454 | 0.0755 | 0.0015 | 0.0045 | 0.0237 | 0.475 | 0.145 | 0.108 | 0.739 | 0.011 | 0.0057 | 0.0177 | 0.122 | 0.145 | 2505/29R1 | 137.9 | 56.6 | 46.5 | 34.8 | 0 | 0 | 0 | 27.3 | 0 | 15 | 0 | 0 | 48.3 | 0 | 0 | 40.9 | 0 | 0 | 0 | 0 | 0 | 0 | 0 | 0 | 6.4 | 0 | 0 | 0 | 1566 | 1639 | 1640 | 1640 | 428.5 | 745 | 31.6 | 780.5 | 206.88 | 207.87 | -24.88 | 210.75
2025-06-01 | 22 | Juin | 2025-06-01 18:34 | 2025-06-02 00:57 | 50942 | 1 | S275J01 | 53.83667 | 3 | 64 | 128 | 125.7 | 118.108 | 42.883 | 3771 | 239 | 1553 | 3.517 | 36.398 | 55.219 | 73.87 | 77.26 | 0 | 0 | 11.967 | 15.75 | 10.567 | 13.9999 | 15.284 | 19.2185 | 5.067 | 6.18775 | 2400 | 630 | 2400 | 186 | 155 | 1189 | 0 | 0 | 0 | 500 | 338 | 1641 | 821.2 | 0.0651 | 0.0792 | 0.0026 | 0.0037 | 0.0202 | 0.745 | 0.138 | 0.0911 | 0.69 | 0.0148 | 0.0057 | 0.0153 | 0.0838 | 0.141 | 2505/29R1 | 137.4 | 51.3 | 50.4 | 35.7 | 0 | 0 | 0 | 27.2 | 0 | 13.8 | 0 | 0 | 54.4 | 0 | 0 | 24.4 | 17.6 | 0 | 0 | 0 | 0 | 0 | 0 | 0 | 0 | 0 | 0 | 0 | 1602 | 1619 | 1616 | 1641 | 261.1 | 696.8 | 685.1 | 821.2 | 150.88 | 213.82 | 214.21 | 213.94
2025-06-01 | 22 | Juin | 2025-06-01 17:38 | 2025-06-01 18:34 | 50941 | 1 | S235JR | 55.57 | 8 | 58 | 130 | 125.4 | 107.696 | 38.733 | 3498 | 212 | 1447 | 3.933 | 33.051 | 49.188 | 66.48 | 76.19 | 0 | 0 | 11.533 | 15.3125 | 10.817 | 14.375 | 11.084 | 13.9687 | 5.3 | 5.4375 | 2400 | 631 | 2400 | 185 | 156 | 946 | 0 | 0 | 0 | 500 | 283 | 1671 | 663.3 | 0.121 | 0.0733 | 0.0082 | 0.0036 | 0.0228 | 0.376 | 0.14 | 0.129 | 0.669 | 0.0239 | 0.0066 | 0.0184 | 0.0969 | 0.134 | 2505/29R1 | 116.2 | 57 | 49.3 | 9.9 | 0 | 0 | 0 | 25.6 | 0 | 14.5 | 0 | 0 | 44.4 | 0 | 0 | 29.3 | 2.4 | 0 | 0 | 0 | 0 | 0 | 0 | 0 | 0 | 0 | 0 | 0 | 1628 | 1607 | 1617 | 1671 | 421.4 | 445.7 | 479.4 | 663.3 | 171.97 | 187.49 | 187.42 | 181.97
2025-06-01 | 22 | Juin | 2025-06-01 16:44 | 2025-06-01 17:38 | 50940 | 1 | S235JR | 54.7 | 7 | 60 | 127 | 122.2 | 131.034 | 39.083 | 3434 | 218 | 1430 | 3.35 | 37.91 | 51.5 | 68.55 | 79.06 | 0 | 0 | 11.867 | 15.9688 | 10.433 | 14.0938 | 13.217 | 17.406 | 3.567 | 3.969 | 2400 | 632 | 2400 | 185 | 154 | 941 | 0 | 0 | 0 | 500 | 305 | 1647 | 751.8 | 0.078 | 0.0798 | 0.0038 | 0.0035 | 0.0214 | 0.583 | 0.139 | 0.122 | 0.675 | 0.0173 | 0.006 | 0.0111 | 0.0875 | 0.146 | 2505/29R1 | 121.9 | 57.9 | 46.4 | 17.6 | 0 | 0 | 0 | 22.4 | 0 | 14.7 | 0 | 0 | 39.6 | 0 | 0 | 30.6 | 7.2 | 0 | 0 | 0 | 0 | 0 | 0 | 0 | 7.4 | 0 | 0 | 0 | 1612 | 1630 | 1620 | 1647 | 509 | 607.8 | 587.1 | 751.8 | 194.54 | 197.8 | 200.68 | 204.19
2025-06-01 | 22 | Juin | 2025-06-01 14:54 | 2025-06-01 16:44 | 50939 | 1 | S235JR | 109.42 | 2 | 59 | 130 | 126.6 | 130.897 | 50.383 | 4631 | 251 | 2466 | 4 | 32.5 | 62.375 | 87.41 | 74.28 | 0 | 0 | 12.683 | 15.84375 | 10.45 | 14.0938 | 14.866 | 19.2815 | 12.384 | 12.9997 | 2400 | 630 | 2400 | 186 | 154 | 945 | 0 | 0 | 0 | 500 | 338 | 1641 | 820.1 | 0.0935 | 0.0845 | 0.0031 | 0.0036 | 0.0252 | 0.452 | 0.147 | 0.106 | 0.631 | 0.0085 | 0.0057 | 0.0169 | 0.064 | 0.152 | 2505/29R1 | 137.6 | 55.4 | 49.1 | 33.1 | 0 | 0 | 0 | 27.2 | 0 | 14.6 | 0 | 0 | 48.5 | 0 | 0 | 33.7 | 7 | 0 | 0 | 0 | 0 | 0 | 0 | 6.6 | 0 | 0 | 0 | 0 | 1573 | 1589 | 1613 | 1641 | 430 | 629.3 | 800.1 | 820.1 | 203.33 | 222.64 | 227.24 | 213.84
2025-06-01 | 22 | Juin | 2025-06-01 13:59 | 2025-06-01 14:54 | 50938 | 1 | S235JR | 55.57 | 3 | 63 | 128 | 124.7 | 104.629 | 39.75 | 3274 | 199 | 1495 | 4.05 | 31.605 | 53.312 | 70.07 | 80.47 | 0 | 0 | 11.2 | 15.3438 | 10.7 | 14.5313 | 13.85 | 18.8125 | 4 | 4.5625 | 2400 | 630 | 2400 | 184 | 155 | 943 | 0 | 0 | 0 | 500 | 275 | 1642 | 643.5 | 0.102 | 0.0924 | 0.0134 | 0.0037 | 0.0201 | 0.562 | 0.138 | 0.109 | 0.69 | 0.0154 | 0.005 | 0.0123 | 0.0813 | 0.143 | 2505/29R1 | 127.2 | 55.4 | 44.8 | 27 | 0 | 0 | 0 | 27.6 | 0 | 14 | 0 | 0 | 38.9 | 0 | 0 | 33.7 | 6.3 | 0 | 0 | 0 | 0 | 0 | 0 | 0 | 6.7 | 0 | 0 | 0 | 1587 | 1632 | 1618 | 1642 | 345.3 | 515.3 | 532.9 | 643.5 | 179.58 | 184.58 | 194.65 | 195.48
2025-06-01 | 22 | Juin | 2025-06-01 12:49 | 2025-06-01 13:59 | 50937 | 1 | S235JR | 69.48 | 8 | 58 | 128 | 125.3 | 130.759 | 39.417 | 3394 | 209 | 1532 | 5.517 | 23.202 | 53.312 | 70.63 | 81.15 | 0 | 0 | 11.483 | 16.0938 | 9.967 | 13.625 | 13.184 | 17.9377 | 4.783 | 5.531 | 2400 | 632 | 2400 | 186 | 156 | 943 | 0 | 0 | 0 | 500 | 305 | 1633 | 751.9 | 0.097 | 0.0884 | 0.0065 | 0.0033 | 0.0261 | 0.472 | 0.147 | 0.136 | 0.668 | 0.0209 | 0.0054 | 0.0104 | 0.0917 | 0.153 | 2505/29R1 | 125.7 | 53.6 | 44.6 | 27.5 | 0 | 0 | 0 | 26.7 | 0 | 14.3 | 0 | 0 | 40.1 | 0 | 0 | 32.2 | 4.9 | 0 | 0 | 0 | 0 | 0 | 0 | 7.5 | 0 | 0 | 0 | 0 | 1552 | 1603 | 1624 | 1633 | 367.9 | 435.5 | 677.5 | 751.9 | 203.27 | 187.96 | 209.04 | 211.81
2025-06-01 | 22 | Juin | 2025-06-01 11:54 | 2025-06-01 12:49 | 50936 | 1 | A36 | 55.08 | 7 | 60 | 123 | 118.9 | 98.576 | 38.067 | 3374 | 218 | 1547 | 54.983 | 2.237 | 51.875 | 69.23 | 81.76 | 0 | 0 | 11.133 | 15.6875 | 10.65 | 14.6249 | 13.833 | 18.469 | 2.45 | 3.031 | 2400 | 635 | 2400 | 185 | 156 | 1211 | 0 | 0 | 0 | 500 | 340 | 1645 | 769.3 | 0.0757 | 0.0981 | 0.0027 | 0.0038 | 0.0206 | 0.62 | 0.129 | 0.123 | 0.846 | 0.0162 | 0.0051 | 0.0122 | 0.12 | 0.138 | 2505/29R1 | 129.2 | 58.3 | 46.1 | 24.8 | 0 | 0 | 0 | 28 | 0 | 13.7 | 0 | 0 | 42.2 | 0 | 0 | 32 | 5.7 | 0 | 0 | 0 | 0 | 0 | 0 | 0 | 7.6 | 0 | 0 | 0 | 1609 | 1609 | 1647 | 1645 | 550.4 | 515.2 | 686.1 | 769.3 | 201.92 | 197.06 | 197.47 | 206.97
2025-06-01 | 22 | Juin | 2025-06-01 10:57 | 2025-06-01 11:54 | 50935 | 1 | A51671T | 56.92 | 2 | 59 | 134 | 132 | 129.414 | 39.133 | 3104 | 195 | 1417 | 2.183 | 61.374 | 53.25 | 69.17 | 81.64 | 0 | 0 | 11.75 | 16.1563 | 10.583 | 14.25 | 13.883 | 18.9692 | 2.917 | 3.812 | 2400 | 631 | 2400 | 184 | 154 | 1191 | 0 | 210 | 0 | 500 | 325 | 1628 | 637.5 | 0.0746 | 0.0895 | 0.0019 | 0.0037 | 0.0219 | 0.374 | 0.115 | 0.14 | 0.801 | 0.126 | 0.0055 | 0.0151 | 0.0607 | 0.127 | 2506/01R2 | 136.6 | 58.3 | 45.5 | 32.8 | 8.8 | 0 | 0 | 39.9 | 0 | 14.3 | 0 | 0 | 36.9 | 0 | 0 | 22.2 | 7.2 | 0 | 0 | 0 | 0 | 0 | 0 | 7.3 | 0 | 0 | 0 | 0 | 1617 | 1641 | 1647 | 1628 | 489.4 | 563.7 | 539.2 | 637.5 | 188.93 | 186.29 | 179.77 | 202.39
2025-06-01 | 22 | Juin | 2025-06-01 09:49 | 2025-06-01 10:57 | 50934 | 1 | A51671T | 68.78 | 8 | 64 | 130 | 129 | 126.152 | 43.55 | 3902 | 232 | 1912 | 1.917 | 67.826 | 56.906 | 77.4 | 78.4 | 0 | 0 | 11.667 | 15.8125 | 10.45 | 14.4062 | 14.333 | 18.9997 | 7.1 | 7.6252 | 2400 | 632 | 2400 | 185 | 154 | 2385 | 0 | 413 | 0 | 500 | 354 | 1663 | 892.9 | 0.0805 | 0.1 | 0.0025 | 0.0036 | 0.0207 | 0.562 | 0.132 | 0.117 | 0.781 | 0.116 | 0.0055 | 0.015 | 0.029 | 0.115 | 2506/01R2 | 136.6 | 60.4 | 46 | 30.2 | 8.8 | 0 | 0 | 39 | 0 | 14.1 | 0 | 0 | 37 | 0 | 0 | 22.3 | 8.9 | 0 | 0 | 0 | 0 | 0 | 0 | 0 | 6.5 | 0 | 0 | 0 | 1602 | 1579 | 1606 | 1663 | 514.5 | 526.8 | 634.7 | 892.9 | 200.76 | 215 | 214.02 | 208.14
2025-06-01 | 22 | Juin | 2025-06-01 08:42 | 2025-06-01 09:49 | 50933 | 1 | A51671T | 66.62 | 8 | 59 | 134 | 132.6 | 135.305 | 41.783 | 3629 | 224 | 1619 | 3.017 | 44.42 | 55.594 | 74.03 | 79.83 | 0 | 0 | 11.117 | 15.4375 | 10.567 | 14.2187 | 14.667 | 19.0312 | 5.433 | 6.84375 | 2400 | 632 | 2400 | 185 | 156 | 1195 | 0 | 204 | 0 | 500 | 340 | 1666 | 884.3 | 0.0841 | 0.0661 | 0.0032 | 0.0032 | 0.023 | 0.63 | 0.138 | 0.115 | 0.766 | 0.106 | 0.0051 | 0.0168 | 0.0444 | 0.135 | 2506/01R2 | 136.1 | 54.8 | 47.3 | 34 | 8.8 | 0 | 0 | 39.6 | 0 | 15.1 | 0 | 0 | 35.5 | 0 | 0 | 22.9 | 7.4 | 0 | 0 | 0 | 0 | 0 | 0 | 6.8 | 0 | 0 | 0 | 0 | 1573 | 1604 | 1632 | 1666 | 336.3 | 598.7 | 646.2 | 884.3 | 185.25 | 210.82 | 201.22 | 205.8
2025-06-01 | 22 | Juin | 2025-06-01 07:47 | 2025-06-01 08:42 | 50932 | 1 | S275J01 | 55.17 | 7 | 59 | 128 | 123.3 | 121.265 | 40.6 | 3680 | 226 | 1673 | 2.417 | 52.966 | 54.875 | 73.7 | 81.1 | 0 | 0 | 11 | 15.3125 | 10.6 | 14.5624 | 14.35 | 19.1875 | 4.65 | 5.75 | 2400 | 632 | 2400 | 185 | 154 | 1191 | 0 | 0 | 0 | 500 | 325 | 1659 | 772.1 | 0.0694 | 0.103 | 0.0053 | 0.0036 | 0.0231 | 0.568 | 0.134 | 0.134 | 0.846 | 0.0131 | 0.0059 | 0.0145 | 0.0762 | 0.133 | 2505/29R1 | 132.9 | 56.9 | 45.9 | 30.1 | 0 | 0 | 0 | 26.5 | 0 | 13.9 | 0 | 0 | 43.4 | 0 | 0 | 34.9 | 6.8 | 0 | 0 | 0 | 0 | 0 | 0 | 0 | 7.4 | 0 | 0 | 0 | 1617 | 1597 | 1605 | 1659 | 499.7 | 528.2 | 426.3 | 772.1 | 190.47 | 205.41 | 185.3 | 199.63
2025-06-01 | 22 | Juin | 2025-06-01 06:46 | 2025-06-01 07:47 | 50931 | 1 | S275J01 | 61.13 | 2 | 60 | 132 | 131.3 | 132.556 | 40.583 | 3689 | 228 | 1459 | 2 | 66 | 54.562 | 72.54 | 80.67 | 0 | 0 | 11.95 | 16.4375 | 9.783 | 13.2813 | 13.45 | 17.6255 | 5.4 | 7.1245 | 2400 | 632 | 2400 | 185 | 154 | 1192 | 0 | 0 | 0 | 500 | 350 | 1658 | 818.8 | 0.0738 | 0.0876 | 0.0017 | 0.0029 | 0.0236 | 0.604 | 0.141 | 0.141 | 0.745 | 0.0091 | 0.0054 | 0.0183 | 0.0823 | 0.145 | 2505/29R1 | 136.3 | 57.3 | 48.7 | 30.3 | 0 | 0 | 0 | 29.2 | 0 | 14.5 | 0 | 0 | 44.7 | 0 | 0 | 34.3 | 6.8 | 0 | 0 | 0 | 0 | 0 | 0 | 6.8 | 0 | 0 | 0 | 0 | 1555 | 1608 | 1630 | 1658 | 404.8 | 421.1 | 550.3 | 818.8 | 208.68 | 182.77 | 190.5 | 204.49
2025-06-01 | 22 | Juin | 2025-06-01 05:47 | 2025-06-01 06:46 | 50930 | 1 | S275J01 | 59.05 | 3 | 64 | 125 | 123.5 | 121.408 | 40.7 | 3684 | 227 | 1686 | 2.25 | 55.556 | 54.406 | 73.3 | 80.21 | 0 | 0 | 11.5 | 15.6875 | 10.15 | 13.875 | 14.617 | 19.1565 | 4.433 | 5.56225 | 2400 | 632 | 2400 | 185 | 154 | 1193 | 0 | 0 | 0 | 500 | 305 | 1641 | 745.4 | 0.0727 | 0.0895 | 0.005 | 0.0036 | 0.0218 | 0.453 | 0.137 | 0.146 | 0.858 | 0.0149 | 0.0059 | 0.0151 | 0.0805 | 0.14 | 2505/29R1 | 136.5 | 57.8 | 45.6 | 33.1 | 0 | 0 | 0 | 26 | 0 | 14.2 | 0 | 0 | 47.8 | 0 | 0 | 34.4 | 6.5 | 0 | 0 | 0 | 0 | 0 | 0 | 0 | 7.6 | 0 | 0 | 0 | 1581 | 1597 | 1627 | 1641 | 421.9 | 512.5 | 643.9 | 745.4 | 197.58 | 203.19 | 203.67 | 206.82
2025-05-31 | 22 | Mai | 2025-06-01 04:52 | 2025-06-01 05:47 | 50929 | 1 | S275J01 | 55.02 | 8 | 58 | 127 | 124.6 | 121.483 | 40.7 | 3664 | 223 | 1867 | 2.883 | 44.046 | 54.062 | 73.62 | 79.7 | 0 | 0 | 11.433 | 15.625 | 9.533 | 12.9687 | 14.933 | 19.2817 | 4.8 | 6.1245 | 2400 | 631 | 2400 | 186 | 154 | 1192 | 0 | 0 | 0 | 500 | 350 | 1632 | 639.1 | 0.0714 | 0.0754 | 0.001 | 0.0025 | 0.0207 | 0.489 | 0.131 | 0.159 | 0.772 | 0.0164 | 0.0049 | 0.0165 | 0.0567 | 0.139 | 2505/29R1 | 137.5 | 55.7 | 47.1 | 34.7 | 0 | 0 | 0 | 27.5 | 0 | 12.7 | 0 | 0 | 47.3 | 0 | 0 | 20.6 | 22 | 0 | 0 | 0 | 0 | 0 | 0 | 7.4 | 0 | 0 | 0 | 0 | 1598 | 1604 | 1632 |  | 572.6 | 460.6 | 639.1 |  | 210.8 | 191.54 | 200.4
2025-05-31 | 22 | Mai | 2025-06-01 03:54 | 2025-06-01 04:52 | 50928 | 1 | S275J01 | 57.4 | 7 | 59 | 127 | 122.1 | 121.885 | 40.533 | 3691 | 228 | 1416 | 2.767 | 45.904 | 53.969 | 71.77 | 79.89 | 0 | 0 | 11.2 | 15.25 | 10.017 | 13.6563 | 14.984 | 19.344 | 4.333 | 5.62475 | 2400 | 631 | 2400 | 185 | 154 | 1191 | 0 | 0 | 0 | 500 | 350 | 1640 | 694.9 | 0.0754 | 0.092 | 0.0048 | 0.0028 | 0.0205 | 0.496 | 0.123 | 0.129 | 0.82 | 0.0097 | 0.0052 | 0.016 | 0.0681 | 0.122 | 2505/29R1 | 136.7 | 53.9 | 47.7 | 35.1 | 0 | 0 | 0 | 27.3 | 0 | 14.5 | 0 | 0 | 48.5 | 0 | 0 | 33.9 | 5.6 | 0 | 0 | 0 | 0 | 0 | 0 | 0 | 6.9 | 0 | 0 | 0 | 1610 | 1632 | 1640 |  | 589.3 | 648.9 | 694.9 |  | 206.39 | 201.52 | 202.21