## Sheet1
[20 empty] | Energie Electrique | [12 empty] | Additifs | [10 empty] | Echantillons |  | Analyses (Last EAF) | [6 empty] | Analyses (First LF) | [6 empty] | Recette PAF | [28 empty] | Températures |  |  |  | PPM O2 |  |  |  | FEM
Date | Sem. | Mois | Heure Début | Heure Fin | N° Coulée | N° Trait. | Grade | Tap to Tap | N° Poche | Poids Tare | Poids Tappé | Poids Acier CCM | Poids Brames | Power On | Oxy. | GPL | C Injecté | Temps Vidange | Débit EBT | Energie Elec. | Energie Eq. | Puissance Active | Préparation Durée | Préparation Eng. Elec. | Panier1 Durée | Panier1 Eng. Elec. | Panier2 Durée | Panier2 Eng. Elec. | Panier3 Durée | Panier3 Eng. Elec. | Refinning Durée | Refining Eng. Elec. | CaO | CaO Tapp. | MgO | MgO Tapp. | AL Ca | FeMn Hc | FeMn LC | FeSi | SiMn | C Chargé | Al MHS | °C Temp. (Final) | PPM O2 (Final) | C (EAF) | Mn (EAF) | Si (EAF) | P (EAF) | S (EAF) | Al (EAF) | Cu (EAF) | C (LF) | Mn (LF) | Si (LF) | P (LF) | S (LF) | Al (LF) | Cu (LF) | N° Recette | Total Ferrailles | Poids Panier 1 | Poids Panier 2 | Poids Panier 3 | BS2 BS2 | HBI HBI | HBI HBI CF | Imp. Auto | Imp. Bonus | Imp. Broyée | Imp. Mixte (HMS 1/2) | Imp. Neuve | MS MS | MS MS Broyée | Nat. Neuve | Nat. Bonus | Nat. Broyée | Nat. Mixte | Nat. Rails | Nat. Roue de train | Nat. Massive | Plaques Scories | Pig Iron | Scorie Blanche | Tundish | Cylindres STM Oxy. | Cylindre LAF Oxy. | Rails Train | Tempér. (1) | Tempér. (2) | Tempér. (3) | Tempér. (4) | PPMO2 (1) | PPMO2 (2) | PPMO2 (3) | PPMO2 (4) | FEM (1) | FEM (2) | FEM (3) | FEM (4)
2025-09-03 | 36 | Septembre | 2025-07-13 04:40 | 2025-09-03 10:21 | 51341 | 2 | DD13B | 371.78 | 1 | 66 | 110 |  |  | 55.967 | 2315 | 85 | 1216 | 4.167 | 26.4 | 64.938 | 77.22 | 69.62 | 0 | 0 | 17.65 | 22.05865 | 13.833 | 17.3125 | 15.033 | 19.2807 | 6.7 | 6.09425 | 2400 | 602 | 2400 | 180 | 150 | 0 | 132 | 0 | 0 | 0 | 240 | 1665 | 1036.6 | 0.0313 | 0.0661 | 0.001 | 0.005 | 0.0228 | 1.05 | 0.135 | 0.0258 | 0.14 | 0.0089 | 0.0056 | 0.0174 | 0.0907 | 0.139 | 2504/19R2 | 136.7 | 55.6 | 48.5 | 32.6 | 0 | 0 | 0 | 41.1 | 0 | 0 | 0 | 0 | 33.1 | 0 | 0 | 19.3 | 33 | 0 | 0 | 0 | 0 | 0 | 10.2 | 0 | 0 | 0 | 0 | 0 | 1652 | 1653 | 1676 | 1665 | 193.3 | 195.3 | 1227.7 | 1036.6 | 101.7 | 101.92 | 224.46 | 218.01
2025-07-12 | 28 | Juillet | 2025-07-13 02:48 | 2025-07-13 03:42 | 51339 | 1 | S355TA | 54.68 | 8 | 58 | 129 | 126.6 | 124.501 | 35.7 | 3290 | 201 | 381 | 5.117 | 25.212 | 47.719 | 59.96 | 80.2 | 0 | 0 | 15.3 | 20.9961 | 20.4 | 26.6563 | 0 | 0 | 0 | 0 | 2400 | 513 | 2400 | 253 | 203 | 1668 | 0 | 204 | 0 | 0 | 283 | 1656 | 661.8 | 0.0784 | 0.0825 | 0.0018 | 0.0031 | 0.0158 | 0.832 | 0.122 | 0.145 | 1.02 | 0.119 | 0.0065 | 0.0108 | 0.0772 | 0.125 | 2507/04R2 | 125.3 | 77.5 | 47.8 | 0 | 0 | 0 | 0 | 6.2 | 37.8 | 0 | 0 | 0 | 32 | 0 | 0 | 17.1 | 0 | 0 | 0 | 0 | 0 | 0 | 25.1 | 7.1 | 0 | 0 | 0 | 0 | 1610 | 1656 |  |  | 386.4 | 661.8 |  |  | 175.36 | 189.94
2025-07-12 | 28 | Juillet | 2025-07-13 01:52 | 2025-07-13 02:48 | 51338 | 1 | S355TA | 55.65 | 5 | 59 | 130 | 124.5 | 123.566 | 38.3 | 3704 | 218 | 530 | 4.917 | 26.441 | 51.312 | 65.47 | 80.39 | 0 | 0 | 15.65 | 21.0625 | 22.65 | 30.1874 | 0 | 0 | 0 | 0 | 2400 | 514 | 2400 | 253 | 203 | 1665 | 0 | 207 | 0 | 0 | 290 | 1642 | 707.9 | 0.0707 | 0.0738 | 0.0029 | 0.0041 | 0.0147 | 0.476 | 0.113 | 0.139 | 1.03 | 0.126 | 0.0085 | 0.0058 | 0.058 | 0.111 | 2507/04R2 | 134.8 | 75.5 | 59.3 | 0 | 0 | 0 | 0 | 7.4 | 40.5 | 0 | 0 | 0 | 33.7 | 0 | 0 | 18.9 | 0 | 0 | 0 | 0 | 0 | 0 | 27.1 | 7.2 | 0 | 0 | 0 | 0 | 1592 | 1629 | 1627 | 1642 | 384 | 500.5 | 674.9 | 707.9 | 184.68 | 184.07 | 207.13 | 202.49
2025-07-12 | 28 | Juillet | 2025-07-13 00:55 | 2025-07-13 01:52 | 51337 | 1 | S355TA | 56.87 | 6 | 61 | 128 | 123.5 | 124.193 | 42.083 | 4103 | 233 | 735 | 4.95 | 25.859 | 55.906 | 72.17 | 79.71 | 0 | 0 | 15.55 | 20.75 | 26.533 | 35.125 | 0 | 0 | 0 | 0 | 2400 | 514 | 2400 | 254 | 202 | 1663 | 0 | 205 | 0 | 0 | 298 | 1652 | 192.5 | 0.0779 | 0.0707 | 0.001 | 0.0036 | 0.0164 | 0.538 | 0.118 | 0.139 | 1.07 | 0.129 | 0.0091 | 0.0119 | 0.0632 | 0.112 | 2507/04R2 | 135.6 | 76.2 | 59.4 | 0 | 0 | 0 | 0 | 7.2 | 39.9 | 0 | 0 | 0 | 35.5 | 0 | 0 | 19.2 | 0 | 0 | 0 | 0 | 0 | 0 | 26.2 | 7.6 | 0 | 0 | 0 | 0 | 1585 | 1626 | 1660 | 1652 | 412.8 | 519.5 | 670.7 | 192.5 | 193.8 | 188.43 | 188.75 | 101.4
2025-07-12 | 28 | Juillet | 2025-07-12 18:13 | 2025-07-13 00:55 | 51336 | 1 | S355TA | 54.33333 | 2 | 62 | 126 | 125.2 | 124.466 | 43.95 | 4251 | 232 | 554 | 4.917 | 25.627 | 56.844 | 72.8 | 77.6 | 0 | 0 | 16.75 | 21.75 | 27.2 | 35.0625 | 0 | 0 | 0 | 0 | 2400 | 514 | 2400 | 254 | 203 | 1674 | 0 | 205 | 0 | 0 | 245 | 1667 | 540.3 | 0.0998 | 0.0893 | 0.001 | 0.0054 | 0.02 | 0.639 | 0.129 | 0.14 | 1.01 | 0.116 | 0.0075 | 0.0137 | 0.0744 | 0.119 | 2507/04R2 | 135.7 | 76.9 | 58.8 | 0 | 0 | 0 | 0 | 7.3 | 40.2 | 0 | 0 | 0 | 41.6 | 0 | 0 | 19.2 | 0 | 0 | 0 | 0 | 0 | 0 | 27.4 | 0 | 0 | 0 | 0 | 0 | 1603 | 1622 | 1627 | 1667 | 262.8 | 343.7 | 454.9 | 540.3 | 150.82 | 160.24 | 178.13 | 169.08
2025-07-12 | 28 | Juillet | 2025-07-12 17:05 | 2025-07-12 18:13 | 51335 | 1 | S275J01 | 67.6 | 2 | 65 | 126 | 126.8 | 105.433 | 40.183 | 3613 | 229 | 366 | 5.433 | 23.19 | 50.906 | 64.17 | 76.01 | 0 | 0 | 16.567 | 20.9688 | 23.617 | 29.8125 | 0 | 0 | 0 | 0 | 2400 | 614 | 2400 | 183 | 152 | 1189 | 0 | 0 | 0 | 0 | 220 | 1646 | 569.4 | 0.0846 | 0.0736 | 0.0016 | 0.003 | 0.0189 | 0.266 | 0.101 | 0.112 | 0.765 | 0.0161 | 0.0072 | 0.0107 | 0.105 | 0.103 | 2507/04R1 | 135.7 | 77.6 | 58.1 | 0 | 0 | 0 | 0 | 7.4 | 34.4 | 0 | 0 | 0 | 36.2 | 0 | 0 | 22 | 0 | 0 | 0 | 0 | 0 | 0 | 28.2 | 7.5 | 0 | 0 | 0 | 0 | 1611 | 1621 | 1646 |  | 463.7 | 452.3 | 569.4 |  | 188.23 | 180.97 | 184.32
2025-07-12 | 28 | Juillet | 2025-07-12 16:07 | 2025-07-12 17:05 | 51334 | 1 | S275J01 | 57.83 | 8 | 58 | 124 | 121.7 | 123.862 | 41.133 | 4230 | 229 | 288 | 5.417 | 22.892 | 54.344 | 69.13 | 79.27 | 0 | 0 | 14.617 | 20.5938 | 26.517 | 33.6875 | 0 | 0 | 0 | 0 | 2400 | 614 | 2400 | 183 | 152 | 1188 | 0 | 0 | 0 | 0 | 305 | 1688 | 746 | 0.152 | 0.109 | 0.0015 | 0.0043 | 0.0213 | 0.391 | 0.116 | 0.107 | 0.824 | 0.0199 | 0.0123 | 0.0078 | 0.0592 | 0.116 | 2507/04R1 | 135.3 | 77.3 | 58 | 0 | 0 | 0 | 0 | 6.8 | 34.4 | 0 | 0 | 0 | 37.4 | 0 | 0 | 22.2 | 0 | 0 | 0 | 0 | 0 | 0 | 28.1 | 6.4 | 0 | 0 | 0 | 0 | 1579 | 1689 | 1693 | 1688 | 183.4 | 462.5 | 530.5 | 746 | 137.38 | 145.74 | 153.64 | 181.38
2025-07-12 | 28 | Juillet | 2025-07-12 15:05 | 2025-07-12 16:07 | 51333 | 1 | S275J01 | 62.5 | 5 | 60 | 122 | 121.1 | 113.244 | 40.583 | 3843 | 208 | 434 | 5.367 | 22.733 | 51.969 | 66.11 | 76.83 | 0 | 0 | 15.017 | 20.30864 | 25.566 | 31.56245 | 0 | 0 | 0 | 0 | 2400 | 615 | 2400 | 183 | 152 | 1189 | 0 | 0 | 0 | 0 | 253 | 1651 | 573.6 | 0.0895 | 0.0712 | 0.0022 | 0.0027 | 0.0203 | 0.57 | 0.129 | 0.114 | 0.801 | 0.019 | 0.0067 | 0.007 | 0.0822 | 0.126 | 2507/04R1 | 135.5 | 76.5 | 59 | 0 | 0 | 0 | 0 | 7 | 34.8 | 0 | 0 | 0 | 36.2 | 0 | 0 | 22.3 | 0 | 0 | 0 | 0 | 0 | 0 | 28.1 | 7.1 | 0 | 0 | 0 | 0 | 1545 | 1639 | 1648 | 1651 | 203.1 | 505.1 | 536 | 573.6 | 163.35 | 179.31 | 178.79 | 182.15
2025-07-12 | 28 | Juillet | 2025-07-12 14:12 | 2025-07-12 15:05 | 51332 | 1 | S275J01 | 53 | 6 | 62 | 122 | 120.2 | 124.9 | 34.167 | 2957 | 205 | 201 | 5.617 | 21.721 | 46.312 | 56.83 | 81.33 | 0 | 0 | 14.85 | 20.2813 | 19.316 | 26 | 0 | 0 | 0 | 0 | 2400 | 615 | 2400 | 183 | 151 | 1188 | 0 | 0 | 0 | 0 | 345 | 1694 | 842 | 0.066 | 0.0882 | 0.001 | 0.0043 | 0.021 | 0.665 | 0.138 | 0.109 | 0.795 | 0.0207 | 0.0082 | 0.0079 | 0.0751 | 0.137 | 2507/04R1 | 135.5 | 77.6 | 57.9 | 0 | 0 | 0 | 0 | 7.1 | 17 | 0 | 0 | 0 | 37.4 | 0 | 0 | 39.3 | 0 | 0 | 0 | 0 | 0 | 0 | 27.4 | 7.3 | 0 | 0 | 0 | 0 | 1687 | 1724 | 1710 | 1694 | 796 | 866.1 | 830.7 | 842 | 186.68 | 172.82 | 177.35 | 187.01
2025-07-12 | 28 | Juillet | 2025-07-12 13:18 | 2025-07-12 14:12 | 51331 | 1 | S275J01 | 54.08 | 2 | 63 | 123 | 124.5 | 113.046 | 40.283 | 3620 | 223 | 542 | 4.95 | 24.848 | 53.188 | 67.17 | 79.22 | 0 | 0 | 18.249 | 23.4414 | 22.033 | 29.6875 | 0 | 0 | 0 | 0 | 2400 | 614 | 2400 | 183 | 152 | 1187 | 0 | 0 | 0 | 0 | 275 | 1656 | 652.7 | 0.0851 | 0.0739 | 0.001 | 0.0035 | 0.0197 | 0.448 | 0.0987 | 0.0978 | 0.727 | 0.0206 | 0.0076 | 0.0102 | 0.08 | 0.0956 | 2507/04R1 | 135.3 | 77.3 | 58 | 0 | 0 | 0 | 0 | 7 | 34.1 | 0 | 0 | 0 | 36.5 | 0 | 0 | 22.1 | 0 | 0 | 0 | 0 | 0 | 0 | 28.2 | 7.4 | 0 | 0 | 0 | 0 | 1605 | 1612 | 1630 | 1656 | 389.4 | 546 | 522.2 | 652.7 | 178.65 | 199.7 | 186.64 | 188.92
2025-07-12 | 28 | Juillet | 2025-07-12 12:22 | 2025-07-12 13:18 | 51330 | 1 | S275J01 | 55.53 | 8 | 57 | 123 | 118.4 | 112.793 | 39.25 | 3726 | 220 | 661 | 5.817 | 21.146 | 52.344 | 67.12 | 80.02 | 0 | 0 | 15.483 | 20.5625 | 23.767 | 31.56255 | 0 | 0 | 0 | 0 | 2400 | 615 | 2400 | 184 | 152 | 1194 | 0 | 0 | 0 | 0 | 275 | 1639 | 658.7 | 0.0646 | 0.0688 | 0.0017 | 0.0056 | 0.0213 | 0.884 | 0.0986 | 0.12 | 0.699 | 0.0141 | 0.0084 | 0.0135 | 0.104 | 0.0965 | 2507/04R1 | 135.9 | 77.6 | 58.3 | 0 | 0 | 0 | 0 | 9.2 | 31.4 | 0 | 0 | 0 | 38.3 | 0 | 0 | 21.7 | 0 | 0 | 0 | 0 | 0 | 0 | 28 | 7.3 | 0 | 0 | 0 | 0 | 1650 | 1639 | 1634 | 1639 | 707.4 | 568.9 | 661 | 658.7 | 198.09 | 188.05 | 201.79 | 198.82
2025-07-12 | 28 | Juillet | 2025-07-12 11:20 | 2025-07-12 12:22 | 51329 | 1 | S275J01 | 62.2 | 5 | 61 | 121 | 117.5 | 124.591 | 41.417 | 3938 | 228 | 902 | 6.183 | 19.569 | 54.656 | 71.09 | 79.18 | 0 | 0 | 15.566 | 20.94145 | 25.85 | 33.6563 | 0 | 0 | 0 | 0 | 2400 | 614 | 2400 | 183 | 152 | 1188 | 0 | 0 | 0 | 0 | 298 | 1659 | 720.3 | 0.0374 | 0.0505 | 0.001 | 0.003 | 0.0177 | 1.1 | 0.0827 | 0.0879 | 0.768 | 0.0129 | 0.0074 | 0.0124 | 0.0293 | 0.0846 | 2507/04R1 | 135.6 | 77.7 | 57.9 | 0 | 0 | 0 | 0 | 7.9 | 31.5 | 0 | 0 | 0 | 39.1 | 0 | 0 | 21.8 | 0 | 0 | 0 | 0 | 0 | 0 | 28.1 | 7.2 | 0 | 0 | 0 | 0 | 1565 | 1628 | 1664 | 1659 | 554.6 | 773.4 | 935.7 | 720.3 | 226.41 | 216.59 | 211.03 | 194.53
2025-07-12 | 28 | Juillet | 2025-07-12 10:18 | 2025-07-12 11:20 | 51328 | 1 | S275J01 | 61.92 | 6 | 62 | 121 | 117.6 | 113.95 | 40.233 | 3772 | 220 | 366 | 7.467 | 16.205 | 53.219 | 66.92 | 79.37 | 0 | 0 | 16.033 | 21.75 | 24.2 | 31.4375 | 0 | 0 | 0 | 0 | 2400 | 614 | 2400 | 183 | 152 | 1190 | 0 | 0 | 0 | 0 | 298 | 1646 | 717.6 | 0.0653 | 0.0629 | 0.001 | 0.0033 | 0.0177 | 0.4 | 0.0913 | 0.109 | 0.729 | 0.0134 | 0.0062 | 0.0118 | 0.0635 | 0.0953 | 2507/04R1 | 135.1 | 76.3 | 58.8 | 0 | 0 | 0 | 0 | 6.6 | 30.1 | 0 | 0 | 0 | 42.1 | 0 | 0 | 21.6 | 0 | 0 | 0 | 0 | 0 | 0 | 27.4 | 7.3 | 0 | 0 | 0 | 0 | 1584 | 1575 | 1633 | 1646 | 489.3 | 19.8 | 637.1 | 717.6 | 206.85 | -24.22 | 199.63 | 201.31
2025-07-12 | 28 | Juillet | 2025-07-11 16:29 | 2025-07-12 10:18 | 51327 | 1 | S275J01 | 437.8967 | 2 | 63 | 118 | 118.6 | 114.024 | 41.75 | 3840 | 221 | 495 | 7.983 | 14.781 | 53.562 | 68 | 76.98 | 0 | 0 | 17.133 | 22.2813 | 24.616 | 31.1875 | 0 | 0 | 0 | 0 | 3400 | 627 | 2400 | 183 | 152 | 1186 | 0 | 0 | 0 | 0 | 275 | 1653 | 195.1 | 0.044 | 0.0847 | 0.001 | 0.0062 | 0.0218 | 0.536 | 0.119 | 0.0878 | 0.679 | 0.0093 | 0.0064 | 0.0189 | 0.0892 | 0.119 | 2507/04R1 | 134.9 | 78.2 | 56.7 | 0 | 0 | 0 | 0 | 7.7 | 33.4 | 0 | 0 | 0 | 43.7 | 0 | 0 | 22.2 | 0 | 0 | 0 | 0 | 0 | 0 | 27.9 | 0 | 0 | 0 | 0 | 0 | 1651 | 1701 | 1605 | 1653 | 191.1 | 69.2 | 269.1 | 195.1 | 101.4 | -0.17 | 151.48 | 101.84
2025-07-11 | 28 | Juillet | 2025-07-11 15:28 | 2025-07-11 16:29 | 51326 | 1 | DD13A | 61.27 | 5 | 60 | 123 | 117 | 104.795 | 33.65 | 2919 | 196 | 166 | 2.683 | 45.839 | 45.688 | 55.91 | 81.46 | 0 | 0 | 15.267 | 21 | 18.383 | 24.6249 | 0 | 0 | 0 | 0 | 2400 | 666 | 2400 | 184 | 152 | 0 | 111 | 0 | 0 | 0 | 390 | 1695 | 1000.8 | 0.0588 | 0.109 | 0.0021 | 0.0092 | 0.0265 | 0.568 | 0.155 | 0.0375 | 0.158 | 0.0106 | 0.0112 | 0.0215 | 0.0404 | 0.157 | 2507/04R2 | 100.2 | 74.3 | 25.9 | 0 | 0 | 0 | 0 | 6.1 | 30.1 | 0 | 0 | 0 | 27.4 | 0 | 0 | 16 | 0 | 0 | 0 | 0 | 0 | 0 | 20.6 | 0 | 0 | 0 | 0 | 0 | 1752 | 1707 | 1707 | 1695 | 1083.4 | 1024 | 909 | 1000.8 | 174.08 | 194.32 | 185.58 | 199.15
2025-07-11 | 28 | Juillet | 2025-07-11 14:32 | 2025-07-11 15:28 | 51325 | 1 | DD13A | 55.65 | 6 | 62 | 124 | 118.8 | 106.695 | 39.783 | 4238 | 231 | 314 | 2.817 | 44.024 | 51.25 | 66.18 | 77.29 | 0 | 0 | 14.9 | 20.4375 | 24.884 | 30.7812 | 0 | 0 | 0 | 0 | 2400 | 667 | 2400 | 183 | 152 | 0 | 111 | 0 | 0 | 0 | 390 | 1680 | 994.4 | 0.132 | 0.119 | 0.0031 | 0.005 | 0.0269 | 0.758 | 0.17 | 0.0336 | 0.175 | 0.0164 | 0.0098 | 0.0119 | 0.062 | 0.159 | 2507/04R2 | 120.9 | 81 | 39.9 | 0 | 0 | 0 | 0 | 4.4 | 33 | 0 | 0 | 0 | 31.3 | 0 | 0 | 19.5 | 0 | 0 | 0 | 0 | 0 | 0 | 25.6 | 7.1 | 0 | 0 | 0 | 0 | 1577 | 1679 | 1677 | 1680 | 208.8 | 891.1 | 937.9 | 994.4 | 148.01 | 199.31 | 204.15 | 206.82
2025-07-11 | 28 | Juillet | 2025-07-11 13:37 | 2025-07-11 14:32 | 51324 | 1 | S355T | 55.22 | 2 | 63 | 125 | 126.6 | 118.508 | 37.683 | 3601 | 218 | 255 | 2.6 | 48.077 | 50.125 | 62.85 | 79.81 | 0 | 0 | 16 | 21.7188 | 21.683 | 28.375 | 0 | 0 | 0 | 0 | 2400 | 666 | 2400 | 183 | 152 | 1707 | 0 | 0 | 0 | 0 | 305 | 1656 | 741.6 | 0.082 | 0.0935 | 0.0014 | 0.0046 | 0.021 | 0.616 | 0.134 | 0.151 | 1.1 | 0.0185 | 0.0096 | 0.01 | 0.0504 | 0.134 | 2507/04R1 | 135.2 | 76.6 | 58.6 | 0 | 0 | 0 | 0 | 7.3 | 35.1 | 0 | 0 | 0 | 35.1 | 0 | 0 | 21.9 | 0 | 0 | 0 | 0 | 0 | 0 | 28.7 | 7.1 | 0 | 0 | 0 | 0 | 1611 | 1653 | 1659 | 1656 | 25.3 | 34.9 | 762.5 | 741.6 | -25.6 | -24.58 | 198.71 | 198.3
2025-07-11 | 28 | Juillet | 2025-07-11 10:44 | 2025-07-11 13:37 | 51323 | 1 | S355T | 173.17 | 8 | 58 | 125 | 121.5 | 116.983 | 44.123 | 3857 | 226 | 413 | 2.717 | 46.012 | 22.156 | 36.33 | 30.13 | 0 | 0 | 16.483 | 22.125 | 27.639 | 16.4687 | 0 | 0 | 0 | 0 | 2400 | 666 | 2410 | 184 | 152 | 1709 | 0 | 0 | 0 | 0 | 305 | 1664 | 785.4 | 0.0931 | 0.0674 | 0.001 | 0.0033 | 0.0246 | 0.451 | 0.134 | 0.152 | 1.12 | 0.0178 | 0.0093 | 0.0105 | 0.0441 | 0.133 | 2507/04R1 | 135.4 | 78.1 | 57.3 | 0 | 0 | 0 | 0 | 6.8 | 34.9 | 0 | 0 | 0 | 35.4 | 0 | 0 | 22.8 | 0 | 0 | 0 | 0 | 0 | 0 | 28.1 | 7.4 | 0 | 0 | 0 | 0 | 1596 | 1697 | 1673 | 1664 | 417.4 | 895.2 | 846.5 | 785.4 | 188.64 | 189.88 | 198.79 | 198.17
2025-07-11 | 28 | Juillet | 2025-07-11 09:44 | 2025-07-11 10:44 | 51322 | 1 | S355T | 59.8 | 5 | 61 | 125 | 123.5 | 97.867 | 37.133 | 3797 | 218 | 371 | 2.917 | 42.857 | 49.156 | 62.94 | 79.43 | 0 | 0 | 15.217 | 20.75 | 21.917 | 28.3125 | 0 | 0 | 0 | 0 | 2400 | 668 | 2400 | 183 | 152 | 1706 | 0 | 0 | 0 | 0 | 290 | 1662 | 708.3 | 0.129 | 0.108 | 0.0024 | 0.0065 | 0.0241 | 0.489 | 0.16 | 0.159 | 1.13 | 0.0177 | 0.0114 | 0.0097 | 0.0448 | 0.162 | 2507/04R1 | 135 | 79.5 | 55.5 | 0 | 0 | 0 | 0 | 6.5 | 34.4 | 0 | 0 | 0 | 37 | 0 | 0 | 22 | 0 | 0 | 0 | 0 | 0 | 0 | 27.5 | 7.6 | 0 | 0 | 0 | 0 | 1618 | 1644 | 1659 | 1662 | 213.5 | 368 | 36 | 708.3 | 127.41 | 153.33 | -25.53 | 191.67
2025-07-11 | 28 | Juillet | 2025-07-11 08:54 | 2025-07-11 09:44 | 51321 | 1 | S355T | 50.07 | 6 | 61 | 125 | 121.6 | 117.803 | 34.583 | 3334 | 194 | 394 | 3.333 | 37.5 | 45.906 | 58.3 | 79.65 | 0 | 0 | 16.017 | 21.5 | 18.567 | 24.375 | 0 | 0 | 0 | 0 | 2400 | 666 | 2400 | 182 | 152 | 1710 | 0 | 0 | 0 | 0 | 305 | 1670 | 753.2 | 0.0755 | 0.0806 | 0.0025 | 0.0049 | 0.0234 | 0.648 | 0.131 | 0.148 | 1.11 | 0.0161 | 0.0087 | 0.0107 | 0.0436 | 0.137 | 2507/04R1 | 124.5 | 78.4 | 46.1 | 0 | 0 | 0 | 0 | 5.1 | 33.7 | 0 | 0 | 0 | 29.4 | 0 | 0 | 22.2 | 0 | 0 | 0 | 0 | 0 | 0 | 27.6 | 6.5 | 0 | 0 | 0 | 0 | 1623 | 1646 | 1653 | 1670 | 376.7 | 459.4 | 536.1 | 753.2 | 166.44 | 168.55 | 176.09 | 191.84
2025-07-11 | 28 | Juillet | 2025-07-11 07:57 | 2025-07-11 08:54 | 51320 | 1 | A51671T | 57.4 | 2 | 64 | 123 | 126.2 | 107.977 | 40.917 | 3964 | 223 | 568 | 3.85 | 31.948 | 53.562 | 68.68 | 78.54 | 0 | 0 | 15.483 | 20.8125 | 25.433 | 32.7187 | 0 | 0 | 0 | 0 | 2400 | 668 | 2400 | 182 | 153 | 1184 | 0 | 207 | 0 | 0 | 260 | 1659 | 601.3 | 0.123 | 0.0913 | 0.0026 | 0.0042 | 0.0253 | 0.468 | 0.145 | 0.117 | 0.801 | 0.13 | 0.0108 | 0.0112 | 0.0657 | 0.152 | 2507/04R2 | 135.6 | 78.5 | 57.1 | 0 | 0 | 0 | 0 | 7.3 | 40.8 | 0 | 0 | 0 | 33.2 | 0 | 0 | 19.9 | 0 | 0 | 0 | 0 | 0 | 0 | 27.1 | 7.3 | 0 | 0 | 0 | 0 | 1589 | 1630 | 1648 | 1659 | 273.4 | 356.2 | 452 | 601.3 | 161.32 | 158.53 | 166.27 | 181.27
2025-07-11 | 28 | Juillet | 2025-07-11 06:49 | 2025-07-11 07:57 | 51319 | 1 | A283C | 67.8 | 5 | 60 | 123 | 122.5 | 112.968 | 38.9 | 3534 | 206 | 523 | 3.883 | 31.674 | 51 | 64.58 | 78.66 | 0 | 0 | 16.533 | 21.62505 | 22.366 | 29.3125 | 0 | 0 | 0 | 0 | 2400 | 616 | 2400 | 183 | 152 | 1027 | 0 | 204 | 0 | 0 | 305 | 1644 | 751.7 | 0.0557 | 0.0612 | 0.0013 | 0.0041 | 0.0235 | 0.607 | 0.162 | 0.0886 | 0.698 | 0.127 | 0.0071 | 0.0123 | 0.0562 | 0.165 | 2507/04R2 | 125.8 | 73.6 | 52.2 | 0 | 0 | 0 | 0 | 5.2 | 39.3 | 0 | 0 | 0 | 30 | 0 | 0 | 17.9 | 0 | 0 | 0 | 0 | 0 | 0 | 26.1 | 7.3 | 0 | 0 | 0 | 0 | 1602 | 1652 | 1593 | 1644 | 260.7 | 193.6 | 470.8 | 751.7 | 150.77 | 101.82 | 199.12 | 205.81
2025-07-11 | 28 | Juillet | 2025-07-11 05:43 | 2025-07-11 06:49 | 51318 | 1 | A283C | 65.57 | 8 | 58 | 125 | 119.6 | 125.054 | 41.3 | 3994 | 231 | 752 | 2.7 | 46.296 | 55.062 | 71.06 | 79.99 | 0 | 0 | 16.067 | 21.2813 | 25.233 | 33.31265 | 0 | 0 | 0 | 0 | 2400 | 616 | 2400 | 182 | 152 | 1025 | 0 | 205 | 0 | 0 | 313 | 1669 | 782.4 | 0.0727 | 0.058 | 0.001 | 0.0027 | 0.0244 | 0.314 | 0.152 | 0.0962 | 0.676 | 0.111 | 0.0083 | 0.0112 | 0.0244 | 0.148 | 2507/04R2 | 135.4 | 78.8 | 56.6 | 0 | 0 | 0 | 0 | 6.4 | 38.2 | 0 | 0 | 0 | 37.3 | 0 | 0 | 18.9 | 0 | 0 | 0 | 0 | 0 | 0 | 27.3 | 7.3 | 0 | 0 | 0 | 0 | 1562 | 1674 | 1672 | 1669 | 328.5 | 40.2 | 884.3 | 782.4 | 189.5 | -25.5 | 202.54 | 195.18
2025-07-10 | 28 | Juillet | 2025-07-11 04:44 | 2025-07-11 05:43 | 51317 | 1 | A283C | 59.07 | 1 | 62 | 129 | 123.7 | 128.444 | 38.767 | 3760 | 223 | 661 | 2.867 | 45 | 50.691 | 65.58 | 78.46 | 0 | 0 | 16 | 20.78125 | 22.767 | 29.72241 | 0 | 0 | 0 | 0 | 2400 | 617 | 2400 | 182 | 152 | 1028 | 0 | 209 | 0 | 0 | 298 | 1675 | 735.7 | 0.102 | 0.0787 | 0.001 | 0.0033 | 0.0282 | 0.563 | 0.147 | 0.0963 | 0.685 | 0.103 | 0.0081 | 0.0147 | 0.0307 | 0.147 | 2507/04R2 | 120.6 | 78.1 | 42.5 | 0 | 0 | 0 | 0 | 6.8 | 34.4 | 0 | 0 | 0 | 26.2 | 0 | 0 | 18.2 | 0 | 0 | 0 | 0 | 0 | 0 | 27.3 | 7.7 | 0 | 0 | 0 | 0 | 1612 | 1625 | 1655 | 1675 | 449.1 | 435.6 | 497.6 | 735.7 | 185.33 | 176.03 | 169.53 | 187.41
2025-07-10 | 28 | Juillet | 2025-07-11 03:49 | 2025-07-11 04:44 | 51316 | 1 | S275J01 | 55.05 | 2 | 64 | 127 | 129.2 | 123.559 | 38.467 | 3661 | 219 | 667 | 2.817 | 45.089 | 51.969 | 66.57 | 81.06 | 0 | 0 | 15.967 | 22 | 22.5 | 29.9063 | 0 | 0 | 0 | 0 | 2400 | 616 | 2400 | 184 | 152 | 1191 | 0 | 0 | 0 | 0 | 230 | 1648 | 506.4 | 0.102 | 0.0958 | 0.001 | 0.0042 | 0.0262 | 0.973 | 0.146 | 0.12 | 0.796 | 0.0102 | 0.0075 | 0.0174 | 0.0604 | 0.144 | 2507/04R1 | 134.9 | 75.5 | 59.4 | 0 | 0 | 0 | 0 | 0 | 35 | 0 | 0 | 0 | 42.6 | 0 | 0 | 22 | 0 | 0 | 0 | 0 | 0 | 0 | 28.1 | 7.2 | 0 | 0 | 0 | 0 | 1623 | 1648 |  |  | 392.6 | 506.4 |  |  | 169.48 | 174.62
2025-07-10 | 28 | Juillet | 2025-07-11 02:55 | 2025-07-11 03:49 | 51315 | 1 | S275J01 | 54.22 | 5 | 60 | 127 | 122 | 126.236 | 38.6 | 3672 | 220 | 887 | 3.167 | 40.105 | 52.781 | 68.32 | 82.04 | 0 | 0 | 15.133 | 20.9063 | 23.466 | 31.37505 | 0 | 0 | 0 | 0 | 2400 | 617 | 2400 | 181 | 152 | 1188 | 0 | 0 | 0 | 0 | 245 | 1666 | 543.6 | 0.0937 | 0.0849 | 0.0011 | 0.0036 | 0.0283 | 0.647 | 0.167 | 0.116 | 0.761 | 0.0108 | 0.0096 | 0.0186 | 0.0684 | 0.158 | 2507/04R1 | 126.1 | 70.2 | 55.9 | 0 | 0 | 0 | 0 | 0 | 33.8 | 0 | 0 | 0 | 37 | 0 | 0 | 20.5 | 0 | 0 | 0 | 0 | 0 | 0 | 27.3 | 7.5 | 0 | 0 | 0 | 0 | 1605 | 1639 | 1649 | 1666 | 429.9 | 414.5 | 454.3 | 543.6 | 185.92 | 164.79 | 166.1 | 170.06
2025-07-10 | 28 | Juillet | 2025-07-11 01:58 | 2025-07-11 02:55 | 51314 | 1 | S275J01 | 57.28 | 8 | 59 | 129 | 128.1 | 126.272 | 38.183 | 3567 | 219 | 582 | 2.8 | 46.071 | 51.625 | 65.59 | 81.12 | 0 | 0 | 16.116 | 21.03125 | 22.066 | 30.5625 | 0 | 0 | 0 | 0 | 2400 | 615 | 2400 | 184 | 153 | 1186 | 0 | 0 | 0 | 0 | 268 | 1644 | 631.4 | 0.0839 | 0.0757 | 0.001 | 0.0037 | 0.0281 | 0.523 | 0.146 | 0.107 | 0.703 | 0.0101 | 0.0073 | 0.0198 | 0.0736 | 0.137 | 2507/04R1 | 135.5 | 76.8 | 58.7 | 0 | 0 | 0 | 0 | 0 | 36.2 | 0 | 0 | 0 | 41.8 | 0 | 0 | 22 | 0 | 0 | 0 | 0 | 0 | 0 | 27.7 | 7.8 | 0 | 0 | 0 | 0 | 1616 | 1639 | 1644 |  | 468.6 | 576 | 631.4 |  | 186.28 | 188.96 | 193
2025-07-10 | 28 | Juillet | 2025-07-11 00:59 | 2025-07-11 01:58 | 51313 | 1 | S275J01 | 59.02 | 6 | 62 | 127 | 122.1 | 115.358 | 40.483 | 3962 | 224 | 805 | 3.833 | 33.13 | 53.719 | 69.81 | 79.62 | 0 | 0 | 15.733 | 21.2188 | 24.75 | 32.4688 | 0 | 0 | 0 | 0 | 2400 | 615 | 2400 | 184 | 152 | 1188 | 0 | 0 | 0 | 0 | 290 | 1647 | 699.6 | 0.075 | 0.0834 | 0.0018 | 0.0041 | 0.0255 | 0.471 | 0.13 | 0.109 | 0.675 | 0.0104 | 0.0076 | 0.0228 | 0.052 | 0.129 | 2507/04R1 | 134.9 | 76.3 | 58.6 | 0 | 0 | 0 | 0 | 0 | 35.2 | 0 | 0 | 0 | 41.5 | 0 | 0 | 22.3 | 0 | 0 | 0 | 0 | 0 | 0 | 28.4 | 7.5 | 0 | 0 | 0 | 0 | 1607 | 1618 | 1628 | 1647 | 544.8 | 566.9 | 627 | 699.6 | 202.25 | 199.2 | 201.17 | 198.9
2025-07-10 | 28 | Juillet | 2025-07-10 19:11 | 2025-07-11 00:59 | 51312 | 1 | S275J01 | 57.85 | 2 | 63 | 124 | 124.5 | 123.79 | 42.05 | 4017 | 238 | 796 | 3.633 | 34.128 | 54.344 | 70.62 | 77.54 | 0 | 0 | 16.167 | 21.25 | 25.884 | 33.0625 | 0 | 0 | 0 | 0 | 2400 | 616 | 2400 | 184 | 152 | 1190 | 0 | 0 | 0 | 0 | 275 | 1654 | 196.6 | [7 empty] | 0.0715 | 0.437 | 0.0077 | 0.0073 | 0.0263 | 0.0756 | 0.138 | 2507/04R1 | 135.5 | 76.8 | 58.7 | 0 | 0 | 0 | 0 | 0 | 35.2 | 0 | 0 | 0 | 49.1 | 0 | 0 | 22.9 | 0 | 0 | 0 | 0 | 0 | 0 | 28.3 | 0 | 0 | 0 | 0 | 0 | 1689 | 1663 | 1640 | 1654 | 511.4 | 802.3 | 647.6 | 196.6 | 153.12 | 200.28 | 197.03 | 101.86
2025-07-10 | 28 | Juillet | 2025-07-10 18:16 | 2025-07-10 19:11 | 51311 | 1 | S275J3 | 50.58333 | 8 | 58 | 130 | 126.8 | 115.33 | 37.383 | 3126 | 150 | 838 | 3.417 | 38.049 | 50.281 | 63.7 | 80.7 | 0 | 0 | 15.617 | 21.5 | 21.766 | 28.75 | 0 | 0 | 0 | 0 | 2400 | 616 | 2400 | 181 | 153 | 1197 | 0 | 0 | 0 | 0 | 298 | 1655 | 715.7 | 0.0818 | 0.0986 | 0.0021 | 0.0056 | 0.0231 | 0.373 | 0.142 | 0.11 | 0.799 | 0.0132 | 0.0096 | 0.0126 | 0.0457 | 0.146 | 2507/04R2 | 119.1 | 72.2 | 46.9 | 0 | 0 | 0 | 0 | 6.2 | 36 | 0 | 0 | 0 | 37.3 | 0 | 0 | 16.5 | 0 | 0 | 0 | 0 | 0 | 0 | 23.1 | 0 | 0 | 0 | 0 | 0 | 1606 | 1639 | 1655 |  | 461.5 | 612.2 | 715.7 |  | 190.59 | 193.44 | 196.23
2025-07-10 | 28 | Juillet | 2025-07-10 16:40 | 2025-07-10 18:16 | 51310 | 1 | P355N2 | 95.63 | 6 | 63 | 129 | 128 | 111.313 | 41.7 | 3991 | 221 | 1049 | 3.367 | 38.317 | 54.031 | 71.2 | 77.74 | 0 | 0 | 15.5 | 20.9063 | 26.2 | 33.0311 | 0 | 0 | 0 | 0 | 2400 | 617 | 2400 | 182 | 152 | 1816 | 0 | 126 | 0 | 0 | 313 | 1627 | 766.2 | 0.0692 | 0.0843 | 0.0023 | 0.0065 | 0.0301 | 0.648 | 0.173 | 0.153 | 1.07 | 0.0695 | 0.0115 | 0.0268 | 0.0603 | 0.167 | 2507/04R2 | 134.8 | 78.4 | 56.4 | 0 | 0 | 0 | 0 | 7.6 | 39.8 | 0 | 0 | 0 | 34.6 | 0 | 0 | 18.7 | 0 | 0 | 0 | 0 | 0 | 0 | 26.9 | 0 | 7.2 | 0 | 0 | 0 | 1572 | 1596 | 1627 |  | 399 | 537.2 | 766.2 |  | 198.37 | 207.2 | 216.45
2025-07-10 | 28 | Juillet | 2025-07-10 13:28 | 2025-07-10 16:40 | 51309 | 1 | P355N2 | 54.93333 | 2 | 63 | 125 | 124 | 127.912 | 43.167 | 4400 | 243 | 1557 | 3.25 | 38.462 | 56.156 | 76.73 | 78.05 | 0 | 0 | 14.583 | 20.4688 | 28.584 | 35.625 | 0 | 0 | 0 | 0 | 2400 | 617 | 2290 | 183 | 153 | 1813 | 0 | 122 | 0 | 0 | 345 | 1630 | 806.6 | 0.0622 | 0.0525 | 0.0013 | 0.0049 | 0.0249 | 0.515 | 0.176 | 0.142 | 1.11 | 0.0714 | 0.0096 | 0.0166 | 0.115 | 0.18 | 2507/04R2 | 135.2 | 77.8 | 57.4 | 0 | 0 | 0 | 0 | 6.9 | 40.1 | 0 | 0 | 0 | 35.8 | 0 | 0 | 18.8 | 0 | 0 | 0 | 0 | 0 | 0 | 26.9 | 0 | 6.7 | 0 | 0 | 0 | 1560 | 1633 | 1638 | 1630 | 17.8 | 844.4 | 849.9 | 806.6 | -23.97 | 220.33 | 218.09 | 218.6
2025-07-10 | 28 | Juillet | 2025-07-10 12:18 | 2025-07-10 13:28 | 51308 | 1 | S355W6 | 70.15 | 5 | 61 | 125 | 125 | 112.725 | 41.517 | 4247 | 227 | 873 | 3.883 | 32.189 | 55.094 | 72.33 | 79.62 | 0 | 0 | 12.45 | 17.0625 | 10.133 | 13.625 | 14.366 | 19.188 | 4.567 | 5.15575 | 2400 | 618 | 2400 | 182 | 151 | 0 | 1091 | 210 | 0 | 0 | 383 | 1662 | 996.9 | 0.0704 | 0.0808 | 0.0026 | 0.0045 | 0.0218 | 0.72 | 0.217 | 0.0532 | 0.742 | 0.096 | 0.0087 | 0.0178 | 0.0487 | 0.217 | 2507/09R1 | 136.8 | 56.1 | 47.1 | 33.6 | 0 | 0 | 0 | 0 | 30.9 | 0 | 0 | 0 | 31.7 | 0 | 0 | 59.4 | 0 | 0 | 0 | 0 | 0 | 0 | 14.8 | 0 | 0 | 0 | 0 | 0 | 1635 | 1647 | 1662 |  | 796.2 | 833 | 996.9 |  | 214.93 | 211.73 | 216.77
2025-07-10 | 28 | Juillet | 2025-07-10 10:46 | 2025-07-10 12:18 | 51307 | 1 | S355W6 | 64.03667 | 8 | 57 | 125 | 127 | 101.554 | 45.35 | 4627 | 258 | 1350 | 3.7 | 33.784 | 57.156 | 77.62 | 75.62 | 0 | 0 | 13.167 | 17 | 11.1 | 14 | 15.317 | 19.3442 | 5.766 | 6.687 | 2400 | 616 | 2400 | 184 | 153 | 0 | 1081 | 209 | 0 | 0 | 435 | 1652 | 1149.8 | 0.0493 | 0.0408 | 0.001 | 0.0048 | 0.0263 | 0.516 | 0.102 | 0.0384 | 0.663 | 0.118 | 0.0086 | 0.0174 | 0.0812 | 0.196 | 2507/09R1 | 139.1 | 57.5 | 48 | 33.6 | 0 | 0 | 0 | 0 | 30.6 | 0 | 0 | 0 | 31.6 | 0 | 0 | 62.4 | 0 | 0 | 0 | 0 | 0 | 0 | 14.5 | 0 | 0 | 0 | 0 | 0 | 1578 | 1672 | 1668 | 1652 | 19.9 | 1302 | 1289.6 | 1149.8 | -25.47 | 230.95 | 232.42 | 232.69
2025-07-10 | 28 | Juillet | 2025-07-10 09:52 | 2025-07-10 10:46 | 51306 | 1 | P355N2 | 54.1 | 6 | 62 | 125 | 123.4 | 115.653 | 39.417 | 3608 | 222 | 654 | 3.667 | 34.091 | 52.188 | 66.59 | 79.44 | 0 | 0 | 15.467 | 20.9375 | 23.95 | 31.1875 | 0 | 0 | 0 | 0 | 2400 | 616 | 2400 | 183 | 152 | 1817 | 0 | 125 | 0 | 0 | 305 | 1651 | 633.8 | 0.0925 | 0.0796 | 0.0024 | 0.0035 | 0.0225 | 0.581 | 0.142 | 0.136 | 1.17 | 0.0788 | 0.0091 | 0.0146 | 0.0979 | 0.138 | 2507/04R2 | 135.1 | 78.3 | 56.8 | 0 | 0 | 0 | 0 | 9.2 | 39.6 | 0 | 0 | 0 | 33.8 | 0 | 0 | 18.8 | 0 | 0 | 0 | 0 | 0 | 0 | 26.4 | 0 | 7.3 | 0 | 0 | 0 | 1653 | 1619 | 1613 | 1651 | 193.7 | 612.1 | 505.3 | 633.8 | 101.31 | 204.29 | 193.46 | 189.48
2025-07-10 | 28 | Juillet | 2025-07-10 08:47 | 2025-07-10 09:52 | 51305 | 1 | P355N2 | 65.2 | 2 | 63 | 126 | 124.1 | 118.011 | 40.983 | 3936 | 229 | 718 | 3.85 | 32.727 | 53.156 | 68.83 | 77.82 | 0 | 0 | 15.683 | 21.0938 | 25.3 | 32.0001 | 0 | 0 | 0 | 0 | 2400 | 615 | 2400 | 183 | 152 | 1813 | 0 | 123 | 0 | 0 | 298 | 1665 | 792.7 | 0.076 | 0.0943 | 0.001 | 0.0042 | 0.0203 | 0.705 | 0.139 | 0.138 | 1.14 | 0.0762 | 0.0082 | 0.0128 | 0.0845 | 0.138 | 2507/04R1 | 134.6 | 76.6 | 58 | 0 | 0 | 0 | 0 | 7.3 | 33.9 | 0 | 0 | 0 | 37.1 | 0 | 0 | 21.9 | 0 | 0 | 0 | 0 | 0 | 0 | 27.7 | 0 | 6.7 | 0 | 0 | 0 | 1629 | 1652 | 1667 | 1665 | 573.8 | 192.5 | 830.3 | 792.7 | 194.11 | 101.4 | 200.63 | 198.31
2025-07-10 | 28 | Juillet | 2025-07-10 06:33 | 2025-07-10 08:47 | 51304 | 1 | P355N2 | 133.92 | 5 | 60 | 127 | 122.7 | 123.609 | 29.467 | 3000 | 125 | 1529 | 4.6 | 27.609 | 34.844 | 50.63 | 70.95 | 0 | 0 | 12.333 | 16.5 | 0.767 | 0.6527 | 9.783 | 10.285 | 6.583 | 7.3747 | 2400 | 616 | 2400 | 183 | 153 | 1815 | 0 | 126 | 0 | 0 | 305 | 1651 | 191.1 | 0.0842 | 0.142 | 0.0027 | 0.005 | 0.0185 | 0.548 | 0.148 | 0.156 | 1.18 | 0.0804 | 0.009 | 0.0122 | 0.0701 | 0.15 | 2507/04R1 | 51.6 | 0 | 51.6 | 0 | 0 | 0 | 0 | 13.3 | 12.2 | 0 | 0 | 0 | 6.6 | 0 | 0 | 8.7 | 0 | 0 | 0 | 0 | 0 | 0 | 10.8 | 0 | 0 | 0 | 0 | 0 | 1601 | 1692 | 1674 | 1651 | 258.4 | 862 | 774 | 191.1 | 150.66 | 189.82 | 191.67 | 101.4
2025-07-10 | 28 | Juillet | 2025-07-10 05:40 | 2025-07-10 06:33 | 51303 | 1 | P355N2 | 53.23 | 8 | 62 | 128 | 125.8 | 123.274 | 39.433 | 3631 | 230 | 520 | 4.717 | 27.138 | 53.156 | 67.11 | 80.88 | 0 | 0 | 16.35 | 21.7813 | 23.083 | 31.3438 | 0 | 0 | 0 | 0 | 2400 | 614 | 2400 | 183 | 153 | 1187 | 0 | 0 | 0 | 0 | 220 | 1641 | 603.2 | 0.123 | 0.115 | 0.0079 | 0.0045 | 0.0212 | 0.463 | 0.183 | 0.115 | 0.74 | 0.0114 | 0.0077 | 0.0157 | 0.0563 | 0.185 | 2507/04R2 | 135.3 | 78.6 | 56.7 | 0 | 0 | 0 | 0 | 0 | 34 | 0 | 0 | 0 | 32.3 | 0 | 0 | 19.2 | 15.1 | 0 | 0 | 0 | 0 | 0 | 27.3 | 0 | 7.4 | 0 | 0 | 0 | 1610 | 1641 |  |  | 179.4 | 603.2 |  |  | 118.95 | 191.27
2025-07-09 | 28 | Juillet | 2025-07-10 04:38 | 2025-07-10 05:40 | 51302 | 1 | P355N2 | 61.83 | 6 | 63 | 128 | 125.2 | 129.164 | 41.033 | 3746 | 227 | 649 | 4.517 | 28.339 | 52.938 | 67.75 | 77.41 | 0 | 0 | 16.367 | 20.84375 | 24.667 | 32 | 0 | 0 | 0 | 0 | 2400 | 667 | 2400 | 183 | 152 | 1810 | 0 | 126 | 0 | 0 | 268 | 1642 | 625.9 | 0.0537 | 0.0788 | 0.001 | 0.0047 | 0.0232 | 0.548 | 0.143 | 0.151 | 1.18 | 0.0687 | 0.0086 | 0.0135 | 0.028 | 0.14 | 2507/04R2 | 135.1 | 76.6 | 58.5 | 0 | 0 | 0 | 0 | 0 | 34.3 | 0 | 0 | 0 | 34 | 0 | 0 | 19.2 | 14.2 | 0 | 0 | 0 | 0 | 0 | 26 | 0 | 7.4 | 0 | 0 | 0 | 1616 | 1624 | 1642 |  | 629.9 | 606.8 | 625.9 |  | 208.03 | 200.94 | 193.44
2025-07-09 | 28 | Juillet | 2025-07-10 03:44 | 2025-07-10 04:38 | 51301 | 1 | P355N2 | 53.95 | 2 | 66 | 126 |  |  | 38.383 | 3637 | 217 | 636 | 4.7 | 26.809 | 51.062 | 65.46 | 79.82 | 0 | 0 | 15.633 | 21.0625 | 22.75 | 29.9687 | 0 | 0 | 0 | 0 | 2400 | 667 | 2400 | 181 | 153 | 1810 | 0 | 126 | 0 | 0 | 305 | 1651 | 747.4 | 0.0812 | 0.0844 | 0.001 | 0.0036 | 0.0213 | 0.667 | 0.14 | 0.148 | 1.17 | 0.0801 | 0.0077 | 0.0138 | 0.0806 | 0.136 | 2507/04R2 | 124.4 | 76.5 | 47.9 | 0 | 0 | 0 | 0 | 0 | 35.2 | 0 | 0 | 0 | 29.4 | 0 | 0 | 19.1 | 15.3 | 0 | 0 | 0 | 0 | 0 | 17.8 | 0 | 7.6 | 0 | 0 | 0 | 1586 | 1648 | 1651 |  | 424.7 | 681.1 | 747.4 |  | 195.35 | 196.39 | 201.59
2025-07-09 | 28 | Juillet | 2025-07-10 02:51 | 2025-07-10 03:44 | 51300 | 1 | P355N2 | 52.83 | 5 | 60 | 126 | 121.1 | 139.034 | 37.017 | 3451 | 213 | 527 | 3.833 | 32.87 | 49.531 | 62.9 | 80.28 | 0 | 0 | 15.983 | 21.5 | 21.033 | 28 | 0 | 0 | 0 | 0 | 2400 | 668 | 2400 | 182 | 153 | 1814 | 0 | 126 | 0 | 0 | 245 | 1642 | 538.3 | 0.0757 | 0.0888 | 0.001 | 0.0048 | 0.0231 | 0.465 | 0.152 | 0.126 | 0.716 | 0.0603 | 0.0065 | 0.0191 | 0.0715 | 0.152 | 2507/04R2 | 135.6 | 76.8 | 58.8 | 0 | 0 | 0 | 0 | 0 | 33.5 | 0 | 0 | 0 | 32 | 0 | 0 | 19.1 | 16 | 0 | 0 | 0 | 0 | 0 | 27.9 | 0 | 7.1 | 0 | 0 | 0 | 1672 | 1642 |  |  | 759.8 | 538.3 |  |  | 191.4 | 182.36
2025-07-09 | 28 | Juillet | 2025-07-10 01:49 | 2025-07-10 02:51 | 51299 | 1 | P355N2 | 61.92 | 8 | 59 | 125 | 124.5 | 119.901 | 42.167 | 4186 | 227 | 865 | 3.65 | 34.247 | 55 | 72.02 | 78.26 | 0 | 0 | 15.7 | 21.2852 | 26.466 | 33.4958 | 0 | 0 | 0 | 0 | 2400 | 668 | 2400 | 184 | 153 | 1812 | 0 | 122 | 0 | 100 | 275 | 1652 | 653.1 | 0.0535 | 0.0968 | 0.001 | 0.0058 | 0.0249 | 0.529 | 0.177 | 0.142 | 1.14 | 0.0823 | 0.0082 | 0.017 | 0.0637 | 0.176 | 2507/04R2 | 136.2 | 78.7 | 57.5 | 0 | 0 | 0 | 2.8 | 0 | 33.9 | 0 | 0 | 0 | 33.1 | 0 | 0 | 19.2 | 14.9 | 0 | 0 | 0 | 0 | 0 | 27.3 | 0 | 7.8 | 0 | 0 | 0 | 1589 | 1592 | 1633 | 1652 | 510.4 | 466.4 | 607.9 | 653.1 | 207.24 | 198.98 | 196.18 | 191.14
2025-07-09 | 28 | Juillet | 2025-07-10 00:55 | 2025-07-10 01:49 | 51298 | 1 | S355TA | 54.6 | 6 | 64 | 125 | 120.5 | 111.746 | 40.817 | 3853 | 220 | 673 | 4.667 | 26.786 | 52.969 | 68.17 | 77.86 | 0 | 0 | 15.5 | 20.75 | 25.317 | 32.15625 | 0 | 0 | 0 | 0 | 2400 | 515 | 2400 | 252 | 203 | 1663 | 0 | 204 | 0 | 0 | 260 | 1652 | 192.5 | 0.105 | 0.0849 | 0.001 | 0.0041 | 0.0237 | 0.577 | 0.153 | 0.144 | 0.994 | 0.124 | 0.008 | 0.015 | 0.0619 | 0.146 | 2507/04R2 | 135.9 | 77.5 | 58.4 | 0 | 0 | 0 | 0 | 0 | 34.1 | 0 | 0 | 0 | 34.1 | 0 | 0 | 18.4 | 14.5 | 0 | 0 | 0 | 0 | 0 | 27.5 | 0 | 7.3 | 0 | 0 | 0 | 1607 | 1595 | 1641 | 1652 | 487.4 | 388.3 | 602.4 | 192.5 | 194.07 | 183.87 | 191.17 | 101.4
2025-07-09 | 28 | Juillet | 2025-07-09 19:26 | 2025-07-10 00:55 | 51297 | 1 | S355TA | 53.73667 | 2 | 65 | 121 | 122.3 | 121.864 | 44.546 | 4118 | 210 | 744 | 4.4 | 27.5 | 21.375 | 37.63 | 28.79 | 3.383 | 3.625 | 12.85 | 17.7188 | 28.313 | 16.313 | 0 | 0 | 0 | 0 | 2400 | 515 | 2400 | 254 | 203 | 1663 | 0 | 204 | 0 | 0 | 283 | 1662 | 764.6 | 0.122 | 0.118 | 0.0025 | 0.0066 | 0.0286 | 0.607 | 0.141 | 0.137 | 1.1 | 0.129 | 0.0089 | 0.0158 | 0.0592 | 0.136 | 2507/04R2 | 135.4 | 77.6 | 57.8 | 0 | 0 | 0 | 0 | 0 | 34 | 0 | 0 | 0 | 35.4 | 0 | 0 | 20.2 | 15 | 0 | 0 | 0 | 0 | 0 | 30.8 | 0 | 0 | 0 | 0 | 0 | 1602 | 1616 | 1631 | 1662 | 260.4 | 518.8 | 548.5 | 764.6 | 150.69 | 193.77 | 189.71 | 197.29
2025-07-09 | 28 | Juillet | 2025-07-09 18:10 | 2025-07-09 19:26 | 51296 | 1 | P355N2 | 56.02 | 2 | 65 | 130 | 132.2 | 120.073 | 39.083 | 3656 | 220 | 944 | 2.517 | 51.656 | 50.125 | 65.85 | 76.95 | 0 | 0 | 15.217 | 20.40625 | 23.867 | 29.6249 | 0 | 0 | 0 | 0 | 2400 | 666 | 2400 | 183 | 153 | 1813 | 0 | 124 | 0 | 0 | 260 | 1660 | 601.9 | 0.0896 | 0.101 | 0.0016 | 0.0058 | 0.0226 | 0.632 | 0.148 | 0.157 | 1.17 | 0.0618 | 0.0098 | 0.0118 | 0.0447 | 0.146 | 2507/04R2 | 124.7 | 72.4 | 52.3 | 0 | 0 | 0 | 0 | 5.9 | 31.8 | 0 | 0 | 0 | 32.4 | 0 | 0 | 16.7 | 13.3 | 0 | 0 | 0 | 0 | 0 | 24.6 | 0 | 0 | 0 | 0 | 0 | 1667 | 1587 | 1626 | 1660 | 557.8 | 365.2 | 497.1 | 601.9 | 171.42 | 183.7 | 185.2 | 180.8
2025-07-09 | 28 | Juillet | 2025-07-09 17:08 | 2025-07-09 18:10 | 51295 | 1 | P355N2 | 54.51333 | 5 | 60 | 128 | 123.6 | 117.603 | 37.033 | 3356 | 209 | 413 | 2.433 | 52.603 | 50.438 | 63.04 | 81.72 | 15.217 | 21.1563 | 21.817 | 29.2812 | 0 | 0 | 0 | 0 | 0 | 0 | 2400 | 667 | 2400 | 183 | 152 | 1812 | 0 | 121 | 0 | 0 | 363 | 1681 | 885.3 | 0.0609 | 0.0908 | 0.001 | 0.0073 | 0.0266 | 0.468 | 0.167 | 0.139 | 1.19 | 0.0578 | 0.0113 | 0.013 | 0.0353 | 0.168 | 2507/04R2 | 124.6 | 74.6 | 50 | 0 | 0 | 0 | 0 | 6.3 | 31.1 | 0 | 0 | 0 | 26.4 | 0 | 0 | 16.8 | 12.1 | 0 | 0 | 0 | 0 | 0 | 24.6 | 7.3 | 0 | 0 | 0 | 0 | 1684 | 1695 | 1687 | 1681 | 720.1 | 880 | 908.8 | 885.3 | 180.95 | 189.71 | 196.41 | 197.74
2025-07-09 | 28 | Juillet | 2025-07-09 16:14 | 2025-07-09 17:08 | 51294 | 1 | P355N2 | 54.75 | 8 | 60 | 125 | 125.9 | 128.173 | 38.65 | 3593 | 214 | 763 | 2.683 | 46.584 | 52.719 | 67.49 | 81.84 | 0 | 0 | 14.883 | 21 | 23.767 | 31.6875 | 0 | 0 | 0 | 0 | 2400 | 667 | 2400 | 183 | 153 | 1818 | 0 | 123 | 0 | 0 | 300 | 1655 | 198.1 | 0.0742 | 0.0762 | 0.001 | 0.005 | 0.0308 | 0.509 | 0.172 | 0.15 | 1.18 | 0.0768 | 0.0124 | 0.0202 | 0.0582 | 0.172 | 2507/04R2 | 125.8 | 75.2 | 50.6 | 0 | 0 | 0 | 0 | 5.4 | 30.7 | 0 | 0 | 0 | 29.7 | 0 | 0 | 17.8 | 11.7 | 0 | 0 | 0 | 0 | 0 | 23.4 | 7.1 | 0 | 0 | 0 | 0 | 1604 | 1679 | 1682 | 1655 | 485.9 | 41.4 | 723.9 | 198.1 | 195.47 | -26.03 | 182.42 | 101.88
2025-07-09 | 28 | Juillet | 2025-07-09 15:02 | 2025-07-09 16:14 | 51293 | 1 | S355TA | 71.75 | 1 | 63 | 128 | 122.7 | 110.957 | 41.667 | 4260 | 245 | 874 | 2.517 | 50.861 | 54.719 | 72.07 | 78.79 | 0 | 0 | 15.033 | 20.75 | 26.633 | 33.90615 | 0 | 0 | 0 | 0 | 2400 | 515 | 2400 | 252 | 204 | 1660 | 0 | 208 | 0 | 0 | 330 | 1682 | 791.4 | 0.078 | 0.0762 | 0.001 | 0.0066 | 0.0296 | 0.425 | 0.171 | 0.138 | 1.07 | 0.119 | 0.0109 | 0.0165 | 0.0638 | 0.167 | 2507/04R2 | 134.5 | 77.4 | 57.1 | 0 | 0 | 0 | 0 | 7.2 | 33.7 | 0 | 0 | 0 | 26.7 | 0 | 0 | 18.4 | 13.6 | 0 | 0 | 0 | 0 | 0 | 26.8 | 8.1 | 0 | 0 | 0 | 0 | 1593 | 1634 | 1678 | 1682 | 403.2 | 631.6 | 792 | 791.4 | 187.72 | 198.45 | 191.19 | 188.97
2025-07-09 | 28 | Juillet | 2025-07-09 12:46 | 2025-07-09 15:02 | 51292 | 1 | S355TA | 135.33 | 5 | 64 | 128 | 130.8 | 130.646 | 44.4 | 4473 | 249 | 1403 | 2.367 | 54.085 | 57.625 | 77.81 | 77.87 | 0 | 0 | 15.567 | 21.0313 | 28.834 | 36.5312 | 0 | 0 | 0 | 0 | 2400 | 515 | 2400 | 253 | 203 | 1656 | 0 | 204 | 0 | 0 | 350 | 1647 | 776.2 | 0.0644 | 0.0584 | 0.001 | 0.0052 | 0.0303 | 0.484 | 0.156 | 0.144 | 1.05 | 0.11 | 0.0103 | 0.0206 | 0.102 | 0.153 | 2507/04R2 | 135.5 | 76.2 | 59.3 | 0 | 0 | 0 | 0 | 7.2 | 33.9 | 0 | 0 | 0 | 26.2 | 0 | 0 | 18.7 | 14.7 | 0 | 0 | 0 | 0 | 0 | 27.2 | 7.6 | 0 | 0 | 0 | 0 | 1576 | 1653 | 1643 | 1647 | 517.3 | 827.4 | 776.4 | 776.2 | 215.3 | 207.97 | 208.73 | 206.54
2025-07-09 | 28 | Juillet | 2025-07-09 11:16 | 2025-07-09 12:46 | 51291 | 1 | S275J02 | 90.27 | 2 | 59 | 127 | 123.8 | 92.02 | 42.4 | 4402 | 232 | 1107 | 2.517 | 50.464 | 56.562 | 75.25 | 80.04 | 0 | 0 | 15.283 | 21.0313 | 27.117 | 35.5312 | 0 | 0 | 0 | 0 | 2400 | 616 | 2400 | 182 | 152 | 1255 | 0 | 0 | 0 | 0 | 240 | 1645 | 603.8 | 0.0442 | 0.0529 | 0.001 | 0.0045 | 0.0264 | 0.613 | 0.162 | 0.0969 | 0.78 | 0.0115 | 0.0102 | 0.0176 | 0.0666 | 0.148 | 2507/04R1 | 136.2 | 78.2 | 58 | 0 | 0 | 0 | 0 | 7.3 | 30.7 | 0 | 0 | 0 | 32.1 | 0 | 0 | 21.8 | 9.1 | 0 | 0 | 0 | 0 | 0 | 28.4 | 6.8 | 0 | 0 | 0 | 0 | 1652 | 1633 | 1633 | 1645 | 192.5 | 470.1 | 443.6 | 603.8 | 101.4 | 177.29 | 173.03 | 189.17
2025-07-09 | 28 | Juillet | 2025-07-09 10:23 | 2025-07-09 11:16 | 51290 | 1 | S275J02 | 53.6 | 5 | 62 | 130 | 130 | 137.398 | 40.717 | 3892 | 227 | 709 | 2.55 | 50.98 | 55.031 | 70.53 | 81.09 | 0 | 0 | 15.4 | 21.0313 | 25.317 | 33.9688 | 0 | 0 | 0 | 0 | 2400 | 616 | 2400 | 183 | 152 | 1258 | 0 | 0 | 0 | 0 | 250 | 1670 | 640 | 0.0718 | 0.0772 | 0.001 | 0.0043 | 0.0241 | 0.726 | 0.135 | 0.115 | 0.801 | 0.0131 | 0.0111 | 0.0171 | 0.0406 | 0.13 | 2507/04R1 | 135.6 | 76.4 | 59.2 | 0 | 0 | 0 | 0 | 7.2 | 30.1 | 0 | 0 | 0 | 32.5 | 0 | 0 | 21.8 | 8.9 | 0 | 0 | 0 | 0 | 0 | 27.6 | 7.5 | 0 | 0 | 0 | 0 | 1580 | 1633 | 1677 | 1670 | 383.6 | 487.3 | 703.9 | 640 | 191.12 | 179.93 | 183.08 | 179.88
2025-07-09 | 28 | Juillet | 2025-07-09 08:04 | 2025-07-09 10:23 | 51289 | 1 | A51671T | 139 | 1 | 62 | 125 | 119.3 | 108.751 | 45.867 | 4773 | 270 | 950 | 2.583 | 48.387 | 58.25 | 77.55 | 76.2 | 0 | 0 | 16.667 | 22.875 | 29.199 | 35.31245 | 0 | 0 | 0 | 0 | 2400 | 668 | 2400 | 181 | 153 | 1192 | 0 | 205 | 0 | 0 | 255 | 1676 | 566.7 | 0.118 | 0.0993 | 0.0014 | 0.0049 | 0.0235 | 0.63 | 0.122 | 0.184 | 0.976 | 0.18 | 0.0148 | 0.0018 | 0.0393 | 0.142 | 2507/04R2 | 135.9 | 78.6 | 57.3 | 0 | 0 | 0 | 0 | 6.9 | 34 | 0 | 0 | 0 | 26.7 | 0 | 0 | 19.5 | 14.9 | 0 | 0 | 0 | 0 | 0 | 26.6 | 7.3 | 0 | 0 | 0 | 0 | 1560 | 1607 | 1659 | 1676 | 245 | 257.2 | 480.9 | 566.7 | 169 | 147.07 | 164.86 | 167.7
2025-07-09 | 28 | Juillet | 2025-07-09 07:05 | 2025-07-09 08:04 | 51288 | 1 | A51671T | 58.32 | 8 | 60 | 125 | 124.9 | 127.213 | 40.483 | 3833 | 223 | 800 | 3 | 41.667 | 53.781 | 69.46 | 79.71 | 0 | 0 | 15.9 | 22.1563 | 24.584 | 85.3438 | 0 | 0 | 0 | 0 | 2400 | 617 | 2400 | 182 | 152 | 1028 | 0 | 204 | 0 | 0 | 280 | 1685 | 628.6 | 0.137 | 0.115 | 0.0034 | 0.0068 | 0.0221 | 0.427 | 0.14 | 0.113 | 0.722 | 0.124 | 0.0144 | 0.0131 | 0.0578 | 0.144 | 2507/04R2 | 135.7 | 76.9 | 58.8 | 0 | 0 | 0 | 0 | 7.3 | 34.2 | 0 | 0 | 0 | 27.7 | 0 | 0 | 18.9 | 13.2 | 0 | 0 | 0 | 0 | 0 | 27.7 | 6.7 | 0 | 0 | 0 | 0 | 1601 | 1696 | 1689 | 1685 | 257.7 | 762.6 | 761.4 | 628.6 | 150.46 | 178.66 | 182.33 | 170.43
2025-07-09 | 28 | Juillet | 2025-07-09 06:03 | 2025-07-09 07:05 | 51287 | 1 | A51671T | 62.1 | 2 | 63 | 126 | 125.9 | 125.381 | 38.017 | 3843 | 219 | 419 | 3.2 | 39.375 | 51.375 | 65.5 | 81.08 | 0 | 0 | 15.233 | 21.125 | 22.783 | 30.1875 | 0 | 0 | 0 | 0 | 2400 | 617 | 2400 | 182 | 152 | 1029 | 0 | 204 | 0 | 0 | 353 | 1685 | 878.6 | 0.135 | 0.115 | 0.0018 | 0.0054 | 0.0149 | 0.269 | 0.141 | 0.113 | 0.721 | 0.129 | 0.0111 | 0.0156 | 0.0811 | 0.145 | 2507/04R2 | 133.6 | 76.4 | 57.2 | 0 | 0 | 0 | 0 | 5.6 | 34 | 0 | 0 | 0 | 27 | 0 | 0 | 19.8 | 12.5 | 0 | 0 | 0 | 0 | 0 | 27.6 | 7.1 | 0 | 0 | 0 | 0 | 1645 | 1668 | 1684 | 1685 | 345.1 | 421 | 800.6 | 878.6 | 148.07 | 150.21 | 188.73 | 195.01
2025-07-09 | 28 | Juillet | 2025-07-09 05:05 | 2025-07-09 06:03 | 51286 | 1 | A283C | 58.5 | 5 | 61 | 125 | 124.2 | 92.213 | 36.2 | 3208 | 206 | 364 | 3.2 | 39.062 | 47.062 | 59.01 | 78 | 0 | 0 | 17.25 | 23.43755 | 18.951 | 23.5937 | 0 | 0 | 0 | 0 | 2400 | 616 | 2420 | 183 | 152 | 1026 | 0 | 207 | 0 | 0 | 260 | 1654 | 612.1 | 0.0845 | 0.105 | 0.001 | 0.0058 | 0.0293 | 0.451 | 0.188 | 0.122 | 0.748 | 0.127 | 0.0074 | 0.0173 | 0.0622 | 0.195 | 2507/04R2 | 108.8 | 78.1 | 30.7 | 0 | 0 | 0 | 0 | 5.2 | 23.8 | 0 | 0 | 0 | 17.4 | 0 | 0 | 17.3 | 12.2 | 0 | 0 | 0 | 0 | 0 | 25.6 | 7.3 | 0 | 0 | 0 | 0 | 1651 | 1654 |  |  | 471.7 | 612.1 |  |  | 167.78 | 185.29
2025-07-08 | 28 | Juillet | 2025-07-09 04:01 | 2025-07-09 05:05 | 51285 | 1 | A283C | 64.17 | 1 | 62 | 122 | 116.2 | 121.092 | 39.567 | 3974 | 232 | 480 | 3.15 | 38.73 | 51.469 | 66.29 | 78.05 | 0 | 0 | 12.7 | 17 | 26.866 | 34.34375 | 0 | 0 | 0 | 0 | 2400 | 616 | 2400 | 183 | 153 | 1030 | 0 | 203 | 0 | 0 | 313 | 1671 | 784.9 | 0.0708 | 0.102 | 0.001 | 0.0069 | 0.0249 | 0.0893 | 0.131 | 0.102 | 0.743 | 0.132 | 0.0102 | 0.0116 | 0.0648 | 0.131 | 2507/04R2 | 135.7 | 76.1 | 59.6 | 0 | 0 | 0 | 0 | 6.7 | 34.2 | 0 | 0 | 0 | 27.1 | 0 | 0 | 19.3 | 14.1 | 0 | 0 | 0 | 0 | 0 | 27.5 | 6.8 | 0 | 0 | 0 | 0 | 1621 | 1637 | 1655 | 1671 | 406.2 | 524.8 | 549.1 | 784.9 | 173.07 | 183.21 | 176.77 | 194.33
2025-07-08 | 28 | Juillet | 2025-07-09 03:01 | 2025-07-09 04:01 | 51284 | 1 | A283C | 59.83 | 8 | 59 | 123 | 121.2 | 116.011 | 38.317 | 3811 | 223 | 812 | 3.45 | 35.652 | 50.875 | 66.54 | 79.66 | 0 | 0 | 15.483 | 21.2539 | 22.833 | 29.5625 | 0 | 0 | 0 | 0 | 2400 | 616 | 2400 | 182 | 152 | 1026 | 0 | 207 | 0 | 0 | 305 | 1673 | 752 | 0.112 | 0.0961 | 0.0056 | 0.0048 | 0.0227 | 0.428 | 0.138 | 0.095 | 0.737 | 0.131 | 0.0099 | 0.0107 | 0.0591 | 0.14 | 2507/04R2 | 135.1 | 77.8 | 57.3 | 0 | 0 | 0 | 0 | 6.3 | 34 | 0 | 0 | 0 | 27.7 | 0 | 0 | 19.2 | 14.2 | 0 | 0 | 0 | 0 | 0 | 27.5 | 6.2 | 0 | 0 | 0 | 0 | 1599 | 1686 | 1681 | 1673 | 23.4 | 927.2 | 945.2 | 752 | -24.87 | 198.42 | 202.55 | 190.1
2025-07-08 | 28 | Juillet | 2025-07-09 02:06 | 2025-07-09 03:01 | 51283 | 1 | A283C | 54.5 | 2 | 63 | 120 | 116.8 | 103.11 | 39.367 | 3953 | 225 | 253 | 4.1 | 29.268 | 52.25 | 66.05 | 79.64 | 0 | 0 | 15.233 | 20.9688 | 24.134 | 31.2539 | 0 | 0 | 0 | 0 | 2400 | 616 | 2400 | 183 | 152 | 1028 | 0 | 203 | 0 | 0 | 305 | 1676 | 747.8 | 0.105 | 0.101 | 0.001 | 0.0063 | 0.0317 | 0.548 | 0.139 | 0.105 | 0.781 | 0.137 | 0.0114 | 0.0156 | 0.0735 | 0.14 | 2507/04R2 | 135.5 | 78.2 | 57.3 | 0 | 0 | 0 | 0 | 6.5 | 34.2 | 0 | 0 | 0 | 27.3 | 0 | 0 | 19.2 | 13.8 | 0 | 0 | 0 | 0 | 0 | 27.2 | 7.3 | 0 | 0 | 0 | 0 | 1599 | 1644 | 1668 | 1676 | 296.3 | 508.1 | 514.3 | 747.8 | 161.81 | 177.04 | 164.91 | 188.06
2025-07-08 | 28 | Juillet | 2025-07-09 01:06 | 2025-07-09 02:06 | 51282 | 1 | A283C | 60.15 | 5 | 62 | 123 | 122.4 | 106.525 | 40.1 | 4002 | 231 | 297 | 4.017 | 30.622 | 54.25 | 68.4 | 81.17 | 0 | 0 | 15.967 | 21.6875 | 24.133 | 32.5 | 0 | 0 | 0 | 0 | 2400 | 615 | 2400 | 182 | 152 | 1027 | 0 | 207 | 0 | 0 | 283 | 1650 | 687.1 | 0.0805 | 0.0831 | 0.001 | 0.0052 | 0.0251 | 0.437 | 0.127 | 0.0943 | 0.71 | 0.12 | 0.0086 | 0.0105 | 0.0516 | 0.125 | 2507/04R2 | 135.5 | 81.1 | 54.4 | 0 | 0 | 0 | 0 | 7 | 34.2 | 0 | 0 | 0 | 25.7 | 0 | 0 | 19.4 | 14.2 | 0 | 0 | 0 | 0 | 0 | 27.7 | 7.3 | 0 | 0 | 0 | 0 | 1588 | 1596 | 1635 | 1650 | 21.4 | 424.3 | 534.8 | 687.1 | -25.52 | 189.85 | 185.68 | 195.95
2025-07-08 | 28 | Juillet | 2025-07-08 18:44 | 2025-07-09 01:06 | 51281 | 1 | A283C | 64.33333 | 1 | 62 | 123 | 115.9 | 116.149 | 43.983 | 4361 | 233 | 491 | 4.417 | 27.849 | 55.844 | 71.88 | 76.18 | 0 | 0 | 16 | 20.4375 | 27.983 | 35.34375 | 0 | 0 | 0 | 0 | 2400 | 616 | 2400 | 182 | 152 | 1034 | 0 | 201 | 0 | 0 | 275 | 1633 | 642.4 | [7 empty] | 0.0974 | 0.718 | 0.137 | 0.0075 | 0.0127 | 0.0683 | 0.164 | 2507/04R2 | 135.2 | 75.6 | 59.6 | 0 | 0 | 0 | 0 | 7.1 | 34 | 0 | 0 | 0 | 33 | 0 | 0 | 19.3 | 14.2 | 0 | 0 | 0 | 0 | 0 | 27.6 | 0 | 0 | 0 | 0 | 0 | 1602 | 1566 | 1610 | 1633 | 260.4 | 447 | 421.9 | 642.4 | 150.69 | 209.99 | 181.83 | 200.24
2025-07-08 | 28 | Juillet | 2025-07-08 17:44 | 2025-07-08 18:44 | 51280 | 1 | A283C | 50.93 | 1 | 56 | 128 | 126.9 | 123.504 | 38.75 | 3705 | 223 | 271 | 4.383 | 29.202 | 51.938 | 65.06 | 80.42 | 0 | 0 | 15.533 | 21.25 | 23.216 | 30.6562 | 0 | 0 | 0 | 0 | 2400 | 616 | 2400 | 183 | 152 | 1035 | 0 | 202 | 0 | 0 | 305 | 1662 | 751.9 | 0.106 | 0.0951 | 0.001 | 0.0044 | 0.0261 | 0.521 | 0.152 | 0.103 | 0.718 | 0.108 | 0.0087 | 0.0128 | 0.0266 | 0.153 | 2507/04R2 | 135.1 | 76.5 | 58.6 | 0 | 0 | 0 | 0 | 6.5 | 34.5 | 0 | 0 | 0 | 32.5 | 0 | 0 | 20.2 | 13.8 | 0 | 0 | 0 | 0 | 0 | 27.6 | 0 | 0 | 0 | 0 | 0 | 1590 | 1673 | 1702 | 1662 | 22.1 | 39.7 | 874.1 | 751.9 | -24.23 | -25.88 | 185.42 | 196.06
2025-07-08 | 28 | Juillet | 2025-07-08 16:51 | 2025-07-08 17:44 | 51279 | 1 | A283C | 53.23 | 1 | 59 | 125 | 121.7 | 109.646 | 37.683 | 3691 | 219 | 626 | 4.767 | 26.224 | 51 | 65.52 | 81.2 | 0 | 0 | 14.567 | 20.2188 | 23.116 | 30.75 | 0 | 0 | 0 | 0 | 2400 | 616 | 2400 | 183 | 152 | 1030 | 0 | 202 | 0 | 0 | 275 | 1672 | 654.7 | 0.127 | 0.11 | 0.0019 | 0.0058 | 0.0393 | 0.476 | 0.157 | 0.103 | 0.769 | 0.122 | 0.0097 | 0.0108 | 0.0375 | 0.149 | 2507/04R2 | 125 | 75.2 | 49.8 | 0 | 0 | 0 | 0 | 7.5 | 33 | 0 | 0 | 0 | 19.7 | 0 | 0 | 18.2 | 12.9 | 0 | 0 | 0 | 0 | 0 | 26.1 | 7.6 | 0 | 0 | 0 | 0 | 1598 | 1649 | 1701 | 1672 | 292.8 | 414.6 | 753 | 654.7 | 161.48 | 159.38 | 175.02 | 180.47
2025-07-08 | 28 | Juillet | 2025-07-08 15:46 | 2025-07-08 16:51 | 51278 | 1 | A283C | 64.15 | 8 | 62 | 124 | 123 | 125.094 | 39.15 | 3813 | 222 | 952 | 4.75 | 26.105 | 52.406 | 68.65 | 80.32 | 0 | 0 | 15.483 | 20.125 | 23.666 | 31.71825 | 0 | 0 | 0 | 0 | 2400 | 615 | 2400 | 183 | 153 | 1031 | 0 | 204 | 0 | 0 | 298 | 1689 | 724.1 | 0.12 | 0.0943 | 0.001 | 0.0035 | 0.0303 | 0.31 | 0.144 | 0.108 | 0.764 | 0.14 | 0.0085 | 0.0102 | 0.0648 | 0.137 | 2507/04R2 | 125.6 | 76.4 | 49.2 | 0 | 0 | 0 | 0 | 5.6 | 32.1 | 0 | 0 | 0 | 22.9 | 0 | 0 | 18.2 | 12.9 | 0 | 0 | 0 | 0 | 0 | 26.2 | 7.7 | 0 | 0 | 0 | 0 | 1568 | 1551 | 1651 | 1689 | 413.9 | 13.7 | 190.8 | 724.1 | 203.24 | -38.38 | 101.29 | 178.65
2025-07-08 | 28 | Juillet | 2025-07-08 14:52 | 2025-07-08 15:46 | 51277 | 1 | A283C | 54.8 | 5 | 63 | 130 | 127.8 | 129.871 | 38.233 | 3696 | 217 | 549 | 3.967 | 32.773 | 51.719 | 65.93 | 81.16 | 0 | 0 | 15.25 | 21 | 22.984 | 30.6875 | 0 | 0 | 0 | 0 | 2400 | 615 | 2400 | 183 | 152 | 1032 | 0 | 204 | 0 | 0 | 290 | 1631 | 699.4 | 0.0691 | 0.0768 | 0.001 | 0.0048 | 0.0304 | 0.391 | 0.151 | 0.109 | 0.68 | 0.119 | 0.0069 | 0.0247 | 0.0914 | 0.144 | 2507/04R2 | 136 | 76.4 | 59.6 | 0 | 0 | 0 | 0 | 7.3 | 34.3 | 0 | 0 | 0 | 27 | 0 | 0 | 19.1 | 13.8 | 0 | 0 | 0 | 0 | 0 | 26.7 | 7.8 | 0 | 0 | 0 | 0 | 1596 | 1643 | 1631 |  | 456.3 | 704.7 | 699.4 |  | 195.19 | 201.61 | 207.57
2025-07-08 | 28 | Juillet | 2025-07-08 13:56 | 2025-07-08 14:52 | 51276 | 1 | A283C | 55.73 | 1 | 60 | 129 | 127.2 | 107.616 | 38.567 | 3704 | 220 | 516 | 4.617 | 27.942 | 52.5 | 66.61 | 81.68 | 0 | 0 | 15.767 | 21.7813 | 22.8 | 30.6875 | 0 | 0 | 0 | 0 | 2400 | 618 | 2400 | 182 | 152 | 1032 | 0 | 205 | 0 | 0 | 290 | 1665 | 700.5 | 0.0823 | 0.0803 | 0.001 | 0.0045 | 0.0264 | 0.459 | 0.132 | 0.105 | 0.704 | 0.124 | 0.0083 | 0.0112 | 0.0567 | 0.131 | 2507/04R2 | 135.4 | 75.8 | 59.6 | 0 | 0 | 0 | 0 | 6.1 | 33.7 | 0 | 0 | 0 | 28 | 0 | 0 | 19 | 13.9 | 0 | 0 | 0 | 0 | 0 | 27.2 | 7.5 | 0 | 0 | 0 | 0 | 1616 | 1625 | 1665 |  | 488.3 | 487.8 | 700.5 |  | 189.31 | 184.35 | 189.23
2025-07-08 | 28 | Juillet | 2025-07-08 13:01 | 2025-07-08 13:56 | 51275 | 1 | S275J01 | 54.82 | 8 | 60 | 124 | 124.1 | 107.644 | 39.883 | 3903 | 222 | 711 | 4.683 | 26.477 | 53.688 | 69.21 | 80.77 | 0 | 0 | 15.3 | 21.1563 | 24.583 | 32.4687 | 0 | 0 | 0 | 0 | 2400 | 616 | 2400 | 183 | 152 | 1188 | 0 | 0 | 0 | 0 | 360 | 1671 | 888.4 | 0.0719 | 0.0696 | 0.001 | 0.0035 | 0.0293 | 0.629 | 0.151 | 0.105 | 0.746 | 0.0149 | 0.0083 | 0.0174 | 0.0517 | 0.153 | 2507/04R1 | 134.9 | 76 | 58.9 | 0 | 0 | 0 | 0 | 0 | 29.4 | 0 | 0 | 0 | 33.8 | 0 | 0 | 21.9 | 14 | 0 | 0 | 0 | 0 | 0 | 28 | 7.8 | 0 | 0 | 0 | 0 | 1586 | 1673 | 1652 | 1671 | 549.3 | 916.4 | 192.5 | 888.4 | 214.27 | 204.62 | 101.4 | 203.42
2025-07-08 | 28 | Juillet | 2025-07-08 11:56 | 2025-07-08 13:01 | 51274 | 1 | S275J01 | 65.33 | 5 | 61 | 124 | 121.7 | 117.212 | 37.967 | 3695 | 222 | 552 | 4.533 | 27.353 | 51.594 | 65.84 | 81.53 | 0 | 0 | 15.75 | 21.4375 | 22.217 | 30.125 | 0 | 0 | 0 | 0 | 2400 | 615 | 2400 | 183 | 152 | 1185 | 0 | 0 | 0 | 0 | 238 | 1628 | 534.3 | 0.0462 | 0.0972 | 0.001 | 0.0058 | 0.0228 | 0.484 | 0.19 | 0.114 | 0.765 | 0.0161 | 0.008 | 0.0149 | 0.0566 | 0.194 | 2507/04R1 | 134.9 | 77.3 | 57.6 | 0 | 0 | 0 | 0 | 0 | 30.4 | 0 | 0 | 0 | 33.4 | 0 | 0 | 22.2 | 14 | 0 | 0 | 0 | 0 | 0 | 27.3 | 7.6 | 0 | 0 | 0 | 0 | 1598 | 1621 | 1637 | 1628 | 415.4 | 509.9 | 602.6 | 534.3 | 187.2 | 189.78 | 193.37 | 189.41
2025-07-08 | 28 | Juillet | 2025-07-08 10:59 | 2025-07-08 11:56 | 51273 | 1 | S275J01 | 56.63 | 6 | 64 | 126 | 124.5 | 117.389 | 38.633 | 3792 | 221 | 580 | 2.533 | 49.737 | 51.969 | 66.61 | 80.71 | 0 | 0 | 14.617 | 20.3438 | 24.017 | 31.5938 | 0 | 0 | 0 | 0 | 2400 | 616 | 2400 | 184 | 152 | 1191 | 0 | 0 | 0 | 0 | 338 | 1652 | 192.5 | 0.0813 | 0.0988 | 0.001 | 0.0038 | 0.0201 | 0.639 | 0.134 | 0.0911 | 0.76 | 0.014 | 0.0081 | 0.0129 | 0.0612 | 0.128 | 2507/04R1 | 135.1 | 76.3 | 58.8 | 0 | 0 | 0 | 0 | 0 | 30.1 | 0 | 0 | 0 | 33.7 | 0 | 0 | 21.2 | 14 | 0 | 0 | 0 | 0 | 0 | 28.9 | 7.2 | 0 | 0 | 0 | 0 | 1626 | 1689 | 1655 | 1652 | 574.5 | 830.3 | 198.1 | 192.5 | 195.83 | 188.69 | 101.88 | 101.4
2025-07-08 | 28 | Juillet | 2025-07-08 10:04 | 2025-07-08 10:59 | 51272 | 1 | S275J02 | 54.78 | 1 | 60 | 125 | 122.2 | 130.291 | 38.867 | 3795 | 224 | 603 | 2.467 | 50.676 | 52.281 | 67.04 | 80.71 | 0 | 0 | 15.483 | 21.0625 | 23.384 | 30.9098 | 0 | 0 | 0 | 0 | 2400 | 617 | 2400 | 182 | 152 | 1259 | 0 | 0 | 0 | 0 | 298 | 1653 | 195.1 | 0.0624 | 0.0882 | 0.001 | 0.004 | 0.0194 | 0.692 | 0.145 | 0.111 | 0.764 | 0.0087 | 0.008 | 0.0177 | 0.0751 | 0.144 | 2507/04R1 | 135.8 | 78.5 | 57.3 | 0 | 0 | 0 | 0 | 0 | 30.2 | 0 | 0 | 0 | 35.5 | 0 | 0 | 21.7 | 13.8 | 0 | 0 | 0 | 0 | 0 | 27 | 7.6 | 0 | 0 | 0 | 0 | 1590 | 1657 | 1652 | 1653 | 491.7 | 721 | 192.3 | 195.1 | 203.95 | 195.69 | 101.32 | 101.84
2025-07-08 | 28 | Juillet | 2025-07-08 09:11 | 2025-07-08 10:04 | 51271 | 1 | S275J02 | 53.17 | 8 | 60 | 124 | 125.1 | 113.854 | 40.05 | 4129 | 228 | 589 | 2.75 | 45.091 | 51.844 | 67.56 | 77.67 | 0 | 0 | 14.183 | 19.3438 | 25.867 | 32.4417 | 0 | 0 | 0 | 0 | 2400 | 616 | 2400 | 182 | 152 | 1254 | 0 | 0 | 0 | 0 | 290 | 1660 | 689.6 | 0.103 | 0.114 | 0.001 | 0.005 | 0.021 | 0.679 | 0.142 | 0.112 | 0.777 | 0.0099 | 0.0092 | 0.0171 | 0.071 | 0.134 | 2507/04R1 | 135.7 | 79.9 | 55.8 | 0 | 0 | 0 | 0 | 0 | 30 | 0 | 0 | 0 | 33.5 | 0 | 0 | 22.1 | 14.2 | 0 | 0 | 0 | 0 | 0 | 28.4 | 7.5 | 0 | 0 | 0 | 0 | 1599 | 1633 | 1630 | 1660 | 353.1 | 471.4 | 438.8 | 689.6 | 174.71 | 177.49 | 173.86 | 190.79
2025-07-08 | 28 | Juillet | 2025-07-08 08:15 | 2025-07-08 09:11 | 51270 | 1 | S275J02 | 55.62 | 5 | 61 | 124 | 121.3 | 128.192 | 39.383 | 3830 | 226 | 636 | 2.883 | 43.006 | 51.469 | 66.48 | 78.41 | 0 | 0 | 15.45 | 21.0625 | 23.934 | 30.375 | 0 | 0 | 0 | 0 | 2400 | 616 | 2400 | 182 | 153 | 1265 | 0 | 0 | 0 | 0 | 305 | 1646 | 743.9 | 0.081 | 0.0773 | 0.001 | 0.0038 | 0.0205 | 0.547 | 0.123 | 0.121 | 0.793 | 0.0112 | 0.0086 | 0.0161 | 0.0679 | 0.127 | 2507/04R1 | 135.5 | 79.6 | 55.9 | 0 | 0 | 0 | 0 | 0 | 29.8 | 0 | 0 | 0 | 32.3 | 0 | 0 | 22.2 | 15.3 | 0 | 0 | 0 | 0 | 0 | 28.4 | 7.5 | 0 | 0 | 0 | 0 | 1607 | 1623 | 1646 |  | 513.5 | 531 | 743.9 |  | 197.9 | 191.67 | 203.96
2025-07-08 | 28 | Juillet | 2025-07-08 07:24 | 2025-07-08 08:15 | 51269 | 1 | S275J02 | 51.13 | 6 | 64 | 123 | 121.4 | 109.468 | 37.583 | 3551 | 219 | 477 | 2.583 | 47.613 | 49.719 | 63.21 | 79.37 | 0 | 0 | 15.6 | 21.125 | 21.984 | 28.5313 | 0 | 0 | 0 | 0 | 2400 | 616 | 2400 | 182 | 152 | 1255 | 0 | 0 | 0 | 0 | 275 | 1658 | 637.8 | 0.0684 | 0.095 | 0.001 | 0.0065 | 0.0221 | 0.389 | 0.134 | 0.127 | 0.831 | 0.0088 | 0.0095 | 0.0197 | 0.0725 | 0.134 | 2507/04R1 | 135.9 | 78.5 | 57.4 | 0 | 0 | 0 | 0 | 0 | 30.3 | 0 | 0 | 0 | 31.2 | 0 | 0 | 23.3 | 14.9 | 0 | 0 | 0 | 0 | 0 | 28.6 | 7.6 | 0 | 0 | 0 | 0 | 1620 | 1674 | 1658 |  | 27.2 | 605.8 | 637.8 |  | -25.13 | 173.68 | 186.14
2025-07-08 | 28 | Juillet | 2025-07-08 06:33 | 2025-07-08 07:24 | 51268 | 1 | S275J02 | 51.68 | 1 | 56 | 121 | 117.4 | 109.418 | 38.117 | 3671 | 217 | 516 | 2.7 | 44.815 | 51.312 | 65.31 | 80.77 | 0 | 0 | 15.733 | 22 | 22.383 | 29.25 | 0 | 0 | 0 | 0 | 2400 | 616 | 2400 | 182 | 152 | 1253 | 0 | 0 | 0 | 0 | 245 | 1640 | 556.2 | 0.0956 | 0.0927 | 0.0018 | 0.0053 | 0.0263 | 0.732 | 0.145 | 0.115 | 0.767 | 0.0096 | 0.0085 | 0.018 | 0.0568 | 0.142 | 2507/04R1 | 135.4 | 76.3 | 59.1 | 0 | 0 | 0 | 0 | 0 | 30.2 | 0 | 0 | 0 | 34.3 | 0 | 0 | 21.9 | 14.2 | 0 | 0 | 0 | 0 | 0 | 27.4 | 7.4 | 0 | 0 | 0 | 0 | 1652 | 1598 | 1613 | 1640 | 192.3 | 386.8 | 467.2 | 556.2 | 101.32 | 181.95 | 187.69 | 185.85
2025-07-08 | 28 | Juillet | 2025-07-08 05:41 | 2025-07-08 06:33 | 51267 | 1 | S275J02 | 51.27 | 8 | 60 | 127 | 125.8 | 125.088 | 37.833 | 3587 | 219 | 530 | 3.317 | 38.291 | 48.844 | 62.66 | 77.46 | 0 | 0 | 15.983 | 21.8125 | 21.849 | 26.97265 | 0 | 0 | 0 | 0 | 2400 | 617 | 2400 | 183 | 153 | 1256 | 0 | 0 | 0 | 0 | 238 | 1668 | 529.6 | 0.147 | 0.125 | 0.0012 | 0.0058 | 0.0215 | 0.208 | 0.14 | 0.116 | 0.802 | 0.0124 | 0.0103 | 0.0172 | 0.0754 | 0.133 | 2507/04R1 | 135.3 | 77.8 | 57.5 | 0 | 0 | 0 | 0 | 0 | 30 | 0 | 0 | 0 | 33.6 | 0 | 0 | 22.1 | 15.7 | 0 | 0 | 0 | 0 | 0 | 27.9 | 6 | 0 | 0 | 0 | 0 | 1599 | 1655 | 1632 | 1668 | 147.6 | 331.9 | 328 | 529.6 | 110.57 | 139.79 | 151.38 | 167.06
2025-07-07 | 28 | Juillet | 2025-07-08 04:45 | 2025-07-08 05:41 | 51266 | 1 | S275J02 | 55.98 | 5 | 60 | 125 | 120.1 | 109.558 | 40.267 | 4059 | 238 | 475 | 3.15 | 39.683 | 51.938 | 67.02 | 77.39 | 0 | 0 | 15.35 | 20.6875 | 24.916 | 31.1563 | 0 | 0 | 0 | 0 | 2400 | 615 | 2400 | 183 | 153 | 1259 | 0 | 0 | 0 | 0 | 305 | 1684 | 744.6 | 0.133 | 0.103 | 0.0062 | 0.0062 | 0.0288 | 0.218 | 0.167 | 0.122 | 0.829 | 0.0179 | 0.012 | 0.0164 | 0.0792 | 0.158 | 2507/04R1 | 135.4 | 77.2 | 58.2 | 0 | 0 | 0 | 0 | 0 | 30.3 | 0 | 0 | 0 | 32.5 | 0 | 0 | 22.4 | 15.2 | 0 | 0 | 0 | 0 | 0 | 28.1 | 6.9 | 0 | 0 | 0 | 0 | 1592 | 1627 | 1653 | 1684 | 304.6 | 333.5 | 534.6 | 744.6 | 167.64 | 155.32 | 175.89 | 183.41
2025-07-07 | 28 | Juillet | 2025-07-08 03:39 | 2025-07-08 04:45 | 51265 | 1 | S275J02 | 66.77 | 6 | 63 | 123 | 120.5 | 118.117 | 41.567 | 3829 | 244 | 681 | 5.083 | 24.197 | 51.875 | 67.14 | 74.88 | 0 | 0 | 15.117 | 20.4063 | 26.45 | 31.4375 | 0 | 0 | 0 | 0 | 2400 | 616 | 2400 | 182 | 152 | 1259 | 0 | 0 | 0 | 0 | 353 | 1692 | 872.9 | 0.0829 | 0.0956 | 0.0015 | 0.0064 | 0.0241 | 0.375 | 0.15 | 0.114 | 0.875 | 0.0138 | 0.0128 | 0.02 | 0.0769 | 0.148 | 2507/04R1 | 135.4 | 77.9 | 57.5 | 0 | 0 | 0 | 0 | 0 | 30.3 | 0 | 0 | 0 | 32.6 | 0 | 0 | 22 | 16 | 0 | 0 | 0 | 0 | 0 | 27.7 | 6.8 | 0 | 0 | 0 | 0 | 1636 | 1712 | 1700 | 1692 | 587.3 | 1063.5 | 794.6 | 872.9 | 192.02 | 194.39 | 179.5 | 190.74
2025-07-07 | 28 | Juillet | 2025-07-08 02:39 | 2025-07-08 03:39 | 51264 | 1 | S275J02 | 59.75 | 1 | 57 | 125 | 119.8 | 126.312 | 38.917 | 3386 | 181 | 268 | 4.083 | 30.612 | 52.125 | 64.11 | 80.36 | 0 | 0 | 15.15 | 20.75 | 23.767 | 31.3125 | 0 | 0 | 0 | 0 | 2400 | 617 | 2400 | 183 | 152 | 1254 | 0 | 0 | 0 | 0 | 268 | 1685 | 628.6 | 0.0639 | 0.106 | 0.0015 | 0.0076 | 0.0259 | 0.442 | 0.128 | 0.1 | 0.785 | 0.0259 | 0.0108 | 0.0086 | 0.0678 | 0.126 | 2507/04R1 | 135.1 | 77.4 | 57.7 | 0 | 0 | 0 | 0 | 0 | 30.3 | 0 | 0 | 0 | 33 | 0 | 0 | 22 | 14.4 | 0 | 0 | 0 | 0 | 0 | 28.3 | 7.1 | 0 | 0 | 0 | 0 | 1676 | 1685 |  |  | 40.4 | 628.6 |  |  | -26.21 | 170.43
2025-07-07 | 28 | Juillet | 2025-07-08 01:45 | 2025-07-08 02:39 | 51263 | 1 | S275J02 | 53.58 | 8 | 60 | 125 | 121.5 | 121.091 | 40.017 | 3796 | 234 | 303 | 3.65 | 34.247 | 53.094 | 66.66 | 79.61 | 0 | 0 | 15.467 | 21.0313 | 24.55 | 32.0313 | 0 | 0 | 0 | 0 | 2400 | 617 | 2400 | 183 | 152 | 1261 | 0 | 0 | 0 | 0 | 330 | 1684 | 818.7 | 0.0982 | 0.0966 | 0.0013 | 0.0062 | 0.0244 | 0.558 | 0.131 | 0.116 | 0.851 | 0.0163 | 0.0117 | 0.0124 | 0.0475 | 0.131 | 2507/04R1 | 135.8 | 78.8 | 57 | 0 | 0 | 0 | 0 | 0 | 30.2 | 0 | 0 | 0 | 32.4 | 0 | 0 | 21.8 | 16.2 | 0 | 0 | 0 | 0 | 0 | 27.9 | 7.3 | 0 | 0 | 0 | 0 | 1588 | 1623 | 1619 | 1684 | 373.2 | 384.1 | 27.6 | 818.7 | 184.75 | 167.87 | -23.51 | 190.37
2025-07-07 | 28 | Juillet | 2025-07-08 00:53 | 2025-07-08 01:45 | 51262 | 1 | S275J02 | 52.57 | 5 | 61 | 123 | 119.8 | 118.283 | 39.083 | 3702 | 240 | 360 | 3.65 | 33.699 | 53.156 | 66.7 | 81.61 | 0 | 0 | 16.517 | 22.4375 | 22.566 | 30.6875 | 0 | 0 | 0 | 0 | 2400 | 616 | 2400 | 183 | 153 | 1261 | 0 | 0 | 0 | 0 | 275 | 1652 | 650.4 | 0.0822 | 0.0846 | 0.0012 | 0.004 | 0.0224 | 0.275 | 0.127 | 0.108 | 0.827 | 0.014 | 0.0077 | 0.015 | 0.0512 | 0.124 | 2507/04R1 | 135.2 | 79.6 | 55.6 | 0 | 0 | 0 | 0 | 0 | 29.9 | 0 | 0 | 0 | 31.6 | 0 | 0 | 22.2 | 16.1 | 0 | 0 | 0 | 0 | 0 | 27.7 | 7.7 | 0 | 0 | 0 | 0 | 1599 | 1644 | 1653 | 1652 | 23.5 | 610.8 | 36.1 | 650.4 | -24.56 | 190.56 | -22.1 | 190.83
2025-07-07 | 28 | Juillet | 2025-07-07 18:27 | 2025-07-08 00:53 | 51261 | 1 | S275J02 | 50.40333 | 6 | 64 | 124 | 118 | 118.172 | 39.233 | 3539 | 226 | 326 | 4.117 | 30.121 | 49.969 | 62.83 | 76.42 | 0 | 0 | 16.117 | 20.7813 | 23.116 | 29.1563 | 0 | 0 | 0 | 0 | 2400 | 616 | 2400 | 183 | 152 | 1258 | 0 | 0 | 0 | 0 | 345 | 1654 | 855.1 | [7 empty] | 0.106 | 0.756 | 0.0142 | 0.0069 | 0.0232 | 0.0432 | 0.192 | 2507/04R1 | 135.1 | 76.3 | 58.8 | 0 | 0 | 0 | 0 | 0 | 30.2 | 0 | 0 | 0 | 38.5 | 0 | 0 | 21.8 | 16.4 | 0 | 0 | 0 | 0 | 0 | 28.2 | 0 | 0 | 0 | 0 | 0 | 1601 | 1630 | 1649 | 1654 | 259.1 | 703.6 | 838.1 | 855.1 | 150.86 | 208.56 | 211.09 | 209.85
2025-07-07 | 28 | Juillet | 2025-07-07 17:30 | 2025-07-07 18:27 | 51260 | 1 | S275J02 | 49.83 | 1 | 56 | 128 | 123.7 | 110.326 | 38.283 | 3523 | 219 | 275 | 4.033 | 31.736 | 51.094 | 63.67 | 80.08 | 0 | 0 | 15.817 | 21.5938 | 22.467 | 29.4688 | 0 | 0 | 0 | 0 | 2400 | 617 | 2400 | 183 | 153 | 1258 | 0 | 0 | 0 | 0 | 360 | 1682 | 992 | 0.0826 | 0.0731 | 0.0025 | 0.0044 | 0.0256 | 0.574 | 0.14 | 0.117 | 0.852 | 0.0187 | 0.0094 | 0.0127 | 0.039 | 0.139 | 2507/04R1 | 125.3 | 74.2 | 51.1 | 0 | 0 | 0 | 0 | 0 | 26.9 | 0 | 0 | 0 | 31.4 | 0 | 0 | 20.7 | 13.4 | 0 | 0 | 0 | 0 | 0 | 26.6 | 6.3 | 0 | 0 | 0 | 0 | 1624 | 1691 | 1690 | 1682 | 598.4 | 1057.6 | 1007.6 | 992 | 199.91 | 205.37 | 202.36 | 205.55
2025-07-07 | 28 | Juillet | 2025-07-07 16:36 | 2025-07-07 17:30 | 51259 | 1 | S275J02 | 54.7 | 8 | 59 | 127 | 122.1 | 118.404 | 37.483 | 3457 | 219 | 530 | 3.517 | 36.114 | 50.875 | 64.3 | 81.44 | 0 | 0 | 15.5 | 21.5938 | 21.983 | 29.2187 | 0 | 0 | 0 | 0 | 2400 | 616 | 2400 | 182 | 153 | 1258 | 0 | 0 | 0 | 0 | 283 | 1658 | 662.1 | 0.0549 | 0.0828 | 0.0021 | 0.0074 | 0.0264 | 0.37 | 0.143 | 0.116 | 0.875 | 0.0183 | 0.0087 | 0.0144 | 0.0393 | 0.144 | 2507/04R1 | 125.9 | 77.2 | 48.7 | 0 | 0 | 0 | 0 | 0 | 27.2 | 0 | 0 | 0 | 30.6 | 0 | 0 | 21.4 | 13 | 0 | 0 | 0 | 0 | 0 | 26.4 | 7.3 | 0 | 0 | 0 | 0 | 1625 | 1649 | 1658 |  | 562.2 | 597.7 | 662.1 |  | 194.78 | 186.25 | 188.89
2025-07-07 | 28 | Juillet | 2025-07-07 15:41 | 2025-07-07 16:36 | 51258 | 1 | S275J02 | 55.02 | 6 | 65 | 126 | 128.8 | 131.412 | 37.8 | 3430 | 220 | 464 | 4.483 | 28.104 | 51.969 | 65.05 | 82.49 | 0 | 0 | 15.967 | 21.8438 | 21.833 | 30.0938 | 0 | 0 | 0 | 0 | 2200 | 617 | 2400 | 184 | 153 | 1259 | 0 | 0 | 0 | 0 | 283 | 1650 | 568.3 | 0.104 | 0.0925 | 0.0031 | 0.0055 | 0.0279 | 0.446 | 0.165 | 0.129 | 0.82 | 0.0178 | 0.0091 | 0.0186 | 0.0781 | 0.16 | 2507/04R1 | 136.7 | 78.1 | 58.6 | 0 | 0 | 0 | 0 | 0 | 30.4 | 0 | 0 | 0 | 36.6 | 0 | 0 | 20.7 | 14.2 | 0 | 0 | 0 | 0 | 0 | 27.7 | 7.1 | 0 | 0 | 0 | 0 | 1609 | 1666 | 1650 |  | 464.1 | 654 | 568.3 |  | 189.38 | 183.64 | 182.01
2025-07-07 | 28 | Juillet | 2025-07-07 14:28 | 2025-07-07 15:41 | 51257 | 1 | A51671T | 72.8 | 5 | 62 | 129 | 125.1 | 113.001 | 41.65 | 3906 | 232 | 856 | 4.067 | 31.721 | 54.469 | 70.63 | 78.47 | 0 | 0 | 15.25 | 20.9688 | 26.4 | 33.43745 | 0 | 0 | 0 | 0 | 2400 | 617 | 2400 | 184 | 152 | 1190 | 0 | 204 | 0 | 0 | 290 | 1657 | 708.1 | 0.075 | 0.0825 | 0.001 | 0.0052 | 0.0258 | 0.463 | 0.158 | 0.107 | 0.796 | 0.12 | 0.0074 | 0.0114 | 0.0606 | 0.155 | 2507/04R2 | 134.8 | 78.4 | 56.4 | 0 | 0 | 0 | 0 | 7.3 | 33.9 | 0 | 0 | 0 | 29.7 | 0 | 0 | 18.2 | 12.9 | 0 | 0 | 0 | 0 | 0 | 25.5 | 7.3 | 0 | 0 | 0 | 0 | 1626 | 1632 | 1655 | 1657 | 520.2 | 603.1 | 728.7 | 708.1 | 188.53 | 196.14 | 197.56 | 194.36
2025-07-07 | 28 | Juillet | 2025-07-07 12:53 | 2025-07-07 14:28 | 51256 | 1 | A51671T | 94.58 | 1 | 58 | 129 | 125.2 | 136.299 | 45.017 | 4260 | 247 | 1273 | 4.583 | 28.145 | 58.281 | 77.28 | 77.68 | 0 | 0 | 16.734 | 21.75005 | 28.283 | 36.46865 | 0 | 0 | 0 | 0 | 2400 | 617 | 2400 | 183 | 152 | 1188 | 0 | 207 | 0 | 0 | 298 | 1643 | 742.7 | 0.0886 | 0.068 | 0.001 | 0.0029 | 0.0222 | 0.253 | 0.157 | 0.0972 | 0.735 | 0.121 | 0.0061 | 0.0142 | 0.0653 | 0.159 | 2507/04R2 | 136.5 | 76.7 | 59.8 | 0 | 0 | 0 | 0 | 6.8 | 34 | 0 | 0 | 0 | 27.1 | 0 | 0 | 19.7 | 14 | 0 | 0 | 0 | 0 | 0 | 27.5 | 7.4 | 0 | 0 | 0 | 0 | 1593 | 1608 | 1641 | 1643 | 466.3 | 525.4 | 792.2 | 742.7 | 198.42 | 199.04 | 211.3 | 205.47
2025-07-07 | 28 | Juillet | 2025-07-07 11:58 | 2025-07-07 12:53 | 51255 | 1 | A51671T | 55.12 | 8 | 60 | 127 | 124.8 | 120.748 | 39.95 | 3737 | 230 | 981 | 4.4 | 28.864 | 53.469 | 69.63 | 80.3 | 0 | 0 | 14.367 | 19.375 | 25.583 | 34.0625 | 0 | 0 | 0 | 0 | 2400 | 616 | 2400 | 182 | 152 | 1191 | 0 | 209 | 0 | 0 | 283 | 1668 | 687.8 | 0.0686 | 0.0731 | 0.001 | 0.0036 | 0.0222 | 0.386 | 0.136 | 0.113 | 0.766 | 0.114 | 0.0057 | 0.0118 | 0.0823 | 0.135 | 2507/04R2 | 136.4 | 79.8 | 56.6 | 0 | 0 | 0 | 0 | 7.4 | 34.1 | 0 | 0 | 0 | 25.1 | 0 | 0 | 20.2 | 14.4 | 0 | 0 | 0 | 0 | 0 | 27.4 | 7.8 | 0 | 0 | 0 | 0 | 1652 | 1580 | 1632 | 1668 | 192.3 | 429.1 | 548.3 | 687.8 | 101.32 | 199.37 | 189.14 | 186.26
2025-07-07 | 28 | Juillet | 2025-07-07 11:04 | 2025-07-07 11:58 | 51254 | 1 | S355T | 54.55 | 5 | 61 | 128 | 126.2 | 122.207 | 40.683 | 3611 | 224 | 584 | 4.6 | 27.826 | 54.312 | 68.44 | 80.1 | 0 | 0 | 16 | 21.7188 | 24.684 | 32.5625 | 0 | 0 | 0 | 0 | 2400 | 616 | 2400 | 183 | 152 | 1711 | 0 | 0 | 0 | 0 | 313 | 1654 | 781.4 | 0.0801 | 0.0678 | 0.001 | 0.0026 | 0.0217 | 0.464 | 0.176 | 0.136 | 1.1 | 0.0157 | 0.0075 | 0.0122 | 0.0543 | 0.175 | 2507/04R1 | 134.9 | 76.4 | 58.5 | 0 | 0 | 0 | 0 | 0 | 30.1 | 0 | 0 | 0 | 32.9 | 0 | 0 | 22.1 | 14.6 | 0 | 0 | 0 | 0 | 0 | 27.5 | 7.7 | 0 | 0 | 0 | 0 | 1656 | 1597 | 1618 | 1654 | 198.2 | 499.4 | 641.7 | 781.4 | 101.38 | 201.29 | 208.31 | 203.23
2025-07-07 | 28 | Juillet | 2025-07-07 10:09 | 2025-07-07 11:04 | 51253 | 1 | S355T | 54.73 | 1 | 56 | 130 | 121.7 | 118.282 | 40.517 | 3756 | 230 | 544 | 4.783 | 27.178 | 53.094 | 67.52 | 78.62 | 0 | 0 | 14.817 | 20.375 | 25.7 | 32.6565 | 0 | 0 | 0 | 0 | 2400 | 616 | 2400 | 183 | 152 | 1712 | 0 | 0 | 0 | 0 | 283 | 1606 | 268.2 | 0.0549 | 0.0808 | 0.001 | 0.0032 | 0.0167 | 0.969 | 0.161 | 0.152 | 0.962 | 0.0103 | 0.0084 | 0.0148 | 0.0407 | 0.163 | 2507/04R1 | 136.3 | 79.5 | 56.8 | 0 | 0 | 0 | 0 | 0 | 30.1 | 0 | 0 | 0 | 34.6 | 0 | 0 | 22.3 | 14.6 | 0 | 0 | 0 | 0 | 0 | 27.5 | 7.2 | 0 | 0 | 0 | 0 | 1589 | 1608 | 1607 | 1606 | 21.6 | 272.8 | 270.7 | 268.2 | -25.37 | 150.85 | 150.83 | 150.69
2025-07-07 | 28 | Juillet | 2025-07-07 09:14 | 2025-07-07 10:09 | 51252 | 1 | S355T | 54.8 | 6 | 63 | 128 | 128.3 | 118.414 | 39.167 | 3706 | 226 | 569 | 4.95 | 25.859 | 52.188 | 66.55 | 79.95 | 0 | 0 | 15.283 | 20.9375 | 23.883 | 31.1563 | 0 | 0 | 0 | 0 | 2400 | 616 | 2400 | 183 | 152 | 1711 | 0 | 0 | 0 | 0 | 283 | 1624 | 672.9 | 0.0779 | 0.0978 | 0.001 | 0.0039 | 0.0211 | 0.306 | 0.163 | 0.146 | 1.11 | 0.0103 | 0.0079 | 0.0127 | 0.0436 | 0.136 | 2507/04R1 | 135.9 | 78.4 | 57.5 | 0 | 0 | 0 | 0 | 0 | 29.8 | 0 | 0 | 0 | 34.1 | 0 | 0 | 21.7 | 14.9 | 0 | 0 | 0 | 0 | 0 | 27.8 | 7.6 | 0 | 0 | 0 | 0 | 1569 | 1602 | 1629 | 1624 | 460.3 | 564.8 | 726.5 | 672.9 | 210.52 | 207.62 | 211.45 | 208.54
2025-07-07 | 28 | Juillet | 2025-07-07 08:08 | 2025-07-07 09:14 | 51251 | 1 | S355T | 65.72 | 8 | 63 | 129 | 128.6 | 118.583 | 38.067 | 3495 | 217 | 359 | 5.55 | 23.243 | 50.66 | 63.49 | 79.85 | 0 | 0 | 15.683 | 21.4375 | 22.383 | 29.1914 | 0 | 0 | 0 | 0 | 2400 | 617 | 2400 | 183 | 152 | 1711 | 0 | 0 | 0 | 0 | 268 | 1660 | 631.8 | 0.0755 | 0.0976 | 0.001 | 0.0045 | 0.0203 | 0.456 | 0.133 | 0.146 | 1.11 | 0.0103 | 0.0079 | 0.0127 | 0.0436 | 0.136 | 2507/04R1 | 133.7 | 76.1 | 57.6 | 0 | 0 | 0 | 0 | 0 | 29.8 | 0 | 0 | 0 | 32.5 | 0 | 0 | 22.1 | 13.7 | 0 | 0 | 0 | 0 | 0 | 28 | 7.6 | 0 | 0 | 0 | 0 | 1660 | 1660 |  |  | 789 | 631.8 |  |  | 200.68 | 184.36
2025-07-07 | 28 | Juillet | 2025-07-07 07:16 | 2025-07-07 08:08 | 51250 | 1 | S355T | 51.92 | 5 | 60 | 125 | 121.6 | 142.248 | 38.383 | 3568 | 227 | 522 | 2.55 | 49.02 | 50.625 | 64.38 | 79.14 | 0 | 0 | 16.1 | 21.875 | 22.283 | 28.6875 | 0 | 0 | 0 | 0 | 2400 | 617 | 2400 | 185 | 152 | 1710 | 0 | 0 | 0 | 0 | 245 | 1662 | 546.3 | 0.137 | 0.125 | 0.0034 | 0.0053 | 0.0203 | 0.539 | 0.148 | 0.145 | 1.11 | 0.0114 | 0.0093 | 0.0144 | 0.0648 | 0.147 | 2507/04R1 | 134.1 | 76.6 | 57.5 | 0 | 0 | 0 | 0 | 0 | 29.8 | 0 | 0 | 0 | 33.3 | 0 | 0 | 22.5 | 14.1 | 0 | 0 | 0 | 0 | 0 | 27.1 | 7.3 | 0 | 0 | 0 | 0 | 1604 | 1642 | 1662 |  | 342.4 | 384 | 546.3 |  | 169.73 | 157.54 | 172.6
2025-07-07 | 28 | Juillet | 2025-07-07 06:25 | 2025-07-07 07:16 | 51249 | 1 | S355T | 51.77 | 1 | 55 | 129 | 120.2 | 118.674 | 38.8 | 3572 | 218 | 491 | 2.75 | 46.909 | 52.281 | 65.89 | 80.85 | 0 | 0 | 15.95 | 22.25 | 22.85 | 30 | 0 | 0 | 0 | 0 | 2400 | 615 | 2400 | 185 | 153 | 1715 | 0 | 0 | 0 | 0 | 238 | 1662 | 524 | 0.138 | 0.118 | 0.001 | 0.0046 | 0.0208 | 0.486 | 0.137 | 0.155 | 1.12 | 0.0121 | 0.0088 | 0.014 | 0.0615 | 0.131 | 2507/04R1 | 134.5 | 76.6 | 57.9 | 0 | 0 | 0 | 0 | 0 | 30.1 | 0 | 0 | 0 | 31.8 | 0 | 0 | 22.5 | 14.2 | 0 | 0 | 0 | 0 | 0 | 28.5 | 7.4 | 0 | 0 | 0 | 0 | 1608 | 1618 | 1662 |  | 354.7 | 293.9 | 524 |  | 170.15 | 150.91 | 169.54
2025-07-07 | 28 | Juillet | 2025-07-07 05:30 | 2025-07-07 06:25 | 51248 | 1 | S355T | 54.4 | 6 | 63 | 126 | 127 | 118.659 | 39.6 | 3678 | 223 | 573 | 1.967 | 64.068 | 53.875 | 68.16 | 81.63 | 0 | 0 | 15.417 | 20.99995 | 24.184 | 32.8125 | 0 | 0 | 0 | 0 | 2400 | 616 | 2400 | 183 | 153 | 1713 | 0 | 0 | 0 | 0 | 260 | 1668 | 609.4 | 0.0245 | 0.106 | 0.001 | 0.0059 | 0.0178 | 0.626 | 0.135 | 0.162 | 1.16 | 0.0124 | 0.0103 | 0.0132 | 0.0604 | 0.136 | 2507/04R1 | 134.8 | 76.8 | 58 | 0 | 0 | 0 | 0 | 0 | 29.7 | 0 | 0 | 0 | 32.5 | 0 | 0 | 21.6 | 16.2 | 0 | 0 | 0 | 0 | 0 | 28 | 6.8 | 0 | 0 | 0 | 0 | 1600 | 1615 | 1644 | 1668 | 461.3 | 378.7 | 455.5 | 609.4 | 193.82 | 171.17 | 169.01 | 177.37
2025-07-06 | 27 | Juillet | 2025-07-07 04:29 | 2025-07-07 05:30 | 51247 | 1 | S355T | 61.08 | 8 | 61 | 128 | 126.1 | 118.719 | 39.333 | 3751 | 226 | 524 | 2.867 | 44.651 | 51.875 | 66.19 | 79.13 | 0 | 0 | 15.15 | 21.0273 | 24.184 | 30.74995 | 0 | 0 | 0 | 0 | 2400 | 617 | 2400 | 183 | 153 | 1715 | 0 | 0 | 0 | 0 | 290 | 1655 | 762.8 | 0.0579 | 0.0641 | 0.001 | 0.0029 | 0.0208 | 0.619 | 0.15 | 0.116 | 1.08 | 0.0133 | 0.0072 | 0.0099 | 0.0885 | 0.149 | 2507/04R1 | 135.2 | 77.8 | 57.4 | 0 | 0 | 0 | 0 | 0 | 29.8 | 0 | 0 | 0 | 32.5 | 0 | 0 | 22.2 | 16.3 | 0 | 0 | 0 | 0 | 0 | 27.9 | 6.5 | 0 | 0 | 0 | 0 | 1613 | 1667 | 1661 | 1655 | 430.8 | 763.8 | 818.8 | 762.8 | 181.73 | 194.5 | 202.86 | 200.91
2025-07-06 | 27 | Juillet | 2025-07-07 03:37 | 2025-07-07 04:29 | 51246 | 1 | S355T | 52.32 | 5 | 60 | 127 | 123.8 | 118.9 | 38.467 | 3538 | 219 | 784 | 3 | 42.333 | 51.812 | 66.52 | 80.82 | 0 | 0 | 15.5 | 21.25 | 22.966 | 30.4687 | 0 | 0 | 0 | 0 | 2400 | 616 | 2400 | 185 | 153 | 1714 | 0 | 0 | 0 | 0 | 320 | 1675 | 653.6 | 0.0563 | 0.0836 | 0.001 | 0.0035 | 0.0194 | 0.541 | 0.145 | 0.147 | 1.04 | 0.0117 | 0.0078 | 0.0162 | 0.0841 | 0.144 | 2507/04R1 | 135.9 | 77.6 | 58.3 | 0 | 0 | 0 | 0 | 0 | 29.7 | 0 | 0 | 0 | 32.9 | 0 | 0 | 22.1 | 15.6 | 0 | 0 | 0 | 0 | 0 | 27.8 | 7.8 | 0 | 0 | 0 | 0 | 1595 | 1679 | 1675 |  | 422.2 | 721 | 653.6 |  | 190.02 | 183.75 | 178.72
2025-07-06 | 27 | Juillet | 2025-07-07 02:40 | 2025-07-07 03:37 | 51245 | 1 | S355T | 56.72 | 1 | 55 | 126 | 115.8 | 118.938 | 40.217 | 3790 | 225 | 643 | 3.05 | 41.311 | 53.812 | 68.73 | 80.28 | 0 | 0 | 16.65 | 22.5625 | 23.567 | 31.16016 | 0 | 0 | 0 | 0 | 2400 | 617 | 2400 | 183 | 152 | 1711 | 0 | 0 | 0 | 0 | 298 | 1672 | 618.4 | 0.123 | 0.705 | 0.0115 | 0.008 | 0.0213 | 0.322 | 0.159 | 0.141 | 1.04 | 0.012 | 0.0101 | 0.0243 | 0.0593 | 0.167 | 2507/04R1 | 135.5 | 79.7 | 55.8 | 0 | 0 | 0 | 0 | 0 | 30.2 | 0 | 0 | 0 | 32 | 0 | 0 | 22 | 15.8 | 0 | 0 | 0 | 0 | 0 | 28 | 7.5 | 0 | 0 | 0 | 0 | 1621 | 1631 | 1672 |  | 563.1 | 438.6 | 618.4 |  | 197.07 | 173.28 | 176.28
2025-07-06 | 27 | Juillet | 2025-07-07 01:48 | 2025-07-07 02:40 | 51244 | 1 | S355T | 52.15 | 6 | 62 | 120 | 119.7 | 119.189 | 39.633 | 3736 | 222 | 455 | 2.333 | 51.429 | 53.125 | 67.09 | 80.43 | 0 | 0 | 15.433 | 20.875 | 24.2 | 32.2187 | 0 | 0 | 0 | 0 | 2400 | 616 | 2400 | 183 | 152 | 1712 | 0 | 0 | 0 | 0 | 330 | 1680 | 795.6 | 0.0692 | 0.0948 | 0.001 | 0.0054 | 0.0226 | 0.415 | 0.143 | 0.135 | 1.17 | 0.02 | 0.0112 | 0.0172 | 0.113 | 0.145 | 2507/04R1 | 135.8 | 77.2 | 58.6 | 0 | 0 | 0 | 0 | 0 | 30.2 | 0 | 0 | 0 | 32.6 | 0 | 0 | 22 | 15.7 | 0 | 0 | 0 | 0 | 0 | 28.1 | 7.2 | 0 | 0 | 0 | 0 | 1585 | 1653 | 1677 | 1680 | 426.6 | 651.9 | 803.5 | 795.6 | 196.22 | 190.46 | 192.79 | 190.44
2025-07-06 | 27 | Juillet | 2025-07-07 00:54 | 2025-07-07 01:48 | 51243 | 1 | S355T | 54.48 | 8 | 61 | 121 | 118.7 | 119.17 | 39.45 | 3723 | 219 | 547 | 2.733 | 44.268 | 52.469 | 66.76 | 79.8 | 0 | 0 | 15.4 | 21.1563 | 24.05 | 31.25 | 0 | 0 | 0 | 0 | 2400 | 616 | 2400 | 184 | 153 | 1712 | 0 | 0 | 0 | 0 | 290 | 1641 | 566.8 | 0.0816 | 0.109 | 0.001 | 0.0056 | 0.0212 | 0.593 | 0.138 | 0.153 | 1.15 | 0.0131 | 0.0098 | 0.0173 | 0.0886 | 0.134 | 2507/04R1 | 135.2 | 78.4 | 56.8 | 0 | 0 | 0 | 0 | 0 | 29.8 | 0 | 0 | 0 | 31.6 | 0 | 0 | 22.7 | 16.2 | 0 | 0 | 0 | 0 | 0 | 28.4 | 6.5 | 0 | 0 | 0 | 0 | 1652 | 1645 | 1651 | 1641 | 192.5 | 468 | 685.9 | 566.8 | 101.4 | 170.45 | 195.28 | 186.7
2025-07-06 | 27 | Juillet | 2025-07-06 18:43 | 2025-07-07 00:54 | 51242 | 1 | S355T | 52.36667 | 5 | 61 | 121 | 118.6 | 119.422 | 44.183 | 4164 | 234 | 1000 | 2.9 | 41.724 | 57.219 | 74.76 | 77.7 | 0 | 0 | 17.633 | 22.7813 | 26.55 | 34.4063 | 0 | 0 | 0 | 0 | 2400 | 616 | 2400 | 183 | 152 | 1709 | 0 | 0 | 0 | 0 | 350 | 1655 | 762.8 | [7 empty] | 0.143 | 1.09 | 0.0116 | 0.0089 | 0.0188 | 0.0722 | 0.121 | 2507/04R1 | 134.8 | 76.1 | 58.7 | 0 | 0 | 0 | 0 | 0 | 28.4 | 0 | 0 | 0 | 40 | 0 | 0 | 22.2 | 16.1 | 0 | 0 | 0 | 0 | 0 | 28.1 | 0 | 0 | 0 | 0 | 0 | 1661 | 1636 | 1641 | 1655 | 206.2 | 31.3 | 735.2 | 762.8 | 101.58 | -23.43 | 205.81 | 200.91
2025-07-06 | 27 | Juillet | 2025-07-06 17:47 | 2025-07-06 18:43 | 51241 | 1 | SAE1006 | 55.47 | 8 | 61 | 124 | 120.4 | 116.229 | 39.167 | 3771 | 225 | 432 | 3.233 | 38.351 | 52 | 65.99 | 79.66 | 0 | 0 | 16.05 | 21.8125 | 23.117 | 30.125 | 0 | 0 | 0 | 0 | 2400 | 618 | 2400 | 182 | 153 | 0 | 374 | 0 | 0 | 0 | 320 | 1687 | 1050.8 | 0.0831 | 0.085 | 0.0091 | 0.0072 | 0.0363 | 0.937 | 0.149 | 0.0462 | 0.306 | 0.0181 | 0.0105 | 0.0119 | 0.0806 | 0.146 | 2507/04R1 | 135.3 | 75.6 | 59.7 | 0 | 0 | 0 | 0 | 0 | 30.2 | 0 | 0 | 0 | 38.4 | 0 | 0 | 21.8 | 16.1 | 0 | 0 | 0 | 0 | 0 | 28.8 | 0 | 0 | 0 | 0 | 0 | 1625 | 1650 | 1668 | 1687 | 648.9 | 721.3 | 877.3 | 1050.8 | 205.32 | 199.52 | 204.13 | 207.07
2025-07-06 | 27 | Juillet | 2025-07-06 16:53 | 2025-07-06 17:47 | 51240 | 1 | SAE1006 | 54.38 | 3 | 59 | 126 | 120.4 | 122.132 | 39.983 | 4118 | 223 | 354 | 3.4 | 37.059 | 52.438 | 67.14 | 78.69 | 0 | 0 | 15.167 | 21 | 24.816 | 31.4062 | 0 | 0 | 0 | 0 | 2400 | 616 | 2400 | 185 | 152 | 0 | 372 | 0 | 0 | 0 | 425 | 1651 | 1028 | 0.0623 | 0.0592 | 0.001 | 0.0067 | 0.0245 | 0.496 | 0.131 | 0.0421 | 0.26 | 0.0055 | 0.0085 | 0.0196 | 0.0334 | 0.124 | 2507/04R1 | 135.5 | 78.6 | 56.9 | 0 | 0 | 0 | 0 | 0 | 30.6 | 0 | 0 | 0 | 31.1 | 0 | 0 | 22.1 | 16.2 | 0 | 0 | 0 | 0 | 0 | 28.2 | 7.3 | 0 | 0 | 0 | 0 | 1628 | 1641 | 1622 | 1651 | 765.9 | 31.7 | 772.9 | 1028 | 215.88 | -25.19 | 219.81 | 225.01
2025-07-06 | 27 | Juillet | 2025-07-06 15:10 | 2025-07-06 16:53 | 51239 | 1 | SAE1006 | 102.33 | 1 | 56 | 125 | 119 | 98.048 | 42.367 | 4312 | 233 | 695 | 3.85 | 32.468 | 53.969 | 70.69 | 76.43 | 0 | 0 | 13.967 | 19 | 28.4 | 34.81245 | 0 | 0 | 0 | 0 | 2400 | 615 | 2400 | 182 | 153 | 0 | 382 | 0 | 0 | 0 | 413 | 1672 | 1082 | 0.0635 | 0.0679 | 0.001 | 0.004 | 0.0224 | 1.11 | 0.12 | 0.0387 | 0.279 | 0.0079 | 0.0071 | 0.015 | 0.0511 | 0.114 | 2507/04R1 | 135.6 | 77.2 | 58.4 | 0 | 0 | 0 | 0 | 0 | 30.3 | 0 | 0 | 0 | 31 | 0 | 0 | 22 | 16.5 | 0 | 0 | 0 | 0 | 0 | 28.1 | 7.7 | 0 | 0 | 0 | 0 | 1602 | 1642 | 1657 | 1672 | 557.1 | 750.3 | 806.7 | 1082 | 206.61 | 206.76 | 203.94 | 217.36
2025-07-06 | 27 | Juillet | 2025-07-06 14:13 | 2025-07-06 15:10 | 51238 | 1 | SAE1006 | 57.7 | 5 | 60 | 124 | 120.2 | 122.78 | 41.867 | 4477 | 234 | 378 | 3.9 | 31.795 | 53.281 | 69.2 | 76.36 | 0 | 0 | 15.083 | 20.375 | 26.783 | 32.875 | 0 | 0 | 0 | 0 | 2400 | 616 | 2400 | 185 | 152 | 0 | 376 | 0 | 0 | 0 | 398 | 1660 | 1030.1 | 0.0835 | 0.0801 | 0.001 | 0.0044 | 0.0218 | 0.657 | 0.124 | 0.0374 | 0.277 | 0.0098 | 0.0085 | 0.018 | 0.0634 | 0.136 | 2507/04R1 | 139.7 | 77.4 | 62.3 | 0 | 0 | 0 | 0 | 0 | 31.1 | 0 | 0 | 0 | 35 | 0 | 0 | 22.2 | 16.4 | 0 | 0 | 0 | 0 | 0 | 28.9 | 6.1 | 0 | 0 | 0 | 0 | 1603 | 1648 | 1655 | 1660 | 564.6 | 884.9 | 36.1 | 1030.1 | 207.05 | 215.62 | -23.18 | 220.27
2025-07-06 | 27 | Juillet | 2025-07-06 13:12 | 2025-07-06 14:13 | 51237 | 1 | SAE1006 | 60.97 | 8 | 61 | 121 | 119.7 | 123.001 | 38.067 | 3909 | 222 | 285 | 4.067 | 29.754 | 49.594 | 63.38 | 78.17 | 0 | 0 | 15 | 20.75 | 23.067 | 28.8438 | 0 | 0 | 0 | 0 | 2400 | 616 | 2400 | 183 | 152 | 0 | 370 | 0 | 0 | 0 | 398 | 1668 | 1029.5 | 0.0784 | 0.0758 | 0.001 | 0.0037 | 0.0191 | 0.475 | 0.12 | 0.0461 | 0.273 | 0.0082 | 0.0086 | 0.0199 | 0.059 | 0.119 | 2507/04R1 | 135.2 | 76.4 | 58.8 | 0 | 0 | 0 | 0 | 0 | 30.2 | 0 | 0 | 0 | 32 | 0 | 0 | 21.9 | 15.7 | 0 | 0 | 0 | 0 | 0 | 28.1 | 7.3 | 0 | 0 | 0 | 0 | 1648 | 1664 | 1656 | 1668 | 704.1 | 788.7 | 908.1 | 1029.5 | 198.83 | 198.48 | 213.18 | 215.88
2025-07-06 | 27 | Juillet | 2025-07-06 12:03 | 2025-07-06 13:12 | 51236 | 1 | SAE1006 | 68.98 | 3 | 59 | 120 | 114.4 | 77.468 | 38.9 | 3618 | 223 | 275 | 4.967 | 24.161 | 49.781 | 62.66 | 76.78 | 0 | 0 | 17.599 | 21.875 | 21.3 | 27.7813 | 0 | 0 | 0 | 0 | 2400 | 616 | 2400 | 183 | 152 | 0 | 377 | 0 | 0 | 0 | 435 | 1691 | 1169.5 | 0.0673 | 0.0772 | 0.001 | 0.0056 | 0.0227 | 0.428 | 0.123 | 0.0468 | 0.293 | 0.0091 | 0.0081 | 0.0177 | 0.0617 | 0.124 | 2507/04R1 | 129.2 | 74.5 | 54.7 | 0 | 0 | 0 | 0 | 0 | 31.2 | 0 | 0 | 0 | 26.3 | 0 | 0 | 23.1 | 14.2 | 0 | 0 | 0 | 0 | 0 | 28.4 | 6 | 0 | 0 | 0 | 0 | 1642 | 1699 | 1688 | 1691 | 633.7 | 1025.6 | 899.5 | 1169.5 | 194.35 | 198.78 | 195.11 | 212.75
2025-07-06 | 27 | Juillet | 2025-07-06 11:00 | 2025-07-06 12:03 | 51235 | 1 | SAE1006 | 62.67 | 1 | 59 | 127 | 121.2 | 116.843 | 37.067 | 3689 | 217 | 245 | 5.117 | 24.821 | 50.188 | 63.13 | 81.24 | 0 | 0 | 14.933 | 20.5 | 22.134 | 29.6562 | 0 | 0 | 0 | 0 | 2400 | 616 | 2400 | 184 | 153 | 0 | 368 | 0 | 0 | 0 | 405 | 1680 | 1061.7 | 0.0688 | 0.0781 | 0.001 | 0.0048 | 0.0224 | 0.524 | 0.118 | 0.041 | 0.295 | 0.0113 | 0.0117 | 0.0181 | 0.048 | 0.124 | 2507/04R1 | 130.3 | 75.7 | 54.6 | 0 | 0 | 0 | 0 | 0 | 30.3 | 0 | 0 | 0 | 30.3 | 0 | 0 | 21.2 | 15 | 0 | 0 | 0 | 0 | 0 | 27.1 | 6.4 | 0 | 0 | 0 | 0 | 1638 | 1664 | 1674 | 1680 | 694.6 | 798.6 | 931.4 | 1061.7 | 203.26 | 199.4 | 205.27 | 211.62
2025-07-06 | 27 | Juillet | 2025-07-06 10:01 | 2025-07-06 11:00 | 51234 | 1 | SAE1006 | 59.53 | 5 | 61 | 125 | 122.7 | 116.828 | 37.817 | 3730 | 219 | 261 | 6.183 | 20.216 | 50.656 | 63.8 | 80.37 | 0 | 0 | 14.783 | 20.3438 | 23.033 | 30.2813 | 0 | 0 | 0 | 0 | 2400 | 628 | 2400 | 184 | 152 | 0 | 367 | 0 | 0 | 0 | 405 | 1674 | 1048.4 | 0.0684 | 0.0665 | 0.001 | 0.004 | 0.0244 | 0.462 | 0.142 | 0.0322 | 0.287 | 0.0138 | 0.0083 | 0.0158 | 0.0539 | 0.144 | 2507/04R1 | 135.2 | 76.8 | 58.4 | 0 | 0 | 0 | 0 | 0 | 30.1 | 0 | 0 | 0 | 31.4 | 0 | 0 | 21.8 | 16.2 | 0 | 0 | 0 | 0 | 0 | 28.2 | 7.5 | 0 | 0 | 0 | 0 | 1601 | 1664 | 1662 | 1674 | 634.9 | 926.6 | 778.5 | 1048.4 | 216.77 | 210.32 | 198.61 | 213.96
2025-07-06 | 27 | Juillet | 2025-07-06 09:06 | 2025-07-06 10:01 | 51233 | 1 | SAE1006 | 54.05 | 8 | 61 | 128 | 126.1 | 136.295 | 40.1 | 4159 | 231 | 308 | 3.5 | 36.571 | 51.938 | 66.6 | 77.71 | 0 | 0 | 14.967 | 20.4688 | 25.133 | 31.4375 | 0 | 0 | 0 | 0 | 2400 | 616 | 2400 | 184 | 152 | 0 | 365 | 0 | 0 | 0 | 383 | 1682 | 976.9 | 0.0648 | 0.0609 | 0.001 | 0.0035 | 0.0216 | 0.462 | 0.138 | 0.0352 | 0.271 | 0.0098 | 0.0085 | 0.0177 | 0.0373 | 0.134 | 2507/04R1 | 135.5 | 76.5 | 59 | 0 | 0 | 0 | 0 | 0 | 30.2 | 0 | 0 | 0 | 30.6 | 0 | 0 | 22.3 | 16.5 | 0 | 0 | 0 | 0 | 0 | 28.2 | 7.7 | 0 | 0 | 0 | 0 | 1625 | 1666 | 1678 | 1682 | 660.7 | 830.7 | 851.5 | 976.9 | 206.65 | 201.21 | 196.51 | 204.43
2025-07-06 | 27 | Juillet | 2025-07-06 08:12 | 2025-07-06 09:06 | 51232 | 1 | SAE1006 | 54 | 3 | 59 | 130 | 124.8 | 117.2 | 41.217 | 4161 | 226 | 371 | 3.367 | 38.614 | 53.094 | 68.01 | 77.29 | 0 | 0 | 15.05 | 20.5625 | 26.167 | 32.5 | 0 | 0 | 0 | 0 | 2400 | 616 | 2400 | 183 | 152 | 0 | 365 | 0 | 0 | 0 | 383 | 1684 | 969.2 | 0.0689 | 0.0771 | 0.001 | 0.0047 | 0.0228 | 0.735 | 0.139 | 0.0413 | 0.275 | 0.0108 | 0.0104 | 0.0246 | 0.0409 | 0.139 | 2507/04R1 | 135.8 | 77.3 | 58.5 | 0 | 0 | 0 | 0 | 0 | 30.1 | 0 | 0 | 0 | 31.4 | 0 | 0 | 22.1 | 16.4 | 0 | 0 | 0 | 0 | 0 | 28.5 | 7.3 | 0 | 0 | 0 | 0 | 1597 | 1642 | 1643 | 1684 | 507.6 | 31.8 | 483 | 969.2 | 202.49 | -25.49 | 173.86 | 202.76
2025-07-06 | 27 | Juillet | 2025-07-06 07:18 | 2025-07-06 08:12 | 51231 | 1 | SAE1006 | 54.25 | 1 | 56 | 131 | 124.6 | 117.295 | 35.95 | 3582 | 204 | 227 | 3.183 | 41.152 | 48.312 | 60.81 | 80.63 | 0 | 0 | 14.933 | 20.5 | 21.017 | 27.75 | 0 | 0 | 0 | 0 | 2400 | 616 | 2400 | 183 | 152 | 0 | 366 | 0 | 0 | 0 | 398 | 1687 | 1033.4 | 0.0651 | 0.0718 | 0.001 | 0.0056 | 0.0276 | 0.581 | 0.155 | 0.0328 | 0.267 | 0.0057 | 0.0096 | 0.0232 | 0.0238 | 0.155 | 2507/04R1 | 120.1 | 70.8 | 49.3 | 0 | 0 | 0 | 0 | 0 | 27.5 | 0 | 0 | 0 | 29.5 | 0 | 0 | 18.6 | 11.1 | 0 | 0 | 0 | 0 | 0 | 26.1 | 7.3 | 0 | 0 | 0 | 0 | 1602 | 1700 | 1692 | 1687 | 260.7 | 1339.1 | 1178.7 | 1033.4 | 150.77 | 217.81 | 212.79 | 205.84
2025-07-06 | 27 | Juillet | 2025-07-06 06:25 | 2025-07-06 07:18 | 51230 | 1 | SAE1006 | 53.65 | 5 | 61 | 128 | 125.7 | 117.12 | 39.667 | 4090 | 223 | 428 | 3.067 | 41.739 | 52.344 | 67.26 | 79.17 | 0 | 0 | 14.05 | 20.2188 | 25.617 | 32.0313 | 0 | 0 | 0 | 0 | 2400 | 616 | 2400 | 183 | 152 | 0 | 365 | 0 | 0 | 0 | 383 | 1689 | 968.1 | 0.0818 | 0.0806 | 0.001 | 0.0061 | 0.0222 | 0.475 | 0.138 | 0.0447 | 0.276 | 0.0105 | 0.0098 | 0.0165 | 0.0335 | 0.138 | 2507/04R1 | 135.4 | 76.8 | 58.6 | 0 | 0 | 0 | 0 | 0 | 30.1 | 0 | 0 | 0 | 32.3 | 0 | 0 | 21.8 | 17 | 0 | 0 | 0 | 0 | 0 | 27.4 | 6.8 | 0 | 0 | 0 | 0 | 1608 | 1653 | 1683 | 1689 | 362.5 | 193.7 | 900.6 | 968.1 | 171.75 | 101.31 | 197.91 | 199.96
2025-07-06 | 27 | Juillet | 2025-07-06 03:47 | 2025-07-06 06:25 | 51229 | 1 | SAE1006 | 157.28 | 8 | 63 | 125 | 125.9 | 136.565 | 28.133 | 3156 | 144 | 1100 | 3.017 | 41.436 | 31.375 | 45.94 | 66.91 | 0 | 0 | 12.267 | 16.375 | 15.867 | 14.9062 | 0 | 0 | 0 | 0 | 2400 | 616 | 2400 | 181 | 152 | 0 | 154 | 0 | 0 | 0 | 420 | 1687 | 1095.7 | 0.0577 | 0.0791 | 0.0016 | 0.0052 | 0.0164 | 0.471 | 0.164 | 0.0447 | 0.153 | 0.0087 | 0.0057 | 0.0149 | 0.052 | 0.165 | 2507/04R1 | 57 | 0 | 57 | 0 | 0 | 0 | 0 | 0 | 12.4 | 0 | 0 | 0 | 16.7 | 0 | 0 | 8.9 | 7.5 | 0 | 0 | 0 | 0 | 0 | 11.5 | 0 | 0 | 0 | 0 | 0 | 1698 | 1644 | 1657 | 1687 | 974.4 | 699.5 | 782.5 | 1095.7 | 195.56 | 200.52 | 201.7 | 210.14
2025-07-05 | 27 | Juillet | 2025-07-06 01:46 | 2025-07-06 03:47 | 51228 | 1 | SAE1006 | 121.78 | 1 | 61 | 133 | 129.2 | 117.957 | 32.533 | 3756 | 165 | 1011 | 3.4 | 39.118 | 39 | 55.08 | 71.93 | 0 | 0 | 15.35 | 21.2188 | 0.733 | 0.4377 | 8.05 | 8.469 | 8.4 | 8.812 | 2200 | 617 | 2210 | 183 | 152 | 0 | 155 | 0 | 0 | 0 | 415 | 1696 | 1074.2 | 0.136 | 0.103 | 0.0012 | 0.0063 | 0.0215 | 0.456 | 0.149 | 0.0363 | 0.162 | 0.0064 | 0.0079 | 0.02 | 0.0594 | 0.151 | 2507/04R1 | 78.4 | 78.4 | 0 | 0 | 0 | 0 | 0 | 0 | 17.2 | 0 | 0 | 0 | 15.3 | 0 | 0 | 13.5 | 8.7 | 0 | 0 | 0 | 0 | 0 | 16.6 | 7.1 | 0 | 0 | 0 | 0 | 1604 | 1656 | 1687 | 1696 | 439 | 35.2 | 770.8 | 1074.2 | 188 | -25.57 | 184.32 | 203.8
2025-07-05 | 27 | Juillet | 2025-07-06 00:51 | 2025-07-06 01:46 | 51227 | 1 | SAE1006 | 54.72 | 1 | 57 | 122 | 116.3 | 118.148 | 39.983 | 4133 | 226 | 467 | 3.517 | 34.692 | 52.688 | 67.91 | 79.06 | 0 | 0 | 15.583 | 21.5273 | 24.4 | 31.0937 | 0 | 0 | 0 | 0 | 2400 | 617 | 2400 | 183 | 153 | 0 | 369 | 0 | 0 | 0 | 320 | 1678 | 932.2 | 0.102 | 0.0917 | 0.001 | 0.0054 | 0.0261 | 0.315 | 0.143 | 0.0348 | 0.297 | 0.01 | 0.0097 | 0.017 | 0.0914 | 0.14 | 2507/04R1 | 135.7 | 75.5 | 60.2 | 0 | 0 | 0 | 0 | 0 | 30.1 | 0 | 0 | 0 | 32.3 | 0 | 0 | 21.9 | 16.3 | 0 | 0 | 0 | 0 | 0 | 28.3 | 6.8 | 0 | 0 | 0 | 0 | 1610 | 1659 | 1669 | 1678 | 307.5 | 603 | 781.3 | 932.2 | 158.57 | 181.48 | 195.08 | 203.16
2025-07-05 | 27 | Juillet | 2025-07-05 18:42 | 2025-07-06 00:51 | 51226 | 1 | SAE1006 | 49.44667 | 5 | 62 | 121 | 117 | 22.01 | 36.533 | 3194 | 204 | 334 | 3.467 | 34.904 | 49.75 | 61.52 | 81.71 | 0 | 0 | 15.933 | 21.7813 | 20.6 | 27.9375 | 0 | 0 | 0 | 0 | 2400 | 617 | 2400 | 183 | 153 | 0 | 367 | 0 | 0 | 0 | 390 | 1693 | 1011.7 | 0.047 | 0.0756 | 0.001 | 0.0067 | 0.0316 | 0.507 | 0.163 | 0.0298 | 0.299 | 0.0127 | 0.0081 | 0.019 | 0.0853 | 0.164 | 2507/04R1 | 94.7 | 55.1 | 39.6 | 0 | 0 | 0 | 0 | 9.7 | 19 | 0 | 0 | 0 | 22.7 | 0 | 0 | 17 | 7.1 | 0 | 0 | 0 | 0 | 0 | 19.2 | 0 | 0 | 0 | 0 | 0 | 1650 | 1748 | 1711 | 1693 | 189.4 | 1387.1 | 1095.9 | 1011.7 | 101.29 | 194.36 | 197.13 | 201.03
2025-07-05 | 27 | Juillet | 2025-07-05 17:42 | 2025-07-05 18:42 | 51225 | 1 | SAE1006 | 58.97 | 1 | 57 | 126 | 124.3 | 24.403 | 40.083 | 3903 | 225 | 331 | 4.5 | 28 | 52.688 | 66.66 | 78.87 | 0 | 0 | 15.367 | 21.4688 | 24.717 | 31.1249 | 0 | 0 | 0 | 0 | 2400 | 617 | 2400 | 183 | 152 | 0 | 366 | 0 | 0 | 0 | 450 | 1688 | 1145.3 | 0.0956 | 0.0963 | 0.001 | 0.0059 | 0.0278 | 0.418 | 0.155 | 0.0312 | 0.285 | 0.0146 | 0.0114 | 0.0166 | 0.0717 | 0.15 | 2507/04R1 | 135.1 | 75.3 | 59.8 | 0 | 0 | 0 | 0 | 0 | 30.2 | 0 | 0 | 0 | 38.6 | 0 | 0 | 22.3 | 16.2 | 0 | 0 | 0 | 0 | 0 | 27.8 | 0 | 0 | 0 | 0 | 0 | 1579 | 1693 | 1690 | 1688 | 290.7 | 1228.6 | 1201.5 | 1145.3 | 171.27 | 215.29 | 215.28 | 212.85
2025-07-05 | 27 | Juillet | 2025-07-05 16:31 | 2025-07-05 17:42 | 51224 | 1 | SAE1006 | 70.6 | 3 | 59 | 125 | 120.7 | 49.219 | 39.15 | 3800 | 226 | 241 | 4.767 | 26.224 | 50.812 | 64.11 | 77.87 | 0 | 0 | 15.416 | 20.46875 | 23.733 | 30.25 | 0 | 0 | 0 | 0 | 2400 | 618 | 2400 | 184 | 154 | 0 | 370 | 0 | 0 | 0 | 435 | 1683 | 1175.5 | 0.0405 | 0.068 | 0.001 | 0.0113 | 0.0286 | 0.402 | 0.127 | 0.0361 | 0.282 | 0.0115 | 0.0109 | 0.0184 | 0.0444 | 0.124 | 2507/04R1 | 135.8 | 78.6 | 57.2 | 0 | 0 | 0 | 0 | 0 | 30.1 | 0 | 0 | 0 | 32.5 | 0 | 0 | 22.2 | 16.1 | 0 | 0 | 0 | 0 | 0 | 28.2 | 6.7 | 0 | 0 | 0 | 0 | 1633 | 1647 | 1685 | 1683 | 627.5 | 789.2 | 1154.9 | 1175.5 | 198.51 | 207.76 | 215.09 | 217.47
2025-07-05 | 27 | Juillet | 2025-07-05 15:31 | 2025-07-05 16:31 | 51223 | 1 | SAE1006 | 60.03 | 8 | 60 | 126 | 125 | 122.111 | 39.7 | 3905 | 227 | 254 | 3.517 | 35.829 | 51.094 | 64.76 | 77.22 | 0 | 0 | 15.283 | 20.375 | 24.417 | 30.625 | 0 | 0 | 0 | 0 | 2400 | 616 | 2400 | 185 | 152 | 0 | 371 | 0 | 0 | 0 | 398 | 1685 | 1031.5 | 0.0806 | 0.0655 | 0.001 | 0.0047 | 0.0309 | 0.508 | 0.132 | 0.0347 | 0.278 | 0.0104 | 0.0108 | 0.0253 | 0.0493 | 0.132 | 2507/04R1 | 135.2 | 77.2 | 58 | 0 | 0 | 0 | 0 | 0 | 30.3 | 0 | 0 | 0 | 31.8 | 0 | 0 | 22.1 | 15.8 | 0 | 0 | 0 | 0 | 0 | 28.4 | 6.8 | 0 | 0 | 0 | 0 | 1586 | 1634 | 1677 | 1685 | 520.8 | 676.7 | 799 | 1031.5 | 210.35 | 203.52 | 192.38 | 206.79
2025-07-05 | 27 | Juillet | 2025-07-05 14:35 | 2025-07-05 15:31 | 51222 | 1 | SAE1006 | 56.2 | 5 | 61 | 129 | 126.7 | 122.194 | 40.767 | 4132 | 230 | 285 | 2.85 | 45.263 | 53.344 | 67.83 | 78.51 | 0 | 0 | 14.733 | 20.5313 | 26.034 | 32.7813 | 0 | 0 | 0 | 0 | 2400 | 617 | 2400 | 183 | 152 | 0 | 371 | 0 | 0 | 0 | 398 | 1669 | 1037.7 | 0.0573 | 0.0596 | 0.001 | 0.0063 | 0.0367 | 0.124 | 0.143 | 0.0266 | 0.274 | 0.007 | 0.0098 | 0.0239 | 0.039 | 0.139 | 2507/04R1 | 135.2 | 78.7 | 56.5 | 0 | 0 | 0 | 0 | 0 | 30.4 | 0 | 0 | 0 | 31.7 | 0 | 0 | 22.3 | 15.3 | 0 | 0 | 0 | 0 | 0 | 28.3 | 7.2 | 0 | 0 | 0 | 0 | 1568 | 1663 | 1668 | 1669 | 18.5 | 930.9 | 848.5 | 1037.7 | -25.44 | 211.2 | 201.68 | 215.92
2025-07-05 | 27 | Juillet | 2025-07-05 13:34 | 2025-07-05 14:35 | 51221 | 1 | SAE1006 | 61.48 | 1 | 56 | 124 | 116.9 | 122.278 | 40.233 | 4197 | 228 | 314 | 3.017 | 41.105 | 53.375 | 68.17 | 79.6 | 0 | 0 | 14.683 | 20.4063 | 25.55 | 32.9687 | 0 | 0 | 0 | 0 | 2400 | 617 | 2400 | 185 | 153 | 0 | 372 | 0 | 0 | 0 | 383 | 1655 | 969.7 | 0.0392 | 0.0742 | 0.001 | 0.0088 | 0.0318 | 0.602 | 0.133 | 0.0322 | 0.296 | 0.0101 | 0.0093 | 0.0207 | 0.0716 | 0.134 | 2507/04R1 | 135.5 | 78.6 | 56.9 | 0 | 0 | 0 | 0 | 0 | 30.2 | 0 | 0 | 0 | 31.4 | 0 | 0 | 22.3 | 16.2 | 0 | 0 | 0 | 0 | 0 | 28.1 | 7.3 | 0 | 0 | 0 | 0 | 1566 | 1680 | 1663 | 1655 | 374.4 | 956.3 | 930.9 | 969.7 | 196.95 | 203.95 | 211.2 | 218.54
2025-07-05 | 27 | Juillet | 2025-07-05 12:42 | 2025-07-05 13:34 | 51220 | 1 | SAE1006 | 51.7 | 3 | 58 | 125 | 119.8 | 122.205 | 38.95 | 3855 | 221 | 266 | 3.333 | 37.5 | 50.5 | 64.04 | 77.79 | 0 | 0 | 14.417 | 20.0938 | 24.534 | 30.3437 | 0 | 0 | 0 | 0 | 2400 | 616 | 2400 | 182 | 152 | 0 | 366 | 0 | 0 | 0 | 405 | 1680 | 1051.4 | 0.0914 | 0.079 | 0.001 | 0.0037 | 0.0315 | 0.705 | 0.121 | 0.039 | 0.288 | 0.0094 | 0.0085 | 0.0206 | 0.0665 | 0.113 | 2507/04R1 | 135.5 | 79.5 | 56 | 0 | 0 | 0 | 0 | 0 | 30 | 0 | 0 | 0 | 31.5 | 0 | 0 | 22 | 16.7 | 0 | 0 | 0 | 0 | 0 | 28.2 | 7.1 | 0 | 0 | 0 | 0 | 1605 | 1678 | 1679 | 1680 | 462.3 | 805.3 | 938.3 | 1051.4 | 191.26 | 192.42 | 203.1 | 210.91
2025-07-05 | 27 | Juillet | 2025-07-05 11:50 | 2025-07-05 12:42 | 51219 | 1 | SAE1006 | 51.43 | 8 | 61 | 125 | 124.4 | 98.044 | 38.267 | 3844 | 225 | 296 | 3.583 | 34.884 | 50.531 | 64.18 | 79.23 | 0 | 0 | 15.3 | 20.875 | 22.967 | 29.625 | 0 | 0 | 0 | 0 | 2400 | 616 | 2400 | 183 | 152 | 0 | 369 | 0 | 0 | 0 | 375 | 1695 | 947.7 | 0.12 | 0.118 | 0.001 | 0.0046 | 0.0232 | 0.526 | 0.129 | 0.0656 | 0.319 | 0.0223 | 0.0105 | 0.0035 | 0.0403 | 0.146 | 2507/04R1 | 135.7 | 78 | 57.7 | 0 | 0 | 0 | 0 | 0 | 30.3 | 0 | 0 | 0 | 32.4 | 0 | 0 | 22.2 | 15.9 | 0 | 0 | 0 | 0 | 0 | 28.1 | 6.8 | 0 | 0 | 0 | 0 | 1647 | 1685 | 1695 |  | 490.1 | 763.1 | 947.7 |  | 172.76 | 184.67 | 195.15
2025-07-05 | 27 | Juillet | 2025-07-05 10:57 | 2025-07-05 11:50 | 51218 | 1 | SAE1006 | 53.9 | 5 | 61 | 126 | 124.8 | 122.788 | 39.7 | 3906 | 224 | 314 | 3.483 | 36.172 | 51.875 | 65.78 | 78.4 | 0 | 0 | 15.6 | 21.7148 | 24.1 | 30.0937 | 0 | 0 | 0 | 0 | 2400 | 616 | 2400 | 184 | 152 | 0 | 368 | 0 | 0 | 0 | 368 | 1668 | 919.8 | 0.0719 | 0.0743 | 0.001 | 0.007 | 0.0279 | 0.694 | 0.146 | 0.0368 | 0.281 | 0.0138 | 0.0111 | 0.0158 | 0.0661 | 0.145 | 2507/04R1 | 135.3 | 80.3 | 55 | 0 | 0 | 0 | 0 | 0 | 30.5 | 0 | 0 | 0 | 31.5 | 0 | 0 | 22.4 | 16.4 | 0 | 0 | 0 | 0 | 0 | 28 | 6.5 | 0 | 0 | 0 | 0 | 1653 | 1655 | 1695 | 1668 | 195.1 | 746.1 | 1139.8 | 919.8 | 101.84 | 199.29 | 208.69 | 207.6
2025-07-05 | 27 | Juillet | 2025-07-05 10:01 | 2025-07-05 10:57 | 51217 | 1 | SAE1006 | 55.62 | 1 | 57 | 127 | 121.4 | 122.679 | 42.783 | 4138 | 228 | 404 | 3.483 | 36.459 | 51 | 65.99 | 71.52 | 0 | 0 | 15.033 | 20.8125 | 27.753 | 16.3122 | 0 | 0 | 0 | 0 | 2400 | 615 | 2400 | 182 | 152 | 0 | 371 | 0 | 0 | 0 | 398 | 1673 | 1024.4 | 0.0828 | 0.0763 | 0.001 | 0.0047 | 0.0251 | 0.569 | 0.168 | 0.0425 | 0.285 | 0.0108 | 0.0138 | 0.0204 | 0.0546 | 0.174 | 2507/04R1 | 135.4 | 80 | 55.4 | 0 | 0 | 0 | 0 | 0 | 30.5 | 0 | 0 | 0 | 29.2 | 0 | 0 | 22.3 | 17.4 | 0 | 0 | 0 | 0 | 0 | 28.7 | 7.3 | 0 | 0 | 0 | 0 | 1582 | 1654 | 1669 | 1673 | 390.7 | 196.8 | 924.5 | 1024.4 | 191.39 | 101.94 | 207.44 | 212.8
2025-07-05 | 27 | Juillet | 2025-07-05 09:02 | 2025-07-05 10:01 | 51216 | 1 | SAE1006 | 59.3 | 3 | 58 | 124 | 118.2 | 122.675 | 40.167 | 4107 | 231 | 290 | 3.283 | 37.766 | 51.781 | 66.22 | 77.35 | 0 | 0 | 16.883 | 22.2813 | 23.284 | 29.4375 | 0 | 0 | 0 | 0 | 2400 | 616 | 2400 | 183 | 152 | 0 | 377 | 0 | 0 | 0 | 398 | 1674 | 1029.6 | 0.0788 | 0.0873 | 0.001 | 0.0058 | 0.0282 | 0.687 | 0.155 | 0.041 | 0.304 | 0.0162 | 0.0079 | 0.0159 | 0.0975 | 0.156 | 2507/04R1 | 135.4 | 77.4 | 58 | 0 | 0 | 0 | 0 | 0 | 30.1 | 0 | 0 | 0 | 31.9 | 0 | 0 | 22.2 | 16.3 | 0 | 0 | 0 | 0 | 0 | 27.7 | 7.2 | 0 | 0 | 0 | 0 | 1593 | 1665 | 1683 | 1674 | 442.6 | 832.2 | 854.1 | 1029.6 | 194.58 | 201.88 | 194.02 | 212.63
2025-07-05 | 27 | Juillet | 2025-07-05 08:08 | 2025-07-05 09:02 | 51215 | 1 | SAE1006 | 53.45 | 8 | 60 | 125 | 121.5 | 122.468 | 41.967 | 4070 | 231 | 488 | 3.133 | 39.894 | 51.2 | 66.34 | 73.2 | 0 | 0 | 15.467 | 21.1875 | 26.513 | 16.3752 | 0 | 0 | 0 | 0 | 2400 | 617 | 2400 | 182 | 153 | 0 | 380 | 0 | 0 | 0 | 390 | 1679 | 992.1 | 0.0479 | 0.338 | 0.0209 | 0.0107 | 0.0045 | 0.0302 | 0.148 | 0.0343 | 0.337 | 0.0191 | 0.0101 | 0.0115 | 0.0688 | 0.148 | 2507/04R1 | 135.3 | 77.3 | 58 | 0 | 0 | 0 | 0 | 0 | 30.4 | 0 | 0 | 0 | 31.2 | 0 | 0 | 22.3 | 16.1 | 0 | 0 | 0 | 0 | 0 | 28 | 7.3 | 0 | 0 | 0 | 0 | 1608 | 1645 | 1673 | 1679 | 648.4 | 620.7 | 891.3 | 992.1 | 214.51 | 191.2 | 202.58 | 207.19
2025-07-05 | 27 | Juillet | 2025-07-05 07:15 | 2025-07-05 08:08 | 51214 | 1 | SAE1006 | 53.15 | 5 | 61 | 125 | 123.1 | 122.559 | 39.533 | 3980 | 232 | 369 | 3.267 | 38.265 | 51.062 | 65.45 | 77.5 | 0 | 0 | 16.467 | 22 | 23.067 | 29.0352 | 0 | 0 | 0 | 0 | 2400 | 616 | 2400 | 184 | 153 | 0 | 374 | 0 | 0 | 0 | 390 | 1673 | 993.5 | 0.0921 | 0.0783 | 0.0043 | 0.0077 | 0.024 | 0.599 | 0.158 | 0.0376 | 0.318 | 0.0153 | 0.012 | 0.0127 | 0.0752 | 0.153 | 2507/04R1 | 135.6 | 79.6 | 56 | 0 | 0 | 0 | 0 | 0 | 30.4 | 0 | 0 | 0 | 31.2 | 0 | 0 | 22.1 | 16.6 | 0 | 0 | 0 | 0 | 0 | 28.2 | 7.1 | 0 | 0 | 0 | 0 | 1601 | 1634 | 1651 | 1673 | 258.4 | 708.3 | 824.7 | 993.5 | 150.66 | 206.87 | 208.82 | 210.55
2025-07-05 | 27 | Juillet | 2025-07-05 06:21 | 2025-07-05 07:15 | 51213 | 1 | SAE1006 | 54.52 | 1 | 57 | 128 | 122.2 | 122.665 | 37.45 | 3545 | 223 | 284 | 3.3 | 38.788 | 49.25 | 61.94 | 78.91 | 0 | 0 | 15.967 | 21.3477 | 21.484 | 27.8437 | 0 | 0 | 0 | 0 | 2400 | 616 | 2400 | 184 | 152 | 0 | 373 | 0 | 0 | 0 | 390 | 1649 | 999.3 | 0.0686 | 0.0465 | 0.001 | 0.0036 | 0.0182 | 0.499 | 0.132 | 0.0402 | 0.289 | 0.0105 | 0.008 | 0.0089 | 0.0312 | 0.133 | 2507/04R1 | 135 | 76.4 | 58.6 | 0 | 0 | 0 | 0 | 0 | 30.1 | 0 | 0 | 0 | 30.8 | 0 | 0 | 22 | 16.2 | 0 | 0 | 0 | 0 | 0 | 28.1 | 7.8 | 0 | 0 | 0 | 0 | 1592 | 1625 | 1649 |  | 645.4 | 881.3 | 999.3 |  | 222.87 | 227.82 | 224.01
2025-07-05 | 27 | Juillet | 2025-07-05 05:20 | 2025-07-05 06:21 | 51212 | 1 | SAE1006 | 60.67 | 3 | 59 | 125 | 119.9 | 98.005 | 40.2 | 4058 | 233 | 467 | 3.417 | 36.585 | 51.906 | 66.93 | 77.47 | 0 | 0 | 16.6 | 22.2813 | 23.6 | 29.55855 | 0 | 0 | 0 | 0 | 2400 | 617 | 2400 | 183 | 152 | 0 | 373 | 0 | 0 | 0 | 428 | 1657 | 1124 | 0.0629 | 0.0569 | 0.001 | 0.0029 | 0.0198 | 0.568 | 0.135 | 0.0366 | 0.276 | 0.0093 | 0.0079 | 0.0188 | 0.0445 | 0.133 | 2507/04R1 | 135.8 | 78.5 | 57.3 | 0 | 0 | 0 | 0 | 0 | 29.9 | 0 | 0 | 0 | 35.6 | 0 | 0 | 21.1 | 14.1 | 0 | 0 | 0 | 0 | 0 | 27.8 | 7.3 | 0 | 0 | 0 | 0 | 1603 | 1621 | 1658 | 1657 | 540.3 | 869.2 | 821.1 | 1124 | 203.81 | 228.98 | 204.7 | 228.3
2025-07-04 | 27 | Juillet | 2025-07-05 04:23 | 2025-07-05 05:20 | 51211 | 1 | SAE1006 | 56.63 | 8 | 60 | 128 | 125.4 | 122.72 | 39.567 | 4238 | 230 | 549 | 3.183 | 40.209 | 52.594 | 68.48 | 79.75 | 0 | 0 | 15.817 | 21.9063 | 23.75 | 30.65625 | 0 | 0 | 0 | 0 | 2400 | 617 | 2400 | 181 | 153 | 0 | 377 | 0 | 0 | 0 | 375 | 1653 | 195.3 | 0.0897 | 0.0716 | 0.001 | 0.003 | 0.0218 | 0.395 | 0.149 | 0.0406 | 0.291 | 0.0111 | 0.0072 | 0.0165 | 0.0623 | 0.146 | 2507/04R1 | 134.9 | 77.4 | 57.5 | 0 | 0 | 0 | 0 | 0 | 30 | 0 | 0 | 0 | 33.6 | 0 | 0 | 22 | 14.2 | 0 | 0 | 0 | 0 | 0 | 27.6 | 7.5 | 0 | 0 | 0 | 0 | 1594 | 1643 | 1665 | 1653 | 446.7 | 805.9 | 949.7 | 195.3 | 194.72 | 211.47 | 211.58 | 101.92
2025-07-04 | 27 | Juillet | 2025-07-05 03:32 | 2025-07-05 04:23 | 51210 | 1 | SAE1006 | 51.43 | 5 | 61 | 129 | 124.8 | 122.81 | 37.75 | 3611 | 216 | 457 | 3.333 | 38.7 | 51.594 | 65.17 | 82 | 0 | 0 | 15.6 | 21.8125 | 22.15 | 29.75 | 0 | 0 | 0 | 0 | 2400 | 618 | 2400 | 182 | 153 | 0 | 369 | 0 | 0 | 0 | 413 | 1663 | 1083.1 | 0.0771 | 0.0586 | 0.001 | 0.0035 | 0.0207 | 0.759 | 0.138 | 0.041 | 0.277 | 0.0154 | 0.0065 | 0.0123 | 0.0774 | 0.142 | 2507/04R1 | 134.2 | 74.7 | 59.5 | 0 | 0 | 0 | 0 | 0 | 30.4 | 0 | 0 | 0 | 32.4 | 0 | 0 | 21.4 | 14 | 0 | 0 | 0 | 0 | 0 | 28.2 | 7.8 | 0 | 0 | 0 | 0 | 1587 | 1665 | 1663 |  | 503.1 | 956.3 | 1083.1 |  | 207.27 | 212.09 | 222.32
2025-07-04 | 27 | Juillet | 2025-07-05 02:37 | 2025-07-05 03:32 | 51209 | 1 | SAE1006 | 54.45 | 1 | 58 | 127 | 120.3 | 123.072 | 38.817 | 3837 | 225 | 322 | 3.367 | 37.723 | 53.062 | 66.8 | 82.02 | 0 | 0 | 16 | 22.0313 | 22.816 | 31 | 0 | 0 | 0 | 0 | 2400 | 616 | 2400 | 184 | 152 | 0 | 371 | 0 | 0 | 0 | 360 | 1657 | 907.7 | 0.0752 | 0.0839 | 0.0026 | 0.0041 | 0.0234 | 0.371 | 0.143 | 0.054 | 0.292 | 0.011 | 0.0074 | 0.0178 | 0.0631 | 0.148 | 2507/04R1 | 135.8 | 78.5 | 57.3 | 0 | 0 | 0 | 0 | 0 | 30.2 | 0 | 0 | 0 | 33.5 | 0 | 0 | 22 | 14.7 | 0 | 0 | 0 | 0 | 0 | 27.8 | 7.6 | 0 | 0 | 0 | 0 | 1532 | 1678 | 1656 | 1657 | 276.6 | 900.3 | 754 | 907.7 | 193.16 | 200.6 | 199.52 | 212.6
2025-07-04 | 27 | Juillet | 2025-07-05 01:47 | 2025-07-05 02:37 | 51208 | 1 | SAE1006 | 50.42 | 3 | 60 | 129 | 125.7 | 123.048 | 37.033 | 3586 | 215 | 386 | 3.417 | 37.756 | 50.969 | 64.17 | 82.58 | 0 | 0 | 15.083 | 21.3086 | 21.95 | 29.625 | 0 | 0 | 0 | 0 | 2400 | 617 | 2400 | 185 | 153 | 0 | 371 | 0 | 0 | 0 | 383 | 1681 | 972 | 0.0796 | 0.0766 | 0.0039 | 0.0051 | 0.0257 | 0.848 | 0.133 | 0.0465 | 0.285 | 0.014 | 0.009 | 0.0178 | 0.0462 | 0.135 | 2507/04R1 | 133.9 | 76.5 | 57.4 | 0 | 0 | 0 | 0 | 0 | 30 | 0 | 0 | 0 | 32.5 | 0 | 0 | 9.5 | 27 | 0 | 0 | 0 | 0 | 0 | 27.5 | 7.4 | 0 | 0 | 0 | 0 | 1613 | 1670 | 1681 |  | 769.8 | 968.9 | 972 |  | 224.41 | 210.34 | 204.6
2025-07-04 | 27 | Juillet | 2025-07-05 00:54 | 2025-07-05 01:47 | 51207 | 1 | SAE1006 | 53.42 | 8 | 59 | 127 | 125.8 | 123.087 | 39.233 | 3897 | 227 | 338 | 3.65 | 34.795 | 52 | 65.99 | 79.52 | 0 | 0 | 16.333 | 22.0313 | 22.9 | 29.9375 | 0 | 0 | 0 | 0 | 2400 | 617 | 2400 | 184 | 152 | 0 | 374 | 0 | 0 | 0 | 360 | 1675 | 916.8 | 0.0709 | 0.0725 | 0.001 | 0.0053 | 0.0237 | 0.603 | 0.145 | 0.0371 | 0.289 | 0.0158 | 0.0086 | 0.0138 | 0.0455 | 0.14 | 2507/04R1 | 135.1 | 76.7 | 58.4 | 0 | 0 | 0 | 0 | 0 | 29.9 | 0 | 0 | 0 | 32.2 | 0 | 0 | 22.2 | 15.2 | 0 | 0 | 0 | 0 | 0 | 27.8 | 7.8 | 0 | 0 | 0 | 0 | 1606 | 1634 | 1652 | 1675 | 569.5 | 722.1 | 688.4 | 916.8 | 206.05 | 208.29 | 195 | 203.56
2025-07-04 | 27 | Juillet | 2025-07-04 18:31 | 2025-07-05 00:54 | 51206 | 1 | SAE1006 | 52.56667 | 5 | 61 | 125 | 121.4 | 123.035 | 43.383 | 4233 | 229 | 570 | 2.95 | 42.373 | 55.156 | 71.11 | 76.28 | 0 | 0 | 17.067 | 22.0313 | 26.317 | 33.125 | 0 | 0 | 0 | 0 | 2400 | 618 | 2400 | 183 | 152 | 0 | 374 | 0 | 0 | 0 | 383 | 1682 | 960.7 | 0.06 | 0.0848 | 0.001 | 0.0069 | 0.0256 | 0.375 | 0.143 | 0.0323 | 0.281 | 0.0155 | 0.007 | 0.0151 | 0.0711 | 0.14 | 2507/04R1 | 135 | 76.9 | 58.1 | 0 | 0 | 0 | 0 | 0 | 30.3 | 0 | 0 | 0 | 40 | 0 | 0 | 22.2 | 14.1 | 0 | 0 | 0 | 0 | 0 | 28.4 | 0 | 0 | 0 | 0 | 0 | 1588 | 1654 | 1698 | 1682 | 233.3 | 655.2 | 1136.4 | 960.7 | 150.2 | 190.29 | 206.85 | 203.2
2025-07-04 | 27 | Juillet | 2025-07-04 17:29 | 2025-07-04 18:31 | 51205 | 1 | S275J02 | 62.28 | 1 | 58 | 133 | 126.8 | 110.833 | 39.367 | 3749 | 225 | 547 | 3.617 | 36.774 | 51.344 | 65.74 | 78.25 | 0 | 0 | 15.85 | 21.0313 | 23.516 | 30.1875 | 0 | 0 | 0 | 0 | 2400 | 616 | 2400 | 182 | 153 | 1258 | 0 | 0 | 0 | 0 | 268 | 1658 | 624.6 | 0.103 | 0.103 | 0.001 | 0.0045 | 0.0217 | 0.539 | 0.124 | 0.121 | 0.78 | 0.0071 | 0.009 | 0.0151 | 0.0228 | 0.124 | 2506/23R4 | 134.7 | 81.4 | 53.3 | 0 | 0 | 0 | 0 | 0 | 30.2 | 0 | 0 | 0 | 34.5 | 0 | 0 | 21.7 | 14.3 | 0 | 0 | 0 | 0 | 0 | 26.7 | 7.3 | 0 | 0 | 0 | 0 | 1576 | 1628 | 1622 | 1658 | 230.8 | 378.9 | 309.1 | 624.6 | 155.92 | 164.15 | 152.44 | 184.6
2025-07-04 | 27 | Juillet | 2025-07-04 16:32 | 2025-07-04 17:29 | 51204 | 1 | S275J02 | 56.1 | 8 | 63 | 129 | 128.5 | 129.822 | 41.05 | 3933 | 229 | 651 | 3.5 | 36.857 | 53.906 | 69.3 | 78.79 | 0 | 0 | 16.167 | 21.875 | 24.884 | 32 | 0 | 0 | 0 | 0 | 2400 | 617 | 2400 | 182 | 153 | 1256 | 0 | 0 | 0 | 0 | 260 | 1673 | 612 | 0.0928 | 0.0871 | 0.001 | 0.0052 | 0.0239 | 0.368 | 0.137 | 0.121 | 0.799 | 0.0125 | 0.0094 | 0.0152 | 0.0547 | 0.134 | 2506/23R4 | 135.8 | 80.2 | 55.6 | 0 | 0 | 0 | 0 | 0 | 29.6 | 0 | 0 | 0 | 35.4 | 0 | 0 | 22.1 | 14.4 | 0 | 0 | 0 | 0 | 0 | 26.8 | 7.5 | 0 | 0 | 0 | 0 | 1613 | 1673 |  |  | 266.1 | 612 |  |  | 146.31 | 174.97
2025-07-04 | 27 | Juillet | 2025-07-04 15:34 | 2025-07-04 16:32 | 51203 | 1 | S275J02 | 58.4 | 5 | 63 | 128 | 126.2 | 101.024 | 39.833 | 3760 | 229 | 385 | 3.383 | 37.833 | 52.844 | 66.62 | 79.6 | 0 | 0 | 16.15 | 22.0938 | 23.684 | 30.7188 | 0 | 0 | 0 | 0 | 2400 | 616 | 2400 | 183 | 153 | 1256 | 0 | 0 | 0 | 0 | 290 | 1661 | 708.7 | 0.0713 | 0.0769 | 0.0013 | 0.004 | 0.021 | 0.713 | 0.131 | 0.0791 | 0.0775 | 0.001 | 0.0046 | 0.0232 | 0.216 | 0.148 | 2506/23R4 | 135.9 | 76.7 | 59.2 | 0 | 0 | 0 | 0 | 0 | 29.7 | 0 | 0 | 0 | 35.9 | 0 | 0 | 21.8 | 14.4 | 0 | 0 | 0 | 0 | 0 | 26.5 | 7.6 | 0 | 0 | 0 | 0 | 1616 | 1683 | 1661 |  | 450.2 | 793.2 | 708.7 |  | 183.34 | 188.59 | 192.26
2025-07-04 | 27 | Juillet | 2025-07-04 14:41 | 2025-07-04 15:34 | 51202 | 1 | S275J02 | 53.2 | 3 | 60 | 126 | 122.1 | 118.859 | 37.25 | 3564 | 222 | 293 | 3.65 | 34.521 | 50.094 | 62.88 | 80.69 | 0 | 0 | 14.333 | 19.75 | 22.916 | 30.24995 | 0 | 0 | 0 | 0 | 2400 | 616 | 2400 | 182 | 152 | 1258 | 0 | 0 | 0 | 0 | 268 | 1651 | 627.6 | 0.0791 | 0.0775 | 0.001 | 0.0046 | 0.0232 | 0.216 | 0.148 | 0.117 | 0.808 | 0.0111 | 0.0075 | 0.0153 | 0.0639 | 0.141 | 2506/23R4 | 135.6 | 78.8 | 56.8 | 0 | 0 | 0 | 0 | 0 | 29.8 | 0 | 0 | 0 | 34.6 | 0 | 0 | 21.7 | 14.6 | 0 | 0 | 0 | 0 | 0 | 27.5 | 7.4 | 0 | 0 | 0 | 0 | 1645 | 1625 | 1651 |  | 569.7 | 450.9 | 627.6 |  | 184.9 | 178.57 | 188.75
2025-07-04 | 27 | Juillet | 2025-07-04 13:46 | 2025-07-04 14:41 | 51201 | 1 | S275J02 | 54.55 | 1 | 58 | 127 | 120.1 | 116.743 | 38.133 | 3591 | 222 | 773 | 3.217 | 39.482 | 51.688 | 66.53 | 81.33 | 0 | 0 | 15.85 | 21.9063 | 22.283 | 29.75 | 0 | 0 | 0 | 0 | 2400 | 616 | 2400 | 182 | 153 | 1262 | 0 | 0 | 0 | 0 | 268 | 1673 | 624.1 | 0.0766 | 0.0794 | 0.001 | 0.0054 | 0.0261 | 0.512 | 0.156 | 0.135 | 0.823 | 0.0187 | 0.0119 | 0.0212 | 0.0551 | 0.15 | 2506/23R4 | 135.4 | 79.3 | 56.1 | 0 | 0 | 0 | 0 | 0 | 29.9 | 0 | 0 | 0 | 35.6 | 0 | 0 | 21.8 | 14.5 | 0 | 0 | 0 | 0 | 0 | 26.7 | 6.9 | 0 | 0 | 0 | 0 | 1593 | 1630 | 1654 | 1673 | 391.3 | 366.2 | 490.3 | 624.1 | 185.52 | 160.56 | 168.99 | 176.41
2025-07-04 | 27 | Juillet | 2025-07-04 12:26 | 2025-07-04 13:46 | 51200 | 1 | S275J02 | 80.78 | 8 | 64 | 125 | 127.6 | 116.708 | 42.65 | 4334 | 242 | 768 | 3.35 | 37.313 | 56.312 | 73.44 | 79.22 | 0 | 0 | 15.767 | 22.0313 | 26.883 | 34.1874 | 0 | 0 | 0 | 0 | 2400 | 615 | 2400 | 183 | 153 | 1260 | 0 | 0 | 0 | 0 | 345 | 1648 | 186.8 | 0.0787 | 0.079 | 0.0011 | 0.0041 | 0.0223 | 0.672 | 0.144 | 0.101 | 0.856 | 0.012 | 0.0107 | 0.0125 | 0.0714 | 0.143 | 2506/23R4 | 135.7 | 76.6 | 59.1 | 0 | 0 | 0 | 0 | 0 | 29.6 | 0 | 0 | 0 | 34.5 | 0 | 0 | 22.3 | 14.2 | 0 | 0 | 0 | 0 | 0 | 28.1 | 7 | 0 | 0 | 0 | 0 | 1634 | 1693 | 1691 | 1648 | 421.9 | 841.3 | 858.8 | 186.8 | 168.8 | 187.49 | 190.09 | 101.35
2025-07-04 | 27 | Juillet | 2025-07-04 11:32 | 2025-07-04 12:26 | 51199 | 1 | S275J02 | 53.82 | 5 | 62 | 126 | 123.6 | 115.267 | 38.433 | 3494 | 221 | 284 | 3.667 | 34.364 | 51.188 | 63.72 | 79.91 | 0 | 0 | 15.967 | 21.6563 | 22.467 | 29.5 | 0 | 0 | 0 | 0 | 2400 | 616 | 2400 | 183 | 153 | 1259 | 0 | 0 | 0 | 0 | 260 | 1692 | 546.6 | 0.116 | 0.138 | 0.001 | 0.0057 | 0.0193 | 0.611 | 0.166 | 0.137 | 0.878 | 0.0153 | 0.0106 | 0.012 | 0.0718 | 0.17 | 2506/23R4 | 135.3 | 77.8 | 57.5 | 0 | 0 | 0 | 0 | 0 | 29.9 | 0 | 0 | 0 | 34.9 | 0 | 0 | 22.3 | 14.3 | 0 | 0 | 0 | 0 | 0 | 27.1 | 6.8 | 0 | 0 | 0 | 0 | 1641 | 1692 |  |  | 320.6 | 546.6 |  |  | 144.83 | 156.38
2025-07-04 | 27 | Juillet | 2025-07-04 10:30 | 2025-07-04 11:32 | 51198 | 1 | S275J02 | 62.23 | 3 | 60 | 126 | 123 | 111.851 | 39.667 | 3757 | 224 | 362 | 3.517 | 35.829 | 52.656 | 66.31 | 79.65 | 0 | 0 | 13.667 | 18.5 | 26 | 34.125 | 0 | 0 | 0 | 0 | 2400 | 616 | 2400 | 183 | 153 | 1258 | 0 | 0 | 0 | 0 | 280 | 1653 | 605.7 | 0.082 | 0.0953 | 0.0032 | 0.0052 | 0.0244 | 0.662 | 0.138 | 0.107 | 0.809 | 0.0121 | 0.0094 | 0.0183 | 0.0622 | 0.137 | 2506/23R4 | 135.9 | 77.1 | 58.8 | 0 | 0 | 0 | 0 | 0 | 30 | 0 | 0 | 0 | 34.5 | 0 | 0 | 22.1 | 14.2 | 0 | 0 | 0 | 0 | 0 | 27.9 | 7.2 | 0 | 0 | 0 | 0 | 1648 | 1602 | 1618 | 1653 | 186.5 | 338.9 | 410.2 | 605.7 | 101.23 | 170.06 | 175.41 | 185.06
2025-07-04 | 27 | Juillet | 2025-07-04 09:26 | 2025-07-04 10:30 | 51197 | 1 | S275J02 | 63.08 | 1 | 58 | 126 | 119.3 | 128.261 | 39.933 | 3651 | 223 | 325 | 3.667 | 34.364 | 53 | 66.18 | 79.63 | 0 | 0 | 16.383 | 22.18364 | 23.55 | 30.75 | 0 | 0 | 0 | 0 | 2400 | 617 | 2400 | 183 | 153 | 1258 | 0 | 0 | 0 | 0 | 245 | 1674 | 558 | 0.11 | 0.0883 | 0.0017 | 0.0046 | 0.0238 | 0.304 | 0.139 | 0.119 | 0.831 | 0.0142 | 0.01 | 0.0171 | 0.0381 | 0.143 | 2506/23R4 | 135.5 | 80.2 | 55.3 | 0 | 0 | 0 | 0 | 0 | 30.3 | 0 | 0 | 0 | 34.7 | 0 | 0 | 22.2 | 14.8 | 0 | 0 | 0 | 0 | 0 | 26.6 | 6.9 | 0 | 0 | 0 | 0 | 1652 | 1629 | 1674 |  | 192.5 | 275.7 | 558 |  | 101.4 | 140.24 | 167.65
2025-07-04 | 27 | Juillet | 2025-07-04 08:31 | 2025-07-04 09:26 | 51196 | 1 | S355TA | 55.53 | 8 | 62 | 129 | 128.7 | 119.871 | 40.617 | 3757 | 225 | 475 | 3.75 | 34.4 | 52.938 | 67.06 | 78.2 | 0 | 0 | 16.75 | 22.1875 | 23.867 | 30.7187 | 0 | 0 | 0 | 0 | 2400 | 514 | 2400 | 205 | 204 | 1660 | 0 | 207 | 0 | 0 | 268 | 1652 | 192.3 | 0.103 | 0.0965 | 0.0016 | 0.005 | 0.0229 | 0.712 | 0.142 | 0.157 | 1.06 | 0.123 | 0.0106 | 0.0144 | 0.0659 | 0.145 | 2506/23R3 | 136.2 | 81 | 55.2 | 0 | 6.9 | 0 | 0 | 6.5 | 27.4 | 0 | 0 | 0 | 26 | 0 | 0 | 20.3 | 14 | 0 | 0 | 0 | 0 | 0 | 27.6 | 7.5 | 0 | 0 | 0 | 0 | 1659 | 1620 | 1681 | 1652 | 198.9 | 399.2 | 569 | 192.3 | 100.01 | 172.33 | 165.29 | 101.32
2025-07-04 | 27 | Juillet | 2025-07-04 07:33 | 2025-07-04 08:31 | 51195 | 1 | S355TA | 57.47 | 5 | 63 | 128 | 126.8 | 102.685 | 41.7 | 3997 | 228 | 769 | 3.8 | 33.684 | 54.719 | 70.78 | 78.73 | 0 | 0 | 16.167 | 22.0313 | 25.534 | 32.6563 | 0 | 0 | 0 | 0 | 2400 | 515 | 2400 | 253 | 204 | 1663 | 0 | 210 | 0 | 0 | 330 | 1702 | 69.8 | 0.106 | 0.0944 | 0.001 | 0.0033 | 0.0141 | 0.494 | 0.138 | 0.148 | 1.07 | 0.13 | 0.0131 | 0.0129 | 0.0577 | 0.14 | 2506/23R3 | 136.5 | 79.2 | 57.3 | 0 | 6.5 | 0 | 0 | 6.4 | 27.9 | 0 | 0 | 0 | 26.8 | 0 | 0 | 20 | 14.6 | 0 | 0 | 0 | 0 | 0 | 27.6 | 6.7 | 0 | 0 | 0 | 0 | 1586 | 1602 | 1652 | 1702 | 345.4 | 262.5 | 193.6 | 69.8 | 180.15 | 151.28 | 101.82 | -0.07
2025-07-04 | 27 | Juillet | 2025-07-04 06:32 | 2025-07-04 07:33 | 51194 | 1 | S355TA | 61.42 | 3 | 60 | 128 | 123.6 | 123.363 | 42.867 | 3989 | 228 | 705 | 4.033 | 31.736 | 54.1 | 69.88 | 75.72 | 0 | 0 | 16.35 | 21.5938 | 26.517 | 16.031 | 0 | 0 | 0 | 0 | 2400 | 515 | 2490 | 255 | 204 | 1660 | 0 | 204 | 0 | 0 | 270 | 1664 | 659.2 | 0.147 | 0.118 | 0.0017 | 0.0045 | 0.024 | 0.719 | 0.145 | 0.155 | 1.07 | 0.127 | 0.0099 | 0.0173 | 0.0848 | 0.135 | 2506/23R3 | 136.5 | 76.5 | 60 | 0 | 7.3 | 0 | 0 | 6.2 | 27.1 | 0 | 0 | 0 | 26.3 | 0 | 0 | 19.4 | 15.9 | 0 | 0 | 0 | 0 | 0 | 26.8 | 7.5 | 0 | 0 | 0 | 0 | 1580 | 1611 | 1640 | 1664 | 20.3 | 338.9 | 407.5 | 659.2 | -25.08 | 165.18 | 162.99 | 185.31
2025-07-04 | 27 | Juillet | 2025-07-04 05:32 | 2025-07-04 06:32 | 51193 | 1 | P355N2 | 59.73 | 1 | 58 | 127 | 122.5 | 126.001 | 38.883 | 3593 | 222 | 704 | 3.583 | 35.442 | 51.688 | 66.25 | 79.76 | 0 | 0 | 15.767 | 21.4688 | 23.117 | 30.1875 | 0 | 0 | 0 | 0 | 2400 | 615 | 2400 | 182 | 153 | 1813 | 0 | 124 | 0 | 0 | 270 | 1626 | 624.9 | 0.0554 | 0.0885 | 0.0014 | 0.0043 | 0.0222 | 0.479 | 0.119 | 0.144 | 1.14 | 0.0818 | 0.007 | 0.0172 | 0.0697 | 0.122 | 2506/23R3 | 136.8 | 74.6 | 62.2 | 0 | 6.5 | 0 | 0 | 6.8 | 27.6 | 0 | 0 | 0 | 25.8 | 0 | 0 | 20.4 | 14.2 | 0 | 0 | 0 | 0 | 0 | 28 | 7.5 | 0 | 0 | 0 | 0 | 1591 | 1602 | 1637 | 1626 | 309.4 | 399.6 | 616.1 | 624.9 | 169.34 | 182.18 | 195 | 202.01
2025-07-03 | 27 | Juillet | 2025-07-04 04:34 | 2025-07-04 05:32 | 51192 | 1 | P355N2 | 58.58 | 8 | 62 | 128 | 127.3 | 124.237 | 39.7 | 3733 | 222 | 953 | 3.567 | 35.888 | 52.688 | 68.69 | 79.63 | 0 | 0 | 15.6 | 21.0625 | 24.1 | 31.5937 | 0 | 0 | 0 | 0 | 2400 | 616 | 2400 | 182 | 152 | 1813 | 0 | 124 | 0 | 0 | 353 | 1685 | 882.3 | 0.0773 | 0.104 | 0.0017 | 0.0034 | 0.0199 | 0.383 | 0.145 | 0.138 | 1.21 | 0.0834 | 0.0085 | 0.0131 | 0.0493 | 0.15 | 2506/23R3 | 135 | 74.4 | 60.6 | 0 | 6.1 | 0 | 0 | 7.4 | 26.3 | 0 | 0 | 0 | 26.4 | 0 | 0 | 20.1 | 13.9 | 0 | 0 | 0 | 0 | 0 | 27 | 7.8 | 0 | 0 | 0 | 0 | 1577 | 1698 | 1706 | 1685 | 285.5 | 1067.1 | 2072.9 | 882.3 | 171.02 | 202.23 | 246.62 | 195.32
2025-07-03 | 27 | Juillet | 2025-07-04 03:36 | 2025-07-04 04:34 | 51191 | 1 | P355N2 | 57.27 | 5 | 63 | 128 | 126.4 | 102.432 | 38.117 | 3553 | 212 | 686 | 3.183 | 40.209 | 50.406 | 64.73 | 79.34 | 0 | 0 | 15.733 | 21.2813 | 22.383 | 29.0938 | 0 | 0 | 0 | 0 | 2400 | 617 | 2400 | 184 | 153 | 1810 | 0 | 122 | 0 | 0 | 245 | 1659 | 555.6 | 0.127 | 0.123 | 0.0018 | 0.0043 | 0.0212 | 0.554 | 0.146 | 0.154 | 1.14 | 0.0848 | 0.0087 | 0.0137 | 0.0731 | 0.144 | 2506/23R3 | 128.4 | 74.5 | 53.9 | 0 | 5.8 | 0 | 0 | 6 | 23.9 | 0 | 0 | 0 | 28.5 | 0 | 0 | 18.3 | 11.7 | 0 | 0 | 0 | 0 | 0 | 27 | 7.2 | 0 | 0 | 0 | 0 | 1599 | 1642 | 1659 |  | 274.4 | 554.9 | 555.6 |  | 156.16 | 184.59 | 175.46
2025-07-03 | 27 | Juillet | 2025-07-04 02:40 | 2025-07-04 03:36 | 51190 | 1 | P355N2 | 56.4 | 3 | 60 | 129 | 122.8 | 98.696 | 37.967 | 3658 | 220 | 690 | 3.333 | 38.7 | 51.344 | 66.03 | 81.14 | 0 | 0 | 15.05 | 20.8125 | 22.917 | 30.1562 | 0 | 0 | 0 | 0 | 2400 | 617 | 2400 | 183 | 152 | 1812 | 0 | 124 | 0 | 0 | 283 | 1668 | 675.5 | 0.0723 | 0.1 | 0.0014 | 0.0032 | 0.0179 | 0.262 | 0.115 | 0.152 | 1.14 | 0.0873 | 0.0092 | 0.0143 | 0.0856 | 0.119 | 2506/23R3 | 136.9 | 79.3 | 57.6 | 0 | 6.5 | 0 | 0 | 6.1 | 26.9 | 0 | 0 | 0 | 28.6 | 0 | 0 | 19.8 | 13.7 | 0 | 0 | 0 | 0 | 0 | 27.9 | 7.4 | 0 | 0 | 0 | 0 | 1584 | 1612 | 1689 | 1668 | 297.4 | 446.7 | 962.7 | 675.5 | 170.23 | 184.94 | 199.55 | 184.93
2025-07-03 | 27 | Juillet | 2025-07-04 01:47 | 2025-07-04 02:40 | 51189 | 1 | P355N2 | 52.7 | 1 | 59 | 128 | 124.9 | 129.583 | 38.8 | 3680 | 224 | 710 | 3.817 | 33.537 | 51.25 | 66.1 | 79.25 | 0 | 0 | 15.15 | 20.6563 | 23.65 | 30.5312 | 0 | 0 | 0 | 0 | 2400 | 617 | 2400 | 183 | 153 | 1812 | 0 | 124 | 0 | 0 | 275 | 1675 | 644.6 | 0.118 | 0.107 | 0.0026 | 0.0038 | 0.017 | 0.228 | 0.114 | 0.149 | 1.13 | 0.071 | 0.0084 | 0.0136 | 0.0183 | 0.114 | 2506/23R3 | 135.6 | 74.3 | 61.3 | 0 | 7 | 0 | 0 | 6.1 | 27.3 | 0 | 0 | 0 | 24 | 0 | 0 | 13.6 | 22.5 | 0 | 0 | 0 | 0 | 0 | 27.5 | 7.6 | 0 | 0 | 0 | 0 | 1645 | 1661 | 1675 |  | 441.6 | 489.8 | 644.6 |  | 166.19 | 165.12 | 177.7
2025-07-03 | 27 | Juillet | 2025-07-04 00:52 | 2025-07-04 01:47 | 51188 | 1 | P355N2 | 55.6 | 8 | 62 | 125 | 124.4 | 127.13 | 39.9 | 3730 | 223 | 732 | 3.033 | 41.209 | 52.5 | 67.59 | 78.95 | 0 | 0 | 15.8 | 20.8438 | 24.1 | 31.625 | 0 | 0 | 0 | 0 | 2400 | 616 | 2400 | 182 | 153 | 1808 | 0 | 124 | 0 | 0 | 275 | 1668 | 646.1 | 0.138 | 0.124 | 0.003 | 0.0058 | 0.0223 | 0.648 | 0.113 | 0.15 | 1.19 | 0.0786 | 0.0091 | 0.0149 | 0.0293 | 0.117 | 2506/23R3 | 136.2 | 78 | 58.2 | 0 | 7.3 | 0 | 0 | 6.8 | 26.4 | 0 | 0 | 0 | 26.3 | 0 | 0 | 19.6 | 15.2 | 0 | 0 | 0 | 0 | 0 | 27.3 | 7.3 | 0 | 0 | 0 | 0 | 1558 | 1626 | 1668 |  | 204.6 | 523.8 | 646.1 |  | 156.83 | 189.04 | 181.67
2025-07-03 | 27 | Juillet | 2025-07-03 18:05 | 2025-07-04 00:52 | 51187 | 1 | P355N2 | 49.83333 | 5 | 63 | 126 | 123.1 | 124.519 | 41.833 | 3933 | 229 | 814 | 3.117 | 40.428 | 53.594 | 69.65 | 76.87 | 0 | 0 | 16.433 | 21.5313 | 25.4 | 32.0313 | 0 | 0 | 0 | 0 | 2400 | 618 | 2400 | 183 | 153 | 1813 | 0 | 126 | 0 | 0 | 245 | 1653 | 195.1 | 0.0773 | 0.124 | 0.001 | 0.0066 | 0.022 | 0.451 | 0.106 | 0.129 | 1.13 | 0.0896 | 0.0082 | 0.0173 | 0.121 | 0.112 | 2506/23R3 | 137.1 | 78.1 | 59 | 0 | 6.1 | 0 | 0 | 6.8 | 27 | 0 | 0 | 0 | 35.5 | 0 | 0 | 19.9 | 13.8 | 0 | 0 | 0 | 0 | 0 | 28 | 0 | 0 | 0 | 0 | 0 | 1601 | 1628 | 1661 | 1653 | 258.7 | 350.8 | 548.1 | 195.1 | 150.75 | 158.49 | 173.38 | 101.84
2025-07-03 | 27 | Juillet | 2025-07-03 17:11 | 2025-07-03 18:05 | 51186 | 1 | S355TA | 54.07 | 1 | 59 | 131 | 127.6 | 98.169 | 37.383 | 3689 | 209 | 630 | 3.7 | 35.405 | 50.281 | 64.77 | 80.7 | 0 | 0 | 15.5 | 21.469 | 21.883 | 28.7813 | 0 | 0 | 0 | 0 | 2400 | 1028 | 2400 | 512 | 203 | 1657 | 0 | 205 | 0 | 0 | 268 | 1668 | 613.7 | 0.0916 | 0.0926 | 0.001 | 0.0044 | 0.021 | 0.842 | 0.115 | 0.143 | 1.02 | 0.129 | 0.0111 | 0.0134 | 0.0913 | 0.12 | 2506/23R3 | 125.6 | 80.1 | 45.5 | 0 | 6.1 | 0 | 0 | 6.1 | 23.4 | 0 | 0 | 0 | 26.1 | 0 | 0 | 18.2 | 13.1 | 0 | 0 | 0 | 0 | 0 | 26.2 | 0 | 6.4 | 0 | 0 | 0 | 1578 | 1622 | 1656 | 1668 | 20.1 | 284.9 | 455.7 | 613.7 | -24.73 | 146.45 | 162.53 | 177.89
2025-07-03 | 27 | Juillet | 2025-07-03 16:11 | 2025-07-03 17:11 | 51185 | 1 | S355TA | 60.23 | 8 | 62 | 128 | 128.5 | 83.03 | 38.35 | 3423 | 210 | 571 | 3.7 | 34.595 | 51.312 | 64.77 | 80.28 | 0 | 0 | 15.933 | 21.3125 | 22.417 | 29.9062 | 0 | 0 | 0 | 0 | 2400 | 516 | 2400 | 253 | 203 | 1667 | 0 | 208 | 0 | 0 | 350 | 1673 | 679.4 | 0.0784 | 0.091 | 0.001 | 0.0045 | 0.0183 | 1.03 | 0.124 | 0.136 | 1.07 | 0.137 | 0.009 | 0.0095 | 0.0504 | 0.137 | 2506/23R3 | 136.2 | 80.4 | 55.8 | 0 | 6.8 | 0 | 0 | 6.4 | 26.4 | 0 | 0 | 0 | 26.6 | 0 | 0 | 19.8 | 16.2 | 0 | 0 | 0 | 0 | 0 | 27.6 | 0 | 6.4 | 0 | 0 | 0 | 1628 | 1638 | 1673 |  | 431.4 | 395.7 | 679.4 |  | 173.69 | 161.92 | 182.64
2025-07-03 | 27 | Juillet | 2025-07-03 15:15 | 2025-07-03 16:11 | 51184 | 1 | P355N2 | 56.05 | 5 | 62 | 127 | 128.1 | 124.382 | 41.833 | 3930 | 221 | 661 | 3.967 | 32.017 | 54.688 | 70.08 | 78.44 | 0 | 0 | 16.55 | 22.0625 | 25.284 | 32.5625 | 0 | 0 | 0 | 0 | 2400 | 669 | 2400 | 182 | 153 | 1815 | 0 | 121 | 0 | 0 | 350 | 1698 | 753.3 | 0.0859 | 0.104 | 0.0017 | 0.0047 | 0.0212 | 0.392 | 0.132 | 0.153 | 1.13 | 0.0787 | 0.0095 | 0.0124 | 0.0461 | 0.136 | 2506/23R3 | 135.9 | 77.8 | 58.1 | 0 | 6.9 | 0 | 0 | 6.6 | 26.6 | 0 | 0 | 0 | 27.3 | 0 | 0 | 19.8 | 15.2 | 0 | 0 | 0 | 0 | 0 | 27 | 0 | 6.5 | 0 | 0 | 0 | 1627 | 1648 | 1698 |  | 459.3 | 485.8 | 753.3 |  | 178.84 | 171.57 | 176.67
2025-07-03 | 27 | Juillet | 2025-07-03 14:21 | 2025-07-03 15:15 | 51183 | 1 | P355N2 | 53.2 | 3 | 60 | 129 | 126.4 | 131.271 | 38.833 | 3485 | 216 | 596 | 3.4 | 37.941 | 51.656 | 65.42 | 79.81 | 0 | 0 | 16.25 | 21.7188 | 22.583 | 29.9063 | 0 | 0 | 0 | 0 | 2400 | 668 | 2400 | 184 | 153 | 1816 | 0 | 126 | 0 | 0 | 275 | 1651 | 575.2 | 0.0847 | 0.0889 | 0.001 | 0.0047 | 0.0191 | 0.586 | 0.138 | 0.135 | 1.12 | 0.0818 | 0.0081 | 0.0139 | 0.0603 | 0.14 | 2506/23R3 | 136.4 | 79.1 | 57.3 | 0 | 6.7 | 0 | 0 | 6.3 | 27.7 | 0 | 0 | 0 | 26.8 | 0 | 0 | 19.9 | 14.7 | 0 | 0 | 0 | 0 | 0 | 27.8 | 0 | 6.5 | 0 | 0 | 0 | 1627 | 1648 | 1651 |  | 651.1 | 606.3 | 575.2 |  | 204.49 | 187.85 | 182.35
2025-07-03 | 27 | Juillet | 2025-07-03 13:23 | 2025-07-03 14:21 | 51182 | 1 | P355N2 | 58.45 | 1 | 59 | 127 | 123.6 | 132.123 | 40.6 | 4110 | 235 | 843 | 3.5 | 36.286 | 53.25 | 69.98 | 78.69 | 0 | 0 | 16.017 | 21.7813 | 24.583 | 31.37495 | 0 | 0 | 0 | 0 | 2400 | 668 | 2400 | 183 | 152 | 1813 | 0 | 126 | 0 | 0 | 283 | 1647 | 673 | 0.0805 | 0.0831 | 0.001 | 0.0052 | 0.0251 | 0.437 | 0.127 | 0.145 | 1.14 | 0.085 | 0.0099 | 0.0143 | 0.0557 | 0.146 | 2506/23R3 | 136.8 | 79.5 | 57.3 | 0 | 7 | 0 | 0 | 6.5 | 27.1 | 0 | 0 | 0 | 26.7 | 0 | 0 | 21.7 | 12.9 | 0 | 0 | 0 | 0 | 0 | 27.3 | 0 | 7.6 | 0 | 0 | 0 | 1610 | 1637 | 1642 | 1647 | 364.2 | 444 | 423.1 | 673 | 171.01 | 170.92 | 164.67 | 196.06
2025-07-03 | 27 | Juillet | 2025-07-03 12:23 | 2025-07-03 13:23 | 51181 | 1 | P355N2 | 60.28 | 8 | 62 | 128 | 128.1 | 121.007 | 44.267 | 4020 | 228 | 627 | 3.3 | 38.788 | 54.062 | 69.61 | 73.28 | 0 | 0 | 16.983 | 21.719 | 27.283 | 32.3435 | 0 | 0 | 0 | 0 | 2400 | 668 | 2400 | 184 | 153 | 1816 | 0 | 126 | 0 | 0 | 245 | 1655 | 539.3 | 0.138 | 0.118 | 0.0037 | 0.0066 | 0.0261 | 0.626 | 0.146 | 0.171 | 1.17 | 0.0756 | 0.0114 | 0.0178 | 0.0348 | 0.155 | 2506/23R3 | 136.5 | 78.1 | 58.4 | 0 | 7.3 | 0 | 0 | 6.5 | 26.9 | 0 | 0 | 0 | 26.6 | 0 | 0 | 19.8 | 14.3 | 0 | 0 | 0 | 0 | 0 | 27.8 | 0 | 7.3 | 0 | 0 | 0 | 1591 | 1648 | 1655 | 1655 | 240.8 | 480.4 | 35 | 539.3 | 150.9 | 170.75 | -25.45 | 175.45
2025-07-03 | 27 | Juillet | 2025-07-03 11:22 | 2025-07-03 12:23 | 51180 | 1 | P355N2 | 60.92 | 5 | 61 | 127 | 124.7 | 116.434 | 39.767 | 3835 | 226 | 554 | 3.45 | 36.812 | 52.906 | 67.59 | 79.82 | 0 | 0 | 14.933 | 20.625 | 24.834 | 32.25 | 0 | 0 | 0 | 0 | 2400 | 667 | 2400 | 184 | 153 | 1813 | 0 | 125 | 0 | 0 | 320 | 1643 | 545.5 | 0.217 | 0.137 | 0.001 | 0.005 | 0.0228 | 0.291 | 0.154 | 0.157 | 1.14 | 0.0773 | 0.0091 | 0.0183 | 0.0671 | 0.153 | 2506/23R3 | 136.3 | 80.9 | 55.4 | 0 | 7 | 0 | 0 | 6.3 | 26.8 | 0 | 0 | 0 | 26.9 | 0 | 0 | 20.1 | 14.2 | 0 | 0 | 0 | 0 | 0 | 27.9 | 0 | 7.1 | 0 | 0 | 0 | 1574 | 1643 | 1624 | 1643 | 324 | 500 | 431 | 545.5 | 181.96 | 176.4 | 175.79 | 182.8
2025-07-03 | 27 | Juillet | 2025-07-03 10:26 | 2025-07-03 11:22 | 51179 | 1 | P355N2 | 55.65 | 3 | 60 | 123 | 119.8 | 125.775 | 39.583 | 3701 | 226 | 514 | 3.633 | 33.853 | 52.848 | 66.97 | 80.11 | 0 | 0 | 15.9 | 22.0039 | 23.683 | 30.8125 | 0 | 0 | 0 | 0 | 2400 | 667 | 2400 | 182 | 153 | 1811 | 0 | 124 | 0 | 0 | 320 | 1648 | 631.1 | 0.1 | 0.109 | 0.0014 | 0.0038 | 0.021 | 0.532 | 0.132 | 0.176 | 1.18 | 0.0803 | 0.0092 | 0.0143 | 0.0471 | 0.134 | 2506/23R3 | 137.2 | 79.7 | 57.5 | 0 | 7.3 | 0 | 0 | 6.4 | 27.3 | 0 | 0 | 0 | 27.1 | 0 | 0 | 19.9 | 14.7 | 0 | 0 | 0 | 0 | 0 | 27.7 | 0 | 6.8 | 0 | 0 | 0 | 1610 | 1631 | 1649 | 1648 | 347.6 | 447.8 | 719.6 | 631.1 | 167.58 | 174.81 | 199.89 | 190.79
2025-07-03 | 27 | Juillet | 2025-07-03 09:29 | 2025-07-03 10:26 | 51178 | 1 | P355N2 | 57.2 | 1 | 59 | 123 | 119.9 | 125.468 | 38.683 | 3465 | 223 | 488 | 3.617 | 34.009 | 50.746 | 64.04 | 78.71 | 0 | 0 | 16.5 | 21.875 | 22.183 | 28.7773 | 0 | 0 | 0 | 0 | 2400 | 665 | 2400 | 183 | 153 | 1816 | 0 | 125 | 0 | 0 | 255 | 1638 | 563.7 | 0.0999 | 0.104 | 0.001 | 0.0039 | 0.0215 | 0.241 | 0.129 | 0.155 | 1.16 | 0.0831 | 0.0079 | 0.0132 | 0.0773 | 0.13 | 2506/23R3 | 136.5 | 78.7 | 57.8 | 0 | 7.5 | 0 | 0 | 6.3 | 27.1 | 0 | 0 | 0 | 26.1 | 0 | 0 | 19.6 | 15.6 | 0 | 0 | 0 | 0 | 0 | 27.6 | 0 | 6.7 | 0 | 0 | 0 | 1588 | 1623 | 1638 |  | 324.1 | 450.7 | 563.7 |  | 174.38 | 179.62 | 187.92
2025-07-03 | 27 | Juillet | 2025-07-03 08:27 | 2025-07-03 09:29 | 51177 | 1 | P355N2 | 61.67 | 8 | 64 | 122 | 122.7 | 119.218 | 37.9 | 3491 | 201 | 567 | 3.9 | 31.282 | 50.594 | 64.2 | 80.1 | 0 | 0 | 15.667 | 21.8125 | 22.233 | 28.71865 | 0 | 0 | 0 | 0 | 2400 | 664 | 2400 | 183 | 153 | 1816 | 0 | 125 | 0 | 0 | 320 | 1636 | 631.9 | 0.101 | 0.116 | 0.0022 | 0.0047 | 0.0226 | 1.01 | 0.13 | 0.166 | 1.18 | 0.083 | 0.0083 | 0.0114 | 0.0588 | 0.127 | 2506/23R3 | 136.4 | 78.5 | 57.9 | 0 | 7.2 | 0 | 0 | 6.5 | 27.3 | 0 | 0 | 0 | 26.7 | 0 | 0 | 20.1 | 13.8 | 0 | 0 | 0 | 0 | 0 | 27.5 | 0 | 7.3 | 0 | 0 | 0 | 1593 | 1635 | 1614 | 1636 | 362.9 | 514.5 | 517.8 | 631.9 | 179.98 | 182.84 | 194.71 | 197.4
2025-07-03 | 27 | Juillet | 2025-07-03 07:27 | 2025-07-03 08:27 | 51176 | 1 | P355N2 | 60.35 | 5 | 62 | 121 | 119.8 | 117.642 | 40.467 | 3759 | 219 | 550 | 3.6 | 33.611 | 52.969 | 67.38 | 78.54 | 0 | 0 | 16.883 | 22.6563 | 23.583 | 30.25 | 0 | 0 | 0 | 0 | 2400 | 665 | 2400 | 184 | 153 | 1813 | 0 | 126 | 0 | 0 | 238 | 1657 | 511.7 | 0.099 | 0.11 | 0.0024 | 0.0059 | 0.0235 | 0.613 | 0.136 | 0.184 | 1.21 | 0.0809 | 0.0128 | 0.0224 | 0.06 | 0.142 | 2506/23R3 | 136.5 | 77.9 | 58.6 | 0 | 7.2 | 0 | 0 | 6.1 | 27.5 | 0 | 0 | 0 | 26.5 | 0 | 0 | 21.8 | 12.3 | 0 | 0 | 0 | 0 | 0 | 27.9 | 0 | 7.2 | 0 | 0 | 0 | 1641 | 1657 |  |  | 498.4 | 511.7 |  |  | 177.25 | 170.5
2025-07-03 | 27 | Juillet | 2025-07-03 06:33 | 2025-07-03 07:27 | 51175 | 1 | P355N2 | 54.28 | 3 | 60 | 122 | 117.1 | 117.691 | 37.033 | 3339 | 213 | 423 | 3.783 | 32.247 | 49.781 | 62.39 | 80.65 | 0 | 0 | 16.2 | 22.2188 | 20.833 | 27.5313 | 0 | 0 | 0 | 0 | 2400 | 666 | 2400 | 184 | 153 | 1816 | 0 | 122 | 0 | 0 | 350 | 1656 | 715.3 | 0.0553 | 0.0978 | 0.001 | 0.0064 | 0.0231 | 0.628 | 0.121 | 0.158 | 1.18 | 0.0679 | 0.0106 | 0.0133 | 0.0223 | 0.126 | 2506/23R3 | 136.1 | 77.7 | 58.4 | 0 | 7.2 | 0 | 0 | 5.5 | 27.1 | 0 | 0 | 0 | 26.6 | 0 | 0 | 19.7 | 14.5 | 0 | 0 | 0 | 0 | 0 | 28.2 | 0 | 7.3 | 0 | 0 | 0 | 1602 | 1704 | 1690 | 1656 | 260.7 | 959 | 891.1 | 715.3 | 150.77 | 191.14 | 193.34 | 195.65
2025-07-03 | 27 | Juillet | 2025-07-03 05:37 | 2025-07-03 06:33 | 51174 | 1 | P355N2 | 55.9 | 1 | 59 | 122 | 117.8 | 117.779 | 38.5 | 3718 | 224 | 519 | 3.967 | 30.756 | 50.469 | 64.65 | 78.65 | 0 | 0 | 15.817 | 21.5625 | 22.683 | 28.875 | 0 | 0 | 0 | 0 | 2400 | 665 | 2400 | 183 | 153 | 1812 | 0 | 122 | 0 | 0 | 278 | 1648 | 631.1 | 0.127 | 0.125 | 0.004 | 0.0055 | 0.0233 | 0.741 | 0.152 | 0.17 | 1.2 | 0.0757 | 0.0108 | 0.0164 | 0.0565 | 0.154 | 2506/23R3 | 136.8 | 80.4 | 56.4 | 0 | 6.2 | 0 | 0 | 6.2 | 27.3 | 0 | 0 | 0 | 27.1 | 0 | 0 | 20.2 | 14.4 | 0 | 0 | 0 | 0 | 0 | 27.8 | 0 | 7.6 | 0 | 0 | 0 | 1591 | 1642 | 1646 | 1648 | 242.1 | 335.8 | 397.8 | 631.1 | 151.3 | 147.69 | 157.97 | 190.79
2025-07-02 | 27 | Juillet | 2025-07-03 04:36 | 2025-07-03 05:37 | 51173 | 1 | P355N2 | 60.3 | 8 | 63 | 123 | 122 | 104.678 | 37.117 | 3303 | 215 | 510 | 3.833 | 32.087 | 48.656 | 61.52 | 78.65 | 0 | 0 | 14.933 | 20.0938 | 22.183 | 28.5 | 0 | 0 | 0 | 0 | 2400 | 666 | 2400 | 182 | 153 | 1810 | 0 | 124 | 0 | 0 | 268 | 1643 | 611.9 | 0.0791 | 0.125 | 0.0041 | 0.0064 | 0.0241 | 0.832 | 0.124 | 0.156 | 1.21 | 0.0644 | 0.0091 | 0.0102 | 0.0255 | 0.127 | 2506/23R3 | 136.2 | 77.3 | 58.9 | 0 | 6.5 | 0 | 0 | 6.7 | 27.1 | 0 | 0 | 0 | 27.5 | 0 | 0 | 20 | 14 | 0 | 0 | 0 | 0 | 0 | 27.3 | 0 | 7.1 | 0 | 0 | 0 | 1625 | 1644 | 1650 | 1643 | 601.5 | 557.5 | 711.3 | 611.9 | 199.75 | 183.85 | 198.49 | 191.24
2025-07-02 | 27 | Juillet | 2025-07-03 03:41 | 2025-07-03 04:36 | 51172 | 1 | P355N2 | 55.2 | 5 | 63 | 124 | 121.4 | 117.662 | 37.517 | 3522 | 218 | 553 | 3.483 | 35.598 | 49.688 | 63.4 | 79.46 | 0 | 0 | 14.733 | 20.1563 | 22.783 | 29.4375 | 0 | 0 | 0 | 0 | 2400 | 666 | 2400 | 184 | 153 | 1810 | 0 | 123 | 0 | 0 | 260 | 1642 | 593 | 0.134 | 0.106 | 0.0038 | 0.0051 | 0.0246 | 0.914 | 0.136 | 0.155 | 1.19 | 0.0749 | 0.0099 | 0.0147 | 0.0461 | 0.141 | 2506/23R3 | 136.8 | 78.5 | 58.3 | 0 | 7.5 | 0 | 0 | 7.1 | 27 | 0 | 0 | 0 | 25.9 | 0 | 0 | 20.3 | 13.7 | 0 | 0 | 0 | 0 | 0 | 28 | 0 | 7.3 | 0 | 0 | 0 | 1611 | 1629 | 1642 |  | 417.2 | 468.4 | 593 |  | 180.46 | 179.2 | 189.47
2025-07-02 | 27 | Juillet | 2025-07-03 02:51 | 2025-07-03 03:41 | 51171 | 1 | P355N2 | 50.27 | 3 | 59 | 124 | 116.8 | 117.704 | 36.5 | 3371 | 212 | 561 | 4.25 | 29.176 | 49.094 | 62.36 | 80.7 | 0 | 0 | 14.583 | 20.0625 | 21.917 | 29 | 0 | 0 | 0 | 0 | 2400 | 666 | 2400 | 182 | 153 | 1811 | 0 | 123 | 0 | 0 | 275 | 1673 | 653.4 | 0.106 | 0.107 | 0.0045 | 0.0051 | 0.0248 | 0.446 | 0.139 | 0.173 | 1.19 | 0.0638 | 0.0098 | 0.016 | 0.0161 | 0.142 | 2506/23R3 | 136.5 | 78.9 | 57.6 | 0 | 6.6 | 0 | 0 | 6 | 27.3 | 0 | 0 | 0 | 27.7 | 0 | 0 | 20 | 13.1 | 0 | 0 | 0 | 0 | 0 | 28.2 | 0 | 7.6 | 0 | 0 | 0 | 1610 | 1638 | 1650 | 1673 | 435.5 | 9.1 | 545.9 | 653.4 | 184.16 | -115.28 | 179.05 | 179.78
2025-07-02 | 27 | Juillet | 2025-07-03 01:57 | 2025-07-03 02:51 | 51170 | 1 | P355N2 | 53.9 | 1 | 59 | 125 | 121.2 | 131.158 | 37.45 | 3436 | 214 | 478 | 3.617 | 34.562 | 49.219 | 62.35 | 78.86 | 0 | 0 | 14.783 | 20.125 | 22.667 | 29.0625 | 0 | 0 | 0 | 0 | 2400 | 666 | 2400 | 184 | 153 | 1814 | 0 | 127 | 0 | 0 | 298 | 1678 | 720.4 | 0.0973 | 0.145 | 0.0036 | 0.0073 | 0.0283 | 1.01 | 0.132 | 0.15 | 1.2 | 0.0672 | 0.0104 | 0.015 | 0.0271 | 0.133 | 2506/23R3 | 136.5 | 78.8 | 57.7 | 0 | 6.7 | 0 | 0 | 6 | 27.1 | 0 | 0 | 0 | 27.1 | 0 | 0 | 20.1 | 14.1 | 0 | 0 | 0 | 0 | 0 | 28.1 | 0 | 7.3 | 0 | 0 | 0 | 1631 | 1660 | 1678 |  | 426.1 | 569.4 | 720.4 |  | 171.16 | 176.72 | 184.24
2025-07-02 | 27 | Juillet | 2025-07-03 01:04 | 2025-07-03 01:57 | 51169 | 1 | P355N2 | 53.43 | 8 | 63 | 126 | 123.6 | 118.048 | 38.017 | 3464 | 216 | 485 | 3.55 | 35.493 | 50.719 | 63.97 | 80.05 | 0 | 0 | 14.617 | 19.9688 | 23.4 | 30.75 | 0 | 0 | 0 | 0 | 2400 | 667 | 2400 | 183 | 153 | 1810 | 0 | 125 | 0 | 0 | 275 | 1646 | 640.5 | 0.124 | 0.0932 | 0.002 | 0.0056 | 0.0318 | 0.515 | 0.138 | 0.161 | 1.12 | 0.0761 | 0.0084 | 0.0196 | 0.0713 | 0.137 | 2506/23R3 | 136.9 | 81.6 | 55.3 | 0 | 7.2 | 0 | 0 | 7.2 | 27.1 | 0 | 0 | 0 | 25.3 | 0 | 0 | 20.3 | 14.3 | 0 | 0 | 0 | 0 | 0 | 28.2 | 0 | 7.3 | 0 | 0 | 0 | 1577 | 1619 | 1621 | 1646 | 425.4 | 480.4 | 487.3 | 640.5 | 200.36 | 186.48 | 186.45 | 192.96
2025-07-02 | 27 | Juillet | 2025-07-02 18:47 | 2025-07-03 01:04 | 51168 | 1 | P355N2 | 63.53667 | 5 | 63 | 123 | 121.8 | 105.053 | 39.483 | 3626 | 220 | 508 | 4 | 30.75 | 51.438 | 65.28 | 78.17 | 0 | 0 | 15.167 | 20.2813 | 24.317 | 31.125 | 0 | 0 | 0 | 0 | 2400 | 668 | 2400 | 182 | 153 | 1816 | 0 | 126 | 0 | 0 | 283 | 1629 | 672.5 | [7 empty] | 0.142 | 1.05 | 0.0662 | 0.0081 | 0.0243 | 0.0697 | 0.131 | 2506/23R3 | 136.5 | 79.4 | 57.1 | 0 | 6.5 | 0 | 0 | 6 | 27 | 0 | 0 | 0 | 35.2 | 0 | 0 | 19.7 | 13.9 | 0 | 0 | 0 | 0 | 0 | 28.2 | 0 | 0 | 0 | 0 | 0 | 1602 | 1635 | 1632 | 1629 | 260.4 | 982.3 | 906.4 | 672.5 | 150.69 | 230.36 | 226.08 | 205.78
2025-07-02 | 27 | Juillet | 2025-07-02 17:54 | 2025-07-02 18:47 | 51167 | 1 | SAE1006 | 52.63 | 5 | 63 | 129 | 125.1 | 106.446 | 37.467 | 3672 | 220 | 579 | 3.95 | 32.658 | 50.344 | 64.62 | 80.62 | 0 | 0 | 14.167 | 19.9375 | 23.3 | 30.375 | 0 | 0 | 0 | 0 | 2400 | 617 | 2400 | 182 | 154 | 0 | 367 | 0 | 0 | 0 | 405 | 1676 | 1056.3 | 0.0633 | 0.0883 | 0.0016 | 0.0055 | 0.0266 | 1.16 | 0.146 | 0.0311 | 0.259 | 0.0014 | 0.0092 | 0.0209 | 0.0076 | 0.142 | 2506/23R4 | 135.4 | 77.4 | 58 | 0 | 0 | 0 | 0 | 0 | 30.8 | 0 | 0 | 0 | 42.9 | 0 | 0 | 22.1 | 12.4 | 0 | 0 | 0 | 0 | 0 | 27.2 | 0 | 0 | 0 | 0 | 0 | 1629 | 1662 | 1688 | 1676 | 686.6 | 778.5 | 1214.4 | 1056.3 | 207.3 | 198.61 | 217.15 | 213.42
2025-07-02 | 27 | Juillet | 2025-07-02 16:53 | 2025-07-02 17:54 | 51166 | 1 | SAE1006 | 61.43 | 1 | 58 | 125 | 117.5 | 131.853 | 38.633 | 3827 | 230 | 525 | 3.917 | 31.915 | 50.281 | 64.84 | 78.09 | 0 | 0 | 15.417 | 20.37505 | 23.217 | 29.8438 | 0 | 0 | 0 | 0 | 2400 | 615 | 2400 | 182 | 153 | 0 | 371 | 0 | 0 | 0 | 390 | 1665 | 1030.8 | 0.0631 | 0.0828 | 0.001 | 0.0047 | 0.0228 | 0.627 | 0.145 | 0.0386 | 0.291 | 0.015 | 0.0076 | 0.0149 | 0.0455 | 0.144 | 2506/23R4 | 135.3 | 75.1 | 60.2 | 0 | 0 | 0 | 0 | 0 | 29.3 | 0 | 0 | 0 | 35.5 | 0 | 0 | 21.6 | 14.8 | 0 | 0 | 0 | 0 | 0 | 27 | 0 | 7.1 | 0 | 0 | 0 | 1621 | 1639 | 1658 | 1665 | 751.1 | 816.2 | 841.8 | 1030.8 | 218.25 | 214.58 | 206.52 | 217.6
2025-07-02 | 27 | Juillet | 2025-07-02 15:57 | 2025-07-02 16:53 | 51165 | 1 | SAE1006 | 55.6 | 8 | 63 | 128 | 126.2 | 131.883 | 38.133 | 3648 | 213 | 532 | 3.8 | 33.684 | 50.062 | 64.05 | 78.77 | 0 | 0 | 15.367 | 20.9375 | 22.767 | 29.0625 | 0 | 0 | 0 | 0 | 2400 | 616 | 2400 | 184 | 153 | 0 | 373 | 0 | 0 | 0 | 420 | 1653 | 193.7 | 0.0896 | 0.0859 | 0.0015 | 0.0045 | 0.0248 | 0.697 | 0.145 | 0.0403 | 0.299 | 0.0161 | 0.0093 | 0.012 | 0.0627 | 0.142 | 2506/23R4 | 126.4 | 78.7 | 47.7 | 0 | 0 | 0 | 0 | 0 | 28.1 | 0 | 0 | 0 | 28.1 | 0 | 0 | 21.2 | 15.2 | 0 | 0 | 0 | 0 | 0 | 27 | 0 | 6.8 | 0 | 0 | 0 | 1610 | 1651 | 1685 | 1653 | 576.5 | 877.8 | 1148.5 | 193.7 | 204.78 | 213.4 | 214.68 | 101.31
2025-07-02 | 27 | Juillet | 2025-07-02 15:00 | 2025-07-02 15:57 | 51164 | 1 | SAE1006 | 57.13 | 1 | 60 | 129 | 124.6 | 109.967 | 39.3 | 3598 | 206 | 568 | 3.75 | 34.4 | 51.281 | 65.23 | 78.29 | 0 | 0 | 15.467 | 21 | 23.833 | 30.1875 | 0 | 0 | 0 | 0 | 2400 | 615 | 2400 | 184 | 152 | 0 | 367 | 0 | 0 | 0 | 420 | 1653 | 193.7 | 0.0837 | 0.084 | 0.0022 | 0.0055 | 0.0265 | 0.552 | 0.171 | 0.0511 | 0.288 | 0.0137 | 0.0089 | 0.0162 | 0.0613 | 0.168 | 2506/23R4 | 133.2 | 74.6 | 58.6 | 0 | 0 | 0 | 0 | 7.4 | 30.6 | 0 | 0 | 0 | 26.5 | 0 | 0 | 21 | 14 | 0 | 0 | 0 | 0 | 0 | 26.3 | 0 | 7.4 | 0 | 0 | 0 | 1589 | 1663 | 1659 | 1653 | 463.1 | 37.6 | 1086.3 | 193.7 | 200.09 | -24.49 | 224.71 | 101.31
2025-07-02 | 27 | Juillet | 2025-07-02 14:07 | 2025-07-02 15:00 | 51163 | 1 | SAE1006 | 53.18 | 5 | 63 | 127 | 124.5 | 109.867 | 38.8 | 3737 | 209 | 771 | 3.633 | 34.954 | 50.844 | 66.06 | 78.62 | 0 | 0 | 16.033 | 21.7188 | 22.766 | 29.0938 | 0 | 0 | 0 | 0 | 2400 | 615 | 2400 | 182 | 153 | 0 | 369 | 0 | 0 | 0 | 398 | 1661 | 1028.2 | 0.0536 | 0.0621 | 0.0021 | 0.005 | 0.0226 | 0.492 | 0.138 | 0.0363 | 0.278 | 0.0122 | 0.008 | 0.0159 | 0.0643 | 0.137 | 2506/23R4 | 128.8 | 79.9 | 48.9 | 0 | 0 | 0 | 0 | 7.3 | 27.6 | 0 | 0 | 0 | 24 | 0 | 0 | 21.9 | 12.9 | 0 | 0 | 0 | 0 | 0 | 27.3 | 0 | 7.8 | 0 | 0 | 0 | 1634 | 1673 | 1661 |  | 826.8 | 1109 | 1028.2 |  | 218.24 | 218.63 | 219.59
2025-07-02 | 27 | Juillet | 2025-07-02 13:14 | 2025-07-02 14:07 | 51162 | 1 | SAE1006 | 53.03 | 1 | 59 | 128 | 124 | 110.001 | 38.383 | 3672 | 218 | 487 | 3.583 | 35.721 | 51.094 | 64.98 | 79.87 | 0 | 0 | 15.233 | 20.8438 | 23.15 | 30.2188 | 0 | 0 | 0 | 0 | 2400 | 614 | 2400 | 182 | 153 | 0 | 369 | 0 | 0 | 0 | 420 | 1657 | 1176.7 | 0.0704 | 0.0644 | 0.0032 | 0.0049 | 0.0253 | 0.698 | 0.158 | 0.0504 | 0.274 | 0.0149 | 0.0084 | 0.0174 | 0.0748 | 0.154 | 2506/23R4 | 137.4 | 81.4 | 56 | 0 | 0 | 0 | 0 | 6.9 | 31.1 | 0 | 0 | 0 | 31 | 0 | 0 | 21.8 | 11.2 | 0 | 0 | 0 | 0 | 0 | 28.2 | 0 | 7.2 | 0 | 0 | 0 | 1590 | 1619 | 1656 | 1657 | 763.2 | 844.9 | 1116.6 | 1176.7 | 236.29 | 227.99 | 228.36 | 231.67
2025-07-02 | 27 | Juillet | 2025-07-02 11:21 | 2025-07-02 13:14 | 51161 | 1 | SAE1006 | 113.17 | 8 | 64 | 126 | 123.7 | 131.844 | 40.983 | 4010 | 238 | 1114 | 3.183 | 39.581 | 51.684 | 69.24 | 75.67 | 0 | 0 | 16.983 | 21.87505 | 24 | 29.65629 | 0 | 0 | 0 | 0 | 2400 | 615 | 2400 | 183 | 153 | 0 | 367 | 0 | 0 | 0 | 390 | 1648 | 995.5 | 0.114 | 0.365 | 0.0134 | 0.008 | 0.0183 | 0.452 | 0.0792 | 0.0508 | 0.286 | 0.0203 | 0.0075 | 0.0132 | 0.064 | 0.124 | 2506/23R4 | 134.1 | 77.2 | 56.9 | 0 | 0 | 0 | 0 | 7.2 | 31.1 | 0 | 0 | 0 | 33.2 | 0 | 0 | 21.7 | 6.5 | 0 | 0 | 0 | 0 | 0 | 27 | 0 | 7.4 | 0 | 0 | 0 | 1624 | 1674 | 1648 | 1648 | 762.8 | 1232.2 | 33.5 | 995.5 | 217.75 | 225.82 | -24.9 | 224.28
2025-07-02 | 27 | Juillet | 2025-07-02 10:26 | 2025-07-02 11:21 | 51160 | 1 | S355TA | 55.1 | 3 | 62 | 128 | 126.8 | 101.225 | 38.833 | 3602 | 219 | 673 | 2.967 | 43.146 | 52.125 | 66.57 | 80.54 | 0 | 0 | 15.2 | 20.75 | 23.633 | 31.3437 | 0 | 0 | 0 | 0 | 2400 | 513 | 2400 | 203 | 205 | 1668 | 0 | 205 | 0 | 0 | 313 | 1670 | 788.6 | 0.0781 | 0.087 | 0.0013 | 0.0057 | 0.0205 | 0.371 | 0.142 | 0.134 | 1.05 | 0.128 | 0.0092 | 0.0115 | 0.0623 | 0.144 | 2506/23R3 | 137.7 | 77.4 | 60.3 | 0 | 6.8 | 0 | 0 | 6.2 | 26.9 | 0 | 0 | 0 | 35.6 | 0 | 0 | 20.1 | 7 | 0 | 0 | 0 | 0 | 0 | 27.9 | 0 | 7.2 | 0 | 0 | 0 | 1610 | 1639 | 1649 | 1670 | 633.9 | 679.1 | 33.5 | 788.6 | 211.76 | 201.06 | -25.44 | 195.22
2025-07-02 | 27 | Juillet | 2025-07-02 09:33 | 2025-07-02 10:26 | 51159 | 1 | S355TA | 52.53 | 5 | 63 | 126 | 124.8 | 131.984 | 38.017 | 3496 | 221 | 586 | 3.183 | 39.581 | 51.438 | 65.22 | 81.18 | 0 | 0 | 15.05 | 20.6563 | 22.967 | 30.75 | 0 | 0 | 0 | 0 | 2400 | 514 | 2400 | 202 | 205 | 1669 | 0 | 206 | 0 | 0 | 283 | 1649 | 678 | 0.114 | 0.0997 | 0.0033 | 0.0073 | 0.0291 | 0.679 | 0.165 | 0.126 | 1.07 | 0.117 | 0.0094 | 0.0141 | 0.0173 | 0.155 | 2506/23R3 | 136.1 | 74.6 | 61.5 | 0 | 7.3 | 0 | 0 | 6.6 | 26.5 | 0 | 0 | 0 | 34.7 | 0 | 0 | 20.4 | 6.8 | 0 | 0 | 0 | 0 | 0 | 26.3 | 0 | 7.5 | 0 | 0 | 0 | 1587 | 1624 | 1649 |  | 463.4 | 511.4 | 678 |  | 201.22 | 188.37 | 195.51
2025-07-02 | 27 | Juillet | 2025-07-02 08:33 | 2025-07-02 09:33 | 51158 | 1 | S355TA | 60 | 1 | 59 | 126 | 120.3 | 113.066 | 39.417 | 3549 | 222 | 542 | 2.417 | 52.138 | 52.125 | 65.89 | 79.34 | 0 | 0 | 15.534 | 20.43755 | 23.884 | 31.625 | 0 | 0 | 0 | 0 | 2400 | 515 | 2400 | 204 | 204 | 1666 | 0 | 203 | 0 | 0 | 313 | 1649 | 787.4 | 0.0678 | 0.0882 | 0.002 | 0.0043 | 0.023 | 0.664 | 0.149 | 0.133 | 1.04 | 0.125 | 0.012 | 0.014 | 0.0725 | 0.148 | 2506/23R3 | 136.6 | 78.5 | 58.1 | 0 | 6.5 | 0 | 0 | 6.8 | 27.5 | 0 | 0 | 0 | 32.5 | 0 | 0 | 20.5 | 7.4 | 0 | 0 | 0 | 0 | 0 | 28.2 | 0 | 7.2 | 0 | 0 | 0 | 1603 | 1619 | 1649 |  | 462 | 626.6 | 787.4 |  | 192.3 | 206.01 | 206.5
2025-07-02 | 27 | Juillet | 2025-07-02 07:33 | 2025-07-02 08:33 | 51157 | 1 | S355TA | 60.63 | 8 | 63 | 128 | 125.9 | 127.203 | 38.967 | 3598 | 213 | 581 | 4.15 | 30.843 | 52.531 | 66.57 | 80.89 | 0 | 0 | 15.583 | 21.0313 | 23.383 | 31.5 | 0 | 0 | 0 | 0 | 2400 | 514 | 2400 | 203 | 204 | 1661 | 0 | 202 | 0 | 0 | 290 | 1642 | 698.2 | 0.0585 | 0.0875 | 0.0018 | 0.0062 | 0.0204 | 0.45 | 0.123 | 0.149 | 0.979 | 0.0606 | 0.009 | 0.0217 | 0.0057 | 0.127 | 2506/23R3 | 137.7 | 78.4 | 59.3 | 0 | 7.2 | 0 | 0 | 7.5 | 27.2 | 0 | 0 | 0 | 33.3 | 0 | 0 | 19.4 | 8.1 | 0 | 0 | 0 | 0 | 0 | 27.7 | 0 | 7.3 | 0 | 0 | 0 | 1588 | 1638 | 1657 | 1642 | 517.6 | 632.2 | 814.6 | 698.2 | 208.81 | 196.35 | 204.66 | 201.47
2025-07-02 | 27 | Juillet | 2025-07-02 06:39 | 2025-07-02 07:33 | 51156 | 1 | S355TA | 53.25 | 3 | 62 | 129 | 126.8 | 138.487 | 38.233 | 3552 | 217 | 560 | 4.35 | 29.655 | 51.438 | 65.26 | 80.72 | 0 | 0 | 14.667 | 20.6875 | 23.567 | 30.6875 | 0 | 0 | 0 | 0 | 2400 | 515 | 2400 | 202 | 204 | 1659 | 0 | 201 | 0 | 0 | 245 | 1651 | 191.1 | 0.127 | 0.111 | 0.011 | 0.0074 | 0.0267 | 0.737 | 0.152 | 0.149 | 1.05 | 0.117 | 0.0087 | 0.0134 | 0.031 | 0.161 | 2506/23R3 | 135.4 | 75.8 | 59.6 | 0 | 7.4 | 0 | 0 | 6.9 | 28.1 | 0 | 0 | 0 | 31.7 | 0 | 0 | 20.2 | 7.7 | 0 | 0 | 0 | 0 | 0 | 26.5 | 0 | 6.9 | 0 | 0 | 0 | 1652 | 1598 | 1640 | 1651 | 192.5 | 404.1 | 557.7 | 191.1 | 101.4 | 185.17 | 186.05 | 101.4
2025-07-02 | 27 | Juillet | 2025-07-02 05:44 | 2025-07-02 06:39 | 51155 | 1 | S355TA | 55.6 | 5 | 63 | 126 | 123.7 | 120.916 | 38.483 | 3517 | 217 | 523 | 4.433 | 28.421 | 51.504 | 65.07 | 80.3 | 0 | 0 | 15.283 | 21.1289 | 23.201 | 30.06261 | 0 | 0 | 0 | 0 | 2400 | 514 | 2400 | 203 | 204 | 1662 | 0 | 206 | 0 | 0 | 238 | 1627 | 533.1 | 0.0526 | 0.0942 | 0.007 | 0.0052 | 0.0219 | 0.54 | 0.137 | 0.159 | 1.1 | 0.104 | 0.0092 | 0.0135 | 0.0418 | 0.145 | 2506/23R3 | 136.7 | 78.4 | 58.3 | 0 | 6.7 | 0 | 0 | 6.5 | 27.2 | 0 | 0 | 0 | 33.6 | 0 | 0 | 20.3 | 6.9 | 0 | 0 | 0 | 0 | 0 | 28.3 | 0 | 7.2 | 0 | 0 | 0 | 1637 | 1622 | 1627 | 1627 | 509.1 | 523.3 | 548.7 | 533.1 | 180.98 | 191.14 | 191.91 | 189.79
2025-07-01 | 27 | Juillet | 2025-07-02 04:47 | 2025-07-02 05:44 | 51154 | 1 | S355TA | 56.4 | 1 | 59 | 125 | 121.3 | 120.989 | 38.383 | 3555 | 225 | 547 | 5.083 | 24.59 | 50.938 | 64.75 | 79.63 | 0 | 0 | 14.7 | 20.125 | 23.683 | 30.7812 | 0 | 0 | 0 | 0 | 2400 | 514 | 2400 | 252 | 204 | 1663 | 0 | 204 | 0 | 0 | 283 | 1640 | 665.8 | 0.097 | 0.0894 | 0.0031 | 0.0049 | 0.0244 | 0.653 | 0.154 | 0.138 | 1.06 | 0.103 | 0.0079 | 0.011 | 0.0535 | 0.155 | 2506/23R3 | 136.5 | 78.9 | 57.6 | 0 | 5.9 | 0 | 0 | 7.5 | 27.1 | 0 | 0 | 0 | 33.2 | 0 | 0 | 19 | 8.1 | 0 | 0 | 0 | 0 | 0 | 27.9 | 0 | 7.8 | 0 | 0 | 0 | 1626 | 1630 | 1640 |  | 515.2 | 562.6 | 665.8 |  | 187.82 | 192.12 | 199.07
2025-07-01 | 27 | Juillet | 2025-07-02 03:47 | 2025-07-02 04:47 | 51153 | 1 | S355TA | 60.32 | 8 | 64 | 126 | 123 | 121.147 | 38.6 | 3671 | 226 | 530 | 5.683 | 22.17 | 50.094 | 64.19 | 77.87 | 0 | 0 | 14.9 | 20.125 | 23.7 | 29.9375 | 0 | 0 | 0 | 0 | 2400 | 514 | 2400 | 253 | 203 | 1669 | 0 | 203 | 0 | 0 | 305 | 1654 | 195.5 | 0.119 | 0.116 | 0.001 | 0.0057 | 0.024 | 0.522 | 0.155 | 0.148 | 0.994 | 0.0936 | 0.01 | 0.0167 | 0.0719 | 0.152 | 2506/23R3 | 136.4 | 79.8 | 56.6 | 0 | 6.9 | 0 | 0 | 7.1 | 27 | 0 | 0 | 0 | 33 | 0 | 0 | 20 | 6.9 | 0 | 0 | 0 | 0 | 0 | 28.1 | 0 | 7.4 | 0 | 0 | 0 | 1650 | 1683 | 1677 | 1654 | 582.7 | 1102.4 | 747.4 | 195.5 | 183.84 | 212.76 | 187.48 | 101.45
2025-07-01 | 27 | Juillet | 2025-07-02 02:51 | 2025-07-02 03:47 | 51152 | 1 | P355N2 | 55.97 | 3 | 62 | 123 | 120.2 | 121.224 | 38.217 | 3453 | 221 | 474 | 5.867 | 20.966 | 49.809 | 63 | 78.2 | 0 | 0 | 14.85 | 20.1836 | 23.366 | 29.5938 | 0 | 0 | 0 | 0 | 2400 | 667 | 2400 | 183 | 153 | 1816 | 0 | 123 | 0 | 0 | 268 | 1689 | 635.9 | 0.0887 | 0.108 | 0.001 | 0.0067 | 0.0408 | 0.811 | 0.149 | 0.148 | 1.07 | 0.0633 | 0.0097 | 0.0126 | 0.0458 | 0.148 | 2506/23R3 | 136.8 | 81.2 | 55.6 | 0 | 6.8 | 0 | 0 | 6.4 | 27.8 | 0 | 0 | 0 | 33.1 | 0 | 0 | 19.7 | 7.3 | 0 | 0 | 0 | 0 | 0 | 28.2 | 0 | 7.5 | 0 | 0 | 0 | 1638 | 1693 | 1689 |  | 349.4 | 652.3 | 635.9 |  | 152.78 | 168.81 | 169.11
2025-07-01 | 27 | Juillet | 2025-07-02 01:56 | 2025-07-02 02:51 | 51151 | 1 | P355N2 | 54.67 | 5 | 63 | 121 | 115.7 | 123.528 | 38.75 | 3535 | 223 | 492 | 5.2 | 23.269 | 51.062 | 64.58 | 79.06 | 0 | 0 | 14.917 | 20.0313 | 23.833 | 30.9961 | 0 | 0 | 0 | 0 | 2400 | 668 | 2400 | 182 | 153 | 1813 | 0 | 122 | 0 | 0 | 283 | 1673 | 679.4 | 0.0755 | 0.0976 | 0.001 | 0.0045 | 0.0203 | 0.456 | 0.133 | 0.176 | 1.21 | 0.0767 | 0.0101 | 0.0135 | 0.1 | 0.141 | 2506/23R3 | 136.6 | 77.9 | 58.7 | 0 | 6.6 | 0 | 0 | 6.2 | 27 | 0 | 0 | 0 | 33.9 | 0 | 0 | 20.4 | 7.1 | 0 | 0 | 0 | 0 | 0 | 28.1 | 0 | 7.3 | 0 | 0 | 0 | 1617 | 1635 | 1673 |  | 443.3 | 471 | 679.4 |  | 181.66 | 176.35 | 182.64
2025-07-01 | 27 | Juillet | 2025-07-02 00:55 | 2025-07-02 01:56 | 51150 | 1 | P355N2 | 61.47 | 1 | 58 | 122 | 115.4 | 103.189 | 40.05 | 4041 | 234 | 593 | 6.333 | 19.263 | 52.438 | 67.93 | 78.56 | 0 | 0 | 14.8 | 20.0625 | 25.25 | 32.3437 | 0 | 0 | 0 | 0 | 2400 | 667 | 2400 | 185 | 153 | 1815 | 0 | 122 | 0 | 0 | 290 | 1666 | 707.9 | 0.0685 | 0.133 | 0.001 | 0.0079 | 0.0247 | 0.455 | 0.131 | 0.148 | 1.04 | 0.0666 | 0.0099 | 0.0173 | 0.0652 | 0.137 | 2506/23R3 | 136.6 | 77.5 | 59.1 | 0 | 6.8 | 0 | 0 | 7.7 | 27.2 | 0 | 0 | 0 | 33.1 | 0 | 0 | 19.8 | 7.1 | 0 | 0 | 0 | 0 | 0 | 28.1 | 0 | 6.8 | 0 | 0 | 0 | 1616 | 1661 | 1671 | 1666 | 260.7 | 466.6 | 566.8 | 707.9 | 143.18 | 161.56 | 170.42 | 189.46
2025-07-01 | 27 | Juillet | 2025-07-01 16:44 | 2025-07-02 00:55 | 51149 | 1 | P355N2 | 104.2633 | 8 | 62 | 121 | 117.3 | 122.424 | 41.233 | 3818 | 227 | 707 | 6.45 | 18.76 | 53.094 | 68.36 | 77.26 | 0 | 0 | 15.65 | 20.4375 | 25.583 | 32.625 | 0 | 0 | 0 | 0 | 2400 | 665 | 2400 | 184 | 153 | 1817 | 0 | 121 | 0 | 0 | 268 | 1672 | 610.7 | [7 empty] | 0.145 | 1.16 | 0.0669 | 0.0095 | 0.0203 | 0.0686 | 0.155 | 2506/23R3 | 136.2 | 75.9 | 60.3 | 0 | 6.6 | 0 | 0 | 7 | 26.4 | 0 | 0 | 0 | 35.2 | 0 | 0 | 19.9 | 6.9 | 0 | 0 | 0 | 0 | 0 | 27.4 | 6.8 | 0 | 0 | 0 | 0 | 1601 | 1646 | 1665 | 1672 | 258.7 | 465.2 | 38.9 | 610.7 | 150.75 | 169.47 | -23.07 | 175.36
2025-07-01 | 27 | Juillet | 2025-07-01 15:55 | 2025-07-01 16:44 | 51148 | 1 | P355N2 | 49.53 | 3 | 62 | 124 | 124.1 | 103.55 | 36.433 | 3232 | 208 | 580 | 3.267 | 37.959 | 48.281 | 61.19 | 79.51 | 0 | 0 | 15.333 | 21.0664 | 21.1 | 27.1875 | 0 | 0 | 0 | 0 | 2400 | 613 | 2400 | 182 | 153 | 1814 | 0 | 122 | 0 | 0 | 263 | 1683 | 667.2 | 0.118 | 0.112 | 0.0077 | 0.0042 | 0.0193 | 0.986 | 0.14 | 0.0842 | 0.852 | 0.0502 | 0.0071 | 0.0158 | 0.0501 | 0.136 | 2506/23R3 | 125.2 | 75.8 | 49.4 | 0 | 6.9 | 0 | 0 | 6.5 | 26.6 | 0 | 0 | 0 | 24.5 | 0 | 0 | 19.1 | 7 | 0 | 0 | 0 | 0 | 0 | 27 | 7.6 | 0 | 0 | 0 | 0 | 1642 | 1683 |  |  | 388.3 | 667.2 |  |  | 158.36 | 175.89
2025-07-01 | 27 | Juillet | 2025-07-01 15:03 | 2025-07-01 15:55 | 51147 | 1 | P355N2 | 52 | 1 | 60 | 128 | 125.5 | 117.817 | 37.883 | 3506 | 219 | 580 | 3.067 | 41.739 | 50.5 | 64.28 | 79.98 | 0 | 0 | 15.517 | 21.375 | 22.366 | 29.0625 | 0 | 0 | 0 | 0 | 2400 | 614 | 2400 | 183 | 153 | 1813 | 0 | 121 | 0 | 0 | 283 | 1675 | 683.4 | 0.0868 | 0.113 | 0.0072 | 0.0047 | 0.0212 | 0.679 | 0.165 | 0.137 | 1.15 | 0.0755 | 0.0092 | 0.0159 | 0.0629 | 0.171 | 2506/23R3 | 130.8 | 74.8 | 56 | 0 | 7 | 0 | 0 | 6.5 | 27 | 0 | 0 | 0 | 28.9 | 0 | 0 | 19.7 | 7.2 | 0 | 0 | 0 | 0 | 0 | 27 | 7.5 | 0 | 0 | 0 | 0 | 1620 | 1648 | 1707 | 1675 | 341.2 | 374.9 | 758.7 | 683.4 | 160.79 | 152.53 | 172.32 | 181.99
2025-07-01 | 27 | Juillet | 2025-07-01 14:10 | 2025-07-01 15:03 | 51146 | 1 | P355N2 | 52.57 | 8 | 63 | 129 | 129.2 | 132.543 | 39.317 | 3622 | 208 | 730 | 3.3 | 39.091 | 50.781 | 65.48 | 77.5 | 0 | 0 | 15.75 | 20.875 | 23.566 | 29.8438 | 0 | 0 | 0 | 0 | 2400 | 616 | 2400 | 182 | 153 | 1809 | 0 | 122 | 0 | 0 | 230 | 1663 | 504.4 | 0.134 | 0.132 | 0.0044 | 0.0055 | 0.0223 | 0.335 | 0.149 | 0.146 | 1.08 | 0.0705 | 0.0094 | 0.0179 | 0.057 | 0.148 | 2506/23R3 | 130.5 | 75.4 | 55.1 | 0 | 6.5 | 0 | 0 | 7.4 | 27 | 0 | 0 | 0 | 30 | 0 | 0 | 19.2 | 7.1 | 0 | 0 | 0 | 0 | 0 | 26 | 7.3 | 0 | 0 | 0 | 0 | 1626 | 1646 | 1654 | 1663 | 316.6 | 418.7 | 476.9 | 504.4 | 152.04 | 161.73 | 166.96 | 166.19
2025-07-01 | 27 | Juillet | 2025-07-01 13:08 | 2025-07-01 14:10 | 51145 | 1 | P355N2 | 61.72 | 3 | 62 | 128 | 126.3 | 132.513 | 38.45 | 3376 | 221 | 612 | 2.833 | 45.176 | 49.312 | 62.84 | 76.95 | 0 | 0 | 16.284 | 20.84375 | 22.167 | 28.4062 | 0 | 0 | 0 | 0 | 2400 | 615 | 2400 | 185 | 153 | 1815 | 0 | 121 | 0 | 0 | 298 | 1680 | 733.8 | 0.174 | 0.121 | 0.0092 | 0.0058 | 0.0481 | 0.64 | 0.148 | 0.159 | 1.16 | 0.073 | 0.008 | 0.0164 | 0.11 | 0.143 | 2506/23R3 | 128.2 | 76.8 | 51.4 | 0 | 7 | 0 | 0 | 6.9 | 27.8 | 0 | 0 | 0 | 25.3 | 0 | 0 | 19.5 | 6.8 | 0 | 0 | 0 | 0 | 0 | 27.6 | 7.3 | 0 | 0 | 0 | 0 | 1610 | 1667 | 1680 |  | 366.7 | 411.4 | 733.8 |  | 171.52 | 149.06 | 184.5
2025-07-01 | 27 | Juillet | 2025-07-01 12:17 | 2025-07-01 13:08 | 51144 | 1 | P355N2 | 51.52 | 1 | 60 | 129 | 129.4 | 113.56 | 36.85 | 3258 | 210 | 689 | 2.567 | 50.26 | 50.531 | 63.98 | 82.28 | 0 | 0 | 16.1 | 22.25 | 20.75 | 28.25 | 0 | 0 | 0 | 0 | 2400 | 615 | 2400 | 183 | 153 | 1817 | 0 | 122 | 0 | 0 | 290 | 1650 | 697.7 | 0.0914 | 0.0959 | 0.0023 | 0.004 | 0.0224 | 0.641 | 0.147 | 0.161 | 1.07 | 0.0732 | 0.0085 | 0.018 | 0.0987 | 0.145 | 2506/23R3 | 134.1 | 77.6 | 56.5 | 0 | 6.8 | 0 | 0 | 6.6 | 27.8 | 0 | 0 | 0 | 30.9 | 0 | 0 | 20.5 | 7.3 | 0 | 0 | 0 | 0 | 0 | 27.2 | 7 | 0 | 0 | 0 | 0 | 1606 | 1655 | 1650 |  | 391.4 | 35.5 | 697.7 |  | 178.48 | -24.41 | 197.08
2025-07-01 | 27 | Juillet | 2025-07-01 11:14 | 2025-07-01 12:17 | 51143 | 1 | P355N2 | 62.85 | 8 | 64 | 126 | 125.6 | 132.704 | 36.8 | 3260 | 203 | 686 | 2.95 | 42.712 | 49.066 | 62.48 | 80 | 0 | 0 | 15.183 | 20.16011 | 21.617 | 28.8437 | 0 | 0 | 0 | 0 | 2400 | 615 | 2400 | 182 | 154 | 1812 | 0 | 122 | 0 | 0 | 275 | 1677 | 557 | 0.0887 | 0.105 | 0.002 | 0.0038 | 0.0224 | 0.468 | 0.143 | 0.0887 | 0.105 | 0.002 | 0.0038 | 0.0224 | 0.468 | 0.143 | 2506/23R3 | 129.4 | 74.8 | 54.6 | 0 | 7.3 | 0 | 0 | 6.5 | 33.8 | 0 | 0 | 0 | 20.4 | 0 | 0 | 20.7 | 8.2 | 0 | 0 | 0 | 0 | 0 | 25.4 | 7.1 | 0 | 0 | 0 | 0 | 1594 | 1657 | 1677 |  | 342.4 | 465 | 557 |  | 175.16 | 163.47 | 165.89
2025-07-01 | 27 | Juillet | 2025-07-01 10:19 | 2025-07-01 11:14 | 51142 | 1 | P355N2 | 55.18 | 3 | 61 | 128 | 125.6 | 113.643 | 38.183 | 3527 | 214 | 664 | 3.783 | 33.833 | 51.25 | 65.42 | 80.53 | 0 | 0 | 15.017 | 20.3125 | 23.167 | 30.875 | 0 | 0 | 0 | 0 | 2400 | 615 | 2400 | 184 | 153 | 1815 | 0 | 122 | 0 | 0 | 245 | 1695 | 553.2 | 0.13 | 0.147 | 0.0029 | 0.0047 | 0.0247 | 0.567 | 0.144 | 0.152 | 1.16 | 0.08 | 0.0101 | 0.0166 | 0.0862 | 0.143 | 2506/23R3 | 134.5 | 76.9 | 57.6 | 0 | 7.3 | 0 | 0 | 0 | 39.2 | 0 | 0 | 0 | 27 | 0 | 0 | 19.5 | 6.9 | 0 | 0 | 0 | 0 | 0 | 27.2 | 7.4 | 0 | 0 | 0 | 0 | 1582 | 1623 | 1695 |  | 177.5 | 305.9 | 553.2 |  | 133.35 | 151.14 | 155.64
2025-07-01 | 27 | Juillet | 2025-07-01 09:18 | 2025-07-01 10:19 | 51141 | 1 | P355N2 | 60.75 | 1 | 60 | 129 | 124.6 | 127.891 | 43.082 | 3319 | 210 | 709 | 3.617 | 35.668 | 20.875 | 34.59 | 29.07 | 0 | 0 | 15.317 | 20.8438 | 27.765 | 16.469 | 0 | 0 | 0 | 0 | 2400 | 616 | 2400 | 185 | 153 | 1814 | 0 | 120 | 0 | 0 | 263 | 1671 | 507.8 | 0.155 | 0.0978 | 0.0068 | 0.0056 | 0.0292 | 0.514 | 0.132 | 0.157 | 1.11 | 0.0697 | 0.0069 | 0.0176 | 0.0699 | 0.136 | 2506/23R3 | 135.8 | 79.1 | 56.7 | 0 | 7 | 0 | 0 | 12 | 27.1 | 0 | 0 | 0 | 26.7 | 0 | 0 | 21.1 | 8 | 0 | 0 | 0 | 0 | 0 | 26.6 | 7.3 | 0 | 0 | 0 | 0 | 1628 | 1666 | 1671 |  | 309.4 | 505 | 507.8 |  | 149.26 | 164.66 | 162.35
2025-07-01 | 27 | Juillet | 2025-07-01 08:09 | 2025-07-01 09:18 | 51140 | 1 | P355N2 | 68.65 | 8 | 64 | 127 | 128.5 | 121.51 | 35.917 | 3145 | 210 | 733 | 3.35 | 37.91 | 47.562 | 60.85 | 79.45 | 0 | 0 | 15.85 | 20.7188 | 20.066 | 26.75 | 0 | 0 | 0 | 0 | 2400 | 616 | 2400 | 184 | 153 | 1816 | 0 | 121 | 0 | 0 | 298 | 1682 | 782.7 | 0.0607 | 0.0792 | 0.001 | 0.0041 | 0.0258 | 0.368 | 0.129 | 0.127 | 1.09 | 0.066 | 0.007 | 0.0189 | 0.0675 | 0.128 | 2506/23R3 | 124.7 | 76.1 | 48.6 | 0 | 6.6 | 0 | 0 | 11.8 | 25.1 | 0 | 0 | 0 | 21.6 | 0 | 0 | 19.6 | 6 | 0 | 0 | 0 | 0 | 0 | 26.4 | 7.6 | 0 | 0 | 0 | 0 | 1650 | 1687 | 1682 |  | 492 | 802.7 | 782.7 |  | 171.41 | 187.3 | 188.16
2025-07-01 | 27 | Juillet | 2025-07-01 07:13 | 2025-07-01 08:09 | 51139 | 1 | P355N2 | 56.67 | 3 | 62 | 127 | 122.7 | 121.302 | 39.067 | 3618 | 211 | 763 | 3.5 | 36.286 | 50.844 | 65.68 | 78.09 | 0 | 0 | 14.767 | 20.1875 | 24.3 | 30.59375 | 0 | 0 | 0 | 0 | 2400 | 615 | 2400 | 182 | 154 | 1812 | 0 | 121 | 0 | 0 | 298 | 1688 | 717.4 | 0.0925 | 0.0863 | 0.001 | 0.0045 | 0.0312 | 0.606 | 0.132 | 0.146 | 1.13 | 0.0764 | 0.0094 | 0.0158 | 0.0511 | 0.13 | 2506/23R3 | 125.1 | 75.2 | 49.9 | 0 | 6.6 | 0 | 0 | 11.4 | 24.7 | 0 | 0 | 0 | 22.6 | 0 | 0 | 19.5 | 5.8 | 0 | 0 | 0 | 0 | 0 | 27.1 | 7.4 | 0 | 0 | 0 | 0 | 1626 | 1673 | 1670 | 1688 | 361.9 | 456.3 | 440.8 | 717.4 | 161.87 | 153.42 | 152.5 | 178.51
2025-07-01 | 27 | Juillet | 2025-07-01 06:17 | 2025-07-01 07:13 | 51138 | 1 | P355N2 | 55.92 | 1 | 60 | 129 | 126.8 | 121.351 | 37.867 | 3377 | 213 | 712 | 3.417 | 37.756 | 49.906 | 63.82 | 79.08 | 0 | 0 | 15.117 | 20.4063 | 22.75 | 29.4688 | 0 | 0 | 0 | 0 | 2400 | 616 | 2400 | 182 | 153 | 1813 | 0 | 121 | 0 | 0 | 275 | 1649 | 665 | 0.086 | 0.0856 | 0.001 | 0.0042 | 0.0232 | 0.883 | 0.126 | 0.129 | 0.967 | 0.0723 | 0.0072 | 0.0124 | 0.0629 | 0.127 | 2506/23R3 | 134.9 | 76.8 | 58.1 | 0 | 7.4 | 0 | 0 | 13.4 | 27.7 | 0 | 0 | 0 | 25.6 | 0 | 0 | 19.9 | 6.1 | 0 | 0 | 0 | 0 | 0 | 27.7 | 7.1 | 0 | 0 | 0 | 0 | 1615 | 1654 | 1649 |  | 449.2 | 649.7 | 665 |  | 183.72 | 189.67 | 194.09
2025-07-01 | 27 | Juillet | 2025-07-01 05:03 | 2025-07-01 06:17 | 51137 | 1 | P355N2 | 73.78 | 8 | 66 | 128 | 126.8 | 121.671 | 41.633 | 3761 | 215 | 739 | 3.45 | 37.101 | 54.312 | 69.49 | 78.27 | 0 | 0 | 16.35 | 21.7813 | 25.283 | 32.5 | 0 | 0 | 0 | 0 | 2400 | 616 | 2400 | 183 | 153 | 1818 | 0 | 120 | 0 | 0 | 298 | 1639 | 747.1 | 0.0838 | 0.091 | 0.001 | 0.0033 | 0.0216 | 0.481 | 0.116 | 0.146 | 1.12 | 0.0681 | 0.0082 | 0.0157 | 0.0694 | 0.12 | 2506/23R3 | 136.7 | 77.3 | 59.4 | 0 | 6.6 | 0 | 0 | 13 | 27.3 | 0 | 0 | 0 | 28.2 | 0 | 0 | 19.7 | 7.3 | 0 | 0 | 0 | 0 | 0 | 27.4 | 7.2 | 0 | 0 | 0 | 0 | 1594 | 1667 | 1637 | 1639 | 456.6 | 641.1 | 711.4 | 747.1 | 196.33 | 181.64 | 205.56 | 208.08
2025-06-30 | 27 | Juin | 2025-07-01 03:52 | 2025-07-01 05:03 | 51136 | 1 | P355N2 | 71.45 | 3 | 62 | 124 | 121.9 | 121.666 | 40.717 | 3669 | 225 | 752 | 4.283 | 28.949 | 52.938 | 67.94 | 78.01 | 0 | 0 | 16.267 | 21.6211 | 24.45 | 31.2812 | 0 | 0 | 0 | 0 | 2400 | 616 | 2400 | 183 | 153 | 1815 | 0 | 123 | 0 | 0 | 350 | 1666 | 653.1 | 0.17 | 0.15 | 0.001 | 0.0071 | 0.0239 | 0.856 | 0.112 | 0.174 | 1.3 | 0.0972 | 0.0095 | 0.0044 | 0.0334 | 0.12 | 2506/23R3 | 136.4 | 78.7 | 57.7 | 0 | 7.1 | 0 | 0 | 13.4 | 27.3 | 0 | 0 | 0 | 26.9 | 0 | 0 | 20.2 | 6.7 | 0 | 0 | 0 | 0 | 0 | 27.3 | 7.5 | 0 | 0 | 0 | 0 | 1600 | 1615 | 1666 | 1666 | 270.9 | 323.7 | 610.1 | 653.1 | 154.68 | 159.63 | 178.54 | 183.54