## Sheet1
[20 empty] | Energie Electrique | [12 empty] | Additifs | [10 empty] | Echantillons |  | Analyses (Last EAF) | [6 empty] | Analyses (First LF) | [6 empty] | Recette PAF | [28 empty] | Températures |  |  |  | PPM O2 |  |  |  | FEM
Date | Sem. | Mois | Heure Début | Heure Fin | N° Coulée | N° Trait. | Grade | Tap to Tap | N° Poche | Poids Tare | Poids Tappé | Poids Acier CCM | Poids Brames | Power On | Oxy. | GPL | C Injecté | Temps Vidange | Débit EBT | Energie Elec. | Energie Eq. | Puissance Active | Préparation Durée | Préparation Eng. Elec. | Panier1 Durée | Panier1 Eng. Elec. | Panier2 Durée | Panier2 Eng. Elec. | Panier3 Durée | Panier3 Eng. Elec. | Refinning Durée | Refining Eng. Elec. | CaO | CaO Tapp. | MgO | MgO Tapp. | AL Ca | FeMn Hc | FeMn LC | FeSi | SiMn | C Chargé | Al MHS | °C Temp. (Final) | PPM O2 (Final) | C (EAF) | Mn (EAF) | Si (EAF) | P (EAF) | S (EAF) | Al (EAF) | Cu (EAF) | C (LF) | Mn (LF) | Si (LF) | P (LF) | S (LF) | Al (LF) | Cu (LF) | N° Recette | Total Ferrailles | Poids Panier 1 | Poids Panier 2 | Poids Panier 3 | BS2 BS2 | HBI HBI | HBI HBI CF | Imp. Auto | Imp. Bonus | Imp. Broyée | Imp. Mixte (HMS 1/2) | Imp. Neuve | MS MS | MS MS Broyée | Nat. Neuve | Nat. Bonus | Nat. Broyée | Nat. Mixte | Nat. Rails | Nat. Roue de train | Nat. Massive | Plaques Scories | Pig Iron | Scorie Blanche | Tundish | Cylindres STM Oxy. | Cylindre LAF Oxy. | Rails Train | Tempér. (1) | Tempér. (2) | Tempér. (3) | Tempér. (4) | PPMO2 (1) | PPMO2 (2) | PPMO2 (3) | PPMO2 (4) | FEM (1) | FEM (2) | FEM (3) | FEM (4)
2025-09-30 | 40 | Septembre | 2025-09-30 05:06 | 2025-09-30 06:49 | 51710 | 1 | A51671T | 53.70333 | 1 | 61 | 133 | 129.4 | 125.755 | 41.933 | 3670 | 240 | 1884 | 3 | 44.333 | 53.07 | 72.78 | 75.94 | 0 | 0 | 16.267 | 22.1641 | 25.666 | 30.84377 | 0 | 0 | 0 | 0 | 1800 | 661 | 2400 | 183 | 152 | 1191 | 0 | 208 | 0 | 0 | 330 | 1644 | 785.8 | 0.0682 | 0.0835 | 0.001 | 0.0033 | 0.0213 | 0.661 | 0.122 | 0.127 | 0.753 | 0.109 | 0.0072 | 0.0144 | 0.0512 | 0.128 | 2509/25R1 | 120.4 | 74.1 | 46.3 | 0 | 8.7 | 0 | 0 | 17.8 | 21.7 | 5.6 | 0 | 0 | 25.2 | 0 | 0 | 20.8 | 5.1 | 0 | 0 | 0 | 0 | 0 | 15.5 | 0 | 0 | 0 | 0 | 0 | 1563 | 1609 | 1656 | 1644 | 537.7 | 721.6 | 850.8 | 785.8 | 225.22 | 221.83 | 208.39 | 209.07
2025-09-29 | 40 | Septembre | 2025-09-30 04:10 | 2025-09-30 05:06 | 51709 | 1 | A51671T | 55.85 | 4 | 62 | 131 | 126.3 | 123.322 | 42.217 | 3722 | 240 | 1346 | 2.867 | 45.698 | 55.617 | 73.28 | 79.04 | 0 | 0 | 16.567 | 22.2813 | 25.65 | 33.3047 | 0 | 0 | 0 | 0 | 1800 | 662 | 2400 | 183 | 152 | 1190 | 0 | 206 | 0 | 0 | 313 | 1659 | 780.7 | 0.118 | 0.123 | 0.001 | 0.0051 | 0.023 | 0.784 | 0.116 | 0.123 | 0.766 | 0.111 | 0.008 | 0.0154 | 0.0534 | 0.117 | 2509/25R1 | 134.8 | 80.3 | 54.5 | 0 | 10.7 | 0 | 0 | 18.4 | 23 | 7.2 | 0 | 0 | 22.7 | 0 | 0 | 21.7 | 7.3 | 0 | 0 | 0 | 0 | 0 | 16.6 | 7.2 | 0 | 0 | 0 | 0 | 1565 | 1586 | 1610 | 1659 | 325.1 | 362.9 | 482.8 | 780.7 | 187.1 | 183.78 | 191.74 | 200.45
2025-09-29 | 40 | Septembre | 2025-09-30 03:12 | 2025-09-30 04:10 | 51708 | 1 | A51671T | 57.98 | 8 | 61 | 130 | 127 | 123.587 | 40.033 | 3377 | 235 | 1304 | 2.65 | 49.057 | 52.383 | 68.81 | 78.51 | 0 | 0 | 17.1 | 22.21875 | 22.933 | 30.1015 | 0 | 0 | 0 | 0 | 1800 | 662 | 2400 | 181 | 152 | 1194 | 0 | 206 | 0 | 0 | 275 | 1633 | 642.4 | 0.0539 | 0.0804 | 0.001 | 0.0041 | 0.0206 | 0.52 | 0.115 | 0.141 | 0.759 | 0.112 | 0.0057 | 0.0186 | 0.0772 | 0.118 | 2509/25R1 | 134.9 | 82.7 | 52.2 | 0 | 10.9 | 0 | 0 | 17.8 | 23.3 | 7.8 | 0 | 0 | 22.4 | 0 | 0 | 21.9 | 7.8 | 0 | 0 | 0 | 0 | 0 | 16.2 | 6.8 | 0 | 0 | 0 | 0 | 1608 | 1636 | 1633 |  | 573 | 655 | 642.4 |  | 205.42 | 200.04 | 200.24
2025-09-29 | 40 | Septembre | 2025-09-30 01:57 | 2025-09-30 03:12 | 51707 | 1 | A51671T | 74.83 | 3 | 62 | 126 | 123 | 109.363 | 40.75 | 3573 | 238 | 1294 | 3.133 | 40.213 | 53.906 | 70.9 | 79.37 | 0 | 0 | 16.35 | 20.9688 | 24.4 | 32.875 | 0 | 0 | 0 | 0 | 1800 | 662 | 2400 | 181 | 152 | 1192 | 0 | 207 | 0 | 0 | 353 | 1650 | 872.1 | 0.0676 | 0.0847 | 0.001 | 0.0035 | 0.0204 | 0.64 | 0.125 | 0.0988 | 0.777 | 0.121 | 0.0071 | 0.0122 | 0.0558 | 0.121 | 2509/25R1 | 134.9 | 79.5 | 55.4 | 0 | 10.7 | 0 | 0 | 18.9 | 23.6 | 7 | 0 | 0 | 21.4 | 0 | 0 | 21.4 | 8.2 | 0 | 0 | 0 | 0 | 0 | 16.4 | 7.3 | 0 | 0 | 0 | 0 | 1580 | 1650 |  |  | 527.4 | 872.1 |  |  | 214.54 | 213.47
2025-09-29 | 40 | Septembre | 2025-09-30 00:56 | 2025-09-30 01:57 | 51706 | 1 | A51671T | 60.9 | 1 | 61 | 127 | 123.3 | 131.888 | 40.667 | 3566 | 236 | 1419 | 2.867 | 44.302 | 53.688 | 71.16 | 79.21 | 0 | 0 | 16.133 | 22.3125 | 24.533 | 31.0002 | 0 | 0 | 0 | 0 | 1800 | 661 | 2400 | 183 | 152 | 1189 | 0 | 208 | 0 | 0 | 290 | 1647 | 687.1 | 0.0383 | 0.0804 | 0.001 | 0.0039 | 0.0175 | 0.927 | 0.103 | 0.114 | 0.759 | 0.12 | 0.0058 | 0.0127 | 0.0529 | 0.101 | 2509/25R1 | 134.4 | 77.6 | 56.8 | 0 | 10.9 | 0 | 0 | 18.1 | 23.7 | 7.4 | 0 | 0 | 21.3 | 0 | 0 | 21.4 | 7.8 | 0 | 0 | 0 | 0 | 0 | 16.7 | 7.1 | 0 | 0 | 0 | 0 | 1647 | 1600 | 1617 | 1647 | 1 | 556.7 | 621.1 | 687.1 | -282.34 | 207.64 | 206.45 | 197.58
2025-09-29 | 40 | Septembre | 2025-09-29 19:15 | 2025-09-30 00:56 | 51705 | 1 | A51671T | 54.03667 | 4 | 61 | 124 | 121.4 | 114.505 | 43.5 | 3758 | 242 | 1596 | 2.85 | 43.509 | 56.969 | 75.77 | 78.58 | 0 | 0 | 17.3 | 22.5938 | 26.2 | 34.3438 | 0 | 0 | 0 | 0 | 1800 | 662 | 2400 | 181 | 152 | 1389 | 0 | 413 | 0 | 0 | 338 | 1648 | 836.1 | 0.0802 | 0.103 | 0.001 | 0.0071 | 0.0248 | 0.468 | 0.106 | 0.0952 | 0.771 | 0.128 | 0.0073 | 0.0171 | 0.0869 | 0.113 | 2509/25R1 | 134.6 | 77 | 57.6 | 0 | 10.8 | 0 | 0 | 18.6 | 23.1 | 7.4 | 0 | 0 | 28.5 | 0 | 0 | 21.5 | 7.5 | 0 | 0 | 0 | 0 | 0 | 17.2 | 0 | 0 | 0 | 0 | 0 | 1654 | 1618 | 1656 | 1648 | 197.4 | 722.4 | 906.9 | 836.1 | 102.16 | 217.02 | 213.08 | 211.46
2025-09-29 | 40 | Septembre | 2025-09-29 18:09 | 2025-09-29 19:15 | 51704 | 1 | A51671T | 61.87 | 1 | 61 | 129 | 124.3 | 112.621 | 38.933 | 3386 | 229 | 1117 | 3.067 | 42.065 | 51.273 | 66.94 | 79.02 | 0 | 0 | 16.783 | 22.4922 | 22.15 | 28.75 | 0 | 0 | 0 | 0 | 1800 | 610 | 2400 | 182 | 152 | 1185 | 0 | 207 | 0 | 0 | 338 | 1664 | 818.8 | 0.0665 | 0.0767 | 0.001 | 0.0037 | 0.0256 | 0.576 | 0.125 | 0.127 | 0.913 | 0.16 | 0.0084 | 0.0123 | 0.051 | 0.123 | 2509/25R1 | 126.7 | 81.3 | 45.4 | 0 | 10.8 | 0 | 0 | 22.8 | 21.4 | 2.3 | 0 | 0 | 17.3 | 0 | 0 | 21.5 | 7.2 | 0 | 0 | 0 | 0 | 0 | 16 | 7.4 | 0 | 0 | 0 | 0 | 1600 | 1639 | 1664 |  | 500.2 | 624.1 | 818.8 |  | 199.77 | 194.86 | 201.23
2025-09-29 | 40 | Septembre | 2025-09-29 17:16 | 2025-09-29 18:09 | 51703 | 1 | A51671T | 52.55 | 4 | 62 | 124 | 122 | 123.487 | 38.717 | 3383 | 228 | 1256 | 2.983 | 41.564 | 52.25 | 68.47 | 80.97 | 0 | 0 | 16.767 | 22.6875 | 21.95 | 29.5312 | 0 | 0 | 0 | 0 | 1800 | 611 | 2400 | 182 | 152 | 1194 | 0 | 202 | 0 | 0 | 240 | 1650 | 717.3 | 0.0935 | 0.0722 | 0.001 | 0.0035 | 0.0232 | 0.565 | 0.129 | 0.108 | 0.65 | 0.0927 | 0.0069 | 0.0129 | 0.0697 | 0.136 | 2509/25R1 | 126.4 | 77.6 | 48.8 | 0 | 10.8 | 0 | 0 | 16.2 | 22 | 6.8 | 0 | 0 | 20.4 | 0 | 0 | 19.6 | 7.6 | 0 | 0 | 0 | 0 | 0 | 15.9 | 7.1 | 0 | 0 | 0 | 0 | 1614 | 1650 |  |  | 465.1 | 717.3 |  |  | 186.82 | 199.11
2025-09-29 | 40 | Septembre | 2025-09-29 16:21 | 2025-09-29 17:16 | 51702 | 1 | A51671T | 55.65 | 1 | 60 | 131 | 127.8 | 123.623 | 41.05 | 3626 | 237 | 1225 | 3.167 | 41.368 | 53.406 | 70.27 | 78.06 | 0 | 0 | 16.817 | 22.4063 | 24.234 | 30.9375 | 0 | 0 | 0 | 0 | 1800 | 610 | 2400 | 182 | 152 | 1194 | 0 | 204 | 0 | 0 | 320 | 1647 | 681.4 | 0.0793 | 0.107 | 0.001 | 0.0045 | 0.023 | 0.468 | 0.134 | 0.104 | 0.775 | 0.126 | 0.0099 | 0.015 | 0.0734 | 0.13 | 2509/25R1 | 133.4 | 77 | 56.4 | 0 | 11 | 0 | 0 | 19.1 | 24 | 7 | 0 | 0 | 20.1 | 0 | 0 | 21.5 | 7 | 0 | 0 | 0 | 0 | 0 | 16.2 | 7.5 | 0 | 0 | 0 | 0 | 1578 | 1602 | 1647 |  | 345.5 | 388.8 | 681.4 |  | 184.51 | 180.16 | 196.97
2025-09-29 | 40 | Septembre | 2025-09-29 15:29 | 2025-09-29 16:21 | 51701 | 1 | A51671T | 51.85 | 3 | 61 | 128 | 124.2 | 123.409 | 38.033 | 3201 | 221 | 1271 | 2.817 | 45.444 | 51.281 | 66.99 | 80.9 | 0 | 0 | 16.383 | 22.4063 | 21.65 | 28.8438 | 0 | 0 | 0 | 0 | 1800 | 611 | 2400 | 182 | 151 | 1188 | 0 | 203 | 0 | 0 | 390 | 1651 | 767.3 | 0.0812 | 0.0799 | 0.001 | 0.0043 | 0.0267 | 0.677 | 0.141 | 0.13 | 0.772 | 0.126 | 0.0116 | 0.0168 | 0.0849 | 0.136 | 2509/25R1 | 125.4 | 79.9 | 45.5 | 0 | 11.3 | 0 | 0 | 17.7 | 21.2 | 7.5 | 0 | 0 | 16.2 | 0 | 0 | 21.1 | 7 | 0 | 0 | 0 | 0 | 0 | 15.9 | 7.5 | 0 | 0 | 0 | 0 | 1652 | 1640 | 1651 |  | 192.5 | 701.7 | 767.3 |  | 101.4 | 202.93 | 203.52
2025-09-29 | 40 | Septembre | 2025-09-29 14:32 | 2025-09-29 15:29 | 51700 | 1 | A51671T | 56.63 | 1 | 60 | 126 | 121.9 | 123.564 | 41.667 | 3227 | 183 | 1532 | 3.05 | 41.311 | 54.25 | 70.96 | 78.12 | 0 | 0 | 15.583 | 20.57031 | 26.083 | 33.5625 | 0 | 0 | 0 | 0 | 1800 | 609 | 2400 | 182 | 152 | 1042 | 0 | 207 | 0 | 0 | 345 | 1651 | 842 | 0.0651 | 0.0679 | 0.0011 | 0.0049 | 0.0269 | 0.553 | 0.138 | 0.133 | 0.679 | 0.133 | 0.0092 | 0.0234 | 0.0808 | 0.137 | 2509/25R1 | 125.7 | 78.5 | 47.2 | 0 | 11 | 0 | 0 | 17.7 | 22.9 | 7.6 | 0 | 0 | 16.6 | 0 | 0 | 19.9 | 8.1 | 0 | 0 | 0 | 0 | 0 | 14.3 | 7.6 | 0 | 0 | 0 | 0 | 1652 | 1594 | 1606 | 1651 | 192.5 | 545.7 | 579.7 | 842 | 101.4 | 209.44 | 207.36 | 210.34
2025-09-29 | 40 | Septembre | 2025-09-29 11:30 | 2025-09-29 14:32 | 51699 | 1 | A51671T | 181.9 | 4 | 62 | 126 | 123.2 | 123.508 | 49.5 | 4785 | 261 | 2375 | 2.8 | 45 | 62.125 | 87.29 | 75.3 | 14.867 | 20.9063 | 34.634 | 41.1563 | 0 | 0 | 0 | 0 | 0 | 0 | 1800 | 610 | 2400 | 183 | 152 | 1043 | 146 | 204 | 0 | 0 | 435 | 1654 | 1134.7 | 0.0658 | 0.0521 | 0.001 | 0.005 | 0.0273 | 0.635 | 0.13 | 0.0813 | 0.746 | 0.117 | 0.0086 | 0.0182 | 0.106 | 0.127 | 2509/25R2 | 134.5 | 81.3 | 53.2 | 0 | 10.2 | 0 | 0 | 18 | 23.9 | 4.5 | 0 | 0 | 21.9 | 0 | 0 | 24.1 | 8.2 | 0 | 0 | 0 | 0 | 0 | 16.2 | 7.5 | 0 | 0 | 0 | 0 | 1574 | 1636 | 1579 | 1654 | 736.1 | 1053.7 | 19.8 | 1134.7 | 242.34 | 234.97 | -26.38 | 230.63
2025-09-29 | 40 | Septembre | 2025-09-29 09:49 | 2025-09-29 11:30 | 51698 | 1 | DD13B | 101.03 | 8 | 59 | 128 | 126.4 | 123.805 | 43.083 | 3941 | 243 | 1468 | 2.717 | 47.117 | 55.406 | 74.23 | 77.16 | 0 | 0 | 15.5 | 21 | 27.583 | 34.34375 | 0 | 0 | 0 | 0 | 1800 | 610 | 2400 | 181 | 151 | 0 | 143 | 0 | 0 | 0 | 435 | 1635 | 1295 | 0.0527 | 0.0565 | 0.001 | 0.0036 | 0.022 | 0.473 | 0.122 | 0.0354 | 0.135 | 0.0083 | 0.0079 | 0.015 | 0.0844 | 0.119 | 2509/25R2 | 125.6 | 77.5 | 48.1 | 0 | 8.7 | 0 | 0 | 17.8 | 19.8 | 5.8 | 0 | 0 | 21 | 0 | 0 | 23.4 | 6.7 | 0 | 0 | 0 | 0 | 0 | 14.8 | 7.6 | 0 | 0 | 0 | 0 | 1615 | 1663 | 1652 | 1635 | 889 | 1454 | 1431.3 | 1295 | 233.9 | 243.95 | 248.77 | 250.67
2025-09-29 | 40 | Septembre | 2025-09-29 08:46 | 2025-09-29 09:49 | 51697 | 1 | DD13B | 61.48 | 3 | 61 | 127 | 123.6 | 123.536 | 41.367 | 3435 | 228 | 874 | 3.533 | 35.943 | 52.969 | 67.78 | 76.83 | 0 | 0 | 17.15 | 21.15625 | 24.217 | 31.6875 | 0 | 0 | 0 | 0 | 1800 | 610 | 2400 | 182 | 152 | 0 | 147 | 0 | 0 | 0 | 435 | 1657 | 1163.7 | 0.0455 | 0.054 | 0.001 | 0.0056 | 0.0252 | 0.7 | 0.126 | 0.0413 | 0.14 | 0.0104 | 0.0079 | 0.0149 | 0.0798 | 0.125 | 2509/25R2 | 134.8 | 79.2 | 55.6 | 0 | 10.1 | 0 | 0 | 18.1 | 21.1 | 7.4 | 0 | 0 | 22.4 | 0 | 0 | 24.2 | 8.4 | 0 | 0 | 0 | 0 | 0 | 16 | 7.1 | 0 | 0 | 0 | 0 | 1585 | 1613 | 1657 |  | 708.7 | 830.3 | 1163.7 |  | 233.56 | 229.97 | 230.85
2025-09-29 | 40 | Septembre | 2025-09-29 07:46 | 2025-09-29 08:46 | 51696 | 1 | DD13B | 56.83333 | 1 | 61 | 126 | 122 | 64.021 | 42 | 4020 | 241 | 1043 | 3.783 | 33.304 | 54.812 | 72.12 | 78.3 | 0 | 0 | 15.167 | 20.8438 | 26.833 | 33.9375 | 0 | 0 | 0 | 0 | 1800 | 611 | 2400 | 182 | 152 | 0 | 147 | 0 | 0 | 0 | 413 | 1639 | 1073.2 | 0.0603 | 0.0607 | 0.001 | 0.005 | 0.0255 | 0.565 | 0.137 | 0.0363 | 0.137 | 0.0075 | 0.0087 | 0.0201 | 0.0792 | 0.129 | 2509/25R1 | 135.4 | 79.1 | 56.3 | 0 | 11.8 | 0 | 0 | 18.3 | 22.1 | 8 | 0 | 0 | 19.7 | 0 | 0 | 22 | 8.3 | 0 | 0 | 0 | 0 | 0 | 17.8 | 7.4 | 0 | 0 | 0 | 0 | 1570 | 1590 | 1642 | 1639 | 656.9 | 726.5 | 1099.2 | 1073.2 | 236.14 | 232.66 | 234.82 | 234.69
2025-09-29 | 40 | Septembre | 2025-09-29 06:53 | 2025-09-29 07:46 | 51695 | 1 | DD13A | 50.99667 | 4 | 62 | 126 | 123.6 | 104.318 | 39.35 | 3678 | 232 | 796 | 2.783 | 45.269 | 51.344 | 66.58 | 78.29 | 0 | 0 | 15.183 | 20.625 | 24.167 | 30.6875 | 0 | 0 | 0 | 0 | 1800 | 610 | 2400 | 182 | 151 | 0 | 129 | 0 | 0 | 0 | 420 | 1628 | 1077 | 0.0712 | 0.0628 | 0.001 | 0.0051 | 0.0247 | 0.649 | 0.127 | 0.0334 | 0.124 | 0.0061 | 0.0071 | 0.0175 | 0.0871 | 0.122 | 2509/25R1 | 135.2 | 80.3 | 54.9 | 0 | 11.5 | 0 | 0 | 18.5 | 23.9 | 7.5 | 0 | 0 | 20.1 | 0 | 0 | 21.1 | 8.5 | 0 | 0 | 0 | 0 | 0 | 17.3 | 6.8 | 0 | 0 | 0 | 0 | 1600 | 1613 | 1628 |  | 777 | 872.5 | 1077 |  | 232.16 | 233.61 | 240.93
2025-09-29 | 40 | Septembre | 2025-09-29 05:56 | 2025-09-29 06:53 | 51694 | 1 | DD13A | 52.92 | 8 | 59 | 126 | 122.9 | 121.574 | 41.783 | 4019 | 237 | 1069 | 3.433 | 36.699 | 53.406 | 70.8 | 76.69 | 0 | 0 | 15.317 | 20.8438 | 26.467 | 32.5313 | 0 | 0 | 0 | 0 | 1800 | 610 | 2400 | 181 | 151 | 0 | 127 | 0 | 0 | 0 | 420 | 1652 | 193.3 | 0.059 | 0.0681 | 0.001 | 0.0062 | 0.028 | 0.465 | 0.151 | 0.0328 | 0.132 | 0.0093 | 0.0093 | 0.0177 | 0.0919 | 0.139 | 2509/25R1 | 133.8 | 78.8 | 55 | 0 | 10.8 | 0 | 0 | 18.1 | 23.3 | 6.9 | 0 | 0 | 23.2 | 0 | 0 | 21.4 | 7.6 | 0 | 0 | 0 | 0 | 0 | 15.8 | 6.7 | 0 | 0 | 0 | 0 | 1584 | 1653 | 1652 | 1652 | 621.6 | 1093.4 | 193.3 | 193.3 | 224.46 | 228.45 | 101.7 | 101.7
2025-09-28 | 39 | Septembre | 2025-09-29 04:53 | 2025-09-29 05:56 | 51693 | 1 | DD13A | 58.13 | 3 | 61 | 125 | 122.2 | 121.898 | 40 | 3497 | 230 | 778 | 3.217 | 38.86 | 52.75 | 67.36 | 79.12 | 16.2 | 22.6875 | 23.8 | 30.0234 | 0 | 0 | 0 | 0 | 0 | 0 | 1800 | 611 | 2400 | 181 | 152 | 0 | 134 | 0 | 0 | 0 | 390 | 1630 | 1005.9 | 0.0552 | 0.0587 | 0.001 | 0.0069 | 0.0246 | 0.409 | 0.121 | 0.0328 | 0.136 | 0.0061 | 0.0081 | 0.0191 | 0.089 | 0.124 | 2509/25R1 | 135.6 | 80.1 | 55.5 | 0 | 10.5 | 0 | 0 | 18.2 | 22.7 | 7.5 | 0 | 0 | 23.4 | 0 | 0 | 21.3 | 7.5 | 0 | 0 | 0 | 0 | 0 | 16.7 | 7.8 | 0 | 0 | 0 | 0 | 1653 | 1587 | 1651 | 1630 | 194.8 | 698.7 | 1011.1 | 1005.9 | 101.73 | 231.42 | 223.79 | 234.82
2025-09-28 | 39 | Septembre | 2025-09-29 03:47 | 2025-09-29 04:53 | 51692 | 1 | DD14A | 57.98 | 1 | 61 | 122 | 119 | 122.247 | 46.317 | 4436 | 254 | 1039 | 3.483 | 35.024 | 59.062 | 77.66 | 76.51 | 0 | 0 | 17.283 | 23.625 | 29.033 | 35.4062 | 0 | 0 | 0 | 0 | 1800 | 611 | 2400 | 182 | 0 | 0 | 0 | 0 | 0 | 800 | 495 | 1658 | 1318 | 0.0542 | 0.0536 | 0.001 | 0.0072 | 0.0199 | 0.453 | 0.0315 | 0.0542 | 0.0536 | 0.001 | 0.0072 | 0.0199 | 0.453 | 0.0315 | 2509/13R1 | 139.9 | 79.8 | 60.1 | 0 | 0 | 0 | 0 | 111.5 | 0 | 0 | 0 | 0 | 0 | 0 | 0 | 0 | 0 | 0 | 0 | 0 | 0 | 0 | 28.4 | 0 | 0 | 0 | 0 | 0 | 1601 | 1613 | 1646 | 1658 | 622 | 995.7 | 1236.5 | 1318 | 215.26 | 243.32 | 241.29 | 239.45
2025-09-28 | 39 | Septembre | 2025-09-28 18:19 | 2025-09-29 03:47 | 51691 | 1 | DD13A | 222.0167 | 4 | 62 | 124 | 119.4 | 122.83 | 44.733 | 3938 | 245 | 1858 | 2.85 | 43.509 | 57.812 | 78.24 | 77.54 | 0 | 0 | 17.2 | 22.5938 | 12.133 | 16.5 | 0 | 0 | 15.4 | 18.6875 | 1800 | 610 | 2400 | 183 | 152 | 0 | 134 | 0 | 0 | 0 | 435 | 1621 | 1173.7 | [7 empty] | 0.0348 | 0.152 | 0.0163 | 0.0096 | 0.0102 | 0.0371 | 0.157 | 2509/13R1 | 139.2 | 79.5 | 59.7 | 0 | 0 | 0 | 0 | 139.2 | 0 | 0 | 0 | 0 | 0 | 0 | 0 | 0 | 0 | 0 | 0 | 0 | 0 | 0 | 0 | 0 | 0 | 0 | 0 | 0 | 1651 | 1640 | 1627 | 1621 | 191.6 | 1254.4 | 1206.3 | 1173.7 | 101.59 | 245.61 | 249.81 | 251.06
2025-09-28 | 39 | Septembre | 2025-09-28 17:12 | 2025-09-28 18:19 | 51690 | 1 | DD13A | 67.1 | 3 | 63 | 124 | 123.7 | 105.727 | 41.333 | 3694 | 243 | 1115 | 3.967 | 31.261 | 52 | 68.64 | 75.48 | 0 | 0 | 18.35 | 22.68755 | 22.984 | 29.2812 | 0 | 0 | 0 | 0 | 1800 | 610 | 2400 | 182 | 152 | 0 | 137 | 0 | 0 | 0 | 435 | 1679 | 1197.4 | 0.0784 | 0.0773 | 0.001 | 0.0055 | 0.0183 | 0.853 | 0.11 | 0.0293 | 0.147 | 0.0063 | 0.0121 | 0.0179 | 0.0425 | 0.116 | 2509/25R1 | 134.7 | 79.4 | 55.3 | 0 | 11 | 0 | 0 | 18.1 | 23.3 | 7.2 | 0 | 0 | 24.1 | 0 | 0 | 21 | 7.7 | 0 | 0 | 0 | 0 | 0 | 16.3 | 6 | 0 | 0 | 0 | 0 | 1652 | 1682 | 1675 | 1679 | 968.2 | 1384.4 | 1437.6 | 1197.4 | 220.06 | 230.02 | 236.59 | 221
2025-09-28 | 39 | Septembre | 2025-09-28 16:16 | 2025-09-28 17:12 | 51689 | 1 | SAE1006 | 52.12 | 1 | 61 | 125 | 119.8 | 117.367 | 38.083 | 3729 | 229 | 830 | 4.083 | 30.612 | 50.438 | 65.95 | 79.46 | 0 | 0 | 0.133 | 0.062 | 0 | 0 | 0 | 0 | 0.317 | 0.3125 | 1800 | 610 | 2400 | 183 | 152 | 0 | 396 | 0 | 0 | 0 | 435 | 1688 | 1357.9 | 0.0676 | 0.0646 | 0.001 | 0.0057 | 0.0208 | 0.604 | 0.134 | 0.0387 | 0.304 | 0.0132 | 0.01 | 0.0149 | 0.0655 | 0.137 | 2509/25R3 | 134.9 | 79.7 | 55.2 | 0 | 0 | 0 | 0 | 13.2 | 24.5 | 9 | 0 | 0 | 25.1 | 0 | 0 | 30.6 | 7.8 | 0 | 0 | 0 | 0 | 0 | 17.2 | 7.5 | 0 | 0 | 0 | 0 | 1657 | 1707 | 1688 | 1688 | 993.4 | 1530.9 | 1318.7 | 1357.9 | 219.23 | 223.83 | 223.2 | 225.35
2025-09-28 | 39 | Septembre | 2025-09-28 15:18 | 2025-09-28 16:16 | 51688 | 1 | SAE1006 | 54.29667 | 4 | 63 | 124 | 121.7 | 136.98 | 39.3 | 3636 | 230 | 903 | 3.8 | 32.632 | 50.781 | 66.32 | 77.53 | 0 | 0 | 0.133 | 0.062 | 0 | 0 | 0 | 0 | 0 | 0 | 1800 | 610 | 2400 | 182 | 152 | 0 | 396 | 0 | 0 | 0 | 435 | 1663 | 1182.2 | 0.0542 | 0.0688 | 0.001 | 0.008 | 0.0244 | 0.461 | 0.165 | 0.0387 | 0.304 | 0.0091 | 0.0099 | 0.0209 | 0.0579 | 0.17 | 2509/25R3 | 124.8 | 80.3 | 44.5 | 0 | 0 | 0 | 0 | 13.2 | 24.6 | 9.1 | 0 | 0 | 25.5 | 0 | 0 | 20.7 | 7.7 | 0 | 0 | 0 | 0 | 0 | 16.4 | 7.6 | 0 | 0 | 0 | 0 | 1602 | 1663 |  |  | 612.4 | 1182.2 |  |  | 213.57 | 228.75
2025-09-28 | 39 | Septembre | 2025-09-28 14:06 | 2025-09-28 15:18 | 51687 | 1 | SAE1006 | 70.67 | 8 | 59 | 125 | 121.4 | 117.458 | 41.7 | 3868 | 242 | 1124 | 3.767 | 33.186 | 53.75 | 70.94 | 77.34 | 0 | 0 | 0.033 | 0 | 0 | 0 | 0 | 0 | 0 | 0 | 1800 | 610 | 2400 | 182 | 152 | 0 | 392 | 0 | 0 | 0 | 435 | 1660 | 1154.3 | 0.0329 | 0.0907 | 0.001 | 0.0083 | 0.0348 | 1.22 | 0.127 | 0.0366 | 0.306 | 0.0105 | 0.0106 | 0.0154 | 0.0817 | 0.134 | 2509/25R3 | 134.8 | 78.8 | 56 | 0 | 0 | 0 | 0 | 13.3 | 24.2 | 9.1 | 0 | 0 | 24.9 | 0 | 0 | 30.7 | 7.8 | 0 | 0 | 0 | 0 | 0 | 17.6 | 7.2 | 0 | 0 | 0 | 0 | 1601 | 1586 | 1651 | 1660 | 445 | 659.9 | 1035.2 | 1154.3 | 190.63 | 227.77 | 225.52 | 228.63
2025-09-28 | 39 | Septembre | 2025-09-28 13:14 | 2025-09-28 14:06 | 51686 | 1 | SAE1006 | 50.22 | 3 | 63 | 123 | 122.2 | 117.758 | 38.167 | 3766 | 231 | 913 | 4.283 | 28.716 | 50.812 | 66.79 | 79.88 | 0 | 0 | 0.017 | 0 | 0 | 0 | 0 | 0 | 5.017 | 6.0005 | 1800 | 609 | 2400 | 184 | 152 | 0 | 399 | 0 | 0 | 0 | 390 | 1671 | 1113 | 0.0683 | 0.0635 | 0.001 | 0.0041 | 0.0239 | 0.61 | 0.14 | 0.0286 | 0.317 | 0.0108 | 0.0097 | 0.0168 | 0.0517 | 0.138 | 2509/25R3 | 134.4 | 77.1 | 57.3 | 0 | 0 | 0 | 0 | 13 | 24.4 | 9.1 | 0 | 0 | 25.8 | 0 | 0 | 30.4 | 7.7 | 0 | 0 | 0 | 0 | 0 | 16.5 | 7.5 | 0 | 0 | 0 | 0 | 1653 | 1645 | 1671 |  | 194.8 | 787.6 | 1113 |  | 101.73 | 208.7 | 219.98
2025-09-28 | 39 | Septembre | 2025-09-28 12:16 | 2025-09-28 13:14 | 51685 | 1 | SAE1006 | 57.5 | 1 | 62 | 123 | 119.1 | 118.073 | 38.783 | 3609 | 232 | 823 | 3.783 | 32.511 | 50.719 | 65.86 | 78.47 | 0 | 0 | 0.033 | 0 | 0 | 0 | 0 | 0 | 0 | 0 | 1800 | 609 | 2400 | 182 | 152 | 0 | 0 | 0 | 0 | 0 | 398 | 1662 | 1128.1 | 0.0481 | 0.0708 | 0.001 | 0.0093 | 0.026 | 0.602 | 0.14 | 0.0413 | 0.0667 | 0.0047 | 0.0091 | 0.0202 | 0.0983 | 0.14 | 2509/25R3 | 134.9 | 79.6 | 55.3 | 0 | 0 | 0 | 0 | 13.2 | 24.3 | 9.2 | 0 | 0 | 26.8 | 0 | 0 | 30.6 | 7.3 | 0 | 0 | 0 | 0 | 0 | 16.2 | 7.3 | 0 | 0 | 0 | 0 | 1683 | 1657 | 1662 |  | 994.3 | 841 | 1128.1 |  | 205.18 | 207 | 225.85
2025-09-28 | 39 | Septembre | 2025-09-28 11:21 | 2025-09-28 12:16 | 51684 | 1 | SAE1006 | 49.75 | 4 | 62 | 125 | 122.1 | 114.759 | 38.533 | 3620 | 229 | 924 | 3.8 | 32.895 | 49.5 | 65.07 | 77.08 | 0 | 0 | 0.067 | 0.031 | 0 | 0 | 0 | 0 | 0.733 | 0.656 | 1800 | 610 | 2400 | 184 | 152 | 0 | 394 | 0 | 0 | 0 | 398 | 1635 | 1025.3 | 0.0336 | 0.0576 | 0.001 | 0.0088 | 0.0292 | 0.806 | 0.15 | 0.0445 | 0.294 | 0.0079 | 0.0094 | 0.0223 | 0.087 | 0.153 | 2509/25R3 | 134.4 | 79.4 | 55 | 0 | 0 | 0 | 0 | 13.4 | 24.2 | 9.1 | 0 | 0 | 25.9 | 0 | 0 | 30.5 | 7.9 | 0 | 0 | 0 | 0 | 0 | 16 | 7.4 | 0 | 0 | 0 | 0 | 1633 | 1635 |  |  | 1040.3 | 1025.3 |  |  | 235.66 | 233.51
2025-09-28 | 39 | Septembre | 2025-09-28 10:25 | 2025-09-28 11:21 | 51683 | 1 | SAE1006 | 52.26333 | 8 | 60 | 125 | 121.8 | 122.17 | 38.833 | 3961 | 233 | 950 | 3.583 | 34.884 | 51.031 | 67.75 | 78.85 | 0 | 0 | 0.1 | 0.031 | 0 | 0 | 0 | 0 | 0.7 | 0.78125 | 1800 | 610 | 2400 | 183 | 152 | 0 | 398 | 0 | 0 | 0 | 405 | 1641 | 1054.9 | 0.066 | 0.072 | 0.001 | 0.0073 | 0.0253 | 1.76 | 0.143 | 0.0466 | 0.286 | 0.0118 | 0.0113 | 0.0212 | 0.0869 | 0.15 | 2509/25R3 | 134.3 | 78.3 | 56 | 0 | 0 | 0 | 0 | 13.2 | 24.5 | 10 | 0 | 0 | 23.9 | 0 | 0 | 30.8 | 7.8 | 0 | 0 | 0 | 0 | 0 | 17 | 7.1 | 0 | 0 | 0 | 0 | 1638 | 1631 | 1641 |  | 851.1 | 866.3 | 1054.9 |  | 218.2 | 223.3 | 232.34
2025-09-28 | 39 | Septembre | 2025-09-28 09:24 | 2025-09-28 10:25 | 51682 | 1 | SAE1006 | 58.27 | 3 | 63 | 123 | 122.8 | 122.196 | 39.5 | 3725 | 234 | 987 | 3.55 | 34.648 | 50.844 | 67.01 | 77.23 | 0 | 0 | 0.017 | 0 | 0 | 0 | 0 | 0 | 2.4 | 2.40575 | 1800 | 609 | 2400 | 181 | 152 | 0 | 389 | 0 | 0 | 0 | 390 | 1653 | 1105.6 | 0.0304 | 0.0655 | 0.001 | 0.0086 | 0.0213 | 0.703 | 0.123 | 0.0369 | 0.298 | 0.0082 | 0.0103 | 0.0177 | 0.0426 | 0.124 | 2509/25R3 | 134.8 | 78.7 | 56.1 | 0 | 0 | 0 | 0 | 13.4 | 24.2 | 9.4 | 0 | 0 | 26.5 | 0 | 0 | 30.9 | 7.4 | 0 | 0 | 0 | 0 | 0 | 16.1 | 6.9 | 0 | 0 | 0 | 0 | 1603 | 1639 | 1653 |  | 867.7 | 987.8 | 1105.6 |  | 238.65 | 228.6 | 229.26
2025-09-28 | 39 | Septembre | 2025-09-28 08:29 | 2025-09-28 09:24 | 51681 | 1 | SAE1006 | 52.83 | 1 | 61 | 123 | 118.9 | 122.163 | 38.767 | 3838 | 233 | 1018 | 3.717 | 33.094 | 51.75 | 68.38 | 80.09 | 0 | 0 | 0.033 | 0 | 0 | 0 | 0 | 0 | 0 | 0 | 1800 | 609 | 2400 | 182 | 152 | 0 | 399 | 0 | 0 | 0 | 390 | 1630 | 985.3 | 0.0708 | 0.0963 | 0.001 | 0.0074 | 0.025 | 0.846 | 0.155 | 0.0427 | 0.294 | 0.0053 | 0.0094 | 0.0211 | 0.0368 | 0.156 | 2509/25R3 | 134.8 | 79.8 | 55 | 0 | 0 | 0 | 0 | 13.5 | 25.3 | 9.6 | 0 | 0 | 24.6 | 0 | 0 | 30.8 | 7.5 | 0 | 0 | 0 | 0 | 0 | 16.2 | 7.3 | 0 | 0 | 0 | 0 | 1609 | 1632 | 1630 |  | 622.9 | 793.8 | 985.3 |  | 211.01 | 216.33 | 233.3
2025-09-28 | 39 | Septembre | 2025-09-28 07:35 | 2025-09-28 08:29 | 51680 | 1 | SAE1006 | 52.05 | 4 | 62 | 123 | 120.1 | 97.724 | 37.383 | 3558 | 229 | 983 | 3.883 | 31.674 | 50.125 | 65.76 | 80.45 | 0 | 0 | 0.067 | 0.031 | 0 | 0 | 0 | 0 | 1.767 | 1.875 | 1800 | 610 | 2400 | 181 | 152 | 0 | 397 | 0 | 0 | 0 | 435 | 1703 | 70.3 | 0.154 | 0.108 | 0.001 | 0.0079 | 0.0248 | 0.868 | 0.138 | 0.0501 | 0.316 | 0.0123 | 0.0099 | 0.0166 | 0.12 | 0.139 | 2509/25R3 | 133.8 | 78.2 | 55.6 | 0 | 0 | 0 | 0 | 12.8 | 25 | 9 | 0 | 0 | 26.9 | 0 | 0 | 30.8 | 7.9 | 0 | 0 | 0 | 0 | 0 | 14.6 | 6.8 | 0 | 0 | 0 | 0 | 1616 | 1653 | 1602 | 1703 | 537.7 | 195.6 | 264.3 | 70.3 | 196.4 | 102.03 | 151.78 | -0.08
2025-09-28 | 39 | Septembre | 2025-09-28 06:40 | 2025-09-28 07:35 | 51679 | 1 | SAE1006 | 51.93 | 8 | 61 | 124 | 121.6 | 122.074 | 37.833 | 3651 | 226 | 941 | 3.55 | 34.93 | 50.812 | 66.54 | 80.58 | 0 | 0 | 0.133 | 0.125 | 0 | 0 | 0 | 0 | 0 | 0 | 1800 | 609 | 2400 | 182 | 152 | 0 | 395 | 0 | 0 | 0 | 435 | 1697 | 1533.7 | 0.0608 | 0.0694 | 0.001 | 0.006 | 0.0254 | 0.666 | 0.132 | 0.0338 | 0.313 | 0.0129 | 0.0123 | 0.0176 | 0.065 | 0.135 | 2509/25R3 | 134.3 | 80.3 | 54 | 0 | 0 | 0 | 0 | 13.3 | 24.4 | 9.3 | 0 | 0 | 25.9 | 0 | 0 | 30.8 | 7.1 | 0 | 0 | 0 | 0 | 0 | 17.2 | 6.3 | 0 | 0 | 0 | 0 | 1692 | 1692 | 1697 |  | 1526.4 | 1447.5 | 1533.7 |  | 231.76 | 227.86 | 229.39
2025-09-28 | 39 | Septembre | 2025-09-28 05:45 | 2025-09-28 06:40 | 51678 | 1 | SAE1006 | 50.77 | 3 | 65 | 124 | 121.8 | 122.081 | 39.283 | 3884 | 233 | 694 | 3.75 | 33.067 | 51.938 | 67.37 | 79.33 | 0 | 0 | 0.133 | 0.125 | 0 | 0 | 0 | 0 | 2.267 | 2.4065 | 1800 | 609 | 2400 | 183 | 152 | 0 | 396 | 0 | 0 | 0 | 420 | 1647 | 1101.9 | 0.078 | 0.06 | 0.001 | 0.0053 | 0.0297 | 0.81 | 0.167 | 0.0468 | 0.293 | 0.0098 | 0.0094 | 0.0222 | 0.0748 | 0.168 | 2509/25R3 | 134.9 | 78.6 | 56.3 | 0 | 0 | 0 | 0 | 13.6 | 23.7 | 6.9 | 0 | 0 | 27.3 | 0 | 0 | 30.6 | 7.8 | 0 | 0 | 0 | 0 | 0 | 17.7 | 7.3 | 0 | 0 | 0 | 0 | 1593 | 1635 | 1647 |  | 623.5 | 904.2 | 1101.9 |  | 219.78 | 224.27 | 232.28
2025-09-27 | 39 | Septembre | 2025-09-28 04:44 | 2025-09-28 05:45 | 51677 | 1 | SAE1006 | 61.48 | 1 | 62 | 126 | 121.9 | 122.282 | 40.3 | 3767 | 238 | 567 | 4.233 | 29.764 | 52.75 | 67.33 | 78.54 | 0 | 0 | 0.017 | 0 | 0 | 0 | 0 | 0 | 1.617 | 1.562 | 1800 | 609 | 2400 | 181 | 152 | 0 | 395 | 0 | 0 | 0 | 398 | 1655 | 1032.2 | 0.0839 | 0.0733 | 0.001 | 0.0049 | 0.0267 | 0.243 | 0.155 | 0.0356 | 0.293 | 0.0198 | 0.0101 | 0.0151 | 0.0748 | 0.145 | 2509/25R3 | 135.2 | 76.8 | 58.4 | 0 | 0 | 0 | 0 | 13.2 | 23.8 | 8.8 | 0 | 0 | 28.3 | 0 | 0 | 29.9 | 7.9 | 0 | 0 | 0 | 0 | 0 | 16.6 | 6.7 | 0 | 0 | 0 | 0 | 1615 | 1655 |  |  | 685.3 | 1032.2 |  |  | 214.77 | 223.13
2025-09-27 | 39 | Septembre | 2025-09-28 03:46 | 2025-09-28 04:44 | 51676 | 1 | SAE1006 | 55.13 | 4 | 62 | 124 | 119.1 | 122.155 | 39.367 | 3683 | 233 | 629 | 3.817 | 32.489 | 51.906 | 66.47 | 79.11 | 0 | 0 | 0.067 | 0 | 0 | 0 | 0 | 0 | 3.15 | 3.53125 | 1800 | 609 | 2400 | 181 | 151 | 0 | 394 | 0 | 0 | 0 | 398 | 1648 | 1020.7 | 0.0928 | 0.0789 | 0.001 | 0.0063 | 0.0275 | 0.558 | 0.157 | 0.0629 | 0.292 | 0.0123 | 0.0098 | 0.0154 | 0.118 | 0.146 | 2509/25R3 | 133.6 | 76.4 | 57.2 | 0 | 0 | 0 | 0 | 12.5 | 23.9 | 8.9 | 0 | 0 | 26.2 | 0 | 0 | 29.9 | 7.9 | 0 | 0 | 0 | 0 | 0 | 17.4 | 6.9 | 0 | 0 | 0 | 0 | 1579 | 1628 | 1651 | 1648 | 577.4 | 769.1 | 963.2 | 1020.7 | 221.75 | 216.18 | 220.22 | 226.11
2025-09-27 | 39 | Septembre | 2025-09-28 02:52 | 2025-09-28 03:46 | 51675 | 1 | SAE1006 | 51.76333 | 8 | 62 | 125 | 123.3 | 122.229 | 39.333 | 3630 | 233 | 661 | 4.05 | 30.864 | 52.156 | 66.7 | 79.56 | 0 | 0 | 0.1 | 0.062 | 0 | 0 | 0 | 0 | 2.55 | 2.50025 | 1800 | 610 | 2400 | 182 | 152 | 0 | 395 | 0 | 0 | 0 | 435 | 1670 | 1138.5 | 0.0589 | 0.0557 | 0.001 | 0.0048 | 0.0263 | 1.08 | 0.151 | 0.0317 | 0.29 | 0.0132 | 0.0094 | 0.0167 | 0.0544 | 0.153 | 2509/25R3 | 133.7 | 76 | 57.7 | 0 | 0 | 0 | 0 | 13.3 | 23.4 | 8.6 | 0 | 0 | 26.2 | 0 | 0 | 30.5 | 7.4 | 0 | 0 | 0 | 0 | 0 | 16.8 | 7.5 | 0 | 0 | 0 | 0 | 1600 | 1637 | 1670 |  | 724.5 | 901 | 1138.5 |  | 227.02 | 222.93 | 222.18
2025-09-27 | 39 | Septembre | 2025-09-28 01:55 | 2025-09-28 02:52 | 51674 | 1 | SAE1006 | 55.52 | 3 | 63 | 125 | 124.2 | 122.327 | 40.667 | 3977 | 240 | 649 | 4.033 | 30.992 | 53.531 | 69.09 | 78.98 | 0 | 0 | 0.033 | 0 | 0 | 0 | 0 | 0 | 4.533 | 5.06225 | 1800 | 609 | 2400 | 182 | 152 | 0 | 397 | 0 | 0 | 0 | 428 | 1656 | 1130.7 | 0.0859 | 0.0776 | 0.001 | 0.0066 | 0.0331 | 0.447 | 0.159 | 0.054 | 0.282 | 0.0114 | 0.0104 | 0.023 | 0.0547 | 0.15 | 2509/25R3 | 134.8 | 75.4 | 59.4 | 0 | 0 | 0 | 0 | 13.3 | 24.2 | 8.5 | 0 | 0 | 28.1 | 0 | 0 | 30.1 | 7.8 | 0 | 0 | 0 | 0 | 0 | 16.2 | 6.6 | 0 | 0 | 0 | 0 | 1585 | 1652 | 1675 | 1656 | 504.8 | 939.1 | 1238.6 | 1130.7 | 208.6 | 217.82 | 225.65 | 229.28
2025-09-27 | 39 | Septembre | 2025-09-28 00:58 | 2025-09-28 01:55 | 51673 | 1 | SAE1006 | 54.30333 | 1 | 62 | 125 | 121.6 | 122.384 | 40.583 | 3733 | 236 | 641 | 4.083 | 30.612 | 53.625 | 68.4 | 79.28 | 0 | 0 | 0.133 | 0.125 | 0 | 0 | 0 | 0 | 4.467 | 5.031 | 1800 | 609 | 2400 | 182 | 152 | 0 | 397 | 0 | 0 | 0 | 405 | 1659 | 1049.3 | 0.123 | 0.0853 | 0.0024 | 0.0072 | 0.0505 | 0.688 | 0.161 | 0.0473 | 0.299 | 0.0115 | 0.01 | 0.0195 | 0.0733 | 0.153 | 2509/25R3 | 134.3 | 76.8 | 57.5 | 0 | 0 | 0 | 0 | 13.4 | 24.2 | 8.9 | 0 | 0 | 25.9 | 0 | 0 | 30.3 | 7.9 | 0 | 0 | 0 | 0 | 0 | 16.3 | 7.4 | 0 | 0 | 0 | 0 | 1583 | 1610 | 1650 | 1659 | 452.1 | 684.6 | 941.1 | 1049.3 | 201.58 | 217.41 | 219.06 | 222.17
2025-09-27 | 39 | Septembre | 2025-09-27 18:23 | 2025-09-28 00:58 | 51672 | 1 | SAE1006 | 52.23667 | 4 | 63 | 124 | 123.1 | 123 | 44.4 | 4224 | 251 | 976 | 3.75 | 33.067 | 55.75 | 73.44 | 75.34 | 0 | 0 | 18.033 | 22.625 | 12.067 | 15.7817 | 0 | 0 | 14.3 | 17.312 | 1800 | 609 | 2400 | 181 | 152 | 0 | 389 | 0 | 0 | 0 | 435 | 1670 | 1177.2 | 0.115 | 0.131 | 0.0016 | 0.0113 | 0.0331 | 0.781 | 0.148 | 0.038 | 0.312 | 0.0126 | 0.0115 | 0.0193 | 0.0954 | 0.15 | 2509/25R3 | 134.9 | 78.7 | 56.2 | 0 | 0 | 0 | 0 | 13.6 | 23.9 | 8.7 | 0 | 0 | 33.3 | 0 | 0 | 30.6 | 7.9 | 0 | 0 | 0 | 0 | 0 | 16.9 | 0 | 0 | 0 | 0 | 0 | 1602 | 1632 | 1655 | 1670 | 262.9 | 684.8 | 973.7 | 1177.2 | 151.39 | 205.48 | 218.85 | 224.64
2025-09-27 | 39 | Septembre | 2025-09-27 17:14 | 2025-09-27 18:23 | 51671 | 1 | S235JR | 62.06667 | 4 | 63 | 125 | 125.3 | 116.656 | 44.533 | 3241 | 193 | 1189 | 3.667 | 34.091 | 55.844 | 71.23 | 75.24 | 0 | 0 | 17.117 | 21.59375 | 27.416 | 34.1875 | 0 | 0 | 0 | 0 | 1800 | 608 | 2400 | 183 | 152 | 936 | 0 | 0 | 0 | 0 | 268 | 1646 | 632.6 | 0.257 | 0.144 | 0.0021 | 0.0111 | 0.0281 | 0.424 | 0.117 | 0.116 | 0.676 | 0.0071 | 0.011 | 0.0159 | 0.0691 | 0.121 | 2509/25R3 | 134.7 | 76.7 | 58 | 0 | 0 | 0 | 0 | 13.7 | 28.5 | 9 | 0 | 0 | 20.3 | 0 | 0 | 31.2 | 8.2 | 0 | 0 | 0 | 0 | 0 | 17.5 | 6.3 | 0 | 0 | 0 | 0 | 1549 | 1598 | 1636 | 1646 | 101.8 | 271.9 | 482 | 632.6 | 110.33 | 156.03 | 177.5 | 192.05
2025-09-27 | 39 | Septembre | 2025-09-27 16:21 | 2025-09-27 17:14 | 51670 | 1 | S235JR | 50.68 | 3 | 62 | 123 | 122.9 | 118.287 | 40.133 | 3575 | 237 | 1114 | 3.7 | 33.243 | 52.469 | 68.72 | 78.44 | 0 | 0 | 40.133 | 52.4297 | 0 | 0 | 0 | 0 | 0 | 0 | 1800 | 608 | 2400 | 182 | 151 | 947 | 0 | 0 | 0 | 0 | 363 | 1653 | 655.5 | 0.068 | 0.12 | 0.001 | 0.0067 | 0.0223 | 0.627 | 0.173 | 0.127 | 0.669 | 0.0074 | 0.0102 | 0.0222 | 0.11 | 0.137 | 2509/25R3 | 134.6 | 80.7 | 53.9 | 0 | 0 | 0 | 0 | 13.5 | 24.4 | 8.9 | 0 | 0 | 23.7 | 0 | 0 | 31.2 | 7.9 | 0 | 0 | 0 | 0 | 0 | 17.6 | 7.4 | 0 | 0 | 0 | 0 | 1588 | 1599 | 1653 |  | 211.4 | 379.8 | 655.5 |  | 142.95 | 180.07 | 190.86
2025-09-27 | 39 | Septembre | 2025-09-27 15:26 | 2025-09-27 16:21 | 51669 | 1 | S235JR | 51.80333 | 1 | 61 | 121 | 117.1 | 118.424 | 41.217 | 3540 | 269 | 1097 | 3.267 | 37.041 | 53.969 | 70.17 | 78.56 | 17.5 | 22.50005 | 23.717 | 31.4375 | 0 | 0 | 0 | 0 | 0 | 0 | 1800 | 608 | 2400 | 182 | 151 | 933 | 0 | 0 | 0 | 0 | 360 | 1656 | 861.5 | 0.125 | 0.102 | 0.0088 | 0.0065 | 0.0376 | 0.673 | 0.154 | 0.111 | 0.629 | 0.0073 | 0.009 | 0.0221 | 0.0933 | 0.156 | 2509/25R3 | 134.4 | 79.7 | 54.7 | 0 | 0 | 0 | 0 | 13.2 | 24.1 | 9.2 | 0 | 0 | 24.3 | 0 | 0 | 31.4 | 7.9 | 0 | 0 | 0 | 0 | 0 | 17.1 | 7.2 | 0 | 0 | 0 | 0 | 1579 | 1594 | 1673 | 1656 | 375.9 | 503.3 | 897.5 | 861.5 | 190.18 | 203.49 | 203.09 | 209.31
2025-09-27 | 39 | Septembre | 2025-09-27 14:23 | 2025-09-27 15:26 | 51668 | 1 | DD13C | 60.11333 | 8 | 61 | 118 | 117.5 | 97.35 | 42.167 | 3960 | 254 | 785 | 3.633 | 32.477 | 53.906 | 70.03 | 76.7 | 0 | 0 | 16.1 | 21.3438 | 26.066 | 32.5313 | 0 | 0 | 0 | 0 | 1800 | 608 | 2400 | 181 | 151 | 0 | 156 | 0 | 0 | 0 | 428 | 1645 | 1114.9 | 0.052 | 0.0568 | 0.001 | 0.0092 | 0.0335 | 0.264 | 0.129 | 0.0222 | 0.149 | 0.0045 | 0.0087 | 0.0189 | 0.0944 | 0.13 | 2509/25R3 | 144.4 | 77.6 | 66.8 | 0 | 0 | 0 | 0 | 20.6 | 24.1 | 9.1 | 0 | 0 | 27 | 0 | 0 | 31.3 | 8.1 | 0 | 0 | 0 | 0 | 0 | 17.1 | 7.1 | 0 | 0 | 0 | 0 | 1579 | 1670 | 1647 | 1645 | 619.9 | 1265.5 | 943.5 | 1114.9 | 226.98 | 229.95 | 220.88 | 234.23
2025-09-27 | 39 | Septembre | 2025-09-27 13:25 | 2025-09-27 14:23 | 51667 | 1 | DD13C | 54.92 | 4 | 63 | 117 | 115.7 | 122.569 | 41.05 | 4083 | 255 | 616 | 4.1 | 28.537 | 53.469 | 69.27 | 78.15 | 0 | 0 | 16.233 | 21.7188 | 24.817 | 31.68745 | 0 | 0 | 0 | 0 | 1800 | 608 | 2400 | 183 | 152 | 0 | 153 | 0 | 0 | 0 | 420 | 1647 | 1106.4 | 0.0809 | 0.0828 | 0.001 | 0.0053 | 0.0264 | 0.696 | 0.149 | 0.0382 | 0.164 | 0.0073 | 0.0093 | 0.0162 | 0.0808 | 0.152 | 2509/25R3 | 144.9 | 80.7 | 64.2 | 0 | 0 | 0 | 0 | 17 | 24.4 | 8.8 | 0 | 0 | 25.6 | 0 | 0 | 33.2 | 11.1 | 0 | 0 | 0 | 0 | 0 | 17.4 | 7.4 | 0 | 0 | 0 | 0 | 1581 | 1649 | 1630 | 1647 | 491.1 | 1004.9 | 811 | 1106.4 | 208.75 | 224.42 | 219 | 232.58
2025-09-27 | 39 | Septembre | 2025-09-27 12:34 | 2025-09-27 13:25 | 51666 | 1 | DD13C | 47.75333 | 3 | 62 | 115 | 112.5 | 98.233 | 36.333 | 3355 | 221 | 548 | 4.083 | 28.163 | 47.625 | 60.83 | 78.65 | 0 | 0 | 14.767 | 20.2813 | 21.567 | 27.3125 | 0 | 0 | 0 | 0 | 1800 | 608 | 2400 | 182 | 151 | 0 | 149 | 0 | 0 | 0 | 398 | 1646 | 1034.2 | 0.0639 | 0.068 | 0.001 | 0.0052 | 0.0241 | 0.544 | 0.148 | 0.0477 | 0.15 | 0.0043 | 0.0074 | 0.0226 | 0.0853 | 0.149 | 2509/25R3 | 134.6 | 79.5 | 55.1 | 0 | 0 | 0 | 0 | 13.5 | 24 | 9 | 0 | 0 | 25.5 | 0 | 0 | 31 | 8 | 0 | 0 | 0 | 0 | 0 | 16.3 | 7.3 | 0 | 0 | 0 | 0 | 1606 | 1653 | 1646 |  | 703.6 | 1027.2 | 1034.2 |  | 221.6 | 223.86 | 228.16
2025-09-27 | 39 | Septembre | 2025-09-27 11:37 | 2025-09-27 12:34 | 51665 | 1 | DD13C | 52.56333 | 1 | 61 | 120 | 116.9 | 122.866 | 35.967 | 3515 | 224 | 583 | 4.233 | 28.346 | 48.156 | 61.99 | 80.33 | 0 | 0 | 14.767 | 20.0938 | 21.2 | 28.0313 | 0 | 0 | 0 | 0 | 1800 | 608 | 2400 | 182 | 151 | 0 | 152 | 0 | 0 | 0 | 390 | 1649 | 992.4 | 0.0572 | 0.0803 | 0.001 | 0.0069 | 0.0244 | 0.555 | 0.153 | 0.0346 | 0.146 | 0.0047 | 0.0062 | 0.0221 | 0.03 | 0.154 | 2509/25R3 | 134.8 | 80.4 | 54.4 | 0 | 0 | 0 | 0 | 12.8 | 24.1 | 9.1 | 0 | 0 | 26.1 | 0 | 0 | 31.3 | 7.9 | 0 | 0 | 0 | 0 | 0 | 16 | 7.5 | 0 | 0 | 0 | 0 | 1623 | 1675 | 1657 | 1649 | 654.8 | 966.6 | 966.2 | 992.4 | 207.08 | 207.45 | 217.19 | 223.5
2025-09-27 | 39 | Septembre | 2025-09-27 10:44 | 2025-09-27 11:37 | 51664 | 1 | DD13C | 50.25333 | 8 | 60 | 124 | 124.4 | 122.854 | 38.833 | 3872 | 235 | 745 | 4.183 | 29.641 | 50.938 | 66.56 | 78.7 | 0 | 0 | 15.133 | 20.1875 | 23.7 | 30.7187 | 0 | 0 | 0 | 0 | 1800 | 608 | 2400 | 181 | 152 | 0 | 152 | 0 | 0 | 0 | 420 | 1671 | 1081 | 0.169 | 0.122 | 0.001 | 0.0057 | 0.0223 | 1.04 | 0.122 | 0.0394 | 0.172 | 0.0081 | 0.0088 | 0.0208 | 0.0705 | 0.136 | 2509/25R3 | 134.8 | 78.8 | 56 | 0 | 0 | 0 | 0 | 13.3 | 24.4 | 9.1 | 0 | 0 | 26.7 | 0 | 0 | 29.7 | 7.9 | 0 | 0 | 0 | 0 | 0 | 16.4 | 7.3 | 0 | 0 | 0 | 0 | 1574 | 1634 | 1660 | 1671 | 225.4 | 555.4 | 897.8 | 1081 | 155.26 | 189 | 210.17 | 217.83
2025-09-27 | 39 | Septembre | 2025-09-27 09:51 | 2025-09-27 10:44 | 51663 | 1 | DD13C | 49.92 | 4 | 63 | 125 | 122.1 | 122.709 | 37.717 | 3457 | 225 | 749 | 4.483 | 27.881 | 48.938 | 63.29 | 77.85 | 0 | 0 | 15.533 | 20.5313 | 22.183 | 28.375 | 0 | 0 | 0 | 0 | 1800 | 608 | 2400 | 181 | 152 | 0 | 156 | 0 | 0 | 0 | 398 | 1668 | 1016.7 | 0.0934 | 0.0842 | 0.0031 | 0.0052 | 0.0285 | 0.51 | 0.172 | 0.0432 | 0.175 | 0.0078 | 0.0082 | 0.02 | 0.0828 | 0.179 | 2509/25R3 | 134.7 | 80.7 | 54 | 0 | 0 | 0 | 0 | 13.2 | 24.1 | 9 | 0 | 0 | 26.5 | 0 | 0 | 30.4 | 8 | 0 | 0 | 0 | 0 | 0 | 16.6 | 6.9 | 0 | 0 | 0 | 0 | 1615 | 1668 |  |  | 737.2 | 1016.7 |  |  | 220.14 | 214.96
2025-09-27 | 39 | Septembre | 2025-09-27 08:59 | 2025-09-27 09:51 | 51662 | 1 | DD13C | 48.52 | 3 | 63 | 126 | 127 | 122.703 | 35.733 | 3280 | 220 | 603 | 4 | 31.5 | 47.781 | 60.98 | 80.23 | 0 | 0 | 14.917 | 20.2813 | 20.817 | 27.4688 | 0 | 0 | 0 | 0 | 1800 | 608 | 2400 | 181 | 152 | 0 | 157 | 0 | 0 | 0 | 435 | 1655 | 1166.2 | 0.0585 | 0.0747 | 0.001 | 0.0068 | 0.0284 | 0.522 | 0.159 | 0.0479 | 0.155 | 0.0126 | 0.0085 | 0.0204 | 0.127 | 0.159 | 2509/25R3 | 134.8 | 79.9 | 54.9 | 0 | 0 | 0 | 0 | 13.3 | 24.4 | 9.1 | 0 | 0 | 25.6 | 0 | 0 | 30.6 | 7.9 | 0 | 0 | 0 | 0 | 0 | 16.9 | 7 | 0 | 0 | 0 | 0 | 1641 | 1655 |  |  | 807.7 | 1166.2 |  |  | 212.72 | 232.1
2025-09-27 | 39 | Septembre | 2025-09-27 08:06 | 2025-09-27 08:59 | 51661 | 1 | DD13C | 50.75 | 1 | 61 | 124 | 119.7 | 122.602 | 37.417 | 3368 | 228 | 556 | 3.717 | 33.363 | 49.992 | 63.29 | 80.16 | 0 | 0 | 15.767 | 22.0625 | 21.65 | 27.8984 | 0 | 0 | 0 | 0 | 1800 | 608 | 2400 | 181 | 151 | 0 | 152 | 0 | 0 | 0 | 435 | 1663 | 1148.2 | 0.118 | 0.0709 | 0.001 | 0.0066 | 0.0322 | 0.71 | 0.167 | 0.0381 | 0.158 | 0.0081 | 0.008 | 0.0156 | 0.0917 | 0.152 | 2509/25R3 | 134.9 | 78.8 | 56.1 | 0 | 0 | 0 | 0 | 13.7 | 24 | 10 | 0 | 0 | 24.4 | 0 | 0 | 30.3 | 8.1 | 0 | 0 | 0 | 0 | 0 | 17.3 | 7.1 | 0 | 0 | 0 | 0 | 1623 | 1672 | 1663 |  | 752.6 | 1214.5 | 1148.2 |  | 217.31 | 225.84 | 226.61
2025-09-27 | 39 | Septembre | 2025-09-27 07:07 | 2025-09-27 08:06 | 51660 | 1 | DD13C | 54.94667 | 8 | 60 | 125 | 124.3 | 122.598 | 39.283 | 3497 | 233 | 626 | 3.483 | 35.885 | 51.125 | 65.12 | 78.09 | 0 | 0 | 15.65 | 20.2188 | 23.634 | 30.8437 | 0 | 0 | 0 | 0 | 1800 | 608 | 2400 | 182 | 152 | 0 | 156 | 0 | 0 | 0 | 435 | 1655 | 1146.9 | 0.0539 | 0.0568 | 0.001 | 0.0075 | 0.0259 | 0.401 | 0.143 | 0.05 | 0.146 | 0.0118 | 0.0079 | 0.0099 | 0.118 | 0.145 | 2509/25R3 | 134.3 | 83.4 | 50.9 | 0 | 0 | 0 | 0 | 13.3 | 24.2 | 8.9 | 0 | 0 | 25 | 0 | 0 | 31.1 | 7.9 | 0 | 0 | 0 | 0 | 0 | 17.1 | 6.8 | 0 | 0 | 0 | 0 | 1633 | 1655 |  |  | 960.2 | 1146.9 |  |  | 229.78 | 230.87
2025-09-27 | 39 | Septembre | 2025-09-27 06:11 | 2025-09-27 07:07 | 51659 | 1 | DD13C | 55.52 | 4 | 63 | 125 | 122.7 | 122.574 | 41.87 | 3660 | 230 | 684 | 3.567 | 35.047 | 21.188 | 35.9 | 30.36 | 0 | 0 | 15.283 | 21.1563 | 26.587 | 15.9065 | 0 | 0 | 0 | 0 | 1800 | 608 | 2400 | 182 | 152 | 0 | 153 | 0 | 0 | 0 | 398 | 1647 | 1032.4 | 0.0755 | 0.0698 | 0.001 | 0.0051 | 0.0251 | 0.581 | 0.15 | 0.0425 | 0.142 | 0.0043 | 0.007 | 0.018 | 0.0712 | 0.148 | 2509/25R3 | 134.4 | 80.7 | 53.7 | 0 | 0 | 0 | 0 | 13.9 | 25.1 | 9.4 | 0 | 0 | 22.5 | 0 | 0 | 30.3 | 8.4 | 0 | 0 | 0 | 0 | 0 | 17.2 | 7.6 | 0 | 0 | 0 | 0 | 1563 | 1606 | 1642 | 1647 | 379.9 | 666.9 | 934.9 | 1032.4 | 199.65 | 217.66 | 222.92 | 227.49
2025-09-27 | 39 | Septembre | 2025-09-27 05:12 | 2025-09-27 06:11 | 51658 | 1 | DD13C | 56.86333 | 3 | 63 | 123 | 121.9 | 122.627 | 37.383 | 3476 | 231 | 594 | 3.6 | 34.167 | 50.906 | 64.7 | 81.7 | 0 | 0 | 16.667 | 22.625 | 20.717 | 28.25 | 0 | 0 | 0 | 0 | 1800 | 608 | 2400 | 182 | 152 | 0 | 151 | 0 | 0 | 0 | 435 | 1649 | 1133.6 | 0.0563 | 0.0733 | 0.001 | 0.0082 | 0.0254 | 0.598 | 0.145 | 0.0434 | 0.15 | 0.0078 | 0.0078 | 0.0157 | 0.065 | 0.143 | 2509/25R3 | 133.9 | 78.5 | 55.4 | 0 | 0 | 0 | 0 | 12.8 | 24.4 | 9.9 | 0 | 0 | 23.3 | 0 | 0 | 30.1 | 8.6 | 0 | 0 | 0 | 0 | 0 | 17.3 | 7.5 | 0 | 0 | 0 | 0 | 1625 | 1661 | 1647 | 1649 | 674.5 | 902.4 | 982.2 | 1133.6 | 208.17 | 210 | 223.83 | 233.28
2025-09-26 | 39 | Septembre | 2025-09-27 04:14 | 2025-09-27 05:12 | 51657 | 1 | DD13C | 55.36667 | 1 | 60 | 126 | 120.1 | 98.155 | 39.567 | 3738 | 234 | 820 | 3.517 | 35.829 | 52.938 | 68.46 | 80.28 | 0 | 0 | 16.733 | 22.5625 | 22.834 | 30.3437 | 0 | 0 | 0 | 0 | 1800 | 609 | 2400 | 182 | 152 | 0 | 152 | 0 | 0 | 0 | 383 | 1645 | 965.4 | 0.0819 | 0.0843 | 0.001 | 0.0061 | 0.0254 | 0.689 | 0.136 | 0.0379 | 0.155 | 0.0124 | 0.0084 | 0.0148 | 0.0886 | 0.137 | 2509/25R3 | 134.7 | 80.3 | 54.4 | 0 | 0 | 0 | 0 | 13.4 | 25.1 | 9.6 | 0 | 0 | 23.4 | 0 | 0 | 30 | 8.7 | 0 | 0 | 0 | 0 | 0 | 17.4 | 7.1 | 0 | 0 | 0 | 0 | 1582 | 1649 | 1645 |  | 479 | 842.7 | 965.4 |  | 206.37 | 211.49 | 223.65
2025-09-26 | 39 | Septembre | 2025-09-27 03:09 | 2025-09-27 04:14 | 51656 | 1 | DD13C | 62.53 | 8 | 60 | 123 | 122.2 | 122.567 | 39.433 | 3576 | 240 | 751 | 3.5 | 35.143 | 51.281 | 66.06 | 78.03 | 0 | 0 | 16.783 | 22.0313 | 22.65 | 29.1875 | 0 | 0 | 0 | 0 | 1800 | 608 | 2400 | 182 | 152 | 0 | 151 | 0 | 0 | 0 | 398 | 1656 | 1018.9 | 0.0762 | 0.0838 | 0.001 | 0.007 | 0.028 | 0.488 | 0.146 | 0.0418 | 0.166 | 0.0178 | 0.0082 | 0.0151 | 0.0695 | 0.142 | 2509/25R3 | 135.5 | 78.8 | 56.7 | 0 | 0 | 0 | 0 | 13.4 | 24.1 | 9.5 | 0 | 0 | 24.6 | 0 | 0 | 30.1 | 9.1 | 0 | 0 | 0 | 0 | 0 | 17.5 | 7.2 | 0 | 0 | 0 | 0 | 1645 | 1642 | 1656 |  | 823.3 | 839.3 | 1018.9 |  | 211.95 | 215 | 221.64
2025-09-26 | 39 | Septembre | 2025-09-27 02:13 | 2025-09-27 03:09 | 51655 | 1 | DD13C | 54.02 | 4 | 62 | 121 | 115.8 | 122.806 | 40.55 | 3736 | 236 | 815 | 3.7 | 32.703 | 52.969 | 68.47 | 78.38 | 0 | 0 | 16.267 | 22.1328 | 24.284 | 30.7813 | 0 | 0 | 0 | 0 | 1800 | 608 | 2400 | 181 | 152 | 0 | 154 | 0 | 0 | 0 | 398 | 1667 | 1034.2 | 0.109 | 0.0953 | 0.001 | 0.0053 | 0.029 | 0.571 | 0.16 | 0.0417 | 0.176 | 0.0125 | 0.0099 | 0.0185 | 0.0741 | 0.163 | 2509/25R3 | 135 | 78.6 | 56.4 | 0 | 0 | 0 | 0 | 13.2 | 24.4 | 10.4 | 0 | 0 | 22.8 | 0 | 0 | 30.3 | 8.6 | 0 | 0 | 0 | 0 | 0 | 17.9 | 7.4 | 0 | 0 | 0 | 0 | 1591 | 1625 | 1667 |  | 366.6 | 651.6 | 1034.2 |  | 181.81 | 205.63 | 216.76
2025-09-26 | 39 | Septembre | 2025-09-27 01:06 | 2025-09-27 02:13 | 51654 | 1 | DD13C | 63.63 | 3 | 64 | 127 | 125.9 | 122.725 | 41.317 | 3881 | 242 | 903 | 3.5 | 36.286 | 54.438 | 70.76 | 79.05 | 0 | 0 | 16.6 | 22.625 | 24.717 | 31.8125 | 0 | 0 | 0 | 0 | 1800 | 609 | 2400 | 183 | 152 | 0 | 152 | 0 | 0 | 0 | 383 | 1653 | 978.6 | 0.0785 | 0.0753 | 0.001 | 0.0049 | 0.0276 | 0.816 | 0.163 | 0.0414 | 0.155 | 0.0109 | 0.0083 | 0.0169 | 0.0871 | 0.153 | 2509/25R3 | 134.7 | 79.4 | 55.3 | 0 | 0 | 0 | 0 | 13.1 | 24.4 | 9.4 | 0 | 0 | 21.7 | 0 | 0 | 31.6 | 9.3 | 0 | 0 | 0 | 0 | 0 | 17.4 | 7.8 | 0 | 0 | 0 | 0 | 1585 | 1598 | 1654 | 1653 | 620.6 | 621.7 | 790.1 | 978.6 | 223.79 | 216.85 | 204.04 | 220.3
2025-09-26 | 39 | Septembre | 2025-09-26 18:36 | 2025-09-27 01:06 | 51653 | 1 | DD13C | 61.98 | 1 | 62 | 123 | 120 | 123.291 | 40.95 | 3691 | 234 | 880 | 2.717 | 45.276 | 51.688 | 67.31 | 75.73 | 0 | 0 | 17.283 | 22.5313 | 23.667 | 29.0938 | 0 | 0 | 0 | 0 | 1800 | 608 | 2400 | 183 | 152 | 0 | 152 | 0 | 0 | 0 | 435 | 1652 | 1169 | [7 empty] | 0.0379 | 0.149 | 0.0151 | 0.0106 | 0.0196 | 0.07 | 0.144 | 2509/25R3 | 134.9 | 78.6 | 56.3 | 0 | 0 | 0 | 0 | 14.3 | 24.2 | 9 | 0 | 0 | 29.2 | 0 | 0 | 31.1 | 9.4 | 0 | 0 | 0 | 0 | 0 | 17.7 | 0 | 0 | 0 | 0 | 0 | 1602 | 1636 | 1630 | 1652 | 263.6 | 868.3 | 855.9 | 1169 | 151.58 | 220.75 | 222.96 | 233.9
2025-09-26 | 39 | Septembre | 2025-09-26 17:39 | 2025-09-26 18:36 | 51652 | 1 | P355N2 | 54.3 | 3 | 63 | 131 | 129.6 | 107.073 | 40.267 | 3483 | 236 | 1386 | 4.2 | 31.19 | 53.438 | 70.53 | 79.62 | 0 | 0 | 16.383 | 22.4688 | 23.883 | 30.9375 | 0 | 0 | 0 | 0 | 1800 | 660 | 2420 | 181 | 152 | 1811 | 0 | 123 | 0 | 0 | 268 | 1643 | 627.4 | 0.0692 | 0.0905 | 0.001 | 0.0068 | 0.0311 | 0.291 | 0.123 | 0.155 | 1.15 | 0.0813 | 0.0097 | 0.0089 | 0.0579 | 0.134 | 2509/25R1 | 133.8 | 79.4 | 54.4 | 0 | 10.8 | 0 | 0 | 17.4 | 22.8 | 6.7 | 0 | 0 | 24.1 | 0 | 0 | 21.8 | 8.2 | 0 | 0 | 0 | 0 | 0 | 15.3 | 0 | 0 | 0 | 0 | 0 | 1582 | 1614 | 1630 | 1643 | 524.2 | 620.1 | 568.8 | 627.4 | 213.01 | 207.96 | 192.93 | 193.07
2025-09-26 | 39 | Septembre | 2025-09-26 15:56 | 2025-09-26 17:39 | 51651 | 1 | P355N2 | 103.57 | 1 | 61 | 129 | 125.8 | 131.112 | 40.1 | 3469 | 232 | 1445 | 3.883 | 33.219 | 53.75 | 71.02 | 80.42 | 0 | 0 | 15.617 | 20.9688 | 24.483 | 32.75 | 0 | 0 | 0 | 0 | 1800 | 660 | 2400 | 182 | 152 | 1816 | 0 | 122 | 0 | 0 | 345 | 1633 | 849.1 | 0.0498 | 0.0759 | 0.001 | 0.0076 | 0.0306 | 0.456 | 0.135 | 0.156 | 1.16 | 0.0818 | 0.0105 | 0.017 | 0.0851 | 0.137 | 2509/25R1 | 134.9 | 79.8 | 55.1 | 0 | 10.4 | 0 | 0 | 18.1 | 22.8 | 6.5 | 0 | 0 | 23.9 | 0 | 0 | 21.9 | 7.9 | 0 | 0 | 0 | 0 | 0 | 15.7 | 0 | 0 | 0 | 0 | 0 | 1583 | 1599 | 1643 | 1633 | 695.6 | 731.7 | 937.1 | 849.1 | 233.27 | 228.29 | 222.55 | 220.74
2025-09-26 | 39 | Septembre | 2025-09-26 14:46 | 2025-09-26 15:56 | 51650 | 1 | P355N2 | 67.04667 | 7 | 57 | 127 | 126.6 | 128.677 | 40.867 | 3475 | 237 | 1130 | 4.283 | 29.65 | 52.477 | 68.49 | 77.04 | 0 | 0 | 18.234 | 22.8125 | 22.633 | 29.6016 | 0 | 0 | 0 | 0 | 1800 | 660 | 2370 | 181 | 152 | 1815 | 0 | 126 | 0 | 0 | 365 | 1657 | 761.1 | 0.0669 | 0.0911 | 0.001 | 0.0058 | 0.0246 | 0.593 | 0.127 | 0.152 | 1.16 | 0.0704 | 0.0105 | 0.0193 | 0.0545 | 0.127 | 2509/25R1 | 134.6 | 78.4 | 56.2 | 0 | 10.6 | 0 | 0 | 18.3 | 22.9 | 6.6 | 0 | 0 | 22.8 | 0 | 0 | 21.8 | 8.2 | 0 | 0 | 0 | 0 | 0 | 15.9 | 0 | 0 | 0 | 0 | 0 | 1654 | 1594 | 1636 | 1657 | 197.4 | 481.1 | 679.9 | 761.1 | 102.16 | 200.17 | 202.78 | 199.67
2025-09-26 | 39 | Septembre | 2025-09-26 13:44 | 2025-09-26 14:46 | 51649 | 1 | P355N2 | 56.48 | 8 | 59 | 126 | 123.5 | 123.6 | 40.033 | 3305 | 225 | 1213 | 3.883 | 32.446 | 53.414 | 69.21 | 80.06 | 0 | 0 | 16.983 | 23.1641 | 23.049 | 29.71887 | 0 | 0 | 0 | 0 | 1800 | 662 | 2440 | 182 | 152 | 1818 | 0 | 123 | 0 | 0 | 275 | 1652 | 193.1 | 0.0737 | 0.0684 | 0.0018 | 0.0056 | 0.026 | 0.491 | 0.134 | 0.162 | 1.16 | 0.0843 | 0.0102 | 0.0184 | 0.132 | 0.134 | 2509/25R1 | 132.6 | 77.7 | 54.9 | 0 | 10.7 | 0 | 0 | 17.8 | 22.4 | 6.8 | 0 | 0 | 22.5 | 0 | 0 | 21.7 | 7.7 | 0 | 0 | 0 | 0 | 0 | 15.8 | 0 | 0 | 0 | 0 | 0 | 1585 | 1639 | 1652 | 1652 | 523.8 | 647 | 193.1 | 193.1 | 211.32 | 197.51 | 101.63 | 101.63
2025-09-26 | 39 | Septembre | 2025-09-26 12:49 | 2025-09-26 13:44 | 51648 | 1 | DD13C | 52.46333 | 3 | 62 | 127 | 126 | 119.381 | 38.917 | 3502 | 223 | 1082 | 4.233 | 30 | 52.812 | 68.66 | 81.42 | 0 | 0 | 15.3 | 21.0313 | 23.617 | 31.75 | 0 | 0 | 0 | 0 | 1800 | 609 | 2400 | 182 | 152 | 0 | 149 | 0 | 0 | 0 | 435 | 1653 | 1135.1 | 0.0469 | 0.0604 | 0.001 | 0.0071 | 0.0264 | 0.491 | 0.151 | 0.035 | 0.155 | 0.0109 | 0.0095 | 0.0169 | 0.105 | 0.147 | 2509/25R3 | 134.4 | 77.6 | 56.8 | 0 | 0 | 0 | 0 | 13.5 | 24 | 9.1 | 0 | 0 | 26.4 | 0 | 0 | 29.8 | 8.3 | 0 | 0 | 0 | 0 | 0 | 16.3 | 0 | 0 | 0 | 0 | 0 | 1599 | 1613 | 1626 | 1653 | 854.4 | 911.8 | 953.1 | 1135.1 | 239.69 | 236.85 | 233.04 | 231.2
2025-09-26 | 39 | Septembre | 2025-09-26 11:50 | 2025-09-26 12:49 | 51647 | 1 | DD13C | 58.9 | 1 | 61 | 125 | 122.7 | 122.288 | 40.433 | 3698 | 230 | 1019 | 4.25 | 29.412 | 52.156 | 68.36 | 77.4 | 0 | 0 | 14.817 | 20.0313 | 25.617 | 32.06245 | 0 | 0 | 0 | 0 | 1800 | 610 | 2400 | 181 | 152 | 0 | 148 | 0 | 0 | 0 | 428 | 1630 | 1027 | 0.0458 | 0.0691 | 0.001 | 0.0087 | 0.0296 | 0.493 | 0.148 | 0.0542 | 0.149 | 0.0101 | 0.01 | 0.0206 | 0.0828 | 0.153 | 2509/25R3 | 133 | 79.7 | 53.3 | 0 | 0 | 0 | 0 | 12.7 | 23.6 | 8.8 | 0 | 0 | 25.9 | 0 | 0 | 30.8 | 8.2 | 0 | 0 | 0 | 0 | 0 | 16.2 | 0 | 0 | 0 | 0 | 0 | 1613 | 1620 | 1616 | 1630 | 832.6 | 906.1 | 892.4 | 1027 | 230.17 | 232.58 | 233.64 | 236.35
2025-09-26 | 39 | Septembre | 2025-09-26 10:55 | 2025-09-26 11:50 | 51646 | 1 | DD13C | 55.12 | 7 | 57 | 123 | 124 | 98.292 | 39.383 | 3555 | 227 | 737 | 4.15 | 29.639 | 52.531 | 67.13 | 80.03 | 0 | 0 | 14.833 | 20.25 | 24.55 | 32.2188 | 0 | 0 | 0 | 0 | 1800 | 609 | 2400 | 182 | 151 | 0 | 149 | 0 | 0 | 0 | 435 | 1630 | 1106.4 | 0.0508 | 0.0564 | 0.001 | 0.0056 | 0.0246 | 0.518 | 0.166 | 0.0236 | 0.145 | 0.0053 | 0.0084 | 0.0188 | 0.0699 | 0.164 | 2509/25R3 | 135.5 | 79.8 | 55.7 | 0 | 0 | 0 | 0 | 12.9 | 23.6 | 10.3 | 0 | 0 | 26.1 | 0 | 0 | 30.7 | 8 | 0 | 0 | 0 | 0 | 0 | 16.4 | 0 | 0 | 0 | 0 | 0 | 1650 | 1580 | 1605 | 1630 | 191.2 | 780.8 | 953.5 | 1106.4 | 101.98 | 243.41 | 244.49 | 241.82
2025-09-26 | 39 | Septembre | 2025-09-26 09:51 | 2025-09-26 10:55 | 51645 | 1 | DD13C | 59.23 | 8 | 59 | 126 | 123.7 | 122.937 | 41.75 | 3894 | 238 | 914 | 4.45 | 28.315 | 54.531 | 70.92 | 78.37 | 0 | 0 | 16.833 | 22.625 | 24.916 | 31.87495 | 0 | 0 | 0 | 0 | 1800 | 609 | 2400 | 182 | 152 | 0 | 0 | 0 | 0 | 0 | 435 | 1638 | 1105.2 | 0.0394 | 0.0699 | 0.001 | 0.0068 | 0.023 | 0.476 | 0.135 | 0.0474 | 0.0675 | 0.0036 | 0.0085 | 0.0222 | 0.138 | 0.134 | 2509/25R3 | 135.3 | 76.9 | 58.4 | 0 | 0 | 0 | 0 | 13.7 | 23.9 | 8.2 | 0 | 0 | 28 | 0 | 0 | 30.2 | 8.1 | 0 | 0 | 0 | 0 | 0 | 16.1 | 0 | 0 | 0 | 0 | 0 | 1601 | 1653 | 1593 | 1638 | 663.4 | 195.9 | 912.6 | 1105.2 | 220 | 102.14 | 247.8 | 237.39
2025-09-26 | 39 | Septembre | 2025-09-26 08:58 | 2025-09-26 09:51 | 51644 | 1 | DD13C | 52.53 | 3 | 63 | 127 | 126.4 | 123.205 | 39.05 | 3617 | 225 | 687 | 4.467 | 28.433 | 51.008 | 65.58 | 78.37 | 0 | 0 | 15.2 | 20.75 | 23.85 | 30.2265 | 0 | 0 | 0 | 0 | 1800 | 608 | 2400 | 181 | 152 | 0 | 293 | 0 | 0 | 0 | 398 | 1630 | 1038.4 | 0.0588 | 0.0648 | 0.001 | 0.0062 | 0.0262 | 0.594 | 0.14 | 0.0349 | 0.149 | 0.0085 | 0.0091 | 0.0219 | 0.0686 | 0.134 | 2509/25R3 | 134.4 | 77.2 | 57.2 | 0 | 0 | 0 | 0 | 13.3 | 23.5 | 9.1 | 0 | 0 | 28.2 | 0 | 0 | 29.9 | 6.7 | 0 | 0 | 0 | 0 | 0 | 16.3 | 0 | 0 | 0 | 0 | 0 | 1589 | 1614 | 1630 |  | 793.2 | 990 | 1038.4 |  | 239.67 | 242.36 | 237.16
2025-09-26 | 39 | Septembre | 2025-09-26 07:59 | 2025-09-26 08:58 | 51643 | 1 | DD13C | 54.73 | 1 | 62 | 124 | 122.3 | 123.397 | 40.083 | 3975 | 234 | 796 | 4.4 | 28.182 | 51.969 | 68.1 | 77.79 | 0 | 0 | 15.583 | 21.0625 | 24.501 | 30.87495 | 0 | 0 | 0 | 0 | 1800 | 609 | 2400 | 182 | 152 | 0 | 147 | 0 | 0 | 0 | 435 | 1659 | 1265.6 | 0.0588 | 0.0625 | 0.001 | 0.0076 | 0.0273 | 0.498 | 0.151 | 0.0306 | 0.163 | 0.0065 | 0.0105 | 0.0188 | 0.0486 | 0.149 | 2509/25R3 | 133.7 | 81.5 | 52.2 | 0 | 0 | 0 | 0 | 12.9 | 23.9 | 8.1 | 0 | 0 | 26.7 | 0 | 0 | 30.2 | 7.1 | 0 | 0 | 0 | 0 | 0 | 16.9 | 0 | 0 | 0 | 0 | 0 | 1635 | 1617 | 1659 |  | 667.2 | 27 | 1265.6 |  | 201.94 | -24.05 | 235.93
2025-09-26 | 39 | Septembre | 2025-09-26 06:53 | 2025-09-26 07:59 | 51642 | 1 | DD13C | 63.34667 | 7 | 57 | 121 | 121.9 | 123.285 | 37.733 | 3420 | 222 | 719 | 4.533 | 26.691 | 50.719 | 64.82 | 80.65 | 0 | 0 | 16 | 21.5313 | 21.733 | 29.1875 | 0 | 0 | 0 | 0 | 2100 | 609 | 2420 | 181 | 152 | 0 | 146 | 0 | 0 | 0 | 435 | 1656 | 1144.9 | 0.0382 | 0.0877 | 0.001 | 0.0094 | 0.0246 | 0.395 | 0.163 | 0.036 | 0.16 | 0.008 | 0.0099 | 0.0153 | 0.0572 | 0.16 | 2509/25R3 | 132.2 | 76.4 | 55.8 | 0 | 0 | 0 | 0 | 13.3 | 24 | 5 | 0 | 0 | 30 | 0 | 0 | 30.1 | 5.8 | 0 | 0 | 0 | 0 | 0 | 16.6 | 0 | 0 | 0 | 0 | 0 | 1593 | 1634 | 1656 |  | 640.8 | 941.5 | 1144.9 |  | 221.8 | 227.79 | 230.2
2025-09-26 | 39 | Septembre | 2025-09-26 05:47 | 2025-09-26 06:53 | 51641 | 1 | DD13C | 62.78 | 8 | 61 | 122 | 121.5 | 123.17 | 40.633 | 3554 | 239 | 860 | 4.6 | 26.522 | 51.562 | 66.72 | 76.14 | 0 | 0 | 17.95 | 23.1563 | 22.683 | 28.375 | 0 | 0 | 0 | 0 | 1800 | 609 | 2400 | 182 | 151 | 0 | 149 | 0 | 0 | 0 | 405 | 1658 | 1058.5 | 0.0525 | 0.0712 | 0.001 | 0.006 | 0.0239 | 0.269 | 0.132 | 0.0302 | 0.157 | 0.0084 | 0.0079 | 0.0148 | 0.0542 | 0.129 | 2509/25R3 | 134.5 | 78.8 | 55.7 | 0 | 0 | 0 | 0 | 12.3 | 23.8 | 8.7 | 0 | 0 | 27.7 | 0 | 0 | 29.9 | 6.7 | 0 | 0 | 0 | 0 | 0 | 18.1 | 0 | 0 | 0 | 0 | 0 | 1617 | 1658 |  |  | 761.5 | 1058.5 |  |  | 221.43 | 223.35
2025-09-25 | 39 | Septembre | 2025-09-26 04:49 | 2025-09-26 05:47 | 51640 | 1 | DD13C | 54.35333 | 3 | 63 | 124 | 128 | 122.476 | 39.367 | 3735 | 228 | 913 | 4.417 | 28.075 | 51.375 | 67.24 | 78.3 | 0 | 0 | 15.95 | 21.7813 | 23.417 | 29.5625 | 0 | 0 | 0 | 0 | 1800 | 609 | 2400 | 181 | 152 | 0 | 147 | 0 | 0 | 0 | 495 | 1664 | 1225.2 | 0.0646 | 0.0914 | 0.001 | 0.0062 | 0.023 | 0.621 | 0.129 | 0.0364 | 0.166 | 0.0119 | 0.0087 | 0.012 | 0.0478 | 0.128 | 2509/25R3 | 134.9 | 78.6 | 56.3 | 0 | 0 | 0 | 0 | 13.8 | 23.3 | 9.1 | 0 | 0 | 26.1 | 0 | 0 | 30.8 | 6.7 | 0 | 0 | 0 | 0 | 0 | 17.5 | 0 | 0 | 0 | 0 | 0 | 1623 | 1633 | 1664 | 1664 | 803 | 837.5 | 1225.2 | 1225.2 | 222.07 | 219.73 | 230.83 | 230.83
2025-09-25 | 39 | Septembre | 2025-09-26 03:51 | 2025-09-26 04:49 | 51639 | 1 | DD13C | 55.38 | 1 | 62 | 125 | 122.8 | 122.694 | 39.317 | 3693 | 230 | 619 | 4.267 | 29.297 | 52 | 66.54 | 79.35 | 0 | 0 | 15.9 | 21.6563 | 23.417 | 30.2812 | 0 | 0 | 0 | 0 | 1800 | 609 | 2400 | 181 | 152 | 0 | 143 | 0 | 0 | 0 | 435 | 1665 | 1223 | 0.0648 | 0.073 | 0.001 | 0.0058 | 0.0249 | 0.365 | 0.135 | 0.0297 | 0.152 | 0.0104 | 0.0096 | 0.019 | 0.0482 | 0.13 | 2509/25R3 | 134.8 | 78.4 | 56.4 | 0 | 0 | 0 | 0 | 13.2 | 24.3 | 9.1 | 0 | 0 | 26.4 | 0 | 0 | 29.9 | 7.3 | 0 | 0 | 0 | 0 | 0 | 17.4 | 0 | 0 | 0 | 0 | 0 | 1600 | 1629 | 1662 | 1665 | 733.5 | 856.2 | 1219.3 | 1223 | 227.93 | 223.53 | 231.56 | 230.16
2025-09-25 | 39 | Septembre | 2025-09-26 02:57 | 2025-09-26 03:51 | 51638 | 1 | DD13C | 50.77 | 7 | 57 | 124 | 123.6 | 122.843 | 38.3 | 3546 | 229 | 581 | 4.5 | 27.556 | 51.719 | 65.66 | 81.02 | 0 | 0 | 15.85 | 22 | 22.45 | 29.6563 | 0 | 0 | 0 | 0 | 1800 | 609 | 2400 | 181 | 152 | 0 | 150 | 0 | 0 | 0 | 405 | 1655 | 1049.5 | 0.0833 | 0.0819 | 0.0013 | 0.0073 | 0.0622 | 0.881 | 0.147 | 0.0457 | 0.161 | 0.0097 | 0.0085 | 0.0224 | 0.0576 | 0.147 | 2509/25R3 | 134.4 | 77.5 | 56.9 | 0 | 0 | 0 | 0 | 13.7 | 24.5 | 9.3 | 0 | 0 | 23.1 | 0 | 0 | 30.1 | 7.6 | 0 | 0 | 0 | 0 | 0 | 18.5 | 0 | 0 | 0 | 0 | 0 | 1606 | 1638 | 1655 |  | 723.2 | 928.5 | 1049.5 |  | 223.62 | 224.59 | 224.35
2025-09-25 | 39 | Septembre | 2025-09-26 01:59 | 2025-09-26 02:57 | 51637 | 1 | DD13C | 54.15 | 8 | 60 | 124 | 122.2 | 122.841 | 39.417 | 3608 | 230 | 640 | 5.833 | 21.257 | 52.867 | 67.24 | 80.47 | 0 | 0 | 16.233 | 22.4609 | 23.183 | 30.3438 | 0 | 0 | 0 | 0 | 1800 | 609 | 2400 | 182 | 152 | 0 | 147 | 0 | 0 | 0 | 405 | 1660 | 1085.9 | 0.0476 | 0.0767 | 0.001 | 0.0058 | 0.0221 | 0.692 | 0.146 | 0.0354 | 0.157 | 0.0102 | 0.0076 | 0.018 | 0.0735 | 0.14 | 2509/25R3 | 134.6 | 77.5 | 57.1 | 0 | 0 | 0 | 0 | 13.1 | 24.2 | 10 | 0 | 0 | 27 | 0 | 0 | 29.8 | 6.8 | 0 | 0 | 0 | 0 | 0 | 16.3 | 0 | 0 | 0 | 0 | 0 | 1676 | 1660 |  |  | 1281.9 | 1085.9 |  |  | 227.63 | 224.14
2025-09-25 | 39 | Septembre | 2025-09-26 01:00 | 2025-09-26 01:59 | 51636 | 1 | DD13C | 58.8 | 3 | 63 | 120 | 119.6 | 98.392 | 39 | 3748 | 233 | 719 | 7.05 | 17.021 | 51.32 | 66.45 | 78.95 | 0 | 0 | 16.6 | 22.4375 | 22.4 | 28.8515 | 0 | 0 | 0 | 0 | 1800 | 609 | 2400 | 180 | 152 | 0 | 146 | 0 | 0 | 0 | 383 | 1633 | 969.5 | 0.0741 | 0.0703 | 0.001 | 0.0041 | 0.0199 | 1.06 | 0.134 | 0.0339 | 0.149 | 0.0114 | 0.008 | 0.0127 | 0.0615 | 0.127 | 2509/25R3 | 134.4 | 77.6 | 56.8 | 0 | 0 | 0 | 0 | 14 | 24.3 | 9.2 | 0 | 0 | 25.6 | 0 | 0 | 29.6 | 8.2 | 0 | 0 | 0 | 0 | 0 | 16.3 | 0 | 0 | 0 | 0 | 0 | 1611 | 1636 | 1638 | 1633 | 723.1 | 829.6 | 904.5 | 969.5 | 220.89 | 217.4 | 222.67 | 230.48
2025-09-25 | 39 | Septembre | 2025-09-25 19:24 | 2025-09-26 01:00 | 51635 | 1 | DD13C | 53.62 | 1 | 61 | 121 | 117.4 | 123.121 | 41.667 | 3974 | 239 | 859 | 8.167 | 14.816 | 54 | 70.41 | 77.76 | 17.3 | 22.625 | 0 | 0 | 12.083 | 15.9377 | 0 | 0 | 12.283 | 15.406 | 1800 | 609 | 2400 | 182 | 152 | 0 | 149 | 0 | 0 | 0 | 383 | 1670 | 966.2 | 0.149 | 0.108 | 0.0017 | 0.0052 | 0.0217 | 0.94 | 0.121 | 0.0385 | 0.169 | 0.0143 | 0.0068 | 0.012 | 0.0473 | 0.124 | 2509/25R3 | 138.1 | 80.4 | 57.7 | 0 | 0 | 0 | 0 | 14.4 | 26.8 | 10.5 | 0 | 0 | 26 | 0 | 0 | 16.8 | 24.3 | 0 | 0 | 0 | 0 | 0 | 19.3 | 0 | 0 | 0 | 0 | 0 | 1601 | 1640 | 1660 | 1670 | 260.2 | 722.4 | 823.7 | 966.2 | 151.17 | 205.06 | 203.84 | 210.13
2025-09-25 | 39 | Septembre | 2025-09-25 18:19 | 2025-09-25 19:24 | 51634 | 1 | S275JR1 | 64.98 | 8 | 60 | 131 | 129.6 | 113.08 | 40.017 | 3568 | 230 | 803 | 2.05 | 63.902 | 51.992 | 66.92 | 77.96 | 0 | 0 | 14.85 | 19.15619 | 25.167 | 32.7813 | 0 | 0 | 0 | 0 | 1800 | 661 | 2400 | 182 | 152 | 1194 | 0 | 0 | 0 | 0 | 298 | 1683 | 736.7 | 0.0748 | 0.0943 | 0.001 | 0.0068 | 0.0258 | 0.784 | 0.135 | 0.0561 | 0.3 | 0.021 | 0.0077 | 0.0046 | 0.0403 | 0.143 | 2509/24R4 | 120.9 | 70.3 | 50.6 | 0 | 0 | 0 | 0 | 13.4 | 22.7 | 7.7 | 0 | 0 | 26.7 | 0 | 0 | 27.3 | 6.6 | 0 | 0 | 0 | 0 | 0 | 16.5 | 0 | 0 | 0 | 0 | 0 | 1591 | 1683 |  |  | 460.9 | 736.7 |  |  | 198.65 | 183.17
2025-09-25 | 39 | Septembre | 2025-09-25 17:24 | 2025-09-25 18:19 | 51633 | 1 | S275JR1 | 50.53667 | 3 | 63 | 124 | 121.7 | 121.653 | 38.883 | 3651 | 233 | 1037 | 2.1 | 59.048 | 51.195 | 67.34 | 79 | 0 | 0 | 16.2 | 21.9063 | 22.683 | 29.1952 | 0 | 0 | 0 | 0 | 1800 | 661 | 2400 | 181 | 152 | 1189 | 0 | 0 | 0 | 0 | 238 | 1671 | 536.1 | 0.171 | 0.121 | 0.001 | 0.0073 | 0.027 | 0.977 | 0.141 | 0.119 | 0.794 | 0.008 | 0.0098 | 0.018 | 0.0436 | 0.132 | 2509/24R4 | 124.3 | 78.5 | 45.8 | 0 | 0 | 0 | 0 | 7.6 | 16.2 | 9.8 | 0 | 0 | 33.5 | 0 | 0 | 26.6 | 11.1 | 0 | 0 | 0 | 0 | 0 | 12.7 | 6.8 | 0 | 0 | 0 | 0 | 1563 | 1640 | 1664 | 1671 | 1 | 338.1 | 523.4 | 536.1 | -237.47 | 149.28 | 168.37 | 166.33
2025-09-25 | 39 | Septembre | 2025-09-25 16:08 | 2025-09-25 17:24 | 51632 | 1 | P355N2 | 75.58 | 1 | 62 | 132 | 129.7 | 122.239 | 39.917 | 3558 | 233 | 1088 | 2.55 | 51.765 | 51.781 | 67.86 | 77.83 | 0 | 0 | 14.8 | 19.8438 | 25.117 | 31.9063 | 0 | 0 | 0 | 0 | 1800 | 660 | 2400 | 182 | 152 | 1814 | 0 | 124 | 0 | 0 | 298 | 1643 | 763.6 | 0.0614 | 0.0677 | 0.001 | 0.0052 | 0.0276 | 0.818 | 0.136 | 0.168 | 1.1 | 0.0762 | 0.0095 | 0.0213 | 0.0719 | 0.138 | 2509/24R2 | 134.8 | 76.8 | 58 | 0 | 11.6 | 0 | 0 | 13.7 | 13.3 | 6.4 | 0 | 0 | 33.8 | 0 | 0 | 22.1 | 13.3 | 0 | 0 | 0 | 0 | 0 | 14.5 | 6.1 | 0 | 0 | 0 | 0 | 1652 | 1601 | 1631 | 1643 | 192.5 | 595.2 | 704.3 | 763.6 | 101.4 | 212.02 | 208.09 | 207.51
2025-09-25 | 39 | Septembre | 2025-09-25 14:47 | 2025-09-25 16:08 | 51631 | 1 | P355N2 | 81.47 | 7 | 57 | 126 | 124.4 | 119.053 | 39.8 | 3525 | 229 | 896 | 2.283 | 55.182 | 52 | 67.17 | 78.39 | 0 | 0 | 16.85 | 21.59375 | 22.95 | 30.3125 | 0 | 0 | 0 | 0 | 1800 | 660 | 2400 | 182 | 152 | 1816 | 0 | 124 | 0 | 0 | 360 | 1673 | 892.5 | 0.0932 | 0.0954 | 0.001 | 0.0061 | 0.0261 | 1.38 | 0.129 | 0.166 | 1.15 | 0.0767 | 0.0106 | 0.016 | 0.0804 | 0.132 | 2509/24R2 | 134.8 | 75.2 | 59.6 | 0 | 10.9 | 0 | 0 | 12.8 | 13.6 | 6 | 0 | 0 | 33.7 | 0 | 0 | 21.8 | 14.3 | 0 | 0 | 0 | 0 | 0 | 14.3 | 7.4 | 0 | 0 | 0 | 0 | 1612 | 1625 | 1673 |  | 450.4 | 586.8 | 892.5 |  | 185.54 | 197.93 | 202.68
2025-09-25 | 39 | Septembre | 2025-09-25 13:53 | 2025-09-25 14:47 | 51630 | 1 | P355N2 | 51.28333 | 8 | 61 | 123 | 123.8 | 118.239 | 39.583 | 3511 | 228 | 880 | 3.033 | 40.549 | 52.25 | 67.31 | 79.2 | 0 | 0 | 16.017 | 21.8438 | 23.567 | 30.375 | 0 | 0 | 0 | 0 | 1800 | 660 | 2400 | 182 | 152 | 1817 | 0 | 122 | 0 | 0 | 298 | 1668 | 760.3 | 0.0966 | 0.0826 | 0.001 | 0.0055 | 0.0259 | 0.53 | 0.127 | 0.163 | 1.18 | 0.0815 | 0.0112 | 0.0134 | 0.054 | 0.13 | 2509/24R2 | 133.5 | 74.5 | 59 | 0 | 11.1 | 0 | 0 | 13.4 | 12.8 | 6.4 | 0 | 0 | 34.7 | 0 | 0 | 21.9 | 13.3 | 0 | 0 | 0 | 0 | 0 | 13 | 6.9 | 0 | 0 | 0 | 0 | 1588 | 1652 | 1668 |  | 373.7 | 622.1 | 760.3 |  | 184.85 | 187.57 | 193.62
2025-09-25 | 39 | Septembre | 2025-09-25 12:56 | 2025-09-25 13:53 | 51629 | 1 | P355N2 | 56.52 | 3 | 63 | 126 | 129.8 | 124.014 | 40.583 | 3748 | 230 | 1330 | 2.85 | 44.211 | 54.219 | 71.85 | 80.16 | 0 | 0 | 15.867 | 21.6875 | 24.717 | 32.21895 | 0 | 0 | 0 | 0 | 1800 | 660 | 2400 | 182 | 152 | 1814 | 0 | 123 | 0 | 0 | 275 | 1634 | 657.4 | 0.081 | 0.0829 | 0.001 | 0.0089 | 0.0294 | 0.435 | 0.121 | 0.167 | 1.15 | 0.0847 | 0.0169 | 0.023 | 0.0617 | 0.122 | 2509/24R2 | 134.5 | 78.2 | 56.3 | 0 | 11.1 | 0 | 0 | 13.7 | 12.8 | 6.7 | 0 | 0 | 33.6 | 0 | 0 | 22.2 | 13.2 | 0 | 0 | 0 | 0 | 0 | 14.2 | 7 | 0 | 0 | 0 | 0 | 1626 | 1598 | 1608 | 1634 | 529.6 | 412.5 | 367.1 | 657.4 | 189.85 | 186.69 | 172.68 | 201.39
2025-09-25 | 39 | Septembre | 2025-09-25 12:01 | 2025-09-25 12:56 | 51628 | 1 | DD13C | 50.38667 | 1 | 62 | 124 | 122.5 | 112.571 | 38.783 | 3603 | 231 | 643 | 2.467 | 50.27 | 50.406 | 64.78 | 77.98 | 0 | 0 | 15.5 | 21.0234 | 23.283 | 29.3438 | 0 | 0 | 0 | 0 | 1800 | 608 | 2400 | 181 | 152 | 0 | 154 | 0 | 0 | 0 | 435 | 1660 | 1297.1 | 0.0517 | 0.0527 | 0.001 | 0.0056 | 0.0259 | 1.54 | 0.137 | 0.0221 | 0.138 | 0.0137 | 0.009 | 0.0195 | 0.049 | 0.134 | 2509/24R4 | 132.6 | 75 | 57.6 | 0 | 0 | 0 | 0 | 7.4 | 20 | 9.2 | 0 | 0 | 36.2 | 0 | 0 | 26.2 | 12.6 | 0 | 0 | 0 | 0 | 0 | 14.2 | 6.8 | 0 | 0 | 0 | 0 | 1609 | 1663 | 1671 | 1660 | 881.9 | 1347.1 | 1320.8 | 1297.1 | 236.58 | 238.34 | 232.55 | 237.19
2025-09-25 | 39 | Septembre | 2025-09-25 10:55 | 2025-09-25 12:01 | 51627 | 1 | DD13C | 66.32 | 7 | 57 | 123 | 121.6 | 123.475 | 44.383 | 3883 | 245 | 705 | 2.417 | 50.897 | 51.5 | 67.03 | 69.62 | 0 | 0 | 15.233 | 20.4688 | 29.15 | 31 | 0 | 0 | 0 | 0 | 1800 | 609 | 2400 | 182 | 151 | 0 | 152 | 0 | 0 | 0 | 390 | 1623 | 997 | 0.0584 | 0.0533 | 0.001 | 0.0088 | 0.0309 | 0.786 | 0.153 | 0.0383 | 0.143 | 0.0078 | 0.0099 | 0.0269 | 0.0746 | 0.152 | 2509/24R4 | 132.2 | 78.4 | 53.8 | 0 | 0 | 0 | 0 | 7.1 | 20.4 | 8.9 | 0 | 0 | 35.1 | 0 | 0 | 26.6 | 12.5 | 0 | 0 | 0 | 0 | 0 | 13.8 | 7.8 | 0 | 0 | 0 | 0 | 1596 | 1604 | 1597 | 1623 | 1.2 | 851 | 23.1 | 997 | -241.71 | 236.68 | -24.74 | 237.98
2025-09-25 | 39 | Septembre | 2025-09-25 09:48 | 2025-09-25 10:55 | 51626 | 1 | DD13C | 63.85333 | 8 | 60 | 122 | 121.5 | 98.956 | 39.433 | 3829 | 232 | 597 | 3.383 | 36.059 | 51.656 | 66.52 | 78.6 | 0 | 0 | 15.467 | 20.625 | 23.967 | 31 | 0 | 0 | 0 | 0 | 1800 | 607 | 2400 | 182 | 152 | 0 | 155 | 0 | 0 | 0 | 342 | 1647 | 1082.2 | 0.0757 | 0.0759 | 0.001 | 0.0067 | 0.0294 | 0.602 | 0.147 | 0.039 | 0.157 | 0.0115 | 0.0092 | 0.0213 | 0.0935 | 0.149 | 2509/24R4 | 134.2 | 76.7 | 57.5 | 0 | 0 | 0 | 0 | 7.5 | 19.6 | 9.5 | 0 | 0 | 38.4 | 0 | 0 | 25.9 | 12.3 | 0 | 0 | 0 | 0 | 0 | 14.3 | 6.7 | 0 | 0 | 0 | 0 | 1596 | 1622 | 1647 |  | 644.6 | 896.9 | 1082.2 |  | 220.6 | 230.75 | 230.95
2025-09-25 | 39 | Septembre | 2025-09-25 08:51 | 2025-09-25 09:48 | 51625 | 1 | DD13C | 51.24667 | 3 | 63 | 124 | 120.6 | 123.005 | 38.4 | 3616 | 225 | 627 | 2.933 | 42.273 | 50.781 | 65.11 | 79.35 | 0 | 0 | 15.3 | 20.5 | 23.1 | 30.25 | 0 | 0 | 0 | 0 | 1800 | 608 | 2400 | 183 | 152 | 0 | 152 | 0 | 0 | 0 | 413 | 1649 | 1072.5 | 0.0599 | 0.0643 | 0.001 | 0.009 | 0.033 | 0.595 | 0.143 | 0.0421 | 0.157 | 0.0085 | 0.0096 | 0.0249 | 0.0758 | 0.145 | 2509/24R4 | 132.6 | 78.7 | 53.9 | 0 | 0 | 0 | 0 | 7.3 | 19.9 | 9.3 | 0 | 0 | 36.6 | 0 | 0 | 26.4 | 12.2 | 0 | 0 | 0 | 0 | 0 | 14.1 | 6.8 | 0 | 0 | 0 | 0 | 1607 | 1649 | 1649 |  | 757.6 | 2.1 | 1072.5 |  | 226.5 | -228.9 | 229.21
2025-09-25 | 39 | Septembre | 2025-09-25 07:50 | 2025-09-25 08:51 | 51624 | 1 | DD13C | 61.05 | 1 | 63 | 123 | 121.6 | 122.894 | 41.083 | 3828 | 233 | 715 | 3.1 | 39.677 | 52.094 | 67.45 | 76.08 | 0 | 0 | 15.133 | 20.0859 | 25.949 | 31.9375 | 0 | 0 | 0 | 0 | 1800 | 609 | 2400 | 181 | 152 | 0 | 157 | 0 | 0 | 0 | 405 | 1651 | 1028 | 0.0909 | 0.0648 | 0.001 | 0.0073 | 0.0288 | 0.464 | 0.157 | 0.0456 | 0.154 | 0.0102 | 0.0098 | 0.0282 | 0.0547 | 0.159 | 2509/24R4 | 133.7 | 78.5 | 55.2 | 0 | 0 | 0 | 0 | 7.5 | 20.6 | 9.2 | 0 | 0 | 36.8 | 0 | 0 | 26.2 | 12.3 | 0 | 0 | 0 | 0 | 0 | 13.9 | 7.2 | 0 | 0 | 0 | 0 | 1574 | 1600 | 1651 |  | 582.1 | 700.1 | 1028 |  | 225.07 | 224.5 | 225.01
2025-09-25 | 39 | Septembre | 2025-09-25 06:56 | 2025-09-25 07:50 | 51623 | 1 | DD13C | 53.93 | 7 | 57 | 123 | 115.6 | 122.942 | 38.383 | 3814 | 234 | 604 | 2.8 | 43.929 | 50.25 | 65.11 | 78.55 | 0 | 0 | 15.017 | 20.1875 | 23.367 | 30.0312 | 0 | 0 | 0 | 0 | 1800 | 609 | 2400 | 182 | 152 | 0 | 163 | 0 | 0 | 0 | 435 | 1645 | 1149.4 | 0.068 | 0.0644 | 0.001 | 0.0059 | 0.0275 | 0.862 | 0.207 | 0.0402 | 0.147 | 0.0086 | 0.0081 | 0.0217 | 0.0754 | 0.202 | 2509/24R4 | 133.4 | 76.6 | 56.8 | 0 | 0 | 0 | 0 | 7.3 | 19.9 | 8.9 | 0 | 0 | 39.9 | 0 | 0 | 26.1 | 12.5 | 0 | 0 | 0 | 0 | 0 | 12.1 | 6.7 | 0 | 0 | 0 | 0 | 1601 | 1632 | 1645 |  | 1.7 | 834.3 | 1149.4 |  | -218.77 | 219.99 | 236.47
2025-09-25 | 39 | Septembre | 2025-09-25 05:51 | 2025-09-25 06:56 | 51622 | 1 | DD13C | 64.32 | 8 | 60 | 125 | 123.1 | 122.865 | 38.55 | 3590 | 233 | 597 | 3.433 | 36.408 | 49.75 | 63.91 | 77.43 | 17 | 22.0313 | 21.55 | 27.6562 | 0 | 0 | 0 | 0 | 0 | 0 | 1800 | 609 | 2400 | 181 | 152 | 0 | 157 | 0 | 0 | 0 | 435 | 1655 | 1156.5 | 0.0785 | 0.0703 | 0.001 | 0.0059 | 0.0287 | 0.594 | 0.152 | 0.0278 | 0.14 | 0.0141 | 0.0082 | 0.0234 | 0.0763 | 0.149 | 2509/24R4 | 133.3 | 75.7 | 57.6 | 0 | 0 | 0 | 0 | 6.7 | 20.3 | 9.3 | 0 | 0 | 38.6 | 0 | 0 | 26.4 | 12.4 | 0 | 0 | 0 | 0 | 0 | 13.2 | 6.4 | 0 | 0 | 0 | 0 | 1599 | 1617 | 1672 | 1655 | 1.9 | 739.8 | 958.6 | 1156.5 | -209.52 | 219.31 | 208.47 | 231.48
2025-09-24 | 39 | Septembre | 2025-09-25 04:55 | 2025-09-25 05:51 | 51621 | 1 | DD13C | 53.93 | 3 | 63 | 124 | 121.7 | 122.967 | 38.967 | 3720 | 236 | 655 | 3.183 | 38.953 | 51.719 | 66.51 | 79.63 | 16.35 | 22.0625 | 22.617 | 29.59375 | 0 | 0 | 0 | 0 | 0 | 0 | 1800 | 609 | 2400 | 181 | 152 | 0 | 158 | 0 | 0 | 0 | 428 | 1659 | 1113.8 | 0.0195 | 0.078 | 0.001 | 0.0066 | 0.0254 | 1.76 | 0.137 | 0.0373 | 0.155 | 0.0129 | 0.0091 | 0.0194 | 0.0755 | 0.138 | 2509/24R4 | 133.9 | 76.3 | 57.6 | 0 | 0 | 0 | 0 | 7 | 20 | 9 | 0 | 0 | 38.9 | 0 | 0 | 26.2 | 12.2 | 0 | 0 | 0 | 0 | 0 | 13.6 | 7 | 0 | 0 | 0 | 0 | 1624 | 1664 | 1632 | 1659 | 553.2 | 2.6 | 779.7 | 1113.8 | 194.14 | -221.23 | 215.02 | 226.55
2025-09-24 | 39 | Septembre | 2025-09-25 03:56 | 2025-09-25 04:55 | 51620 | 1 | DD13C | 59.1 | 1 | 62 | 125 | 119.3 | 122.849 | 36.75 | 3453 | 224 | 502 | 3.283 | 38.071 | 49.656 | 62.97 | 81.07 | 0 | 0 | 15.983 | 22 | 20.767 | 27.625 | 0 | 0 | 0 | 0 | 1800 | 609 | 2400 | 182 | 152 | 0 | 158 | 0 | 0 | 0 | 435 | 1653 | 195.9 | 0.0927 | 0.0793 | 0.0017 | 0.0041 | 0.0275 | 0.269 | 0.135 | 0.0349 | 0.16 | 0.0116 | 0.0076 | 0.0196 | 0.0887 | 0.142 | 2509/24R4 | 133.2 | 75.2 | 58 | 0 | 0 | 0 | 0 | 6.1 | 20.4 | 9.1 | 0 | 0 | 37.6 | 0 | 0 | 26.3 | 12.3 | 0 | 0 | 0 | 0 | 0 | 14.1 | 7.3 | 0 | 0 | 0 | 0 | 1629 | 1659 | 1651 | 1653 | 423.5 | 198.9 | 187.4 | 195.9 | 171.79 | 100.01 | 99.97 | 102.14
2025-09-24 | 39 | Septembre | 2025-09-25 03:04 | 2025-09-25 03:56 | 51619 | 1 | DD13C | 51.63 | 7 | 57 | 125 | 113.9 | 98.247 | 38.15 | 3637 | 228 | 546 | 2.95 | 42.373 | 51.211 | 65.28 | 80.54 | 0 | 0 | 15.717 | 21.8125 | 22.433 | 29.3437 | 0 | 0 | 0 | 0 | 1800 | 609 | 2400 | 182 | 152 | 0 | 161 | 0 | 0 | 0 | 413 | 1677 | 1067.6 | 0.0698 | 0.0836 | 0.0021 | 0.0042 | 0.0277 | 0.923 | 0.157 | 0.0457 | 0.162 | 0.0122 | 0.0063 | 0.0217 | 0.139 | 0.161 | 2509/24R4 | 133.7 | 76.8 | 56.9 | 0 | 0 | 0 | 0 | 7.2 | 20.2 | 9.2 | 0 | 0 | 38.1 | 0 | 0 | 26.2 | 12.1 | 0 | 0 | 0 | 0 | 0 | 13.6 | 7.1 | 0 | 0 | 0 | 0 | 1640 | 1677 |  |  | 665.8 | 1067.6 |  |  | 199.07 | 213.66
2025-09-24 | 39 | Septembre | 2025-09-25 02:13 | 2025-09-25 03:04 | 51618 | 1 | DD13C | 47.44667 | 8 | 60 | 124 | 121.9 | 122.825 | 36.717 | 3236 | 222 | 598 | 3.2 | 38.75 | 50.125 | 63.18 | 81.91 | 0 | 0 | 16.033 | 22 | 20.684 | 28.0625 | 0 | 0 | 0 | 0 | 1800 | 610 | 2400 | 182 | 152 | 0 | 160 | 0 | 0 | 0 | 405 | 1687 | 1045 | 0.0427 | 0.0782 | 0.001 | 0.0042 | 0.0248 | 1.35 | 0.127 | 0.0406 | 0.166 | 0.0157 | 0.0078 | 0.0202 | 0.0636 | 0.13 | 2509/24R4 | 126.2 | 74.5 | 51.7 | 0 | 0 | 0 | 0 | 6 | 19.1 | 7.9 | 0 | 0 | 37 | 0 | 0 | 24.9 | 10.4 | 0 | 0 | 0 | 0 | 0 | 14 | 6.9 | 0 | 0 | 0 | 0 | 1633 | 1692 | 1687 |  | 2.3 | 1178.7 | 1045 |  | -213.66 | 212.79 | 206.66
2025-09-24 | 39 | Septembre | 2025-09-25 01:17 | 2025-09-25 02:13 | 51617 | 1 | DD13C | 55.18333 | 3 | 63 | 124 | 120.6 | 122.908 | 35.6 | 3180 | 215 | 630 | 2.883 | 43.006 | 48.875 | 61.86 | 82.37 | 0 | 0 | 17.017 | 23.0625 | 18.583 | 25.7812 | 0 | 0 | 0 | 0 | 1800 | 608 | 2400 | 181 | 152 | 0 | 157 | 0 | 0 | 0 | 350 | 1660 | 994.9 | 0.116 | 0.0687 | 0.001 | 0.0031 | 0.0218 | 0.99 | 0.151 | 0.04 | 0.161 | 0.0111 | 0.0056 | 0.0202 | 0.0471 | 0.156 | 2509/24R4 | 100.3 | 78.2 | 22.1 | 0 | 0 | 0 | 0 | 5 | 15.2 | 5.9 | 0 | 0 | 27.5 | 0 | 0 | 18.7 | 10.2 | 0 | 0 | 0 | 0 | 0 | 11.2 | 6.6 | 0 | 0 | 0 | 0 | 1606 | 1677 | 1660 |  | 1.7 | 1009.8 | 994.9 |  | -221.44 | 209.57 | 217.71
2025-09-24 | 39 | Septembre | 2025-09-24 18:13 | 2025-09-25 01:17 | 51616 | 1 | DD13C | 70.23667 | 1 | 63 | 126 | 122.3 | 123.248 | 37.3 | 3041 | 213 | 1474 | 3.1 | 40.645 | 38.719 | 54.75 | 62.28 | 0 | 0 | 14.9 | 12.79762 | 3.583 | 5.343 | 6.55 | 8.188 | 12.267 | 12.1562 | 2800 | 662 | 2920 | 182 | 152 | 0 | 0 | 0 | 0 | 0 | 435 | 1683 | 1183.7 | 0.0547 | 0.136 | 0.001 | 0.0046 | 0.0204 | 0.267 | 0.147 | 0.0417 | 0.102 | 0.0084 | 0.0061 | 0.0199 | 0.046 | 0.148 | 2509/24R4 | 61.7 | 61.7 | 0 | 0 | 0 | 0 | 0 | 8.5 | 0 | 8.3 | 0 | 0 | 19.1 | 0 | 0 | 15.7 | 4.7 | 0 | 0 | 0 | 0 | 0 | 5.4 | 0 | 0 | 0 | 0 | 0 | 1602 | 1644 | 1656 | 1683 | 262.5 | 1020.7 | 1046.2 | 1183.7 | 151.28 | 228.29 | 223.58 | 217.98
2025-09-24 | 39 | Septembre | 2025-09-24 17:16 | 2025-09-24 18:13 | 51615 | 1 | P355N2 | 53.48333 | 3 | 63 | 131 | 129.7 | 118.621 | 39.483 | 3648 | 233 | 894 | 3.117 | 42.032 | 53.156 | 68.71 | 80.78 | 0 | 0 | 15.1 | 20.6563 | 24.383 | 32.4375 | 0 | 0 | 0 | 0 | 1800 | 661 | 2500 | 181 | 152 | 1813 | 0 | 123 | 0 | 0 | 313 | 1665 | 777.4 | 0.0961 | 0.0926 | 0.0013 | 0.0053 | 0.0292 | 1.08 | 0.15 | 0.143 | 1.13 | 0.071 | 0.0107 | 0.0187 | 0.0403 | 0.147 | 2509/24R1 | 133.4 | 77.5 | 55.9 | 0 | 10.8 | 0 | 0 | 17.3 | 13.7 | 7.5 | 0 | 0 | 33.9 | 0 | 0 | 21.3 | 14.2 | 0 | 0 | 0 | 0 | 0 | 7.1 | 7.6 | 0 | 0 | 0 | 0 | 1591 | 1648 | 1665 |  | 374.8 | 606.3 | 777.4 |  | 183.44 | 187.85 | 196.88
2025-09-24 | 39 | Septembre | 2025-09-24 16:21 | 2025-09-24 17:16 | 51614 | 1 | P355N2 | 54.68 | 1 | 64 | 128 | 123.8 | 19.52 | 39.583 | 3547 | 231 | 953 | 2.783 | 45.988 | 52.156 | 67.64 | 79.06 | 0 | 0 | 15.883 | 21.625 | 23.7 | 30.5 | 0 | 0 | 0 | 0 | 1800 | 661 | 2400 | 181 | 152 | 1815 | 0 | 122 | 0 | 0 | 275 | 1638 | 652.7 | 0.0711 | 0.0731 | 0.001 | 0.0038 | 0.0237 | 0.721 | 0.119 | 0.149 | 1.12 | 0.0747 | 0.0075 | 0.0139 | 0.0426 | 0.12 | 2509/24R1 | 133.6 | 77.9 | 55.7 | 0 | 10.9 | 0 | 0 | 7.3 | 12.2 | 7.5 | 0 | 0 | 33.8 | 0 | 0 | 22.3 | 18 | 0 | 0 | 0 | 0 | 0 | 14 | 7.6 | 0 | 0 | 0 | 0 | 1590 | 1619 | 1638 |  | 543.4 | 634.5 | 652.7 |  | 211.3 | 206.94 | 198.69
2025-09-24 | 39 | Septembre | 2025-09-24 15:17 | 2025-09-24 16:21 | 51613 | 1 | P355N2 | 64.73 | 7 | 57 | 124 | 117.9 | 117.604 | 39.483 | 3556 | 236 | 995 | 2.8 | 44.286 | 51.656 | 67.36 | 78.5 | 0 | 0 | 15.8 | 21.0313 | 23.683 | 30.5625 | 0 | 0 | 0 | 0 | 1800 | 661 | 2400 | 182 | 152 | 1812 | 0 | 123 | 0 | 0 | 275 | 1651 | 650.7 | 0.119 | 0.082 | 0.002 | 0.0039 | 0.0237 | 1.84 | 0.112 | 0.17 | 1.18 | 0.0864 | 0.0086 | 0.0151 | 0.0649 | 0.118 | 2509/24R1 | 133.7 | 78.5 | 55.2 | 0 | 10.6 | 0 | 0 | 18.2 | 6.4 | 7.6 | 0 | 0 | 31.8 | 0 | 0 | 22.6 | 14.7 | 0 | 0 | 0 | 0 | 0 | 14.3 | 7.5 | 0 | 0 | 0 | 0 | 1571 | 1638 | 1651 |  | 284.6 | 625.3 | 650.7 |  | 174.05 | 195.54 | 191.41
2025-09-24 | 39 | Septembre | 2025-09-24 14:21 | 2025-09-24 15:17 | 51612 | 1 | P355N2 | 56.23 | 8 | 60 | 124 | 120.2 | 117.706 | 41.983 | 3848 | 239 | 1128 | 2.717 | 45.644 | 54.43 | 71.57 | 77.79 | 0 | 0 | 16.233 | 21.5859 | 25.75 | 32.7813 | 0 | 0 | 0 | 0 | 1800 | 660 | 2400 | 181 | 152 | 1820 | 0 | 124 | 0 | 0 | 268 | 1665 | 617.2 | 0.0977 | 0.0874 | 0.001 | 0.0039 | 0.0249 | 0.584 | 0.123 | 0.178 | 1.22 | 0.0907 | 0.0108 | 0.0164 | 0.0582 | 0.124 | 2509/24R1 | 133.9 | 79.6 | 54.3 | 0 | 11.4 | 0 | 0 | 6.6 | 13 | 7.5 | 0 | 0 | 32.6 | 0 | 0 | 23 | 18.5 | 0 | 0 | 0 | 0 | 0 | 14 | 7.3 | 0 | 0 | 0 | 0 | 1566 | 1599 | 1634 | 1665 | 264.5 | 426.2 | 464.8 | 617.2 | 171.38 | 188.54 | 175.92 | 179.93
2025-09-24 | 39 | Septembre | 2025-09-24 13:28 | 2025-09-24 14:21 | 51611 | 1 | S355TA | 50.04667 | 3 | 63 | 124 | 124.1 | 132.058 | 39.5 | 3517 | 231 | 1062 | 2.75 | 45.091 | 52.281 | 68.12 | 79.41 | 0 | 0 | 16.2 | 21.5 | 23.3 | 30.75 | 0 | 0 | 0 | 0 | 1800 | 508 | 2400 | 253 | 203 | 1661 | 0 | 209 | 0 | 0 | 253 | 1641 | 576.3 | 0.117 | 0.0802 | 0.001 | 0.0051 | 0.0337 | 0.426 | 0.111 | 0.159 | 1.09 | 0.131 | 0.0091 | 0.0204 | 0.0515 | 0.11 | 2509/18R2 | 134.3 | 79.8 | 54.5 | 0 | 14 | 0 | 0 | 7.9 | 0 | 7.2 | 0 | 0 | 32.6 | 0 | 0 | 22 | 23.1 | 0 | 0 | 0 | 0 | 0 | 20.4 | 7.1 | 0 | 0 | 0 | 0 | 1569 | 1606 | 1662 | 1641 | 312.5 | 535.3 | 765.6 | 576.3 | 182.02 | 201.5 | 197.38 | 187.92
2025-09-24 | 39 | Septembre | 2025-09-24 11:46 | 2025-09-24 13:28 | 51610 | 1 | S355TA | 102.48 | 1 | 62 | 124 | 120.6 | 116.468 | 41.533 | 3635 | 237 | 1398 | 3.017 | 41.105 | 52.344 | 69.94 | 75.62 | 0 | 0 | 16.666 | 21.3438 | 24.866 | 30.90615 | 0 | 0 | 0 | 0 | 1800 | 661 | 2460 | 181 | 152 | 1666 | 0 | 379 | 0 | 0 | 0 | 1641 | 769.5 | 0.0749 | 0.0613 | 0.001 | 0.0049 | 0.027 | 0.935 | 0.115 | 0.152 | 0.994 | 0.131 | 0.0093 | 0.0266 | 0.0057 | 0.118 | 2509/18R2 | 135.1 | 76.3 | 58.8 | 0 | 14.4 | 0 | 0 | 7.8 | 0 | 6.3 | 0 | 0 | 33.8 | 0 | 0 | 21.2 | 23.8 | 0 | 0 | 0 | 0 | 0 | 20.3 | 7.5 | 0 | 0 | 0 | 0 | 1613 | 1646 | 1642 | 1641 | 728.6 | 763.7 | 1008.8 | 769.5 | 220.36 | 205.89 | 228.51 | 209.16
2025-09-24 | 39 | Septembre | 2025-09-24 10:50 | 2025-09-24 11:46 | 51609 | 1 | DD13C | 50.73333 | 7 | 57 | 125 | 124.7 | 118.416 | 39.317 | 3772 | 232 | 740 | 3.25 | 38.462 | 51.062 | 66.35 | 77.92 | 0 | 0 | 15.667 | 20.9063 | 23.65 | 30.0937 | 0 | 0 | 0 | 0 | 1800 | 609 | 2400 | 183 | 151 | 0 | 156 | 0 | 0 | 0 | 413 | 1668 | 1079.3 | 0.0462 | 0.0672 | 0.001 | 0.0086 | 0.0328 | 0.753 | 0.129 | 0.0501 | 0.154 | 0.0093 | 0.0093 | 0.0237 | 0.104 | 0.127 | 2509/18R1 | 132.8 | 75.3 | 57.5 | 0 | 0 | 0 | 0 | 0 | 0 | 13.5 | 0 | 0 | 43.2 | 0 | 0 | 34.5 | 20.4 | 0 | 0 | 0 | 0 | 0 | 13.4 | 7.8 | 0 | 0 | 0 | 0 | 1611 | 1644 | 1668 |  | 623.3 | 1.6 | 1079.3 |  | 209.97 | -246.21 | 219.35
2025-09-24 | 39 | Septembre | 2025-09-24 09:55 | 2025-09-24 10:50 | 51608 | 1 | DD13C | 55.42 | 8 | 61 | 124 | 120.3 | 119.378 | 40.6 | 3847 | 244 | 692 | 3.433 | 36.117 | 52.25 | 67.61 | 77.22 | 0 | 0 | 16.2 | 21.3125 | 24.4 | 30.9375 | 0 | 0 | 0 | 0 | 1800 | 610 | 2400 | 182 | 151 | 0 | 160 | 0 | 0 | 0 | 420 | 1674 | 1110 | 0.0768 | 0.0615 | 0.001 | 0.0049 | 0.0294 | 0.758 | 0.147 | 0.0435 | 0.163 | 0.0085 | 0.0094 | 0.021 | 0.0595 | 0.144 | 2509/18R1 | 133.3 | 75.1 | 58.2 | 0 | 0 | 0 | 0 | 0 | 0 | 13.5 | 0 | 0 | 47.7 | 0 | 0 | 32.7 | 18.7 | 0 | 0 | 0 | 0 | 0 | 13.1 | 7.6 | 0 | 0 | 0 | 0 | 1604 | 1650 | 1674 |  | 572.2 | 852.9 | 1110 |  | 207.49 | 211.83 | 218.15
2025-09-24 | 39 | Septembre | 2025-09-24 08:59 | 2025-09-24 09:55 | 51607 | 1 | DD13C | 53.00333 | 3 | 63 | 125 | 124.2 | 119.479 | 40.333 | 3815 | 234 | 672 | 3.417 | 36.585 | 52.688 | 67.83 | 78.38 | 0 | 0 | 15.15 | 20.5313 | 25.183 | 32.125 | 0 | 0 | 0 | 0 | 1800 | 609 | 2400 | 182 | 152 | 0 | 154 | 0 | 0 | 0 | 428 | 1657 | 1128.7 | 0.0721 | 0.0533 | 0.001 | 0.0063 | 0.0387 | 0.93 | 0.147 | 0.0341 | 0.142 | 0.0085 | 0.0087 | 0.0286 | 0.0922 | 0.146 | 2509/18R1 | 133.6 | 74.8 | 58.8 | 0 | 0 | 0 | 0 | 0 | 0 | 13.3 | 0 | 0 | 48.2 | 0 | 0 | 33.4 | 18.9 | 0 | 0 | 0 | 0 | 0 | 12.4 | 7.4 | 0 | 0 | 0 | 0 | 1563 | 1627 | 1657 |  | 523.3 | 865.1 | 1128.7 |  | 223.22 | 225.37 | 228.61
2025-09-24 | 39 | Septembre | 2025-09-24 08:05 | 2025-09-24 08:59 | 51606 | 1 | DD13C | 54.3 | 1 | 62 | 124 | 121.5 | 119.366 | 40.25 | 3738 | 233 | 717 | 3.317 | 37.387 | 52.188 | 67.28 | 77.8 | 0 | 0 | 15.267 | 20.8125 | 24.983 | 31.3437 | 0 | 0 | 0 | 0 | 1800 | 609 | 2400 | 182 | 152 | 0 | 155 | 0 | 0 | 0 | 398 | 1660 | 1038.7 | 0.0741 | 0.067 | 0.001 | 0.0084 | 0.0368 | 0.577 | 0.148 | 0.0381 | 0.15 | 0.0122 | 0.009 | 0.0233 | 0.117 | 0.145 | 2509/18R1 | 133.4 | 75.9 | 57.5 | 0 | 0 | 0 | 0 | 0 | 0 | 13.3 | 0 | 0 | 49 | 0 | 0 | 32.5 | 18.2 | 0 | 0 | 0 | 0 | 0 | 13.3 | 7.1 | 0 | 0 | 0 | 0 | 1594 | 1646 | 1660 |  | 624.1 | 804.9 | 1038.7 |  | 219.31 | 209.75 | 220.88
2025-09-24 | 39 | Septembre | 2025-09-24 07:07 | 2025-09-24 08:05 | 51605 | 1 | DD13C | 58.37 | 7 | 58 | 125 | 124.1 | 120.053 | 39.633 | 3765 | 236 | 599 | 3.033 | 41.209 | 51.781 | 66.48 | 78.39 | 0 | 0 | 16.4 | 22.21875 | 23.233 | 29.5 | 0 | 0 | 0 | 0 | 1800 | 609 | 2400 | 182 | 152 | 0 | 163 | 0 | 0 | 0 | 435 | 1674 | 1146.1 | 0.0921 | 0.0684 | 0.001 | 0.0048 | 0.0331 | 0.801 | 0.136 | 0.0355 | 0.163 | 0.0106 | 0.0089 | 0.0229 | 0.0566 | 0.13 | 2509/18R1 | 133.7 | 77.6 | 56.1 | 0 | 0 | 0 | 0 | 0 | 0 | 14.5 | 0 | 0 | 47.1 | 0 | 0 | 32.9 | 19.3 | 0 | 0 | 0 | 0 | 0 | 13 | 6.9 | 0 | 0 | 0 | 0 | 1651 | 1679 | 1674 |  | 778.1 | 1344.3 | 1146.1 |  | 204.55 | 229.49 | 220.5
2025-09-24 | 39 | Septembre | 2025-09-24 06:13 | 2025-09-24 07:07 | 51604 | 1 | DD13C | 53.6 | 8 | 61 | 126 | 124.1 | 119.964 | 38.383 | 3545 | 225 | 624 | 2.8 | 45 | 50.094 | 64.19 | 78.31 | 0 | 0 | 15.117 | 21.1563 | 23.267 | 28.875 | 0 | 0 | 0 | 0 | 1800 | 609 | 2400 | 182 | 152 | 0 | 157 | 0 | 0 | 0 | 345 | 1681 | 1030.6 | 0.106 | 0.073 | 0.001 | 0.0048 | 0.0301 | 0.829 | 0.136 | 0.0309 | 0.158 | 0.0128 | 0.0075 | 0.0229 | 0.0453 | 0.14 | 2509/18R1 | 133.6 | 75 | 58.6 | 0 | 0 | 0 | 0 | 0 | 0 | 14.2 | 0 | 0 | 46.7 | 0 | 0 | 34.3 | 18.4 | 0 | 0 | 0 | 0 | 0 | 13.3 | 6.7 | 0 | 0 | 0 | 0 | 1621 | 1665 | 1681 |  | 578.1 | 923.6 | 1030.6 |  | 199.01 | 209.54 | 208.9
2025-09-24 | 39 | Septembre | 2025-09-24 05:15 | 2025-09-24 06:13 | 51603 | 1 | DD13C | 53.8 | 3 | 63 | 124 | 123 | 119.926 | 39.15 | 3619 | 229 | 486 | 3.217 | 38.549 | 51.719 | 65.49 | 79.26 | 0 | 0 | 16.533 | 22.4688 | 22.617 | 29.2188 | 0 | 0 | 0 | 0 | 1800 | 610 | 2400 | 182 | 152 | 0 | 158 | 0 | 0 | 0 | 420 | 1694 | 1082.9 | 0.163 | 0.0941 | 0.0025 | 0.0068 | 0.0488 | 1.19 | 0.156 | 0.0365 | 0.17 | 0.0137 | 0.0094 | 0.0196 | 0.0575 | 0.156 | 2509/18R1 | 133.6 | 75.9 | 57.7 | 0 | 0 | 0 | 0 | 0 | 0 | 13.4 | 0 | 0 | 45.4 | 0 | 0 | 34.5 | 19.2 | 0 | 0 | 0 | 0 | 0 | 13.5 | 7.6 | 0 | 0 | 0 | 0 | 1605 | 1681 | 1694 |  | 422.8 | 932.2 | 1082.9 |  | 184.7 | 201.53 | 205.48
2025-09-23 | 39 | Septembre | 2025-09-24 03:59 | 2025-09-24 05:15 | 51602 | 1 | DD13C | 75.47 | 1 | 62 | 123 | 119.9 | 119.994 | 43.8 | 4013 | 242 | 767 | 4.183 | 29.402 | 55.219 | 71.38 | 75.64 | 0 | 0 | 16.85 | 22.0547 | 26.951 | 33.09375 | 0 | 0 | 0 | 0 | 1800 | 611 | 2400 | 182 | 152 | 0 | 157 | 0 | 0 | 0 | 435 | 1670 | 1146.5 | 0.0736 | 0.0595 | 0.001 | 0.0052 | 0.0351 | 1.07 | 0.142 | 0.0363 | 0.151 | 0.0156 | 0.0095 | 0.0206 | 0.0423 | 0.143 | 2509/18R1 | 133.1 | 77.1 | 56 | 0 | 0 | 0 | 0 | 0 | 0 | 13.4 | 0 | 0 | 45.6 | 0 | 0 | 33.7 | 19.9 | 0 | 0 | 0 | 0 | 0 | 13.2 | 7.3 | 0 | 0 | 0 | 0 | 1629 | 1670 |  |  | 744.8 | 1146.5 |  |  | 213.28 | 222.7
2025-09-23 | 39 | Septembre | 2025-09-24 02:53 | 2025-09-24 03:59 | 51601 | 1 | DD13C | 65.92 | 7 | 58 | 123 | 122 | 120.008 | 38.617 | 3354 | 220 | 573 | 4.167 | 29.52 | 50.477 | 63.77 | 78.43 | 0 | 0 | 15.866 | 21.18755 | 22.75 | 29.2266 | 0 | 0 | 0 | 0 | 1800 | 610 | 2400 | 183 | 152 | 0 | 158 | 0 | 0 | 0 | 413 | 1699 | 1062.1 | 0.0598 | 0.0619 | 0.001 | 0.0051 | 0.0314 | 0.437 | 0.14 | 0.0435 | 0.161 | 0.0105 | 0.0075 | 0.0154 | 0.0677 | 0.142 | 2509/18R1 | 133.5 | 76.4 | 57.1 | 0 | 0 | 0 | 0 | 0 | 0 | 13.3 | 0 | 0 | 46.5 | 0 | 0 | 33.7 | 19.8 | 0 | 0 | 0 | 0 | 0 | 13.4 | 6.8 | 0 | 0 | 0 | 0 | 1637 | 1687 | 1699 |  | 610.2 | 917.7 | 1062.1 |  | 194.29 | 197.13 | 201.34
2025-09-23 | 39 | Septembre | 2025-09-24 01:54 | 2025-09-24 02:53 | 51600 | 1 | DD13C | 55.95 | 8 | 61 | 124 | 121.5 | 120.022 | 39.55 | 3707 | 230 | 727 | 4.217 | 29.407 | 52.594 | 67.62 | 79.79 | 0 | 0 | 16 | 21.9688 | 23.55 | 30.5625 | 0 | 0 | 0 | 0 | 1800 | 611 | 2400 | 182 | 151 | 0 | 161 | 0 | 0 | 0 | 428 | 1682 | 1138.9 | 0.0528 | 0.0666 | 0.001 | 0.0063 | 0.029 | 0.247 | 0.138 | 0.0299 | 0.158 | 0.011 | 0.0067 | 0.0161 | 0.0422 | 0.135 | 2509/18R1 | 133.2 | 73.8 | 59.4 | 0 | 0 | 0 | 0 | 0 | 0 | 14.1 | 0 | 0 | 46.3 | 0 | 0 | 33 | 19.8 | 0 | 0 | 0 | 0 | 0 | 13.9 | 6.1 | 0 | 0 | 0 | 0 | 1682 | 1668 | 1666 | 1682 | 1010.2 | 767.7 | 809 | 1138.9 | 206.89 | 194.33 | 199.26 | 215.69
2025-09-23 | 39 | Septembre | 2025-09-24 00:59 | 2025-09-24 01:54 | 51599 | 1 | DD13C | 53.16333 | 3 | 63 | 124 | 122.6 | 120.139 | 40.55 | 3751 | 234 | 743 | 4.383 | 28.289 | 53.281 | 68.52 | 78.84 | 0 | 0 | 16.25 | 21.75 | 24.3 | 31.4688 | 0 | 0 | 0 | 0 | 1800 | 611 | 2400 | 182 | 152 | 0 | 162 | 0 | 0 | 0 | 435 | 1668 | 1158.7 | 0.0741 | 0.0676 | 0.001 | 0.0037 | 0.0296 | 0.443 | 0.133 | 0.0289 | 0.163 | 0.0136 | 0.0086 | 0.0178 | 0.0559 | 0.135 | 2509/18R1 | 133.7 | 77.7 | 56 | 0 | 0 | 0 | 0 | 0 | 0 | 14.5 | 0 | 0 | 45.9 | 0 | 0 | 34.2 | 18.4 | 0 | 0 | 0 | 0 | 0 | 13.3 | 7.4 | 0 | 0 | 0 | 0 | 1621 | 1655 | 1668 |  | 627 | 817.6 | 1158.7 |  | 204.97 | 206.01 | 224.56
2025-09-23 | 39 | Septembre | 2025-09-23 18:52 | 2025-09-24 00:59 | 51598 | 1 | DD13C | 57.13333 | 1 | 62 | 123 | 119.5 | 120.194 | 48.547 | 4112 | 254 | 870 | 4.167 | 29.52 | 22.656 | 39.58 | 28 | 0 | 0 | 18.133 | 22.5938 | 30.413 | 16.0317 | 0 | 0 | 0 | 0 | 1800 | 609 | 2400 | 182 | 152 | 0 | 161 | 0 | 0 | 0 | 390 | 1644 | 1008.1 | [7 empty] | 0.0393 | 0.152 | 0.0106 | 0.0069 | 0.0186 | 0.0799 | 0.132 | 2509/18R1 | 136.5 | 76 | 60.5 | 0 | 0 | 0 | 0 | 0 | 0 | 14.8 | 0 | 0 | 54.5 | 0 | 0 | 34.5 | 19.1 | 0 | 0 | 0 | 0 | 0 | 13.6 | 0 | 0 | 0 | 0 | 0 | 1601 | 1644 | 1668 | 1644 | 260.5 | 827.1 | 1235.2 | 1008.1 | 151.26 | 212.83 | 229.25 | 227.37
2025-09-23 | 39 | Septembre | 2025-09-23 17:52 | 2025-09-23 18:52 | 51597 | 1 | S355T | 54.63333 | 8 | 61 | 127 | 126 | 110.601 | 41.917 | 3795 | 238 | 949 | 4.45 | 28.539 | 54.898 | 71.14 | 78.58 | 0 | 0 | 16.617 | 22.4063 | 25.3 | 32.4609 | 0 | 0 | 0 | 0 | 1800 | 662 | 2400 | 181 | 152 | 1715 | 0 | 0 | 0 | 0 | 305 | 1638 | 743.2 | 0.0507 | 0.0688 | 0.001 | 0.0069 | 0.0343 | 0.265 | 0.146 | 0.144 | 1.09 | 0.0214 | 0.0077 | 0.0161 | 0.0981 | 0.152 | 2509/18R1 | 134.8 | 76.4 | 58.4 | 0 | 0 | 0 | 0 | 0 | 0 | 13.5 | 0 | 0 | 45.6 | 0 | 0 | 34.1 | 20.8 | 0 | 0 | 0 | 0 | 0 | 13.7 | 7.1 | 0 | 0 | 0 | 0 | 1625 | 1638 |  |  | 633 | 743.2 |  |  | 203.5 | 208.23
2025-09-23 | 39 | Septembre | 2025-09-23 16:56 | 2025-09-23 17:52 | 51596 | 1 | S355T | 56.2 | 3 | 64 | 128 | 129 | 118.623 | 39.633 | 3619 | 232 | 840 | 5.417 | 23.631 | 52.656 | 67.89 | 79.72 | 0 | 0 | 14.867 | 20.75 | 24.767 | 31.875 | 0 | 0 | 0 | 0 | 1800 | 661 | 2400 | 184 | 152 | 1716 | 0 | 0 | 0 | 0 | 353 | 1672 | 862.4 | 0.0672 | 0.0762 | 0.001 | 0.004 | 0.0285 | 1.11 | 0.141 | 0.144 | 1.08 | 0.0095 | 0.009 | 0.0165 | 0.0363 | 0.142 | 2509/18R1 | 136 | 77.2 | 58.8 | 0 | 0 | 0 | 0 | 0 | 0 | 14.1 | 0 | 0 | 45.7 | 0 | 0 | 35 | 20.5 | 0 | 0 | 0 | 0 | 0 | 13.2 | 7.5 | 0 | 0 | 0 | 0 | 1611 | 1643 | 1672 |  | 496.8 | 688.3 | 862.4 |  | 193.3 | 199.88 | 200.7
2025-09-23 | 39 | Septembre | 2025-09-23 15:23 | 2025-09-23 16:56 | 51595 | 1 | S355T | 92.63 | 7 | 59 | 124 | 119 | 142.784 | 43.2 | 4089 | 241 | 1310 | 6.7 | 18.507 | 55.25 | 73.87 | 76.74 | 0 | 0 | 16.3 | 21.18745 | 26.9 | 33.9687 | 0 | 0 | 0 | 0 | 1800 | 661 | 2400 | 183 | 152 | 1711 | 0 | 0 | 0 | 0 | 275 | 1667 | 657.3 | 0.113 | 0.093 | 0.001 | 0.0048 | 0.029 | 0.035 | 0.138 | 0.149 | 1.12 | 0.0087 | 0.009 | 0.0157 | 0.039 | 0.135 | 2509/18R1 | 135 | 75.5 | 59.5 | 0 | 0 | 0 | 0 | 0 | 0 | 13.7 | 0 | 0 | 47 | 0 | 0 | 33.9 | 19.5 | 0 | 0 | 0 | 0 | 0 | 13.3 | 7.6 | 0 | 0 | 0 | 0 | 1550 | 1585 | 1668 | 1667 | 252.6 | 359 | 664.3 | 657.3 | 176.68 | 183.53 | 183.71 | 183.47
2025-09-23 | 39 | Septembre | 2025-09-23 14:27 | 2025-09-23 15:23 | 51594 | 1 | S355T | 52.46667 | 1 | 63 | 127 | 127.7 | 119.068 | 39.917 | 3618 | 228 | 959 | 2.733 | 46.463 | 52.969 | 68.68 | 79.62 | 0 | 0 | 15.4 | 21.1563 | 24.517 | 31.7813 | 0 | 0 | 0 | 0 | 1800 | 662 | 2400 | 181 | 152 | 1722 | 0 | 0 | 0 | 0 | 275 | 1648 | 640.8 | 0.105 | 0.1 | 0.0017 | 0.0058 | 0.0285 | 1.09 | 0.141 | 0.14 | 1.04 | 0.0094 | 0.0092 | 0.0234 | 0.0807 | 0.14 | 2509/18R1 | 135.7 | 76.8 | 58.9 | 0 | 0 | 0 | 0 | 0 | 0 | 13.9 | 0 | 0 | 46.4 | 0 | 0 | 34.5 | 20.6 | 0 | 0 | 0 | 0 | 0 | 13.3 | 7 | 0 | 0 | 0 | 0 | 1616 | 1648 |  |  | 447.7 | 640.8 |  |  | 182.93 | 191.91
2025-09-23 | 39 | Septembre | 2025-09-23 13:31 | 2025-09-23 14:27 | 51593 | 1 | S355T | 52.31667 | 8 | 60 | 126 | 125.6 | 119.44 | 40.6 | 3626 | 229 | 1060 | 2.367 | 53.239 | 53.844 | 69.99 | 79.57 | 0 | 0 | 15.85 | 20.9063 | 24.75 | 32.875 | 0 | 0 | 0 | 0 | 1800 | 661 | 2400 | 182 | 152 | 1719 | 0 | 0 | 0 | 0 | 298 | 1660 | 724 | 0.0447 | 0.0572 | 0.001 | 0.004 | 0.0313 | 0.862 | 0.167 | 0.143 | 1.09 | 0.0078 | 0.0092 | 0.0244 | 0.0582 | 0.164 | 2509/18R1 | 135.4 | 76.8 | 58.6 | 0 | 0 | 0 | 0 | 0 | 0 | 13.3 | 0 | 0 | 47.9 | 0 | 0 | 33.8 | 19.6 | 0 | 0 | 0 | 0 | 0 | 13.4 | 7.4 | 0 | 0 | 0 | 0 | 1582 | 1592 | 1637 | 1660 | 625.4 | 505 | 606 | 724 | 225.99 | 204.83 | 193.78 | 194.37
2025-09-23 | 39 | Septembre | 2025-09-23 12:29 | 2025-09-23 13:31 | 51592 | 1 | DD13C | 59.22 | 3 | 64 | 124 | 125.3 | 102.73 | 41.017 | 3869 | 236 | 619 | 3.6 | 34.444 | 52.5 | 67.6 | 76.8 | 0 | 0 | 16 | 20.3125 | 25.016 | 32.125 | 0 | 0 | 0 | 0 | 1800 | 610 | 2400 | 182 | 152 | 0 | 159 | 0 | 0 | 0 | 398 | 1643 | 1036.8 | 0.0616 | 0.0525 | 0.001 | 0.0045 | 0.0283 | 0.638 | 0.163 | 0.0357 | 0.147 | 0.0082 | 0.0073 | 0.0212 | 0.047 | 0.163 | 2509/18R1 | 135.9 | 77.4 | 58.5 | 0 | 0 | 0 | 0 | 0 | 0 | 13.2 | 0 | 0 | 48.1 | 0 | 0 | 34 | 20.5 | 0 | 0 | 0 | 0 | 0 | 12.4 | 7.7 | 0 | 0 | 0 | 0 | 1580 | 1613 | 1643 |  | 812.3 | 859.4 | 1036.8 |  | 246.32 | 232.5 | 229.98
2025-09-23 | 39 | Septembre | 2025-09-23 11:30 | 2025-09-23 12:29 | 51591 | 1 | DD13C | 58.77 | 7 | 57 | 124 | 119.5 | 119.374 | 40.083 | 3709 | 232 | 566 | 3.55 | 34.93 | 51.844 | 66.23 | 77.6 | 0 | 0 | 16.233 | 21.28125 | 23.85 | 30.5 | 0 | 0 | 0 | 0 | 1800 | 609 | 2400 | 181 | 152 | 0 | 161 | 0 | 0 | 0 | 420 | 1645 | 1102.6 | 0.0703 | 0.0626 | 0.001 | 0.0042 | 0.0314 | 0.61 | 0.149 | 0.0356 | 0.134 | 0.0113 | 0.0074 | 0.0219 | 0.0681 | 0.15 | 2509/18R1 | 135.6 | 77.6 | 58 | 0 | 0 | 0 | 0 | 0 | 0 | 13.3 | 0 | 0 | 50.3 | 0 | 0 | 32.9 | 19.3 | 0 | 0 | 0 | 0 | 0 | 12.7 | 7.1 | 0 | 0 | 0 | 0 | 1602 | 1561 | 1609 | 1645 | 262.5 | 441 | 797.7 | 1102.6 | 151.28 | 211.72 | 229.2 | 233.41
2025-09-23 | 39 | Septembre | 2025-09-23 10:31 | 2025-09-23 11:30 | 51590 | 1 | DD13C | 58.9 | 1 | 63 | 126 | 125.8 | 119.655 | 40.267 | 3982 | 237 | 586 | 3.933 | 32.034 | 52.031 | 67.33 | 77.53 | 0 | 0 | 16 | 20.9375 | 24.267 | 31.0625 | 0 | 0 | 0 | 0 | 1800 | 610 | 2400 | 183 | 152 | 0 | 167 | 0 | 0 | 0 | 428 | 1652 | 1126.1 | 0.123 | 0.0871 | 0.001 | 0.0059 | 0.0273 | 0.609 | 0.151 | 0.04 | 0.144 | 0.0115 | 0.0084 | 0.0186 | 0.0802 | 0.159 | 2509/18R1 | 135.8 | 78.5 | 57.3 | 0 | 0 | 0 | 0 | 0 | 0 | 14.3 | 0 | 0 | 46 | 0 | 0 | 34.6 | 19.9 | 0 | 0 | 0 | 0 | 0 | 13.7 | 7.3 | 0 | 0 | 0 | 0 | 1598 | 1648 | 1645 | 1652 | 542.7 | 868 | 876.2 | 1126.1 | 206.86 | 214.21 | 216.53 | 231.16
2025-09-23 | 39 | Septembre | 2025-09-23 09:34 | 2025-09-23 10:31 | 51589 | 1 | DD13C | 52.56667 | 8 | 61 | 126 | 125.7 | 143.99 | 39.617 | 3770 | 233 | 595 | 3.833 | 32.87 | 51 | 65.69 | 77.24 | 0 | 0 | 15.1 | 20.0313 | 24.516 | 30.9375 | 0 | 0 | 0 | 0 | 1800 | 610 | 2400 | 184 | 152 | 0 | 161 | 0 | 0 | 0 | 435 | 1659 | 1202.2 | 0.0674 | 0.0761 | 0.001 | 0.0066 | 0.036 | 0.719 | 0.135 | 0.0366 | 0.159 | 0.0169 | 0.006 | 0.0148 | 0.0616 | 0.0746 | 2509/18R1 | 134.4 | 78.1 | 56.3 | 0 | 0 | 0 | 0 | 0 | 0 | 13.4 | 0 | 0 | 47.7 | 0 | 0 | 33.6 | 19.2 | 0 | 0 | 0 | 0 | 0 | 13.1 | 7.4 | 0 | 0 | 0 | 0 | 1580 | 1652 | 1659 |  | 506.9 | 811.9 | 1202.2 |  | 211.63 | 207.13 | 232.16
2025-09-23 | 39 | Septembre | 2025-09-23 08:34 | 2025-09-23 09:34 | 51588 | 1 | DD13C | 54.57 | 3 | 65 | 127 | 127.8 | 120.473 | 39.717 | 3668 | 228 | 606 | 4.367 | 29.084 | 52.094 | 66.5 | 78.7 | 0 | 0 | 14.85 | 20 | 24.867 | 32.0313 | 0 | 0 | 0 | 0 | 1800 | 610 | 2400 | 182 | 152 | 0 | 155 | 0 | 0 | 0 | 435 | 1670 | 1149.7 | 0.0823 | 0.0661 | 0.001 | 0.0058 | 0.0481 | 0.697 | 0.156 | 0.0373 | 0.152 | 0.0132 | 0.0077 | 0.0252 | 0.085 | 0.155 | 2509/18R1 | 135.7 | 79.1 | 56.6 | 0 | 0 | 0 | 0 | 0 | 0 | 13.3 | 0 | 0 | 48.6 | 0 | 0 | 33.2 | 19.5 | 0 | 0 | 0 | 0 | 0 | 13.7 | 7.4 | 0 | 0 | 0 | 0 | 1601 | 1558 | 1622 | 1670 | 260.2 | 411.7 | 800 | 1149.7 | 151.17 | 208.29 | 222.34 | 222.9
2025-09-23 | 39 | Septembre | 2025-09-23 07:40 | 2025-09-23 08:34 | 51587 | 1 | DD13C | 50.96667 | 7 | 57 | 126 | 120.7 | 120.619 | 38.933 | 3459 | 228 | 456 | 4.167 | 30.24 | 51.094 | 64.26 | 78.74 | 0 | 0 | 15.083 | 20.0313 | 23.85 | 31 | 0 | 0 | 0 | 0 | 1800 | 610 | 2400 | 182 | 152 | 0 | 161 | 0 | 0 | 0 | 413 | 1666 | 1080.2 | 0.0594 | 0.0583 | 0.001 | 0.004 | 0.0241 | 0.679 | 0.14 | 0.0368 | 0.156 | 0.0078 | 0.0072 | 0.0213 | 0.0733 | 0.147 | 2509/18R1 | 135.4 | 77.8 | 57.6 | 0 | 0 | 0 | 0 | 0 | 0 | 13.7 | 0 | 0 | 45.7 | 0 | 0 | 34.2 | 20.6 | 0 | 0 | 0 | 0 | 0 | 13.4 | 7.8 | 0 | 0 | 0 | 0 | 1629 | 1665 | 1666 |  | 864.5 | 1152 | 1080.2 |  | 224.24 | 225.76 | 220.49
2025-09-23 | 39 | Septembre | 2025-09-23 06:46 | 2025-09-23 07:40 | 51586 | 1 | DD13C | 53.97 | 1 | 64 | 124 | 123.9 | 120.397 | 39.767 | 3670 | 226 | 502 | 3.967 | 31.261 | 51.969 | 65.95 | 78.41 | 0 | 0 | 15.317 | 20.8125 | 24.45 | 31.125 | 0 | 0 | 0 | 0 | 1800 | 611 | 2400 | 182 | 152 | 0 | 162 | 0 | 0 | 0 | 363 | 1655 | 1056.8 | 0.0637 | 0.0641 | 0.001 | 0.0049 | 0.0299 | 0.573 | 0.138 | 0.0372 | 0.158 | 0.0101 | 0.0076 | 0.0198 | 0.0804 | 0.143 | 2509/18R1 | 135.9 | 78.7 | 57.2 | 0 | 0 | 0 | 0 | 0 | 0 | 13.5 | 0 | 0 | 49.7 | 0 | 0 | 32.4 | 20.5 | 0 | 0 | 0 | 0 | 0 | 13.2 | 6.6 | 0 | 0 | 0 | 0 | 1610 | 1652 | 1655 |  | 794.2 | 1022 | 1056.8 |  | 228.33 | 224.03 | 224.86
2025-09-23 | 39 | Septembre | 2025-09-23 05:28 | 2025-09-23 06:46 | 51585 | 1 | DD13C | 78.2 | 8 | 60 | 126 | 124.1 | 120.223 | 40.283 | 3592 | 232 | 507 | 4.083 | 30.857 | 52 | 65.79 | 77.45 | 0 | 0 | 16.5 | 22.125 | 23.783 | 29.8124 | 0 | 0 | 0 | 0 | 2300 | 611 | 2400 | 182 | 152 | 0 | 157 | 0 | 0 | 0 | 345 | 1657 | 1096.3 | 0.0639 | 0.0657 | 0.001 | 0.0063 | 0.0388 | 0.236 | 0.146 | 0.0374 | 0.153 | 0.0048 | 0.0106 | 0.031 | 0.055 | 0.145 | 2509/18R1 | 135.3 | 75.1 | 60.2 | 0 | 0 | 0 | 0 | 0 | 0 | 14.4 | 0 | 0 | 46.8 | 0 | 0 | 33.5 | 20.7 | 0 | 0 | 0 | 0 | 0 | 13.4 | 6.5 | 0 | 0 | 0 | 0 | 1592 | 1633 | 1683 | 1657 | 679.9 | 921.2 | 1281.6 | 1096.3 | 226.7 | 226.73 | 223.82 | 226.47
2025-09-22 | 39 | Septembre | 2025-09-23 04:29 | 2025-09-23 05:28 | 51584 | 1 | DD13C | 58.58 | 8 | 63 | 128 | 126.3 | 120.019 | 41.217 | 3754 | 237 | 547 | 4.7 | 27.234 | 52.906 | 67.36 | 77.02 | 0 | 0 | 16.567 | 22.1875 | 24.65 | 30.65625 | 0 | 0 | 0 | 0 | 1800 | 609 | 2400 | 183 | 152 | 0 | 156 | 0 | 0 | 0 | 400 | 1674 | 1033.9 | 0.0751 | 0.066 | 0.001 | 0.0036 | 0.0306 | 0.657 | 0.144 | 0.0274 | 0.183 | 0.0113 | 0.0074 | 0.0217 | 0.0604 | 0.143 | 2509/18R1 | 134.6 | 78.6 | 56 | 0 | 0 | 0 | 0 | 0 | 0 | 14.3 | 0 | 0 | 45.9 | 0 | 0 | 34.1 | 19.9 | 0 | 0 | 0 | 0 | 0 | 12.7 | 7.7 | 0 | 0 | 0 | 0 | 1665 | 1674 |  |  | 937.9 | 1033.9 |  |  | 210.66 | 212.93
2025-09-22 | 39 | Septembre | 2025-09-23 03:23 | 2025-09-23 04:29 | 51583 | 1 | DD13C | 66.42 | 7 | 58 | 128 | 122.9 | 120.213 | 38.683 | 3596 | 231 | 486 | 4.5 | 28.444 | 50.844 | 64.55 | 78.86 | 0 | 0 | 16.634 | 22.1563 | 22.05 | 28.5938 | 0 | 0 | 0 | 0 | 1800 | 610 | 2400 | 181 | 152 | 0 | 159 | 0 | 0 | 0 | 420 | 1696 | 1171.5 | 0.0761 | 0.0716 | 0.001 | 0.0043 | 0.0323 | 0.715 | 0.14 | 0.031 | 0.155 | 0.008 | 0.0073 | 0.0223 | 0.0466 | 0.139 | 2509/18R1 | 120.4 | 71 | 49.4 | 0 | 0 | 0 | 0 | 0 | 0 | 12.5 | 0 | 0 | 40.6 | 0 | 0 | 31.5 | 19.2 | 0 | 0 | 0 | 0 | 0 | 9.9 | 6.7 | 0 | 0 | 0 | 0 | 1663 | 1692 | 1696 |  | 634.4 | 962.6 | 1171.5 |  | 183.04 | 197.92 | 210.16
2025-09-22 | 39 | Septembre | 2025-09-23 02:27 | 2025-09-23 03:23 | 51582 | 1 | DD13C | 55.83 | 1 | 62 | 123 | 121.9 | 119.328 | 39.317 | 3627 | 229 | 742 | 4.133 | 29.758 | 52.75 | 67.6 | 80.5 | 0 | 0 | 16.433 | 22.4375 | 22.883 | 30.2812 | 0 | 0 | 0 | 0 | 1800 | 610 | 2400 | 183 | 152 | 0 | 161 | 0 | 0 | 0 | 410 | 1676 | 1101.3 | 0.0737 | 0.0591 | 0.001 | 0.0047 | 0.043 | 1.47 | 0.144 | 0.0271 | 0.16 | 0.0104 | 0.0081 | 0.0203 | 0.0763 | 0.137 | 2509/18R1 | 124.1 | 75.4 | 48.7 | 0 | 0 | 0 | 0 | 0 | 0 | 13.9 | 0 | 0 | 39.4 | 0 | 0 | 33.6 | 17.1 | 0 | 0 | 0 | 0 | 0 | 13.3 | 6.8 | 0 | 0 | 0 | 0 | 1618 | 1656 | 1681 | 1676 | 388.7 | 677.6 | 1289.9 | 1101.3 | 171.46 | 191.67 | 225.38 | 216.48
2025-09-22 | 39 | Septembre | 2025-09-23 01:04 | 2025-09-23 02:27 | 51581 | 1 | DD13C | 71.88333 | 8 | 61 | 129 | 109.3 | 119.767 | 46.233 | 4491 | 249 | 1430 | 4.117 | 31.336 | 60.25 | 80.6 | 78.19 | 0 | 0 | 16.35 | 22.4375 | 29.883 | 37.7499 | 0 | 0 | 0 | 0 | 1800 | 610 | 2400 | 183 | 152 | 0 | 162 | 0 | 0 | 0 | 400 | 1641 | 1005 | 0.0556 | 0.0473 | 0.001 | 0.0042 | 0.0311 | 0.563 | 0.136 | 0.024 | 0.138 | 0.0112 | 0.0081 | 0.0208 | 0.053 | 0.126 | 2509/18R1 | 135.5 | 77.4 | 58.1 | 0 | 0 | 0 | 0 | 0 | 0 | 14.3 | 0 | 0 | 46.1 | 0 | 0 | 34.3 | 20.4 | 0 | 0 | 0 | 0 | 0 | 13.1 | 7.3 | 0 | 0 | 0 | 0 | 1559 | 1647 | 1643 | 1641 | 534.5 | 1360 | 911.6 | 1005 | 226.96 | 247.74 | 220.52 | 228.78
2025-09-22 | 39 | Septembre | 2025-09-22 18:50 | 2025-09-23 01:04 | 51580 | 1 | DD13C | 59.35 | 3 | 62 | 127 | 125.3 | 120.217 | 47.817 | 4432 | 245 | 1161 | 4.133 | 30.726 | 61.75 | 80.8 | 77.48 | 0 | 0 | 16.717 | 22.5313 | 12.017 | 16.1875 | 0 | 0 | 19.083 | 22.9687 | 1800 | 611 | 2400 | 184 | 152 | 0 | 161 | 0 | 0 | 0 | 410 | 1628 | 1166.7 | [7 empty] | 0.0273 | 0.129 | 0.0161 | 0.0064 | 0.0156 | 0.0639 | 0.0899 | 2509/18R1 | 134.8 | 77.2 | 57.6 | 0 | 0 | 0 | 0 | 0 | 0 | 13.9 | 0 | 0 | 54.5 | 0 | 0 | 33.9 | 19 | 0 | 0 | 0 | 0 | 0 | 13.5 | 0 | 0 | 0 | 0 | 0 | 1601 | 1593 | 1638 | 1628 | 263 | 1015.5 | 1341.2 | 1166.7 | 151.96 | 255.66 | 251.61 | 246.81
2025-09-22 | 39 | Septembre | 2025-09-22 17:50 | 2025-09-22 18:50 | 51579 | 1 | DD14A | 54.91333 | 8 | 60 | 127 | 128.7 | 115.469 | 42.067 | 4107 | 223 | 1420 | 2.817 | 45.089 | 54.375 | 73.42 | 77.55 | 0 | 0 | 17.2 | 23.375 | 24.867 | 30.9375 | 0 | 0 | 0 | 0 | 1800 | 610 | 2400 | 183 | 0 | 0 | 0 | 0 | 0 | 800 | 420 | 1651 | 1492.5 | 0.0389 | 0.0381 | 0.001 | 0.0043 | 0.013 | 0.461 | 0.025 | 0.0286 | 0.0422 | 0.0046 | 0.0061 | 0.0129 | 0.0678 | 0.0272 | 2509/15R1 | 120.7 | 80.3 | 40.4 | 0 | 0 | 28.3 | 0 | 92.4 | 0 | 0 | 0 | 0 | 0 | 0 | 0 | 0 | 0 | 0 | 0 | 0 | 0 | 0 | 0 | 0 | 0 | 0 | 0 | 0 | 1645 | 1626 | 1623 | 1651 | 1351.5 | 1216.6 | 1270.8 | 1492.5 | 248.37 | 250.98 | 255.81 | 252.39
2025-09-22 | 39 | Septembre | 2025-09-22 16:52 | 2025-09-22 17:50 | 51578 | 1 | DD14A | 55.78333 | 7 | 57 | 129 | 124.2 | 122.301 | 40.483 | 3496 | 228 | 1272 | 2.683 | 48.075 | 52.188 | 68.82 | 77.35 | 0 | 0 | 17.417 | 23.5313 | 23.067 | 28.625 | 0 | 0 | 0 | 0 | 1800 | 611 | 2400 | 184 | 0 | 0 | 0 | 0 | 0 | 800 | 495 | 1663 | 1381.2 | 0.0401 | 0.0448 | 0.001 | 0.0039 | 0.0145 | 0.856 | 0.0295 | 0.0075 | 0.0474 | 0.0053 | 0.0046 | 0.0123 | 0.0534 | 0.031 | 2509/15R1 | 120.3 | 82.3 | 38 | 0 | 0 | 0 | 0 | 93.7 | 0 | 0 | 0 | 0 | 0 | 0 | 0 | 0 | 0 | 0 | 0 | 0 | 0 | 0 | 26.6 | 0 | 0 | 0 | 0 | 0 | 1620 | 1616 | 1646 | 1663 | 1 | 1054.1 | 1301.5 | 1381.2 | -267.93 | 245.88 | 245.05 | 240.18
2025-09-22 | 39 | Septembre | 2025-09-22 13:16 | 2025-09-22 16:52 | 51577 | 1 | DD14A | 215.2 | 3 | 64 | 127 | 130 | 122.504 | 55.35 | 5334 | 280 | 3010 | 2.2 | 57.727 | 67.156 | 96.65 | 72.8 | 0 | 0 | 17.333 | 23.7188 | 38.016 | 43.25055 | 0 | 0 | 0 | 0 | 1800 | 611 | 2400 | 183 | 0 | 0 | 0 | 0 | 0 | 800 | 450 | 1637 | 1498.5 | 0.0141 | 0.0295 | 0.001 | 0.0072 | 0.0162 | 0.494 | 0.0392 | 0.01 | 0.0435 | 0.0026 | 0.0064 | 0.0174 | 0.0558 | 0.0425 | 2509/15R1 | 140.5 | 80.9 | 59.6 | 0 | 0 | 28.2 | 0 | 112.3 | 0 | 0 | 0 | 0 | 0 | 0 | 0 | 0 | 0 | 0 | 0 | 0 | 0 | 0 | 0 | 0 | 0 | 0 | 0 | 0 | 1545 | 1655 | 1653 | 1637 | 860.7 | 197.5 | 195.9 | 1498.5 | 269.65 | 101.66 | 102.14 | 260.31
2025-09-22 | 39 | Septembre | 2025-09-22 12:15 | 2025-09-22 13:16 | 51576 | 1 | DD14A | 60.98 | 2 | 57 | 131 | 124.9 | 122.729 | 44.3 | 4250 | 246 | 1072 | 3.233 | 40.515 | 58 | 76.14 | 78.56 | 0 | 0 | 17.233 | 23.5938 | 27.067 | 34.375 | 0 | 0 | 0 | 0 | 1800 | 611 | 2400 | 183 | 0 | 0 | 0 | 0 | 0 | 800 | 495 | 1681 | 1346.9 | 0.0468 | 0.0728 | 0.001 | 0.0033 | 0.0155 | 1.1 | 0.0323 | 0.0329 | 0.0599 | 0.01 | 0.0066 | 0.0123 | 0.0575 | 0.0344 | 2509/15R1 | 140.9 | 80.8 | 60.1 | 0 | 0 | 0 | 0 | 111.8 | 0 | 0 | 0 | 0 | 0 | 0 | 0 | 0 | 0 | 0 | 0 | 0 | 0 | 0 | 29.1 | 0 | 0 | 0 | 0 | 0 | 1564 | 1682 | 1687 | 1681 | 551.7 | 1037.3 | 1549 | 1346.9 | 226.56 | 208.83 | 235.55 | 228.55
2025-09-22 | 39 | Septembre | 2025-09-22 10:59 | 2025-09-22 12:15 | 51575 | 1 | DD14A | 76.8 | 8 | 61 | 118 | 116.6 | 122.786 | 43.6 | 3822 | 242 | 1606 | 2.533 | 46.579 | 56.219 | 75.25 | 77.37 | 0 | 0 | 18.433 | 23.625 | 25.167 | 32.53105 | 0 | 0 | 0 | 0 | 1800 | 611 | 2400 | 182 | 0 | 0 | 0 | 0 | 0 | 800 | 435 | 1665 | 1393.7 | 0.0336 | 0.0766 | 0.001 | 0.0051 | 0.0147 | 0.567 | 0.0483 | 0.0257 | 0.0756 | 0.0035 | 0.0072 | 0.0154 | 0.0537 | 0.0518 | 2509/15R1 | 140.3 | 80.7 | 59.6 | 0 | 0 | 0 | 0 | 140.3 | 0 | 0 | 0 | 0 | 0 | 0 | 0 | 0 | 0 | 0 | 0 | 0 | 0 | 0 | 0 | 0 | 0 | 0 | 0 | 0 | 1572 | 1667 | 1695 | 1665 | 0.9 | 1402.4 | 1478.2 | 1393.7 | -250.03 | 239.12 | 227.78 | 239.75
2025-09-22 | 39 | Septembre | 2025-09-22 10:03 | 2025-09-22 10:59 | 51574 | 1 | S275J3 | 55.68 | 7 | 57 | 129 | 125.7 | 64.442 | 40.8 | 3651 | 232 | 772 | 3.517 | 36.682 | 53.781 | 68.84 | 79.09 | 0 | 0 | 16.4 | 22.5313 | 24.4 | 31.2188 | 0 | 0 | 0 | 0 | 1800 | 611 | 2400 | 182 | 152 | 1191 | 0 | 0 | 0 | 0 | 260 | 1652 | 609.3 | 0.121 | 0.095 | 0.001 | 0.0062 | 0.0242 | 0.297 | 0.151 | 0.125 | 0.767 | 0.0062 | 0.0098 | 0.0207 | 0.0558 | 0.154 | 2509/18R1 | 135.8 | 78.3 | 57.5 | 0 | 0 | 0 | 0 | 0 | 0 | 14.5 | 0 | 0 | 45.7 | 0 | 0 | 34.1 | 20 | 0 | 0 | 0 | 0 | 0 | 14 | 7.5 | 0 | 0 | 0 | 0 | 1578 | 1624 | 1652 |  | 296.1 | 556.3 | 609.3 |  | 173.16 | 194.55 | 186.04
2025-09-22 | 39 | Septembre | 2025-09-22 08:45 | 2025-09-22 10:03 | 51573 | 1 | S275J3 | 78.27 | 3 | 64 | 126 | 126.6 | 141.187 | 43 | 3848 | 239 | 904 | 3.1 | 40.645 | 56.469 | 72.68 | 78.79 | 0 | 0 | 17.017 | 22.5625 | 25.983 | 33.71925 | 0 | 0 | 0 | 0 | 1800 | 612 | 2400 | 182 | 152 | 1197 | 0 | 0 | 0 | 0 | 290 | 1633 | 707.6 | 0.107 | 0.0898 | 0.001 | 0.0053 | 0.03 | 1.01 | 0.146 | 0.117 | 0.76 | 0.0097 | 0.0093 | 0.0169 | 0.0836 | 0.15 | 2509/18R1 | 135.5 | 77.6 | 57.9 | 0 | 0 | 0 | 0 | 0 | 0 | 13.1 | 0 | 0 | 47.2 | 0 | 0 | 34.4 | 20.2 | 0 | 0 | 0 | 0 | 0 | 13.9 | 6.7 | 0 | 0 | 0 | 0 | 1622 | 1633 |  |  | 380.6 | 707.6 |  |  | 167.74 | 207.34
2025-09-22 | 39 | Septembre | 2025-09-22 07:01 | 2025-09-22 08:45 | 51572 | 1 | S275J3 | 103.87 | 2 | 58 | 128 | 125.9 | 121.207 | 43.05 | 3853 | 237 | 830 | 3.383 | 37.833 | 54.594 | 70.51 | 76.09 | 0 | 0 | 17.117 | 22.4063 | 25.934 | 32.1563 | 0 | 0 | 0 | 0 | 1800 | 612 | 2400 | 182 | 152 | 1187 | 0 | 0 | 0 | 0 | 353 | 1673 | 892.5 | 0.139 | 0.1 | 0.001 | 0.0081 | 0.0303 | 0.239 | 0.135 | 0.119 | 0.765 | 0.0091 | 0.0089 | 0.02 | 0.0724 | 0.135 | 2509/18R1 | 135.3 | 81.3 | 54 | 0 | 0 | 0 | 0 | 0 | 0 | 14.1 | 0 | 0 | 46.9 | 0 | 0 | 33.6 | 20.3 | 0 | 0 | 0 | 0 | 0 | 13.2 | 7.2 | 0 | 0 | 0 | 0 | 1601 | 1615 | 1680 | 1673 | 258.4 | 445.5 | 1019.6 | 892.5 | 150.66 | 183.11 | 208.65 | 202.68
2025-09-22 | 39 | Septembre | 2025-09-22 06:01 | 2025-09-22 07:01 | 51571 | 1 | S275J3 | 59.8 | 8 | 61 | 126 | 123.5 | 121.705 | 41.45 | 3755 | 233 | 727 | 3.7 | 34.054 | 53.906 | 69.09 | 78.03 | 0 | 0 | 16.183 | 22 | 25.267 | 31.8437 | 0 | 0 | 0 | 0 | 1800 | 611 | 2400 | 183 | 152 | 1195 | 0 | 0 | 0 | 0 | 275 | 1685 | 655.4 | 0.112 | 0.102 | 0.0103 | 0.007 | 0.0338 | 1.52 | 0.137 | 0.125 | 0.777 | 0.0079 | 0.0103 | 0.0212 | 0.0501 | 0.136 | 2509/18R1 | 134.5 | 78.2 | 56.3 | 0 | 0 | 0 | 0 | 0 | 0 | 14.3 | 0 | 0 | 46.9 | 0 | 0 | 34.6 | 18.4 | 0 | 0 | 0 | 0 | 0 | 13.2 | 7.1 | 0 | 0 | 0 | 0 | 1620 | 1661 | 1685 |  | 323.8 | 553.5 | 655.4 |  | 156.94 | 174.1 | 173.5
2025-09-22 | 39 | Septembre | 2025-09-22 05:03 | 2025-09-22 06:01 | 51570 | 1 | S275JR1 | 57.63 | 7 | 58 | 130 | 127.1 | 108.154 | 40.233 | 3593 | 233 | 531 | 3.417 | 38.049 | 52.844 | 66.74 | 78.81 | 0 | 0 | 16.417 | 22.1875 | 23.816 | 30.625 | 0 | 0 | 0 | 0 | 1800 | 612 | 2400 | 182 | 152 | 1194 | 0 | 0 | 0 | 0 | 313 | 1649 | 651.3 | 0.149 | 0.118 | 0.001 | 0.01 | 0.0283 | 0.534 | 0.142 | 0.114 | 0.734 | 0.0073 | 0.0096 | 0.0204 | 0.0508 | 0.144 | 2509/18R1 | 135.5 | 80.1 | 55.4 | 0 | 0 | 0 | 0 | 0 | 0 | 14.1 | 0 | 0 | 46.8 | 0 | 0 | 34.1 | 20 | 0 | 0 | 0 | 0 | 0 | 13.1 | 7.4 | 0 | 0 | 0 | 0 | 1591 | 1640 | 1649 |  | 406.9 | 564 | 651.3 |  | 189.48 | 186.87 | 192.56
2025-09-21 | 38 | Septembre | 2025-09-22 04:00 | 2025-09-22 05:03 | 51569 | 1 | S275JR1 | 63.45 | 3 | 64 | 128 | 127.7 | 143.286 | 42.833 | 4167 | 245 | 835 | 3.55 | 36.056 | 55.156 | 72.07 | 77.26 | 0 | 0 | 16.467 | 22.125 | 26.366 | 33 | 0 | 0 | 0 | 0 | 1800 | 610 | 2400 | 183 | 152 | 1189 | 0 | 0 | 0 | 0 | 320 | 1660 | 638.9 | 0.198 | 0.113 | 0.0093 | 0.0102 | 0.04 | 1.42 | 0.142 | 0.107 | 0.76 | 0.0063 | 0.0104 | 0.0228 | 0.0549 | 0.145 | 2509/18R1 | 134.7 | 77.1 | 57.6 | 0 | 0 | 0 | 0 | 0 | 0 | 14 | 0 | 0 | 46.2 | 0 | 0 | 33.7 | 19.9 | 0 | 0 | 0 | 0 | 0 | 13.4 | 7.5 | 0 | 0 | 0 | 0 | 1567 | 1623 | 1663 | 1660 | 108.7 | 198.7 | 341.4 | 638.9 | 105.4 | 119.42 | 137.53 | 185.18
2025-09-21 | 38 | Septembre | 2025-09-22 02:50 | 2025-09-22 04:00 | 51568 | 1 | S275JR1 | 63.58 | 2 | 57 | 127 | 122.5 | 119.605 | 43.817 | 3882 | 239 | 1191 | 3.333 | 38.1 | 57.062 | 74.56 | 78.14 | 0 | 0 | 16.183 | 22.125 | 27.634 | 34.8749 | 0 | 0 | 0 | 0 | 1800 | 613 | 2400 | 183 | 152 | 1188 | 0 | 0 | 0 | 0 | 320 | 1640 | 726.4 | 0.0502 | 0.0595 | 0.001 | 0.0045 | 0.0291 | 0.446 | 0.159 | 0.0971 | 0.76 | 0.0101 | 0.0079 | 0.0208 | 0.0707 | 0.16 | 2509/18R1 | 135.2 | 76.8 | 58.4 | 0 | 0 | 0 | 0 | 0 | 0 | 13.8 | 0 | 0 | 46.9 | 0 | 0 | 45.8 | 9.1 | 0 | 0 | 0 | 0 | 0 | 12.9 | 6.7 | 0 | 0 | 0 | 0 | 1597 | 1660 | 1625 | 1640 | 930.7 | 1014.5 | 49.9 | 726.4 | 247.07 | 219.14 | 16.78 | 205.47
2025-09-21 | 38 | Septembre | 2025-09-21 19:31 | 2025-09-22 02:50 | 51567 | 1 | S275JR1 | 169.9033 | 8 | 61 | 126 | 126 | 120.146 | 43.55 | 3878 | 240 | 1127 | 4.383 | 28.745 | 56.719 | 73.94 | 78.14 | 0 | 0 | 16.867 | 22.1563 | 26.683 | 34.5313 | 0 | 0 | 0 | 0 | 1800 | 612 | 2400 | 181 | 152 | 1196 | 0 | 0 | 0 | 0 | 380 | 1637 | 928.9 | 0.037 | 0.0467 | 0.001 | 0.0041 | 0.0267 | 0.824 | 0.127 | 0.0855 | 0.682 | 0.0131 | 0.0064 | 0.0218 | 0.0979 | 0.127 | 2509/18R1 | 136 | 78.6 | 57.4 | 0 | 0 | 0 | 0 | 0 | 0 | 14.1 | 0 | 0 | 53.4 | 0 | 0 | 34 | 20.4 | 0 | 0 | 0 | 0 | 0 | 14.1 | 0 | 0 | 0 | 0 | 0 | 1602 | 1628 | 1652 | 1637 | 262.9 | 961.7 | 1078.7 | 928.9 | 151.39 | 232.61 | 228 | 225.17
2025-09-21 | 38 | Septembre | 2025-09-21 15:20 | 2025-09-21 19:31 | 51566 | 1 | A283C | 187.47 | 7 | 58 | 126 | 128.4 | 110.678 | 51.867 | 5411 | 296 | 1819 | 3.417 | 36.878 | 60.375 | 85.27 | 69.84 | 0 | 0 | 16.883 | 22.8125 | 34.983 | 37.4687 | 0 | 0 | 0 | 0 | 1800 | 611 | 2400 | 181 | 153 | 1035 | 0 | 204 | 0 | 400 | 400 | 1690 | 1281.2 | 0.0436 | 0.051 | 0.001 | 0.0054 | 0.0227 | 0.474 | 0.11 | 0.0979 | 0.682 | 0.147 | 0.0084 | 0.0056 | 0.0619 | 0.121 | 2509/18R2 | 135.4 | 78.5 | 56.9 | 0 | 13.4 | 0 | 0 | 6.9 | 0 | 7.1 | 0 | 0 | 35.5 | 0 | 0 | 21.4 | 24 | 0 | 0 | 0 | 0 | 0 | 20.2 | 6.9 | 0 | 0 | 0 | 0 | 1633 | 1673 | 1680 | 1690 | 802.4 | 1205.6 | 1173.8 | 1281.2 | 216.58 | 224.76 | 218.99 | 219.99
2025-09-21 | 38 | Septembre | 2025-09-21 14:04 | 2025-09-21 15:20 | 51565 | 1 | A283C | 66.48333 | 3 | 65 | 126 | 123.2 | 118.65 | 42.333 | 3798 | 237 | 970 | 3.6 | 35 | 54.875 | 71.2 | 77.78 | 0 | 0 | 16.183 | 21.7813 | 26.15 | 33.0313 | 0 | 0 | 0 | 0 | 1800 | 612 | 2400 | 183 | 152 | 1026 | 0 | 208 | 0 | 0 | 275 | 1653 | 644.7 | 0.0606 | 0.0614 | 0.001 | 0.0051 | 0.0259 | 0.432 | 0.13 | 0.0967 | 0.669 | 0.112 | 0.0085 | 0.0182 | 0.0394 | 0.132 | 2509/18R2 | 135.5 | 77.7 | 57.8 | 0 | 14.3 | 0 | 0 | 7.1 | 0 | 7.1 | 0 | 0 | 33.3 | 0 | 0 | 21.8 | 24.3 | 0 | 0 | 0 | 0 | 0 | 20.2 | 7.4 | 0 | 0 | 0 | 0 | 1604 | 1653 |  |  | 433 | 644.7 |  |  | 186.99 | 189.64
2025-09-21 | 38 | Septembre | 2025-09-21 13:10 | 2025-09-21 14:04 | 51564 | 1 | A283C | 53.2 | 2 | 57 | 128 | 128.7 | 133.644 | 38.833 | 3384 | 225 | 702 | 3.95 | 32.405 | 51.25 | 65.19 | 79.19 | 0 | 0 | 16.067 | 21.7813 | 22.767 | 29.4375 | 0 | 0 | 0 | 0 | 1800 | 612 | 2400 | 183 | 152 | 1028 | 0 | 210 | 0 | 0 | 275 | 1668 | 641.6 | 0.0756 | 0.0775 | 0.001 | 0.0049 | 0.0275 | 0.396 | 0.126 | 0.0967 | 0.669 | 0.112 | 0.0085 | 0.0182 | 0.0394 | 0.132 | 2509/18R2 | 124.6 | 77.5 | 47.1 | 0 | 12.7 | 0 | 0 | 7.5 | 0 | 6 | 0 | 0 | 29.2 | 0 | 0 | 22 | 22.4 | 0 | 0 | 0 | 0 | 0 | 17.9 | 6.9 | 0 | 0 | 0 | 0 | 1615 | 1654 | 1668 |  | 448.6 | 639.9 | 641.6 |  | 183.62 | 188.55 | 181.15
2025-09-21 | 38 | Septembre | 2025-09-21 11:56 | 2025-09-21 13:10 | 51563 | 1 | S355T | 74.87 | 8 | 62 | 124 | 125.1 | 94.979 | 41.75 | 3689 | 235 | 783 | 3.333 | 37.2 | 52.875 | 68.1 | 75.99 | 0 | 0 | 16.9 | 21.31245 | 24.85 | 31.5 | 0 | 0 | 0 | 0 | 1800 | 664 | 2400 | 183 | 152 | 1714 | 0 | 0 | 0 | 0 | 298 | 1664 | 730.6 | 0.0712 | 0.0881 | 0.001 | 0.0073 | 0.0326 | 0.473 | 0.146 | 0.137 | 1.01 | 0.0114 | 0.01 | 0.0232 | 0.0742 | 0.147 | 2509/18R1 | 135.4 | 77.8 | 57.6 | 0 | 0 | 0 | 0 | 0 | 0 | 13.8 | 0 | 0 | 46.2 | 0 | 0 | 34.2 | 20.3 | 0 | 0 | 0 | 0 | 0 | 13.4 | 7.5 | 0 | 0 | 0 | 0 | 1602 | 1641 | 1664 |  | 376.2 | 31.9 | 730.6 |  | 177.74 | -24.72 | 192.86
2025-09-21 | 38 | Septembre | 2025-09-21 10:59 | 2025-09-21 11:56 | 51562 | 1 | S355T | 56.52 | 7 | 58 | 128 | 124.1 | 119.547 | 40.683 | 3559 | 216 | 762 | 3.967 | 32.269 | 52.438 | 67.11 | 77.34 | 0 | 0 | 16.15 | 21.75 | 24.533 | 30.6249 | 0 | 0 | 0 | 0 | 1800 | 665 | 2400 | 182 | 152 | 1711 | 0 | 0 | 0 | 0 | 290 | 1677 | 699 | 0.124 | 0.0974 | 0.001 | 0.0072 | 0.0323 | 0.979 | 0.147 | 0.164 | 1.08 | 0.0112 | 0.0126 | 0.0219 | 0.0574 | 0.145 | 2509/18R1 | 135.3 | 77.4 | 57.9 | 0 | 0 | 0 | 0 | 0 | 0 | 14.4 | 0 | 0 | 45.9 | 0 | 0 | 33.8 | 20.6 | 0 | 0 | 0 | 0 | 0 | 13.8 | 6.8 | 0 | 0 | 0 | 0 | 1583 | 1641 | 1677 |  | 206.8 | 465.1 | 699 |  | 144.04 | 172.17 | 182.56
2025-09-21 | 38 | Septembre | 2025-09-21 09:54 | 2025-09-21 10:59 | 51561 | 1 | S355T | 64.75 | 3 | 64 | 127 | 127.1 | 143.272 | 41.967 | 3821 | 235 | 866 | 3.667 | 34.636 | 53.656 | 69.62 | 76.71 | 0 | 0 | 16.083 | 22 | 25.883 | 31.625 | 0 | 0 | 0 | 0 | 1800 | 665 | 2400 | 184 | 152 | 1718 | 0 | 0 | 0 | 0 | 268 | 1666 | 614.3 | 0.0882 | 0.0901 | 0.001 | 0.0071 | 0.0324 | 0.685 | 0.149 | 0.145 | 1.07 | 0.0088 | 0.0107 | 0.0214 | 0.0571 | 0.146 | 2509/18R1 | 135.4 | 78.4 | 57 | 0 | 0 | 0 | 0 | 0 | 0 | 14.1 | 0 | 0 | 46.3 | 0 | 0 | 34.2 | 20.6 | 0 | 0 | 0 | 0 | 0 | 13.5 | 6.7 | 0 | 0 | 0 | 0 | 1592 | 1578 | 1615 | 1666 | 245 | 191.5 | 371.5 | 614.3 | 151.63 | 141.1 | 169.76 | 179.04
2025-09-21 | 38 | Septembre | 2025-09-21 08:54 | 2025-09-21 09:54 | 51560 | 1 | S355T | 59.9 | 2 | 57 | 128 | 125.7 | 119.374 | 39.933 | 3568 | 226 | 769 | 3.817 | 33.537 | 53.125 | 67.89 | 79.82 | 0 | 0 | 15.767 | 21.6563 | 24.167 | 31.4375 | 0 | 0 | 0 | 0 | 1800 | 664 | 2400 | 183 | 152 | 1717 | 0 | 0 | 0 | 0 | 313 | 1657 | 782.5 | 0.0539 | 0.0568 | 0.001 | 0.0075 | 0.0259 | 0.401 | 0.143 | 0.136 | 1.1 | 0.0118 | 0.011 | 0.0195 | 0.082 | 0.147 | 2509/18R1 | 134.8 | 78.6 | 56.2 | 0 | 0 | 0 | 0 | 0 | 0 | 13.7 | 0 | 0 | 45.3 | 0 | 0 | 34 | 20.1 | 0 | 0 | 0 | 0 | 0 | 13.9 | 7.8 | 0 | 0 | 0 | 0 | 1602 | 1648 | 1652 | 1657 | 294.6 | 187 | 193.1 | 782.5 | 159.76 | 101.43 | 101.63 | 201.7
2025-09-21 | 38 | Septembre | 2025-09-21 07:53 | 2025-09-21 08:54 | 51559 | 1 | S355T | 60.92 | 8 | 61 | 127 | 125.9 | 119.378 | 42.233 | 3834 | 236 | 895 | 3.55 | 35.775 | 55.719 | 71.84 | 79.16 | 0 | 0 | 15.95 | 21.5313 | 26.283 | 34.1563 | 0 | 0 | 0 | 0 | 1800 | 664 | 2400 | 183 | 152 | 1715 | 0 | 0 | 0 | 0 | 330 | 1663 | 799 | 0.0844 | 0.0768 | 0.001 | 0.005 | 0.0278 | 0.726 | 0.155 | 0.153 | 1.08 | 0.0111 | 0.0121 | 0.0211 | 0.0839 | 0.154 | 2509/18R1 | 135.9 | 81.4 | 54.5 | 0 | 0 | 0 | 0 | 0 | 0 | 14.1 | 0 | 0 | 46.3 | 0 | 0 | 33.8 | 20.7 | 0 | 0 | 0 | 0 | 0 | 14 | 7 | 0 | 0 | 0 | 0 | 1602 | 1555 | 1630 | 1663 | 262.2 | 350.9 | 564.1 | 799 | 151.19 | 198.16 | 192.32 | 199.98
2025-09-21 | 38 | Septembre | 2025-09-21 06:42 | 2025-09-21 07:53 | 51558 | 1 | S355T | 71.77 | 7 | 58 | 131 | 127 | 143.397 | 40.1 | 3499 | 223 | 769 | 3.867 | 33.879 | 52.75 | 67.3 | 78.93 | 0 | 0 | 16.384 | 21.8125 | 23.717 | 30.875 | 0 | 0 | 0 | 0 | 1800 | 666 | 2400 | 185 | 152 | 1712 | 0 | 0 | 0 | 0 | 283 | 1642 | 686.7 | 0.089 | 0.0768 | 0.001 | 0.0047 | 0.0271 | 0.649 | 0.162 | 0.128 | 1.05 | 0.0091 | 0.01 | 0.0158 | 0.0555 | 0.164 | 2509/18R1 | 135.7 | 77.6 | 58.1 | 0 | 0 | 0 | 0 | 0 | 0 | 14.4 | 0 | 0 | 46.2 | 0 | 0 | 34.9 | 20.1 | 0 | 0 | 0 | 0 | 0 | 13.8 | 6.3 | 0 | 0 | 0 | 0 | 1597 | 1646 | 1642 |  | 558 | 700.9 | 686.7 |  | 209.45 | 199.58 | 200.25
2025-09-21 | 38 | Septembre | 2025-09-21 05:43 | 2025-09-21 06:42 | 51557 | 1 | S355T | 58.52 | 3 | 64 | 123 | 123 | 119.329 | 41.717 | 3728 | 234 | 883 | 3.733 | 32.946 | 55.156 | 70.91 | 79.33 | 0 | 0 | 16.283 | 22.1563 | 25.433 | 33 | 0 | 0 | 0 | 0 | 1800 | 665 | 2450 | 183 | 153 | 1712 | 0 | 0 | 0 | 0 | 313 | 1684 | 778.6 | 0.119 | 0.0913 | 0.001 | 0.0061 | 0.032 | 0.65 | 0.15 | 0.154 | 1.14 | 0.0094 | 0.0108 | 0.0187 | 0.0674 | 0.154 | 2509/18R1 | 136.2 | 77.5 | 58.7 | 0 | 0 | 0 | 0 | 0 | 0 | 15.2 | 0 | 0 | 38.2 | 0 | 0 | 46.6 | 9.9 | 0 | 0 | 0 | 0 | 0 | 18.5 | 7.8 | 0 | 0 | 0 | 0 | 1597 | 1640 | 1696 | 1684 | 339.2 | 448.3 | 868.5 | 778.6 | 172.84 | 170 | 188.2 | 186.69
2025-09-20 | 38 | Septembre | 2025-09-21 04:49 | 2025-09-21 05:43 | 51556 | 1 | S355T | 54.07 | 2 | 58 | 128 | 127 | 119.387 | 38.45 | 3559 | 222 | 993 | 4 | 32 | 51.906 | 67.55 | 81 | 0 | 0 | 14.683 | 20.0625 | 23.766 | 31.8438 | 0 | 0 | 0 | 0 | 1800 | 665 | 2400 | 183 | 152 | 1711 | 0 | 0 | 0 | 0 | 290 | 1684 | 698.3 | 0.133 | 0.1 | 0.0042 | 0.0078 | 0.0338 | 0.663 | 0.169 | 0.147 | 1.1 | 0.0083 | 0.0116 | 0.0249 | 0.0549 | 0.164 | 2509/18R1 | 125.4 | 77.8 | 47.6 | 0 | 0 | 0 | 0 | 0 | 0 | 14 | 0 | 0 | 39.8 | 0 | 0 | 32 | 18.3 | 0 | 0 | 0 | 0 | 0 | 13.8 | 7.5 | 0 | 0 | 0 | 0 | 1667 | 1674 | 1684 |  | 573.6 | 443.5 | 698.3 |  | 173.47 | 150.78 | 178.69
2025-09-20 | 38 | Septembre | 2025-09-21 03:56 | 2025-09-21 04:49 | 51555 | 1 | S355T | 53.1 | 8 | 62 | 127 | 127.1 | 119.654 | 40.683 | 3694 | 226 | 971 | 3.383 | 37.537 | 53.969 | 69.95 | 79.59 | 0 | 0 | 14.983 | 20.2813 | 25.7 | 33.6563 | 0 | 0 | 0 | 0 | 1800 | 666 | 2400 | 183 | 152 | 1715 | 0 | 0 | 0 | 0 | 275 | 1676 | 646.9 | 0.117 | 0.103 | 0.001 | 0.0081 | 0.0427 | 0.665 | 0.189 | 0.156 | 1.12 | 0.0094 | 0.013 | 0.0315 | 0.0665 | 0.184 | 2509/18R1 | 125.7 | 77.1 | 48.6 | 0 | 0 | 0 | 0 | 0 | 0 | 13.4 | 0 | 0 | 39.5 | 0 | 0 | 32.4 | 19.1 | 0 | 0 | 0 | 0 | 0 | 14 | 7.3 | 0 | 0 | 0 | 0 | 1587 | 1605 | 1676 |  | 352.4 | 266.9 | 646.9 |  | 181.08 | 150.87 | 177.42
2025-09-20 | 38 | Septembre | 2025-09-21 02:59 | 2025-09-21 03:56 | 51554 | 1 | S355T | 57.13 | 7 | 58 | 129 | 124.8 | 119.572 | 40.267 | 3569 | 227 | 868 | 3.717 | 34.709 | 53.188 | 68.37 | 79.25 | 0 | 0 | 15.8 | 21.4375 | 24.467 | 31.6875 | 0 | 0 | 0 | 0 | 1800 | 666 | 2400 | 184 | 152 | 1718 | 0 | 0 | 0 | 0 | 305 | 1644 | 759.1 | 0.0933 | 0.0813 | 0.0019 | 0.0053 | 0.0343 | 0.611 | 0.163 | 0.145 | 1.04 | 0.0151 | 0.0116 | 0.0218 | 0.0668 | 0.158 | 2509/18R1 | 125.6 | 77.9 | 47.7 | 0 | 0 | 0 | 0 | 0 | 0 | 14.6 | 0 | 0 | 38.6 | 0 | 0 | 32.1 | 19 | 0 | 0 | 0 | 0 | 0 | 13.7 | 7.6 | 0 | 0 | 0 | 0 | 1579 | 1644 |  |  | 399.8 | 759.1 |  |  | 194.71 | 206.53
2025-09-20 | 38 | Septembre | 2025-09-21 02:02 | 2025-09-21 02:59 | 51553 | 1 | S355T | 56.93 | 3 | 64 | 124 | 123.7 | 143.506 | 43.133 | 3902 | 237 | 996 | 2.85 | 43.509 | 56.531 | 73.28 | 78.64 | 0 | 0 | 15.85 | 21.4375 | 27.283 | 35.0625 | 0 | 0 | 0 | 0 | 1800 | 666 | 2400 | 182 | 152 | 1719 | 0 | 0 | 0 | 0 | 298 | 1657 | 737.2 | 0.124 | 0.091 | 0.0067 | 0.0053 | 0.0304 | 0.415 | 0.166 | 0.144 | 1.12 | 0.0117 | 0.0122 | 0.0264 | 0.0895 | 0.162 | 2509/18R1 | 135.7 | 77.8 | 57.9 | 0 | 0 | 0 | 0 | 0 | 0 | 14.2 | 0 | 0 | 47.8 | 0 | 0 | 33.3 | 19.7 | 0 | 0 | 0 | 0 | 0 | 13.1 | 7.6 | 0 | 0 | 0 | 0 | 1560 | 1616 | 1657 |  | 261.5 | 493.7 | 737.2 |  | 173.8 | 190.12 | 197.32
2025-09-20 | 38 | Septembre | 2025-09-21 01:08 | 2025-09-21 02:02 | 51552 | 1 | S355T | 54.28 | 2 | 58 | 125 | 125.2 | 119.854 | 40.133 | 3601 | 227 | 740 | 2.9 | 43.103 | 52.375 | 67.13 | 78.3 | 0 | 0 | 15.567 | 20.8125 | 24.567 | 31.5312 | 0 | 0 | 0 | 0 | 1800 | 666 | 2400 | 182 | 152 | 1714 | 0 | 0 | 0 | 0 | 290 | 1647 | 696.7 | 0.114 | 0.0854 | 0.0012 | 0.0156 | 0.0824 | 1.07 | 0.16 | 0.144 | 1.1 | 0.0087 | 0.0127 | 0.026 | 0.0828 | 0.157 | 2509/18R1 | 126.3 | 79.5 | 46.8 | 0 | 0 | 0 | 0 | 0 | 0 | 14.2 | 0 | 0 | 43.8 | 0 | 0 | 30.4 | 17.5 | 0 | 0 | 0 | 0 | 0 | 13 | 7.4 | 0 | 0 | 0 | 0 | 1602 | 1647 |  |  | 491.7 | 696.7 |  |  | 197.43 | 198.6
2025-09-20 | 38 | Septembre | 2025-09-20 18:45 | 2025-09-21 01:08 | 51551 | 1 | S355T | 65.31333 | 8 | 61 | 127 | 126.7 | 119.916 | 46.5 | 4220 | 251 | 1311 | 3.75 | 33.867 | 59.156 | 78.21 | 76.33 | 0 | 0 | 16.833 | 22.0625 | 29.667 | 37.0625 | 0 | 0 | 0 | 0 | 1800 | 666 | 2400 | 181 | 152 | 1715 | 0 | 0 | 0 | 0 | 313 | 1666 | 772.7 | 0.14 | 0.1 | 0.006 | 0.0079 | 0.0358 | 0.644 | 0.149 | 0.127 | 1.06 | 0.0094 | 0.0122 | 0.0245 | 0.0817 | 0.145 | 2509/18R1 | 135.1 | 79.5 | 55.6 | 0 | 0 | 0 | 0 | 0 | 0 | 13.1 | 0 | 0 | 55.2 | 0 | 0 | 34.1 | 19.4 | 0 | 0 | 0 | 0 | 0 | 13.3 | 0 | 0 | 0 | 0 | 0 | 1653 | 1629 | 1673 | 1666 | 195.1 | 711.6 | 872.8 | 772.7 | 101.84 | 209.93 | 201.04 | 195.89
2025-09-20 | 38 | Septembre | 2025-09-20 17:31 | 2025-09-20 18:45 | 51550 | 1 | S275J01 | 74.13 | 8 | 62 | 131 | 131.7 | 120.611 | 45.633 | 4175 | 242 | 1007 | 3.55 | 36.901 | 57.469 | 75.1 | 75.56 | 0 | 0 | 16.433 | 22 | 29.2 | 35.3438 | 0 | 0 | 0 | 0 | 1800 | 613 | 2410 | 183 | 153 | 1191 | 0 | 0 | 0 | 0 | 298 | 1668 | 733.3 | 0.325 | 0.169 | 0.007 | 0.0093 | 0.0305 | 0.536 | 0.147 | 0.113 | 0.792 | 0.0141 | 0.0129 | 0.0164 | 0.0516 | 0.161 | 2509/18R1 | 135.9 | 75.9 | 60 | 0 | 0 | 0 | 0 | 0 | 0 | 13.9 | 0 | 0 | 47.5 | 0 | 0 | 33.5 | 20.2 | 0 | 0 | 0 | 0 | 0 | 13.4 | 7.4 | 0 | 0 | 0 | 0 | 1578 | 1638 | 1682 | 1668 | 100.7 | 554.4 | 877.5 | 733.3 | 93.82 | 186.7 | 196.55 | 190.96
2025-09-20 | 38 | Septembre | 2025-09-20 16:27 | 2025-09-20 17:31 | 51549 | 1 | A283C | 63.75 | 2 | 58 | 127 | 123.2 | 122.942 | 42.333 | 3791 | 231 | 874 | 3.583 | 35.442 | 56 | 71.89 | 79.37 | 0 | 0 | 17.2 | 22.65625 | 25.133 | 33.2812 | 0 | 0 | 0 | 0 | 1800 | 613 | 2400 | 181 | 152 | 1035 | 0 | 210 | 0 | 0 | 350 | 1657 | 772.8 | 0.0702 | 0.0701 | 0.001 | 0.0038 | 0.0273 | 0.763 | 0.129 | 0.0933 | 0.666 | 0.126 | 0.0087 | 0.013 | 0.0616 | 0.131 | 2509/18R2 | 135.8 | 76.3 | 59.5 | 0 | 13.6 | 0 | 0 | 14.2 | 0 | 6.6 | 0 | 0 | 35.3 | 0 | 0 | 21.8 | 25.2 | 0 | 0 | 0 | 0 | 0 | 12.6 | 6.5 | 0 | 0 | 0 | 0 | 1564 | 1619 | 1657 |  | 339.7 | 619.8 | 772.8 |  | 190.88 | 205.21 | 200.79
2025-09-20 | 38 | Septembre | 2025-09-20 15:27 | 2025-09-20 16:27 | 51548 | 1 | A283C | 60.43 | 7 | 57 | 126 | 124 | 120.181 | 41.833 | 3737 | 216 | 1185 | 3.917 | 32.17 | 55.594 | 72.54 | 79.74 | 0 | 0 | 16.583 | 22.375 | 25.25 | 33.1563 | 0 | 0 | 0 | 0 | 1800 | 613 | 2400 | 183 | 152 | 1035 | 0 | 206 | 0 | 0 | 350 | 1679 | 613.4 | 0.114 | 0.11 | 0.001 | 0.006 | 0.0251 | 1.2 | 0.134 | 0.103 | 0.716 | 0.138 | 0.0093 | 0.0103 | 0.0694 | 0.138 | 2509/18R2 | 134.7 | 78.7 | 56 | 0 | 13.9 | 0 | 0 | 14.3 | 0 | 7 | 0 | 0 | 33.6 | 0 | 0 | 22.2 | 23.2 | 0 | 0 | 0 | 0 | 0 | 13.4 | 7.1 | 0 | 0 | 0 | 0 | 1598 | 1622 | 1665 | 1679 | 248.7 | 403.8 | 559.2 | 613.4 | 149.48 | 172.09 | 172.68 | 171.89
2025-09-20 | 38 | Septembre | 2025-09-20 14:10 | 2025-09-20 15:27 | 51547 | 1 | A283C | 76.83 | 6 | 55 | 127 | 123.8 | 129.337 | 43.717 | 3922 | 246 | 1597 | 3.617 | 35.115 | 55.344 | 74.66 | 75.96 | 0 | 0 | 18 | 22.1875 | 25.717 | 33.0937 | 0 | 0 | 0 | 0 | 1800 | 613 | 2400 | 182 | 152 | 1035 | 0 | 213 | 0 | 0 | 325 | 1648 | 616.5 | 0.0711 | 0.109 | 0.001 | 0.0061 | 0.0246 | 0.594 | 0.133 | 0.109 | 0.719 | 0.112 | 0.0087 | 0.0155 | 0.0585 | 0.135 | 2509/18R2 | 135.4 | 76.5 | 58.9 | 0 | 13.9 | 0 | 0 | 14.5 | 0 | 6.9 | 0 | 0 | 33.8 | 0 | 0 | 21.8 | 23.4 | 0 | 0 | 0 | 0 | 0 | 13.3 | 7.8 | 0 | 0 | 0 | 0 | 1648 | 1650 | 1648 |  | 570.4 | 620.2 | 616.5 |  | 183.36 | 188.43 | 189.07
2025-09-20 | 38 | Septembre | 2025-09-20 13:01 | 2025-09-20 14:10 | 51546 | 1 | A283C | 65.38667 | 8 | 62 | 127 | 128.9 | 96.383 | 40.567 | 3647 | 224 | 1030 | 3.733 | 34.018 | 55.375 | 71.45 | 81.9 | 0 | 0 | 15.867 | 22.0938 | 24.7 | 33.2187 | 0 | 0 | 0 | 0 | 1800 | 613 | 2400 | 182 | 152 | 1030 | 0 | 207 | 0 | 0 | 320 | 1650 | 836.6 | 0.0911 | 0.0716 | 0.001 | 0.0056 | 0.0276 | 0.752 | 0.118 | 0.0978 | 0.689 | 0.105 | 0.0076 | 0.0168 | 0.0279 | 0.127 | 2509/18R2 | 134.6 | 75 | 59.6 | 0 | 13.7 | 0 | 0 | 13.8 | 0 | 6.6 | 0 | 0 | 35.1 | 0 | 0 | 21.6 | 23.9 | 0 | 0 | 0 | 0 | 0 | 13.2 | 6.7 | 0 | 0 | 0 | 0 | 1582 | 1667 | 1661 | 1650 | 532.9 | 846.6 | 807.5 | 836.6 | 214.22 | 202.06 | 201.84 | 210.41
2025-09-20 | 38 | Septembre | 2025-09-20 11:23 | 2025-09-20 13:01 | 51545 | 1 | A283C | 97.55 | 2 | 60 | 127 | 121.9 | 128.95 | 39.6 | 3468 | 219 | 686 | 3.55 | 35.775 | 53.219 | 67.32 | 80.63 | 0 | 0 | 16.183 | 22.3125 | 23.416 | 30.875 | 0 | 0 | 0 | 0 | 1800 | 613 | 2400 | 183 | 152 | 1035 | 0 | 206 | 0 | 0 | 340 | 1651 | 697.4 | 0.0441 | 0.0876 | 0.001 | 0.0075 | 0.0276 | 0.58 | 0.114 | 0.0984 | 0.706 | 0.127 | 0.0082 | 0.0151 | 0.0785 | 0.116 | 2509/18R2 | 135.3 | 78.7 | 56.6 | 0 | 13.6 | 0 | 0 | 14.2 | 0 | 6.9 | 0 | 0 | 33.4 | 0 | 0 | 21.8 | 24.7 | 0 | 0 | 0 | 0 | 0 | 13.2 | 7.5 | 0 | 0 | 0 | 0 | 1605 | 1651 |  |  | 475.2 | 697.4 |  |  | 193.29 | 196.5
2025-09-20 | 38 | Septembre | 2025-09-20 10:25 | 2025-09-20 11:23 | 51544 | 1 | A283C | 58.88 | 7 | 58 | 128 | 125.7 | 118.564 | 41.783 | 3888 | 233 | 895 | 4.25 | 30.118 | 54.562 | 70.84 | 78.35 | 0 | 0 | 16.283 | 22.1563 | 25.5 | 32.3438 | 0 | 0 | 0 | 0 | 1800 | 612 | 2400 | 182 | 152 | 1037 | 0 | 205 | 0 | 0 | 320 | 1655 | 744 | 0.0939 | 0.0943 | 0.001 | 0.0071 | 0.0318 | 0.825 | 0.122 | 0.107 | 0.673 | 0.116 | 0.0086 | 0.0179 | 0.0885 | 0.119 | 2509/18R2 | 135.6 | 78.3 | 57.3 | 0 | 14.2 | 0 | 0 | 14.2 | 0 | 6.9 | 0 | 0 | 34.9 | 0 | 0 | 22 | 23.8 | 0 | 0 | 0 | 0 | 0 | 13.3 | 6.3 | 0 | 0 | 0 | 0 | 1613 | 1601 | 1607 | 1655 | 455.8 | 427 | 416.7 | 744 | 185.88 | 187.6 | 182.54 | 199.08
2025-09-20 | 38 | Septembre | 2025-09-20 09:25 | 2025-09-20 10:25 | 51543 | 1 | A283C | 55.38333 | 6 | 56 | 129 | 124.4 | 132.29 | 39.517 | 3502 | 224 | 439 | 4.2 | 30.714 | 52.812 | 66.02 | 80.19 | 0 | 0 | 16.267 | 22.2188 | 23.25 | 30.5625 | 0 | 0 | 0 | 0 | 1800 | 612 | 2400 | 181 | 152 | 1035 | 0 | 206 | 0 | 0 | 320 | 1652 | 741.9 | 0.0501 | 0.072 | 0.001 | 0.0072 | 0.0288 | 0.583 | 0.143 | 0.103 | 0.684 | 0.115 | 0.0096 | 0.0174 | 0.0601 | 0.144 | 2509/18R2 | 135.1 | 79.1 | 56 | 0 | 13.8 | 0 | 0 | 14.1 | 0 | 6.7 | 0 | 0 | 33.7 | 0 | 0 | 22 | 24.5 | 0 | 0 | 0 | 0 | 0 | 13.5 | 6.8 | 0 | 0 | 0 | 0 | 1553 | 1641 | 1652 | 1652 | 318 | 31.8 | 744 | 741.9 | 192 | -24.95 | 200.71 | 200.5
2025-09-20 | 38 | Septembre | 2025-09-20 08:28 | 2025-09-20 09:25 | 51542 | 1 | S275JR1 | 57.77 | 8 | 62 | 128 | 128.7 | 102.823 | 41.433 | 3683 | 227 | 457 | 3.883 | 32.961 | 54.469 | 68.3 | 78.88 | 0 | 0 | 16.7 | 22.18745 | 24.734 | 32.2188 | 0 | 0 | 0 | 0 | 1800 | 611 | 2400 | 181 | 152 | 1190 | 0 | 0 | 0 | 0 | 320 | 1652 | 729.7 | 0.115 | 0.0938 | 0.001 | 0.0114 | 0.044 | 0.82 | 0.165 | 0.097 | 0.679 | 0.0069 | 0.01 | 0.0276 | 0.0811 | 0.161 | 2509/18R1 | 135.6 | 79.4 | 56.2 | 0 | 0 | 0 | 0 | 0 | 0 | 14.3 | 0 | 0 | 47 | 0 | 0 | 34.1 | 19.1 | 0 | 0 | 0 | 0 | 0 | 13.4 | 7.7 | 0 | 0 | 0 | 0 | 1538 | 1607 | 1652 |  | 173.7 | 479.4 | 729.7 |  | 155.64 | 192.85 | 199.28
2025-09-20 | 38 | Septembre | 2025-09-20 07:22 | 2025-09-20 08:28 | 51541 | 1 | S275JR1 | 65.62 | 2 | 59 | 128 | 124.3 | 141.556 | 43.367 | 4085 | 238 | 1018 | 4.217 | 30.356 | 56.469 | 73.86 | 78.13 | 0 | 0 | 16.083 | 21.375 | 27.283 | 35.0313 | 0 | 0 | 0 | 0 | 1800 | 612 | 2400 | 182 | 152 | 1192 | 0 | 0 | 0 | 0 | 320 | 1655 | 656.7 | 0.132 | 0.0835 | 0.001 | 0.0081 | 0.0417 | 0.288 | 0.165 | 0.141 | 0.0845 | 0.001 | 0.0085 | 0.0403 | 0.473 | 0.166 | 2509/18R1 | 136.3 | 78.3 | 58 | 0 | 0 | 0 | 0 | 0 | 0 | 14.4 | 0 | 0 | 47.1 | 0 | 0 | 34 | 20.3 | 0 | 0 | 0 | 0 | 0 | 13.3 | 7.2 | 0 | 0 | 0 | 0 | 1570 | 1604 | 1639 | 1655 | 188 | 463.8 | 464.9 | 656.7 | 144.09 | 192.05 | 173.22 | 189.91
2025-09-20 | 38 | Septembre | 2025-09-20 05:58 | 2025-09-20 07:22 | 51540 | 1 | S275JR1 | 81.68333 | 7 | 59 | 126 | 123.8 | 121.2 | 40.433 | 3596 | 231 | 532 | 4.25 | 29.647 | 53.281 | 67.18 | 79.07 | 0 | 0 | 16.367 | 21.7813 | 24.067 | 31.40625 | 0 | 0 | 0 | 0 | 1800 | 613 | 2410 | 181 | 153 | 1198 | 0 | 0 | 0 | 0 | 320 | 1632 | 650.7 | 0.0597 | 0.0713 | 0.001 | 0.0087 | 0.0375 | 0.439 | 0.172 | 0.112 | 0.757 | 0.0099 | 0.0113 | 0.0285 | 0.0518 | 0.169 | 2509/18R1 | 134.3 | 77.6 | 56.7 | 0 | 0 | 0 | 0 | 0 | 0 | 13.4 | 0 | 0 | 46.6 | 0 | 0 | 33.3 | 20.3 | 0 | 0 | 0 | 0 | 0 | 13.3 | 7.4 | 0 | 0 | 0 | 0 | 1602 | 1622 | 1632 |  | 493 | 408.9 | 650.7 |  | 197.62 | 173.01 | 201.73
2025-09-19 | 38 | Septembre | 2025-09-20 04:57 | 2025-09-20 05:58 | 51539 | 1 | S275JR1 | 61.23 | 6 | 56 | 126 | 120.9 | 121.394 | 42.317 | 3954 | 236 | 822 | 2.883 | 43.699 | 55.25 | 71.43 | 78.34 | 0 | 0 | 14.917 | 20.3125 | 27.4 | 34.87495 | 0 | 0 | 0 | 0 | 1800 | 613 | 2410 | 181 | 152 | 1190 | 0 | 0 | 0 | 0 | 338 | 1684 | 814.1 | 0.0993 | 0.0976 | 0.001 | 0.0067 | 0.0359 | 0.661 | 0.164 | 0.0814 | 0.672 | 0.0111 | 0.0142 | 0.0254 | 0.0721 | 0.162 | 2509/18R1 | 134.6 | 79.5 | 55.1 | 0 | 0 | 0 | 0 | 0 | 0 | 15 | 0 | 0 | 44.7 | 0 | 0 | 33.9 | 20.1 | 0 | 0 | 0 | 0 | 0 | 13.2 | 7.7 | 0 | 0 | 0 | 0 | 1567 | 1596 | 1644 | 1684 | 390.5 | 303.7 | 484.1 | 814.1 | 199.5 | 165.25 | 173.48 | 189.96
2025-09-19 | 38 | Septembre | 2025-09-20 04:00 | 2025-09-20 04:57 | 51538 | 1 | S275JR1 | 56.9 | 8 | 62 | 126 | 127.1 | 121.229 | 43.3 | 3953 | 233 | 748 | 3.483 | 36.172 | 55.812 | 71.68 | 77.34 | 0 | 0 | 15.683 | 21.2813 | 27.617 | 34.5 | 0 | 0 | 0 | 0 | 1800 | 613 | 2400 | 182 | 152 | 1189 | 0 | 0 | 0 | 0 | 275 | 1665 | 659.8 | 0.0921 | 0.0994 | 0.001 | 0.0085 | 0.0426 | 0.776 | 0.175 | 0.111 | 0.769 | 0.0091 | 0.0115 | 0.0293 | 0.0766 | 0.17 | 2509/18R1 | 134.7 | 76.8 | 57.9 | 0 | 0 | 0 | 0 | 0 | 0 | 13.2 | 0 | 0 | 49.3 | 0 | 0 | 32.6 | 19.3 | 0 | 0 | 0 | 0 | 0 | 13.1 | 7.2 | 0 | 0 | 0 | 0 | 1576 | 1623 | 1634 | 1665 | 266 | 360.5 | 30.2 | 659.8 | 166.36 | 163.21 | -24.98 | 184.83
2025-09-19 | 38 | Septembre | 2025-09-20 03:00 | 2025-09-20 04:00 | 51537 | 1 | S275JR1 | 59.23 | 2 | 59 | 126 | 121.7 | 121.578 | 45.067 | 3317 | 141 | 718 | 4.15 | 30.361 | 55.469 | 68.93 | 73.85 | 14.967 | 18.406 | 2.55 | 3.68775 | 27.55 | 33.3438 | 0 | 0 | 0 | 0 | 1800 | 613 | 2400 | 181 | 152 | 1190 | 0 | 0 | 0 | 0 | 330 | 1684 | 806.2 | 0.388 | 0.13 | 0.0101 | 0.0121 | 0.0342 | 0.492 | 0.161 | 0.104 | 0.797 | 0.0134 | 0.0119 | 0.0223 | 0.0694 | 0.16 | 2509/18R1 | 134.9 | 76.5 | 58.4 | 0 | 0 | 0 | 0 | 0 | 0 | 13.2 | 0 | 0 | 49.5 | 0 | 0 | 32.8 | 19.2 | 0 | 0 | 0 | 0 | 0 | 12.8 | 7.4 | 0 | 0 | 0 | 0 | 1594 | 1659 | 1684 |  | 78.8 | 545.7 | 806.2 |  | 67.12 | 174.14 | 189.24
2025-09-19 | 38 | Septembre | 2025-09-20 01:54 | 2025-09-20 03:00 | 51536 | 1 | S275JR1 | 66.88 | 7 | 57 | 127 | 122.1 | 121.479 | 42.033 | 3703 | 234 | 968 | 3.583 | 35.442 | 54.594 | 70.62 | 77.93 | 0 | 0 | 15.95 | 21.125 | 26.083 | 33.4063 | 0 | 0 | 0 | 0 | 1900 | 614 | 2400 | 181 | 152 | 1194 | 0 | 0 | 0 | 0 | 313 | 1667 | 764.9 | 0.0957 | 0.0862 | 0.001 | 0.0036 | 0.0299 | 0.52 | 0.156 | 0.106 | 0.768 | 0.0123 | 0.0084 | 0.0248 | 0.0739 | 0.155 | 2509/18R1 | 134.6 | 78.2 | 56.4 | 0 | 0 | 0 | 0 | 0 | 0 | 14.1 | 0 | 0 | 46.7 | 0 | 0 | 32.6 | 19.7 | 0 | 0 | 0 | 0 | 0 | 13.7 | 7.8 | 0 | 0 | 0 | 0 | 1554 | 1586 | 1642 | 1667 | 323.5 | 500.5 | 673.5 | 764.9 | 192.72 | 207.43 | 198.83 | 194.6
2025-09-19 | 38 | Septembre | 2025-09-20 00:58 | 2025-09-20 01:54 | 51535 | 1 | S275JR1 | 55.27 | 6 | 56 | 127 | 122.4 | 121.35 | 41.267 | 3809 | 219 | 652 | 3.617 | 35.115 | 54.5 | 69.48 | 79.24 | 0 | 0 | 15.567 | 21.0625 | 25.7 | 33.4062 | 0 | 0 | 0 | 0 | 1900 | 613 | 2400 | 182 | 152 | 1192 | 0 | 0 | 0 | 0 | 313 | 1664 | 778.9 | 0.134 | 0.0955 | 0.001 | 0.0047 | 0.0284 | 0.221 | 0.16 | 0.0976 | 0.758 | 0.008 | 0.0092 | 0.0228 | 0.0575 | 0.153 | 2509/18R1 | 135.2 | 78.5 | 56.7 | 0 | 0 | 0 | 0 | 0 | 0 | 14.9 | 0 | 0 | 45.5 | 0 | 0 | 34 | 20.3 | 0 | 0 | 0 | 0 | 0 | 13.2 | 7.3 | 0 | 0 | 0 | 0 | 1567 | 1619 | 1655 | 1664 | 333.8 | 628.4 | 35.3 | 778.9 | 187.96 | 206.23 | -24.82 | 197.56
2025-09-19 | 38 | Septembre | 2025-09-19 19:25 | 2025-09-20 00:58 | 51534 | 1 | S275JR1 | 56.26333 | 8 | 62 | 124 | 124.5 | 121.757 | 45.533 | 4336 | 231 | 753 | 3.683 | 33.665 | 57.188 | 74.21 | 75.36 | 0 | 0 | 17.667 | 22.7456 | 27.867 | 34.3443 | 0 | 0 | 0 | 0 | 2000 | 612 | 2400 | 181 | 153 | 1189 | 0 | 0 | 0 | 0 | 363 | 1667 | 618.3 | [7 empty] | 0.114 | 0.789 | 0.0086 | 0.0125 | 0.0251 | 0.0495 | 0.151 | 2509/18R1 | 134 | 78.6 | 55.4 | 0 | 0 | 0 | 0 | 0 | 0 | 13.8 | 0 | 0 | 53.6 | 0 | 0 | 33.5 | 20 | 0 | 0 | 0 | 0 | 0 | 13.1 | 0 | 0 | 0 | 0 | 0 | 1655 | 1594 | 1625 | 1667 | 198.6 | 90.3 | 28.4 | 618.3 | 102.07 | 77.14 | -24.65 | 178.98
2025-09-19 | 38 | Septembre | 2025-09-19 18:19 | 2025-09-19 19:25 | 51533 | 1 | S275J02 | 66.08 | 6 | 56 | 129 | 125.9 | 107.833 | 43.633 | 4335 | 236 | 887 | 3.917 | 32.936 | 56.688 | 74.28 | 77.95 | 0 | 0 | 14.683 | 19.7813 | 28.95 | 36.84375 | 0 | 0 | 0 | 0 | 1900 | 614 | 2400 | 182 | 152 | 1261 | 0 | 0 | 0 | 0 | 340 | 1652 | 585.3 | 0.157 | 0.107 | 0.001 | 0.0092 | 0.0292 | 1.06 | 0.164 | 0.0967 | 0.838 | 0.0062 | 0.0135 | 0.021 | 0.057 | 0.144 | 2509/18R1 | 135.6 | 75.9 | 59.7 | 0 | 0 | 0 | 0 | 0 | 0 | 14.4 | 0 | 0 | 46.1 | 0 | 0 | 34.1 | 19.8 | 0 | 0 | 0 | 0 | 0 | 21.2 | 0 | 0 | 0 | 0 | 0 | 1546 | 1653 | 1651 | 1652 | 106.4 | 195.1 | 191.9 | 585.3 | 115.21 | 101.84 | 101.71 | 183.09
2025-09-19 | 38 | Septembre | 2025-09-19 17:00 | 2025-09-19 18:19 | 51532 | 1 | S275J02 | 78.32 | 8 | 58 | 129 | 128.7 | 127.865 | 45.35 | 4606 | 235 | 1059 | 3.767 | 34.248 | 56.531 | 75.64 | 74.79 | 0 | 0 | 14.033 | 18.6875 | 31.317 | 37.75005 | 0 | 0 | 0 | 0 | 1900 | 613 | 2490 | 181 | 153 | 1262 | 0 | 0 | 0 | 0 | 363 | 1655 | 616.1 | 0.227 | 0.1 | 0.0026 | 0.0108 | 0.0336 | 0.579 | 0.139 | 0.0891 | 0.79 | 0.0061 | 0.0117 | 0.0249 | 0.0406 | 0.142 | 2509/18R1 | 136.5 | 79.7 | 56.8 | 0 | 0 | 0 | 0 | 0 | 0 | 13.6 | 0 | 0 | 41.8 | 0 | 0 | 34.1 | 19.8 | 0 | 0 | 0 | 0 | 0 | 19.7 | 7.5 | 0 | 0 | 0 | 0 | 1591 | 1636 | 1657 | 1655 | 132.5 | 30.7 | 292.5 | 616.1 | 106.96 | -24.85 | 129.42 | 185.23
2025-09-19 | 38 | Septembre | 2025-09-19 15:52 | 2025-09-19 17:00 | 51531 | 1 | S275J02 | 68.22 | 8 | 63 | 128 | 129.9 | 127.948 | 43.5 | 4129 | 238 | 1332 | 4.3 | 29.767 | 57.094 | 75.91 | 78.75 | 0 | 0 | 16.017 | 21.4063 | 27.483 | 35.46895 | 0 | 0 | 0 | 0 | 1800 | 613 | 2400 | 181 | 152 | 1258 | 0 | 0 | 0 | 0 | 320 | 1640 | 655.7 | 0.0711 | 0.0667 | 0.001 | 0.006 | 0.0359 | 0.57 | 0.145 | 0.108 | 0.804 | 0.0059 | 0.0113 | 0.0295 | 0.05 | 0.143 | 2509/18R1 | 134.8 | 79.2 | 55.6 | 0 | 0 | 0 | 0 | 0 | 0 | 14.4 | 0 | 0 | 39.2 | 0 | 0 | 34.3 | 18.8 | 0 | 0 | 0 | 0 | 0 | 20.5 | 7.6 | 0 | 0 | 0 | 0 | 1555 | 1610 | 1606 | 1640 | 287 | 278.2 | 258.1 | 655.7 | 183.36 | 151.21 | 147.86 | 197.94
2025-09-19 | 38 | Septembre | 2025-09-19 14:32 | 2025-09-19 15:52 | 51530 | 1 | S275J02 | 80.47 | 6 | 59 | 129 | 129.9 | 128.013 | 44.133 | 4591 | 261 | 1546 | 4.017 | 32.116 | 57.219 | 78.39 | 77.79 | 0 | 0 | 16.35 | 21.8125 | 27.783 | 35.31255 | 0 | 0 | 0 | 0 | 2400 | 613 | 2400 | 181 | 152 | 1265 | 0 | 0 | 0 | 0 | 420 | 1654 | 197.1 | 0.116 | 0.0807 | 0.0015 | 0.007 | 0.0319 | 0.385 | 0.138 | 0.0964 | 0.792 | 0.0091 | 0.0104 | 0.0223 | 0.0411 | 0.135 | 2509/18R1 | 135.5 | 79.8 | 55.7 | 0 | 0 | 0 | 0 | 0 | 0 | 15.1 | 0 | 0 | 39.9 | 0 | 0 | 33.9 | 17.9 | 0 | 0 | 0 | 0 | 0 | 21.2 | 7.5 | 0 | 0 | 0 | 0 | 1568 | 1663 | 1654 | 1654 | 166.5 | 1364 | 197.1 | 197.1 | 136.23 | 239.26 | 102.05 | 102.05
2025-09-19 | 38 | Septembre | 2025-09-19 13:29 | 2025-09-19 14:32 | 51529 | 1 | S275J02 | 62.23 | 8 | 55 | 128 | 124.4 | 115.847 | 43.6 | 4178 | 246 | 989 | 4.6 | 27.826 | 56.406 | 73.99 | 77.62 | 0 | 0 | 15.85 | 21.4688 | 27.75 | 34.90625 | 0 | 0 | 0 | 0 | 2400 | 613 | 2400 | 181 | 152 | 1259 | 0 | 0 | 0 | 0 | 320 | 1632 | 862.4 | 0.0942 | 0.0863 | 0.001 | 0.0072 | 0.0311 | 1.03 | 0.165 | 0.104 | 0.783 | 0.008 | 0.0101 | 0.0263 | 0.0489 | 0.165 | 2509/18R1 | 135.1 | 78.5 | 56.6 | 0 | 0 | 0 | 0 | 0 | 0 | 14.1 | 0 | 0 | 40 | 0 | 0 | 33.6 | 20.5 | 0 | 0 | 0 | 0 | 0 | 20.1 | 6.8 | 0 | 0 | 0 | 0 | 1636 | 1652 | 1623 | 1632 | 171.2 | 193.9 | 815.3 | 862.4 | 101.44 | 101.93 | 223.19 | 222.43
2025-09-19 | 38 | Septembre | 2025-09-19 12:21 | 2025-09-19 13:29 | 51528 | 1 | S275J02 | 68.57 | 8 | 62 | 129 | 132.5 | 123.334 | 43.483 | 4252 | 238 | 680 | 4.217 | 30.593 | 57.875 | 74.38 | 79.86 | 0 | 0 | 16.233 | 22.2188 | 27.25 | 35.625 | 0 | 0 | 0 | 0 | 2400 | 613 | 2400 | 181 | 152 | 1255 | 0 | 0 | 0 | 0 | 320 | 1654 | 197.1 | 0.293 | 0.0984 | 0.0048 | 0.009 | 0.0363 | 0.849 | 0.165 | 0.114 | 0.785 | 0.0059 | 0.0106 | 0.0299 | 0.0664 | 0.159 | 2509/18R1 | 135.7 | 76.9 | 58.8 | 0 | 0 | 0 | 0 | 0 | 0 | 14.2 | 0 | 0 | 39.2 | 0 | 0 | 33.7 | 20.2 | 0 | 0 | 0 | 0 | 0 | 20.8 | 7.6 | 0 | 0 | 0 | 0 | 1576 | 1654 | 1631 | 1654 | 104.9 | 196.3 | 806.3 | 197.1 | 97.91 | 101.75 | 218.03 | 102.05
2025-09-19 | 38 | Septembre | 2025-09-19 11:16 | 2025-09-19 12:21 | 51527 | 1 | S275J02 | 64.3 | 2 | 58 | 127 | 126.8 | 116.638 | 43.533 | 3923 | 236 | 781 | 4.017 | 31.618 | 55.969 | 71.89 | 77.14 | 0 | 0 | 14.917 | 20.3125 | 28.617 | 35.62495 | 0 | 0 | 0 | 0 | 2400 | 613 | 2400 | 180 | 152 | 1258 | 0 | 0 | 0 | 0 | 320 | 1629 | 585.8 | 0.0817 | 0.0756 | 0.001 | 0.0038 | 0.032 | 0.606 | 0.167 | 0.11 | 0.719 | 0.0078 | 0.008 | 0.0251 | 0.057 | 0.161 | 2509/18R1 | 134.8 | 79.2 | 55.6 | 0 | 0 | 0 | 0 | 0 | 0 | 14.1 | 0 | 0 | 39.9 | 0 | 0 | 34.4 | 17.3 | 0 | 0 | 0 | 0 | 0 | 21.2 | 7.9 | 0 | 0 | 0 | 0 | 1557 | 1608 | 1639 | 1629 | 233.5 | 411.4 | 651.5 | 585.8 | 167.09 | 181.06 | 198.01 | 195.63
2025-09-19 | 38 | Septembre | 2025-09-19 10:19 | 2025-09-19 11:16 | 51526 | 1 | S275J02 | 54.38667 | 7 | 60 | 127 | 127.5 | 136.127 | 40.367 | 3590 | 217 | 1079 | 4.4 | 28.864 | 52.344 | 68.42 | 77.8 | 0 | 0 | 16.183 | 21.9063 | 24.183 | 30.4063 | 0 | 0 | 0 | 0 | 2400 | 614 | 2400 | 181 | 152 | 1263 | 0 | 0 | 0 | 0 | 320 | 1661 | 768.1 | 0.0792 | 0.0655 | 0.001 | 0.004 | 0.0297 | 0.735 | 0.183 | 0.107 | 0.782 | 0.01 | 0.0071 | 0.0199 | 0.0869 | 0.168 | 2509/18R1 | 124.3 | 81 | 43.3 | 0 | 0 | 0 | 0 | 0 | 0 | 12.5 | 0 | 0 | 37.3 | 0 | 0 | 39.5 | 11.4 | 0 | 0 | 0 | 0 | 0 | 16.3 | 7.3 | 0 | 0 | 0 | 0 | 1625 | 1661 | 1690 | 1661 | 809.1 | 818.8 | 850.9 | 768.1 | 221.54 | 202.86 | 189.95 | 198.17
2025-09-19 | 38 | Septembre | 2025-09-19 09:08 | 2025-09-19 10:19 | 51525 | 1 | S275J02 | 71.5 | 6 | 56 | 127 | 122.6 | 116.651 | 43.483 | 3680 | 243 | 844 | 3.5 | 36.286 | 54.781 | 70.26 | 75.59 | 0 | 0 | 18.033 | 22.3086 | 25.45 | 32.375 | 0 | 0 | 0 | 0 | 2400 | 613 | 2400 | 180 | 152 | 1261 | 0 | 0 | 0 | 0 | 338 | 1634 | 829.1 | 0.0871 | 0.0613 | 0.001 | 0.0043 | 0.027 | 0.549 | 0.167 | 0.105 | 0.804 | 0.0105 | 0.0063 | 0.0191 | 0.0752 | 0.165 | 2509/18R1 | 136.3 | 77.5 | 58.8 | 0 | 0 | 0 | 0 | 0 | 0 | 14 | 0 | 0 | 39.3 | 0 | 0 | 34.2 | 22.3 | 0 | 0 | 0 | 0 | 0 | 19.4 | 7.1 | 0 | 0 | 0 | 0 | 1580 | 1608 | 1634 |  | 606.3 | 890.7 | 829.1 |  | 224.8 | 237.85 | 218.44
2025-09-19 | 38 | Septembre | 2025-09-19 08:03 | 2025-09-19 09:08 | 51524 | 1 | S275J02 | 61.44667 | 8 | 61 | 126 | 129.1 | 135.98 | 43.933 | 4062 | 247 | 857 | 4.4 | 28.636 | 53.812 | 70.51 | 73.49 | 0 | 0 | 16.7 | 21.5313 | 27.233 | 32.18705 | 0 | 0 | 0 | 0 | 2400 | 613 | 2400 | 181 | 152 | 1261 | 0 | 0 | 0 | 0 | 320 | 1653 | 194.8 | 0.0624 | 0.0718 | 0.001 | 0.0057 | 0.0305 | 0.431 | 0.163 | 0.111 | 0.768 | 0.012 | 0.0076 | 0.018 | 0.102 | 0.157 | 2509/18R1 | 134.4 | 80.4 | 54 | 0 | 0 | 0 | 0 | 0 | 0 | 14.6 | 0 | 0 | 40.8 | 0 | 0 | 34.3 | 17.9 | 0 | 0 | 0 | 0 | 0 | 20.5 | 6.3 | 0 | 0 | 0 | 0 | 1604 | 1663 | 1657 | 1653 | 268.5 | 906.6 | 905.2 | 194.8 | 151.85 | 209.26 | 212.4 | 101.73
2025-09-19 | 38 | Septembre | 2025-09-19 05:32 | 2025-09-19 08:03 | 51523 | 1 | S275J02 | 150.2 | 2 | 58 | 132 | 127.9 | 116.682 | 44.25 | 3947 | 237 | 1699 | 3.9 | 33.846 | 56.656 | 76.43 | 76.82 | 0 | 0 | 16.883 | 22.3438 | 27.367 | 33.99985 | 0 | 0 | 0 | 0 | 2400 | 612 | 2400 | 181 | 152 | 1261 | 0 | 0 | 0 | 0 | 350 | 1603 | 266.4 | 0.0596 | 0.0601 | 0.001 | 0.0038 | 0.0241 | 0.595 | 0.158 | 0.107 | 0.762 | 0.0106 | 0.0083 | 0.02 | 0.0571 | 0.162 | 2509/18R1 | 135.1 | 77.9 | 57.2 | 0 | 0 | 0 | 0 | 0 | 0 | 14.1 | 0 | 0 | 40.1 | 0 | 0 | 33.5 | 20.3 | 0 | 0 | 0 | 0 | 0 | 20.3 | 6.8 | 0 | 0 | 0 | 0 | 1548 | 1616 | 1638 | 1603 | 16.2 | 765.9 | 831.3 | 266.4 | -24.43 | 222.4 | 216.47 | 151.82
2025-09-18 | 38 | Septembre | 2025-09-19 04:25 | 2025-09-19 05:32 | 51522 | 1 | S275J02 | 66.95 | 7 | 60 | 126 | 129.3 | 136.18 | 43.45 | 4000 | 243 | 1117 | 4.267 | 29.531 | 55.125 | 72.69 | 76.12 | 0 | 0 | 17.733 | 22.49604 | 25.717 | 32.5625 | 0 | 0 | 0 | 0 | 2400 | 612 | 2400 | 182 | 152 | 1263 | 0 | 0 | 0 | 0 | 283 | 1653 | 673 | 0.181 | 0.113 | 0.001 | 0.0051 | 0.0237 | 0.848 | 0.137 | 0.121 | 0.793 | 0.0073 | 0.0082 | 0.0196 | 0.0352 | 0.149 | 2509/18R1 | 135.6 | 77.6 | 58 | 0 | 0 | 0 | 0 | 0 | 0 | 14.4 | 0 | 0 | 38.9 | 0 | 0 | 33.9 | 19.9 | 0 | 0 | 0 | 0 | 0 | 20.9 | 7.6 | 0 | 0 | 0 | 0 | 1653 | 1658 | 1637 | 1653 | 195.9 | 571.5 | 488.4 | 673 | 102.14 | 178.08 | 177.93 | 192.8
2025-09-18 | 38 | Septembre | 2025-09-19 02:45 | 2025-09-19 04:25 | 51521 | 1 | S275J02 | 100.5 | 6 | 57 | 126 | 130.3 | 128.309 | 44.683 | 3950 | 234 | 1649 | 3.817 | 33.013 | 57.938 | 77.5 | 77.8 | 0 | 0 | 17.017 | 22.5313 | 27.667 | 35.375 | 0 | 0 | 0 | 0 | 2400 | 611 | 2400 | 182 | 151 | 1258 | 0 | 0 | 0 | 0 | 330 | 1650 | 805.8 | 0.0619 | 0.0457 | 0.001 | 0.003 | 0.0259 | 0.385 | 0.132 | 0.0923 | 0.773 | 0.0093 | 0.0077 | 0.0276 | 0.0814 | 0.131 | 2509/18R1 | 136.4 | 79.5 | 56.9 | 0 | 0 | 0 | 0 | 0 | 0 | 14.1 | 0 | 0 | 38.3 | 0 | 0 | 34.1 | 21.4 | 0 | 0 | 0 | 0 | 0 | 21.1 | 7.4 | 0 | 0 | 0 | 0 | 1566 | 1634 | 1631 | 1650 | 688.6 | 30.8 | 29.4 | 805.8 | 241.79 | -23.53 | -25.33 | 207.66
2025-09-18 | 38 | Septembre | 2025-09-18 11:36 | 2025-09-19 02:45 | 51520 | 1 | S275J02 | 92.9 | 8 | 64 | 125 | 127.3 | 48.463 | 81.067 | 7797 | 434 | 5481 | 116.533 | 1.073 | 87.906 | 135.56 | 65.06 | 52.165 | 48.24975 | 15.017 | 20.4063 | 13.884 | 19.03125 | 0 | 0 | 0 | 0 | 5600 | 613 | 5470 | 182 | 152 | 1147 | 135 | 0 | 0 | 400 | 313 | 1712 | 2056 | [7 empty] | 0.0883 | 0.773 | 0.0067 | 0.0102 | 0.0248 | 0.0389 | 0.145 | 2509/03R2 | 136.5 | 80.3 | 56.2 | 0 | 8.9 | 0 | 0 | 6.7 | 0 | 7.4 | 0 | 0 | 31.9 | 0 | 0 | 22.2 | 32.5 | 0 | 0 | 0 | 0 | 0 | 19.7 | 7.2 | 0 | 0 | 0 | 0 | 1651 | 1683 | 1610 | 1712 | 190.8 | 1590.9 | 1310 | 2056 | 101.29 | 239.69 | 265.13 | 242.76
2025-09-18 | 38 | Septembre | 2025-09-18 10:13 | 2025-09-18 11:36 | 51519 | 1 | DD13A | 74.59667 | 2 | 60 | 125 | 127.2 | 117.287 | 45.667 | 4211 | 243 | 1122 | 3.05 | 40.984 | 57.219 | 75.44 | 75.18 | 0 | 0 | 13.917 | 19 | 31.75 | 38.15615 | 0 | 0 | 0 | 0 | 2400 | 612 | 2400 | 181 | 152 | 0 | 134 | 0 | 0 | 0 | 435 | 1649 | 1325.7 | 0.0555 | 0.0502 | 0.001 | 0.0036 | 0.0304 | 0.64 | 0.137 | 0.0321 | 0.124 | 0.0073 | 0.0076 | 0.0236 | 0.103 | 0.129 | 2509/03R2 | 137.1 | 77.7 | 59.4 | 0 | 10 | 0 | 0 | 7.3 | 0 | 8.8 | 0 | 0 | 30.4 | 0 | 0 | 21.4 | 24.2 | 0 | 0 | 0 | 0 | 0 | 27.2 | 7.8 | 0 | 0 | 0 | 0 | 1531 | 1574 | 1646 | 1649 | 350.6 | 578.1 | 1280 | 1325.7 | 211.16 | 224.56 | 243.83 | 244.78
2025-09-18 | 38 | Septembre | 2025-09-18 09:03 | 2025-09-18 10:13 | 51518 | 1 | DD13A | 69.92 | 7 | 60 | 127 | 124.4 | 102.347 | 44.067 | 4282 | 243 | 972 | 3.617 | 35.115 | 55.969 | 73.78 | 76.21 | 0 | 0 | 15.933 | 21.7188 | 28.133 | 34.12089 | 0 | 0 | 0 | 0 | 2400 | 613 | 2400 | 182 | 152 | 0 | 136 | 0 | 0 | 0 | 435 | 1654 | 1191.1 | 0.0761 | 0.0732 | 0.001 | 0.0038 | 0.0334 | 0.705 | 0.139 | 0.0412 | 0.13 | 0.0101 | 0.0087 | 0.0267 | 0.0872 | 0.133 | 2509/03R2 | 136.5 | 75.3 | 61.2 | 0 | 8 | 0 | 0 | 6.6 | 0 | 8.1 | 0 | 0 | 35.5 | 0 | 0 | 20.4 | 24.1 | 0 | 0 | 0 | 0 | 0 | 26.2 | 7.6 | 0 | 0 | 0 | 0 | 1569 | 1640 | 1659 | 1654 | 478.8 | 820.4 | 1306.6 | 1191.1 | 213.41 | 214.41 | 238.27 | 234.19
2025-09-18 | 38 | Septembre | 2025-09-18 07:53 | 2025-09-18 09:03 | 51517 | 1 | DD13A | 66.08667 | 8 | 65 | 126 | 127.6 | 122.205 | 43.05 | 3900 | 235 | 979 | 3.25 | 38.769 | 55.496 | 72.16 | 77.35 | 0 | 0 | 15.566 | 20.5 | 27.484 | 34.90189 | 0 | 0 | 0 | 0 | 2400 | 611 | 2400 | 182 | 152 | 0 | 129 | 0 | 0 | 0 | 390 | 1637 | 1012 | 0.0376 | 0.0422 | 0.001 | 0.003 | 0.0205 | 0.522 | 0.135 | 0.0256 | 0.119 | 0.0082 | 0.0065 | 0.0155 | 0.0544 | 0.129 | 2509/03R2 | 137.1 | 78.7 | 58.4 | 0 | 9.7 | 0 | 0 | 7.7 | 0 | 8.2 | 0 | 0 | 33.2 | 0 | 0 | 20.8 | 23.7 | 0 | 0 | 0 | 0 | 0 | 26.3 | 7.5 | 0 | 0 | 0 | 0 | 1568 | 1603 | 1624 | 1637 | 617.2 | 761.6 | 918.8 | 1012 | 232.64 | 229.06 | 231.43 | 231.46
2025-09-18 | 38 | Septembre | 2025-09-18 06:49 | 2025-09-18 07:53 | 51516 | 1 | DD13A | 63.58 | 6 | 58 | 123 | 121 | 121.914 | 43.517 | 4246 | 240 | 756 | 3.367 | 36.535 | 56.531 | 73.34 | 77.94 | 0 | 0 | 15.783 | 21.4375 | 27.733 | 35.02345 | 0 | 0 | 0 | 0 | 2400 | 612 | 2400 | 183 | 151 | 0 | 136 | 0 | 0 | 0 | 435 | 1659 | 185.8 | 0.0655 | 0.0521 | 0.001 | 0.0033 | 0.0238 | 0.451 | 0.129 | 0.0268 | 0.135 | 0.0103 | 0.0062 | 0.0131 | 0.0562 | 0.12 | 2509/03R2 | 136.8 | 75.1 | 61.7 | 0 | 9.6 | 0 | 0 | 7 | 0 | 7.8 | 0 | 0 | 34.8 | 0 | 0 | 20.1 | 24 | 0 | 0 | 0 | 0 | 0 | 26.3 | 7.2 | 0 | 0 | 0 | 0 | 1577 | 1737 | 1665 | 1659 | 522.1 | 330.7 | 1184.5 | 185.8 | 215.43 | 95.18 | 227.81 | 95.01
2025-09-18 | 38 | Septembre | 2025-09-18 05:46 | 2025-09-18 06:49 | 51515 | 1 | DD13A | 63.62 | 2 | 61 | 123 | 121.9 | 121.823 | 43.367 | 4146 | 226 | 916 | 3.833 | 32.087 | 55.59 | 72.7 | 76.91 | 0 | 0 | 11.733 | 15.8125 | 11.1 | 14.3438 | 14.95 | 19.3125 | 5.583 | 6.08984 | 2400 | 611 | 2400 | 181 | 151 | 0 | 133 | 0 | 0 | 0 | 390 | 1652 | 1000.9 | 0.0573 | 0.0459 | 0.001 | 0.0029 | 0.0208 | 0.659 | 0.0982 | 0.0315 | 0.125 | 0.0089 | 0.0052 | 0.0158 | 0.0363 | 0.101 | 2509/02R1 | 140.4 | 59.8 | 49.8 | 30.8 | 0 | 0 | 0 | 41.5 | 0 | 9.1 | 0 | 0 | 28.1 | 0 | 0 | 13.3 | 22.2 | 0 | 0 | 0 | 0 | 0 | 26.2 | 0 | 0 | 0 | 0 | 0 | 1594 | 1605 | 1666 | 1652 | 704.2 | 717.5 | 1158 | 1000.9 | 228.19 | 223.58 | 225.6 | 222.5
2025-09-17 | 38 | Septembre | 2025-09-18 04:27 | 2025-09-18 05:46 | 51514 | 1 | DD13A | 78.08 | 7 | 61 | 126 | 123 | 122.075 | 45.167 | 4380 | 239 | 1211 | 4.15 | 30.361 | 57.594 | 76.67 | 76.51 | 0 | 0 | 11.55 | 15.625 | 10.883 | 13.6523 | 14.984 | 19.3125 | 7.75 | 8.96875 | 2400 | 611 | 2400 | 182 | 152 | 0 | 136 | 0 | 0 | 0 | 435 | 1651 | 1244.7 | 0.0683 | 0.0631 | 0.001 | 0.0037 | 0.0232 | 0.498 | 0.104 | 0.0226 | 0.126 | 0.0114 | 0.0061 | 0.0127 | 0.055 | 0.0993 | 2509/02R1 | 140.3 | 56.1 | 50.2 | 34 | 0 | 0 | 0 | 42.1 | 0 | 8.7 | 0 | 0 | 29 | 0 | 0 | 14.2 | 21.1 | 0 | 0 | 0 | 0 | 0 | 25.2 | 0 | 0 | 0 | 0 | 0 | 1586 | 1664 | 1650 | 1651 | 726.2 | 1208.3 | 1252.1 | 1244.7 | 234.81 | 229.81 | 240.04 | 239.06
2025-09-17 | 38 | Septembre | 2025-09-18 02:18 | 2025-09-18 04:27 | 51513 | 2 | DD13A | 120.47 | 6 | 59 | 115 | 113.5 | 122.796 | 47.133 | 4476 | 219 | 1120 | 4.317 | 26.641 | 59.719 | 78.63 | 76.02 | 0 | 0 | 13.9 | 17.71875 | 9.417 | 12.2499 | 15.017 | 19.2502 | 8.8 | 10.3474 | 2400 | 611 | 2400 | 182 | 152 | 0 | 129 | 0 | 0 | 0 | 405 | 1639 | 1058.5 | 0.0589 | 0.0433 | 0.001 | 0.0028 | 0.0217 | 0.694 | 0.1 | 0.027 | 0.123 | 0.0079 | 0.0047 | 0.0178 | 0.0442 | 0.101 | 2509/02R1 | 140.9 | 57.8 | 50.4 | 32.7 | 0 | 0 | 0 | 43.1 | 0 | 10.2 | 0 | 0 | 28 | 0 | 0 | 13.3 | 21.1 | 0 | 0 | 0 | 0 | 0 | 25.2 | 0 | 0 | 0 | 0 | 0 | 1577 | 1618 | 1639 |  | 917.9 | 934.6 | 1058.5 |  | 256.94 | 235.95 | 233.68
2025-09-17 | 38 | Septembre | 2025-09-17 05:14 | 2025-09-18 02:18 | 51512 | 1 | DD13A | 720.6833 | 8 | 65 | 65 | 109.4 | 98.025 | 59.033 | 3557 | 111 | 1267 | 0 | 0 | 71.219 | 87.54 | 72.39 | 0 | 0 | 16.95 | 21.59375 | 14.267 | 18.375 | 9.683 | 12.187 | 18.133 | 18.87545 | 2400 | 611 | 2400 | 363 | 151 | 0 | 136 | 0 | 0 | 0 | 398 | 1680 | 1035.4 | 0.114 | 0.134 | 0.001 | 0.008 | 0.0486 | 1.3 | 0.0848 | 0.0345 | 0.192 | 0.0102 | 0.0065 | 0.0141 | 0.0515 | 0.0876 | 2509/02R1 | 140.4 | 55.5 | 47.3 | 37.6 | 0 | 0 | 0 | 46.9 | 0 | 5.3 | 0 | 0 | 26.9 | 0 | 0 | 15.5 | 21.3 | 0 | 0 | 0 | 0 | 0 | 24.5 | 0 | 0 | 0 | 0 | 0 | 1654 | 1681 | 1684 | 1680 | 197.4 | 970.6 | 1281.1 | 1035.4 | 102.16 | 204.49 | 223.24 | 209.78
2025-09-16 | 38 | Septembre | 2025-09-17 04:14 | 2025-09-17 05:14 | 51511 | 1 | S275J01 | 60.3 | 2 | 60 | 131 | 128.6 | 121.296 | 37.467 | 3482 | 205 | 419 | 4.033 | 32.479 | 50.312 | 63.3 | 80.57 | 0 | 0 | 15.283 | 21.3125 | 22.184 | 28.9687 | 0 | 0 | 0 | 0 | 2400 | 612 | 2400 | 182 | 152 | 1195 | 0 | 0 | 0 | 0 | 320 | 1658 | 957.8 | [7 empty] | 0.0884 | 0.702 | 0.0077 | 0.007 | 0.0159 | 0.0542 | 0.172 | 2509/03R3 | 120.3 | 78.2 | 42.1 | 0 | 0 | 0 | 0 | 0 | 0 | 11 | 0 | 0 | 30.8 | 0 | 0 | 29.8 | 17.5 | 0 | 0 | 0 | 0 | 0 | 24.4 | 6.8 | 0 | 0 | 0 | 0 | 1589 | 1669 | 1661 | 1658 | 17.5 | 0 | 1057.2 | 957.8 | -40.85 | 65535 | 221.63 | 216.01
2025-09-16 | 38 | Septembre | 2025-09-17 03:16 | 2025-09-17 04:14 | 51510 | 1 | S275J01 | 57.48 | 7 | 60 | 130 | 138.4 | 132.123 | 40.2 | 3621 | 224 | 458 | 4.567 | 28.467 | 53.062 | 66.7 | 79.2 | 0 | 0 | 16.267 | 22.1875 | 23.933 | 30.8437 | 0 | 0 | 0 | 0 | 2400 | 613 | 2400 | 181 | 151 | 1190 | 0 | 0 | 0 | 0 | 320 | 1656 | 675.8 | 0.0693 | 0.0734 | 0.001 | 0.0063 | 0.0245 | 0.655 | 0.16 | 0.135 | 0.934 | 0.0125 | 0.0091 | 0.0097 | 0.0861 | 0.165 | 2509/03R3 | 124.7 | 79.8 | 44.9 | 0 | 0 | 0 | 0 | 0 | 0 | 12.6 | 0 | 0 | 29.6 | 0 | 0 | 30.9 | 18.8 | 0 | 0 | 0 | 0 | 0 | 24.9 | 7.9 | 0 | 0 | 0 | 0 | 1612 | 1633 | 1656 |  | 346.8 | 30.6 | 675.8 |  | 166.33 | -23.47 | 191.48
2025-09-16 | 38 | Septembre | 2025-09-17 02:17 | 2025-09-17 03:16 | 51509 | 1 | S275J01 | 59.27 | 6 | 57 | 126 | 124 | 116.892 | 41.817 | 4043 | 228 | 796 | 5 | 25.2 | 55.25 | 71.56 | 79.27 | 0 | 0 | 15.8 | 21.5938 | 26.016 | 33.625 | 0 | 0 | 0 | 0 | 2400 | 611 | 2400 | 182 | 152 | 1191 | 0 | 0 | 0 | 0 | 320 | 1632 | 644.4 | 0.119 | 0.0726 | 0.001 | 0.0057 | 0.0251 | 0.427 | 0.171 | 0.1 | 0.758 | 0.0082 | 0.0094 | 0.02 | 0.0657 | 0.169 | 2509/03R3 | 136.3 | 79.4 | 56.9 | 0 | 0 | 0 | 0 | 0 | 0 | 13.8 | 0 | 0 | 33.8 | 0 | 0 | 33.9 | 20.1 | 0 | 0 | 0 | 0 | 0 | 27.4 | 7.3 | 0 | 0 | 0 | 0 | 1559 | 1594 | 1633 | 1632 | 21.1 | 303.1 | 479.3 | 644.4 | -10.91 | 166.19 | 178.72 | 201.01
2025-09-16 | 38 | Septembre | 2025-09-16 18:42 | 2025-09-17 02:17 | 51508 | 1 | S275J01 | 111.68 | 8 | 64 | 120 | 120.7 | 99.283 | 42.65 | 4830 | 270 | 1091 | 5.733 | 20.93 | 52.719 | 72.77 | 74.16 | 0 | 0 | 0.117 | 0.062 | 0 | 0 | 0 | 0 | 5.65 | 4.44136 | 5400 | 611 | 2400 | 181 | 151 | 1189 | 0 | 0 | 0 | 0 | 320 | 1668 | 710.2 | 0.0686 | 0.0959 | 0.0013 | 0.0165 | 0.0244 | 0.5 | 0.221 | 0.13 | 0.754 | 0.0083 | 0.0143 | 0.0189 | 0.0813 | 0.204 | 2509/03R3 | 135.1 | 77.4 | 57.7 | 0 | 0 | 0 | 0 | 0 | 0 | 13.5 | 0 | 0 | 40.9 | 0 | 0 | 34.8 | 19.1 | 0 | 0 | 0 | 0 | 0 | 26.8 | 0 | 0 | 0 | 0 | 0 | 1653 | 1723 | 1669 | 1668 | 196.2 | 674.9 | 436.2 | 710.2 | 102.25 | 155.07 | 152.27 | 188.61
2025-09-16 | 38 | Septembre | 2025-09-16 17:23 | 2025-09-16 18:42 | 51507 | 1 | DD13A | 66.51667 | 6 | 56 | 130 | 124.7 | 118.795 | 44.267 | 4436 | 250 | 1518 | 2.917 | 44.571 | 58.75 | 79.3 | 79.63 | 0 | 0 | 17.6 | 23.5313 | 26.667 | 35.1562 | 0 | 0 | 0 | 0 | 2400 | 612 | 2400 | 182 | 152 | 0 | 135 | 0 | 0 | 800 | 400 | 1629 | 1057.5 | 0.0278 | 0.0438 | 0.001 | 0.0043 | 0.0171 | 1.34 | 0.0571 | 0.0316 | 0.124 | 0.0096 | 0.0049 | 0.0162 | 0.0495 | 0.0568 | 2509/15R1 | 140.6 | 80.5 | 60.1 | 0 | 0 | 0 | 0 | 111.9 | 0 | 0 | 0 | 0 | 0 | 0 | 0 | 0 | 0 | 0 | 0 | 0 | 0 | 0 | 28.7 | 0 | 0 | 0 | 0 | 0 | 1547 | 1636 | 1630 | 1629 | 1.1 | 1034.9 | 988 | 1057.5 | -221.89 | 233.65 | 233.51 | 239.04
2025-09-16 | 38 | Septembre | 2025-09-16 15:22 | 2025-09-16 17:23 | 51506 | 1 | DD14A | 121.17 | 2 | 58 | 128 | 123.8 | 117.715 | 45.833 | 4588 | 246 | 1402 | 2.917 | 43.886 | 59.312 | 79.82 | 77.65 | 0 | 0 | 13.917 | 18.75 | 31.917 | 40.5 | 0 | 0 | 0 | 0 | 2400 | 612 | 2400 | 181 | 0 | 0 | 0 | 0 | 0 | 800 | 495 | 1654 | 1340.1 | 0.056 | 0.0354 | 0.001 | 0.0027 | 0.0134 | 0.568 | 0.0252 | 0.0225 | 0.0373 | 0.0087 | 0.0049 | 0.0106 | 0.0408 | 0.0267 | 2509/15R1 | 140.3 | 81.9 | 58.4 | 0 | 0 | 0 | 0 | 111 | 0 | 0 | 0 | 0 | 0 | 0 | 0 | 0 | 0 | 0 | 0 | 0 | 0 | 0 | 29.3 | 0 | 0 | 0 | 0 | 0 | 1589 | 1629 | 1650 | 1654 | 857.6 | 1114.4 | 1032.7 | 1340.1 | 245.41 | 242.9 | 225.88 | 242.85
2025-09-16 | 38 | Septembre | 2025-09-16 14:25 | 2025-09-16 15:22 | 51505 | 1 | DD14A | 57.2 | 7 | 59 | 127 | 124.1 | 137.386 | 41.217 | 3696 | 224 | 1521 | 2.683 | 47.329 | 53.156 | 71.39 | 77.38 | 0 | 0 | 17.567 | 23.5625 | 23.649 | 29.4999 | 0 | 0 | 0 | 0 | 2400 | 613 | 2400 | 182 | 0 | 0 | 0 | 0 | 0 | 800 | 450 | 1650 | 1229.7 | 0.018 | 0.0704 | 0.0054 | 0.0049 | 0.0114 | 0.489 | 0.0265 | 0.0148 | 0.05 | 0.0048 | 0.0051 | 0.0115 | 0.0823 | 0.0288 | 2509/15R1 | 124.7 | 81.6 | 43.1 | 0 | 0 | 27.3 | 0 | 97.4 | 0 | 0 | 0 | 0 | 0 | 0 | 0 | 0 | 0 | 0 | 0 | 0 | 0 | 0 | 0 | 0 | 0 | 0 | 0 | 0 | 1588 | 1582 | 1650 |  | 950.5 | 839.1 | 1229.7 |  | 253.52 | 247.62 | 238.71
2025-09-16 | 38 | Septembre | 2025-09-16 13:23 | 2025-09-16 14:25 | 51504 | 1 | DD14A | 58.87 | 8 | 63 | 127 | 129.5 | 118.14 | 44.783 | 4301 | 246 | 1373 | 3.35 | 37.91 | 58.219 | 77.75 | 78 | 0 | 0 | 17.217 | 23.375 | 27.567 | 34.7812 | 0 | 0 | 0 | 0 | 2400 | 611 | 2400 | 182 | 0 | 0 | 0 | 0 | 0 | 800 | 450 | 1662 | 1245 | 0.0467 | 0.0412 | 0.001 | 0.0025 | 0.0151 | 0.89 | 0.0278 | 0.0192 | 0.0413 | 0.0085 | 0.0045 | 0.0112 | 0.0641 | 0.0295 | 2509/15R1 | 140.2 | 79.8 | 60.4 | 0 | 0 | 0 | 0 | 111.4 | 0 | 0 | 0 | 0 | 0 | 0 | 0 | 0 | 0 | 0 | 0 | 0 | 0 | 0 | 28.8 | 0 | 0 | 0 | 0 | 0 | 1564 | 1608 | 1651 | 1662 | 611 | 768.9 | 1067.2 | 1245 | 234.08 | 227.04 | 227.75 | 233.1
2025-09-16 | 38 | Septembre | 2025-09-16 12:17 | 2025-09-16 13:23 | 51503 | 1 | DD14A | 65.4 | 6 | 57 | 129 | 121.6 | 27.038 | 40.817 | 3597 | 223 | 1708 | 3.05 | 42.295 | 53.875 | 72.58 | 79.19 | 0 | 0 | 17.633 | 23.5313 | 23.183 | 30.2189 | 0 | 0 | 0 | 0 | 2400 | 611 | 2400 | 182 | 0 | 0 | 0 | 0 | 0 | 600 | 495 | 1643 | 1270.7 | 0.0467 | 0.0412 | 0.001 | 0.0025 | 0.0151 | 0.89 | 0.0278 | 0.0236 | 0.0447 | 0.0054 | 0.0068 | 0.0129 | 0.0844 | 0.0317 | 2509/15R1 | 130.5 | 82.2 | 48.3 | 0 | 0 | 29.7 | 0 | 100.8 | 0 | 0 | 0 | 0 | 0 | 0 | 0 | 0 | 0 | 0 | 0 | 0 | 0 | 0 | 0 | 0 | 0 | 0 | 0 | 0 | 1549 | 1766 | 1626 | 1643 | 0 | 2780.3 | 1019.7 | 1270.7 | 65535 | 235.58 | 238 | 244.93
2025-09-16 | 38 | Septembre | 2025-09-16 10:59 | 2025-09-16 12:17 | 51502 | 1 | DD14A | 78.12 | 2 | 59 | 128 | 125 | 111.883 | 47.517 | 4619 | 235 | 1350 | 3.717 | 34.439 | 61.25 | 81.6 | 77.34 | 0 | 0 | 17.716 | 23.56645 | 29.8 | 37.5586 | 0 | 0 | 0 | 0 | 2400 | 611 | 2400 | 182 | 0 | 0 | 0 | 0 | 0 | 400 | 495 | 1661 | 1382.2 | 0.0474 | 0.0345 | 0.001 | 0.0019 | 0.012 | 0.377 | 0.034 | 0.031 | 0.0331 | 0.0111 | 0.006 | 0.0119 | 0.0584 | 0.0383 | 2509/15R1 | 140.7 | 80.7 | 60 | 0 | 0 | 0 | 0 | 111.4 | 0 | 0 | 0 | 0 | 0 | 0 | 0 | 0 | 0 | 0 | 0 | 0 | 0 | 0 | 29.3 | 0 | 0 | 0 | 0 | 0 | 1654 | 1639 | 1671 | 1661 | 197.4 | 1151.6 | 1517.9 | 1382.2 | 102.16 | 239.87 | 242.76 | 241.32
2025-09-16 | 38 | Septembre | 2025-09-16 10:02 | 2025-09-16 10:59 | 51501 | 1 | DD13A | 57.08 | 7 | 59 | 126 | 122.4 | 137.614 | 39.133 | 3595 | 223 | 601 | 3.283 | 38.376 | 51.312 | 65.46 | 78.67 | 0 | 0 | 16.25 | 21.9688 | 22.883 | 29.3125 | 0 | 0 | 0 | 0 | 2400 | 611 | 2400 | 182 | 151 | 0 | 136 | 0 | 0 | 0 | 435 | 1636 | 1191.6 | 0.0326 | 0.0746 | 0.001 | 0.0041 | 0.0114 | 0.441 | 0.0518 | 0.0223 | 0.141 | 0.0038 | 0.0054 | 0.0118 | 0.0597 | 0.0582 | 2509/03R2 | 139.6 | 80.9 | 58.7 | 0 | 0 | 0 | 0 | 139.6 | 0 | 0 | 0 | 0 | 0 | 0 | 0 | 0 | 0 | 0 | 0 | 0 | 0 | 0 | 0 | 0 | 0 | 0 | 0 | 0 | 1658 | 1720 | 1706 | 1636 | 1255.5 | 2083.4 | 0 | 1191.6 | 235.89 | 239.38 | 65535 | 244.01
2025-09-16 | 38 | Septembre | 2025-09-16 05:21 | 2025-09-16 10:02 | 51500 | 1 | DD13A | 53.81667 | 8 | 63 | 126 | 127.3 | 117.957 | 43.983 | 4296 | 234 | 502 | 4.067 | 30.984 | 56.219 | 72.11 | 76.69 | 0 | 0 | 16.617 | 22.0313 | 27.367 | 34.1563 | 0 | 0 | 0 | 0 | 2400 | 612 | 2400 | 181 | 152 | 0 | 133 | 0 | 0 | 0 | 495 | 1657 | 1144.5 | 0.061 | 0.0422 | 0.001 | 0.004 | 0.0264 | 0.515 | 0.132 | 0.0458 | 0.118 | 0.0074 | 0.0041 | 0.0176 | 0.138 | 0.131 | 2509/03R2 | 136.3 | 79.4 | 56.9 | 0 | 9.4 | 0 | 0 | 7.1 | 0 | 7.6 | 0 | 0 | 33.5 | 0 | 0 | 20.2 | 24 | 0 | 0 | 0 | 0 | 0 | 27 | 7.5 | 0 | 0 | 0 | 0 | 1601 | 1630 | 1638 | 1657 | 260.5 | 941.4 | 933.7 | 1144.5 | 151.26 | 229.95 | 225 | 229.63
2025-09-15 | 38 | Septembre | 2025-09-16 04:14 | 2025-09-16 05:21 | 51499 | 1 | DD13A | 57.7 | 1 | 63 | 129 | 129.4 | 126.935 | 38.633 | 3792 | 226 | 520 | 4.35 | 29.655 | 51.188 | 65.6 | 79.5 | 0 | 0 | 16.2 | 21.6875 | 22.434 | 29.4687 | 0 | 0 | 0 | 0 | 2400 | 612 | 2400 | 183 | 151 | 0 | 136 | 0 | 0 | 0 | 400 | 1668 | 1012.5 | 0.0231 | 0.0571 | 0.001 | 0.0031 | 0.0203 | 1.35 | 0.119 | 0.0271 | 0.134 | 0.0145 | 0.0059 | 0.0159 | 0.0833 | 0.122 | 2509/03R2 | 124.3 | 78.5 | 45.8 | 0 | 7.6 | 0 | 0 | 3.5 | 0 | 7.8 | 0 | 0 | 30.4 | 0 | 0 | 18.2 | 23.3 | 0 | 0 | 0 | 0 | 0 | 26.1 | 7.4 | 0 | 0 | 0 | 0 | 1664 | 1680 | 1668 |  | 878.9 | 1230.8 | 1012.5 |  | 206.43 | 222.47 | 214.66
2025-09-15 | 38 | Septembre | 2025-09-16 03:16 | 2025-09-16 04:14 | 51498 | 1 | DD13A | 57.38 | 6 | 57 | 126 | 123.2 | 117.195 | 39.033 | 3839 | 229 | 509 | 4.117 | 30.607 | 51.75 | 66.27 | 79.55 | 0 | 0 | 16.633 | 22.3125 | 22.4 | 29.4062 | 0 | 0 | 0 | 0 | 2400 | 612 | 2400 | 183 | 152 | 0 | 138 | 0 | 0 | 0 | 410 | 1654 | 1133.1 | 0.0663 | 0.0533 | 0.001 | 0.0031 | 0.0299 | 0.882 | 0.124 | 0.0449 | 0.134 | 0.0073 | 0.0054 | 0.0198 | 0.094 | 0.128 | 2509/03R2 | 130.5 | 77.9 | 52.6 | 0 | 8.7 | 0 | 0 | 3.2 | 0 | 8.7 | 0 | 0 | 33.7 | 0 | 0 | 18.6 | 24.3 | 0 | 0 | 0 | 0 | 0 | 25.6 | 7.7 | 0 | 0 | 0 | 0 | 1612 | 1665 | 1644 | 1654 | 651.1 | 1016.6 | 986 | 1133.1 | 212.64 | 216.58 | 225.75 | 230.53
2025-09-15 | 38 | Septembre | 2025-09-16 02:13 | 2025-09-16 03:16 | 51497 | 1 | DD13A | 63.07 | 2 | 59 | 126 | 119.4 | 117.437 | 41.733 | 4574 | 246 | 946 | 4.217 | 29.881 | 55.406 | 74 | 79.66 | 0 | 0 | 16.417 | 22.1875 | 25.317 | 33.2188 | 0 | 0 | 0 | 0 | 2400 | 611 | 2400 | 182 | 151 | 0 | 131 | 0 | 0 | 0 | 410 | 1667 | 1063.4 | 0.0784 | 0.0622 | 0.001 | 0.0026 | 0.0227 | 0.664 | 0.126 | 0.0299 | 0.135 | 0.0115 | 0.0063 | 0.015 | 0.0641 | 0.127 | 2509/03R2 | 135.4 | 78.5 | 56.9 | 0 | 9 | 0 | 0 | 7.2 | 0 | 8.4 | 0 | 0 | 34.9 | 0 | 0 | 20.5 | 21.7 | 0 | 0 | 0 | 0 | 0 | 26.1 | 7.6 | 0 | 0 | 0 | 0 | 1651 | 1655 | 1661 | 1667 | 34 | 762.8 | 887.5 | 1063.4 | -25.42 | 200.91 | 208.78 | 218.8
2025-09-15 | 38 | Septembre | 2025-09-16 01:14 | 2025-09-16 02:13 | 51496 | 1 | DD13A | 59.17 | 7 | 58 | 129 | 118.9 | 118.034 | 42.45 | 4145 | 229 | 852 | 4.1 | 31.463 | 56.438 | 73.29 | 79.77 | 0 | 0 | 15.95 | 21.6875 | 26.5 | 34.7187 | 0 | 0 | 0 | 0 | 2400 | 611 | 2400 | 182 | 152 | 0 | 135 | 0 | 0 | 0 | 420 | 1666 | 1140.4 | 0.0385 | 0.0469 | 0.001 | 0.0053 | 0.0218 | 0.686 | 0.129 | 0.0341 | 0.135 | 0.0146 | 0.0061 | 0.0046 | 0.0325 | 0.136 | 2509/03R2 | 136.1 | 79 | 57.1 | 0 | 9 | 0 | 0 | 7.1 | 0 | 8.5 | 0 | 0 | 34.8 | 0 | 0 | 19.8 | 23.9 | 0 | 0 | 0 | 0 | 0 | 26.2 | 6.8 | 0 | 0 | 0 | 0 | 1653 | 1664 | 1666 |  | 195.6 | 1093.2 | 1140.4 |  | 102.03 | 222.46 | 224.48
2025-09-15 | 38 | Septembre | 2025-09-15 18:50 | 2025-09-16 01:14 | 51495 | 1 | DD13A | 59.99667 | 8 | 63 | 125 | 123.9 | 118.006 | 46.15 | 5310 | 270 | 547 | 4.983 | 25.084 | 57.281 | 76.54 | 74.47 | 0 | 0 | 16.883 | 22.2188 | 29.267 | 34.9688 | 0 | 0 | 0 | 0 | 2400 | 611 | 2400 | 182 | 152 | 0 | 136 | 0 | 0 | 0 | 400 | 1653 | 195.6 | [7 empty] | 0.0394 | 0.114 | 0.0072 | 0.0062 | 0.0174 | 0.0389 | 0.134 | 2509/03R2 | 136.2 | 78.2 | 58 | 0 | 9.1 | 0 | 0 | 7.2 | 0 | 8 | 0 | 0 | 41.2 | 0 | 0 | 19.8 | 23.8 | 0 | 0 | 0 | 0 | 0 | 27.1 | 0 | 0 | 0 | 0 | 0 | 1602 | 1619 | 1621 | 1653 | 261.5 | 933 | 1018.4 | 195.6 | 151 | 235.28 | 240.63 | 102.03
2025-09-15 | 38 | Septembre | 2025-09-15 17:44 | 2025-09-15 18:50 | 51494 | 1 | S275J02 | 60.86333 | 1 | 60 | 125 | 122.1 | 105.631 | 35.983 | 3207 | 209 | 386 | 4.533 | 27.574 | 48.938 | 60.98 | 81.6 | 0 | 0 | 15.633 | 21.625 | 20.35 | 27.3125 | 0 | 0 | 0 | 0 | 2400 | 612 | 2400 | 181 | 152 | 1259 | 0 | 0 | 0 | 0 | 320 | 1639 | 799.4 | 0.0641 | 0.0513 | 0.001 | 0.0034 | 0.0213 | 0.737 | 0.13 | 0.123 | 0.718 | 0.0078 | 0.0056 | 0.0196 | 0.0639 | 0.132 | 2509/11R1 | 119.6 | 72.2 | 47.4 | 0 | 0 | 0 | 0 | 0 | 0 | 11.5 | 0 | 0 | 33.4 | 0 | 0 | 0 | 49 | 0 | 0 | 0 | 0 | 0 | 25.7 | 0 | 0 | 0 | 0 | 0 | 1601 | 1658 | 1639 |  | 588.7 | 815.4 | 799.4 |  | 211.21 | 204.18 | 213.05
2025-09-15 | 38 | Septembre | 2025-09-15 16:41 | 2025-09-15 17:44 | 51493 | 1 | S275J02 | 63.25 | 8 | 66 | 128 | 126.9 | 134.735 | 41.067 | 3905 | 228 | 747 | 4.117 | 31.093 | 55.406 | 71.1 | 80.95 | 0 | 0 | 15.684 | 22.0313 | 25.383 | 33.3438 | 0 | 0 | 0 | 0 | 2400 | 612 | 2400 | 182 | 152 | 1258 | 0 | 0 | 0 | 0 | 353 | 1650 | 895.3 | 0.0784 | 0.0617 | 0.001 | 0.0047 | 0.0279 | 0.617 | 0.14 | 0.124 | 0.745 | 0.0113 | 0.007 | 0.0157 | 0.0858 | 0.141 | 2509/11R1 | 136.4 | 76.4 | 60 | 0 | 0 | 0 | 0 | 0 | 0 | 14 | 0 | 0 | 30.8 | 0 | 0 | 0 | 57.8 | 0 | 0 | 0 | 0 | 0 | 26.2 | 7.6 | 0 | 0 | 0 | 0 | 1570 | 1650 |  |  | 391.2 | 895.3 |  |  | 198 | 215.4
2025-09-15 | 38 | Septembre | 2025-09-15 15:27 | 2025-09-15 16:41 | 51492 | 1 | S275J02 | 69.48 | 2 | 61 | 122 | 119 | 117.277 | 43.033 | 4121 | 230 | 553 | 5.317 | 22.947 | 56.469 | 72.02 | 78.73 | 0 | 0 | 16.017 | 21.8437 | 27.017 | 34.5625 | 0 | 0 | 0 | 0 | 2400 | 612 | 2400 | 181 | 151 | 1257 | 0 | 0 | 0 | 0 | 353 | 1667 | 896.2 | 0.0828 | 0.0661 | 0.001 | 0.0047 | 0.0359 | 0.209 | 0.153 | 0.113 | 0.768 | 0.0092 | 0.0075 | 0.019 | 0.0765 | 0.151 | 2509/03R3 | 136.7 | 77.1 | 59.6 | 0 | 0 | 0 | 0 | 0 | 0 | 14.2 | 0 | 0 | 35.3 | 0 | 0 | 33.2 | 20.1 | 0 | 0 | 0 | 0 | 0 | 27.1 | 6.8 | 0 | 0 | 0 | 0 | 1545 | 1582 | 1635 | 1667 | 16.3 | 418.9 | 624.4 | 896.2 | -22.36 | 196.51 | 197.06 | 206.24
2025-09-15 | 38 | Septembre | 2025-09-15 14:33 | 2025-09-15 15:27 | 51491 | 1 | S275J02 | 54.05 | 6 | 56 | 126 | 119.9 | 127.077 | 41.7 | 3959 | 238 | 579 | 2.233 | 56.418 | 55.406 | 70.61 | 79.72 | 0 | 0 | 16.383 | 22 | 25.316 | 33.375 | 0 | 0 | 0 | 0 | 2400 | 612 | 2400 | 182 | 152 | 1265 | 0 | 0 | 0 | 0 | 313 | 1649 | 783.1 | 0.103 | 0.0749 | 0.001 | 0.0043 | 0.0365 | 0.28 | 0.165 | 0.125 | 0.802 | 0.0087 | 0.0076 | 0.0227 | 0.074 | 0.149 | 2509/03R3 | 136.7 | 81.4 | 55.3 | 0 | 0 | 0 | 0 | 0 | 0 | 14.6 | 0 | 0 | 33.1 | 0 | 0 | 34.4 | 20.1 | 0 | 0 | 0 | 0 | 0 | 27.3 | 7.2 | 0 | 0 | 0 | 0 | 1568 | 1610 | 1609 | 1649 | 348.6 | 539.7 | 451.5 | 783.1 | 190.61 | 199.93 | 187.35 | 206.1
2025-09-15 | 38 | Septembre | 2025-09-15 13:36 | 2025-09-15 14:33 | 51490 | 1 | S275J02 | 53.5 | 7 | 60 | 128 | 125.9 | 117.884 | 40.583 | 3861 | 228 | 572 | 2.5 | 51.2 | 54.5 | 69.35 | 80.58 | 0 | 0 | 16.267 | 22.0313 | 24.317 | 32.4375 | 0 | 0 | 0 | 0 | 2400 | 612 | 2400 | 181 | 152 | 1259 | 0 | 0 | 0 | 0 | 338 | 1666 | 820.3 | 0.0915 | 0.0741 | 0.001 | 0.006 | 0.0327 | 0.423 | 0.164 | 0.108 | 0.784 | 0.0107 | 0.0081 | 0.0211 | 0.0784 | 0.16 | 2509/03R3 | 136.2 | 79.6 | 56.6 | 0 | 0 | 0 | 0 | 0 | 0 | 14.2 | 0 | 0 | 33.4 | 0 | 0 | 34 | 19.4 | 0 | 0 | 0 | 0 | 0 | 27.8 | 7.4 | 0 | 0 | 0 | 0 | 1587 | 1614 | 1630 | 1666 | 374.8 | 609.1 | 591.2 | 820.3 | 185.61 | 206.65 | 195.76 | 200.28
2025-09-15 | 38 | Septembre | 2025-09-15 07:36 | 2025-09-15 13:36 | 51489 | 1 | S275J02 | 62.23333 | 8 | 67 | 127 | 129.3 | 133.535 | 50.65 | 4798 | 263 | 2333 | 2.117 | 60 | 59.844 | 84.88 | 70.89 | 10.183 | 12.6605 | 16.05 | 22 | 3.583 | 4.21875 | 0 | 0 | 20.833 | 20.8082 | 2400 | 610 | 2400 | 183 | 152 | 1257 | 0 | 0 | 0 | 0 | 368 | 1650 | 923 | 0.0743 | 0.0451 | 0.001 | 0.0078 | 0.0459 | 0.921 | 0.164 | 0.106 | 0.816 | 0.0099 | 0.0104 | 0.0239 | 0.0741 | 0.161 | 2509/03R3 | 136.8 | 77.8 | 59 | 0 | 0 | 0 | 0 | 0 | 0 | 14.4 | 0 | 0 | 33.7 | 0 | 0 | 34.3 | 20 | 0 | 0 | 0 | 0 | 0 | 28.1 | 6.3 | 0 | 0 | 0 | 0 | 1602 | 1641 | 1666 | 1650 | 262.5 | 799.9 | 927.1 | 923 | 151.28 | 212.01 | 209.27 | 217.63
2025-09-15 | 38 | Septembre | 2025-09-15 06:37 | 2025-09-15 07:36 | 51488 | 1 | S275J01 | 55.82 | 6 | 57 | 128 | 121.5 | 125.248 | 42.717 | 4434 | 238 | 1056 | 2.5 | 51.2 | 56.031 | 74.63 | 78.7 | 0 | 0 | 16.133 | 21.8438 | 26.583 | 34.1563 | 0 | 0 | 0 | 0 | 2400 | 610 | 2400 | 182 | 152 | 1193 | 0 | 0 | 0 | 0 | 260 | 1653 | 587.5 | 0.113 | 0.0977 | 0.001 | 0.0079 | 0.0354 | 0.887 | 0.163 | 0.154 | 1.01 | 0.0183 | 0.0118 | 0.0083 | 0.054 | 0.167 | 2509/03R3 | 136.8 | 79.4 | 57.4 | 0 | 0 | 0 | 0 | 0 | 0 | 14.2 | 0 | 0 | 32.2 | 0 | 0 | 34.1 | 21.2 | 0 | 0 | 0 | 0 | 0 | 27.6 | 7.5 | 0 | 0 | 0 | 0 | 1607 | 1632 | 1651 | 1653 | 379 | 493 | 426.9 | 587.5 | 175.57 | 181.33 | 160.45 | 182.82
2025-09-15 | 38 | Septembre | 2025-09-15 05:39 | 2025-09-15 06:37 | 51487 | 1 | S275J01 | 57.82 | 8 | 64 | 122 | 115.3 | 109.681 | 40.783 | 4136 | 228 | 944 | 2.433 | 50.137 | 52.844 | 70.04 | 77.74 | 0 | 0 | 14.45 | 20.0313 | 26.333 | 32.7813 | 0 | 0 | 0 | 0 | 2400 | 610 | 2400 | 183 | 152 | 1191 | 0 | 0 | 0 | 0 | 283 | 1679 | 669.7 | 0.111 | 0.083 | 0.001 | 0.0071 | 0.0323 | 0.815 | 0.17 | 0.1 | 0.84 | 0.0102 | 0.0114 | 0.0185 | 0.0623 | 0.168 | 2509/03R3 | 125.6 | 72.3 | 53.3 | 0 | 0 | 0 | 0 | 0 | 0 | 12.3 | 0 | 0 | 31.7 | 0 | 0 | 31.7 | 18 | 0 | 0 | 0 | 0 | 0 | 24.8 | 7.1 | 0 | 0 | 0 | 0 | 1592 | 1658 | 1689 | 1679 | 227.2 | 336.8 | 765.7 | 669.7 | 146.08 | 139.24 | 182.75 | 178.34
2025-09-14 | 37 | Septembre | 2025-09-15 04:47 | 2025-09-15 05:39 | 51486 | 1 | S275J01 | 52.08 | 6 | 60 | 125 | 119.1 | 77.385 | 37.9 | 3619 | 221 | 714 | 2.367 | 52.817 | 50.281 | 64.96 | 79.6 | 0 | 0 | 14.767 | 20.2188 | 23.133 | 30.0313 | 0 | 0 | 0 | 0 | 2400 | 610 | 2410 | 182 | 152 | 1192 | 0 | 0 | 0 | 0 | 245 | 1641 | 540.8 | 0.0665 | 0.0847 | 0.001 | 0.005 | 0.0268 | 0.814 | 0.165 | 0.109 | 0.802 | 0.0091 | 0.009 | 0.0198 | 0.0686 | 0.165 | 2509/03R3 | 125.6 | 72.9 | 52.7 | 0 | 0 | 0 | 0 | 0 | 0 | 12.8 | 0 | 0 | 30.2 | 0 | 0 | 31.4 | 18.1 | 0 | 0 | 0 | 0 | 0 | 25.9 | 7.2 | 0 | 0 | 0 | 0 | 1619 | 1641 |  |  | 395.6 | 540.8 |  |  | 172.21 | 183.25
2025-09-14 | 37 | Septembre | 2025-09-15 03:48 | 2025-09-15 04:47 | 51485 | 1 | S275J01 | 58.27 | 7 | 60 | 128 | 125 | 125.405 | 42.6 | 4217 | 231 | 792 | 2.317 | 55.252 | 56.156 | 72.99 | 79.09 | 0 | 0 | 14.283 | 20.0938 | 28.317 | 36.03134 | 0 | 0 | 0 | 0 | 2400 | 610 | 2400 | 183 | 152 | 1191 | 0 | 0 | 0 | 0 | 268 | 1652 | 193.6 | 0.0907 | 0.0788 | 0.0029 | 0.0053 | 0.0342 | 0.752 | 0.18 | 0.106 | 0.774 | 0.0098 | 0.009 | 0.0185 | 0.0578 | 0.172 | 2509/03R3 | 136.2 | 75.5 | 60.7 | 0 | 0 | 0 | 0 | 0 | 0 | 13.4 | 0 | 0 | 35.4 | 0 | 0 | 34.6 | 19 | 0 | 0 | 0 | 0 | 0 | 26.4 | 7.4 | 0 | 0 | 0 | 0 | 1605 | 1615 | 1646 | 1652 | 437.6 | 346.3 | 633.5 | 193.6 | 187.23 | 164.59 | 192.16 | 101.82
2025-09-14 | 37 | Septembre | 2025-09-15 02:49 | 2025-09-15 03:48 | 51484 | 1 | S275J01 | 59.35 | 6 | 57 | 129 | 125.1 | 125.037 | 40.167 | 3898 | 220 | 901 | 2.067 | 62.419 | 53.219 | 69.5 | 79.5 | 0 | 0 | 14.934 | 19.9998 | 25.233 | 33.125 | 0 | 0 | 0 | 0 | 2400 | 611 | 2400 | 183 | 152 | 1198 | 0 | 0 | 0 | 0 | 268 | 1654 | 620.7 | 0.077 | 0.0797 | 0.001 | 0.0048 | 0.031 | 0.584 | 0.158 | 0.111 | 0.748 | 0.0067 | 0.0088 | 0.0246 | 0.0482 | 0.158 | 2509/03R3 | 126 | 75.2 | 50.8 | 0 | 0 | 0 | 0 | 0 | 0 | 12.5 | 0 | 0 | 30.1 | 0 | 0 | 33.2 | 18.1 | 0 | 0 | 0 | 0 | 0 | 24.9 | 7.2 | 0 | 0 | 0 | 0 | 1603 | 1628 | 1654 |  | 371.9 | 459.1 | 620.7 |  | 176.35 | 178.27 | 186.31
2025-09-14 | 37 | Septembre | 2025-09-15 01:54 | 2025-09-15 02:49 | 51483 | 1 | S275J01 | 54.95 | 8 | 64 | 123 | 125.7 | 124.833 | 42.483 | 4149 | 236 | 931 | 2.283 | 53.869 | 55.531 | 72.75 | 78.43 | 0 | 0 | 42.484 | 55.5039 | 0 | 0 | 0 | 0 | 0 | 0 | 2400 | 610 | 2400 | 182 | 152 | 1189 | 0 | 0 | 0 | 0 | 245 | 1657 | 546.2 | 0.105 | 0.0857 | 0.001 | 0.0045 | 0.0278 | 1 | 0.149 | 0.115 | 0.81 | 0.0083 | 0.0083 | 0.0236 | 0.0558 | 0.145 | 2509/03R3 | 136.2 | 74.8 | 61.4 | 0 | 0 | 0 | 0 | 0 | 0 | 14.5 | 0 | 0 | 33.5 | 0 | 0 | 33.3 | 20 | 0 | 0 | 0 | 0 | 0 | 27.4 | 7.5 | 0 | 0 | 0 | 0 | 1577 | 1604 | 1638 | 1657 | 235.4 | 410.4 | 504 | 546.2 | 156.83 | 183.05 | 179.7 | 175.3
2025-09-14 | 37 | Septembre | 2025-09-15 00:53 | 2025-09-15 01:54 | 51482 | 1 | S275J01 | 56.77 | 2 | 60 | 128 | 123.9 | 125.162 | 42.05 | 4187 | 234 | 847 | 2.8 | 45.714 | 56.594 | 73.57 | 80.75 | 0 | 0 | 14.85 | 20.0313 | 27.2 | 36.5 | 0 | 0 | 0 | 0 | 2400 | 609 | 2400 | 182 | 152 | 1188 | 0 | 0 | 0 | 0 | 360 | 1640 | 896.3 | 0.0668 | 0.0662 | 0.001 | 0.0049 | 0.0287 | 0.294 | 0.159 | 0.0963 | 0.73 | 0.0106 | 0.0062 | 0.0179 | 0.0947 | 0.159 | 2509/03R3 | 136.4 | 78.2 | 58.2 | 0 | 0 | 0 | 0 | 0 | 0 | 15.1 | 0 | 0 | 33.7 | 0 | 0 | 34 | 19.5 | 0 | 0 | 0 | 0 | 0 | 26.3 | 7.8 | 0 | 0 | 0 | 0 | 1584 | 1612 | 1640 |  | 384.1 | 583.3 | 896.3 |  | 189.05 | 204.55 | 220.91
2025-09-14 | 37 | Septembre | 2025-09-14 18:21 | 2025-09-15 00:53 | 51481 | 1 | S275J01 | 51.1 | 7 | 61 | 124 | 121.7 | 120.842 | 43.2 | 4228 | 237 | 735 | 2.233 | 55.522 | 56.219 | 72.87 | 78.08 | 0.45 | 0.438 | 16.017 | 21.562 | 26.733 | 34.2188 | 0 | 0 | 0 | 0 | 2400 | 608 | 2400 | 182 | 152 | 1192 | 0 | 0 | 0 | 0 | 283 | 1636 | 674.3 | 0.0735 | 0.0775 | 0.001 | 0.0039 | 0.0296 | 0.696 | 0.152 | 0.119 | 0.698 | 0.009 | 0.0059 | 0.021 | 0.122 | 0.148 | 2509/03R3 | 136.8 | 75.8 | 61 | 0 | 0 | 0 | 0 | 0 | 0 | 14 | 0 | 0 | 42.7 | 0 | 0 | 35 | 18 | 0 | 0 | 0 | 0 | 0 | 27.1 | 0 | 0 | 0 | 0 | 0 | 1102 | 1604 | 1629 | 1636 | 0 | 517.6 | 671.6 | 674.3 | 65535 | 200.12 | 205.68 | 202.17
2025-09-14 | 37 | Septembre | 2025-09-14 17:16 | 2025-09-14 18:21 | 51480 | 1 | S275J01 | 65.33 | 7 | 60 | 131 | 130.7 | 117.909 | 43.267 | 4364 | 232 | 1370 | 2.433 | 53.836 | 54.969 | 74.62 | 76.23 | 0 | 0 | 14.967 | 18.8398 | 28.3 | 36.0625 | 0 | 0 | 0 | 0 | 2400 | 610 | 2400 | 182 | 152 | 1195 | 0 | 0 | 0 | 0 | 353 | 1677 | 868.7 | 0.0926 | 0.066 | 0.001 | 0.0047 | 0.0306 | 0.428 | 0.166 | 0.11 | 0.737 | 0.0135 | 0.0085 | 0.0161 | 0.0651 | 0.164 | 2509/03R3 | 136.7 | 76.9 | 59.8 | 0 | 0 | 0 | 0 | 0 | 0 | 14.2 | 0 | 0 | 39.7 | 0 | 0 | 0 | 49.1 | 0 | 0 | 0 | 0 | 0 | 26.5 | 7.2 | 0 | 0 | 0 | 0 | 1577 | 1620 | 1677 |  | 309 | 27.3 | 868.7 |  | 176.84 | -24.86 | 198.52
2025-09-14 | 37 | Septembre | 2025-09-14 16:16 | 2025-09-14 17:16 | 51479 | 1 | S275J01 | 60.02 | 5 | 57 | 127 | 126.4 | 132.328 | 42.117 | 4135 | 231 | 1013 | 2.733 | 46.463 | 55.375 | 72.87 | 78.89 | 0 | 0 | 16.417 | 22.0938 | 25.7 | 33.25 | 0 | 0 | 0 | 0 | 2400 | 609 | 2400 | 182 | 152 | 1188 | 0 | 0 | 0 | 0 | 320 | 1652 | 590.2 | 0.0842 | 0.0709 | 0.001 | 0.0046 | 0.0262 | 1.33 | 0.152 | 0.119 | 0.764 | 0.0078 | 0.0089 | 0.0179 | 0.0795 | 0.16 | 2509/03R3 | 137.5 | 74.6 | 62.9 | 0 | 0 | 0 | 0 | 0 | 0 | 14.1 | 0 | 0 | 39 | 0 | 0 | 0 | 50.3 | 0 | 0 | 0 | 0 | 0 | 27 | 7.1 | 0 | 0 | 0 | 0 | 1584 | 1598 | 1615 | 1652 | 20.2 | 295.2 | 304.7 | 590.2 | -27.6 | 162.08 | 155.19 | 183.7
2025-09-14 | 37 | Septembre | 2025-09-14 15:07 | 2025-09-14 16:16 | 51478 | 1 | S275J01 | 68.75 | 6 | 58 | 125 | 123.8 | 117.67 | 42.5 | 4282 | 233 | 915 | 2.833 | 44.118 | 55.406 | 72.94 | 78.22 | 0 | 0 | 16.117 | 21.5313 | 26.384 | 33.78175 | 0 | 0 | 0 | 0 | 2400 | 609 | 2400 | 180 | 152 | 1193 | 0 | 0 | 0 | 0 | 320 | 1662 | 843.8 | 0.0588 | 0.0588 | 0.001 | 0.0049 | 0.0222 | 0.873 | 0.132 | 0.144 | 0.906 | 0.0108 | 0.0069 | 0.0138 | 0.0587 | 0.141 | 2509/03R3 | 154.4 | 94.8 | 59.6 | 0 | 0 | 0 | 0 | 0 | 0 | 14.3 | 0 | 0 | 38.2 | 0 | 0 | 0 | 68.3 | 0 | 0 | 0 | 0 | 0 | 26.9 | 6.7 | 0 | 0 | 0 | 0 | 1608 | 1635 | 1645 | 1662 | 500.8 | 483.5 | 807.5 | 843.8 | 195.52 | 178.27 | 210.53 | 204.53
2025-09-14 | 37 | Septembre | 2025-09-14 14:03 | 2025-09-14 15:07 | 51477 | 1 | S275J01 | 64.28 | 2 | 60 | 125 | 120.9 | 117.898 | 40.633 | 4060 | 233 | 653 | 2.65 | 47.17 | 53.844 | 69.64 | 79.51 | 0 | 0 | 16.717 | 22.75 | 23.916 | 31.0625 | 0 | 0 | 0 | 0 | 2400 | 608 | 2400 | 181 | 152 | 1192 | 0 | 0 | 0 | 0 | 320 | 1639 | 630.2 | 0.0545 | 0.0798 | 0.001 | 0.0056 | 0.0264 | 0.779 | 0.142 | 0.0984 | 0.743 | 0.0064 | 0.0065 | 0.0215 | 0.0416 | 0.142 | 2509/03R3 | 135.8 | 78.8 | 57 | 0 | 0 | 0 | 0 | 0 | 0 | 13.7 | 0 | 0 | 34.1 | 0 | 0 | 33.4 | 20.4 | 0 | 0 | 0 | 0 | 0 | 27.3 | 6.9 | 0 | 0 | 0 | 0 | 1621 | 1637 | 1638 | 1639 | 400.7 | 495.2 | 571.5 | 630.2 | 172.06 | 178.94 | 188.93 | 195.57
2025-09-14 | 37 | Septembre | 2025-09-14 12:26 | 2025-09-14 14:03 | 51476 | 1 | S275J01 | 91.33 | 7 | 59 | 123 | 122.6 | 113.177 | 44.467 | 4460 | 238 | 2042 | 2.9 | 42.414 | 58.344 | 81.07 | 78.72 | 0 | 0 | 16.033 | 21.9375 | 28.433 | 36.34375 | 0 | 0 | 0 | 0 | 2400 | 608 | 2400 | 183 | 152 | 1193 | 0 | 0 | 0 | 0 | 398 | 1685 | 1021.5 | 0.0806 | 0.0929 | 0.001 | 0.0054 | 0.0212 | 0.401 | 0.15 | 0.112 | 0.793 | 0.0119 | 0.0103 | 0.0165 | 0.139 | 0.141 | 2509/03R3 | 135.1 | 79.2 | 55.9 | 0 | 0 | 0 | 0 | 0 | 0 | 13.7 | 0 | 0 | 33.3 | 0 | 0 | 33.9 | 19.7 | 0 | 0 | 0 | 0 | 0 | 27.2 | 7.3 | 0 | 0 | 0 | 0 | 1653 | 1700 | 1692 | 1685 | 195.6 | 1268 | 1122.5 | 1021.5 | 102.03 | 213.8 | 209.2 | 206.08
2025-09-14 | 37 | Septembre | 2025-09-14 11:28 | 2025-09-14 12:26 | 51475 | 1 | S275J01 | 57.7 | 5 | 56 | 126 | 124.3 | 124.224 | 40.333 | 3995 | 228 | 971 | 3.133 | 40.213 | 53.938 | 70.83 | 80.24 | 0 | 0 | 15.45 | 21.25 | 24.883 | 32.6562 | 0 | 0 | 0 | 0 | 2400 | 609 | 2400 | 182 | 151 | 1187 | 0 | 0 | 0 | 0 | 300 | 1660 | 774.9 | 0.0918 | 0.0839 | 0.001 | 0.005 | 0.0256 | 0.558 | 0.154 | 0.116 | 0.78 | 0.0133 | 0.0096 | 0.0153 | 0.0824 | 0.151 | 2509/03R3 | 135.6 | 79.6 | 56 | 0 | 0 | 0 | 0 | 0 | 0 | 14.1 | 0 | 0 | 34.6 | 0 | 0 | 33.8 | 19.3 | 0 | 0 | 0 | 0 | 0 | 26.5 | 7.3 | 0 | 0 | 0 | 0 | 1582 | 1605 | 1638 | 1660 | 300.9 | 331.1 | 472.3 | 774.9 | 172.17 | 166.72 | 174.92 | 199.36
2025-09-14 | 37 | Septembre | 2025-09-14 10:31 | 2025-09-14 11:28 | 51474 | 1 | S275J01 | 56.83 | 6 | 58 | 127 | 126.3 | 123.043 | 40.133 | 3828 | 225 | 866 | 3.033 | 41.868 | 53.375 | 69.32 | 79.8 | 0 | 0 | 15.267 | 20.5313 | 24.867 | 32.8125 | 0 | 0 | 0 | 0 | 2400 | 609 | 2400 | 181 | 151 | 1191 | 0 | 0 | 0 | 0 | 295 | 1661 | 704.8 | 0.0953 | 0.0867 | 0.0021 | 0.0056 | 0.0266 | 0.541 | 0.164 | 0.119 | 0.767 | 0.0109 | 0.0097 | 0.0177 | 0.0827 | 0.163 | 2509/03R3 | 135.7 | 76.7 | 59 | 0 | 0 | 0 | 0 | 0 | 0 | 14.1 | 0 | 0 | 33.4 | 0 | 0 | 33.9 | 20.3 | 0 | 0 | 0 | 0 | 0 | 26.8 | 7.2 | 0 | 0 | 0 | 0 | 1636 | 1626 | 1675 | 1661 | 568.1 | 568.2 | 1003.7 | 704.8 | 189.58 | 195.02 | 210.21 | 191.85
2025-09-14 | 37 | Septembre | 2025-09-14 09:11 | 2025-09-14 10:31 | 51473 | 1 | S275J01 | 59.75 | 2 | 60 | 126 | 122 | 118.558 | 42.783 | 4469 | 246 | 982 | 3.1 | 40.645 | 55 | 73.43 | 77.13 | 0 | 0 | 15.467 | 21.2188 | 27.317 | 33.75 | 0 | 0 | 0 | 0 | 2400 | 609 | 2400 | 182 | 152 | 1191 | 0 | 0 | 0 | 0 | 298 | 1644 | 797.8 | 0.0727 | 0.0889 | 0.001 | 0.0076 | 0.0279 | 0.676 | 0.161 | 0.103 | 0.772 | 0.0094 | 0.0104 | 0.02 | 0.0807 | 0.157 | 2509/03R3 | 135.8 | 78 | 57.8 | 0 | 0 | 0 | 0 | 0 | 0 | 15.3 | 0 | 0 | 34 | 0 | 0 | 34.2 | 18.8 | 0 | 0 | 0 | 0 | 0 | 26.2 | 7.3 | 0 | 0 | 0 | 0 | 1601 | 1663 | 1646 | 1644 | 325.4 | 574 | 583.8 | 797.8 | 167.61 | 175.69 | 186.15 | 210.18
2025-09-14 | 37 | Septembre | 2025-09-14 08:10 | 2025-09-14 09:11 | 51472 | 1 | S275J01 | 54.26333 | 7 | 59 | 125 | 124.3 | 118.064 | 41.533 | 4058 | 232 | 638 | 3.433 | 36.408 | 55.094 | 70.82 | 79.59 | 0 | 0 | 15.55 | 21.0898 | 25.983 | 33.9688 | 0 | 0 | 0 | 0 | 2400 | 609 | 2400 | 183 | 152 | 1193 | 0 | 0 | 0 | 0 | 300 | 1668 | 712.2 | 0.0639 | 0.0886 | 0.001 | 0.0082 | 0.028 | 0.635 | 0.157 | 0.118 | 0.795 | 0.0135 | 0.01 | 0.0157 | 0.0929 | 0.162 | 2509/03R3 | 135.6 | 79.5 | 56.1 | 0 | 0 | 0 | 0 | 0 | 0 | 14 | 0 | 0 | 33.9 | 0 | 0 | 33.1 | 20.2 | 0 | 0 | 0 | 0 | 0 | 26.8 | 7.6 | 0 | 0 | 0 | 0 | 1677 | 1668 |  |  | 675.1 | 712.2 |  |  | 180.01 | 188.82
2025-09-14 | 37 | Septembre | 2025-09-14 07:10 | 2025-09-14 08:10 | 51471 | 1 | S275J01 | 59.32 | 5 | 56 | 125 | 122.6 | 131.649 | 40.833 | 4138 | 230 | 928 | 3.5 | 35.714 | 53.719 | 70.87 | 78.93 | 0 | 0 | 15.4 | 20.8125 | 25.433 | 32.8399 | 0 | 0 | 0 | 0 | 2400 | 610 | 2400 | 182 | 152 | 1192 | 0 | 0 | 0 | 0 | 283 | 1645 | 748.3 | 0.138 | 0.104 | 0.001 | 0.0063 | 0.0244 | 0.398 | 0.154 | 0.146 | 0.794 | 0.0102 | 0.0096 | 0.0181 | 0.107 | 0.153 | 2509/03R3 | 137.2 | 79.2 | 58 | 0 | 0 | 0 | 0 | 0 | 0 | 14.2 | 0 | 0 | 34.9 | 0 | 0 | 34.7 | 20.2 | 0 | 0 | 0 | 0 | 0 | 26.9 | 6.3 | 0 | 0 | 0 | 0 | 1570 | 1605 | 1654 | 1645 | 0.7 | 422.8 | 471 | 748.3 | -267.46 | 184.7 | 166.04 | 204.93
2025-09-14 | 37 | Septembre | 2025-09-14 06:13 | 2025-09-14 07:10 | 51470 | 1 | S275J01 | 56.95 | 6 | 58 | 125 | 123.8 | 118.603 | 40.25 | 3983 | 224 | 919 | 3.55 | 35.211 | 54.938 | 71.56 | 81.89 | 0 | 0 | 15.317 | 20.7813 | 24.933 | 34.125 | 0 | 0 | 0 | 0 | 2400 | 609 | 2400 | 181 | 152 | 1193 | 0 | 0 | 0 | 0 | 320 | 1646 | 619.6 | 0.0804 | 0.0797 | 0.001 | 0.004 | 0.0213 | 1.08 | 0.152 | 0.116 | 0.784 | 0.0076 | 0.0077 | 0.0183 | 0.0797 | 0.151 | 2509/03R3 | 136.2 | 75.4 | 60.8 | 0 | 0 | 0 | 0 | 0 | 0 | 14.3 | 0 | 0 | 33 | 0 | 0 | 34.7 | 20.6 | 0 | 0 | 0 | 0 | 0 | 26.2 | 7.4 | 0 | 0 | 0 | 0 | 1653 | 1648 | 1644 | 1646 | 196.2 | 557.9 | 493.5 | 619.6 | 102.25 | 181.73 | 174.89 | 190.53
2025-09-14 | 37 | Septembre | 2025-09-14 05:09 | 2025-09-14 06:13 | 51469 | 1 | S275J01 | 59.01333 | 2 | 61 | 125 | 121.5 | 118.568 | 42.017 | 4237 | 233 | 644 | 3.567 | 35.047 | 54.844 | 71.13 | 78.32 | 0 | 0 | 16.05 | 22.0625 | 25.966 | 32.75 | 0 | 0 | 0 | 0 | 2400 | 609 | 2400 | 182 | 152 | 1191 | 0 | 0 | 0 | 0 | 283 | 1666 | 604.2 | 0.0634 | 0.0859 | 0.001 | 0.0064 | 0.0243 | 0.503 | 0.165 | 0.116 | 0.762 | 0.0071 | 0.0082 | 0.0213 | 0.0679 | 0.171 | 2509/03R3 | 135.9 | 75 | 60.9 | 0 | 0 | 0 | 0 | 0 | 0 | 14.1 | 0 | 0 | 34.4 | 0 | 0 | 33.1 | 19.9 | 0 | 0 | 0 | 0 | 0 | 27.3 | 7.1 | 0 | 0 | 0 | 0 | 1599 | 1649 | 1666 |  | 346.9 | 588.6 | 604.2 |  | 173.41 | 185.13 | 177.83
2025-09-13 | 37 | Septembre | 2025-09-14 04:12 | 2025-09-14 05:09 | 51468 | 1 | S275J01 | 56.78 | 7 | 59 | 127 | 124.4 | 131.379 | 39.917 | 3913 | 222 | 828 | 3.683 | 34.48 | 54.062 | 70.09 | 81.26 | 0 | 0 | 15.617 | 22.125 | 24.3 | 31.9023 | 0 | 0 | 0 | 0 | 2400 | 608 | 2400 | 183 | 152 | 1191 | 0 | 0 | 0 | 0 | 260 | 1655 | 594.3 | 0.119 | 0.0892 | 0.001 | 0.0044 | 0.0246 | 0.257 | 0.157 | 0.127 | 0.785 | 0.013 | 0.0075 | 0.0128 | 0.092 | 0.152 | 2509/03R3 | 137.2 | 75.5 | 61.7 | 0 | 0 | 0 | 0 | 0 | 0 | 13.7 | 0 | 0 | 34 | 0 | 0 | 33.6 | 20.4 | 0 | 0 | 0 | 0 | 0 | 27.9 | 7.6 | 0 | 0 | 0 | 0 | 1561 | 1655 |  |  | 18.2 | 594.3 |  |  | -22.87 | 182.58
2025-09-13 | 37 | Septembre | 2025-09-14 03:09 | 2025-09-14 04:12 | 51467 | 1 | S275J01 | 62.85 | 5 | 56 | 126 | 121.1 | 118.22 | 40.167 | 3818 | 224 | 452 | 3.733 | 33.75 | 53.281 | 67.49 | 79.59 | 0 | 0 | 15.4 | 20.3125 | 24.766 | 32.9063 | 0 | 0 | 0 | 0 | 2400 | 610 | 2400 | 182 | 152 | 1191 | 0 | 0 | 0 | 0 | 360 | 1672 | 897.9 | 0.0857 | 0.0729 | 0.001 | 0.0033 | 0.0217 | 0.673 | 0.152 | 0.123 | 0.776 | 0.0124 | 0.0071 | 0.0178 | 0.066 | 0.152 | 2509/03R3 | 136.1 | 75.7 | 60.4 | 0 | 0 | 0 | 0 | 0 | 0 | 14.4 | 0 | 0 | 33.5 | 0 | 0 | 33.7 | 20 | 0 | 0 | 0 | 0 | 0 | 27.2 | 7.3 | 0 | 0 | 0 | 0 | 1555 | 1675 | 1653 | 1672 | 18.5 | 886.7 | 196.2 | 897.9 | -18.43 | 201.11 | 102.25 | 203.66
2025-09-13 | 37 | Septembre | 2025-09-14 02:09 | 2025-09-14 03:09 | 51466 | 1 | S275J01 | 55.65333 | 6 | 58 | 123 | 120.8 | 118.306 | 40.983 | 4041 | 229 | 836 | 4.067 | 30.246 | 53.094 | 69.57 | 77.73 | 0 | 0 | 15.85 | 20.0313 | 25.134 | 33.0313 | 0 | 0 | 0 | 0 | 2400 | 609 | 2400 | 182 | 152 | 1191 | 0 | 0 | 0 | 0 | 305 | 1692 | 742.3 | 0.0725 | 0.0899 | 0.001 | 0.005 | 0.025 | 0.369 | 0.155 | 0.0989 | 0.8 | 0.0106 | 0.0075 | 0.0171 | 0.0774 | 0.155 | 2509/03R3 | 137.1 | 75.6 | 61.5 | 0 | 0 | 0 | 0 | 0 | 0 | 14 | 0 | 0 | 33.9 | 0 | 0 | 34.2 | 20.2 | 0 | 0 | 0 | 0 | 0 | 27.4 | 7.4 | 0 | 0 | 0 | 0 | 1651 | 1603 | 1630 | 1692 | 190.8 | 441.6 | 1.4 | 742.3 | 101.29 | 188.98 | -248.54 | 178.84
2025-09-13 | 37 | Septembre | 2025-09-14 01:15 | 2025-09-14 02:09 | 51465 | 1 | S275J01 | 54.68 | 2 | 61 | 125 | 121.4 | 118.232 | 40.383 | 3928 | 226 | 872 | 4.15 | 30.12 | 53.906 | 70.18 | 80.09 | 0 | 0 | 15.9 | 21.5625 | 24.484 | 32.3438 | 0 | 0 | 0 | 0 | 2400 | 609 | 2400 | 183 | 152 | 1192 | 0 | 0 | 0 | 0 | 245 | 1633 | 542.8 | 0.0973 | 0.0912 | 0.001 | 0.0047 | 0.0273 | 0.977 | 0.148 | 0.114 | 0.77 | 0.0077 | 0.0065 | 0.0223 | 0.036 | 0.152 | 2509/03R3 | 137 | 75.4 | 61.6 | 0 | 0 | 0 | 0 | 0 | 0 | 14.8 | 0 | 0 | 34.9 | 0 | 0 | 33.9 | 19.8 | 0 | 0 | 0 | 0 | 0 | 26.2 | 7.4 | 0 | 0 | 0 | 0 | 1651 | 1597 | 1645 | 1633 | 191.1 | 327.8 | 455.2 | 542.8 | 101.4 | 170.33 | 168.42 | 187.86
2025-09-13 | 37 | Septembre | 2025-09-13 18:32 | 2025-09-14 01:15 | 51464 | 1 | S275J01 | 73.08333 | 7 | 59 | 122 | 120.5 | 118.374 | 48.983 | 4902 | 252 | 1508 | 4.533 | 26.912 | 62.438 | 84.35 | 76.48 | 0 | 0 | 16.033 | 20.875 | 32.95 | 41.2505 | 0 | 0 | 0 | 0 | 2400 | 608 | 2400 | 183 | 152 | 1188 | 0 | 0 | 0 | 0 | 290 | 1631 | 690.8 | [7 empty] | 0.11 | 0.753 | 0.0077 | 0.0055 | 0.0225 | 0.0646 | 0.128 | 2509/03R3 | 137.5 | 76.3 | 61.2 | 0 | 0 | 0 | 0 | 0 | 0 | 15 | 0 | 0 | 40.6 | 0 | 0 | 33.5 | 20.8 | 0 | 0 | 0 | 0 | 0 | 27.6 | 0 | 0 | 0 | 0 | 0 | 1603 | 1573 | 1588 | 1631 | 264.9 | 523.4 | 579.1 | 690.8 | 151.4 | 217.79 | 217.07 | 206.66
2025-09-13 | 37 | Septembre | 2025-09-13 17:30 | 2025-09-13 18:32 | 51463 | 1 | DD13B | 61.37 | 7 | 60 | 130 | 129.4 | 107.195 | 43.7 | 4303 | 239 | 626 | 2.6 | 50 | 56 | 72.44 | 76.89 | 0 | 0 | 16.5 | 22.0313 | 27.2 | 33.9375 | 0 | 0 | 0 | 0 | 2400 | 609 | 2400 | 182 | 152 | 0 | 145 | 0 | 0 | 0 | 443 | 1705 | 71.3 | 0.0653 | 0.0447 | 0.001 | 0.003 | 0.0325 | 0.437 | 0.149 | 0.0498 | 0.134 | 0.0117 | 0.0078 | 0.0231 | 0.0397 | 0.148 | 2509/03R1 | 135.3 | 81.1 | 54.2 | 0 | 0 | 0 | 0 | 0 | 0 | 13.7 | 0 | 0 | 40.7 | 0 | 0 | 0 | 47.7 | 0 | 0 | 0 | 0 | 0 | 25.9 | 7.3 | 0 | 0 | 0 | 0 | 1582 | 1654 | 1604 | 1705 | 1.7 | 197.1 | 268.5 | 71.3 | -208.6 | 102.05 | 151.85 | -0.12
2025-09-13 | 37 | Septembre | 2025-09-13 16:23 | 2025-09-13 17:30 | 51462 | 1 | DD13B | 67.72 | 5 | 55 | 124 | 123.4 | 122.483 | 41.567 | 3972 | 239 | 311 | 2.783 | 44.551 | 54.125 | 68.28 | 78.13 | 0 | 0 | 16.767 | 21.87505 | 24.8 | 32.1562 | 0 | 0 | 0 | 0 | 2400 | 609 | 2400 | 183 | 152 | 0 | 144 | 0 | 0 | 0 | 400 | 1658 | 1191 | 0.0488 | 0.0345 | 0.001 | 0.0041 | 0.0221 | 0.697 | 0.149 | 0.0323 | 0.135 | 0.0119 | 0.0063 | 0.0131 | 0.0627 | 0.15 | 2509/03R1 | 136.8 | 79.1 | 57.7 | 0 | 0 | 0 | 0 | 0 | 0 | 13.9 | 0 | 0 | 40.7 | 0 | 0 | 0 | 49 | 0 | 0 | 0 | 0 | 0 | 26.7 | 6.5 | 0 | 0 | 0 | 0 | 1660 | 1658 |  |  | 1162.4 | 1191 |  |  | 229.14 | 232.01
2025-09-13 | 37 | Septembre | 2025-09-13 15:18 | 2025-09-13 16:23 | 51461 | 1 | DD13B | 64.47 | 6 | 59 | 126 | 126 | 122.413 | 41.85 | 4407 | 234 | 363 | 2.633 | 47.848 | 54.848 | 70.5 | 78.63 | 0 | 0 | 15.9 | 21.7539 | 25.95 | 33.0625 | 0 | 0 | 0 | 0 | 2400 | 608 | 2400 | 184 | 152 | 0 | 144 | 0 | 0 | 0 | 420 | 1635 | 993.2 | 0.0457 | 0.0446 | 0.001 | 0.0049 | 0.0259 | 0.354 | 0.153 | 0.0331 | 0.125 | 0.0043 | 0.0076 | 0.0253 | 0.05 | 0.151 | 2509/03R1 | 137.3 | 77.3 | 60 | 0 | 0 | 0 | 0 | 0 | 0 | 14.4 | 0 | 0 | 38.5 | 0 | 0 | 0 | 50.2 | 0 | 0 | 0 | 0 | 0 | 27.7 | 6.5 | 0 | 0 | 0 | 0 | 1579 | 1636 | 1631 | 1635 | 586.1 | 919 | 914.2 | 993.2 | 222.85 | 224.92 | 227.26 | 231.17
2025-09-13 | 37 | Septembre | 2025-09-13 13:31 | 2025-09-13 15:18 | 51460 | 1 | DD13B | 80.71667 | 2 | 62 | 124 | 123.1 | 122.438 | 42.65 | 4347 | 229 | 577 | 2.617 | 47.389 | 55.562 | 71.89 | 78.17 | 0 | 0 | 15.283 | 21.0625 | 27.367 | 34.4727 | 0 | 0 | 0 | 0 | 2400 | 609 | 2400 | 184 | 151 | 0 | 147 | 0 | 0 | 0 | 428 | 1650 | 1179.6 | 0.0525 | 0.0432 | 0.001 | 0.0037 | 0.0219 | 1.54 | 0.167 | 0.0221 | 0.126 | 0.0077 | 0.0077 | 0.0219 | 0.0366 | 0.158 | 2509/03R1 | 135.2 | 76.4 | 58.8 | 0 | 0 | 0 | 0 | 0 | 0 | 13.8 | 0 | 0 | 37.4 | 0 | 0 | 29.9 | 19.8 | 0 | 0 | 0 | 0 | 0 | 26.9 | 7.4 | 0 | 0 | 0 | 0 | 1594 | 1655 | 1654 | 1650 | 774 | 1222.5 | 1262.5 | 1179.6 | 235.14 | 235.56 | 238.47 | 235.65
2025-09-13 | 37 | Septembre | 2025-09-13 12:20 | 2025-09-13 13:31 | 51459 | 1 | DD13B | 70.43 | 7 | 61 | 120 | 122.5 | 122.456 | 41.633 | 4301 | 235 | 490 | 3.067 | 39.13 | 54.781 | 70.64 | 78.95 | 0 | 0 | 15.383 | 20.5313 | 26.25 | 34.2188 | 0 | 0 | 0 | 0 | 2400 | 609 | 2400 | 182 | 152 | 0 | 150 | 0 | 0 | 0 | 400 | 1665 | 1247 | 0.0421 | 0.0512 | 0.001 | 0.0061 | 0.0237 | 0.538 | 0.145 | 0.0299 | 0.142 | 0.0103 | 0.008 | 0.0162 | 0.0974 | 0.144 | 2509/03R1 | 136.6 | 75.3 | 61.3 | 0 | 0 | 0 | 0 | 0 | 0 | 14.3 | 0 | 0 | 37.8 | 0 | 0 | 29.7 | 20 | 0 | 0 | 0 | 0 | 0 | 27 | 7.8 | 0 | 0 | 0 | 0 | 1575 | 1671 | 1669 | 1665 | 612.1 | 1328.1 | 1321.8 | 1247 | 228.22 | 232.95 | 233.69 | 231.58
2025-09-13 | 37 | Septembre | 2025-09-13 11:18 | 2025-09-13 12:20 | 51458 | 1 | DD13B | 62.67 | 5 | 57 | 123 | 122.5 | 122.64 | 41.583 | 4447 | 239 | 607 | 2.65 | 46.415 | 53.906 | 70.7 | 77.78 | 0 | 0 | 15.966 | 21.0938 | 25.616 | 32.7813 | 0 | 0 | 0 | 0 | 2400 | 609 | 2400 | 181 | 152 | 0 | 147 | 0 | 0 | 0 | 398 | 1638 | 1051.6 | 0.0416 | 0.0537 | 0.001 | 0.0058 | 0.0232 | 0.663 | 0.145 | 0.0312 | 0.129 | 0.0061 | 0.0071 | 0.0211 | 0.0609 | 0.145 | 2509/03R1 | 136.7 | 77.5 | 59.2 | 0 | 0 | 0 | 0 | 0 | 0 | 13.9 | 0 | 0 | 39.6 | 0 | 0 | 29.7 | 20.2 | 0 | 0 | 0 | 0 | 0 | 26.6 | 6.7 | 0 | 0 | 0 | 0 | 1607 | 1639 | 1633 | 1638 | 538.8 | 739.9 | 760.3 | 1051.6 | 201.44 | 207.36 | 212.62 | 233.74
2025-09-13 | 37 | Septembre | 2025-09-13 10:20 | 2025-09-13 11:18 | 51457 | 1 | DD13A | 57.43 | 6 | 57 | 125 | 124.5 | 112.061 | 38.983 | 3891 | 223 | 229 | 2.55 | 49.02 | 51.594 | 65.1 | 79.41 | 0 | 0 | 14.717 | 20.2188 | 24.267 | 31.2811 | 0 | 0 | 0 | 0 | 2400 | 609 | 2400 | 183 | 151 | 0 | 138 | 0 | 0 | 0 | 383 | 1648 | 1046.4 | 0.0566 | 0.0516 | 0.001 | 0.0042 | 0.0223 | 1.44 | 0.129 | 0.0447 | 0.122 | 0.0063 | 0.006 | 0.0183 | 0.0946 | 0.126 | 2509/03R2 | 135.8 | 75.6 | 60.2 | 0 | 9 | 0 | 0 | 7.4 | 0 | 8.7 | 0 | 0 | 34.4 | 0 | 0 | 19.6 | 22.9 | 0 | 0 | 0 | 0 | 0 | 26.7 | 7.1 | 0 | 0 | 0 | 0 | 1642 | 1657 | 1685 | 1648 | 807.4 | 954.2 | 1830.2 | 1046.4 | 212.15 | 216.27 | 248.89 | 227.94
2025-09-13 | 37 | Septembre | 2025-09-13 09:22 | 2025-09-13 10:20 | 51456 | 1 | DD13A | 58.08 | 2 | 60 | 124 | 123.6 | 120.334 | 42.25 | 4404 | 237 | 351 | 3.067 | 40.435 | 55.094 | 70.7 | 78.24 | 0 | 0 | 14.733 | 19.7813 | 27.517 | 35.2813 | 0 | 0 | 0 | 0 | 2400 | 609 | 2400 | 184 | 152 | 0 | 133 | 0 | 0 | 0 | 320 | 1677 | 1055.8 | 0.0648 | 0.056 | 0.001 | 0.0037 | 0.0232 | 0.596 | 0.134 | 0.0319 | 0.131 | 0.0096 | 0.008 | 0.0182 | 0.0633 | 0.129 | 2509/03R2 | 136.9 | 77.2 | 59.7 | 0 | 9.5 | 0 | 0 | 7.8 | 0 | 8.1 | 0 | 0 | 33.6 | 0 | 0 | 20.2 | 23.7 | 0 | 0 | 0 | 0 | 0 | 27.3 | 6.7 | 0 | 0 | 0 | 0 | 1598 | 1654 | 1677 |  | 695.7 | 842.1 | 1055.8 |  | 225.12 | 208.72 | 212.84
2025-09-13 | 37 | Septembre | 2025-09-13 08:21 | 2025-09-13 09:22 | 51455 | 1 | DD13A | 57.26667 | 5 | 60 | 123 | 123.4 | 120.886 | 40.433 | 4267 | 233 | 358 | 2.917 | 42.171 | 54.281 | 69.49 | 80.55 | 0 | 0 | 15.083 | 20.6563 | 25.35 | 33.5938 | 0 | 0 | 0 | 0 | 2400 | 609 | 2400 | 183 | 152 | 0 | 137 | 0 | 0 | 0 | 383 | 1656 | 969.3 | 0.052 | 0.0695 | 0.001 | 0.0033 | 0.0134 | 0.722 | 0.114 | 0.0306 | 0.138 | 0.0078 | 0.0072 | 0.015 | 0.0929 | 0.116 | 2509/03R2 | 136.4 | 77.4 | 59 | 0 | 9.4 | 0 | 0 | 7.9 | 0 | 7.1 | 0 | 0 | 32.9 | 0 | 0 | 20.1 | 25.5 | 0 | 0 | 0 | 0 | 0 | 26.3 | 7.2 | 0 | 0 | 0 | 0 | 1619 | 1651 | 1656 | 1656 | 654 | 810 | 952 | 969.3 | 209.16 | 207.5 | 216.65 | 217.97
2025-09-13 | 37 | Septembre | 2025-09-13 06:55 | 2025-09-13 08:21 | 51454 | 1 | DD13A | 57.97 | 7 | 56 | 124 | 122.8 | 120.852 | 42.567 | 4213 | 233 | 326 | 3.117 | 39.786 | 55.625 | 70.54 | 78.41 | 0 | 0 | 15.217 | 20.4063 | 27.35 | 35.1875 | 0 | 0 | 0 | 0 | 2400 | 610 | 2400 | 182 | 151 | 0 | 135 | 0 | 0 | 0 | 400 | 1654 | 197.4 | 0.0699 | 0.0488 | 0.001 | 0.003 | 0.0206 | 0.554 | 0.12 | 0.0291 | 0.135 | 0.0077 | 0.0089 | 0.0181 | 0.0723 | 0.115 | 2509/03R2 | 136.5 | 74.7 | 61.8 | 0 | 8.9 | 0 | 0 | 7.4 | 0 | 7.8 | 0 | 0 | 35.2 | 0 | 0 | 20.4 | 23.8 | 0 | 0 | 0 | 0 | 0 | 26.3 | 6.7 | 0 | 0 | 0 | 0 | 1602 | 1693 | 1654 | 1654 | 262.9 | 1373.9 | 197.4 | 197.4 | 151.39 | 223.49 | 102.16 | 102.16
2025-09-13 | 37 | Septembre | 2025-09-13 05:50 | 2025-09-13 06:55 | 51453 | 1 | DD13A | 52.23333 | 5 | 58 | 125 | 103.7 | 96.685 | 40.283 | 3909 | 229 | 395 | 3.233 | 38.66 | 53.469 | 67.74 | 79.64 | 0 | 0 | 14.233 | 18.9375 | 26.05 | 34.5313 | 0 | 0 | 0 | 0 | 2400 | 610 | 2400 | 183 | 152 | 0 | 139 | 0 | 0 | 0 | 420 | 1679 | 1175.9 | 0.0477 | 0.0612 | 0.001 | 0.0073 | 0.0208 | 0.54 | 0.118 | 0.0344 | 0.138 | 0.0093 | 0.0074 | 0.0175 | 0.0723 | 0.118 | 2509/03R2 | 136.7 | 77.8 | 58.9 | 0 | 9.1 | 0 | 0 | 7.3 | 0 | 7.2 | 0 | 0 | 34.6 | 0 | 0 | 20.2 | 23.7 | 0 | 0 | 0 | 0 | 0 | 27.5 | 7.1 | 0 | 0 | 0 | 0 | 1708 | 1708 | 1689 | 1679 | 1227.9 | 2059.6 | 1323.6 | 1175.9 | 207.11 | 245.06 | 222.92 | 219.67
2025-09-12 | 37 | Septembre | 2025-09-13 04:53 | 2025-09-13 05:50 | 51452 | 1 | DD13A | 53.5 | 6 | 60 | 124 | 121.6 | 120.508 | 39.683 | 3942 | 229 | 363 | 3.5 | 35.429 | 53 | 67.23 | 80.14 | 0 | 0 | 16.4 | 22.1563 | 23.283 | 30.8437 | 0 | 0 | 0 | 0 | 2400 | 610 | 2400 | 183 | 151 | 0 | 143 | 0 | 0 | 0 | 390 | 1690 | 1007.6 | 0.0693 | 0.0507 | 0.001 | 0.0026 | 0.0169 | 0.154 | 0.117 | 0.0421 | 0.143 | 0.0085 | 0.0061 | 0.0154 | 0.0898 | 0.115 | 2509/03R2 | 136.2 | 76.2 | 60 | 0 | 8.4 | 0 | 0 | 6.8 | 0 | 9 | 0 | 0 | 35 | 0 | 0 | 19.6 | 24.3 | 0 | 0 | 0 | 0 | 0 | 26.9 | 6.2 | 0 | 0 | 0 | 0 | 1599 | 1663 | 1690 |  | 594.8 | 810.1 | 1007.6 |  | 213.06 | 200.99 | 202.36
2025-09-12 | 37 | Septembre | 2025-09-13 03:59 | 2025-09-13 04:53 | 51451 | 1 | DD13A | 54.07 | 7 | 59 | 125 | 122.4 | 120.144 | 38.25 | 3661 | 220 | 359 | 3.417 | 36.585 | 51.656 | 64.99 | 81.03 | 0 | 0 | 15.967 | 21.9375 | 22.283 | 29.6875 | 0 | 0 | 0 | 0 | 2400 | 609 | 2400 | 184 | 152 | 0 | 136 | 0 | 0 | 0 | 420 | 1681 | 1103.5 | 0.0492 | 0.0552 | 0.001 | 0.006 | 0.0208 | 0.498 | 0.112 | 0.0415 | 0.132 | 0.012 | 0.0068 | 0.0165 | 0.0885 | 0.115 | 2509/03R2 | 137.2 | 76.5 | 60.7 | 0 | 8 | 0 | 0 | 7.2 | 0 | 7.1 | 0 | 0 | 36.8 | 0 | 0 | 20.1 | 24.3 | 0 | 0 | 0 | 0 | 0 | 27.7 | 6 | 0 | 0 | 0 | 0 | 1659 | 1679 | 1681 |  | 793.8 | 931.8 | 1103.5 |  | 201.67 | 202.59 | 213.92
2025-09-12 | 37 | Septembre | 2025-09-13 03:00 | 2025-09-13 03:59 | 51450 | 1 | DD13A | 59.58 | 5 | 55 | 124 | 120.9 | 119.92 | 40.75 | 4113 | 227 | 624 | 3.4 | 36.471 | 53.812 | 69.62 | 79.23 | 0 | 0 | 15.883 | 22 | 24.867 | 31.7812 | 0 | 0 | 0 | 0 | 2400 | 609 | 2400 | 181 | 152 | 0 | 132 | 0 | 0 | 0 | 390 | 1653 | 195.9 | 0.0837 | 0.0565 | 0.001 | 0.0037 | 0.0232 | 0.756 | 0.125 | 0.0316 | 0.14 | 0.0084 | 0.0064 | 0.014 | 0.132 | 0.118 | 2509/03R2 | 136.6 | 75.8 | 60.8 | 0 | 9.1 | 0 | 0 | 6.5 | 0 | 8.3 | 0 | 0 | 34.8 | 0 | 0 | 20.2 | 23.6 | 0 | 0 | 0 | 0 | 0 | 26.7 | 7.4 | 0 | 0 | 0 | 0 | 1659 | 1653 | 1669 | 1653 | 728.3 | 195.9 | 992.5 | 195.9 | 195.34 | 102.14 | 212.65 | 102.14
2025-09-12 | 37 | Septembre | 2025-09-13 01:54 | 2025-09-13 03:00 | 51449 | 1 | DD13A | 65.42 | 6 | 58 | 125 | 124.5 | 120.043 | 41.25 | 4174 | 233 | 526 | 3.967 | 31.513 | 53.969 | 69.58 | 78.5 | 0 | 0 | 16.15 | 21.68755 | 25.1 | 32.25 | 0 | 0 | 0 | 0 | 2400 | 609 | 2400 | 182 | 151 | 0 | 136 | 0 | 0 | 0 | 413 | 1671 | 1064.5 | 0.0651 | 0.0614 | 0.001 | 0.0039 | 0.02 | 0.465 | 0.125 | 0.0409 | 0.133 | 0.0087 | 0.0066 | 0.0176 | 0.101 | 0.124 | 2509/03R2 | 136.6 | 77 | 59.6 | 0 | 8.7 | 0 | 0 | 6.8 | 0 | 8.8 | 0 | 0 | 32.6 | 0 | 0 | 20.3 | 24.3 | 0 | 0 | 0 | 0 | 0 | 27.3 | 7.8 | 0 | 0 | 0 | 0 | 1607 | 1663 | 1664 | 1671 | 598.1 | 967.8 | 948.8 | 1064.5 | 209.11 | 214.05 | 212.06 | 216.7
2025-09-12 | 37 | Septembre | 2025-09-13 00:59 | 2025-09-13 01:54 | 51448 | 1 | DD13A | 55.68 | 2 | 59 | 126 | 122.1 | 120.314 | 40.25 | 3864 | 222 | 628 | 3.933 | 32.034 | 53.844 | 68.9 | 80.26 | 0 | 0 | 15.983 | 22.0313 | 24.266 | 31.7813 | 0 | 0 | 0 | 0 | 2400 | 609 | 2400 | 183 | 152 | 0 | 143 | 0 | 0 | 0 | 405 | 1656 | 1057.8 | 0.0812 | 0.0487 | 0.001 | 0.0044 | 0.0288 | 0.479 | 0.117 | 0.0387 | 0.131 | 0.008 | 0.0071 | 0.0195 | 0.0686 | 0.113 | 2509/03R2 | 136.8 | 78.5 | 58.3 | 0 | 9.4 | 0 | 0 | 7.7 | 0 | 8.1 | 0 | 0 | 32.2 | 0 | 0 | 20.5 | 24.5 | 0 | 0 | 0 | 0 | 0 | 27.2 | 7.2 | 0 | 0 | 0 | 0 | 1600 | 1645 | 1659 | 1656 | 748.8 | 1074 | 35.7 | 1057.8 | 229.44 | 231.48 | -26.15 | 224.39
2025-09-12 | 37 | Septembre | 2025-09-12 18:57 | 2025-09-13 00:59 | 51447 | 1 | DD13A | 55.76333 | 7 | 59 | 122 | 120.4 | 120.565 | 43.75 | 4300 | 237 | 710 | 3.3 | 36.97 | 56.844 | 73.61 | 77.96 | 0 | 0 | 16.567 | 22 | 27.183 | 34.8125 | 0 | 0 | 0 | 0 | 2400 | 609 | 2400 | 182 | 151 | 0 | 133 | 0 | 0 | 0 | 405 | 1627 | 1052.3 | [7 empty] | 0.0373 | 0.112 | 0.0089 | 0.0058 | 0.0219 | 0.113 | 0.128 | 2509/03R2 | 136.8 | 76 | 60.8 | 0 | 8.8 | 0 | 0 | 7.1 | 0 | 8.9 | 0 | 0 | 31.8 | 0 | 0 | 20.8 | 24.3 | 0 | 0 | 0 | 0 | 0 | 27.5 | 7.6 | 0 | 0 | 0 | 0 | 1654 | 1600 | 1623 | 1627 | 197.7 | 1.7 | 911.6 | 1052.3 | 102.27 | -218.23 | 231.4 | 239.77
2025-09-12 | 37 | Septembre | 2025-09-12 16:58 | 2025-09-12 18:57 | 51446 | 1 | DD13C | 119.48 | 5 | 60 | 126 | 123.6 | 113.083 | 43.1 | 3963 | 232 | 858 | 3.667 | 34.364 | 53.754 | 70.1 | 74.83 | 0 | 0 | 16.183 | 21.34771 | 26.918 | 32.34367 | 0 | 0 | 0 | 0 | 2400 | 608 | 2400 | 182 | 152 | 0 | 164 | 0 | 0 | 0 | 398 | 1650 | 1034.1 | 0.0442 | 0.0348 | 0.001 | 0.0044 | 0.0189 | 0.47 | 0.136 | 0.0336 | 0.134 | 0.0093 | 0.0056 | 0.015 | 0.0712 | 0.131 | 2509/11R1 | 136.3 | 77.8 | 58.5 | 0 | 0 | 0 | 0 | 0 | 0 | 14.5 | 0 | 0 | 41.3 | 0 | 0 | 0 | 47.1 | 0 | 0 | 0 | 0 | 0 | 26 | 7.4 | 0 | 0 | 0 | 0 | 1648 | 1606 | 1644 | 1650 | 1211.9 | 873 | 1293.3 | 1034.1 | 238.73 | 237.46 | 245.68 | 225.98
2025-09-12 | 37 | Septembre | 2025-09-12 15:54 | 2025-09-12 16:58 | 51445 | 1 | DD13C | 63.75 | 6 | 57 | 126 | 124.9 | 127.184 | 40.667 | 3744 | 225 | 262 | 4.283 | 29.416 | 53.125 | 66.33 | 78.38 | 0 | 0 | 16.467 | 21.9688 | 24.2 | 31.125 | 0 | 0 | 0 | 0 | 2400 | 609 | 2400 | 182 | 151 | 0 | 155 | 0 | 0 | 0 | 435 | 1653 | 196.2 | 0.0465 | 0.0362 | 0.001 | 0.0029 | 0.0195 | 0.737 | 0.152 | 0.0325 | 0.139 | 0.0089 | 0.0058 | 0.0132 | 0.07 | 0.156 | 2509/11R1 | 137.5 | 78.6 | 58.9 | 0 | 0 | 0 | 0 | 0 | 0 | 15.3 | 0 | 0 | 29.6 | 0 | 0 | 0 | 57.1 | 0 | 0 | 0 | 0 | 0 | 27.7 | 7.8 | 0 | 0 | 0 | 0 | 1586 | 1622 | 1654 | 1653 | 0.9 | 1288.7 | 197.7 | 196.2 | -257.52 | 257.39 | 102.27 | 102.25
2025-09-12 | 37 | Septembre | 2025-09-12 14:10 | 2025-09-12 15:54 | 51444 | 1 | DD13C | 103.88 | 7 | 60 | 124 | 122.1 | 127.34 | 33.15 | 3505 | 164 | 553 | 4.133 | 30 | 38.531 | 51.98 | 69.74 | 0 | 0 | 17.933 | 22.4375 | 0.383 | 0.438 | 4.266 | 4.593 | 10.567 | 11.0003 | 2200 | 608 | 2020 | 181 | 152 | 0 | 153 | 0 | 0 | 0 | 435 | 1686 | 1423.2 | 0.0591 | 0.0421 | 0.001 | 0.0022 | 0.0198 | 0.979 | 0.14 | 0.0266 | 0.138 | 0.0129 | 0.0075 | 0.0135 | 0.0511 | 0.149 | 2509/11R1 | 83.4 | 83.4 | 0 | 0 | 0 | 0 | 0 | 0 | 0 | 7.6 | 0 | 0 | 19.5 | 0 | 0 | 0 | 33.9 | 0 | 0 | 0 | 0 | 0 | 15.2 | 7.2 | 0 | 0 | 0 | 0 | 1573 | 1690 | 1698 | 1686 | 527 | 1360.5 | 1664.9 | 1423.2 | 218.3 | 224.4 | 234.88 | 229.88
2025-09-12 | 37 | Septembre | 2025-09-12 12:34 | 2025-09-12 14:10 | 51443 | 1 | DD13C | 95.88 | 2 | 62 | 127 | 123.5 | 105.836 | 44.067 | 4476 | 241 | 422 | 4.883 | 26.007 | 56.656 | 72.78 | 77.14 | 0 | 0 | 15.75 | 22 | 28.316 | 34.62495 | 0 | 0 | 0 | 0 | 2400 | 609 | 2400 | 181 | 152 | 0 | 160 | 0 | 0 | 0 | 390 | 1658 | 995.8 | 0.0432 | 0.162 | 0.0206 | 0.007 | 0.0036 | 0.0623 | 0.145 | 0.0294 | 0.144 | 0.0102 | 0.0058 | 0.0104 | 0.0463 | 0.158 | 2509/03R3 | 136.4 | 75.9 | 60.5 | 0 | 0 | 0 | 0 | 0 | 0 | 13.8 | 0 | 0 | 33 | 0 | 0 | 34.8 | 20.2 | 0 | 0 | 0 | 0 | 0 | 27.2 | 7.4 | 0 | 0 | 0 | 0 | 1587 | 1620 | 1638 | 1658 | 21.4 | 849.3 | 1032.8 | 995.8 | -24.98 | 227.82 | 232.41 | 218.86
2025-09-12 | 37 | Septembre | 2025-09-12 10:55 | 2025-09-12 12:34 | 51442 | 1 | DD13C | 95.20333 | 5 | 57 | 125 | 124.7 | 94.099 | 39.967 | 3747 | 228 | 245 | 4.533 | 27.574 | 52.902 | 66.06 | 79.42 | 0 | 0 | 16.083 | 22.1563 | 23.883 | 30.746 | 0 | 0 | 0 | 0 | 2400 | 610 | 2400 | 182 | 152 | 0 | 158 | 0 | 0 | 0 | 390 | 1653 | 988.1 | 0.0902 | 0.0572 | 0.001 | 0.0039 | 0.0239 | 1.34 | 0.166 | 0.0902 | 0.0572 | 0.001 | 0.0039 | 0.0239 | 1.34 | 0.166 | 2509/03R3 | 136.6 | 77 | 59.6 | 0 | 0 | 0 | 0 | 0 | 0 | 13.9 | 0 | 0 | 34 | 0 | 0 | 34.2 | 20.5 | 0 | 0 | 0 | 0 | 0 | 26.2 | 7.8 | 0 | 0 | 0 | 0 | 1594 | 1620 | 1641 | 1653 | 640.6 | 684.1 | 930.1 | 988.1 | 221.23 | 211.92 | 223.09 | 221.01
2025-09-12 | 37 | Septembre | 2025-09-12 09:51 | 2025-09-12 10:55 | 51441 | 1 | DD13C | 56.43 | 6 | 58 | 126 | 122.7 | 127.364 | 40 | 3993 | 230 | 489 | 5.367 | 23.478 | 53.219 | 68.13 | 79.83 | 0 | 0 | 15.117 | 20.9688 | 24.883 | 32.2188 | 0 | 0 | 0 | 0 | 2400 | 609 | 2400 | 181 | 152 | 0 | 157 | 0 | 0 | 0 | 383 | 1673 | 974.3 | 0.083 | 0.0759 | 0.001 | 0.0034 | 0.0241 | 0.708 | 0.156 | 0.0404 | 0.163 | 0.0198 | 0.0066 | 0.0085 | 0.0965 | 0.148 | 2509/03R3 | 136.4 | 75.6 | 60.8 | 0 | 0 | 0 | 0 | 0 | 0 | 14.1 | 0 | 0 | 33.2 | 0 | 0 | 33.9 | 20.1 | 0 | 0 | 0 | 0 | 0 | 27.9 | 7.2 | 0 | 0 | 0 | 0 | 1584 | 1619 | 1649 | 1673 | 1 | 614.7 | 689.3 | 974.3 | -248.7 | 204.6 | 196.73 | 209.12
2025-09-12 | 37 | Septembre | 2025-09-12 08:52 | 2025-09-12 09:51 | 51440 | 1 | DD13C | 59.02 | 7 | 61 | 127 | 126.2 | 44.847 | 41.033 | 4110 | 235 | 535 | 5.017 | 25.316 | 54.875 | 70.34 | 80.24 | 0 | 0 | 15.7 | 21.7188 | 25.334 | 33.125 | 0 | 0 | 0 | 0 | 2400 | 610 | 2400 | 183 | 152 | 0 | 159 | 0 | 0 | 0 | 435 | 1683 | 1164.1 | 0.0318 | 0.0794 | 0.0012 | 0.0041 | 0.0254 | 1.74 | 0.158 | 0.0415 | 0.158 | 0.0114 | 0.008 | 0.0153 | 0.1 | 0.155 | 2509/03R3 | 136.7 | 76.3 | 60.4 | 0 | 0 | 0 | 0 | 0 | 0 | 14.1 | 0 | 0 | 34.7 | 0 | 0 | 33.2 | 20.5 | 0 | 0 | 0 | 0 | 0 | 26.6 | 7.6 | 0 | 0 | 0 | 0 | 1615 | 1652 | 1668 | 1683 | 499.4 | 727.7 | 894.6 | 1164.1 | 191.51 | 199.08 | 205.56 | 216.76
2025-09-12 | 37 | Septembre | 2025-09-12 07:49 | 2025-09-12 08:52 | 51439 | 1 | DD13B | 59.29667 | 2 | 61 | 125 | 124.9 | 101.785 | 41.783 | 4198 | 237 | 579 | 5.217 | 23.962 | 55.656 | 71.58 | 79.92 | 0 | 0 | 15.533 | 21.3477 | 26.25 | 34.2813 | 0 | 0 | 0 | 0 | 2400 | 610 | 2400 | 181 | 152 | 0 | 145 | 0 | 0 | 0 | 390 | 1673 | 1007.4 | 0.0884 | 0.0678 | 0.001 | 0.0038 | 0.0286 | 0.499 | 0.153 | 0.0317 | 0.152 | 0.0135 | 0.008 | 0.016 | 0.0922 | 0.149 | 2509/03R1 | 136.4 | 75.6 | 60.8 | 0 | 0 | 0 | 0 | 0 | 0 | 14.4 | 0 | 0 | 36.8 | 0 | 0 | 30.4 | 20.2 | 0 | 0 | 0 | 0 | 0 | 27 | 7.6 | 0 | 0 | 0 | 0 | 1653 | 1631 | 1663 | 1673 | 195.9 | 651 | 887.9 | 1007.4 | 102.14 | 202.3 | 207.73 | 211.57
2025-09-12 | 37 | Septembre | 2025-09-12 06:46 | 2025-09-12 07:49 | 51438 | 1 | DD13B | 62.67 | 5 | 57 | 125 | 124.5 | 122.515 | 40.433 | 4274 | 232 | 479 | 4.8 | 26.042 | 55.344 | 71.06 | 82.13 | 0 | 0 | 14.2 | 20.625 | 26.233 | 34.6563 | 0 | 0 | 0 | 0 | 2400 | 610 | 2400 | 181 | 152 | 0 | 146 | 0 | 0 | 0 | 420 | 1675 | 1313.2 | 0.0413 | 0.0604 | 0.001 | 0.007 | 0.0316 | 0.474 | 0.157 | 0.0208 | 0.142 | 0.0137 | 0.0083 | 0.0157 | 0.0574 | 0.155 | 2509/03R1 | 136.9 | 74.6 | 62.3 | 0 | 0 | 0 | 0 | 0 | 0 | 14.2 | 0 | 0 | 37.1 | 0 | 0 | 30.6 | 20.5 | 0 | 0 | 0 | 0 | 0 | 27.1 | 7.4 | 0 | 0 | 0 | 0 | 1647 | 1681 | 1685 | 1675 | 780.5 | 1348.8 | 1408 | 1313.2 | 206.94 | 228.65 | 229.63 | 229.95
2025-09-12 | 37 | Septembre | 2025-09-12 05:48 | 2025-09-12 06:46 | 51437 | 1 | DD13B | 58.05 | 6 | 57 | 126 | 124.3 | 122.602 | 38.25 | 4282 | 231 | 419 | 5.15 | 24.466 | 52.5 | 67.99 | 82.35 | 0 | 0 | 14.8 | 20.875 | 23.45 | 31.5937 | 0 | 0 | 0 | 0 | 2400 | 608 | 2400 | 182 | 151 | 0 | 143 | 0 | 0 | 0 | 393 | 1669 | 1012 | 0.146 | 0.0765 | 0.001 | 0.0043 | 0.0294 | 0.803 | 0.167 | 0.0437 | 0.142 | 0.0123 | 0.008 | 0.0169 | 0.0685 | 0.162 | 2509/03R1 | 136.8 | 77.7 | 59.1 | 0 | 0 | 0 | 0 | 0 | 0 | 13 | 0 | 0 | 38.1 | 0 | 0 | 30.9 | 19.7 | 0 | 0 | 0 | 0 | 0 | 27.4 | 7.7 | 0 | 0 | 0 | 0 | 1633 | 1654 | 1656 | 1669 | 599.5 | 674.5 | 860.3 | 1012 | 195.16 | 192.42 | 209.21 | 214.08
2025-09-11 | 37 | Septembre | 2025-09-12 04:46 | 2025-09-12 05:48 | 51436 | 1 | DD13B | 62.5 | 7 | 60 | 125 | 123.9 | 122.558 | 41.5 | 4354 | 246 | 698 | 5.05 | 24.752 | 54.5 | 71.41 | 78.8 | 0 | 0 | 16.083 | 21.5938 | 25.416 | 32.875 | 0 | 0 | 0 | 0 | 2400 | 609 | 2400 | 183 | 152 | 0 | 148 | 0 | 0 | 0 | 390 | 1662 | 983.1 | 0.0885 | 0.0845 | 0.001 | 0.0047 | 0.0284 | 0.799 | 0.154 | 0.0443 | 0.15 | 0.0136 | 0.0076 | 0.0133 | 0.0834 | 0.154 | 2509/03R1 | 136.8 | 78.4 | 58.4 | 0 | 0 | 0 | 0 | 0 | 0 | 14.6 | 0 | 0 | 38.1 | 0 | 0 | 31.1 | 18.2 | 0 | 0 | 0 | 0 | 0 | 27.3 | 7.5 | 0 | 0 | 0 | 0 | 1615 | 1664 | 1660 | 1662 | 444.3 | 891.2 | 902.8 | 983.1 | 182.91 | 207.46 | 210.58 | 215.75
2025-09-11 | 37 | Septembre | 2025-09-12 03:46 | 2025-09-12 04:46 | 51435 | 1 | DD13B | 60.18 | 2 | 61 | 125 | 123.2 | 122.456 | 41 | 4209 | 236 | 532 | 5 | 25 | 54.969 | 70.73 | 80.44 | 0 | 0 | 15.75 | 21.6875 | 25.25 | 33.25 | 0 | 0 | 0 | 0 | 2400 | 609 | 2400 | 183 | 152 | 0 | 146 | 0 | 0 | 0 | 398 | 1671 | 1028.1 | 0.114 | 0.0773 | 0.001 | 0.0037 | 0.0234 | 0.592 | 0.164 | 0.0291 | 0.15 | 0.0102 | 0.0069 | 0.0132 | 0.0694 | 0.16 | 2509/03R1 | 136.9 | 79.2 | 57.7 | 0 | 0 | 0 | 0 | 0 | 0 | 13.9 | 0 | 0 | 38.3 | 0 | 0 | 29.9 | 20 | 0 | 0 | 0 | 0 | 0 | 27.5 | 7.3 | 0 | 0 | 0 | 0 | 1549 | 1672 | 1667 | 1671 | 16.9 | 884.3 | 850.1 | 1028.1 | -21.85 | 202.54 | 202.36 | 214.15
2025-09-11 | 37 | Septembre | 2025-09-12 02:48 | 2025-09-12 03:46 | 51434 | 1 | DD13B | 57.2 | 5 | 56 | 123 | 120.7 | 122.181 | 38.767 | 3872 | 226 | 498 | 6.017 | 20.443 | 51.625 | 66.19 | 79.9 | 0 | 0 | 15.4 | 21.375 | 23.367 | 30.2187 | 0 | 0 | 0 | 0 | 2400 | 608 | 2400 | 183 | 151 | 0 | 148 | 0 | 0 | 0 | 375 | 1677 | 940.5 | 0.106 | 0.0737 | 0.001 | 0.0041 | 0.026 | 0.911 | 0.155 | 0.0348 | 0.156 | 0.0124 | 0.0064 | 0.0119 | 0.0625 | 0.151 | 2509/03R1 | 125.2 | 76.8 | 48.4 | 0 | 0 | 0 | 0 | 0 | 0 | 12.6 | 0 | 0 | 36.4 | 0 | 0 | 30.8 | 12.2 | 0 | 0 | 0 | 0 | 0 | 26.9 | 6.3 | 0 | 0 | 0 | 0 | 1598 | 1640 | 1672 | 1677 | 376.3 | 519 | 644.7 | 940.5 | 179.93 | 180.76 | 179.34 | 204.35
2025-09-11 | 37 | Septembre | 2025-09-12 01:51 | 2025-09-12 02:48 | 51433 | 1 | DD13B | 57.68 | 6 | 57 | 128 | 126.9 | 122.325 | 39.633 | 3898 | 227 | 612 | 5.183 | 24.695 | 53.375 | 68.49 | 80.8 | 0 | 0 | 15.3 | 21.0313 | 24.333 | 32.3125 | 0 | 0 | 0 | 0 | 2400 | 609 | 2400 | 183 | 152 | 0 | 145 | 0 | 0 | 0 | 413 | 1662 | 1073 | 0.0591 | 0.0504 | 0.001 | 0.0042 | 0.02 | 0.553 | 0.157 | 0.0365 | 0.132 | 0.0129 | 0.0073 | 0.0175 | 0.0464 | 0.159 | 2509/03R1 | 136.2 | 74.6 | 61.6 | 0 | 0 | 0 | 0 | 0 | 0 | 14.4 | 0 | 0 | 38 | 0 | 0 | 30 | 20.3 | 0 | 0 | 0 | 0 | 0 | 27.4 | 6.1 | 0 | 0 | 0 | 0 | 1622 | 1662 |  |  | 618.2 | 1073 |  |  | 203.39 | 222.18
2025-09-11 | 37 | Septembre | 2025-09-12 00:42 | 2025-09-12 01:51 | 51432 | 1 | DD13B | 68.93 | 7 | 60 | 129 | 124.3 | 122.374 | 18.5 | 2135 | 85 | 980 | 5.167 | 24.968 | 17.594 | 28.37 | 57.06 | 0 | 0 | 0 | 0 | 3.316 | 3.125 | 4.3 | 4.531 | 10.883 | 9.4685 | 1000 | 609 | 1000 | 182 | 152 | 0 | 0 | 0 | 0 | 0 | 413 | 1667 | 1066.4 | 0.064 | 0.0896 | 0.001 | 0.0046 | 0.0188 | 0.417 | 0.181 | 0.0487 | 0.0715 | 0.025 | 0.0062 | 0.013 | 0.105 | 0.183 | 2509/03R1 | 34.2 | 34.2 | 0 | 0 | 0 | 0 | 0 | 0 | 0 | 0 | 0 | 0 | 14.6 | 0 | 0 | 14.3 | 5.3 | 0 | 0 | 0 | 0 | 0 | 0 | 0 | 0 | 0 | 0 | 0 | 1530 | 1593 | 1598 | 1667 | 0.8 | 650.5 | 746.1 | 1066.4 | -236.23 | 222.9 | 230.27 | 219.01
2025-09-11 | 37 | Septembre | 2025-09-11 19:15 | 2025-09-12 00:42 | 51431 | 1 | DD13B | 34.46333 | 2 | 61 | 121 | 120.7 | 122.704 | 20.183 | 2191 | 90 | 981 | 6.583 | 18.38 | 18.656 | 29.62 | 55.46 | 0 | 0 | 0.1 | 0.031 | 0 | 0 | 0 | 0 | 10.25 | 9.99995 | 2000 | 610 | 2000 | 183 | 151 | 0 | 0 | 0 | 0 | 0 | 420 | 1659 | 1086.3 | 0.0912 | 0.12 | 0.001 | 0.0072 | 0.0195 | 0.559 | 0.185 | 0.0363 | 0.0564 | 0.015 | 0.0059 | 0.0112 | 0.079 | 0.186 | 2509/03R1 | 34.6 | 34.6 | 0 | 0 | 0 | 0 | 0 | 0 | 0 | 0 | 0 | 0 | 8.3 | 0 | 0 | 10.4 | 15.9 | 0 | 0 | 0 | 0 | 0 | 0 | 0 | 0 | 0 | 0 | 0 | 1601 | 1630 | 1626 | 1659 | 260.5 | 933.7 | 789 | 1086.3 | 151.26 | 229.35 | 219.15 | 224.71
2025-09-11 | 37 | Septembre | 2025-09-11 18:18 | 2025-09-11 19:15 | 51430 | 1 | SAE1006 | 57.47 | 1 | 59 | 131 |  |  | 40.083 | 4057 | 229 | 772 | 3.5 | 37.429 | 52.562 | 68.82 | 78.68 | 0 | 0 | 0.033 | 0 | 0 | 0 | 0 | 0 | 3.617 | 3.5005 | 2400 | 608 | 2400 | 182 | 152 | 0 | 397 | 0 | 0 | 0 | 420 | 1699 | 1095.3 | 0.0817 | 0.0791 | 0.001 | 0.0043 | 0.0252 | 0.269 | 0.173 | 0.0395 | 0.287 | 0.0082 | 0.0093 | 0.0253 | 0.0637 | 0.175 | 2509/03R3 | 125.6 | 79.3 | 46.3 | 0 | 0 | 0 | 0 | 0 | 0 | 14.5 | 0 | 0 | 27.3 | 0 | 0 | 31.7 | 19.1 | 0 | 0 | 0 | 0 | 0 | 26 | 7 | 0 | 0 | 0 | 0 | 1583 | 1669 | 1704 | 1699 | 279.7 | 608.3 | 1165.1 | 1095.3 | 166.26 | 176.7 | 205.42 | 203.6
2025-09-11 | 37 | Septembre | 2025-09-11 17:21 | 2025-09-11 18:18 | 51429 | 1 | SAE1006 | 56.23 | 2 | 61 | 129 |  |  | 41.733 | 4145 | 237 | 576 | 2.9 | 44.483 | 54.969 | 70.72 | 79.03 | 0 | 0 | 0.117 | 0.062 | 0 | 0 | 0 | 0 | 1.217 | 1.31275 | 2400 | 609 | 2400 | 181 | 152 | 0 | 402 | 0 | 0 | 0 | 375 | 1677 | 910.8 | 0.0795 | 0.0608 | 0.001 | 0.0037 | 0.0276 | 0.742 | 0.165 | 0.0356 | 0.283 | 0.0082 | 0.0076 | 0.0213 | 0.0747 | 0.165 | 2509/11R1 | 137.7 | 77.6 | 60.1 | 0 | 0 | 0 | 0 | 0 | 0 | 15.2 | 0 | 0 | 30.7 | 0 | 0 | 0 | 58.2 | 0 | 0 | 0 | 0 | 0 | 26.1 | 7.5 | 0 | 0 | 0 | 0 | 1623 | 1662 | 1677 |  | 649.4 | 779.6 | 910.8 |  | 206.47 | 198.72 | 202
2025-09-11 | 37 | Septembre | 2025-09-11 16:13 | 2025-09-11 17:21 | 51428 | 1 | SAE1006 | 58.63 | 7 | 61 | 128 | 125.2 | 124.557 | 41.533 | 4197 | 235 | 649 | 3.283 | 38.985 | 55.531 | 71.73 | 80.22 | 0 | 0 | 0.117 | 0.062 | 0 | 0 | 0 | 0 | 0 | 0 | 2400 | 609 | 2400 | 182 | 152 | 0 | 398 | 0 | 0 | 0 | 413 | 1673 | 1068 | 0.0633 | 0.0758 | 0.001 | 0.0074 | 0.0309 | 0.372 | 0.17 | 0.03 | 0.298 | 0.0116 | 0.0086 | 0.0167 | 0.0766 | 0.166 | 2509/11R1 | 136 | 80.4 | 55.6 | 0 | 0 | 0 | 0 | 0 | 0 | 15.1 | 0 | 0 | 31 | 0 | 0 | 0 | 55.6 | 0 | 0 | 0 | 0 | 0 | 26.9 | 7.4 | 0 | 0 | 0 | 0 | 1666 | 1669 | 1667 | 1673 | 740.1 | 0 | 866.8 | 1068 | 192.73 | 65535 | 203.79 | 215.86
2025-09-11 | 37 | Septembre | 2025-09-11 14:59 | 2025-09-11 16:13 | 51427 | 1 | SAE1006 | 70.1 | 5 | 56 | 127 | 127.6 | 118.587 | 42.933 | 4077 | 234 | 617 | 3.517 | 36.114 | 55.562 | 71.27 | 77.65 | 0 | 0 | 0.033 | 0 | 0 | 0 | 0 | 0 | 4.667 | 5.3745 | 2400 | 609 | 2400 | 182 | 152 | 0 | 399 | 0 | 0 | 0 | 383 | 1663 | 961.1 | 0.0722 | 0.0572 | 0.001 | 0.0059 | 0.0319 | 0.935 | 0.178 | 0.0279 | 0.287 | 0.0135 | 0.0098 | 0.0187 | 0.0583 | 0.177 | 2509/11R1 | 137.4 | 78.5 | 58.9 | 0 | 0 | 0 | 0 | 0 | 0 | 13.9 | 0 | 0 | 30.5 | 0 | 0 | 0 | 59.2 | 0 | 0 | 0 | 0 | 0 | 26.3 | 7.5 | 0 | 0 | 0 | 0 | 1653 | 1568 | 1619 | 1663 | 195.1 | 0.7 | 716.2 | 961.1 | 101.84 | -266.39 | 215.84 | 213.54
2025-09-11 | 37 | Septembre | 2025-09-11 13:53 | 2025-09-11 14:59 | 51426 | 1 | DD13B | 63.73 | 6 | 59 | 128 | 125.9 | 138.512 | 44.017 | 4421 | 248 | 717 | 3.767 | 33.982 | 55.562 | 72.76 | 75.74 | 0 | 0 | 14.6 | 20.75 | 29.417 | 34.7812 | 0 | 0 | 0 | 0 | 2400 | 609 | 2400 | 182 | 152 | 0 | 146 | 0 | 0 | 0 | 368 | 1653 | 919.4 | 0.0325 | 0.051 | 0.001 | 0.0041 | 0.0286 | 1.26 | 0.182 | 0.0406 | 0.139 | 0.0126 | 0.008 | 0.0159 | 0.0827 | 0.18 | 2509/03R1 | 136.1 | 76 | 60.1 | 0 | 0 | 0 | 0 | 0 | 0 | 14.3 | 0 | 0 | 34 | 0 | 0 | 30.7 | 21.3 | 0 | 0 | 0 | 0 | 0 | 28.4 | 7.4 | 0 | 0 | 0 | 0 | 1653 | 1601 | 1618 | 1653 | 194.8 | 622 | 702.8 | 919.4 | 101.73 | 215.26 | 214.99 | 215.72
2025-09-11 | 37 | Septembre | 2025-09-11 12:51 | 2025-09-11 13:53 | 51425 | 1 | DD13B | 53.11333 | 2 | 62 | 128 | 129 | 118.083 | 40.5 | 4123 | 231 | 657 | 3.633 | 35.229 | 53.562 | 69.56 | 79.35 | 0 | 0 | 14.933 | 20.7188 | 25.567 | 32.7812 | 0 | 0 | 0 | 0 | 2400 | 609 | 2400 | 181 | 152 | 0 | 146 | 0 | 0 | 0 | 383 | 1656 | 200.1 | 0.0406 | 0.0535 | 0.001 | 0.007 | 0.0307 | 0.611 | 0.172 | 0.0428 | 0.134 | 0.0039 | 0.0087 | 0.0302 | 0.0673 | 0.18 | 2509/03R1 | 139.1 | 77.5 | 61.6 | 0 | 0 | 0 | 0 | 0 | 0 | 14 | 0 | 0 | 40.6 | 0 | 0 | 30 | 20 | 0 | 0 | 0 | 0 | 0 | 27.2 | 7.3 | 0 | 0 | 0 | 0 | 1604 | 1644 | 1653 | 1656 | 659.1 | 868.1 | 996.4 | 200.1 | 217.89 | 216.39 | 221.63 | 102.08
2025-09-11 | 37 | Septembre | 2025-09-11 11:45 | 2025-09-11 12:51 | 51424 | 1 | DD13B | 61.01333 | 7 | 61 | 127 | 125.1 | 117.657 | 41.75 | 4164 | 242 | 640 | 3.433 | 36.99 | 53.469 | 69.56 | 76.84 | 0 | 0 | 16.233 | 21.0625 | 25.517 | 32.31255 | 0 | 0 | 0 | 0 | 2400 | 608 | 2400 | 182 | 152 | 0 | 147 | 0 | 0 | 0 | 368 | 1659 | 923.5 | 0.0428 | 0.0644 | 0.001 | 0.0074 | 0.0278 | 0.465 | 0.169 | 0.0298 | 0.145 | 0.0052 | 0.0078 | 0.021 | 0.0674 | 0.169 | 2509/03R1 | 138 | 76.6 | 61.4 | 0 | 0 | 0 | 0 | 0 | 0 | 14.2 | 0 | 0 | 39 | 0 | 0 | 30.2 | 20.1 | 0 | 0 | 0 | 0 | 0 | 26.9 | 7.6 | 0 | 0 | 0 | 0 | 1626 | 1643 | 1659 |  | 651.4 | 779.6 | 923.5 |  | 205.06 | 209.03 | 212.79
2025-09-11 | 37 | Septembre | 2025-09-11 10:44 | 2025-09-11 11:45 | 51423 | 1 | DD13B | 55.5 | 5 | 57 | 126 | 126.1 | 117.12 | 38.7 | 3786 | 224 | 668 | 3.85 | 32.727 | 51.375 | 66.37 | 79.65 | 0 | 0 | 15.417 | 21.1563 | 23.284 | 30.1875 | 0 | 0 | 0 | 0 | 2400 | 608 | 2400 | 181 | 152 | 0 | 146 | 0 | 0 | 0 | 383 | 1681 | 976 | 0.0587 | 0.088 | 0.001 | 0.0089 | 0.0326 | 0.4 | 0.176 | 0.0349 | 0.163 | 0.0093 | 0.0091 | 0.0185 | 0.071 | 0.175 | 2509/03R1 | 125.4 | 72 | 53.4 | 0 | 0 | 0 | 0 | 0 | 0 | 13.7 | 0 | 0 | 29.5 | 0 | 0 | 29.8 | 18.2 | 0 | 0 | 0 | 0 | 0 | 26.9 | 7.3 | 0 | 0 | 0 | 0 | 1653 | 1679 | 1555 | 1681 | 195.9 | 918.9 | 1063.2 | 976 | 102.14 | 201.56 | 279.75 | 204.9
2025-09-11 | 37 | Septembre | 2025-09-11 09:44 | 2025-09-11 10:44 | 51422 | 1 | DD13B | 60.08 | 6 | 58 | 127 | 125.3 | 136.572 | 40.583 | 4111 | 232 | 784 | 3.683 | 34.48 | 54.25 | 70.73 | 80.21 | 0 | 0 | 15.533 | 21.0938 | 25.05 | 33.0937 | 0 | 0 | 0 | 0 | 2400 | 608 | 2400 | 182 | 152 | 0 | 145 | 0 | 0 | 0 | 405 | 1653 | 195.9 | 0.0393 | 0.107 | 0.0015 | 0.0071 | 0.03 | 0.541 | 0.165 | 0.0334 | 0.16 | 0.0074 | 0.0083 | 0.0224 | 0.131 | 0.164 | 2509/03R1 | 136.3 | 74.6 | 61.7 | 0 | 0 | 0 | 0 | 0 | 0 | 13.7 | 0 | 0 | 39.5 | 0 | 0 | 30.6 | 19.4 | 0 | 0 | 0 | 0 | 0 | 26 | 7.1 | 0 | 0 | 0 | 0 | 1642 | 1673 | 1680 | 1653 | 570.5 | 897.5 | 1044.1 | 195.9 | 186.63 | 203.09 | 210.4 | 102.14
2025-09-11 | 37 | Septembre | 2025-09-11 08:47 | 2025-09-11 09:44 | 51421 | 1 | DD13B | 56.43 | 2 | 61 | 127 | 126 | 116.755 | 38.1 | 3871 | 221 | 715 | 3.583 | 35.442 | 51.656 | 67.09 | 81.35 | 0 | 0 | 15.15 | 21.2813 | 22.95 | 30.375 | 0 | 0 | 0 | 0 | 2400 | 607 | 2400 | 182 | 151 | 0 | 143 | 0 | 0 | 0 | 413 | 1674 | 1070.6 | 0.0486 | 0.0598 | 0.001 | 0.0055 | 0.0261 | 0.539 | 0.15 | 0.0322 | 0.147 | 0.0107 | 0.0094 | 0.0279 | 0.069 | 0.15 | 2509/03R1 | 126.5 | 76.3 | 50.2 | 0 | 0 | 0 | 0 | 0 | 0 | 13.8 | 0 | 0 | 30.5 | 0 | 0 | 30.8 | 17.8 | 0 | 0 | 0 | 0 | 0 | 26 | 7.6 | 0 | 0 | 0 | 0 | 1666 | 1687 | 1676 | 1674 | 801.2 | 1408.7 | 1303.5 | 1070.6 | 198.55 | 228.58 | 228.86 | 215.49
2025-09-11 | 37 | Septembre | 2025-09-11 07:50 | 2025-09-11 08:47 | 51420 | 1 | DD13B | 57.68 | 7 | 60 | 127 | 124.9 | 117.11 | 39.25 | 4069 | 233 | 787 | 3.483 | 36.459 | 52.219 | 68.59 | 79.82 | 0 | 0 | 15.267 | 20.7188 | 23.984 | 31.4375 | 0 | 0 | 0 | 0 | 2400 | 608 | 2400 | 183 | 151 | 0 | 142 | 0 | 0 | 0 | 398 | 1659 | 1013.5 | 0.0757 | 0.0636 | 0.001 | 0.0045 | 0.0289 | 0.557 | 0.17 | 0.0372 | 0.145 | 0.0089 | 0.0086 | 0.02 | 0.0939 | 0.163 | 2509/03R1 | 136.2 | 74.3 | 61.9 | 0 | 0 | 0 | 0 | 0 | 0 | 14 | 0 | 0 | 37.6 | 0 | 0 | 30.1 | 20 | 0 | 0 | 0 | 0 | 0 | 27.1 | 7.4 | 0 | 0 | 0 | 0 | 1662 | 1647 | 1680 | 1659 | 720.3 | 701.5 | 1260.3 | 1013.5 | 192.9 | 199.1 | 224.21 | 219.62
2025-09-11 | 37 | Septembre | 2025-09-11 06:52 | 2025-09-11 07:50 | 51419 | 1 | DD13B | 57.47 | 5 | 56 | 127 | 126.9 | 116.833 | 40.283 | 3991 | 231 | 770 | 4 | 31.75 | 53.344 | 69.41 | 79.45 | 0 | 0 | 15.3 | 21.25 | 24.983 | 32.0625 | 0 | 0 | 0 | 0 | 2400 | 608 | 2400 | 184 | 152 | 0 | 147 | 0 | 0 | 0 | 420 | 1685 | 1092.2 | 0.062 | 0.0659 | 0.001 | 0.0053 | 0.0282 | 0.829 | 0.153 | 0.034 | 0.154 | 0.0127 | 0.0081 | 0.0123 | 0.0823 | 0.156 | 2509/03R1 | 136.7 | 76.4 | 60.3 | 0 | 0 | 0 | 0 | 0 | 0 | 15 | 0 | 0 | 37.4 | 0 | 0 | 29.9 | 19.8 | 0 | 0 | 0 | 0 | 0 | 27 | 7.6 | 0 | 0 | 0 | 0 | 1628 | 1648 | 1681 | 1685 | 659 | 657.9 | 976 | 1092.2 | 204.83 | 193.85 | 204.9 | 210.99
2025-09-11 | 37 | Septembre | 2025-09-11 05:52 | 2025-09-11 06:52 | 51418 | 1 | DD13B | 60.52 | 6 | 58 | 126 | 124.5 | 136.538 | 41.583 | 3904 | 232 | 811 | 3.65 | 34.521 | 54.219 | 70.19 | 78.23 | 0 | 0 | 15.716 | 20.9688 | 25.866 | 33.1875 | 0 | 0 | 0 | 0 | 2400 | 608 | 2400 | 181 | 151 | 0 | 146 | 0 | 0 | 0 | 420 | 1652 | 193.3 | 0.056 | 0.0624 | 0.001 | 0.0052 | 0.0279 | 0.584 | 0.159 | 0.0329 | 0.155 | 0.012 | 0.0089 | 0.0156 | 0.0955 | 0.16 | 2509/03R1 | 135.9 | 75.7 | 60.2 | 0 | 0 | 0 | 0 | 0 | 0 | 14.1 | 0 | 0 | 37.3 | 0 | 0 | 30.5 | 19.9 | 0 | 0 | 0 | 0 | 0 | 26.8 | 7.3 | 0 | 0 | 0 | 0 | 1653 | 1690 | 1694 | 1652 | 194.8 | 1112.6 | 1119.8 | 193.3 | 101.73 | 209.63 | 207.94 | 101.7
2025-09-10 | 37 | Septembre | 2025-09-11 04:57 | 2025-09-11 05:52 | 51417 | 1 | DD13B | 54.48 | 6 | 61 | 127 | 126.3 | 116.886 | 40.333 | 4178 | 230 | 783 | 3.7 | 34.324 | 54.688 | 71.36 | 81.35 | 0 | 0 | 14.85 | 20.6563 | 25.483 | 34 | 0 | 0 | 0 | 0 | 2400 | 608 | 2400 | 184 | 152 | 0 | 144 | 0 | 0 | 0 | 400 | 1671 | 1032.4 | 0.0794 | 0.0543 | 0.001 | 0.0037 | 0.0267 | 0.999 | 0.155 | 0.0324 | 0.149 | 0.0139 | 0.009 | 0.0127 | 0.0699 | 0.153 | 2509/03R1 | 136.2 | 73.9 | 62.3 | 0 | 0 | 0 | 0 | 0 | 0 | 14.2 | 0 | 0 | 38.3 | 0 | 0 | 30.1 | 19.8 | 0 | 0 | 0 | 0 | 0 | 27.1 | 6.7 | 0 | 0 | 0 | 0 | 1606 | 1633 | 1661 | 1671 | 411.8 | 566.5 | 644.8 | 1032.4 | 182.22 | 191 | 185.31 | 214.46
2025-09-10 | 37 | Septembre | 2025-09-11 04:01 | 2025-09-11 04:57 | 51416 | 1 | DD13B | 56.6 | 2 | 61 | 124 | 122.2 | 117.11 | 40.117 | 4216 | 231 | 727 | 4.067 | 30.492 | 53.969 | 70.53 | 80.72 | 0 | 0 | 15.15 | 21 | 24.966 | 32.9336 | 0 | 0 | 0 | 0 | 2400 | 608 | 2400 | 182 | 152 | 0 | 149 | 0 | 0 | 0 | 420 | 1675 | 1173.1 | 0.0829 | 0.0635 | 0.001 | 0.0038 | 0.0275 | 0.437 | 0.166 | 0.0307 | 0.156 | 0.0132 | 0.0081 | 0.0153 | 0.0843 | 0.154 | 2509/03R1 | 135.7 | 77.4 | 58.3 | 0 | 0 | 0 | 0 | 0 | 0 | 14.2 | 0 | 0 | 37.1 | 0 | 0 | 30.1 | 20.1 | 0 | 0 | 0 | 0 | 0 | 27 | 7.2 | 0 | 0 | 0 | 0 | 1636 | 1666 | 1666 | 1675 | 583.2 | 784.6 | 932.2 | 1173.1 | 191.51 | 197.01 | 209.67 | 221.66
2025-09-10 | 37 | Septembre | 2025-09-11 03:03 | 2025-09-11 04:01 | 51415 | 1 | DD13B | 57.95 | 7 | 56 | 124 | 124.1 | 117.643 | 40.233 | 4034 | 230 | 790 | 3.85 | 32.208 | 53.469 | 69.74 | 79.74 | 0 | 0 | 15.017 | 20.5625 | 25.216 | 32.9063 | 0 | 0 | 0 | 0 | 2400 | 607 | 2400 | 183 | 151 | 0 | 150 | 0 | 0 | 0 | 430 | 1683 | 1175.5 | 0.0597 | 0.0833 | 0.001 | 0.0073 | 0.031 | 0.759 | 0.152 | 0.0375 | 0.169 | 0.0142 | 0.0089 | 0.0163 | 0.101 | 0.153 | 2509/03R1 | 135.3 | 79.7 | 55.6 | 0 | 0 | 0 | 0 | 0 | 0 | 13.9 | 0 | 0 | 37.1 | 0 | 0 | 29.7 | 20 | 0 | 0 | 0 | 0 | 0 | 27.1 | 7.5 | 0 | 0 | 0 | 0 | 1518 | 1660 | 1660 | 1683 | 45.2 | 637.1 | 646.9 | 1175.5 | 67.35 | 184.98 | 186.1 | 217.47
2025-09-10 | 37 | Septembre | 2025-09-11 02:03 | 2025-09-11 03:03 | 51414 | 1 | DD13B | 59.28 | 5 | 58 | 123 | 122 | 117.488 | 42.45 | 4236 | 235 | 803 | 3.917 | 31.404 | 55.969 | 72.92 | 79.11 | 0 | 0 | 15.2 | 21.0313 | 27.25 | 34.87505 | 0 | 0 | 0 | 0 | 2400 | 608 | 2400 | 183 | 152 | 0 | 153 | 0 | 0 | 0 | 410 | 1663 | 981.4 | 0.0877 | 0.0705 | 0.001 | 0.0041 | 0.0379 | 0.603 | 0.166 | 0.0388 | 0.161 | 0.0116 | 0.0086 | 0.0191 | 0.073 | 0.151 | 2509/03R1 | 137.2 | 77.5 | 59.7 | 0 | 0 | 0 | 0 | 0 | 0 | 13.7 | 0 | 0 | 38.3 | 0 | 0 | 30.4 | 21.6 | 0 | 0 | 0 | 0 | 0 | 26.4 | 6.8 | 0 | 0 | 0 | 0 | 1551 | 1653 | 1660 | 1663 | 374 | 712.4 | 937.3 | 981.4 | 205.03 | 196.98 | 213.33 | 215.08
2025-09-10 | 37 | Septembre | 2025-09-11 01:02 | 2025-09-11 02:03 | 51413 | 1 | DD13B | 61.85 | 6 | 60 | 124 | 124.1 | 117.488 | 42.15 | 4093 | 230 | 942 | 4.983 | 24.883 | 55.156 | 72.23 | 78.51 | 0 | 0 | 15.033 | 20.75 | 27.117 | 34.4063 | 0 | 0 | 0 | 0 | 2400 | 608 | 2400 | 182 | 152 | 0 | 147 | 0 | 0 | 0 | 420 | 1652 | 193.6 | 0.0765 | 0.0652 | 0.001 | 0.0036 | 0.0282 | 0.586 | 0.147 | 0.0313 | 0.161 | 0.013 | 0.0096 | 0.0143 | 0.104 | 0.143 | 2509/03R1 | 136.6 | 76.9 | 59.7 | 0 | 0 | 0 | 0 | 0 | 0 | 13.9 | 0 | 0 | 39.3 | 0 | 0 | 29.8 | 19.7 | 0 | 0 | 0 | 0 | 0 | 26.5 | 7.4 | 0 | 0 | 0 | 0 | 1564 | 1680 | 1652 | 1652 | 428.8 | 1093.2 | 193.3 | 193.6 | 208.02 | 213.77 | 101.7 | 101.82
2025-09-10 | 37 | Septembre | 2025-09-10 19:35 | 2025-09-11 01:02 | 51412 | 1 | DD13B | 59.93333 | 2 | 59 | 125 | 122.4 | 118.091 | 46.15 | 4622 | 248 | 1220 | 3.683 | 33.937 | 59.375 | 79.25 | 77.19 | 0 | 0 | 16.567 | 22.1563 | 29.584 | 37.1562 | 0 | 0 | 0 | 0 | 2400 | 609 | 2400 | 182 | 152 | 0 | 150 | 0 | 0 | 0 | 400 | 1660 | 1164 | [7 empty] | 0.0313 | 0.159 | 0.0129 | 0.0086 | 0.0129 | 0.0911 | 0.148 | 2509/03R1 | 137.2 | 76.7 | 60.5 | 0 | 0 | 0 | 0 | 0 | 0 | 13.6 | 0 | 0 | 44 | 0 | 0 | 30.8 | 22.1 | 0 | 0 | 0 | 0 | 0 | 26.7 | 0 | 0 | 0 | 0 | 0 | 1654 | 1583 | 1653 | 1660 | 197.4 | 576.7 | 844.8 | 1164 | 102.16 | 219.49 | 209.5 | 229.24
2025-09-10 | 37 | Septembre | 2025-09-10 18:38 | 2025-09-10 19:35 | 51411 | 1 | SAE1006 | 57.78 | 7 | 61 | 130 | 127.6 | 108.669 | 39.017 | 3986 | 229 | 720 | 4.033 | 32.231 | 50.902 | 66.74 | 78.28 | 0 | 0 | 0.067 | 0.027 | 0 | 0 | 0 | 0 | 5.35 | 5.65634 | 2400 | 608 | 2400 | 181 | 151 | 0 | 399 | 0 | 0 | 0 | 300 | 1682 | 1013 | 0.0682 | 0.0922 | 0.001 | 0.0066 | 0.0318 | 0.718 | 0.162 | 0.0501 | 0.3 | 0.0107 | 0.011 | 0.0212 | 0.0342 | 0.163 | 2509/03R3 | 124.9 | 75.9 | 49 | 0 | 0 | 0 | 0 | 0 | 0 | 11.4 | 0 | 0 | 40.7 | 0 | 0 | 30.6 | 18 | 0 | 0 | 0 | 0 | 0 | 24.2 | 0 | 0 | 0 | 0 | 0 | 1571 | 1660 | 1672 | 1682 | 216.9 | 563.9 | 760.9 | 1013 | 154.06 | 176.01 | 191.51 | 207.09
2025-09-10 | 37 | Septembre | 2025-09-10 17:40 | 2025-09-10 18:38 | 51410 | 1 | SAE1006 | 58 | 5 | 59 | 129 | 130.2 | 142.874 | 40.85 | 3929 | 227 | 743 | 3.733 | 34.554 | 54.129 | 69.88 | 79.5 | 0 | 0 | 0.1 | 0.062 | 0 | 0 | 0 | 0 | 0 | 0 | 2400 | 607 | 2400 | 183 | 152 | 0 | 404 | 0 | 0 | 0 | 350 | 1678 | 1179.7 | 0.0853 | 0.0807 | 0.001 | 0.003 | 0.0232 | 0.669 | 0.156 | 0.0424 | 0.319 | 0.0157 | 0.0074 | 0.0104 | 0.104 | 0.153 | 2509/03R3 | 136.4 | 76.3 | 60.1 | 0 | 0 | 0 | 0 | 0 | 0 | 14.2 | 0 | 0 | 34.4 | 0 | 0 | 34.7 | 20 | 0 | 0 | 0 | 0 | 0 | 27.1 | 6 | 0 | 0 | 0 | 0 | 1620 | 1669 | 1667 | 1678 | 512.3 | 861.2 | 853.7 | 1179.7 | 190.67 | 202.23 | 202.67 | 220.45
2025-09-10 | 37 | Septembre | 2025-09-10 16:22 | 2025-09-10 17:40 | 51409 | 1 | SAE1006 | 72.1 | 6 | 60 | 126 | 126.2 | 119.427 | 42.017 | 3762 | 228 | 896 | 3.9 | 32.308 | 53.125 | 69.01 | 75.86 | 0 | 0 | 0.117 | 0.062 | 0 | 0 | 0 | 0 | 23.767 | 29.21875 | 2400 | 607 | 2400 | 182 | 152 | 0 | 401 | 0 | 0 | 0 | 256 | 1667 | 1018.5 | 0.066 | 0.0709 | 0.001 | 0.0045 | 0.0283 | 0.473 | 0.154 | 0.0447 | 0.31 | 0.0129 | 0.0072 | 0.0145 | 0.114 | 0.152 | 2509/03R3 | 125.8 | 76.8 | 49 | 0 | 0 | 0 | 0 | 0 | 0 | 11.9 | 0 | 0 | 27.8 | 0 | 0 | 34 | 17.6 | 0 | 0 | 0 | 0 | 0 | 26.9 | 7.6 | 0 | 0 | 0 | 0 | 1654 | 1647 | 1651 | 1667 | 196.8 | 46.6 | 192.7 | 1018.5 | 101.94 | -0.11 | 102.01 | 215.63
2025-09-10 | 37 | Septembre | 2025-09-10 15:14 | 2025-09-10 16:22 | 51408 | 1 | SAE1006 | 68.47 | 2 | 62 | 127 | 128.8 | 119.814 | 43.6 | 4202 | 238 | 1013 | 3.683 | 34.48 | 56.062 | 73.78 | 77.15 | 0 | 0 | 0.133 | 0.094 | 0 | 0 | 0 | 0 | 6.233 | 6.0005 | 2400 | 608 | 2400 | 182 | 152 | 0 | 406 | 0 | 0 | 0 | 435 | 1665 | 1173 | 0.0842 | 0.0596 | 0.001 | 0.004 | 0.0292 | 0.68 | 0.143 | 0.0485 | 0.28 | 0.0067 | 0.0088 | 0.0297 | 0.0795 | 0.137 | 2509/03R3 | 136.9 | 77.8 | 59.1 | 0 | 0 | 0 | 0 | 0 | 0 | 15.2 | 0 | 0 | 33.8 | 0 | 0 | 33.7 | 19.7 | 0 | 0 | 0 | 0 | 0 | 26.8 | 7.7 | 0 | 0 | 0 | 0 | 1594 | 1676 | 1665 | 1665 | 1114.5 | 1274.8 | 1212.8 | 1173 | 261.96 | 227.23 | 229.54 | 227.09
2025-09-10 | 37 | Septembre | 2025-09-10 14:06 | 2025-09-10 15:14 | 51407 | 1 | DD13C | 67.45 | 7 | 62 | 125 | 125.9 | 109.301 | 40.833 | 3696 | 221 | 805 | 3.967 | 31.513 | 54.938 | 70.22 | 80.73 | 0 | 0 | 16.967 | 23.125 | 23.866 | 31.75 | 0 | 0 | 0 | 0 | 2400 | 607 | 2400 | 181 | 151 | 0 | 157 | 0 | 0 | 0 | 435 | 1673 | 1143.4 | 0.0493 | 0.0408 | 0.001 | 0.0048 | 0.0263 | 0.516 | 0.102 | 0.034 | 0.134 | 0.0135 | 0.0071 | 0.0138 | 0.0715 | 0.105 | 2509/03R3 | 136.5 | 76.4 | 60.1 | 0 | 0 | 0 | 0 | 0 | 0 | 14.5 | 0 | 0 | 30.1 | 0 | 0 | 34.4 | 22.8 | 0 | 0 | 0 | 0 | 0 | 28.3 | 6.4 | 0 | 0 | 0 | 0 | 1653 | 1692 | 1679 | 1673 | 195.1 | 1517.9 | 1238.2 | 1143.4 | 101.84 | 231.35 | 223.46 | 220.87
2025-09-10 | 37 | Septembre | 2025-09-10 13:04 | 2025-09-10 14:06 | 51406 | 1 | DD14A | 62.13 | 5 | 58 | 126 | 126.3 | 114.879 | 41.033 | 4139 | 236 | 1100 | 3.917 | 32.17 | 54.25 | 72.13 | 79.33 | 0 | 0 | 15.7 | 21.3125 | 25.334 | 32.9062 | 0 | 0 | 0 | 0 | 2400 | 608 | 2400 | 182 | 0 | 0 | 0 | 0 | 0 | 1200 | 495 | 1646 | 1303.3 | 0.0507 | 0.0421 | 0.001 | 0.0049 | 0.0191 | 0.79 | 0.019 | 0.0281 | 0.0342 | 0.0037 | 0.0062 | 0.0146 | 0.0641 | 0.0207 | 2509/04R1 | 125.8 | 81.5 | 44.3 | 0 | 0 | 29.4 | 0 | 69.2 | 0 | 0 | 0 | 0 | 0 | 0 | 0 | 0 | 0 | 0 | 0 | 0 | 0 | 0 | 27.2 | 0 | 0 | 0 | 0 | 0 | 1660 | 1656 | 1648 | 1646 | 1051.8 | 1246 | 1196.9 | 1303.3 | 221.8 | 236.42 | 237.81 | 245.16
2025-09-10 | 37 | Septembre | 2025-09-10 11:30 | 2025-09-10 13:04 | 51405 | 1 | DD14A | 93.82 | 6 | 60 | 126 | 126 | 134.189 | 47.617 | 4542 | 250 | 1554 | 3.75 | 33.6 | 60.906 | 81.92 | 76.75 | 0 | 0 | 17.35 | 24 | 30.267 | 36.78125 | 0 | 0 | 0 | 0 | 3000 | 608 | 2870 | 183 | 0 | 0 | 0 | 0 | 0 | 1400 | 495 | 1658 | 1360.8 | 0.0304 | 0.033 | 0.001 | 0.0058 | 0.0161 | 0.477 | 0.0167 | 0.0276 | 0.0356 | 0.0093 | 0.0062 | 0.0122 | 0.13 | 0.0203 | 2509/04R1 | 140.8 | 79.4 | 61.4 | 0 | 0 | 29.2 | 0 | 82 | 0 | 0 | 0 | 0 | 0 | 0 | 0 | 0 | 0 | 0 | 0 | 0 | 0 | 0 | 29.6 | 0 | 0 | 0 | 0 | 0 | 1653 | 1609 | 1610 | 1658 | 195.9 | 1011.9 | 915 | 1360.8 | 102.14 | 246.69 | 238.74 | 241.8
2025-09-10 | 37 | Septembre | 2025-09-10 10:17 | 2025-09-10 11:30 | 51404 | 1 | DD14A | 66.4 | 2 | 62 | 127 | 126.7 | 115.506 | 48.983 | 4795 | 255 | 1586 | 3.633 | 34.954 | 63.656 | 85.58 | 77.97 | 0 | 0 | 17.7 | 23.9688 | 31.284 | 39.62505 | 0 | 0 | 0 | 0 | 2400 | 607 | 2400 | 181 | 0 | 0 | 0 | 0 | 0 | 1200 | 495 | 1695 | 1898.5 | 0.0188 | 0.0255 | 0.001 | 0.0091 | 0.0189 | 0.437 | 0.0181 | 0.0194 | 0.0285 | 0.0049 | 0.0075 | 0.0166 | 0.0301 | 0.0214 | 2509/04R1 | 140.9 | 84.2 | 56.7 | 0 | 0 | 29.2 | 0 | 82.7 | 0 | 0 | 0 | 0 | 0 | 0 | 0 | 0 | 0 | 0 | 0 | 0 | 0 | 0 | 29 | 0 | 0 | 0 | 0 | 0 | 1568 | 1622 | 1695 |  | 0.9 | 986.4 | 1898.5 |  | -247.9 | 237.74 | 246.14
2025-09-10 | 37 | Septembre | 2025-09-10 09:08 | 2025-09-10 10:17 | 51403 | 1 | DD14A | 69.08 | 7 | 62 | 127 | 127.8 | 134.486 | 48.117 | 4693 | 254 | 1395 | 4.1 | 30.976 | 62.969 | 83.8 | 78.52 | 0 | 0 | 17.7 | 24.125 | 30.417 | 38.8125 | 0 | 0 | 0 | 0 | 2400 | 608 | 2400 | 182 | 0 | 0 | 0 | 0 | 0 | 1200 | 495 | 1654 | 1397.1 | 0.023 | 0.0272 | 0.001 | 0.0092 | 0.0183 | 0.388 | 0.0198 | 0.0284 | 0.0303 | 0.0117 | 0.0091 | 0.0118 | 0.0731 | 0.0232 | 2509/04R1 | 140.7 | 81 | 59.7 | 0 | 0 | 29.1 | 0 | 81.6 | 0 | 0 | 0 | 0 | 0 | 0 | 0 | 0 | 0 | 0 | 0 | 0 | 0 | 0 | 30 | 0 | 0 | 0 | 0 | 0 | 1574 | 1658 | 1657 | 1654 | 681 | 1535.4 | 1108.5 | 1397.1 | 236.61 | 250.67 | 227.28 | 245.91
2025-09-10 | 37 | Septembre | 2025-09-10 08:01 | 2025-09-10 09:08 | 51402 | 1 | DD14A | 67.17 | 5 | 58 | 126 | 126 | 114.922 | 45.867 | 4465 | 248 | 1717 | 4 | 31.5 | 60.062 | 81.51 | 78.57 | 0 | 0 | 15.433 | 20.875 | 30.433 | 39.1562 | 0 | 0 | 0 | 0 | 2400 | 608 | 2400 | 183 | 0 | 0 | 0 | 0 | 0 | 200 | 495 | 1656 | 1318.9 | 0.0359 | 0.02 | 0.001 | 0.0078 | 0.0151 | 0.718 | 0.0216 | 0.0297 | 0.0213 | 0.0084 | 0.0071 | 0.0094 | 0.112 | 0.0243 | 2509/04R1 | 140.7 | 80.9 | 59.8 | 0 | 0 | 29.5 | 0 | 81 | 0 | 0 | 0 | 0 | 0 | 0 | 0 | 0 | 0 | 0 | 0 | 0 | 0 | 0 | 30.2 | 0 | 0 | 0 | 0 | 0 | 1591 | 1600 | 1656 |  | 800.5 | 27.6 | 1318.9 |  | 239.25 | -13.27 | 240.59
2025-09-10 | 37 | Septembre | 2025-09-10 06:44 | 2025-09-10 08:01 | 51401 | 1 | DD14A | 77.35 | 6 | 60 | 126 | 126.8 | 134.516 | 46 | 4651 | 251 | 1402 | 4.133 | 30.484 | 60.156 | 80.88 | 78.46 | 0 | 0 | 16.417 | 22.375 | 29.583 | 37.71875 | 0 | 0 | 0 | 0 | 2400 | 608 | 2400 | 183 | 0 | 0 | 0 | 0 | 0 | 200 | 495 | 1660 | 1244.2 | 0.0397 | 0.0256 | 0.001 | 0.0069 | 0.0145 | 0.424 | 0.0224 | 0.0183 | 0.0274 | 0.0122 | 0.0069 | 0.0106 | 0.0975 | 0.0248 | 2509/04R1 | 140.6 | 78.6 | 62 | 0 | 0 | 29.9 | 0 | 80.6 | 0 | 0 | 0 | 0 | 0 | 0 | 0 | 0 | 0 | 0 | 0 | 0 | 0 | 0 | 30.1 | 0 | 0 | 0 | 0 | 0 | 1603 | 1619 | 1669 | 1660 | 266.8 | 1169.5 | 1592.6 | 1244.2 | 151.93 | 251.89 | 247.37 | 234.14
2025-09-10 | 37 | Septembre | 2025-09-10 05:31 | 2025-09-10 06:44 | 51400 | 1 | DD14A | 72.65 | 2 | 61 | 125 | 123.7 | 114.961 | 45.45 | 4449 | 243 | 1525 | 4.05 | 30.864 | 59.906 | 80.49 | 79.08 | 0 | 0 | 14.9 | 20.7539 | 30.55 | 39.09365 | 0 | 0 | 0 | 0 | 2400 | 608 | 2400 | 184 | 0 | 0 | 0 | 0 | 0 | 200 | 495 | 1634 | 1346.4 | 0.0292 | 0.0255 | 0.001 | 0.0054 | 0.0146 | 0.356 | 0.0234 | 0.0289 | 0.0267 | 0.0091 | 0.0072 | 0.0102 | 0.107 | 0.0269 | 2509/04R1 | 139.9 | 79.7 | 60.2 | 0 | 0 | 29.8 | 0 | 81.5 | 0 | 0 | 0 | 0 | 0 | 0 | 0 | 0 | 0 | 0 | 0 | 0 | 0 | 0 | 28.6 | 0 | 0 | 0 | 0 | 0 | 1654 | 1626 | 1638 | 1634 | 197.4 | 1116.9 | 0 | 1346.4 | 102.16 | 244.69 | 65535 | 254.07
2025-09-09 | 37 | Septembre | 2025-09-10 04:30 | 2025-09-10 05:31 | 51399 | 1 | DD14A | 60.72 | 7 | 61 | 123 | 121.5 | 114.548 | 44.817 | 4385 | 235 | 1233 | 4.733 | 25.986 | 57.656 | 76.82 | 77.19 | 0 | 0 | 14.467 | 19.5313 | 30.35 | 38.09375 | 0 | 0 | 0 | 0 | 2400 | 608 | 2400 | 183 | 0 | 0 | 0 | 0 | 0 | 300 | 400 | 1669 | 1301.7 | 0.0518 | 0.0338 | 0.001 | 0.0028 | 0.0144 | 0.705 | 0.0268 | 0.0297 | 0.0308 | 0.0129 | 0.0062 | 0.0075 | 0.1 | 0.0297 | 2509/04R1 | 140.2 | 79.4 | 60.8 | 0 | 0 | 29.9 | 0 | 81.2 | 0 | 0 | 0 | 0 | 0 | 0 | 0 | 0 | 0 | 0 | 0 | 0 | 0 | 0 | 29.1 | 0 | 0 | 0 | 0 | 0 | 1570 | 1611 | 1642 | 1669 | 715.9 | 811.6 | 1105.3 | 1301.7 | 242.47 | 229.38 | 235.22 | 232.56
2025-09-09 | 37 | Septembre | 2025-09-10 03:08 | 2025-09-10 04:30 | 51398 | 1 | DD14A | 82.58 | 5 | 59 | 121 | 121.9 | 114.16 | 47.917 | 4761 | 254 | 1526 | 3.25 | 37.231 | 60.094 | 81.66 | 75.25 | 0 | 0 | 14.8 | 20.3477 | 33.117 | 39.6875 | 0 | 0 | 0 | 0 | 2400 | 606 | 2400 | 182 | 0 | 0 | 0 | 0 | 0 | 400 | 420 | 1653 | 195.1 | 0.0494 | 0.0355 | 0.001 | 0.0026 | 0.0136 | 0.534 | 0.0408 | 0.027 | 0.036 | 0.008 | 0.005 | 0.0124 | 0.108 | 0.0431 | 2509/04R1 | 139.7 | 80.4 | 59.3 | 0 | 0 | 27.5 | 0 | 83.9 | 0 | 0 | 0 | 0 | 0 | 0 | 0 | 0 | 0 | 0 | 0 | 0 | 0 | 0 | 28.3 | 0 | 0 | 0 | 0 | 0 | 1572 | 1661 | 1651 | 1653 | 683.1 | 1280.5 | 192.1 | 195.1 | 237.93 | 235.7 | 101.79 | 101.84
2025-09-09 | 37 | Septembre | 2025-09-10 02:02 | 2025-09-10 03:08 | 51397 | 1 | DD13C | 65.9 | 6 | 60 | 123 | 122.8 | 133.884 | 40.9 | 3594 | 240 | 1009 | 4.033 | 30.496 | 51.156 | 67.05 | 75.05 | 0 | 0 | 18.05 | 22.21875 | 22.85 | 28.8438 | 0 | 0 | 0 | 0 | 2400 | 607 | 2300 | 183 | 152 | 0 | 156 | 0 | 0 | 800 | 400 | 1667 | 1165.6 | 0.0374 | 0.0642 | 0.001 | 0.0046 | 0.0147 | 0.427 | 0.066 | 0.0294 | 0.161 | 0.0123 | 0.005 | 0.0111 | 0.0941 | 0.0707 | 2412/13R1 | 140.4 | 79.2 | 61.2 | 0 | 0 | 0 | 0 | 140.4 | 0 | 0 | 0 | 0 | 0 | 0 | 0 | 0 | 0 | 0 | 0 | 0 | 0 | 0 | 0 | 0 | 0 | 0 | 0 | 0 | 1615 | 1671 | 1688 | 1667 | 913.8 | 1226.9 | 1400.3 | 1165.6 | 235.93 | 227.13 | 227.6 | 225.54
2025-09-09 | 37 | Septembre | 2025-09-10 01:01 | 2025-09-10 02:02 | 51396 | 1 | DD13C | 61.17 | 2 | 61 | 123 | 121 | 114.678 | 44.433 | 4041 | 227 | 634 | 5.467 | 22.5 | 54.219 | 69.86 | 73.21 | 0 | 0 | 14.65 | 20.0625 | 29.794 | 16.1252 | 0 | 0 | 0 | 0 | 2400 | 608 | 2400 | 183 | 151 | 0 | 160 | 0 | 0 | 0 | 375 | 1665 | 961.6 | 0.0806 | 0.0637 | 0.001 | 0.0034 | 0.02 | 1.52 | 0.145 | 0.0407 | 0.161 | 0.0146 | 0.0066 | 0.0128 | 0.0709 | 0.15 | 2509/03R3 | 136.7 | 78.9 | 57.8 | 0 | 0 | 0 | 0 | 0 | 0 | 13.8 | 0 | 0 | 34.1 | 0 | 0 | 33.7 | 21.9 | 0 | 0 | 0 | 0 | 0 | 26 | 7.2 | 0 | 0 | 0 | 0 | 1565 | 1654 | 1654 | 1665 | 340 | 197.7 | 197.4 | 961.6 | 190.4 | 102.27 | 102.16 | 212.5
2025-09-09 | 37 | Septembre | 2025-09-09 19:24 | 2025-09-10 01:01 | 51395 | 1 | DD13C | 59.88 | 7 | 61 | 122 | 122 | 114.876 | 46.633 | 4754 | 247 | 927 | 5.45 | 22.385 | 60.562 | 79.62 | 77.92 | 0 | 0 | 0.017 | 0.031 | 0 | 0 | 0 | 0 | 8.933 | 10.6245 | 2400 | 607 | 2400 | 181 | 152 | 0 | 159 | 0 | 0 | 0 | 398 | 1673 | 1003.2 | [7 empty] | 0.0404 | 0.16 | 0.0121 | 0.0089 | 0.0154 | 0.0847 | 0.141 | 2509/03R3 | 137.2 | 78.2 | 59 | 0 | 0 | 0 | 0 | 0 | 0 | 14.3 | 0 | 0 | 41 | 0 | 0 | 33.9 | 21.1 | 0 | 0 | 0 | 0 | 0 | 26.9 | 0 | 0 | 0 | 0 | 0 | 1603 | 1670 | 1665 | 1673 | 267.5 | 879 | 843.8 | 1003.2 | 152.12 | 203.19 | 202.9 | 211.26
2025-09-09 | 37 | Septembre | 2025-09-09 17:55 | 2025-09-09 19:24 | 51394 | 1 | SAE1006 | 59.62 | 2 | 60 | 126 | 126.7 | 123.953 | 42.167 | 4035 | 235 | 839 | 2.65 | 47.547 | 54.938 | 71.43 | 78.17 | 0 | 0 | 0.033 | 0 | 0 | 0 | 0 | 0 | 4.917 | 4.7495 | 2400 | 607 | 2400 | 182 | 151 | 0 | 398 | 0 | 0 | 0 | 400 | 1655 | 1067.1 | 0.0818 | 0.0637 | 0.001 | 0.0045 | 0.0295 | 0.623 | 0.147 | 0.0388 | 0.304 | 0.0125 | 0.0093 | 0.0195 | 0.0907 | 0.147 | 2509/03R3 | 136.6 | 79.6 | 57 | 0 | 0 | 0 | 0 | 0 | 0 | 13.8 | 0 | 0 | 34.2 | 0 | 0 | 34.5 | 20.1 | 0 | 0 | 0 | 0 | 0 | 27.6 | 6.4 | 0 | 0 | 0 | 0 | 1602 | 1658 | 1657 | 1655 | 461.6 | 1048.2 | 1038.5 | 1067.1 | 192.78 | 222.63 | 222.49 | 225.57
2025-09-09 | 37 | Septembre | 2025-09-09 16:52 | 2025-09-09 17:55 | 51393 | 1 | SAE1006 | 62.77 | 7 | 62 | 122 | 123.4 | 109.52 | 43.383 | 4252 | 238 | 955 | 3.617 | 33.733 | 56.469 | 74.1 | 78.1 | 0 | 0 | 0.083 | 0.062 | 0 | 0 | 0 | 0 | 31.133 | 40.40655 | 2400 | 609 | 2400 | 183 | 152 | 0 | 399 | 0 | 0 | 0 | 420 | 1664 | 1096.3 | 0.0417 | 0.0624 | 0.001 | 0.006 | 0.0321 | 0.732 | 0.141 | 0.0417 | 0.0624 | 0.001 | 0.006 | 0.0321 | 0.732 | 0.141 | 2509/03R3 | 136.7 | 78.2 | 58.5 | 0 | 0 | 0 | 0 | 0 | 0 | 14 | 0 | 0 | 32.4 | 0 | 0 | 34.4 | 20.2 | 0 | 0 | 0 | 0 | 0 | 28.1 | 7.6 | 0 | 0 | 0 | 0 | 1653 | 1650 | 1652 | 1664 | 195.9 | 895.3 | 965.5 | 1096.3 | 102.14 | 215.4 | 219.85 | 222.67
2025-09-09 | 37 | Septembre | 2025-09-09 15:46 | 2025-09-09 16:52 | 51392 | 1 | SAE1006 | 65.75 | 2 | 65 | 124 | 124.9 | 131.286 | 40.633 | 3788 | 227 | 966 | 3.017 | 41.105 | 53.781 | 70.02 | 79.42 | 0 | 0 | 0.133 | 0.03075 | 0 | 0 | 0 | 0 | 2.617 | 2.81225 | 2400 | 608 | 2400 | 182 | 152 | 0 | 395 | 0 | 0 | 0 | 435 | 1648 | 1178.8 | 0.0615 | 0.0573 | 0.001 | 0.0048 | 0.0296 | 0.422 | 0.153 | 0.03 | 0.297 | 0.0147 | 0.0072 | 0.0157 | 0.107 | 0.141 | 2509/03R3 | 136.9 | 77.3 | 59.6 | 0 | 0 | 0 | 0 | 0 | 0 | 14.4 | 0 | 0 | 34 | 0 | 0 | 45.9 | 9.1 | 0 | 0 | 0 | 0 | 0 | 26.7 | 6.8 | 0 | 0 | 0 | 0 | 1593 | 1634 | 1636 | 1648 | 615 | 929.8 | 885.3 | 1178.8 | 218.78 | 226.87 | 222.18 | 236.69
2025-09-09 | 37 | Septembre | 2025-09-09 14:41 | 2025-09-09 15:46 | 51391 | 1 | SAE1006 | 58.78 | 5 | 58 | 122 | 122 | 109.235 | 45 | 4189 | 247 | 1318 | 3.05 | 40 | 58.094 | 77.07 | 77.46 | 0 | 0 | 0.117 | 0.094 | 0 | 0 | 0 | 0 | 5.1 | 5.7815 | 2400 | 609 | 2400 | 185 | 151 | 0 | 389 | 0 | 0 | 0 | 405 | 1646 | 1054.5 | 0.0746 | 0.0708 | 0.001 | 0.0104 | 0.0486 | 1.34 | 0.166 | 0.0294 | 0.28 | 0.0068 | 0.0119 | 0.0294 | 0.0745 | 0.165 | 2509/03R3 | 136.6 | 80 | 56.6 | 0 | 0 | 0 | 0 | 0 | 0 | 14.4 | 0 | 0 | 34 | 0 | 0 | 34.9 | 18.4 | 0 | 0 | 0 | 0 | 0 | 27.2 | 7.7 | 0 | 0 | 0 | 0 | 1590 | 1589 | 1620 | 1646 | 711.7 | 858.8 | 909.9 | 1054.5 | 231.15 | 245.51 | 232.89 | 229.59
2025-09-09 | 37 | Septembre | 2025-09-09 13:30 | 2025-09-09 14:41 | 51390 | 1 | SAE1006 | 57.93333 | 6 | 60 | 126 | 126.5 | 131.398 | 42.817 | 4086 | 236 | 1191 | 2.833 | 44.471 | 55.688 | 73.78 | 78.04 | 0 | 0 | 0.017 | 0 | 0 | 0 | 0 | 0 | 0 | 0 | 2400 | 610 | 2400 | 184 | 151 | 0 | 392 | 0 | 0 | 0 | 435 | 1653 | 195.9 | 0.0515 | 0.0557 | 0.001 | 0.0065 | 0.0278 | 0.252 | 0.153 | 0.0208 | 0.276 | 0.0126 | 0.0102 | 0.0217 | 0.0544 | 0.151 | 2509/03R3 | 140.6 | 82.8 | 57.8 | 0 | 0 | 0 | 0 | 0 | 0 | 15.9 | 0 | 0 | 34.1 | 0 | 0 | 34.5 | 21.7 | 0 | 0 | 0 | 0 | 0 | 27.1 | 7.3 | 0 | 0 | 0 | 0 | 1592 | 1644 | 1636 | 1653 | 665.1 | 1372.6 | 1287.5 | 195.9 | 225.08 | 250.05 | 249.7 | 102.14
2025-09-09 | 37 | Septembre | 2025-09-09 12:32 | 2025-09-09 13:30 | 51389 | 1 | SAE1006 | 58.18 | 2 | 62 | 119 | 119.8 | 109.515 | 39.483 | 3746 | 236 | 816 | 3.033 | 39.231 | 50.594 | 66.13 | 76.88 | 0 | 0 | 0.05 | 0.031 | 0 | 0 | 0 | 0 | 1.683 | 1.53175 | 2400 | 609 | 2400 | 183 | 151 | 0 | 404 | 0 | 0 | 0 | 390 | 1627 | 1004.1 | 0.0455 | 0.0634 | 0.001 | 0.0064 | 0.0293 | 0.562 | 0.144 | 0.0319 | 0.283 | 0.0085 | 0.0079 | 0.0257 | 0.0776 | 0.143 | 2509/03R3 | 136.3 | 79.8 | 56.5 | 0 | 0 | 0 | 0 | 0 | 0 | 14.6 | 0 | 0 | 34.2 | 0 | 0 | 34.4 | 18.3 | 0 | 0 | 0 | 0 | 0 | 27.4 | 7.4 | 0 | 0 | 0 | 0 | 1651 | 1639 | 1625 | 1627 | 896.2 | 972.9 | 935.2 | 1004.1 | 214.93 | 227.48 | 232.19 | 236.32
2025-09-09 | 37 | Septembre | 2025-09-06 07:49 | 2025-09-09 12:32 | 51388 | 1 | SAE1006 | 86.80333 | 7 | 63 | 115 | 113.3 | 109.667 | 55.767 | 4025 | 163 | 2106 | 3.083 | 37.297 | 67.094 | 88.48 | 72.19 | 0 | 0 | 18.8 | 24.2188 | 36.966 | 42.71875 | 0 | 0 | 0 | 0 | 2400 | 608 | 2400 | 183 | 151 | 0 | 398 | 0 | 0 | 0 | 435 | 1666 | 1241.3 | 0.0955 | 0.11 | 0.001 | 0.0054 | 0.0254 | 0.39 | 0.141 | 0.0283 | 0.218 | 0.0047 | 0.0082 | 0.0277 | 0.0272 | 0.124 | 2509/03R2 | 135.9 | 76.5 | 59.4 | 0 | 8.8 | 0 | 0 | 6.4 | 0 | 7.9 | 0 | 0 | 32.6 | 0 | 0 | 22 | 24.1 | 0 | 0 | 0 | 0 | 0 | 26.8 | 7.3 | 0 | 0 | 0 | 0 | 1653 | 1624 | 1674 | 1666 | 195.9 | 1229.1 | 1450.2 | 1241.3 | 102.14 | 252.82 | 237.78 | 230.7
2025-09-06 | 36 | Septembre | 2025-09-06 06:13 | 2025-09-06 07:49 | 51387 | 1 | DD13A | 76.8 | 6 | 60 | 127 | 125.8 | 108.597 | 43.65 | 4752 | 251 | 743 | 4.033 | 31.488 | 55.562 | 73.88 | 76.37 | 0 | 0 | 15.483 | 20.8125 | 28.167 | 34.65615 | 0 | 0 | 0 | 0 | 2400 | 609 | 2400 | 184 | 152 | 0 | 133 | 0 | 0 | 0 | 435 | 1690 | 1134.6 | 0.0921 | 0.089 | 0.0038 | 0.0059 | 0.0575 | 0.779 | 0.12 | 0.0425 | 0.143 | 0.0154 | 0.0061 | 0.0121 | 0.127 | 0.125 | 2509/03R2 | 136.3 | 76.3 | 60 | 0 | 8.9 | 0 | 0 | 6.8 | 0 | 7.5 | 0 | 0 | 34.6 | 0 | 0 | 20.1 | 24.7 | 0 | 0 | 0 | 0 | 0 | 26.7 | 7 | 0 | 0 | 0 | 0 | 1642 | 1643 | 1687 | 1690 | 362.9 | 733.5 | 861.9 | 1134.6 | 153.39 | 204.55 | 192.52 | 211.07
2025-09-06 | 36 | Septembre | 2025-09-06 05:00 | 2025-09-06 06:13 | 51386 | 1 | DD13A | 73.1 | 2 | 62 | 125 | 125.5 | 119.999 | 42.4 | 3988 | 233 | 518 | 3.083 | 40.541 | 54.375 | 69.4 | 76.95 | 0 | 0 | 16.65 | 21.78125 | 25.75 | 32.5625 | 0 | 0 | 0 | 0 | 2400 | 608 | 2400 | 182 | 152 | 0 | 135 | 0 | 0 | 0 | 405 | 1682 | 1033 | 0.023 | 0.0524 | 0.001 | 0.0034 | 0.0223 | 0.728 | 0.132 | 0.0155 | 0.137 | 0.0083 | 0.0077 | 0.019 | 0.0333 | 0.132 | 2509/03R2 | 136.4 | 76.4 | 60 | 0 | 8 | 0 | 0 | 7.4 | 0 | 7.7 | 0 | 0 | 34.2 | 0 | 0 | 20.1 | 24.1 | 0 | 0 | 0 | 0 | 0 | 27.2 | 7.7 | 0 | 0 | 0 | 0 | 1637 | 1699 | 1700 | 1682 | 908.5 | 1352.9 | 1412.2 | 1033 | 223.53 | 219.1 | 221.71 | 208.53
2025-09-05 | 36 | Septembre | 2025-09-06 03:57 | 2025-09-06 05:00 | 51385 | 1 | DD13A | 58.95 | 7 | 63 | 127 | 124.8 | 120.116 | 41.883 | 4353 | 238 | 547 | 3.533 | 35.943 | 54.594 | 70.85 | 78.21 | 0 | 0 | 15.95 | 21.875 | 25.933 | 32.6875 | 0 | 0 | 0 | 0 | 2400 | 608 | 2400 | 182 | 151 | 0 | 132 | 0 | 0 | 0 | 435 | 1677 | 1337.9 | 0.0589 | 0.053 | 0.001 | 0.0042 | 0.0217 | 0.445 | 0.125 | 0.0358 | 0.126 | 0.0155 | 0.0084 | 0.0139 | 0.0654 | 0.127 | 2509/03R2 | 137.1 | 77.8 | 59.3 | 0 | 9.3 | 0 | 0 | 7 | 0 | 7.8 | 0 | 0 | 34 | 0 | 0 | 19.8 | 24.3 | 0 | 0 | 0 | 0 | 0 | 27.1 | 7.8 | 0 | 0 | 0 | 0 | 1631 | 1674 | 1677 | 1677 | 696.5 | 40.8 | 1330.5 | 1337.9 | 207.27 | -24.41 | 229.82 | 230.23
2025-09-05 | 36 | Septembre | 2025-09-06 02:56 | 2025-09-06 03:57 | 51384 | 1 | DD13A | 60.32 | 5 | 58 | 127 | 128.2 | 144.297 | 39.6 | 4495 | 241 | 395 | 3.683 | 34.48 | 53.188 | 69.26 | 80.59 | 0 | 0 | 16.033 | 22.0313 | 23.567 | 31.125 | 0 | 0 | 0 | 0 | 2400 | 608 | 2400 | 184 | 152 | 0 | 135 | 0 | 0 | 0 | 420 | 1665 | 1098.9 | 0.0709 | 0.0597 | 0.001 | 0.0031 | 0.0202 | 0.534 | 0.123 | 0.0351 | 0.126 | 0.0086 | 0.0068 | 0.0153 | 0.0443 | 0.123 | 2509/03R2 | 136.5 | 79.5 | 57 | 0 | 9.4 | 0 | 0 | 7.6 | 0 | 8 | 0 | 0 | 34.5 | 0 | 0 | 20 | 22.9 | 0 | 0 | 0 | 0 | 0 | 26.5 | 7.6 | 0 | 0 | 0 | 0 | 1611 | 1674 | 1670 | 1665 | 543.2 | 1365.9 | 1295.8 | 1098.9 | 199.86 | 233.38 | 231.69 | 222.3
2025-09-05 | 36 | Septembre | 2025-09-06 01:57 | 2025-09-06 02:56 | 51383 | 1 | DD13A | 59.07 | 6 | 60 | 126 | 122.7 | 120.236 | 39.85 | 4155 | 233 | 419 | 3.867 | 32.586 | 53.781 | 68.9 | 80.98 | 0 | 0 | 15.85 | 21.9375 | 24 | 31.8125 | 0 | 0 | 0 | 0 | 2400 | 609 | 2400 | 184 | 151 | 0 | 133 | 0 | 0 | 0 | 435 | 1671 | 1175.1 | 0.0886 | 0.0627 | 0.001 | 0.0022 | 0.0224 | 0.132 | 0.143 | 0.0341 | 0.136 | 0.0089 | 0.0063 | 0.021 | 0.0405 | 0.142 | 2509/03R2 | 136.9 | 75.7 | 61.2 | 0 | 8.9 | 0 | 0 | 7.2 | 0 | 8.1 | 0 | 0 | 32.7 | 0 | 0 | 20.4 | 24.2 | 0 | 0 | 0 | 0 | 0 | 27.6 | 7.8 | 0 | 0 | 0 | 0 | 1653 | 1695 | 1672 | 1671 | 195.9 | 1423.5 | 934.9 | 1175.1 | 102.14 | 225.01 | 206.63 | 223.96
2025-09-05 | 36 | Septembre | 2025-09-06 00:58 | 2025-09-06 01:57 | 51382 | 1 | DD13A | 59.03 | 2 | 62 | 128 | 128.2 | 120.163 | 40.5 | 4266 | 235 | 460 | 3.783 | 33.833 | 54.531 | 70.16 | 80.79 | 0 | 0 | 15.867 | 22.0313 | 24.634 | 32.4688 | 0 | 0 | 0 | 0 | 2400 | 610 | 2400 | 183 | 152 | 0 | 135 | 0 | 0 | 0 | 435 | 1665 | 1191.1 | 0.0667 | 0.0657 | 0.001 | 0.003 | 0.0259 | 0.547 | 0.133 | 0.0319 | 0.134 | 0.0146 | 0.0056 | 0.0151 | 0.0471 | 0.132 | 2509/03R2 | 136.8 | 78.6 | 58.2 | 0 | 8.8 | 0 | 0 | 7.4 | 0 | 8.9 | 0 | 0 | 33.1 | 0 | 0 | 20.1 | 24.3 | 0 | 0 | 0 | 0 | 0 | 26.6 | 7.6 | 0 | 0 | 0 | 0 | 1601 | 1658 | 1631 | 1665 | 667 | 688.4 | 675.7 | 1191.1 | 220.39 | 191.75 | 205.04 | 228.22
2025-09-05 | 36 | Septembre | 2025-09-05 18:31 | 2025-09-06 00:58 | 51381 | 1 | DD13A | 55.68667 | 7 | 62 | 124 | 120.1 | 112.54 | 47.529 | 4293 | 247 | 699 | 3.65 | 33.973 | 22.125 | 38.86 | 27.93 | 0 | 0 | 16.517 | 22.0938 | 31.012 | 17.094 | 0 | 0 | 0 | 0 | 2400 | 609 | 2400 | 183 | 151 | 0 | 135 | 0 | 0 | 0 | 398 | 1659 | 1030.5 | 0.129 | 0.0972 | 0.001 | 0.003 | 0.0199 | 0.779 | 0.136 | 0.0418 | 0.153 | 0.0134 | 0.0046 | 0.0118 | 0.118 | 0.139 | 2509/03R2 | 136.2 | 76.1 | 60.1 | 0 | 9.1 | 0 | 0 | 6.9 | 0 | 9.3 | 0 | 0 | 39.3 | 0 | 0 | 20.9 | 24.2 | 0 | 0 | 0 | 0 | 0 | 26.5 | 0 | 0 | 0 | 0 | 0 | 1603 | 1663 | 1674 | 1659 | 264.6 | 718.9 | 951.1 | 1030.5 | 151.32 | 192.22 | 206.8 | 220.84
2025-09-05 | 36 | Septembre | 2025-09-05 17:33 | 2025-09-05 18:31 | 51380 | 1 | S355T | 58.62 | 7 | 62 | 127 | 129 | 123.538 | 42.4 | 4052 | 232 | 725 | 3.717 | 34.17 | 55.938 | 72 | 79.16 | 0 | 0 | 15.85 | 21.5313 | 26.55 | 34.4062 | 0 | 0 | 0 | 0 | 2400 | 660 | 2400 | 184 | 151 | 1713 | 0 | 0 | 0 | 0 | 275 | 1674 | 649.4 | 0.102 | 0.0915 | 0.001 | 0.0044 | 0.0306 | 0.423 | 0.165 | 0.137 | 1.08 | 0.0107 | 0.0103 | 0.0192 | 0.0488 | 0.165 | 2509/03R3 | 138.9 | 77 | 61.9 | 0 | 0 | 0 | 0 | 0 | 0 | 14.7 | 0 | 0 | 34.7 | 0 | 0 | 34.4 | 19.7 | 0 | 0 | 0 | 0 | 0 | 27.9 | 7.5 | 0 | 0 | 0 | 0 | 1592 | 1636 | 1669 | 1674 | 232.2 | 389.6 | 572.2 | 649.4 | 147.68 | 161.86 | 172.2 | 178.79
2025-09-05 | 36 | Septembre | 2025-09-05 16:37 | 2025-09-05 17:33 | 51379 | 1 | S355T | 56.2 | 6 | 60 | 129 | 122.8 | 122.769 | 40.917 | 4073 | 236 | 553 | 3.733 | 34.554 | 55.09 | 70.53 | 80.78 | 0 | 0 | 15.117 | 20.8438 | 25.8 | 34.2148 | 0 | 0 | 0 | 0 | 2400 | 660 | 2400 | 184 | 151 | 1712 | 0 | 0 | 0 | 0 | 253 | 1664 | 559.5 | 0.0925 | 0.0877 | 0.001 | 0.0038 | 0.0313 | 0.644 | 0.163 | 0.135 | 1.06 | 0.0162 | 0.0094 | 0.0127 | 0.052 | 0.156 | 2509/03R3 | 136 | 75.8 | 60.2 | 0 | 0 | 0 | 0 | 0 | 0 | 14.4 | 0 | 0 | 32 | 0 | 0 | 34.4 | 20.2 | 0 | 0 | 0 | 0 | 0 | 27.2 | 7.8 | 0 | 0 | 0 | 0 | 1573 | 1655 | 1664 |  | 258.1 | 482 | 559.5 |  | 165.77 | 167.2 | 173.27
2025-09-05 | 36 | Septembre | 2025-09-05 15:34 | 2025-09-05 16:37 | 51378 | 1 | S355T | 62.8 | 5 | 57 | 126 | 127.3 | 122.699 | 42.067 | 3984 | 231 | 508 | 3.733 | 33.75 | 55.25 | 70.21 | 78.8 | 0 | 0 | 15.317 | 20.9375 | 26.75 | 34.24995 | 0 | 0 | 0 | 0 | 2400 | 661 | 2400 | 182 | 151 | 1714 | 0 | 0 | 0 | 0 | 298 | 1673 | 715.3 | 0.0459 | 0.0821 | 0.001 | 0.0068 | 0.0348 | 0.414 | 0.157 | 0.0925 | 0.0877 | 0.001 | 0.0038 | 0.0313 | 0.644 | 0.163 | 2509/03R3 | 137.5 | 77.4 | 60.1 | 0 | 0 | 0 | 0 | 0 | 0 | 13.7 | 0 | 0 | 35.2 | 0 | 0 | 33.6 | 20.3 | 0 | 0 | 0 | 0 | 0 | 27.1 | 7.6 | 0 | 0 | 0 | 0 | 1609 | 1673 |  |  | 335.5 | 715.3 |  |  | 165.52 | 186.43
2025-09-05 | 36 | Septembre | 2025-09-05 14:30 | 2025-09-05 15:34 | 51377 | 1 | S355T | 59.68667 | 2 | 63 | 126 | 119.5 | 122.587 | 42.767 | 4064 | 232 | 601 | 3.533 | 35.66 | 56.438 | 72.03 | 79.18 | 0 | 0 | 15.417 | 20.5313 | 27.35 | 35.875 | 0 | 0 | 0 | 0 | 2400 | 661 | 2400 | 183 | 152 | 1714 | 0 | 0 | 0 | 0 | 260 | 1668 | 609.4 | 0.0797 | 0.0785 | 0.001 | 0.004 | 0.0401 | 0.47 | 0.179 | 0.13 | 1.08 | 0.0108 | 0.0095 | 0.0233 | 0.0497 | 0.165 | 2509/03R3 | 136.3 | 75.4 | 60.9 | 0 | 0 | 0 | 0 | 0 | 0 | 13.9 | 0 | 0 | 32.8 | 0 | 0 | 34.5 | 20.2 | 0 | 0 | 0 | 0 | 0 | 27.4 | 7.5 | 0 | 0 | 0 | 0 | 1571 | 1611 | 1630 | 1668 | 242.6 | 348.9 | 343.2 | 609.4 | 162.3 | 167.31 | 155.8 | 177.37
2025-09-05 | 36 | Septembre | 2025-09-05 13:30 | 2025-09-05 14:30 | 51376 | 1 | S355T | 60.4 | 7 | 62 | 125 | 126.1 | 122.879 | 41.433 | 4058 | 235 | 638 | 3.733 | 33.482 | 55.125 | 70.86 | 79.83 | 0 | 0 | 15.417 | 21.0273 | 26.017 | 34.0625 | 0 | 0 | 0 | 0 | 2400 | 661 | 2400 | 182 | 152 | 1712 | 0 | 0 | 0 | 0 | 360 | 1672 | 578.4 | 0.167 | 0.109 | 0.001 | 0.0041 | 0.026 | 0.482 | 0.161 | 0.153 | 1.12 | 0.0108 | 0.0097 | 0.0168 | 0.0595 | 0.159 | 2509/03R3 | 137.5 | 76.7 | 60.8 | 0 | 0 | 0 | 0 | 0 | 0 | 14.2 | 0 | 0 | 35.8 | 0 | 0 | 33.7 | 19 | 0 | 0 | 0 | 0 | 0 | 27.1 | 7.7 | 0 | 0 | 0 | 0 | 1576 | 1666 | 1661 | 1672 | 291.1 | 347.9 | 348 | 578.4 | 173 | 137.29 | 140.02 | 171.37
2025-09-05 | 36 | Septembre | 2025-09-05 12:08 | 2025-09-05 13:30 | 51375 | 1 | S355T | 77.73 | 6 | 60 | 125 | 114.9 | 98.212 | 42.367 | 4098 | 234 | 676 | 3.35 | 37.313 | 55.875 | 71.88 | 79.13 | 0 | 0 | 16.033 | 21.4688 | 26.333 | 34.3438 | 0 | 0 | 0 | 0 | 2400 | 661 | 2400 | 183 | 151 | 1714 | 0 | 0 | 0 | 0 | 245 | 1658 | 532.5 | 0.0672 | 0.112 | 0.0059 | 0.0123 | 0.0407 | 0.449 | 0.182 | 0.154 | 1.1 | 0.0157 | 0.0129 | 0.0206 | 0.108 | 0.175 | 2509/03R3 | 137.1 | 74.6 | 62.5 | 0 | 0 | 0 | 0 | 0 | 0 | 14 | 0 | 0 | 34.9 | 0 | 0 | 33.9 | 20.3 | 0 | 0 | 0 | 0 | 0 | 26.7 | 7.3 | 0 | 0 | 0 | 0 | 1658 |  |  |  | 532.5 |  |  |  | 172.89
2025-09-05 | 36 | Septembre | 2025-09-05 10:39 | 2025-09-05 12:08 | 51374 | 1 | S355T | 61.89667 | 5 | 57 | 123 | 124.4 | 122.855 | 44.6 | 4158 | 233 | 751 | 4.267 | 28.828 | 58.062 | 74.56 | 78.11 | 0 | 0 | 16.133 | 21.6875 | 28.466 | 36.3477 | 0 | 0 | 0 | 0 | 2400 | 660 | 2400 | 183 | 152 | 1712 | 0 | 0 | 0 | 0 | 260 | 1668 | 615.4 | 0.0782 | 0.0848 | 0.001 | 0.005 | 0.0342 | 0.51 | 0.159 | 0.152 | 1.07 | 0.0131 | 0.0083 | 0.0179 | 0.0761 | 0.155 | 2509/03R3 | 137.4 | 78.3 | 59.1 | 0 | 0 | 0 | 0 | 0 | 0 | 14.1 | 0 | 0 | 33.8 | 0 | 0 | 34.1 | 20.4 | 0 | 0 | 0 | 0 | 0 | 27.6 | 7.4 | 0 | 0 | 0 | 0 | 1533 | 1630 | 1694 | 1668 | 14.7 | 413.5 | 900.4 | 615.4 | -23.49 | 169.49 | 191.93 | 178.09
2025-09-05 | 36 | Septembre | 2025-09-05 09:31 | 2025-09-05 10:39 | 51373 | 1 | S355T | 64.78 | 2 | 62 | 123 | 115.5 | 122.971 | 43.233 | 3911 | 235 | 843 | 5.083 | 24.197 | 55.625 | 71.76 | 77.2 | 0 | 0 | 16.35 | 21.3438 | 26.883 | 34.2187 | 0 | 0 | 0 | 0 | 2400 | 660 | 2400 | 183 | 152 | 1711 | 0 | 0 | 0 | 0 | 245 | 1654 | 197.4 | 0.116 | 0.0828 | 0.001 | 0.0038 | 0.0297 | 0.588 | 0.172 | 0.15 | 1.08 | 0.0106 | 0.0087 | 0.0225 | 0.0795 | 0.16 | 2509/03R3 | 137.3 | 75.8 | 61.5 | 0 | 0 | 0 | 0 | 0 | 0 | 13.9 | 0 | 0 | 34.3 | 0 | 0 | 34 | 20.3 | 0 | 0 | 0 | 0 | 0 | 27 | 7.8 | 0 | 0 | 0 | 0 | 1647 | 1675 | 1654 | 1654 | 473.4 | 552.3 | 197.4 | 197.4 | 170.21 | 166.35 | 102.16 | 102.16
2025-09-05 | 36 | Septembre | 2025-09-05 08:33 | 2025-09-05 09:31 | 51372 | 1 | SAE1006 | 57.85 | 7 | 63 | 123 | 125.1 | 115.801 | 42.15 | 4432 | 234 | 487 | 4.3 | 28.605 | 54.969 | 71.2 | 78.25 | 0 | 0 | 0.133 | 0.062 | 0 | 0 | 0 | 0 | 2.9 | 2.68775 | 2400 | 608 | 2400 | 182 | 151 | 0 | 405 | 0 | 0 | 0 | 420 | 1689 | 1100.8 | 0.0839 | 0.0661 | 0.001 | 0.0028 | 0.0249 | 0.762 | 0.17 | 0.0354 | 0.289 | 0.0139 | 0.0083 | 0.0153 | 0.0964 | 0.167 | 2509/03R3 | 137.3 | 76.5 | 60.8 | 0 | 0 | 0 | 0 | 0 | 0 | 14.2 | 0 | 0 | 34.8 | 0 | 0 | 33.9 | 19.8 | 0 | 0 | 0 | 0 | 0 | 27.4 | 7.2 | 0 | 0 | 0 | 0 | 1622 | 1669 | 1675 | 1689 | 620.8 | 38.8 | 857.5 | 1100.8 | 203.7 | -25.41 | 198.65 | 209.39
2025-09-05 | 36 | Septembre | 2025-09-05 07:32 | 2025-09-05 08:33 | 51371 | 1 | SAE1006 | 61.15 | 6 | 60 | 123 | 115.4 | 118.074 | 42.133 | 4452 | 241 | 483 | 3.733 | 32.946 | 54.969 | 71.27 | 78.28 | 0 | 0 | 0.1 | 0.062 | 0 | 0 | 0 | 0 | 3.1 | 2.99975 | 2400 | 608 | 2400 | 182 | 151 | 0 | 401 | 0 | 0 | 0 | 420 | 1674 | 1090.1 | 0.101 | 0.074 | 0.001 | 0.0034 | 0.0275 | 0.485 | 0.172 | 0.0434 | 0.301 | 0.013 | 0.0073 | 0.0157 | 0.092 | 0.164 | 2509/03R3 | 137 | 75.2 | 61.8 | 0 | 0 | 0 | 0 | 0 | 0 | 14.7 | 0 | 0 | 33 | 0 | 0 | 34 | 20.9 | 0 | 0 | 0 | 0 | 0 | 26.8 | 7.6 | 0 | 0 | 0 | 0 | 1623 | 1660 | 1660 | 1674 | 536.9 | 892.8 | 730 | 1090.1 | 192.49 | 209.76 | 194.97 | 216.82
2025-09-05 | 36 | Septembre | 2025-09-05 06:35 | 2025-09-05 07:32 | 51370 | 1 | SAE1006 | 57 | 5 | 58 | 122 | 123.2 | 118.796 | 42.2 | 4076 | 238 | 617 | 5.1 | 23.922 | 55.25 | 70.97 | 78.55 | 0 | 0 | 0.133 | 0.062 | 0 | 0 | 0 | 0 | 3.467 | 3.406 | 2400 | 608 | 2400 | 182 | 152 | 0 | 394 | 0 | 0 | 0 | 368 | 1702 | 69.8 | 0.0978 | 0.0716 | 0.001 | 0.0038 | 0.0289 | 0.399 | 0.161 | 0.0368 | 0.3 | 0.0109 | 0.0078 | 0.0174 | 0.0401 | 0.157 | 2509/03R3 | 136.9 | 77.7 | 59.2 | 0 | 0 | 0 | 0 | 0 | 0 | 13.7 | 0 | 0 | 33.6 | 0 | 0 | 34.4 | 20.1 | 0 | 0 | 0 | 0 | 0 | 27.7 | 7.4 | 0 | 0 | 0 | 0 | 1599 | 1600 | 1651 | 1702 | 402.3 | 258.2 | 191.6 | 69.8 | 184.3 | 151.15 | 101.59 | -0.07
2025-09-05 | 36 | Septembre | 2025-09-05 05:07 | 2025-09-05 06:35 | 51369 | 1 | SAE1006 | 88.77 | 2 | 62 | 123 | 115 | 95.232 | 43.883 | 4491 | 254 | 654 | 4.517 | 27.232 | 55.469 | 72.65 | 75.84 | 0 | 0 | 0.017 | 0 | 0 | 0 | 0 | 0 | 0 | 0 | 2400 | 608 | 2400 | 182 | 151 | 0 | 396 | 0 | 0 | 0 | 460 | 1685 | 1240.1 | 0.0655 | 0.0746 | 0.001 | 0.0041 | 0.0272 | 0.446 | 0.143 | 0.035 | 0.301 | 0.0126 | 0.0074 | 0.0176 | 0.0651 | 0.149 | 2509/03R3 | 135.7 | 77.4 | 58.3 | 0 | 0 | 0 | 0 | 0 | 0 | 14.4 | 0 | 0 | 34.1 | 0 | 0 | 34.1 | 20 | 0 | 0 | 0 | 0 | 0 | 26.5 | 6.6 | 0 | 0 | 0 | 0 | 1625 | 1673 | 1695 | 1685 | 539.4 | 829 | 1395.9 | 1240.1 | 191.74 | 197.26 | 223.57 | 220.31
2025-09-04 | 36 | Septembre | 2025-09-05 04:02 | 2025-09-05 05:07 | 51368 | 1 | SAE1006 | 56.30333 | 7 | 62 | 126 | 126.7 | 142.643 | 39.65 | 4255 | 235 | 429 | 4.533 | 27.794 | 53.906 | 69.37 | 81.57 | 0 | 0 | 0.083 | 0 | 0 | 0 | 0 | 0 | 0.683 | 0.75025 | 2400 | 608 | 2400 | 181 | 152 | 0 | 402 | 0 | 0 | 0 | 420 | 1674 | 1038.3 | 0.115 | 0.0969 | 0.001 | 0.0053 | 0.0318 | 0.155 | 0.15 | 0.0464 | 0.272 | 0.0105 | 0.0082 | 0.0196 | 0.0947 | 0.153 | 2509/03R3 | 136.4 | 78.6 | 57.8 | 0 | 0 | 0 | 0 | 0 | 0 | 14.1 | 0 | 0 | 34.1 | 0 | 0 | 33.9 | 20.4 | 0 | 0 | 0 | 0 | 0 | 26.4 | 7.5 | 0 | 0 | 0 | 0 | 1642 | 1678 | 1672 | 1674 | 405.3 | 850.3 | 955.9 | 1038.3 | 161.51 | 196.41 | 208.26 | 213.25
2025-09-04 | 36 | Septembre | 2025-09-05 03:03 | 2025-09-05 04:02 | 51367 | 1 | SAE1006 | 58.65 | 6 | 60 | 126 | 117.8 | 118.326 | 40.583 | 3905 | 233 | 525 | 4.45 | 28.315 | 53.219 | 68.02 | 78.68 | 0 | 0 | 0.05 | 0 | 0 | 0 | 0 | 0 | 0.45 | 0.49975 | 2400 | 609 | 2400 | 181 | 152 | 0 | 396 | 0 | 0 | 0 | 420 | 1673 | 1054.8 | 0.0658 | 0.0544 | 0.001 | 0.0043 | 0.0309 | 0.555 | 0.147 | 0.0305 | 0.268 | 0.0099 | 0.0074 | 0.0232 | 0.0829 | 0.146 | 2509/03R3 | 135.7 | 76.4 | 59.3 | 0 | 0 | 0 | 0 | 0 | 0 | 13.8 | 0 | 0 | 35.3 | 0 | 0 | 33.4 | 20 | 0 | 0 | 0 | 0 | 0 | 26.5 | 6.7 | 0 | 0 | 0 | 0 | 1652 | 1673 |  |  | 746 | 1054.8 |  |  | 200.91 | 214.95
2025-09-04 | 36 | Septembre | 2025-09-05 01:59 | 2025-09-05 03:03 | 51366 | 1 | SAE1006 | 63.98 | 5 | 57 | 126 | 126.5 | 118.071 | 39.25 | 4397 | 244 | 423 | 3.883 | 32.446 | 52.094 | 68 | 79.63 | 0 | 0 | 0.133 | 0.094 | 0 | 0 | 0 | 0 | 4.333 | 4.40259 | 2400 | 608 | 2400 | 181 | 152 | 0 | 395 | 0 | 0 | 0 | 400 | 1648 | 1182.1 | 0.108 | 0.0593 | 0.001 | 0.0042 | 0.0704 | 0.593 | 0.157 | 0.0271 | 0.242 | 0.0075 | 0.0075 | 0.0257 | 0.0894 | 0.156 | 2509/03R3 | 135.4 | 78.1 | 57.3 | 0 | 0 | 0 | 0 | 0 | 0 | 13.7 | 0 | 0 | 33.7 | 0 | 0 | 33.7 | 20.4 | 0 | 0 | 0 | 0 | 0 | 26.4 | 7.5 | 0 | 0 | 0 | 0 | 1582 | 1645 | 1648 | 1648 | 573 | 33.4 | 1203.6 | 1182.1 | 219.56 | -23.5 | 238.22 | 236.9
2025-09-04 | 36 | Septembre | 2025-09-05 01:02 | 2025-09-05 01:59 | 51365 | 1 | SAE1006 | 52.96667 | 2 | 63 | 125 | 118.9 | 118.04 | 41.067 | 4051 | 228 | 545 | 4.017 | 31.12 | 55.625 | 70.93 | 81.27 | 0 | 0 | 0.117 | 0.094 | 0 | 0 | 0 | 0 | 37.983 | 52.3127 | 2400 | 608 | 2400 | 181 | 152 | 0 | 395 | 0 | 0 | 0 | 370 | 1644 | 995.6 | 0.0955 | 0.0598 | 0.001 | 0.0039 | 0.0348 | 0.407 | 0.163 | 0.0369 | 0.264 | 0.0061 | 0.0079 | 0.0286 | 0.0379 | 0.161 | 2509/03R3 | 136.8 | 77.2 | 59.6 | 0 | 0 | 0 | 0 | 0 | 0 | 14.5 | 0 | 0 | 33 | 0 | 0 | 34 | 20.9 | 0 | 0 | 0 | 0 | 0 | 27.1 | 7.3 | 0 | 0 | 0 | 0 | 1653 | 1613 | 1646 | 1644 | 195.9 | 565.7 | 953.1 | 995.6 | 102.14 | 201.76 | 222.16 | 226.46
2025-09-04 | 36 | Septembre | 2025-09-04 18:57 | 2025-09-05 01:02 | 51364 | 1 | SAE1006 | 59.36333 | 7 | 61 | 123 | 122.4 | 118.058 | 45.117 | 4508 | 250 | 661 | 4.717 | 26.078 | 58.281 | 75.52 | 77.51 | 0 | 0 | 16.133 | 20.75 | 28.983 | 37.4649 | 0 | 0 | 0 | 0 | 2400 | 607 | 2400 | 181 | 152 | 0 | 392 | 0 | 0 | 0 | 400 | 1654 | 197.7 | [7 empty] | 0.0407 | 0.243 | 0.009 | 0.0065 | 0.0222 | 0.0851 | 0.143 | 2509/03R3 | 135.9 | 77.3 | 58.6 | 0 | 0 | 0 | 0 | 0 | 0 | 14.6 | 0 | 0 | 40.4 | 0 | 0 | 34.3 | 19 | 0 | 0 | 0 | 0 | 0 | 27.6 | 0 | 0 | 0 | 0 | 0 | 1601 | 1638 | 1645 | 1654 | 260.5 | 928.5 | 1056.3 | 197.7 | 151.26 | 224.59 | 230.26 | 102.27
2025-09-04 | 36 | Septembre | 2025-09-04 17:51 | 2025-09-04 18:57 | 51363 | 1 | DD13B | 65.68 | 6 | 61 | 126 | 125.9 | 118.536 | 40.267 | 4140 | 243 | 509 | 4.517 | 27.897 | 53.344 | 68.83 | 79.49 | 0 | 0 | 14.933 | 20.5313 | 25.333 | 32.7501 | 0 | 0 | 0 | 0 | 2400 | 607 | 2400 | 435 | 152 | 0 | 149 | 0 | 0 | 0 | 435 | 1674 | 1124 | 0.0644 | 0.0614 | 0.001 | 0.004 | 0.03 | 0.472 | 0.139 | 0.0359 | 0.127 | 0.0156 | 0.0062 | 0.0206 | 0.0944 | 0.141 | 2509/03R1 | 136.9 | 72.6 | 64.3 | 0 | 0 | 0 | 0 | 0 | 0 | 14.2 | 0 | 0 | 44.7 | 0 | 0 | 30.4 | 20.2 | 0 | 0 | 0 | 0 | 0 | 27.4 | 0 | 0 | 0 | 0 | 0 | 1638 | 1642 | 1677 | 1674 | 556 | 676.3 | 1215.3 | 1124 | 186.91 | 199.13 | 223.17 | 219.07
2025-09-04 | 36 | Septembre | 2025-09-04 16:44 | 2025-09-04 17:51 | 51362 | 1 | DD13B | 66.62 | 6 | 61 | 126 | 122.9 | 126.06 | 38.567 | 3773 | 226 | 602 | 4.383 | 28.745 | 51.906 | 66.6 | 80.75 | 0 | 0 | 16.017 | 21.7813 | 22.55 | 30.0938 | 0 | 0 | 0 | 0 | 2400 | 608 | 2430 | 182 | 152 | 0 | 146 | 0 | 0 | 0 | 405 | 1666 | 1053.6 | 0.0426 | 0.0516 | 0.001 | 0.0052 | 0.027 | 0.464 | 0.13 | 0.0427 | 0.134 | 0.0069 | 0.006 | 0.0184 | 0.0419 | 0.129 | 2509/03R1 | 136.3 | 74.5 | 61.8 | 0 | 0 | 0 | 0 | 0 | 0 | 14 | 0 | 0 | 38.2 | 0 | 0 | 30.1 | 20.5 | 0 | 0 | 0 | 0 | 0 | 27.1 | 6.4 | 0 | 0 | 0 | 0 | 1630 | 1663 | 1671 | 1666 | 465 | 878.1 | 912.2 | 1053.6 | 178.12 | 206.91 | 205.37 | 218.66
2025-09-04 | 36 | Septembre | 2025-09-04 15:38 | 2025-09-04 16:44 | 51361 | 1 | DD13B | 57.83333 | 2 | 63 | 126 | 120.3 | 100.682 | 40.583 | 3987 | 239 | 845 | 4.617 | 27.292 | 53.438 | 69.83 | 79 | 0 | 0 | 15.733 | 21.6875 | 24.85 | 31.69136 | 0 | 0 | 0 | 0 | 2400 | 608 | 2400 | 181 | 152 | 0 | 141 | 0 | 0 | 0 | 375 | 1655 | 940.5 | 0.0513 | 0.0659 | 0.001 | 0.0052 | 0.0293 | 0.551 | 0.131 | 0.0445 | 0.131 | 0.0081 | 0.0076 | 0.0203 | 0.0517 | 0.138 | 2509/03R1 | 136.6 | 77.1 | 59.5 | 0 | 0 | 0 | 0 | 0 | 0 | 14.1 | 0 | 0 | 37.5 | 0 | 0 | 30.6 | 20.1 | 0 | 0 | 0 | 0 | 0 | 27.2 | 7.1 | 0 | 0 | 0 | 0 | 1653 | 1630 | 1649 | 1655 | 195.1 | 0 | 650.4 | 940.5 | 101.84 | 65535 | 192.46 | 216.3
2025-09-04 | 36 | Septembre | 2025-09-04 13:26 | 2025-09-04 15:38 | 51360 | 1 | DD13B | 124.92 | 7 | 63 | 126 | 125.7 | 125.813 | 43.883 | 4122 | 239 | 1085 | 3.883 | 32.446 | 55.969 | 73.75 | 76.52 | 0 | 0 | 15.95 | 21.09375 | 27.933 | 34.8125 | 0 | 0 | 0 | 0 | 2400 | 608 | 2400 | 181 | 151 | 0 | 146 | 0 | 0 | 0 | 435 | 1702 | 69.8 | 0.0769 | 0.0523 | 0.001 | 0.0042 | 0.0332 | 0.124 | 0.136 | 0.0396 | 0.134 | 0.014 | 0.007 | 0.0155 | 0.0712 | 0.134 | 2509/03R1 | 136.7 | 79 | 57.7 | 0 | 0 | 0 | 0 | 0 | 0 | 14.6 | 0 | 0 | 38.4 | 0 | 0 | 29.6 | 19.7 | 0 | 0 | 0 | 0 | 0 | 26.9 | 7.5 | 0 | 0 | 0 | 0 | 1639 | 1603 | 1652 | 1702 | 736.8 | 263.5 | 192.8 | 69.8 | 207.06 | 151.01 | 101.51 | -0.07
2025-09-04 | 36 | Septembre | 2025-09-04 12:15 | 2025-09-04 13:26 | 51359 | 1 | DD13B | 66.15333 | 5 | 61 | 126 | 120.9 | 125.963 | 42.433 | 4141 | 236 | 982 | 4.083 | 30.857 | 55.312 | 72.72 | 78.21 | 0 | 0 | 16.133 | 21.7188 | 26.3 | 33.5625 | 0 | 0 | 0 | 0 | 2400 | 608 | 2400 | 183 | 152 | 0 | 146 | 0 | 0 | 0 | 398 | 1686 | 1026.7 | 0.0886 | 0.0752 | 0.001 | 0.0056 | 0.042 | 0.552 | 0.158 | 0.04 | 0.149 | 0.0055 | 0.0067 | 0.0198 | 0.048 | 0.147 | 2509/03R1 | 136.2 | 75.2 | 61 | 0 | 0 | 0 | 0 | 0 | 0 | 14.1 | 0 | 0 | 36.8 | 0 | 0 | 30 | 20.9 | 0 | 0 | 0 | 0 | 0 | 26.8 | 7.6 | 0 | 0 | 0 | 0 | 1602 | 1701 | 1684 | 1686 | 263.3 | 872.2 | 694.4 | 1026.7 | 151.5 | 185.8 | 178.28 | 205.91
2025-09-04 | 36 | Septembre | 2025-09-04 11:10 | 2025-09-04 12:15 | 51358 | 1 | DD13B | 62.35 | 6 | 61 | 126 | 122 | 126.042 | 44.267 | 4181 | 244 | 1049 | 4.5 | 28 | 57.684 | 75.51 | 78.19 | 0 | 0 | 17.4 | 23.4375 | 26.867 | 34.2148 | 0 | 0 | 0 | 0 | 2400 | 608 | 2400 | 183 | 151 | 0 | 145 | 0 | 0 | 0 | 420 | 1695 | 1099.1 | 0.0804 | 0.0577 | 0.001 | 0.0049 | 0.0299 | 0.526 | 0.154 | 0.0408 | 0.141 | 0.0125 | 0.0096 | 0.0154 | 0.0743 | 0.152 | 2509/03R1 | 136.9 | 74.6 | 62.3 | 0 | 0 | 0 | 0 | 0 | 0 | 14.2 | 0 | 0 | 37.2 | 0 | 0 | 30.4 | 20.9 | 0 | 0 | 0 | 0 | 0 | 27.9 | 6.3 | 0 | 0 | 0 | 0 | 1636 | 1678 | 1695 |  | 1.4 | 895.3 | 1099.1 |  | -251.75 | 200.19 | 206.03
2025-09-04 | 36 | Septembre | 2025-09-04 10:06 | 2025-09-04 11:10 | 51357 | 1 | DD13B | 56.49667 | 2 | 64 | 125 | 118.6 | 100.418 | 41.867 | 4096 | 241 | 969 | 3.567 | 35.047 | 54.938 | 72.17 | 78.73 | 0 | 0 | 16.083 | 21.59355 | 25.783 | 33.3125 | 0 | 0 | 0 | 0 | 2400 | 608 | 2400 | 183 | 151 | 0 | 140 | 0 | 0 | 0 | 413 | 1667 | 1079.8 | 0.0861 | 0.0637 | 0.001 | 0.0062 | 0.0351 | 1.02 | 0.163 | 0.029 | 0.135 | 0.0098 | 0.0089 | 0.0183 | 0.0443 | 0.157 | 2509/03R1 | 136.4 | 79.8 | 56.6 | 0 | 0 | 0 | 0 | 0 | 0 | 14.1 | 0 | 0 | 37.4 | 0 | 0 | 30.3 | 20.2 | 0 | 0 | 0 | 0 | 0 | 26.6 | 7.8 | 0 | 0 | 0 | 0 | 1664 | 1660 | 1667 |  | 808.6 | 736.1 | 1079.8 |  | 200.31 | 195.58 | 219.92
2025-09-04 | 36 | Septembre | 2025-09-04 09:05 | 2025-09-04 10:06 | 51356 | 1 | DD13B | 57.94667 | 7 | 64 | 127 | 126.4 | 122.482 | 40.833 | 4094 | 240 | 836 | 4.017 | 31.618 | 54.344 | 71.02 | 79.85 | 0 | 0 | 16.317 | 22.625 | 24.517 | 31.7188 | 0 | 0 | 0 | 0 | 2400 | 609 | 2400 | 182 | 151 | 0 | 142 | 0 | 0 | 0 | 420 | 1674 | 1081 | 0.0595 | 0.0759 | 0.001 | 0.0079 | 0.0356 | 0.572 | 0.151 | 0.0294 | 0.149 | 0.0115 | 0.0074 | 0.014 | 0.0804 | 0.147 | 2509/03R1 | 136.6 | 80.6 | 56 | 0 | 0 | 0 | 0 | 0 | 0 | 14.6 | 0 | 0 | 38.3 | 0 | 0 | 30.5 | 18.2 | 0 | 0 | 0 | 0 | 0 | 27.3 | 7.7 | 0 | 0 | 0 | 0 | 1603 | 1656 | 1652 | 1674 | 266.8 | 763.5 | 763.8 | 1081 | 151.93 | 200.44 | 202.64 | 216.2
2025-09-04 | 36 | Septembre | 2025-09-04 08:07 | 2025-09-04 09:05 | 51355 | 1 | DD13B | 57.4 | 5 | 61 | 126 | 118.3 | 122.362 | 41.833 | 3817 | 230 | 820 | 3.85 | 32.727 | 56.094 | 71.83 | 80.45 | 0 | 0 | 16.233 | 22.8438 | 25.6 | 33.2188 | 0 | 0 | 0 | 0 | 2400 | 608 | 2400 | 182 | 151 | 0 | 150 | 0 | 0 | 0 | 413 | 1605 | 270.6 | 0.111 | 0.0598 | 0.001 | 0.0035 | 0.0327 | 0.692 | 0.15 | 0.0363 | 0.143 | 0.0132 | 0.0081 | 0.0131 | 0.0938 | 0.14 | 2509/03R1 | 136.7 | 77.3 | 59.4 | 0 | 0 | 0 | 0 | 0 | 0 | 14.5 | 0 | 0 | 37.9 | 0 | 0 | 29.4 | 20.2 | 0 | 0 | 0 | 0 | 0 | 27.5 | 7.2 | 0 | 0 | 0 | 0 | 1628 | 1606 | 1605 | 1605 | 730.8 | 273 | 270.6 | 270.6 | 212.43 | 151.99 | 151.88 | 151.88
2025-09-04 | 36 | Septembre | 2025-09-04 06:53 | 2025-09-04 08:07 | 51354 | 1 | DD13B | 74.5 | 6 | 62 | 125 | 122 | 122.457 | 42.867 | 4115 | 246 | 1095 | 4.35 | 28.736 | 54.5 | 72.33 | 76.28 | 0 | 0 | 16.284 | 20.87495 | 26.583 | 33.5 | 0 | 0 | 0 | 0 | 2400 | 609 | 2400 | 182 | 151 | 0 | 148 | 0 | 0 | 0 | 398 | 1685 | 1027.2 | 0.118 | 0.0992 | 0.0011 | 0.0058 | 0.0301 | 0.55 | 0.159 | 0.0173 | 0.145 | 0.0094 | 0.0077 | 0.0162 | 0.0767 | 0.152 | 2509/03R1 | 136.5 | 83.5 | 53 | 0 | 0 | 0 | 0 | 0 | 0 | 14.5 | 0 | 0 | 37.9 | 0 | 0 | 30.9 | 18.6 | 0 | 0 | 0 | 0 | 0 | 26.9 | 7.7 | 0 | 0 | 0 | 0 | 1657 | 1656 | 1636 | 1685 | 500.5 | 626.1 | 25.1 | 1027.2 | 168.88 | 185.87 | -39.65 | 206.49
2025-09-04 | 36 | Septembre | 2025-09-04 05:43 | 2025-09-04 06:53 | 51353 | 1 | DD13B | 69.98 | 2 | 65 | 125 | 120.2 | 122.957 | 42.483 | 4073 | 240 | 964 | 4.6 | 27.174 | 54.562 | 71.7 | 77.06 | 0 | 0 | 16.267 | 21.125 | 26.217 | 33.3437 | 0 | 0 | 0 | 0 | 2400 | 608 | 2400 | 182 | 151 | 0 | 152 | 0 | 0 | 0 | 405 | 1693 | 1050.6 | 0.118 | 0.0885 | 0.001 | 0.0052 | 0.0282 | 0.366 | 0.163 | 0.0403 | 0.165 | 0.0122 | 0.0084 | 0.0129 | 0.079 | 0.155 | 2509/03R1 | 136.9 | 77.7 | 59.2 | 0 | 0 | 0 | 0 | 0 | 0 | 14.1 | 0 | 0 | 38.7 | 0 | 0 | 30.1 | 20.6 | 0 | 0 | 0 | 0 | 0 | 26.7 | 6.7 | 0 | 0 | 0 | 0 | 1588 | 1676 | 1680 | 1693 | 303.5 | 747.8 | 796.7 | 1050.6 | 169.55 | 188.06 | 190.54 | 203.8
2025-09-03 | 36 | Septembre | 2025-09-04 04:36 | 2025-09-04 05:43 | 51352 | 1 | DD13B | 66.83 | 7 | 63 | 125 | 123.6 | 122.691 | 43.867 | 4293 | 250 | 1000 | 4.2 | 29.762 | 56.844 | 74.83 | 77.75 | 0 | 0 | 16.333 | 21.75 | 27.534 | 35.0625 | 0 | 0 | 0 | 0 | 2400 | 608 | 2400 | 182 | 151 | 0 | 145 | 0 | 0 | 0 | 320 | 1689 | 1165.7 | 0.149 | 0.0874 | 0.0016 | 0.0065 | 0.0437 | 1.03 | 0.142 | 0.0313 | 0.146 | 0.0176 | 0.0089 | 0.0103 | 0.114 | 0.139 | 2509/03R1 | 135.7 | 76.7 | 59 | 0 | 0 | 0 | 0 | 0 | 0 | 13.9 | 0 | 0 | 37.8 | 0 | 0 | 29.7 | 19.7 | 0 | 0 | 0 | 0 | 0 | 27 | 7.6 | 0 | 0 | 0 | 0 | 1560 | 1692 | 1699 | 1689 | 17.7 | 1203.7 | 1225 | 1165.7 | -24.38 | 214.33 | 211.81 | 213.6
2025-09-03 | 36 | Septembre | 2025-09-04 03:23 | 2025-09-04 04:36 | 51351 | 1 | DD13B | 72.93 | 5 | 68 | 129 | 127.4 | 122.89 | 44.2 | 4087 | 250 | 1041 | 3.667 | 35.182 | 55.531 | 73.07 | 75.38 | 0 | 0 | 17.317 | 21.75005 | 26.883 | 33.6875 | 0 | 0 | 0 | 0 | 2400 | 608 | 2400 | 182 | 151 | 0 | 144 | 0 | 0 | 0 | 435 | 1698 | 1388.1 | 0.0724 | 0.0531 | 0.001 | 0.0036 | 0.0252 | 0.603 | 0.145 | 0.0225 | 0.113 | 0.0035 | 0.0079 | 0.0291 | 0.0077 | 0.14 | 2509/02R1 | 136.2 | 75.4 | 60.8 | 0 | 0 | 0 | 0 | 0 | 0 | 14.1 | 0 | 0 | 38.4 | 0 | 0 | 29.9 | 20.5 | 0 | 0 | 0 | 0 | 0 | 26.2 | 7.1 | 0 | 0 | 0 | 0 | 1615 | 1653 | 1698 | 1698 | 666.7 | 195.3 | 1388.1 | 1388.1 | 212.75 | 101.92 | 221.53 | 221.53
2025-09-03 | 36 | Septembre | 2025-09-04 02:06 | 2025-09-04 03:23 | 51350 | 1 | DD13B | 77.1 | 6 | 64 | 126 | 125.9 | 122.816 | 42.267 | 4055 | 230 | 892 | 3.617 | 34.839 | 56.094 | 72.84 | 79.63 | 15.6 | 21.5313 | 26.666 | 34.5313 | 0 | 0 | 0 | 0 | 0 | 0 | 2400 | 607 | 2400 | 182 | 151 | 0 | 149 | 0 | 0 | 0 | 428 | 1663 | 1207 | 0.0805 | 0.0483 | 0.0075 | 0.0046 | 0.027 | 0.377 | 0.148 | 0.0333 | 0.128 | 0.0065 | 0.0079 | 0.0218 | 0.0303 | 0.144 | 2509/02R1 | 135.5 | 79.6 | 55.9 | 0 | 0 | 0 | 0 | 0 | 0 | 14.1 | 0 | 0 | 37.8 | 0 | 0 | 30.4 | 19.4 | 0 | 0 | 0 | 0 | 0 | 26.4 | 7.4 | 0 | 0 | 0 | 0 | 1595 | 1663 | 1677 | 1663 | 624.8 | 890.4 | 1310.3 | 1207 | 218.85 | 207.93 | 228.7 | 230.28
2025-09-03 | 36 | Septembre | 2025-09-04 00:56 | 2025-09-04 02:06 | 51349 | 1 | DD13B | 61.45 | 2 | 67 | 122 | 118.9 | 122.656 | 41.5 | 4291 | 249 | 593 | 3.317 | 36.784 | 54.875 | 71.18 | 79.34 | 0 | 0 | 16.417 | 22 | 25.083 | 32.8437 | 0 | 0 | 0 | 0 | 2400 | 608 | 2400 | 182 | 150 | 0 | 142 | 0 | 0 | 0 | 420 | 1644 | 1115.3 | 0.055 | 0.0353 | 0.001 | 0.0035 | 0.0228 | 0.618 | 0.147 | 0.0245 | 0.107 | 0.007 | 0.0061 | 0.0178 | 0.0527 | 0.137 | 2509/02R1 | 136.3 | 76.3 | 60 | 0 | 0 | 0 | 0 | 0 | 0 | 13.9 | 0 | 0 | 44.6 | 0 | 0 | 30.5 | 20.7 | 0 | 0 | 0 | 0 | 0 | 26.6 | 0 | 0 | 0 | 0 | 0 | 1638 | 1638 | 1633 | 1644 | 1047.2 | 936.3 | 855 | 1115.3 | 233.43 | 225.21 | 221.25 | 234.8
2025-09-03 | 36 | Septembre | 2025-09-03 18:51 | 2025-09-04 00:56 | 51348 | 1 | DD13B | 40.99667 | 7 | 64 | 123 | 123.4 | 122.709 | 21.6 | 3550 | 119 | 2389 | 3.35 | 36.716 | 18.594 | 39.54 | 51.65 | 14.35 | 12.156 | 0.15 | 0.125 | 7.1 | 6.2815 | 0 | 0 | 0 | 0 | 2400 | 606 | 2370 | 182 | 151 | 0 | 144 | 0 | 0 | 0 | 435 | 1653 | 195.3 | 0.0163 | 0.0327 | 0.001 | 0.005 | 0.0257 | 0.238 | 0.142 | 0.0195 | 0.113 | 0.0049 | 0.005 | 0.0254 | 0.0921 | 0.141 | 2509/02R1 | 15.7 | 15.7 | 0 | 0 | 0 | 0 | 0 | 0 | 0 | 0 | 0 | 0 | 0 | 0 | 0 | 10.3 | 5.4 | 0 | 0 | 0 | 0 | 0 | 0 | 0 | 0 | 0 | 0 | 0 | 1651 | 1653 | 1673 | 1653 | 191.1 | 195.3 | 227.1 | 195.3 | 101.4 | 101.92 | 102.18 | 101.92
2025-09-03 | 36 | Septembre | 2025-09-03 17:36 | 2025-09-03 18:51 | 51347 | 1 | DD13B | 59.91333 | 1 | 68 | 120 | 119.3 | 114.058 | 37.083 | 3445 | 218 | 692 | 4.217 | 28.458 | 50.281 | 64.33 | 81.35 | 0 | 0 | 14.983 | 20.4063 | 22.1 | 29.8125 | 0 | 0 | 0 | 0 | 2400 | 0 | 2400 | 0 | 150 | 0 | 143 | 0 | 0 | 0 | 405 | 1674 | 1084.1 | 0.0619 | 0.0584 | 0.001 | 0.0023 | 0.0217 | 0.586 | 0.126 | 0.0415 | 0.139 | 0.0094 | 0.0058 | 0.0185 | 0.0413 | 0.127 | 2509/02R1 | 116.9 | 79.3 | 37.6 | 0 | 0 | 0 | 0 | 0 | 0 | 14.2 | 0 | 0 | 30.8 | 0 | 0 | 25.4 | 18.9 | 0 | 0 | 0 | 0 | 0 | 20.4 | 7.2 | 0 | 0 | 0 | 0 | 1737 | 1654 | 1680 | 1674 | 1194.2 | 196.8 | 1152.7 | 1084.1 | 189.34 | 101.94 | 217.66 | 216.41
2025-09-03 | 36 | Septembre | 2025-09-03 16:29 | 2025-09-03 17:36 | 51346 | 1 | DD13B | 61.43333 | 2 | 0 | 102 |  |  | 43.133 | 4089 | 238 | 1227 | 3.617 | 28.203 | 57 | 75.26 | 79.29 | 0 | 0 | 15.517 | 21.5625 | 27.616 | 35.375 | 0 | 0 | 0 | 0 | 2400 | 608 | 2400 | 182 | 150 | 0 | 142 | 0 | 0 | 0 | 420 | 1692 | 1139.9 | 0.0584 | 0.0497 | 0.001 | 0.003 | 0.021 | 0.642 | 0.118 | 0.0814 | 0.086 | 0.001 | 0.0048 | 0.0217 | 0.0126 | 0.122 | 2509/02R1 | 136.7 | 76.7 | 60 | 0 | 0 | 0 | 0 | 0 | 0 | 13.5 | 0 | 0 | 38.2 | 0 | 0 | 30.5 | 20.4 | 0 | 0 | 0 | 0 | 0 | 27.8 | 6.3 | 0 | 0 | 0 | 0 | 1580 | 1672 | 1715 | 1692 | 20.4 | 803.3 | 1168 | 1139.9 | -24.72 | 195.49 | 199.64 | 210.33
2025-09-03 | 36 | Septembre | 2025-09-03 15:10 | 2025-09-03 16:29 | 51345 | 1 | DD13B | 78.45 | 6 | 62 | 123 | 123.7 | 123.036 | 22.967 | 2289 | 113 | 1115 | 4.033 | 30.496 | 21.844 | 33.75 | 57.07 | 0 | 0 | 7.1 | 8.4375 | 0 | 0 | 8.2 | 6.594 | 7.666 | 6.7182 | 1100 | 606 | 900 | 181 | 150 | 0 | 0 | 0 | 0 | 0 | 420 | 1638 | 1102.2 | 0.0747 | 0.0446 | 0.001 | 0.0033 | 0.0181 | 0.669 | 0.125 | 0.0259 | 0.0396 | 0.0096 | 0.0036 | 0.0114 | 0.0855 | 0.127 | 2509/02R1 | 31.7 | 31.7 | 0 | 0 | 0 | 0 | 0 | 8.7 | 0 | 0 | 0 | 0 | 5.6 | 0 | 0 | 6.6 | 5.7 | 0 | 0 | 0 | 0 | 0 | 5.1 | 0 | 0 | 0 | 0 | 0 | 1605 | 1650 | 1602 | 1638 | 836.8 | 1035.6 | 903.2 | 1102.2 | 234.89 | 226.09 | 242.14 | 237.19
2025-09-03 | 36 | Septembre | 2025-09-03 14:23 | 2025-09-03 15:10 | 51344 | 1 | DD13B | 47.43 | 7 | 63 | 118 | 117 | 98.393 | 25.233 | 2278 | 135 | 839 | 3.667 | 32.182 | 29.719 | 40.54 | 70.67 | 0 | 0 | 12.35 | 15.9375 | 0 | 0 | 9.416 | 10.3713 | 3.466 | 3.3747 | 2400 | 607 | 2160 | 180 | 150 | 0 | 0 | 0 | 0 | 0 | 405 | 1673 | 1059.2 | 0.0439 | 0.0483 | 0.001 | 0.0025 | 0.0209 | 0.609 | 0.114 | 0.0254 | 0.0547 | 0.0059 | 0.0046 | 0.0133 | 0.0658 | 0.116 | 2509/02R1 | 57.3 | 57.3 | 0 | 0 | 0 | 0 | 0 | 14.3 | 0 | 5.9 | 0 | 0 | 9.7 | 0 | 0 | 8.4 | 9.8 | 0 | 0 | 0 | 0 | 0 | 9.2 | 0 | 0 | 0 | 0 | 0 | 1613 | 1626 | 1660 | 1673 | 26.2 | 738.5 | 36.6 | 1059.2 | -24.11 | 214.29 | -24.86 | 215.25
2025-09-03 | 36 | Septembre | 2025-09-03 11:34 | 2025-09-03 14:23 | 51343 | 1 | DD13B | 165.68 | 5 | 61 | 119 | 114.5 | 122.676 | 48.583 | 4723 | 232 | 1709 | 3.7 | 32.162 | 61.031 | 83.15 | 75.37 | 0 | 0 | 12.3 | 15.96875 | 9.65 | 12.7812 | 15.467 | 19.34395 | 11.166 | 12.78095 | 2400 | 609 | 2400 | 181 | 150 | 0 | 139 | 0 | 0 | 0 | 405 | 1627 | 1049.4 | 0.0545 | 0.0595 | 0.001 | 0.0039 | 0.0251 | 0.537 | 0.115 | 0.0218 | 0.122 | 0.0081 | 0.0068 | 0.0164 | 0.052 | 0.107 | 2509/02R1 | 140.7 | 57.6 | 49.9 | 33.2 | 0 | 0 | 0 | 35 | 0 | 14.9 | 0 | 0 | 28.2 | 0 | 0 | 21.1 | 21.1 | 0 | 0 | 0 | 0 | 0 | 20.4 | 0 | 0 | 0 | 0 | 0 | 1573 | 1657 | 1643 | 1627 | 591 | 1331.3 | 862.5 | 1049.4 | 226.73 | 240.74 | 216.46 | 239.57
2025-09-03 | 36 | Septembre | 2025-09-03 10:21 | 2025-09-03 11:34 | 51342 | 1 | DD13B | 68.85 | 6 | 62 | 118 | 114.1 | 15.3 | 46.9 | 4166 | 216 | 1148 | 3.817 | 30.917 | 56.281 | 74.36 | 72 | 0 | 0 | 11.983 | 15.9648 | 9.533 | 12.2773 | 18.167 | 19.34345 | 7.217 | 8.62525 | 2400 | 609 | 2400 | 180 | 150 | 0 | 141 | 0 | 0 | 0 | 375 | 1644 | 945.9 | [7 empty] | 0.0305 | 0.132 | 0.0062 | 0.006 | 0.022 | 0.0919 | 0.119 | 2509/02R1 | 140.1 | 56.6 | 51.2 | 32.3 | 0 | 0 | 0 | 35.3 | 0 | 14.1 | 0 | 0 | 28.2 | 0 | 0 | 21.2 | 21.2 | 0 | 0 | 0 | 0 | 0 | 20.1 | 0 | 0 | 0 | 0 | 0 | 1586 | 1662 | 1644 |  | 601.2 | 1043.6 | 945.9 |  | 220.91 | 220.14 | 222.69