## Sheet1
[20 empty] | Energie Electrique | [12 empty] | Additifs | [10 empty] | Echantillons |  | Analyses (Last EAF) | [6 empty] | Analyses (First LF) | [6 empty] | Recette PAF | [28 empty] | Températures |  |  |  | PPM O2 |  |  |  | FEM
Date | Sem. | Mois | Heure Début | Heure Fin | N° Coulée | N° Trait. | Grade | Tap to Tap | N° Poche | Poids Tare | Poids Tappé | Poids Acier CCM | Poids Brames | Power On | Oxy. | GPL | C Injecté | Temps Vidange | Débit EBT | Energie Elec. | Energie Eq. | Puissance Active | Préparation Durée | Préparation Eng. Elec. | Panier1 Durée | Panier1 Eng. Elec. | Panier2 Durée | Panier2 Eng. Elec. | Panier3 Durée | Panier3 Eng. Elec. | Refinning Durée | Refining Eng. Elec. | CaO | CaO Tapp. | MgO | MgO Tapp. | AL Ca | FeMn Hc | FeMn LC | FeSi | SiMn | C Chargé | Al MHS | °C Temp. (Final) | PPM O2 (Final) | C (EAF) | Mn (EAF) | Si (EAF) | P (EAF) | S (EAF) | Al (EAF) | Cu (EAF) | C (LF) | Mn (LF) | Si (LF) | P (LF) | S (LF) | Al (LF) | Cu (LF) | N° Recette | Total Ferrailles | Poids Panier 1 | Poids Panier 2 | Poids Panier 3 | BS2 BS2 | HBI HBI | HBI HBI CF | Imp. Auto | Imp. Bonus | Imp. Broyée | Imp. Mixte (HMS 1/2) | Imp. Neuve | MS MS | MS MS Broyée | Nat. Neuve | Nat. Bonus | Nat. Broyée | Nat. Mixte | Nat. Rails | Nat. Roue de train | Nat. Massive | Plaques Scories | Pig Iron | Scorie Blanche | Tundish | Cylindres STM Oxy. | Cylindre LAF Oxy. | Rails Train | Tempér. (1) | Tempér. (2) | Tempér. (3) | Tempér. (4) | PPMO2 (1) | PPMO2 (2) | PPMO2 (3) | PPMO2 (4) | FEM (1) | FEM (2) | FEM (3) | FEM (4)
2026-01-30 | 5 | Janvier | 2026-01-30 23:15 | 2026-01-31 00:09 | 60213 | 1 | S235JR | 54.6 | 8 | 59 | 120 | 130.2 | 121.728 | 40.35 | 3421 | 214 | 1470 | 2.883 | 41.618 | 53.188 | 70.35 | 79.09 | 0 | 0 | 11.983 | 16.0313 | 9.533 | 12.5938 | 14.7 | 19.0625 | 4.133 | 5.4375 | 1800 | 619 | 2400 | 182 | 156 | 940 | 0 | 0 | 0 | 0 | 350 | 1635 | 721.8 | 0.0775 | 0.068 | 0.001 | 0.0051 | 0.0248 | 0.863 | 0.132 | 0.113 | 0.631 | 0.0103 | 0.0083 | 0.0233 | 0.0777 | 0.131 | 2601/22R1 | 133.6 | 55 | 47.7 | 30.9 | 0 | 0 | 0 | 21.2 | 19 | 0 | 0 | 0 | 32.7 | 0 | 0 | 19.8 | 20.6 | 0 | 0 | 0 | 0 | 0 | 13.1 | 7.2 | 0 | 0 | 0 | 0 | 1598 | 1635 |  |  | 554.8 | 721.8 |  |  | 208.48 | 207.72
2026-01-30 | 5 | Janvier | 2026-01-30 19:28 | 2026-01-30 23:15 | 60212 | 1 | S235JR | 53.12 | 5 | 59 | 118 |  |  | 43.667 | 3793 | 221 | 1339 | 3.333 | 35.4 | 54.75 | 72.52 | 75.23 | 0 | 0 | 11.417 | 14.4063 | 9.7 | 12.2499 | 15.266 | 18.9687 | 7.283 | 9 | 1800 | 619 | 2400 | 363 | 156 | 941 | 0 | 0 | 0 | 0 | 355 | 1652 | 815.3 | 0.0968 | 0.101 | 0.001 | 0.0072 | 0.0216 | 0.36 | 0.136 | 0.0818 | 0.678 | 0.0073 | 0.0102 | 0.0204 | 0.078 | 0.138 | 2601/22R1 | 129.3 | 52.3 | 46.1 | 30.9 | 0 | 0 | 0 | 20.6 | 19.5 | 0 | 0 | 0 | 34.7 | 0 | 0 | 20.7 | 20.1 | 0 | 0 | 0 | 0 | 0 | 13.7 | 0 | 0 | 0 | 0 | 0 | 1601 | 1581 | 1621 | 1652 | 259.1 | 379.3 | 590.1 | 815.3 | 150.86 | 189.75 | 200.52 | 207.43
2026-01-30 | 5 | Janvier | 2026-01-30 18:18 | 2026-01-30 19:28 | 60211 | 1 | S275JR1 | 57.73 | 8 | 60 | 127 | 122.7 | 116.138 | 40.633 | 3589 | 214 | 1602 | 3.733 | 34.018 | 50.656 | 68.86 | 74.8 | 0 | 0 | 10.317 | 13.6563 | 9.233 | 12.125 | 15.067 | 19.0942 | 6.017 | 5.687 | 1800 | 620 | 2400 | 181 | 155 | 1190 | 0 | 0 | 0 | 0 | 340 | 1648 | 848.9 | 0.0829 | 0.077 | 0.001 | 0.0045 | 0.0294 | 0.809 | 0.146 | 0.121 | 0.793 | 0.0095 | 0.0076 | 0.0165 | 0.0825 | 0.142 | 2601/22R1 | 121.5 | 47.3 | 45.5 | 28.7 | 0 | 0 | 0 | 18.2 | 17.6 | 0 | 0 | 0 | 32.8 | 0 | 0 | 18.9 | 20.1 | 0 | 0 | 0 | 0 | 0 | 13.9 | 0 | 0 | 0 | 0 | 0 | 1606 | 1578 | 1596 | 1648 | 469.8 | 490.9 | 599.5 | 848.9 | 191.9 | 210.36 | 215.27 | 212.57
2026-01-30 | 5 | Janvier | 2026-01-30 17:01 | 2026-01-30 18:18 | 60210 | 1 | S275JR1 | 76.2 | 5 | 61 | 126 | 125.5 | 119.898 | 37.467 | 3121 | 211 | 1033 | 2.967 | 42.472 | 47.25 | 61.7 | 75.67 | 0 | 0 | 12.283 | 15.0625 | 9.883 | 12.3749 | 14.95 | 19.1252 | 0.35 | 0.531 | 1800 | 617 | 2400 | 182 | 155 | 1194 | 0 | 0 | 0 | 0 | 310 | 1652 | 192.8 | 0.0788 | 0.0637 | 0.001 | 0.0048 | 0.0239 | 0.724 | 0.14 | 0.114 | 0.764 | 0.0109 | 0.0063 | 0.0171 | 0.0939 | 0.139 | 2601/22R1 | 124.4 | 53 | 46.8 | 24.6 | 0 | 0 | 0 | 22 | 17 | 0 | 0 | 0 | 23.9 | 0 | 0 | 19.1 | 21.2 | 0 | 0 | 0 | 0 | 0 | 14.4 | 6.8 | 0 | 0 | 0 | 0 | 1600 | 1657 | 1664 | 1652 | 257.1 | 914 | 975.5 | 192.8 | 150.83 | 213.11 | 214.09 | 101.51
2026-01-30 | 5 | Janvier | 2026-01-30 15:52 | 2026-01-30 17:01 | 60209 | 1 | S275JR1 | 69.83 | 2 | 59 | 129 | 125.7 | 120.338 | 40.717 | 3325 | 213 | 1510 | 3.7 | 34.865 | 51.188 | 68.22 | 75.43 | 0 | 0 | 11.866 | 15.03125 | 10.5 | 12.93745 | 15.2 | 19.0622 | 3.15 | 4.0315 | 1800 | 618 | 2400 | 182 | 156 | 1193 | 0 | 0 | 0 | 0 | 313 | 1632 | 897.7 | 0.0731 | 0.0433 | 0.001 | 0.0038 | 0.0243 | 0.626 | 0.11 | 0.113 | 0.724 | 0.0115 | 0.0076 | 0.0146 | 0.0485 | 0.11 | 2601/22R1 | 120 | 53.1 | 45.3 | 21.6 | 0 | 0 | 0 | 19.9 | 17.1 | 0 | 0 | 0 | 31.2 | 0 | 0 | 18.6 | 22.9 | 0 | 0 | 0 | 0 | 0 | 10.3 | 0 | 0 | 0 | 0 | 0 | 1573 | 1612 | 1637 | 1632 | 628.4 | 812.5 | 906 | 897.7 | 231.24 | 228.92 | 223.33 | 225.37
2026-01-30 | 5 | Janvier | 2026-01-30 14:28 | 2026-01-30 15:52 | 60208 | 1 | DD14A | 84 | 1 | 60 | 128 | 126.8 | 116.099 | 47.617 | 4332 | 265 | 2623 | 3.8 | 33.684 | 60.562 | 85.4 | 76.31 | 0 | 0 | 12.1 | 15.87495 | 10.633 | 14 | 15.417 | 19.28095 | 9.467 | 11.1252 | 2400 | 0 | 2400 | 0 | 0 | 0 | 0 | 0 | 0 | 0 | 345 | 1634 | 1217.3 | 0.0382 | 0.0269 | 0.001 | 0.0033 | 0.0139 | 0.753 | 0.0215 | 0.0299 | 0.0267 | 0.0042 | 0.0064 | 0.0158 | 0.112 | 0.0236 | 2601/23R3 | 133.2 | 52.4 | 47 | 33.8 | 0 | 26.8 | 0 | 79.3 | 0 | 0 | 0 | 0 | 0 | 0 | 0 | 0 | 0 | 0 | 0 | 0 | 0 | 0 | 27.1 | 0 | 0 | 0 | 0 | 0 | 1604 | 1621 | 1623 | 1634 | 264.5 | 1054.1 | 954 | 1217.3 | 150.75 | 243.16 | 234.74 | 246.67
2026-01-30 | 5 | Janvier | 2026-01-30 13:17 | 2026-01-30 14:28 | 60207 | 1 | DD14A | 70.62 | 8 | 59 | 129 | 124.4 | 122.186 | 46.617 | 4185 | 260 | 2410 | 3.55 | 36.338 | 60.219 | 83.72 | 77.51 | 0 | 0 | 11.067 | 15.3125 | 9.783 | 12.68745 | 15.499 | 18.9684 | 10.267 | 13.03145 | 2400 | 619 | 2400 | 182 | 0 | 0 | 0 | 0 | 0 | 0 | 425 | 1650 | 1341.9 | 0.0371 | 0.0275 | 0.001 | 0.0038 | 0.0155 | 0.443 | 0.0201 | 0.0273 | 0.0307 | 0.0082 | 0.0066 | 0.0118 | 0.0843 | 0.0223 | 2601/23R3 | 133.5 | 52.6 | 46.5 | 34.4 | 0 | 27.4 | 0 | 78.6 | 0 | 0 | 0 | 0 | 0 | 0 | 0 | 0 | 0 | 0 | 0 | 0 | 0 | 0 | 27.5 | 0 | 0 | 0 | 0 | 0 | 1564 | 1694 | 1667 | 1650 | 705 | 1849.5 | 1547.9 | 1341.9 | 244.61 | 244.77 | 246.37 | 245.12
2026-01-30 | 5 | Janvier | 2026-01-30 12:06 | 2026-01-30 13:17 | 60206 | 1 | DD14A | 71.07 | 5 | 60 | 128 | 125.9 | 121.998 | 45.3 | 4135 | 258 | 2146 | 3.967 | 32.269 | 57.969 | 80.23 | 76.78 | 0 | 0 | 12.1 | 15.59375 | 8.717 | 11.6563 | 15 | 19.281 | 9.483 | 11.3128 | 2400 | 618 | 2400 | 182 | 0 | 0 | 0 | 0 | 0 | 0 | 450 | 1657 | 1218.2 | 0.0434 | 0.0348 | 0.001 | 0.0041 | 0.0171 | 0.544 | 0.0236 | 0.0253 | 0.133 | 0.015 | 0.007 | 0.0015 | 0.0345 | 0.0242 | 2601/23R3 | 134.2 | 52.9 | 44.9 | 36.4 | 0 | 27 | 0 | 81.6 | 0 | 0 | 0 | 0 | 0 | 0 | 0 | 0 | 0 | 0 | 0 | 0 | 0 | 0 | 25.6 | 0 | 0 | 0 | 0 | 0 | 1612 | 1688 | 1676 | 1657 | 874 | 1529 | 1423.1 | 1218.2 | 234.28 | 234.06 | 235.31 | 234.21
2026-01-30 | 5 | Janvier | 2026-01-30 10:25 | 2026-01-30 12:06 | 60205 | 1 | DD14A | 100.98 | 2 | 58 | 129 | 125.4 | 122.273 | 48.967 | 4039 | 230 | 2896 | 3.5 | 36.857 | 62.281 | 87.22 | 76.31 | 0 | 0 | 11.55 | 15.1563 | 9.683 | 12.6249 | 15.116 | 18.9682 | 12.617 | 15.25055 | 2400 | 618 | 2400 | 181 | 0 | 0 | 0 | 0 | 0 | 0 | 313 | 1623 | 1078.5 | 0.0448 | 0.027 | 0.001 | 0.0044 | 0.0173 | 0.561 | 0.022 | 0.0225 | 0.0249 | 0.0056 | 0.0067 | 0.0142 | 0.0559 | 0.0241 | 2601/23R3 | 133.7 | 50.4 | 45.2 | 38.1 | 0 | 27.1 | 0 | 80.1 | 0 | 0 | 0 | 0 | 0 | 0 | 0 | 0 | 0 | 0 | 0 | 0 | 0 | 0 | 26.5 | 0 | 0 | 0 | 0 | 0 | 1570 | 1624 | 1629 | 1623 | 739.7 | 1129.9 | 1122.1 | 1078.5 | 244.88 | 246.63 | 243.4 | 243.75
2026-01-30 | 5 | Janvier | 2026-01-30 09:15 | 2026-01-30 10:25 | 60204 | 1 | DD14A | 70.02 | 1 | 60 | 129 | 126.8 | 115.073 | 46.733 | 4311 | 258 | 2493 | 3.717 | 34.709 | 59.406 | 83.62 | 76.27 | 0 | 0 | 11.617 | 15.3438 | 9.75 | 12.9374 | 15.383 | 19.18775 | 9.983 | 11.8123 | 2400 | 619 | 2400 | 182 | 0 | 0 | 0 | 0 | 0 | 0 | 425 | 1645 | 1214.8 | 0.037 | 0.0309 | 0.001 | 0.0079 | 0.0181 | 0.558 | 0.0208 | 0.0344 | 0.0325 | 0.0102 | 0.008 | 0.0124 | 0.089 | 0.0225 | 2601/23R3 | 134.9 | 52.7 | 46.8 | 35.4 | 0 | 26.8 | 0 | 81.2 | 0 | 0 | 0 | 0 | 0 | 0 | 0 | 0 | 0 | 0 | 0 | 0 | 0 | 0 | 26.9 | 0 | 0 | 0 | 0 | 0 | 1603 | 1635 | 1642 | 1645 | 265.3 | 1079.1 | 1186.1 | 1214.8 | 151.51 | 237.27 | 240.41 | 240.53
2026-01-30 | 5 | Janvier | 2026-01-30 08:01 | 2026-01-30 09:15 | 60203 | 1 | DD14A | 74.07 | 8 | 59 | 129 | 125.4 | 113.798 | 48.317 | 4286 | 262 | 2586 | 2.95 | 43.729 | 60.562 | 85.1 | 75.21 | 0 | 0 | 11.8 | 15.8125 | 11.617 | 14.1874 | 15.1 | 19.125 | 9.8 | 11.3125 | 2400 | 619 | 2400 | 181 | 0 | 0 | 0 | 0 | 0 | 0 | 425 | 1638 | 1212.5 | 0.0289 | 0.0341 | 0.001 | 0.0034 | 0.0149 | 0.499 | 0.02 | 0.0225 | 0.032 | 0.0112 | 0.0085 | 0.015 | 0.0657 | 0.0257 | 2601/23R3 | 134.4 | 52.6 | 44.9 | 36.9 | 0 | 26.3 | 0 | 81.1 | 0 | 0 | 0 | 0 | 0 | 0 | 0 | 0 | 0 | 0 | 0 | 0 | 0 | 0 | 27 | 0 | 0 | 0 | 0 | 0 | 1653 | 1609 | 1632 | 1638 | 195.3 | 995.3 | 1347.2 | 1212.5 | 101.92 | 245.47 | 255.21 | 244.2
2026-01-30 | 5 | Janvier | 2026-01-30 06:43 | 2026-01-30 08:01 | 60202 | 1 | DD14A | 77.93 | 5 | 60 | 128 | 125.7 | 133.128 | 49.383 | 4527 | 270 | 2976 | 3.167 | 40.421 | 60.781 | 87.67 | 73.85 | 0 | 0 | 11.833 | 15.8438 | 9.583 | 12.4999 | 9.9 | 12.6245 | 18.067 | 19.7193 | 2400 | 618 | 2400 | 181 | 0 | 0 | 0 | 0 | 0 | 0 | 425 | 1659 | 1366 | 0.0603 | 0.041 | 0.0114 | 0.0032 | 0.0205 | 0.543 | 0.0204 | 0.0214 | 0.037 | 0.0078 | 0.0076 | 0.0151 | 0.0415 | 0.0241 | 2601/23R3 | 132.4 | 53.6 | 45.2 | 33.6 | 0 | 27.8 | 0 | 76.7 | 0 | 0 | 0 | 0 | 0 | 0 | 0 | 0 | 0 | 0 | 0 | 0 | 0 | 0 | 27.9 | 0 | 0 | 0 | 0 | 0 | 1602 | 1665 | 1661 | 1659 | 261.1 | 1409.3 | 1564 | 1366 | 150.88 | 240.57 | 250.39 | 241.54
2026-01-30 | 5 | Janvier | 2026-01-30 05:42 | 2026-01-30 06:43 | 60201 | 1 | DD14A | 60.72 | 2 | 60 | 127 | 125.6 | 113.71 | 45.35 | 4093 | 255 | 2632 | 2.917 | 43.543 | 58.125 | 82.24 | 76.9 | 0 | 0 | 11.367 | 15.8125 | 9.433 | 12.4999 | 14.617 | 19.094 | 9.933 | 10.656 | 2400 | 619 | 2400 | 182 | 0 | 0 | 0 | 0 | 0 | 0 | 425 | 1636 | 1323.6 | 0.0249 | 0.03 | 0.001 | 0.0031 | 0.0156 | 0.832 | 0.0244 | 0.0279 | 0.0354 | 0.0036 | 0.0079 | 0.0148 | 0.0443 | 0.0268 | 2601/23R3 | 131.5 | 52.1 | 45.6 | 33.8 | 0 | 24.9 | 0 | 81 | 0 | 0 | 0 | 0 | 0 | 0 | 0 | 0 | 0 | 0 | 0 | 0 | 0 | 0 | 25.6 | 0 | 0 | 0 | 0 | 0 | 1567 | 1619 | 1661 | 1636 | 690.4 | 1172.7 | 1546.7 | 1323.6 | 241.43 | 252.09 | 249.58 | 251.73
2026-01-29 | 5 | Janvier | 2026-01-30 04:36 | 2026-01-30 05:42 | 60200 | 1 | DD14A | 66.27 | 1 | 61 | 127 | 127.1 | 133.144 | 45.433 | 4350 | 257 | 2623 | 3.35 | 37.91 | 58.438 | 83.3 | 77.17 | 0 | 0 | 11.633 | 15.31245 | 9.383 | 12.8437 | 14.717 | 19.3125 | 9.7 | 10.9375 | 2400 | 618 | 2400 | 181 | 0 | 0 | 0 | 0 | 0 | 0 | 450 | 1653 | 1264.7 | 0.037 | 0.04 | 0.001 | 0.0027 | 0.0138 | 0.664 | 0.0264 | 0.0216 | 0.0412 | 0.01 | 0.0077 | 0.0119 | 0.0676 | 0.0308 | 2601/23R3 | 125.9 | 53.8 | 46.8 | 25.3 | 0 | 23.8 | 0 | 76.6 | 0 | 0 | 0 | 0 | 0 | 0 | 0 | 0 | 0 | 0 | 0 | 0 | 0 | 0 | 25.5 | 0 | 0 | 0 | 0 | 0 | 1561 | 1686 | 1660 | 1653 | 665.3 | 1863 | 1459.6 | 1264.7 | 241.98 | 249.65 | 245.86 | 239.14
2026-01-29 | 5 | Janvier | 2026-01-30 03:32 | 2026-01-30 04:36 | 60199 | 1 | DD13A | 64.02 | 8 | 61 | 125 | 121.4 | 114.453 | 44.317 | 4144 | 259 | 2654 | 3.45 | 36.232 | 54.812 | 79.19 | 74.21 | 0 | 0 | 11.233 | 14.375 | 9.133 | 12 | 14.783 | 19 | 9.166 | 9.313 | 2400 | 619 | 2400 | 182 | 0 | 0 | 0 | 0 | 0 | 0 | 390 | 1651 | 1004.1 | 0.0641 | 0.0901 | 0.001 | 0.0035 | 0.0151 | 0.561 | 0.0404 | 0.0265 | 0.0707 | 0.0039 | 0.0054 | 0.0144 | 0.127 | 0.0481 | 2601/23R3 | 132.2 | 52.5 | 47.1 | 32.6 | 0 | 0 | 0 | 132.2 | 0 | 0 | 0 | 0 | 0 | 0 | 0 | 0 | 0 | 0 | 0 | 0 | 0 | 0 | 0 | 0 | 0 | 0 | 0 | 0 | 1622 | 1658 | 1685 | 1651 | 427.9 | 988.9 | 1464.1 | 1004.1 | 176.35 | 218.35 | 232.5 | 223.28
2026-01-29 | 5 | Janvier | 2026-01-30 02:34 | 2026-01-30 03:32 | 60198 | 1 | S235JR | 57.55 | 5 | 62 | 127 | 128.8 | 106.017 | 41.017 | 3564 | 212 | 1349 | 4.767 | 26.643 | 53.312 | 70.4 | 77.99 | 0 | 0 | 10.917 | 14.6563 | 9.8 | 13 | 14.633 | 18.969 | 5.667 | 6.5935 | 1800 | 619 | 2400 | 547 | 150 | 941 | 0 | 0 | 0 | 0 | 305 | 1645 | 698.3 | 0.0586 | 0.0534 | 0.001 | 0.0033 | 0.0292 | 0.58 | 0.16 | 0.0838 | 0.608 | 0.0075 | 0.0069 | 0.0214 | 0.0569 | 0.156 | 2601/22R1 | 125.9 | 51.8 | 46.2 | 27.9 | 0 | 0 | 0 | 19.2 | 17.5 | 0 | 0 | 0 | 30.4 | 0 | 0 | 19.6 | 18.8 | 0 | 0 | 0 | 0 | 0 | 13.2 | 7.2 | 0 | 0 | 0 | 0 | 1560 | 1595 | 1645 |  | 438.1 | 503.8 | 698.3 |  | 211.77 | 203.02 | 199.85
2026-01-29 | 5 | Janvier | 2026-01-30 01:03 | 2026-01-30 02:34 | 60197 | 1 | S235JR | 91.37 | 2 | 59 | 129 | 126.5 | 125.395 | 39.533 | 3384 | 202 | 1507 | 3.883 | 33.219 | 50.969 | 68.12 | 77.36 | 0 | 0 | 11.3 | 14.3125 | 8.9 | 11.9063 | 15.05 | 19.0942 | 4.283 | 5.53075 | 1800 | 619 | 2400 | 182 | 156 | 941 | 0 | 0 | 0 | 0 | 349 | 1654 | 195.2 | 0.0609 | 0.0557 | 0.001 | 0.0048 | 0.0242 | 0.62 | 0.141 | 0.0868 | 0.618 | 0.0143 | 0.0086 | 0.0133 | 0.116 | 0.14 | 2601/22R1 | 123.1 | 50.9 | 46.7 | 25.5 | 0 | 0 | 0 | 19.7 | 18.1 | 0 | 0 | 0 | 28.2 | 0 | 0 | 18.6 | 18.4 | 0 | 0 | 0 | 0 | 0 | 13.4 | 6.7 | 0 | 0 | 0 | 0 | 1591 | 1627 | 1663 | 1654 | 755.7 | 858 | 959.8 | 195.2 | 235.02 | 224.77 | 213.44 | 101.34
2026-01-29 | 5 | Janvier | 2026-01-30 00:05 | 2026-01-30 01:03 | 60196 | 1 | S235JR | 57.62 | 1 | 61 | 128 | 126.4 | 126.413 | 42.317 | 3653 | 223 | 1343 | 3.967 | 32.269 | 54.188 | 71.56 | 76.83 | 0 | 0 | 10.967 | 14.1563 | 9.7 | 12.4062 | 15.05 | 19.2817 | 6.6 | 8.2495 | 1800 | 619 | 2400 | 181 | 156 | 947 | 0 | 0 | 0 | 0 | 305 | 1632 | 760.6 | 0.0765 | 0.0619 | 0.001 | 0.0048 | 0.0283 | 0.76 | 0.143 | 0.091 | 0.627 | 0.0062 | 0.0075 | 0.0225 | 0.0781 | 0.139 | 2601/22R1 | 133.4 | 51.3 | 45.8 | 36.3 | 0 | 0 | 0 | 21.3 | 18.9 | 0 | 0 | 0 | 31.6 | 0 | 0 | 20.5 | 20.2 | 0 | 0 | 0 | 0 | 0 | 13.6 | 7.3 | 0 | 0 | 0 | 0 | 1612 | 1598 | 1620 | 1632 | 645.8 | 597.4 | 729.9 | 760.6 | 212.04 | 213.92 | 216.69 | 213.19
2026-01-29 | 5 | Janvier | 2026-01-29 23:08 | 2026-01-30 00:05 | 60195 | 1 | S235JR | 56.92 | 8 | 62 | 128 | 126.7 | 126.185 | 42.117 | 3618 | 221 | 1470 | 3.9 | 32.821 | 54.219 | 72 | 77.24 | 0 | 0 | 11.283 | 14.4063 | 9.6 | 12.6874 | 15.1 | 19.0625 | 6.133 | 7.96875 | 1800 | 621 | 2400 | 182 | 155 | 944 | 0 | 0 | 0 | 0 | 350 | 1653 | 812.6 | 0.0699 | 0.0585 | 0.001 | 0.0032 | 0.0217 | 0.527 | 0.131 | 0.072 | 0.605 | 0.0084 | 0.009 | 0.0189 | 0.0574 | 0.135 | 2601/22R1 | 132.4 | 50.5 | 47.8 | 34.1 | 0 | 0 | 0 | 21.2 | 19.2 | 0 | 0 | 0 | 29.6 | 0 | 0 | 20.2 | 21.1 | 0 | 0 | 0 | 0 | 0 | 13.8 | 7.3 | 0 | 0 | 0 | 0 | 1581 | 1610 | 1621 | 1653 | 553.1 | 636.5 | 660.7 | 812.6 | 217.5 | 212.06 | 208.82 | 206.65
2026-01-29 | 5 | Janvier | 2026-01-29 22:05 | 2026-01-29 23:08 | 60194 | 1 | S235JR | 62.9 | 5 | 61 | 127 | 126.9 | 125.357 | 40.867 | 3423 | 210 | 1081 | 3.533 | 35.943 | 50.438 | 65.99 | 74.05 | 0 | 0 | 13.1 | 15.71875 | 9.667 | 12.1874 | 14.967 | 18.719 | 3.133 | 3.7185 | 1800 | 619 | 2400 | 182 | 154 | 944 | 0 | 0 | 0 | 0 | 305 | 1647 | 849.3 | 0.0686 | 0.0554 | 0.001 | 0.0041 | 0.0249 | 0.559 | 0.16 | 0.116 | 0.582 | 0.0114 | 0.0078 | 0.019 | 0.0847 | 0.154 | 2601/22R1 | 119.8 | 51.3 | 45.6 | 22.9 | 0 | 0 | 0 | 18.4 | 17.9 | 0 | 0 | 0 | 24.5 | 0 | 0 | 18.8 | 19 | 0 | 0 | 0 | 0 | 0 | 14.1 | 7.1 | 0 | 0 | 0 | 0 | 1575 | 1618 | 1647 |  | 545 | 680.9 | 849.3 |  | 219.68 | 212.67 | 213.15
2026-01-29 | 5 | Janvier | 2026-01-29 21:06 | 2026-01-29 22:05 | 60193 | 1 | S235JR | 59 | 2 | 60 | 129 | 126.2 | 125.44 | 42.583 | 3719 | 214 | 1701 | 3.933 | 32.797 | 56 | 75 | 78.9 | 11.1 | 14.9688 | 9.917 | 12.8749 | 21.567 | 28.0625 | 0 | 0 | 0 | 0 | 1800 | 618 | 2400 | 181 | 154 | 943 | 0 | 0 | 0 | 0 | 320 | 1632 | 685.7 | 0.0521 | 0.0722 | 0.001 | 0.0073 | 0.0301 | 0.409 | 0.152 | 0.111 | 0.627 | 0.0078 | 0.0092 | 0.0224 | 0.0553 | 0.149 | 2601/22R1 | 131.6 | 52.3 | 45.4 | 33.9 | 0 | 0 | 0 | 18.2 | 19.3 | 0 | 0 | 0 | 33.7 | 0 | 0 | 19.8 | 20.8 | 0 | 0 | 0 | 0 | 0 | 13.2 | 6.6 | 0 | 0 | 0 | 0 | 1556 | 1582 | 1625 | 1632 | 325.1 | 470.6 | 624.3 | 685.7 | 191.99 | 205.07 | 202.48 | 205.58
2026-01-29 | 5 | Janvier | 2026-01-29 20:11 | 2026-01-29 21:06 | 60192 | 1 | S235JR | 55 | 1 | 61 | 127 | 124.5 | 125.338 | 39.65 | 3499 | 212 | 1937 | 4.583 | 27.709 | 52.156 | 71.46 | 78.93 | 0 | 0 | 11.1 | 14.9063 | 8.917 | 11.7813 | 14.867 | 19.156 | 4.767 | 6.25025 | 1800 | 619 | 2400 | 181 | 154 | 942 | 0 | 0 | 0 | 0 | 350 | 1631 | 653.7 | 0.0742 | 0.0652 | 0.001 | 0.0053 | 0.0241 | 0.555 | 0.157 | 0.119 | 0.598 | 0.0085 | 0.0092 | 0.0214 | 0.0606 | 0.148 | 2601/22R1 | 124.5 | 50.3 | 47.2 | 27 | 0 | 0 | 0 | 18.8 | 18.1 | 0 | 0 | 0 | 28.6 | 0 | 0 | 18.9 | 20.8 | 0 | 0 | 0 | 0 | 0 | 13.6 | 5.7 | 0 | 0 | 0 | 0 | 1594 | 1631 |  |  | 610.6 | 653.7 |  |  | 217.7 | 202.61
2026-01-29 | 5 | Janvier | 2026-01-29 19:06 | 2026-01-29 20:11 | 60191 | 1 | S235JR | 65.58 | 8 | 61 | 128 | 125.1 | 125.555 | 41.933 | 3581 | 218 | 1758 | 4.35 | 29.425 | 54.406 | 73.25 | 77.85 | 0 | 0 | 13.317 | 16.25 | 9.05 | 11.9375 | 14.416 | 19.0627 | 5.15 | 7.06225 | 1800 | 618 | 2400 | 183 | 155 | 942 | 0 | 0 | 0 | 0 | 305 | 1634 | 710.3 | 0.0841 | 0.0741 | 0.001 | 0.0048 | 0.0246 | 0.544 | 0.14 | 0.103 | 0.612 | 0.0087 | 0.0075 | 0.0201 | 0.0856 | 0.138 | 2601/22R1 | 130.3 | 56.7 | 45.3 | 28.3 | 0 | 0 | 0 | 19.9 | 18.6 | 0 | 0 | 0 | 31.1 | 0 | 0 | 12.5 | 27.1 | 0 | 0 | 0 | 0 | 0 | 13.8 | 7.3 | 0 | 0 | 0 | 0 | 1575 | 1586 | 1587 | 1634 | 555.5 | 626.4 | 504.5 | 710.3 | 221.08 | 223.93 | 207.47 | 207.08
2026-01-29 | 5 | Janvier | 2026-01-29 18:05 | 2026-01-29 19:06 | 60190 | 1 | S235JR | 60.63 | 5 | 62 | 127 | 125.2 | 125.707 | 42.167 | 3654 | 223 | 1952 | 5.2 | 24.423 | 55.625 | 75.5 | 79.15 | 0 | 0 | 11.517 | 15.25 | 9.233 | 12.1563 | 14.7 | 19.375 | 6.717 | 8.75 | 1800 | 619 | 2400 | 182 | 154 | 938 | 0 | 0 | 0 | 0 | 305 | 1646 | 792.8 | 0.0457 | 0.0631 | 0.001 | 0.0053 | 0.0291 | 0.65 | 0.145 | 0.0883 | 0.604 | 0.007 | 0.0078 | 0.0254 | 0.0492 | 0.146 | 2601/22R1 | 133.9 | 54.3 | 43 | 36.6 | 0 | 0 | 0 | 21.3 | 19.6 | 0 | 0 | 0 | 38.7 | 0 | 0 | 20.1 | 20.5 | 0 | 0 | 0 | 0 | 0 | 13.7 | 0 | 0 | 0 | 0 | 0 | 1579 | 1621 | 1646 |  | 531.9 | 669.9 | 792.8 |  | 215.71 | 209.84 | 208.64
2026-01-29 | 5 | Janvier | 2026-01-29 17:00 | 2026-01-29 18:05 | 60189 | 1 | S235JR | 65.37 | 2 | 58 | 126 | 121.6 | 104.669 | 44.95 | 3870 | 234 | 2105 | 5.917 | 21.296 | 58.031 | 79.23 | 77.46 | 0 | 0 | 13.35 | 17.25 | 9.817 | 12.8438 | 14.767 | 19.187 | 7.017 | 8.71925 | 1800 | 620 | 2400 | 181 | 153 | 939 | 0 | 0 | 0 | 0 | 305 | 1635 | 776.7 | 0.0566 | 0.06 | 0.001 | 0.0035 | 0.025 | 0.669 | 0.13 | 0.0888 | 0.579 | 0.007 | 0.0072 | 0.0214 | 0.0264 | 0.128 | 2601/22R1 | 133.9 | 50.4 | 49 | 34.5 | 0 | 0 | 0 | 22.9 | 19.3 | 0 | 0 | 0 | 35 | 0 | 0 | 20.7 | 21.6 | 0 | 0 | 0 | 0 | 0 | 14.4 | 0 | 0 | 0 | 0 | 0 | 1545 | 1570 | 1607 | 1635 | 741.3 | 509 | 605.6 | 776.7 | 258.66 | 217.37 | 210.03 | 213.1
2026-01-29 | 5 | Janvier | 2026-01-29 15:40 | 2026-01-29 17:00 | 60188 | 1 | S235JR | 80.25 | 1 | 60 | 118 | 115.2 | 125.598 | 44.683 | 3815 | 234 | 1747 | 7.8 | 15.128 | 56.656 | 76.22 | 76.08 | 0 | 0 | 11.65 | 15.0938 | 10.5 | 13.24995 | 15.266 | 19 | 7.267 | 9.15625 | 1800 | 620 | 2400 | 182 | 154 | 942 | 0 | 0 | 0 | 400 | 242 | 1634 | 812.1 | 0.0189 | 0.0797 | 0.001 | 0.0046 | 0.0344 | 2 | 0.142 | 0.088 | 0.649 | 0.0085 | 0.007 | 0.0196 | 0.0757 | 0.135 | 2601/22R1 | 136.2 | 51.8 | 44.5 | 39.9 | 0 | 0 | 0 | 22.4 | 20.1 | 0 | 0 | 0 | 35.5 | 0 | 0 | 21.2 | 22 | 0 | 0 | 0 | 0 | 0 | 15 | 0 | 0 | 0 | 0 | 0 | 1572 | 1582 | 1602 | 1634 | 414.6 | 437.1 | 676.1 | 812.1 | 201.19 | 199.64 | 220.85 | 216.92
2026-01-29 | 5 | Janvier | 2026-01-28 17:26 | 2026-01-29 15:40 | 60187 | 1 | S235JR | 999.63 | 8 | 61 | 61 | 110.9 | 104.799 | 54.417 | 4457 | 244 | 3691 | 3.333 | 18.3 | 67.688 | 97.2 | 74.63 | 0 | 0 | 12.15 | 15.7188 | 9.867 | 12.9999 | 9.1 | 11.6562 | 23.3 | 27.12505 | 1800 | 619 | 5400 | 181 | 153 | 938 | 0 | 0 | 0 | 400 | 231 | 1642 | 1169.8 | 0.0348 | 0.0426 | 0.001 | 0.0046 | 0.0238 | 0.554 | 0.0969 | 0.0869 | 0.495 | 0.0031 | 0.0079 | 0.0259 | 0.008 | 0.0877 | 2601/22R1 | 140.3 | 52.4 | 46.8 | 41.1 | 0 | 0 | 0 | 24 | 19.4 | 0 | 0 | 0 | 38.5 | 0 | 0 | 20 | 24.3 | 0 | 0 | 0 | 0 | 0 | 14.1 | 0 | 0 | 0 | 0 | 0 | 1606 | 1657 | 1642 | 1642 | 269.3 | 1261.2 | 1117.6 | 1169.8 | 150.99 | 236.76 | 236.04 | 239.39
2026-01-28 | 5 | Janvier | 2026-01-28 16:18 | 2026-01-28 17:26 | 60186 | 1 | DD14A | 68.22 | 2 | 58 | 128 | 124.5 | 108.144 | 44.833 | 4366 | 255 | 1489 | 2.667 | 48 | 57.875 | 78.11 | 77.45 | 0 | 0 | 11.433 | 15.625 | 9.2 | 12.4374 | 15.2 | 19.375 | 9 | 10.375 | 2400 | 621 | 2400 | 182 | 0 | 0 | 0 | 0 | 0 | 1200 | 449 | 1658 | 1269.5 | 0.0365 | 0.0314 | 0.001 | 0.0042 | 0.0221 | 0.377 | 0.0237 | 0.022 | 0.0357 | 0.0077 | 0.0059 | 0.0152 | 0.0709 | 0.0246 | 2601/23R3 | 126.2 | 53.6 | 47.6 | 25 | 0 | 23.8 | 0 | 77.1 | 0 | 0 | 0 | 0 | 0 | 0 | 0 | 0 | 0 | 0 | 0 | 0 | 0 | 0 | 25.3 | 0 | 0 | 0 | 0 | 0 | 1652 | 1688 | 1660 | 1658 | 192.8 | 1610.1 | 1198.4 | 1269.5 | 101.51 | 237.85 | 231.38 | 236.7
2026-01-28 | 5 | Janvier | 2026-01-28 15:05 | 2026-01-28 16:18 | 60185 | 1 | DD14A | 73.02 | 1 | 60 | 124 | 122.3 | 117.403 | 48.95 | 4610 | 240 | 1496 | 2.917 | 42.514 | 60.969 | 81.91 | 74.73 | 0 | 0 | 12.1 | 16.4375 | 10.4 | 13.06245 | 14.883 | 19.2185 | 11.566 | 12.03145 | 2400 | 620 | 2400 | 181 | 0 | 0 | 0 | 0 | 0 | 1200 | 927 | 1665 | 1380.2 | 0.0364 | 0.0311 | 0.001 | 0.0036 | 0.021 | 0.385 | 0.0232 | 0.0193 | 0.0395 | 0.0099 | 0.0066 | 0.0151 | 0.0757 | 0.0304 | 2601/23R3 | 129.7 | 55.8 | 46.4 | 27.5 | 0 | 25 | 0 | 79.3 | 0 | 0 | 0 | 0 | 0 | 0 | 0 | 0 | 0 | 0 | 0 | 0 | 0 | 0 | 25.4 | 0 | 0 | 0 | 0 | 0 | 1558 | 1682 | 1652 | 1665 | 609.3 | 1689.9 | 192.5 | 1380.2 | 237.14 | 244.66 | 101.4 | 239.04
2026-01-28 | 5 | Janvier | 2026-01-28 12:06 | 2026-01-28 15:05 | 60184 | 1 | SAE1006 | 178.88 | 5 | 60 | 127 | 126.2 | 117.012 | 49.167 | 4482 | 261 | 2459 | 2.4 | 52.917 | 58.719 | 83.32 | 71.66 | 0 | 0 | 0.133 | 0.031 | 0 | 0 | 0 | 0 | 10.417 | 10.15645 | 1800 | 672 | 2400 | 181 | 156 | 0 | 381 | 0 | 0 | 800 | 396 | 1617 | 1062.6 | 0.0347 | 0.0569 | 0.001 | 0.0047 | 0.0161 | 0.683 | 0.0524 | 0.0287 | 0.256 | 0.0049 | 0.0083 | 0.0174 | 0.0509 | 0.0588 | 2601/23R3 | 129.2 | 52.2 | 47.8 | 29.2 | 0 | 0 | 0 | 129.2 | 0 | 0 | 0 | 0 | 0 | 0 | 0 | 0 | 0 | 0 | 0 | 0 | 0 | 0 | 0 | 0 | 0 | 0 | 0 | 0 | 1590 | 1657 | 1646 | 1617 | 727.5 | 1444.9 | 1250.3 | 1062.6 | 232.76 | 246.75 | 242.11 | 245.93
2026-01-28 | 5 | Janvier | 2026-01-28 10:56 | 2026-01-28 12:06 | 60183 | 1 | SAE1006 | 70.08 | 8 | 60 | 130 | 125.4 | 136.557 | 44.733 | 3701 | 245 | 945 | 3.35 | 38.806 | 54.625 | 70.59 | 73.27 | 0 | 0 | 0.033 | 0.031 | 0 | 0 | 0 | 0 | 4.633 | 5.781 | 1800 | 672 | 2400 | 181 | 154 | 0 | 391 | 0 | 0 | 400 | 369 | 1655 | 1094.1 | 0.0781 | 0.0703 | 0.001 | 0.0069 | 0.0239 | 0.595 | 0.14 | 0.0389 | 0.275 | 0.0158 | 0.012 | 0.0127 | 0.0527 | 0.142 | 2601/22R1 | 133.9 | 52.7 | 49.2 | 32 | 0 | 0 | 0 | 21.2 | 19.2 | 0 | 0 | 0 | 33 | 0 | 0 | 19.8 | 20.7 | 0 | 0 | 0 | 0 | 0 | 13.4 | 6.6 | 0 | 0 | 0 | 0 | 1567 | 1602 | 1619 | 1655 | 422.6 | 942.5 | 823.1 | 1094.1 | 205.32 | 245.27 | 226.07 | 227.41
2026-01-28 | 5 | Janvier | 2026-01-28 10:00 | 2026-01-28 10:56 | 60182 | 1 | SAE1006 | 56.2 | 2 | 59 | 129 | 125.4 | 117.654 | 40.333 | 3443 | 218 | 859 | 3.133 | 41.17 | 53.156 | 67.89 | 79.08 | 0 | 0 | 0.1 | 0.031 | 0 | 0 | 0 | 0 | 3.05 | 3.75025 | 1800 | 671 | 2400 | 181 | 154 | 0 | 391 | 0 | 0 | 400 | 382 | 1701 | 69.3 | 0.0612 | 0.064 | 0.001 | 0.0046 | 0.0309 | 0.373 | 0.169 | 0.0346 | 0.295 | 0.0131 | 0.0079 | 0.015 | 0.05 | 0.166 | 2601/22R1 | 132.3 | 55.5 | 46.3 | 30.5 | 0 | 0 | 0 | 21.5 | 12.5 | 0 | 0 | 0 | 30.1 | 0 | 0 | 25.9 | 21.4 | 0 | 0 | 0 | 0 | 0 | 13.6 | 7.3 | 0 | 0 | 0 | 0 | 1589 | 1652 | 1602 | 1701 | 655.7 | 192.5 | 261.1 | 69.3 | 225.66 | 101.4 | 150.88 | -0.06
2026-01-28 | 5 | Janvier | 2026-01-28 09:02 | 2026-01-28 10:00 | 60181 | 1 | SAE1006 | 57.63 | 1 | 61 | 130 | 127.9 | 110.937 | 42.333 | 3658 | 223 | 918 | 3.317 | 39.196 | 55.25 | 70.89 | 78.31 | 0 | 0 | 0.133 | 0.062 | 0 | 0 | 0 | 0 | 3.85 | 4.906 | 1800 | 673 | 2400 | 183 | 154 | 0 | 387 | 0 | 0 | 400 | 398 | 1652 | 193.3 | 0.0602 | 0.0708 | 0.001 | 0.006 | 0.0264 | 0.893 | 0.189 | 0.0328 | 0.268 | 0.0128 | 0.0097 | 0.0149 | 0.0503 | 0.196 | 2601/22R1 | 134.9 | 53.8 | 46.8 | 34.3 | 0 | 0 | 0 | 21.3 | 18.7 | 0 | 0 | 0 | 33 | 0 | 0 | 19.8 | 21.3 | 0 | 0 | 0 | 0 | 0 | 14.1 | 6.7 | 0 | 0 | 0 | 0 | 1579 | 1671 | 1652 | 1652 | 605.6 | 218.5 | 193.6 | 193.3 | 225.26 | 100.43 | 101.82 | 101.7
2026-01-28 | 5 | Janvier | 2026-01-28 08:04 | 2026-01-28 09:02 | 60180 | 1 | SAE1006 | 57.68 | 5 | 61 | 128 | 127.9 | 136.22 | 42.033 | 3561 | 226 | 796 | 2.95 | 43.39 | 53.844 | 68.7 | 76.86 | 0 | 0 | 0.133 | 0.062 | 0 | 0 | 0 | 0 | 12.9 | 15.8128 | 1800 | 673 | 2400 | 182 | 155 | 0 | 383 | 0 | 0 | 400 | 435 | 1651 | 1167.8 | 0.0785 | 0.0598 | 0.0028 | 0.0083 | 0.0262 | 0.872 | 0.241 | 0.0367 | 0.284 | 0.0133 | 0.0126 | 0.0145 | 0.0634 | 0.204 | 2601/26R1 | 135.4 | 55.3 | 47.2 | 32.9 | 0 | 0 | 0 | 67.3 | 0 | 0 | 68.1 | 0 | 0 | 0 | 0 | 0 | 0 | 0 | 0 | 0 | 0 | 0 | 0 | 0 | 0 | 0 | 0 | 0 | 1603 | 1604 | 1624 | 1651 | 265.3 | 696.4 | 756.5 | 1167.8 | 151.51 | 221.93 | 217.14 | 234.37
2026-01-28 | 5 | Janvier | 2026-01-28 06:59 | 2026-01-28 08:04 | 60179 | 1 | SAE1006 | 65.47 | 8 | 60 | 128 | 123.1 | 117.058 | 43.3 | 3656 | 225 | 1201 | 4.6 | 27.826 | 54.094 | 70.9 | 74.96 | 0 | 0 | 0.05 | 0.031 | 0 | 0 | 0 | 0 | 5.717 | 5.37475 | 1800 | 672 | 2400 | 181 | 156 | 0 | 389 | 0 | 0 | 400 | 398 | 1645 | 1060.7 | 0.133 | 0.0884 | 0.0109 | 0.0125 | 0.0672 | 1.32 | 0.2 | 0.0292 | 0.273 | 0.0107 | 0.0126 | 0.0157 | 0.0319 | 0.202 | 2601/26R1 | 133.7 | 52.2 | 47.1 | 34.4 | 0 | 0 | 0 | 67.6 | 0 | 0 | 66.1 | 0 | 0 | 0 | 0 | 0 | 0 | 0 | 0 | 0 | 0 | 0 | 0 | 0 | 0 | 0 | 0 | 0 | 1608 | 1613 | 1634 | 1645 | 569 | 733.6 | 920.9 | 1060.7 | 204.9 | 220.87 | 226.16 | 230.57
2026-01-28 | 5 | Janvier | 2026-01-28 05:59 | 2026-01-28 06:59 | 60178 | 1 | SAE1006 | 59.97 | 2 | 59 | 127 | 123.1 | 117.585 | 42.433 | 3641 | 221 | 921 | 5.2 | 24.423 | 53.938 | 69.53 | 76.27 | 0 | 0 | 0.117 | 0 | 0 | 0 | 0 | 0 | 2.083 | 1.8755 | 1800 | 672 | 2400 | 182 | 155 | 0 | 379 | 0 | 0 | 400 | 420 | 1664 | 1173.5 | 0.0916 | 0.0702 | 0.001 | 0.0037 | 0.0231 | 0.636 | 0.141 | 0.0333 | 0.264 | 0.0198 | 0.0071 | 0.0128 | 0.0935 | 0.144 | 2601/22R1 | 132.3 | 52.4 | 43 | 36.9 | 0 | 0 | 0 | 20.2 | 19 | 0 | 0 | 0 | 31.1 | 0 | 0 | 19.9 | 21 | 0 | 0 | 0 | 0 | 0 | 13.9 | 7.2 | 0 | 0 | 0 | 0 | 1640 | 1636 | 1664 |  | 940.8 | 841.2 | 1173.5 |  | 224.47 | 218.42 | 227.67
2026-01-27 | 5 | Janvier | 2026-01-28 04:51 | 2026-01-28 05:59 | 60177 | 1 | SAE1006 | 68.25 | 1 | 61 | 127 | 126.2 | 119.662 | 41.517 | 3542 | 219 | 1045 | 6.133 | 20.707 | 54.125 | 69.92 | 78.22 | 0 | 0 | 0.017 | 0 | 0 | 0 | 0 | 0 | 3.717 | 4.563 | 1800 | 671 | 2400 | 182 | 156 | 0 | 384 | 0 | 0 | 400 | 420 | 1642 | 1087.1 | 0.0706 | 0.0786 | 0.001 | 0.0054 | 0.0258 | 0.948 | 0.152 | 0.0348 | 0.26 | 0.0111 | 0.0073 | 0.0161 | 0.0483 | 0.146 | 2601/22R1 | 132.4 | 51.8 | 45.9 | 34.7 | 0 | 0 | 0 | 21.6 | 19.7 | 0 | 0 | 0 | 29.6 | 0 | 0 | 19.9 | 21.7 | 0 | 0 | 0 | 0 | 0 | 13.8 | 6.1 | 0 | 0 | 0 | 0 | 1572 | 1594 | 1642 |  | 549.1 | 691.7 | 1087.1 |  | 221.86 | 226.87 | 234
2026-01-27 | 5 | Janvier | 2026-01-28 03:53 | 2026-01-28 04:51 | 60176 | 1 | SAE1006 | 57.47 | 5 | 61 | 130 | 130.6 | 121.904 | 42.6 | 3735 | 222 | 1017 | 3.067 | 42.391 | 55.188 | 71.46 | 77.73 | 0 | 0 | 0.133 | 0.09375 | 0 | 0 | 0 | 0 | 5.067 | 5.7815 | 1800 | 672 | 2400 | 182 | 155 | 0 | 384 | 0 | 0 | 400 | 410 | 1655 | 1112.4 | 0.0842 | 0.0788 | 0.001 | 0.005 | 0.0282 | 0.584 | 0.139 | 0.0364 | 0.276 | 0.014 | 0.0091 | 0.0229 | 0.0502 | 0.14 | 2601/22R1 | 133.2 | 53.2 | 45.6 | 34.4 | 0 | 0 | 0 | 21.7 | 19.8 | 21.7 | 0 | 0 | 29.4 | 0 | 0 | 19.5 | 0 | 0 | 0 | 0 | 0 | 0 | 13.7 | 7.4 | 0 | 0 | 0 | 0 | 1575 | 1594 | 1630 | 1655 | 441.6 | 574.9 | 882.3 | 1112.4 | 204.2 | 213.27 | 225.19 | 228.63
2026-01-27 | 5 | Janvier | 2026-01-28 02:58 | 2026-01-28 03:53 | 60175 | 1 | SAE1006 | 55.38 | 8 | 61 | 127 | 123.2 | 122.03 | 40.683 | 3636 | 213 | 1373 | 2.667 | 47.625 | 51.844 | 69.25 | 76.46 | 0 | 0 | 0.033 | 0.062 | 0 | 0 | 0 | 0 | 6.284 | 6.53145 | 1800 | 671 | 2400 | 182 | 154 | 0 | 375 | 0 | 0 | 400 | 420 | 1627 | 1052.3 | 0.0581 | 0.0622 | 0.001 | 0.0047 | 0.0283 | 1.14 | 0.134 | 0.0297 | 0.27 | 0.0108 | 0.0071 | 0.0204 | 0.0611 | 0.13 | 2601/22R1 | 121.9 | 53 | 39.7 | 29.2 | 0 | 0 | 0 | 20.9 | 18.6 | 21.6 | 0 | 0 | 21.7 | 0 | 0 | 19 | 0 | 0 | 0 | 0 | 0 | 0 | 13.4 | 6.7 | 0 | 0 | 0 | 0 | 1559 | 1617 | 1627 |  | 437 | 731.7 | 1052.3 |  | 212.13 | 218.5 | 239.77
2026-01-27 | 5 | Janvier | 2026-01-28 02:02 | 2026-01-28 02:58 | 60174 | 1 | SAE1006 | 56.12 | 2 | 59 | 127 | 124.1 | 121.903 | 40.433 | 3432 | 212 | 981 | 3.05 | 41.639 | 52.688 | 67.86 | 78.18 | 0 | 0 | 0.133 | 0.094 | 0 | 0 | 0 | 0 | 1.5 | 1.5315 | 1800 | 671 | 2400 | 181 | 155 | 0 | 373 | 0 | 0 | 400 | 420 | 1652 | 1101.4 | 0.0378 | 0.0512 | 0.001 | 0.005 | 0.0285 | 0.661 | 0.128 | 0.0346 | 0.261 | 0.0187 | 0.0069 | 0.0152 | 0.057 | 0.126 | 2601/22R1 | 125 | 54.4 | 43.2 | 27.4 | 0 | 0 | 0 | 20.5 | 18.3 | 21 | 0 | 0 | 26.1 | 0 | 0 | 19 | 0 | 0 | 0 | 0 | 0 | 0 | 12.8 | 7.3 | 0 | 0 | 0 | 0 | 1625 | 1648 | 1652 |  | 1004.7 | 1078.8 | 1101.4 |  | 237.46 | 230.18 | 229.53
2026-01-27 | 5 | Janvier | 2026-01-28 01:01 | 2026-01-28 02:02 | 60173 | 1 | SAE1006 | 61.1 | 1 | 61 | 127 | 124.2 | 122.224 | 41.883 | 3713 | 224 | 1562 | 3.35 | 37.91 | 54.289 | 72.74 | 77.77 | 0 | 0 | 0.033 | 0.039 | 0 | 0 | 0 | 0 | 4.2 | 4.87477 | 1800 | 671 | 2400 | 181 | 156 | 0 | 381 | 0 | 0 | 400 | 410 | 1628 | 1122.5 | 0.0486 | 0.0455 | 0.001 | 0.0057 | 0.029 | 0.389 | 0.131 | 0.0335 | 0.273 | 0.0093 | 0.0077 | 0.0202 | 0.0807 | 0.133 | 2601/22R1 | 132.7 | 53.1 | 46.2 | 33.4 | 0 | 0 | 0 | 22.1 | 19.7 | 21.6 | 0 | 0 | 28.1 | 0 | 0 | 19.9 | 0 | 0 | 0 | 0 | 0 | 0 | 14.5 | 6.8 | 0 | 0 | 0 | 0 | 1577 | 1633 | 1615 | 1628 | 602.6 | 1160.2 | 962.8 | 1122.5 | 225.98 | 243.68 | 239.77 | 243.97
2026-01-27 | 5 | Janvier | 2026-01-27 23:56 | 2026-01-28 01:01 | 60172 | 1 | SAE1006 | 64.77 | 5 | 61 | 127 | 126.3 | 122.166 | 41.983 | 3838 | 223 | 929 | 3.867 | 32.845 | 52.867 | 69.09 | 75.56 | 0 | 0 | 0.1 | 0.031 | 0 | 0 | 0 | 0 | 1.417 | 1.27394 | 1800 | 671 | 2400 | 182 | 156 | 0 | 375 | 0 | 0 | 400 | 420 | 1620 | 980.2 | 0.0339 | 0.0494 | 0.001 | 0.0055 | 0.0272 | 0.694 | 0.136 | 0.0267 | 0.237 | 0.0102 | 0.0077 | 0.0225 | 0.0404 | 0.138 | 2601/22R1 | 125.5 | 51.6 | 45.4 | 28.5 | 0 | 0 | 0 | 21.2 | 19.3 | 21 | 0 | 0 | 25.3 | 0 | 0 | 18.6 | 0 | 0 | 0 | 0 | 0 | 0 | 12.9 | 7.2 | 0 | 0 | 0 | 0 | 1642 | 1611 | 1625 | 1620 | 1011.6 | 832 | 949.5 | 980.2 | 228.72 | 231.21 | 233.3 | 238.36
2026-01-27 | 5 | Janvier | 2026-01-27 17:21 | 2026-01-27 23:56 | 60171 | 1 | SAE1006 | 54.83333 | 8 | 62 | 127 | 123.3 | 122.302 | 45.067 | 3986 | 229 | 1643 | 3.283 | 38.68 | 56.844 | 76.47 | 75.68 | 0 | 0 | 0.117 | 0.031 | 0 | 0 | 0 | 0 | 5.25 | 6.28175 | 2800 | 671 | 2400 | 181 | 155 | 0 | 375 | 0 | 0 | 400 | 410 | 1634 | 1072 | 0.0257 | 0.0574 | 0.001 | 0.0055 | 0.0243 | 0.88 | 0.125 | 0.0303 | 0.25 | 0.0086 | 0.008 | 0.0226 | 0.0663 | 0.123 | 2601/22R1 | 133.3 | 53.6 | 45.2 | 34.5 | 0 | 0 | 0 | 22.3 | 19.7 | 21.6 | 0 | 0 | 35.6 | 0 | 0 | 20.2 | 0 | 0 | 0 | 0 | 0 | 0 | 13.9 | 0 | 0 | 0 | 0 | 0 | 1602 | 1598 | 1612 | 1634 | 261.5 | 795.8 | 909.5 | 1072 | 151 | 235.01 | 237.21 | 237.33
2026-01-27 | 5 | Janvier | 2026-01-27 16:23 | 2026-01-27 17:21 | 60170 | 1 | SAE1006 | 58.28 | 8 | 62 | 128 | 123.5 | 111.246 | 39.617 | 3447 | 208 | 1341 | 3.467 | 36.923 | 51.406 | 68.09 | 77.85 | 0 | 0 | 0.017 | 0.031 | 0 | 0 | 0 | 0 | 4.333 | 5.12525 | 1800 | 671 | 2400 | 181 | 154 | 0 | 383 | 0 | 0 | 400 | 425 | 1668 | 1160.3 | 0.0475 | 0.0629 | 0.001 | 0.005 | 0.0269 | 0.596 | 0.124 | 0.0401 | 0.267 | 0.0174 | 0.0081 | 0.0156 | 0.0904 | 0.128 | 2601/22R1 | 119.1 | 52.4 | 43.8 | 22.9 | 0 | 0 | 0 | 19 | 18 | 19.7 | 0 | 0 | 31.3 | 0 | 0 | 16.9 | 0 | 0 | 0 | 0 | 0 | 0 | 14.2 | 0 | 0 | 0 | 0 | 0 | 1566 | 1596 | 1668 |  | 389 | 673.6 | 1160.3 |  | 199.76 | 223.84 | 224.66
2026-01-27 | 5 | Janvier | 2026-01-27 12:39 | 2026-01-27 16:23 | 60169 | 1 | SAE1006 | 223.17 | 5 | 63 | 126 | 125.5 | 122.16 | 43.35 | 3903 | 195 | 2987 | 4.817 | 26.159 | 53 | 77.77 | 73.36 | 0 | 0 | 0.133 | 0.09375 | 0 | 0 | 0 | 0 | 9.967 | 9.89864 | 1800 | 671 | 2400 | 182 | 156 | 0 | 376 | 0 | 0 | 400 | 445 | 1660 | 1263.3 | 0.0476 | 0.0477 | 0.001 | 0.0051 | 0.0265 | 0.48 | 0.133 | 0.0312 | 0.25 | 0.0113 | 0.0077 | 0.0173 | 0.0895 | 0.13 | 2601/22R1 | 98.3 | 54.3 | 44 | 0 | 0 | 0 | 0 | 16.8 | 13.9 | 17.2 | 0 | 0 | 24.7 | 0 | 0 | 15.3 | 0 | 0 | 0 | 0 | 0 | 0 | 10.4 | 0 | 0 | 0 | 0 | 0 | 1585 | 1624 | 1655 | 1660 | 805.9 | 1041.7 | 1260.3 | 1263.3 | 243.01 | 240.66 | 237.8 | 235.25
2026-01-27 | 5 | Janvier | 2026-01-27 09:58 | 2026-01-27 12:39 | 60168 | 1 | SAE1006 | 74.30333 | 2 | 62 | 126 | 123.9 | 122.906 | 57.083 | 5171 | 265 | 3339 | 1.967 | 64.068 | 68 | 98.3 | 71.47 | 0 | 0 | 0.133 | 0.062 | 0 | 0 | 0 | 0 | 20.7 | 20.03115 | 1800 | 674 | 2400 | 181 | 154 | 0 | 378 | 0 | 0 | 400 | 425 | 1637 | 1181.4 | 0.0519 | 0.0593 | 0.001 | 0.0035 | 0.0275 | 0.186 | 0.139 | 0.0284 | 0.247 | 0.0054 | 0.0083 | 0.0287 | 0.03 | 0.132 | 2601/22R1 | 128.1 | 53.4 | 46.4 | 28.3 | 0 | 0 | 0 | 19.9 | 13.5 | 20.7 | 0 | 0 | 35.8 | 0 | 0 | 24 | 0 | 0 | 0 | 0 | 0 | 0 | 14.2 | 0 | 0 | 0 | 0 | 0 | 1536 | 1652 | 1654 | 1637 | 481.6 | 1315.2 | 1329 | 1181.4 | 231.81 | 242.56 | 242.24 | 242.84
2026-01-27 | 5 | Janvier | 2026-01-27 08:53 | 2026-01-27 09:58 | 60167 | 1 | SAE1006 | 62.3 | 8 | 0 | 111 | 121.8 | 122.855 | 45.35 | 3870 | 233 | 1055 | 2.117 | 52.441 | 56.812 | 73.69 | 75.17 | 0 | 0 | 0.133 | 0.09375 | 0 | 0 | 0 | 0 | 5.783 | 6.2185 | 1800 | 668 | 2400 | 181 | 155 | 0 | 386 | 0 | 0 | 400 | 458 | 1670 | 1276.1 | 0.0567 | 0.0592 | 0.001 | 0.0034 | 0.0232 | 0.621 | 0.119 | 0.0217 | 0.216 | 0.001 | 0.0052 | 0.0258 | 0.0064 | 0.121 | 2601/22R1 | 136.2 | 51.8 | 43.8 | 40.6 | 0 | 0 | 0 | 21.9 | 19.6 | 21.3 | 0 | 0 | 37.5 | 0 | 0 | 20.9 | 0 | 0 | 0 | 0 | 0 | 0 | 15 | 0 | 0 | 0 | 0 | 0 | 1564 | 1632 | 1674 | 1670 | 536.9 | 922.8 | 1319.2 | 1276.1 | 224.56 | 227.4 | 230.83 | 230.56
2026-01-27 | 5 | Janvier | 2026-01-24 06:36 | 2026-01-27 08:53 | 60166 | 1 | SAE1006 | 327.68 | 1 | 62 | 117 | 127.9 | 59.811 | 97.05 | 8243 | 435 | 6908 | 3 | 39 | 99.531 | 154.39 | 61.53 | 58.751 | 104.74199 | 11.333 | 15.0938 | 9.583 | 12.625 | 15.25 | 19.2497 | 2.133 | 2.87525 | 7200 | 1339 | 9400 | 363 | 465 | 1187 | 383 | 0 | 0 | 2800 | 393 | 1651 | 990.3 | 0.0173 | 0.0396 | 0.001 | 0.0083 | 0.0327 | 0.556 | 0.108 | 0.0273 | 0.278 | 0.0038 | 0.0075 | 0.0418 | 0.0895 | 0.114 | 2601/22R1 | 143.9 | 51.5 | 45.1 | 47.3 | 0 | 0 | 0 | 32.2 | 19.1 | 19.9 | 0 | 0 | 31.4 | 0 | 0 | 19.5 | 0 | 0 | 0 | 0 | 0 | 0 | 14.5 | 7.3 | 0 | 0 | 0 | 0 | 1554 | 1642 | 1658 | 1651 | 376.3 | 940.1 | 1077.7 | 990.3 | 203.85 | 223.33 | 224.67 | 222.26
2026-01-24 | 4 | Janvier | 2026-01-24 05:39 | 2026-01-24 06:36 | 60165 | 1 | S275JR1 | 57.33 | 1 | 61 | 127 |  |  | 43.033 | 3739 | 227 | 1303 | 3.3 | 38.485 | 54.594 | 72.07 | 76.12 | 0 | 0 | 11 | 14 | 10.133 | 13.0624 | 15.217 | 19.281 | 6.683 | 8.18775 | 1800 | 668 | 2400 | 181 | 154 | 1192 | 0 | 0 | 0 | 400 | 298 | 1627 | 726.1 | 0.0898 | 0.0673 | 0.0015 | 0.0046 | 0.022 | 0.462 | 0.135 | [7 empty] | 2601/22R1 | 133.2 | 50 | 46.5 | 36.7 | 0 | 0 | 0 | 21.1 | 20.2 | 20.8 | 0 | 0 | 30.4 | 0 | 0 | 19.8 | 0 | 0 | 0 | 0 | 0 | 0 | 13.8 | 7.1 | 0 | 0 | 0 | 0 | 1575 | 1581 | 1601 | 1627 | 430.9 | 446.3 | 624.5 | 726.1 | 202.4 | 201.72 | 215.55 | 212.5
2026-01-23 | 4 | Janvier | 2026-01-24 04:31 | 2026-01-24 05:39 | 60164 | 1 | S275JR1 | 68.22 | 4 | 56 | 126 |  |  | 44.067 | 3873 | 228 | 1877 | 3.683 | 34.208 | 55.312 | 75.56 | 75.31 | 0 | 0 | 20.933 | 27.3126 | 23.134 | 27.9375 | 0 | 0 | 0 | 0 | 1800 | 673 | 2400 | 181 | 154 | 1191 | 0 | 0 | 0 | 400 | 315 | 1654 | 734.1 | 0.115 | 0.102 | 0.0029 | 0.0053 | 0.0249 | 0.545 | 0.135 | 0.159 | 1.01 | 0.0248 | 0.0113 | 0.0054 | 0.0366 | 0.14 | 2601/22R1 | 131.6 | 54 | 42.3 | 35.3 | 0 | 0 | 0 | 21.2 | 18.7 | 20.6 | 0 | 0 | 30.7 | 0 | 0 | 20.1 | 0 | 0 | 0 | 0 | 0 | 0 | 13.5 | 6.8 | 0 | 0 | 0 | 0 | 1574 | 1606 | 1615 | 1654 | 313.2 | 422.1 | 489.2 | 734.1 | 179.47 | 184.03 | 189.99 | 198.64
2026-01-23 | 4 | Janvier | 2026-01-24 02:25 | 2026-01-24 04:31 | 60163 | 1 | S275JR1 | 125.95 | 2 | 59 | 128 | 123.4 | 83.182 | 56.6 | 4739 | 253 | 4374 | 3.417 | 37.463 | 59.5 | 92.71 | 63.07 | 0 | 0 | 12.6 | 15.28125 | 9.783 | 12.7187 | 23.784 | 18.6794 | 10.433 | 12.383 | 1800 | 0 | 2400 | 181 | 155 | 1190 | 0 | 0 | 0 | 400 | 350 | 1664 | 859.6 | 0.0403 | 0.116 | 0.001 | 0.0081 | 0.0334 | 1.26 | 0.14 | 0.105 | 0.763 | 0.0078 | 0.0087 | 0.0277 | 0.0385 | 0.14 | 2601/22R1 | 133.4 | 52.7 | 43.2 | 37.5 | 0 | 0 | 0 | 21.3 | 18.8 | 21.1 | 0 | 0 | 31.6 | 0 | 0 | 20.3 | 0 | 0 | 0 | 0 | 0 | 0 | 13.6 | 6.7 | 0 | 0 | 0 | 0 | 1585 | 1637 | 1655 | 1664 | 176 | 265.5 | 536.3 | 859.6 | 131.1 | 133.14 | 175.04 | 204.8
2026-01-23 | 4 | Janvier | 2026-01-23 23:54 | 2026-01-24 02:25 | 60162 | 1 | S275JR1 | 150.6 | 1 | 60 | 126 | 121.4 | 113.207 | 48.917 | 4558 | 251 | 2704 | 3.467 | 36.346 | 60.312 | 86.1 | 73.98 | 0 | 0 | 11.617 | 15.375 | 9.667 | 12.5 | 14.983 | 19.1562 | 12.65 | 13.12495 | 1800 | 674 | 2400 | 181 | 155 | 1188 | 0 | 0 | 0 | 400 | 308 | 1659 | 741.6 | 0.119 | 0.119 | 0.0086 | 0.007 | 0.0266 | 0.354 | 0.125 | 0.121 | 0.815 | 0.0103 | 0.0101 | 0.019 | 0.0523 | 0.125 | 2601/22R1 | 133.2 | 53.3 | 44 | 35.9 | 0 | 0 | 0 | 21.3 | 19.4 | 20.9 | 0 | 0 | 32.2 | 0 | 0 | 19.7 | 0 | 0 | 0 | 0 | 0 | 0 | 13.9 | 5.8 | 0 | 0 | 0 | 0 | 1554 | 1583 | 1595 | 1659 | 238.9 | 428.1 | 446 | 741.6 | 170.41 | 197.57 | 194.06 | 196.67
2026-01-23 | 4 | Janvier | 2026-01-23 17:54 | 2026-01-23 23:54 | 60161 | 1 | S275JR1 | 53.48333 | 8 | 60 | 123 | 118.1 | 120.616 | 43.8 | 3726 | 223 | 1707 | 3.317 | 37.085 | 55.562 | 74.65 | 76.11 | 0 | 0 | 11.783 | 14.8438 | 9.8 | 12.6874 | 15.134 | 19.3437 | 7.083 | 8.5625 | 1800 | 668 | 2400 | 181 | 154 | 1192 | 0 | 0 | 0 | 400 | 285 | 1638 | 680.3 | 0.125 | 0.0997 | 0.0031 | 0.0048 | 0.0251 | 0.815 | 0.137 | 0.11 | 0.775 | 0.0173 | 0.0087 | 0.0208 | 0.0499 | 0.139 | 2601/22R1 | 131.2 | 52.1 | 44.6 | 34.5 | 0 | 0 | 0 | 20.8 | 18.7 | 21.2 | 0 | 0 | 36.5 | 0 | 0 | 19.8 | 0 | 0 | 0 | 0 | 0 | 0 | 14.2 | 0 | 0 | 0 | 0 | 0 | 1652 | 1582 | 1595 | 1638 | 192.8 | 484.9 | 521.4 | 680.3 | 101.51 | 207.28 | 205.54 | 201.74
2026-01-23 | 4 | Janvier | 2026-01-23 16:40 | 2026-01-23 17:54 | 60160 | 1 | P265GH | 73.98 | 1 | 62 | 128 | 126.1 | 112.865 | 43.517 | 3768 | 222 | 1433 | 3.717 | 34.439 | 54.906 | 72.99 | 75.7 | 0 | 0 | 11.717 | 15.9375 | 8.983 | 11.8125 | 15.183 | 19.2182 | 7.633 | 7.81295 | 1800 | 672 | 2400 | 181 | 155 | 1192 | 0 | 205 | 0 | 400 | 383 | 1654 | 970.1 | 0.108 | 0.121 | 0.0018 | 0.007 | 0.0308 | 0.479 | 0.138 | 0.132 | 0.83 | 0.13 | 0.0124 | 0.0104 | 0.0438 | 0.144 | 2601/23R1 | 126.4 | 54.8 | 41.3 | 30.3 | 10.5 | 0 | 0 | 29.2 | 15.1 | 22.2 | 0 | 0 | 22.8 | 0 | 0 | 12.2 | 0 | 0 | 0 | 0 | 0 | 0 | 14.4 | 0 | 0 | 0 | 0 | 0 | 1651 | 1626 | 1625 | 1654 | 191.3 | 645.1 | 804.7 | 970.1 | 101.48 | 204.35 | 221.14 | 219.12
2026-01-23 | 4 | Janvier | 2026-01-23 15:36 | 2026-01-23 16:40 | 60159 | 1 | P355N2 | 64.28 | 4 | 56 | 129 | 129.6 | 124.883 | 40.95 | 3476 | 214 | 1476 | 3.717 | 34.709 | 53.094 | 70.44 | 77.79 | 0 | 0 | 10.917 | 14.3125 | 9.017 | 11.9687 | 14.967 | 19.2812 | 6.05 | 7.46875 | 1800 | 670 | 2400 | 181 | 155 | 1808 | 0 | 125 | 0 | 400 | 320 | 1664 | 943.5 | 0.0842 | 0.0713 | 0.001 | 0.0044 | 0.0249 | 0.686 | 0.119 | 0.159 | 1.2 | 0.0998 | 0.0118 | 0.0041 | 0.0464 | 0.123 | 2601/23R1 | 125.1 | 51.1 | 43.2 | 30.8 | 10.3 | 0 | 0 | 32.1 | 11.6 | 20.1 | 0 | 0 | 14.6 | 0 | 0 | 13.3 | 0 | 0 | 0 | 0 | 0 | 0 | 15.8 | 7.3 | 0 | 0 | 0 | 0 | 1586 | 1690 | 1676 | 1664 | 448.6 | 1165.1 | 1081.6 | 943.5 | 199.38 | 213.02 | 215.16 | 211.64
2026-01-23 | 4 | Janvier | 2026-01-23 14:33 | 2026-01-23 15:36 | 60158 | 1 | P355N2 | 62.22 | 8 | 62 | 128 | 124.8 | 123.636 | 43.55 | 3693 | 226 | 1273 | 4.333 | 29.538 | 55.562 | 72.78 | 76.55 | 0 | 0 | 11.534 | 15.0312 | 9.167 | 11.9999 | 15.066 | 19.313 | 7.783 | 9.1245 | 1800 | 673 | 2400 | 181 | 155 | 1810 | 0 | 124 | 0 | 400 | 345 | 1658 | 843 | 0.158 | 0.132 | 0.0031 | 0.0093 | 0.0255 | 0.198 | 0.128 | 0.126 | 1.15 | 0.0843 | 0.0109 | 0.0151 | 0.0748 | 0.122 | 2601/22R1 | 134.1 | 52.2 | 43.8 | 38.1 | 10.7 | 0 | 0 | 31.1 | 14.5 | 19.3 | 0 | 0 | 23.3 | 0 | 0 | 12.4 | 0 | 0 | 0 | 0 | 0 | 0 | 15.3 | 7.5 | 0 | 0 | 0 | 0 | 1572 | 1591 | 1622 | 1658 | 300.4 | 476.3 | 617.4 | 843 | 177.48 | 201.07 | 203.3 | 206.63
2026-01-23 | 4 | Janvier | 2026-01-23 13:38 | 2026-01-23 14:33 | 60157 | 1 | P355N2 | 55.63 | 2 | 59 | 129 | 124.6 | 127.475 | 41.417 | 3541 | 217 | 1330 | 3.4 | 37.941 | 53.844 | 70.8 | 78 | 0 | 0 | 11.1 | 14.75 | 9.15 | 11.9687 | 14.8 | 19.187 | 6.367 | 7.78175 | 1800 | 673 | 2400 | 181 | 155 | 1810 | 0 | 127 | 0 | 400 | 275 | 1639 | 655.1 | 0.0647 | 0.0719 | 0.001 | 0.004 | 0.0207 | 0.635 | 0.0969 | 0.143 | 1.16 | 0.116 | 0.0091 | 0.0113 | 0.065 | 0.103 | 2601/22R1 | 132.2 | 52.7 | 45.4 | 34.1 | 11 | 0 | 0 | 31.8 | 12.8 | 22.6 | 0 | 0 | 18.9 | 0 | 0 | 13.3 | 0 | 0 | 0 | 0 | 0 | 0 | 14.5 | 7.3 | 0 | 0 | 0 | 0 | 1575 | 1620 | 1639 |  | 470.9 | 665.5 | 655.1 |  | 208.93 | 209.9 | 198.42
2026-01-23 | 4 | Janvier | 2026-01-23 12:39 | 2026-01-23 13:38 | 60156 | 1 | P265GH | 58.37 | 1 | 61 | 128 | 127.3 | 123.736 | 42.25 | 3584 | 219 | 1270 | 5.05 | 25.347 | 55.062 | 71.91 | 78.2 | 0 | 0 | 11.233 | 14.6875 | 9.317 | 12.375 | 14.9 | 19.2502 | 6.8 | 8.7185 | 1800 | 671 | 2400 | 181 | 310 | 2380 | 0 | 416 | 0 | 400 | 313 | 1650 | 799.2 | 0.0684 | 0.0719 | 0.001 | 0.004 | 0.0198 | 0.695 | 0.0975 | 0.0881 | 0.703 | 0.153 | 0.0079 | 0.0102 | 0.0755 | 0.122 | 2601/22R1 | 129.9 | 50.3 | 45.5 | 34.1 | 9.6 | 0 | 0 | 34.2 | 13.9 | 9.2 | 0 | 0 | 22.6 | 0 | 0 | 19.2 | 0 | 0 | 0 | 0 | 0 | 0 | 13.6 | 7.6 | 0 | 0 | 0 | 0 | 1580 | 1601 | 1650 |  | 375.8 | 552.7 | 799.2 |  | 189.61 | 206.57 | 207.05
2026-01-23 | 4 | Janvier | 2026-01-23 11:40 | 2026-01-23 12:39 | 60155 | 1 | A51671T | 59.12 | 4 | 57 | 128 | 128.7 | 128.473 | 41.233 | 3550 | 211 | 1288 | 4.833 | 26.483 | 53.375 | 70.16 | 77.67 | 0 | 0 | 10.5 | 13.9063 | 9.567 | 12.5 | 14.783 | 19.0932 | 6.383 | 7.813 | 1800 | 671 | 2400 | 182 | 154 | 1190 | 0 | 207 | 0 | 400 | 330 | 1635 | 588.3 | [7 empty] | 0.0971 | 0.741 | 0.121 | 0.0086 | 0.0125 | 0.0555 | 0.127 | 2601/22R1 | 126.4 | 50.1 | 44.3 | 32 | 9.7 | 0 | 0 | 31.3 | 13.3 | 9.1 | 0 | 0 | 22.8 | 0 | 0 | 19.7 | 0 | 0 | 0 | 0 | 0 | 0 | 12.7 | 7.8 | 0 | 0 | 0 | 0 | 1575 | 1593 | 1612 | 1635 | 249.9 | 364.9 | 541.5 | 588.3 | 162.31 | 180.38 | 199.09 | 192.69
2026-01-23 | 4 | Janvier | 2026-01-23 10:19 | 2026-01-23 11:40 | 60154 | 1 | A51671T | 80.8 | 8 | 63 | 128 | 128.3 | 114.138 | 42.317 | 3490 | 218 | 1406 | 4.717 | 27.138 | 54.719 | 71.84 | 77.58 | 0 | 0 | 11.867 | 15.0938 | 9.483 | 12.375 | 14.834 | 19.2812 | 6.133 | 7.84375 | 1800 | 673 | 2400 | 182 | 153 | 1189 | 0 | 208 | 0 | 400 | 313 | 1636 | 685.6 | 0.146 | 0.102 | 0.0062 | 0.0065 | 0.0297 | 1.03 | 0.133 | 0.103 | 0.77 | 0.105 | 0.0089 | 0.0121 | 0.0284 | 0.113 | 2601/22R1 | 129.7 | 49.2 | 44.9 | 35.6 | 10.9 | 0 | 0 | 34.5 | 13.7 | 9.4 | 0 | 0 | 19.7 | 0 | 0 | 20.1 | 0 | 0 | 0 | 0 | 0 | 0 | 13.9 | 7.5 | 0 | 0 | 0 | 0 | 1567 | 1590 | 1616 | 1636 | 510.1 | 640.5 | 640.4 | 685.6 | 219.16 | 223.4 | 209.25 | 203.39
2026-01-23 | 4 | Janvier | 2026-01-23 09:06 | 2026-01-23 10:19 | 60153 | 1 | S275J02 | 72.98 | 2 | 61 | 127 | 126.9 | 127.872 | 43.95 | 3724 | 233 | 1300 | 5.183 | 24.502 | 56.531 | 73.98 | 77.18 | 0 | 0 | 11.383 | 15 | 9.017 | 12.3125 | 15.066 | 19.2502 | 8.484 | 9.90595 | 1800 | 670 | 2400 | 180 | 154 | 1261 | 0 | 0 | 0 | 400 | 360 | 1649 | 882.1 | 0.067 | 0.0663 | 0.001 | 0.004 | 0.0247 | 0.609 | 0.147 | 0.0964 | 0.765 | 0.0132 | 0.0076 | 0.0147 | 0.0473 | 0.144 | 2601/22R1 | 134.8 | 51.7 | 47.1 | 36 | 0 | 0 | 0 | 21.5 | 22.1 | 21 | 0 | 0 | 27.1 | 0 | 0 | 21.1 | 0 | 0 | 0 | 0 | 0 | 0 | 14.6 | 7.4 | 0 | 0 | 0 | 0 | 1566 | 1608 | 1671 | 1649 | 423.9 | 697.4 | 1091.5 | 882.1 | 206.09 | 219.86 | 218.54 | 214.85
2026-01-23 | 4 | Janvier | 2026-01-23 08:04 | 2026-01-23 09:06 | 60152 | 1 | S275J02 | 62.75 | 1 | 62 | 124 | 121.5 | 122.104 | 42.917 | 3618 | 225 | 1285 | 5.217 | 23.77 | 55.656 | 72.69 | 77.81 | 0 | 0 | 11.233 | 14.7813 | 10.133 | 13.3125 | 1.217 | 0.906 | 20.333 | 26.6253 | 1800 | 671 | 2400 | 181 | 154 | 1271 | 0 | 0 | 0 | 400 | 330 | 1646 | 786.2 | 0.0969 | 0.0659 | 0.001 | 0.0056 | 0.0361 | 0.444 | 0.129 | 0.096 | 0.782 | 0.0133 | 0.0074 | 0.0123 | 0.0458 | 0.137 | 2601/22R1 | 133.7 | 49.3 | 46.1 | 38.3 | 0 | 0 | 0 | 23.2 | 19.6 | 21.4 | 0 | 0 | 27.4 | 0 | 0 | 19.9 | 0 | 0 | 0 | 0 | 0 | 0 | 14.8 | 7.4 | 0 | 0 | 0 | 0 | 1604 | 1584 | 1624 | 1646 | 269.6 | 520.4 | 649.2 | 786.2 | 152.15 | 211.38 | 205.9 | 208.02
2026-01-23 | 4 | Janvier | 2026-01-23 06:53 | 2026-01-23 08:04 | 60151 | 1 | S235JR | 70.32 | 4 | 57 | 128 | 127.7 | 113.455 | 44.333 | 3800 | 231 | 1193 | 6.067 | 21.099 | 56.938 | 74.16 | 77.06 | 0 | 0 | 11.267 | 14.8438 | 9.817 | 12.6249 | 14.9 | 19.094 | 8.35 | 10.3435 | 1800 | 619 | 2400 | 182 | 155 | 936 | 0 | 0 | 0 | 400 | 313 | 1649 | 873.6 | 0.0692 | 0.0584 | 0.001 | 0.0043 | 0.0213 | 0.634 | 0.126 | 0.0868 | 0.611 | 0.0141 | 0.0076 | 0.0124 | 0.0534 | 0.125 | 2601/22R1 | 134.3 | 50.7 | 45.5 | 38.1 | 0 | 0 | 0 | 23.3 | 19.5 | 21.2 | 0 | 0 | 28 | 0 | 0 | 20.2 | 0 | 0 | 0 | 0 | 0 | 0 | 14.9 | 7.2 | 0 | 0 | 0 | 0 | 1573 | 1582 | 1616 | 1649 | 579.8 | 564.4 | 714 | 873.6 | 225.32 | 218.44 | 217.24 | 214.14
2026-01-23 | 4 | Janvier | 2026-01-23 05:57 | 2026-01-23 06:53 | 60150 | 1 | S235JR | 56.13 | 8 | 62 | 126 | 124 | 125.313 | 41.783 | 3594 | 219 | 979 | 2.15 | 58.605 | 54.719 | 70.4 | 78.58 | 11.217 | 15 | 9.167 | 12.0547 | 21.4 | 27.5938 | 0 | 0 | 0 | 0 | 1800 | 616 | 2400 | 182 | 154 | 942 | 0 | 0 | 0 | 400 | 285 | 1633 | 658.6 | 0.0866 | 0.0738 | 0.001 | 0.0043 | 0.0242 | 0.425 | 0.119 | 0.1 | 0.637 | 0.0124 | 0.0076 | 0.0185 | 0.0933 | 0.115 | 2601/22R1 | 134.4 | 52.5 | 44.5 | 37.4 | 0 | 0 | 0 | 22.8 | 19.4 | 21 | 0 | 0 | 30.1 | 0 | 0 | 20 | 0 | 0 | 0 | 0 | 0 | 0 | 14.8 | 6.3 | 0 | 0 | 0 | 0 | 1560 | 1572 | 1613 | 1633 | 294.4 | 388.8 | 542.8 | 658.6 | 182.52 | 196.46 | 198.72 | 202.07
2026-01-22 | 4 | Janvier | 2026-01-23 04:58 | 2026-01-23 05:57 | 60149 | 1 | S235JR | 59.58 | 2 | 60 | 127 | 123.6 | 125.774 | 41.15 | 3628 | 214 | 1413 | 2.55 | 49.804 | 53.312 | 70.86 | 77.73 | 11.367 | 15.2266 | 9.317 | 12.2891 | 20.467 | 25.75 | 0 | 0 | 0 | 0 | 1800 | 619 | 2400 | 182 | 155 | 942 | 0 | 0 | 0 | 400 | 305 | 1650 | 771.9 | 0.112 | 0.101 | 0.0011 | 0.0055 | 0.0269 | 0.61 | 0.122 | 0.0839 | 0.642 | 0.014 | 0.0085 | 0.0167 | 0.0589 | 0.124 | 2601/22R1 | 124.8 | 52.8 | 44.3 | 27.7 | 0 | 0 | 0 | 21 | 18.5 | 21.2 | 0 | 0 | 27 | 0 | 0 | 18.1 | 0 | 0 | 0 | 0 | 0 | 0 | 12.1 | 6.9 | 0 | 0 | 0 | 0 | 1653 | 1576 | 1653 | 1650 | 195.1 | 187.8 | 195.1 | 771.9 | 101.84 | 140.75 | 101.84 | 204.5
2026-01-22 | 4 | Janvier | 2026-01-23 04:00 | 2026-01-23 04:58 | 60148 | 1 | S235JR | 58.02 | 1 | 62 | 130 | 128.7 | 125.758 | 41.983 | 3644 | 216 | 1712 | 2.55 | 50.98 | 52.562 | 71.39 | 75.12 | 0 | 0 | 11.933 | 15.7188 | 9.6 | 12.4297 | 15.267 | 19.3122 | 5.183 | 5.0002 | 1800 | 620 | 2400 | 181 | 155 | 941 | 0 | 0 | 0 | 500 | 268 | 1621 | 624.4 | 0.0688 | 0.075 | 0.001 | 0.006 | 0.0243 | 0.448 | 0.131 | 0.105 | 0.569 | 0.0089 | 0.009 | 0.0231 | 0.0875 | 0.13 | 2601/22R1 | 124.2 | 53.7 | 44.6 | 25.9 | 0 | 0 | 0 | 20.7 | 11.4 | 21.1 | 0 | 0 | 26.7 | 0 | 0 | 26.2 | 0 | 0 | 0 | 0 | 0 | 0 | 12.9 | 5.2 | 0 | 0 | 0 | 0 | 1626 | 1623 | 1603 | 1621 | 29.7 | 634.4 | 482.8 | 624.4 | -21.9 | 204.75 | 195.54 | 204.67
2026-01-22 | 4 | Janvier | 2026-01-23 02:55 | 2026-01-23 04:00 | 60147 | 1 | S235JR | 64.13 | 7 | 56 | 131 | 123.2 | 125.754 | 40.933 | 3434 | 217 | 1320 | 2.533 | 51.711 | 52.602 | 69.2 | 77.1 | 0 | 0 | 11.567 | 15.125 | 9.8 | 12.9375 | 15.117 | 19.1872 | 4.45 | 5.28156 | 1800 | 619 | 2400 | 182 | 154 | 942 | 0 | 0 | 0 | 500 | 305 | 1644 | 755.9 | 0.0895 | 0.0862 | 0.0017 | 0.0052 | 0.0246 | 0.61 | 0.146 | 0.0916 | 0.6 | 0.0074 | 0.0084 | 0.025 | 0.0777 | 0.154 | 2601/22R1 | 134.3 | 52.5 | 46.3 | 35.5 | 0 | 0 | 0 | 21.3 | 18.8 | 22 | 0 | 0 | 32.4 | 0 | 0 | 19.6 | 0 | 0 | 0 | 0 | 0 | 0 | 13.6 | 6.6 | 0 | 0 | 0 | 0 | 1567 | 1617 | 1644 |  | 320 | 683 | 755.9 |  | 184.85 | 213.44 | 206.22
2026-01-22 | 4 | Janvier | 2026-01-23 01:57 | 2026-01-23 02:55 | 60146 | 1 | S235JR | 58.62 | 4 | 55 | 130 | 126.7 | 125.623 | 44.217 | 3839 | 225 | 1707 | 3.067 | 42.391 | 56.305 | 75.74 | 76.4 | 0 | 0 | 11.367 | 15.125 | 9.433 | 12.6484 | 15.333 | 19.3122 | 8.083 | 9.11739 | 1800 | 619 | 2400 | 182 | 154 | 941 | 0 | 0 | 0 | 500 | 290 | 1638 | 685 | 0.0943 | 0.0785 | 0.0028 | 0.005 | 0.0265 | 0.45 | 0.13 | 0.085 | 0.597 | 0.0118 | 0.0096 | 0.0186 | 0.0724 | 0.135 | 2601/22R1 | 132.4 | 52.4 | 43.3 | 36.7 | 0 | 0 | 0 | 21.7 | 19.6 | 21.6 | 0 | 0 | 30 | 0 | 0 | 19.9 | 0 | 0 | 0 | 0 | 0 | 0 | 13.4 | 6.2 | 0 | 0 | 0 | 0 | 1569 | 1600 | 1620 | 1638 | 344.2 | 453.1 | 591.2 | 685 | 189.13 | 192.5 | 201.2 | 202.24
2026-01-22 | 4 | Janvier | 2026-01-23 01:00 | 2026-01-23 01:57 | 60145 | 1 | S235JR | 56.58 | 8 | 61 | 124 | 121.7 | 104.468 | 42.233 | 3656 | 220 | 1517 | 3.333 | 37.2 | 54.375 | 72.46 | 77.25 | 0 | 0 | 11.5 | 15.0625 | 9.583 | 12.6172 | 14.966 | 19 | 6.183 | 7.625 | 1800 | 620 | 2400 | 182 | 154 | 948 | 0 | 0 | 0 | 500 | 345 | 1651 | 855 | 0.0762 | 0.072 | 0.0013 | 0.0059 | 0.0264 | 0.754 | 0.126 | 0.0966 | 0.661 | 0.0225 | 0.01 | 0.014 | 0.0627 | 0.127 | 2601/22R1 | 125.5 | 52.2 | 43.9 | 29.4 | 0 | 0 | 0 | 19.5 | 19.6 | 20.5 | 0 | 0 | 28.5 | 0 | 0 | 17.9 | 0 | 0 | 0 | 0 | 0 | 0 | 12.7 | 6.8 | 0 | 0 | 0 | 0 | 1611 | 1598 | 1596 | 1651 | 488.6 | 487.7 | 477.4 | 855 | 192.07 | 199 | 198.52 | 211.47
2026-01-22 | 4 | Janvier | 2026-01-22 23:52 | 2026-01-23 01:00 | 60144 | 1 | S235JR | 68.43 | 2 | 59 | 130 | 123.8 | 125.566 | 43.983 | 3699 | 228 | 1877 | 3.167 | 41.053 | 56.594 | 76.32 | 77.2 | 0 | 0 | 11.517 | 15 | 10.233 | 13.0625 | 15.067 | 19.2104 | 7.167 | 9.19575 | 1800 | 619 | 2400 | 182 | 155 | 943 | 0 | 0 | 0 | 400 | 398 | 1633 | 1030.2 | 0.0634 | 0.0538 | 0.001 | 0.006 | 0.0242 | 0.449 | 0.141 | 0.0708 | 0.501 | 0.0148 | 0.0084 | 0.0155 | 0.0775 | 0.14 | 2601/22R1 | 132.1 | 51.8 | 45.6 | 34.7 | 0 | 0 | 0 | 21.8 | 19.6 | 21.6 | 0 | 0 | 35.1 | 0 | 0 | 20.1 | 0 | 0 | 0 | 0 | 0 | 0 | 13.9 | 0 | 0 | 0 | 0 | 0 | 1562 | 1635 | 1645 | 1633 | 527.7 | 1022.5 | 1204.8 | 1030.2 | 224.38 | 233.31 | 239.93 | 234.95
2026-01-22 | 4 | Janvier | 2026-01-22 16:34 | 2026-01-22 23:52 | 60143 | 1 | S235JR | 134.9133 | 1 | 62 | 125 | 123.1 | 125.699 | 58.867 | 4968 | 311 | 3446 | 3.15 | 39.683 | 63.156 | 93.47 | 64.37 | 11.117 | 14.5625 | 9.333 | 12.2187 | 38.417 | 36.2502 | 0 | 0 | 0 | 0 | 1800 | 620 | 2400 | 181 | 157 | 938 | 0 | 0 | 0 | 700 | 420 | 1653 | 194.3 | [7 empty] | 0.0741 | 0.571 | 0.014 | 0.0112 | 0.0255 | 0.0763 | 0.169 | 2601/20R3 | 134.2 | 50.8 | 43.6 | 39.8 | 0 | 0 | 0 | 27.1 | 19.6 | 12.4 | 0 | 0 | 34.3 | 0 | 0 | 27.4 | 0 | 0 | 0 | 0 | 0 | 0 | 13.4 | 0 | 0 | 0 | 0 | 0 | 1601 | 1656 | 1646 | 1653 | 259.1 | 1359.8 | 1099.2 | 194.3 | 150.86 | 242.84 | 232.64 | 101.54
2026-01-22 | 4 | Janvier | 2026-01-22 15:29 | 2026-01-22 16:34 | 60142 | 1 | S235JR | 65.2 | 1 | 61 | 127 | 124.9 | 110.099 | 41.4 | 3446 | 214 | 1232 | 3.467 | 36.635 | 50.438 | 66.7 | 73.1 | 0 | 0 | 13.35 | 14.84375 | 9.033 | 11.7499 | 15.3 | 19.3435 | 3.717 | 4.407 | 1800 | 619 | 2400 | 183 | 156 | 943 | 0 | 0 | 0 | 400 | 305 | 1649 | 764.8 | 0.0952 | 0.0819 | 0.0018 | 0.008 | 0.0297 | 0.995 | 0.146 | 0.123 | 0.625 | 0.0136 | 0.0126 | 0.0161 | 0.0646 | 0.149 | 2601/20R3 | 125.7 | 52.4 | 44.5 | 28.8 | 0 | 0 | 0 | 17.6 | 19.6 | 8.6 | 0 | 0 | 33.7 | 0 | 0 | 25.8 | 0 | 0 | 0 | 0 | 0 | 0 | 13.7 | 6.7 | 0 | 0 | 0 | 0 | 1590 | 1649 |  |  | 388 | 764.8 |  |  | 186.53 | 204.36
2026-01-22 | 4 | Janvier | 2026-01-22 14:31 | 2026-01-22 15:29 | 60141 | 1 | S235JR | 58.62 | 4 | 56 | 128 | 128 | 133.441 | 39.9 | 3479 | 211 | 1350 | 2.95 | 43.39 | 50.875 | 67.7 | 76.5 | 0 | 0 | 11 | 14.6563 | 9.333 | 12.1249 | 15.6 | 19.12445 | 3.967 | 4.813 | 1800 | 619 | 2400 | 181 | 155 | 943 | 0 | 0 | 0 | 400 | 323 | 1639 | 625 | 0.0706 | 0.0769 | 0.001 | 0.0051 | 0.0297 | 0.392 | 0.143 | 0.102 | 0.628 | 0.0143 | 0.0079 | 0.0182 | 0.0642 | 0.14 | 2601/20R3 | 124.1 | 53.2 | 43.3 | 27.6 | 0 | 0 | 0 | 17.6 | 19.8 | 12.3 | 0 | 0 | 26 | 0 | 0 | 27.5 | 0 | 0 | 0 | 0 | 0 | 0 | 13.8 | 7.1 | 0 | 0 | 0 | 0 | 1592 | 1622 | 1639 |  | 423.2 | 680.8 | 625 |  | 191.83 | 210.48 | 194.96
2026-01-22 | 4 | Janvier | 2026-01-22 13:25 | 2026-01-22 14:31 | 60140 | 1 | S235JR | 65.22 | 2 | 60 | 129 | 123.5 | 114.48 | 42.95 | 3723 | 222 | 1369 | 3.483 | 37.033 | 53.812 | 71.5 | 75.17 | 0 | 0 | 13.4 | 16.5625 | 9 | 12 | 15.684 | 19.1245 | 4.867 | 6.0005 | 1800 | 620 | 2400 | 182 | 154 | 944 | 0 | 0 | 0 | 400 | 313 | 1639 | 784.1 | 0.0969 | 0.0992 | 0.0033 | 0.0056 | 0.028 | 0.619 | 0.136 | 0.0989 | 0.63 | 0.0071 | 0.0091 | 0.0201 | 0.0679 | 0.141 | 2601/20R3 | 130.8 | 53.8 | 45.9 | 31.1 | 0 | 0 | 0 | 18.3 | 19 | 13.3 | 0 | 0 | 32.1 | 0 | 0 | 28 | 0 | 0 | 0 | 0 | 0 | 0 | 13.4 | 6.7 | 0 | 0 | 0 | 0 | 1554 | 1578 | 1608 | 1639 | 340.2 | 405.9 | 594.6 | 784.1 | 196.42 | 196.37 | 208.14 | 211.63
2026-01-22 | 4 | Janvier | 2026-01-22 12:30 | 2026-01-22 13:25 | 60139 | 1 | S235JR | 55.2 | 7 | 57 | 130 | 128.3 | 133.659 | 39.417 | 3294 | 220 | 1269 | 3.5 | 37.143 | 52.094 | 68.07 | 79.3 | 0 | 0 | 11.65 | 15.4063 | 10.767 | 14.5938 | 14.7 | 19.2495 | 2.3 | 2.78175 | 1800 | 619 | 2400 | 182 | 155 | 948 | 0 | 0 | 0 | 400 | 283 | 1643 | 672.3 | 0.0645 | 0.0985 | 0.001 | 0.0065 | 0.0306 | 0.584 | 0.15 | 0.12 | 0.659 | 0.0069 | 0.0095 | 0.0238 | 0.0927 | 0.149 | 2601/20R3 | 130.2 | 52.6 | 38 | 39.6 | 0 | 0 | 0 | 18.1 | 19.2 | 13.5 | 0 | 0 | 31.7 | 0 | 0 | 27.6 | 0 | 0 | 0 | 0 | 0 | 0 | 13.3 | 6.8 | 0 | 0 | 0 | 0 | 1578 | 1633 | 1643 |  | 317.9 | 570.4 | 672.3 |  | 178.39 | 191.5 | 198.15
2026-01-22 | 4 | Janvier | 2026-01-22 11:27 | 2026-01-22 12:30 | 60138 | 1 | S235JR | 63.48 | 1 | 61 | 128 | 125.1 | 116.957 | 43.567 | 3706 | 223 | 1949 | 4.1 | 31.22 | 55.656 | 75.68 | 76.65 | 0 | 0 | 11.583 | 15.3438 | 9.75 | 13.1562 | 15 | 19.3122 | 7.233 | 7.719 | 1800 | 620 | 2400 | 181 | 154 | 941 | 0 | 0 | 0 | 400 | 338 | 1640 | 839.9 | 0.0635 | 0.0764 | 0.001 | 0.0067 | 0.0253 | 0.496 | 0.139 | 0.092 | 0.626 | 0.0087 | 0.0095 | 0.0214 | 0.103 | 0.143 | 2601/20R3 | 135.1 | 54.1 | 47 | 34 | 0 | 0 | 0 | 23.2 | 19.9 | 12.8 | 0 | 0 | 32.3 | 0 | 0 | 27.1 | 0 | 0 | 0 | 0 | 0 | 0 | 13.5 | 6.3 | 0 | 0 | 0 | 0 | 1653 | 1619 | 1617 | 1640 | 195.3 | 653.1 | 738.7 | 839.9 | 101.92 | 209.06 | 219.2 | 216.14
2026-01-22 | 4 | Janvier | 2026-01-22 10:15 | 2026-01-22 11:27 | 60137 | 1 | S235JR | 72.1 | 4 | 56 | 125 | 124.7 | 117.374 | 43.95 | 3782 | 230 | 1794 | 3.833 | 32.609 | 55.531 | 75.17 | 75.81 | 0 | 0 | 11.683 | 15.3125 | 9.217 | 12.2499 | 15.167 | 19.3127 | 7.883 | 8.531 | 1800 | 619 | 2400 | 182 | 157 | 941 | 0 | 0 | 0 | 400 | 345 | 1643 | 875.7 | 0.0802 | 0.0795 | 0.001 | 0.0075 | 0.0343 | 0.273 | 0.15 | 0.1 | 0.617 | 0.0088 | 0.0099 | 0.0225 | 0.0939 | 0.151 | 2601/20R3 | 134.3 | 53.4 | 43.2 | 37.7 | 0 | 0 | 0 | 23.7 | 19.2 | 13.7 | 0 | 0 | 29.8 | 0 | 0 | 27.5 | 0 | 0 | 0 | 0 | 0 | 0 | 13 | 7.4 | 0 | 0 | 0 | 0 | 1653 | 1618 | 1608 | 1643 | 194.3 | 27.3 | 590.6 | 875.7 | 101.54 | -23.78 | 207.64 | 217.57
2026-01-22 | 4 | Janvier | 2026-01-22 09:11 | 2026-01-22 10:15 | 60136 | 1 | S235JR | 63.32 | 2 | 60 | 119 | 113.7 | 117.476 | 44.15 | 3801 | 231 | 1840 | 5.267 | 22.595 | 55.75 | 75.64 | 75.76 | 0 | 0 | 11.5 | 15.125 | 9.283 | 12.1875 | 15.217 | 19.1245 | 8.15 | 9.188 | 1800 | 618 | 2400 | 182 | 155 | 945 | 0 | 0 | 0 | 400 | 353 | 1617 | 763.6 | 0.0615 | 0.0633 | 0.001 | 0.0088 | 0.0279 | 0.531 | 0.139 | 0.0975 | 0.665 | 0.0083 | 0.0102 | 0.0235 | 0.0889 | 0.139 | 2601/20R3 | 138.2 | 51.9 | 47.1 | 39.2 | 0 | 0 | 0 | 34.1 | 13 | 11.8 | 0 | 0 | 31.2 | 0 | 0 | 27.7 | 0 | 0 | 0 | 0 | 0 | 0 | 13.8 | 6.6 | 0 | 0 | 0 | 0 | 1576 | 1648 | 1617 |  | 520.8 | 865.6 | 763.6 |  | 215.79 | 214 | 221.64
2026-01-22 | 4 | Janvier | 2026-01-22 08:02 | 2026-01-22 09:11 | 60135 | 1 | S235JR | 68.85 | 7 | 56 | 117 | 114.3 | 117.626 | 44.45 | 3835 | 226 | 1552 | 4.133 | 28.306 | 57.125 | 75.91 | 77.11 | 0 | 0 | 12.416 | 15.78125 | 9.517 | 12.9374 | 14.717 | 19.1255 | 7.8 | 9.187 | 1800 | 618 | 2400 | 182 | 155 | 938 | 0 | 0 | 0 | 400 | 313 | 1638 | 790.9 | 0.0574 | 0.0588 | 0.0016 | 0.0066 | 0.0238 | 1.13 | 0.178 | 0.0963 | 0.662 | 0.01 | 0.0129 | 0.0213 | 0.0618 | 0.182 | 2601/20R3 | 140 | 54.9 | 46 | 39.1 | 0 | 0 | 0 | 28.4 | 18.7 | 13.2 | 0 | 0 | 29.7 | 0 | 0 | 28.3 | 0 | 0 | 0 | 0 | 0 | 0 | 14.5 | 7.2 | 0 | 0 | 0 | 0 | 1561 | 1598 | 1593 | 1638 | 418.2 | 568.7 | 545.9 | 790.9 | 207.81 | 210.3 | 210.01 | 212.81
2026-01-22 | 4 | Janvier | 2026-01-22 06:53 | 2026-01-22 08:02 | 60134 | 1 | S235JR | 69.7 | 1 | 61 | 116 | 113.9 | 117.062 | 44.967 | 3946 | 232 | 2229 | 4.117 | 28.178 | 58.438 | 80.36 | 77.97 | 0 | 0 | 10.633 | 14.9141 | 8.967 | 11.9688 | 4.267 | 5.0935 | 21.099 | 26.063 | 2200 | 618 | 2400 | 182 | 155 | 937 | 0 | 0 | 0 | 600 | 415 | 1699 | 2226.3 | 0.0522 | 0.0519 | 0.001 | 0.0055 | 0.0211 | 0.515 | 0.173 | 0.107 | 0.62 | 0.0089 | 0.0078 | 0.0196 | 0.0729 | 0.174 | 2601/19R1 | 137.6 | 52.1 | 44.5 | 41 | 0 | 0 | 0 | 45.1 | 6.4 | 63.2 | 0 | 0 | 11.7 | 0 | 0 | 6.6 | 0 | 0 | 0 | 0 | 0 | 0 | 4.6 | 0 | 0 | 0 | 0 | 0 | 1653 | 1743 | 1589 | 1699 | 195.3 | 2935 | 661.1 | 2226.3 | 101.92 | 252.03 | 226.27 | 255.66
2026-01-22 | 4 | Janvier | 2026-01-22 02:33 | 2026-01-22 06:53 | 60133 | 1 | S235JR | 260.03 | 4 | 56 | 110 | 109.1 | 100.086 | 55.967 | 4695 | 261 | 5001 | 3.6 | 30.556 | 63.375 | 99.06 | 67.94 | 11.517 | 14.7109 | 9.467 | 12.6562 | 34.983 | 35.7186 | 0 | 0 | 0 | 0 | 1800 | 618 | 2400 | 181 | 155 | 937 | 0 | 0 | 0 | 400 | 412 | 1617 | 1045.1 | 0.0202 | 0.0393 | 0.001 | 0.0062 | 0.0202 | 0.619 | 0.197 | 0.0734 | 0.495 | 0.007 | 0.0064 | 0.0188 | 0.1 | 0.178 | 2601/19R1 | 119.4 | 51.4 | 44.9 | 23.1 | 0 | 0 | 0 | 48.4 | 0 | 71 | 0 | 0 | 0 | 0 | 0 | 0 | 0 | 0 | 0 | 0 | 0 | 0 | 0 | 0 | 0 | 0 | 0 | 0 | 1654 | 1596 | 1653 | 1617 | 196.6 | 947.6 | 196.2 | 1045.1 | 101.86 | 248.94 | 102.25 | 244.71
2026-01-21 | 4 | Janvier | 2026-01-22 00:32 | 2026-01-22 02:33 | 60132 | 1 | S235JR | 120.7 | 2 | 60 | 125 | 119.2 | 114.144 | 50.733 | 4143 | 224 | 2833 | 4.217 | 29.644 | 62.539 | 87.51 | 73.96 | 0 | 0 | 11.033 | 14.6641 | 9.633 | 12.6875 | 15.133 | 19.3749 | 14.933 | 15.65624 | 1800 | 622 | 2400 | 183 | 154 | 945 | 0 | 0 | 0 | 400 | 345 | 1625 | 848 | 0.0519 | 0.0607 | 0.0014 | 0.005 | 0.0213 | 0.421 | 0.164 | 0.0864 | 0.448 | 0.0057 | 0.0075 | 0.0239 | 0.0535 | 0.173 | 2601/19R1 | 133.4 | 50.9 | 45 | 37.5 | 0 | 0 | 0 | 53 | 0 | 80.4 | 0 | 0 | 0 | 0 | 0 | 0 | 0 | 0 | 0 | 0 | 0 | 0 | 0 | 0 | 0 | 0 | 0 | 0 | 1603 | 1703 | 1600 | 1625 | 765.8 | 2084.2 | 890.1 | 848 | 229.46 | 248.64 | 242.16 | 224.99
2026-01-21 | 4 | Janvier | 2026-01-21 18:00 | 2026-01-22 00:32 | 60131 | 1 | S235JR | 90.01667 | 1 | 60 | 124 | 119.6 | 116.731 | 57.55 | 5003 | 253 | 3728 | 5.567 | 22.275 | 68.648 | 99.99 | 71.57 | 0 | 0 | 11.517 | 15.125 | 9.717 | 12.59375 | 14.967 | 19.2581 | 21.35 | 21.46059 | 1800 | 622 | 2400 | 181 | 155 | 937 | 0 | 0 | 0 | 400 | 375 | 1654 | 196.3 | 0.042 | 0.0541 | 0.001 | 0.0045 | 0.0221 | 0.642 | 0.155 | 0.0772 | 0.531 | 0.017 | 0.0067 | 0.02 | 0.0394 | 0.171 | 2601/19R1 | 132.7 | 52.5 | 43.8 | 36.4 | 0 | 0 | 0 | 54.1 | 0 | 78.6 | 0 | 0 | 0 | 0 | 0 | 0 | 0 | 0 | 0 | 0 | 0 | 0 | 0 | 0 | 0 | 0 | 0 | 0 | 1604 | 1647 | 1653 | 1654 | 267.4 | 968.7 | 995 | 196.3 | 151.55 | 222.81 | 221.52 | 101.75
2026-01-21 | 4 | Janvier | 2026-01-21 16:52 | 2026-01-21 18:00 | 60130 | 1 | A51671T | 68.10333 | 1 | 63 | 127 | 125.3 | 108.98 | 45.817 | 3956 | 236 | 2332 | 2.5 | 50.8 | 57.531 | 79.93 | 75.34 | 0 | 0 | 11.3 | 14.875 | 9.367 | 12.3749 | 15.366 | 19.3435 | 9.783 | 10.71875 | 1800 | 671 | 2400 | 182 | 155 | 1189 | 0 | 209 | 0 | 400 | 313 | 1616 | 788.4 | 0.0453 | 0.0563 | 0.001 | 0.0057 | 0.0217 | 0.484 | 0.176 | 0.108 | 0.613 | 0.0785 | 0.0067 | 0.023 | 0.0447 | 0.17 | 2601/19R1 | 125.1 | 51.1 | 44.2 | 29.8 | 0 | 0 | 0 | 50.5 | 0 | 74.6 | 0 | 0 | 0 | 0 | 0 | 0 | 0 | 0 | 0 | 0 | 0 | 0 | 0 | 0 | 0 | 0 | 0 | 0 | 1594 | 1587 | 1586 | 1616 | 698.4 | 683.6 | 668.9 | 788.4 | 227.58 | 229.82 | 228.76 | 224.53
2026-01-21 | 4 | Janvier | 2026-01-21 15:49 | 2026-01-21 16:52 | 60129 | 1 | S275J01 | 63.32 | 7 | 57 | 132 | 126.1 | 122.6 | 44.25 | 3872 | 230 | 2347 | 2.267 | 58.235 | 55.742 | 77.92 | 75.58 | 0 | 0 | 11.483 | 15.0859 | 9.85 | 12.9687 | 15.65 | 19.2501 | 7.266 | 8.21838 | 1800 | 619 | 2400 | 181 | 156 | 1192 | 0 | 0 | 0 | 400 | 325 | 1634 | 811 | 0.0467 | 0.0508 | 0.001 | 0.0056 | 0.0246 | 0.683 | 0.174 | 0.102 | 0.694 | 0.0078 | 0.0066 | 0.0208 | 0.0587 | 0.166 | 2601/19R1 | 124.7 | 53.8 | 45.4 | 25.5 | 0 | 0 | 0 | 49.5 | 0 | 75.2 | 0 | 0 | 0 | 0 | 0 | 0 | 0 | 0 | 0 | 0 | 0 | 0 | 0 | 0 | 0 | 0 | 0 | 0 | 1654 | 1577 | 1654 | 1634 | 196.6 | 639.1 | 196.3 | 811 | 101.86 | 230.31 | 101.75 | 216.82
2026-01-21 | 4 | Janvier | 2026-01-21 14:46 | 2026-01-21 15:49 | 60128 | 1 | S275J01 | 63.07 | 4 | 59 | 131 | 127.8 | 129.922 | 43.167 | 3599 | 222 | 1900 | 2.817 | 46.509 | 55.438 | 74.93 | 77.06 | 0 | 0 | 11.767 | 15.75 | 9.583 | 12.5313 | 15.083 | 19.219 | 6.733 | 7.8435 | 1800 | 619 | 2400 | 182 | 154 | 1189 | 0 | 0 | 0 | 400 | 313 | 1629 | 877.7 | 0.0393 | 0.0589 | 0.001 | 0.0059 | 0.0206 | 0.959 | 0.169 | 0.109 | 0.718 | 0.0078 | 0.0088 | 0.0233 | 0.0725 | 0.172 | 2601/19R1 | 133.1 | 53.5 | 44.1 | 35.5 | 0 | 0 | 0 | 53.9 | 0 | 79.2 | 0 | 0 | 0 | 0 | 0 | 0 | 0 | 0 | 0 | 0 | 0 | 0 | 0 | 0 | 0 | 0 | 0 | 0 | 1576 | 1650 | 1646 | 1629 | 660.6 | 1004.5 | 963.7 | 877.7 | 233.29 | 223.85 | 222.98 | 225.35
2026-01-21 | 4 | Janvier | 2026-01-21 13:08 | 2026-01-21 14:46 | 60127 | 1 | S275J01 | 97.9 | 2 | 61 | 124 | 122.9 | 115.848 | 44.333 | 3895 | 234 | 1592 | 2.867 | 43.256 | 53.719 | 72.88 | 72.7 | 0 | 0 | 11.55 | 15.4063 | 9.583 | 12.4375 | 17.4 | 19.03145 | 5.8 | 6.75 | 1800 | 621 | 2400 | 183 | 155 | 1187 | 0 | 0 | 0 | 400 | 363 | 1656 | 890.6 | 0.0938 | 0.0677 | 0.0037 | 0.0057 | 0.0263 | 1.46 | 0.161 | 0.104 | 0.7 | 0.0102 | 0.0094 | 0.0207 | 0.034 | 0.164 | 2601/20R3 | 135.9 | 55.6 | 44.3 | 36 | 0 | 0 | 0 | 18.4 | 19.4 | 14.3 | 0 | 0 | 34 | 0 | 0 | 28.5 | 0 | 0 | 0 | 0 | 0 | 0 | 13.7 | 7.6 | 0 | 0 | 0 | 0 | 1580 | 1595 | 1618 | 1656 | 505.5 | 538.8 | 697 | 890.6 | 211.42 | 207.96 | 214.38 | 211.75
2026-01-21 | 4 | Janvier | 2026-01-21 12:02 | 2026-01-21 13:08 | 60126 | 1 | S275J01 | 65.55 | 1 | 63 | 122 | 120.9 | 127.495 | 41.867 | 3474 | 225 | 1171 | 2.95 | 41.356 | 53.352 | 69.49 | 76.46 | 0 | 0 | 11.717 | 15.375 | 11.483 | 14.8437 | 15.167 | 18.9377 | 3.5 | 4.13256 | 1800 | 619 | 2400 | 183 | 155 | 1187 | 0 | 0 | 0 | 400 | 313 | 1633 | 719.4 | 0.0684 | 0.0725 | 0.001 | 0.0053 | 0.0234 | 0.619 | 0.14 | 0.124 | 0.703 | 0.0107 | 0.0089 | 0.0184 | 0.0841 | 0.136 | 2601/20R3 | 140.2 | 52.4 | 50.1 | 37.7 | 0 | 0 | 0 | 18.8 | 19.5 | 13.8 | 0 | 0 | 40.9 | 0 | 0 | 27.9 | 0 | 0 | 0 | 0 | 0 | 0 | 13.2 | 6.1 | 0 | 0 | 0 | 0 | 1582 | 1602 | 1633 |  | 475.1 | 520.1 | 719.4 |  | 205.77 | 201.56 | 208.56
2026-01-21 | 4 | Janvier | 2026-01-21 10:53 | 2026-01-21 12:02 | 60125 | 1 | S275J01 | 68.88 | 7 | 56 | 119 | 111.6 | 115.698 | 42.733 | 3476 | 225 | 1323 | 2.883 | 41.272 | 52.25 | 69.02 | 73.36 | 0 | 0 | 13.15 | 15.5 | 12.733 | 15.7812 | 15.05 | 19.0625 | 1.8 | 1.75 | 1800 | 617 | 2400 | 182 | 155 | 1186 | 0 | 0 | 0 | 400 | 313 | 1652 | 192.8 | 0.101 | 0.0976 | 0.0015 | 0.0068 | 0.0227 | 0.745 | 0.128 | 0.119 | 0.78 | 0.0133 | 0.009 | 0.0176 | 0.108 | 0.136 | 2601/20R3 | 130.6 | 55.5 | 47.6 | 27.5 | 0 | 0 | 0 | 32.4 | 17.9 | 12.3 | 0 | 0 | 26.5 | 0 | 0 | 28.7 | 0 | 0 | 0 | 0 | 0 | 0 | 12.8 | 0 | 0 | 0 | 0 | 0 | 1613 | 1652 | 1652 | 1652 | 513 | 192.8 | 192.8 | 192.8 | 194.57 | 101.51 | 101.51 | 101.51
2026-01-21 | 4 | Janvier | 2026-01-21 09:54 | 2026-01-21 10:53 | 60124 | 1 | S275J01 | 59.27 | 4 | 58 | 116 | 110.2 | 115.3 | 38.3 | 3190 | 213 | 1059 | 3.183 | 36.44 | 48.906 | 63.68 | 76.62 | 0 | 0 | 10.833 | 14.1875 | 9.35 | 12.3203 | 15.1 | 19.2495 | 3.017 | 3.09425 | 1800 | 619 | 2400 | 184 | 155 | 1189 | 0 | 0 | 0 | 400 | 313 | 1655 | 741.9 | 0.0821 | 0.0985 | 0.001 | 0.0047 | 0.0273 | 0.279 | 0.143 | 0.139 | 0.867 | 0.0083 | 0.0072 | 0.0188 | 0.116 | 0.142 | 2601/20R1 | 134.9 | 55 | 43.1 | 36.8 | 0 | 0 | 0 | 19.7 | 13.1 | 13.3 | 0 | 0 | 33 | 0 | 0 | 35.2 | 0 | 0 | 0 | 0 | 0 | 0 | 13.4 | 7.2 | 0 | 0 | 0 | 0 | 1620 | 1655 |  |  | 492.9 | 741.9 |  |  | 187.83 | 198.87
2026-01-21 | 4 | Janvier | 2026-01-21 08:47 | 2026-01-21 09:54 | 60123 | 1 | S275J01 | 66.43 | 2 | 62 | 116 | 113.4 | 103.683 | 38.383 | 3243 | 207 | 1274 | 3.733 | 31.071 | 50.836 | 66.63 | 79.47 | 0 | 0 | 11.367 | 14.9375 | 10.683 | 14.5 | 14.85 | 19.3826 | 1.483 | 1.92994 | 1800 | 625 | 2400 | 183 | 154 | 1186 | 0 | 0 | 0 | 400 | 415 | 1715 | 1321.5 | 0.0618 | 0.101 | 0.001 | 0.0061 | 0.025 | 0.417 | 0.136 | 0.107 | 0.839 | 0.0168 | 0.0138 | 0.02 | 0.048 | 0.131 | 2601/20R1 | 129.1 | 51.1 | 51.2 | 26.8 | 0 | 0 | 0 | 18.3 | 19.1 | 13.3 | 0 | 0 | 28.5 | 0 | 0 | 27.7 | 0 | 0 | 0 | 0 | 0 | 0 | 14.5 | 7.7 | 0 | 0 | 0 | 0 | 1539 | 1734 | 1723 | 1715 | 333.8 | 1406.8 | 1351.4 | 1321.5 | 203.19 | 202.98 | 206 | 208.7
2026-01-21 | 4 | Janvier | 2026-01-21 07:40 | 2026-01-21 08:47 | 60122 | 1 | S275J01 | 67.25 | 1 | 63 | 123 | 120 | 125.624 | 38.35 | 3202 | 207 | 1070 | 3.783 | 32.511 | 50.219 | 65.05 | 78.57 | 0 | 0 | 11.4 | 15.1563 | 9.117 | 12.5625 | 14.583 | 19.2187 | 3.25 | 3.1562 | 1800 | 620 | 2400 | 183 | 154 | 1190 | 0 | 0 | 0 | 400 | 305 | 1657 | 758.9 | 0.0643 | 0.094 | 0.0015 | 0.0061 | 0.0278 | 0.259 | 0.146 | 0.148 | 0.759 | 0.0092 | 0.0077 | 0.0223 | 0.0794 | 0.147 | 2601/20R1 | 131.6 | 53.8 | 44.1 | 33.7 | 0 | 0 | 0 | 18.6 | 19 | 12.9 | 0 | 0 | 31 | 0 | 0 | 28.4 | 0 | 0 | 0 | 0 | 0 | 0 | 14.3 | 7.4 | 0 | 0 | 0 | 0 | 1673 | 1610 | 1606 | 1657 | 661.6 | 663.3 | 545 | 758.9 | 180.7 | 215.09 | 202.82 | 199.45
2026-01-21 | 4 | Janvier | 2026-01-21 05:43 | 2026-01-21 07:40 | 60121 | 1 | S275J01 | 117.5 | 7 | 58 | 127 | 121.3 | 122.21 | 45.55 | 4077 | 248 | 2032 | 3.983 | 31.883 | 56.094 | 77.67 | 73.89 | 0 | 0 | 14.1 | 25.9063 | 9.383 | 12.5624 | 14.717 | 19.0307 | 7.35 | 9.2192 | 1800 | 619 | 2400 | 181 | 154 | 1192 | 0 | 0 | 0 | 400 | 360 | 1652 | 193.6 | 0.0802 | 0.0638 | 0.001 | 0.0038 | 0.0293 | 0.504 | 0.161 | 0.102 | 0.729 | 0.0142 | 0.0071 | 0.0186 | 0.0773 | 0.157 | 2601/20R1 | 130.3 | 51.4 | 44.7 | 34.2 | 0 | 0 | 0 | 18.3 | 19.1 | 13 | 0 | 0 | 30.3 | 0 | 0 | 27.8 | 0 | 0 | 0 | 0 | 0 | 0 | 14.4 | 7.4 | 0 | 0 | 0 | 0 | 1609 | 1697 | 1659 | 1652 | 869.9 | 1177.5 | 801.5 | 193.6 | 235.57 | 210 | 202.38 | 101.82
2026-01-20 | 4 | Janvier | 2026-01-21 04:43 | 2026-01-21 05:43 | 60120 | 1 | DD13A | 60.17 | 4 | 58 | 128 | 124 | 118.681 | 41.617 | 3541 | 219 | 747 | 4.25 | 30.118 | 53.188 | 67.76 | 76.68 | 0 | 0 | 11.233 | 14.5 | 9.5 | 12.5938 | 15.016 | 19.25 | 5.867 | 6.8125 | 1800 | 618 | 2400 | 183 | 154 | 0 | 124 | 0 | 0 | 400 | 410 | 1667 | 1098 | 0.0283 | 0.0499 | 0.001 | 0.004 | 0.0228 | 1.39 | 0.122 | 0.0452 | 0.123 | 0.0143 | 0.0062 | 0.0162 | 0.12 | 0.121 | 2601/20R1 | 131.7 | 49.6 | 44.6 | 37.5 | 10.9 | 0 | 0 | 32.8 | 13.1 | 8.9 | 0 | 0 | 27 | 0 | 0 | 19.6 | 0 | 0 | 0 | 0 | 0 | 0 | 13.7 | 5.7 | 0 | 0 | 0 | 0 | 1588 | 1667 |  |  | 863.7 | 1098 |  |  | 246.47 | 221.15
2026-01-20 | 4 | Janvier | 2026-01-21 03:44 | 2026-01-21 04:43 | 60119 | 1 | DD13A | 58.6 | 2 | 61 | 129 | 125.2 | 117.692 | 39.867 | 3744 | 221 | 1223 | 4.1 | 31.463 | 52.531 | 69.67 | 79.06 | 0 | 0 | 10.517 | 14.25 | 9.367 | 12.4374 | 14.684 | 19.281 | 5.3 | 6.50025 | 1800 | 618 | 2400 | 182 | 153 | 0 | 124 | 0 | 0 | 400 | 420 | 1663 | 1185.4 | 0.053 | 0.0656 | 0.001 | 0.0042 | 0.0271 | 1.52 | 0.133 | 0.0455 | 0.115 | 0.008 | 0.0067 | 0.0217 | 0.119 | 0.136 | 2601/20R1 | 130.3 | 48.9 | 45.2 | 36.2 | 10.8 | 0 | 0 | 32.9 | 13.3 | 8.6 | 0 | 0 | 25.3 | 0 | 0 | 19.3 | 0 | 0 | 0 | 0 | 0 | 0 | 12.6 | 7.5 | 0 | 0 | 0 | 0 | 1589 | 1658 | 1654 | 1663 | 473.4 | 881.3 | 926.7 | 1185.4 | 201.7 | 209.89 | 215.75 | 228.95
2026-01-20 | 4 | Janvier | 2026-01-21 02:50 | 2026-01-21 03:44 | 60118 | 1 | DD13A | 54.4 | 1 | 62 | 123 | 122 | 117.36 | 39.267 | 3346 | 207 | 835 | 3.767 | 32.655 | 51.438 | 65.74 | 78.6 | 0 | 0 | 10.733 | 14.375 | 9.25 | 12.1875 | 14.35 | 19.2817 | 4.933 | 5.4995 | 1800 | 619 | 2400 | 181 | 154 | 0 | 123 | 0 | 0 | 400 | 410 | 1651 | 1004.1 | 0.0617 | 0.0567 | 0.001 | 0.0043 | 0.0222 | 0.459 | 0.125 | 0.0338 | 0.127 | 0.0209 | 0.0066 | 0.0139 | 0.095 | 0.122 | 2601/20R1 | 129.6 | 49.9 | 43.8 | 35.9 | 10.1 | 0 | 0 | 33 | 13 | 8.3 | 0 | 0 | 23.8 | 0 | 0 | 20.1 | 0 | 0 | 0 | 0 | 0 | 0 | 13.7 | 7.6 | 0 | 0 | 0 | 0 | 1589 | 1620 | 1651 |  | 670.3 | 904.9 | 1004.1 |  | 227.28 | 232.49 | 223.28
2026-01-20 | 4 | Janvier | 2026-01-21 01:52 | 2026-01-21 02:50 | 60117 | 1 | DD13A | 57.27 | 7 | 57 | 124 | 117.9 | 136.416 | 41.733 | 3639 | 218 | 987 | 3.667 | 33.818 | 52.844 | 68.69 | 75.97 | 0 | 0 | 10.7 | 14 | 9.4 | 12.125 | 14.766 | 19.281 | 6.867 | 7.43775 | 1800 | 618 | 2400 | 182 | 155 | 0 | 122 | 0 | 0 | 400 | 420 | 1684 | 1174.9 | 0.0731 | 0.0729 | 0.001 | 0.0043 | 0.0237 | 0.953 | 0.128 | 0.029 | 0.153 | 0.0182 | 0.0092 | 0.0179 | 0.0869 | 0.127 | 2601/20R1 | 130.4 | 47.8 | 46.3 | 36.3 | 10.7 | 0 | 0 | 34.8 | 13.1 | 8.7 | 0 | 0 | 22.7 | 0 | 0 | 20 | 0 | 0 | 0 | 0 | 0 | 0 | 13.1 | 7.3 | 0 | 0 | 0 | 0 | 1585 | 1629 | 1684 |  | 443.9 | 741.7 | 1174.9 |  | 199.15 | 212.98 | 216.89
2026-01-20 | 4 | Janvier | 2026-01-21 00:56 | 2026-01-21 01:52 | 60116 | 1 | DD13A | 56.17 | 4 | 58 | 123 | 115.5 | 113.73 | 40.083 | 3461 | 214 | 952 | 3.533 | 34.811 | 52.094 | 67.25 | 77.98 | 0 | 0 | 11.45 | 15.4688 | 9.783 | 13.0312 | 14.7 | 19.4062 | 4.15 | 4.09375 | 1800 | 620 | 2400 | 182 | 154 | 0 | 122 | 0 | 0 | 400 | 405 | 1658 | 1013.9 | 0.059 | 0.053 | 0.001 | 0.0035 | 0.0183 | 0.637 | 0.137 | 0.0195 | 0.123 | 0.0039 | 0.0071 | 0.0204 | 0.0077 | 0.145 | 2601/20R1 | 129.5 | 53.5 | 44 | 32 | 11 | 0 | 0 | 33.5 | 12.6 | 8.8 | 0 | 0 | 22.7 | 0 | 0 | 19.8 | 0 | 0 | 0 | 0 | 0 | 0 | 13.6 | 7.5 | 0 | 0 | 0 | 0 | 1614 | 1610 | 1643 | 1658 | 824.4 | 724.3 | 924.3 | 1013.9 | 228.9 | 221.56 | 221.54 | 220.19
2026-01-20 | 4 | Janvier | 2026-01-20 23:59 | 2026-01-21 00:56 | 60115 | 1 | DD13A | 57.33 | 2 | 61 | 121 | 118.3 | 113.607 | 41.383 | 3598 | 216 | 801 | 4.433 | 27.293 | 53.031 | 67.98 | 76.89 | 0 | 0 | 11.35 | 15 | 9.9 | 12.9062 | 14.65 | 19.2497 | 5.483 | 5.75025 | 1800 | 619 | 2400 | 182 | 155 | 0 | 120 | 0 | 0 | 400 | 410 | 1645 | 1026 | 0.0502 | 0.0464 | 0.001 | 0.0032 | 0.0177 | 0.687 | 0.113 | 0.0292 | 0.125 | 0.014 | 0.0063 | 0.0152 | 0.0366 | 0.114 | 2601/20R1 | 129.4 | 50.9 | 45.8 | 32.7 | 11.4 | 0 | 0 | 33.5 | 14.1 | 9.2 | 0 | 0 | 20.6 | 0 | 0 | 20.1 | 0 | 0 | 0 | 0 | 0 | 0 | 13.1 | 7.4 | 0 | 0 | 0 | 0 | 1609 | 1616 | 1645 |  | 851 | 888.7 | 1026 |  | 233.95 | 233.33 | 228.12
2026-01-20 | 4 | Janvier | 2026-01-20 17:38 | 2026-01-20 23:59 | 60114 | 1 | DD13A | 57.58 | 1 | 62 | 118 | 116 | 113.836 | 41.1 | 3986 | 219 | 1107 | 0 | 0 | 52.406 | 69.79 | 76.51 | 0 | 0 | 11.85 | 15.2188 | 9.817 | 12.4999 | 14.916 | 19.1485 | 4.517 | 5.414 | 3800 | 618 | 4400 | 383 | 155 | 0 | 123 | 0 | 0 | 400 | 420 | 1663 | 1130.8 | [7 empty] | 0.0276 | 0.157 | 0.0125 | 0.007 | 0.0202 | 0.0751 | 0.123 | 2601/20R1 | 130.5 | 54.8 | 43.4 | 32.3 | 11.6 | 0 | 0 | 33.3 | 13.5 | 9.3 | 0 | 0 | 27.6 | 0 | 0 | 21.1 | 0 | 0 | 0 | 0 | 0 | 0 | 14.1 | 0 | 0 | 0 | 0 | 0 | 1602 | 1649 | 1661 | 1663 | 263.3 | 893.2 | 926.5 | 1130.8 | 151.5 | 215.77 | 211.94 | 225.49
2026-01-20 | 4 | Janvier | 2026-01-20 16:36 | 2026-01-20 17:38 | 60113 | 1 | S355TA | 61.65 | 2 | 63 | 129 | 130.1 | 105.168 | 39 | 3213 | 203 | 1900 | 5.017 | 25.714 | 50.656 | 68.92 | 77.93 | 0 | 0 | 11.15 | 14.59375 | 9.833 | 13.4374 | 13.533 | 17.187 | 4.483 | 5.31295 | 1800 | 671 | 2400 | 181 | 154 | 1661 | 0 | 209 | 0 | 400 | 283 | 1638 | 668.2 | 0.0772 | 0.07 | 0.001 | 0.0039 | 0.0227 | 0.641 | 0.107 | 0.144 | 1.05 | 0.124 | 0.008 | 0.0127 | 0.0723 | 0.107 | 2601/20R1 | 115.1 | 50.4 | 47.2 | 17.5 | 9.7 | 0 | 0 | 29.9 | 11.9 | 8.4 | 0 | 0 | 26.7 | 0 | 0 | 17.6 | 0 | 0 | 0 | 0 | 0 | 0 | 10.9 | 0 | 0 | 0 | 0 | 0 | 1653 | 1567 | 1635 | 1638 | 194.3 | 442.1 | 601.5 | 668.2 | 101.54 | 208.63 | 194.32 | 200.42
2026-01-20 | 4 | Janvier | 2026-01-20 15:37 | 2026-01-20 16:36 | 60112 | 1 | P355N2 | 59.23 | 7 | 60 | 126 | 123.1 | 135.786 | 42.483 | 3614 | 222 | 1817 | 3.817 | 33.013 | 55.312 | 74.51 | 78.12 | 0 | 0 | 11.117 | 14.9063 | 9.533 | 12.5625 | 14.783 | 19.2807 | 7.05 | 8.5005 | 1800 | 673 | 2400 | 181 | 153 | 1807 | 0 | 124 | 0 | 400 | 338 | 1629 | 823.7 | 0.0435 | 0.0554 | 0.001 | 0.0061 | 0.0237 | 0.593 | 0.174 | 0.14 | 1.17 | 0.0851 | 0.0087 | 0.0148 | 0.0865 | 0.167 | 2601/20R1 | 132.6 | 51.7 | 44.5 | 36.4 | 0 | 0 | 0 | 52.1 | 0 | 80.5 | 0 | 0 | 0 | 0 | 0 | 0 | 0 | 0 | 0 | 0 | 0 | 0 | 0 | 0 | 0 | 0 | 0 | 0 | 1603 | 1595 | 1604 | 1629 | 694.7 | 749.8 | 730.7 | 823.7 | 222.3 | 232.26 | 225.47 | 220.68
2026-01-20 | 4 | Janvier | 2026-01-20 14:20 | 2026-01-20 15:37 | 60111 | 1 | P355N2 | 77.02 | 1 | 56 | 127 | 120.6 | 114.005 | 39.583 | 3613 | 247 | 1486 | 4.45 | 28.539 | 50.75 | 68.68 | 76.93 | 11.75 | 15.6563 | 9.667 | 12.7499 | 18.167 | 22.25 | 0 | 0 | 0 | 0 | 1800 | 674 | 2400 | 182 | 155 | 1807 | 0 | 126 | 0 | 400 | 313 | 1670 | 775.5 | 0.0803 | 0.0997 | 0.001 | 0.0048 | 0.0248 | 0.494 | 0.112 | 0.16 | 1.19 | 0.0808 | 0.008 | 0.0107 | 0.0421 | 0.118 | 2601/20R1 | 128.6 | 53.9 | 41.8 | 32.9 | 11.2 | 0 | 0 | 33.7 | 13.9 | 9.7 | 0 | 0 | 21.9 | 0 | 0 | 19.6 | 0 | 0 | 0 | 0 | 0 | 0 | 11.7 | 6.9 | 0 | 0 | 0 | 0 | 1622 | 1650 | 1670 |  | 442.3 | 544.4 | 775.5 |  | 178.78 | 178.85 | 193.99
2026-01-20 | 4 | Janvier | 2026-01-20 13:22 | 2026-01-20 14:20 | 60110 | 1 | P355N2 | 58.13 | 1 | 63 | 125 | 125.5 | 135.485 | 40.717 | 3428 | 213 | 1242 | 4.333 | 28.846 | 52.062 | 68.3 | 76.72 | 0 | 0 | 11.933 | 15.6875 | 9.283 | 12.3437 | 15.1 | 19.2187 | 4.4 | 4.6875 | 1800 | 669 | 2400 | 181 | 154 | 1815 | 0 | 125 | 0 | 400 | 338 | 1665 | 828.7 | 0.0857 | 0.0948 | 0.001 | 0.0048 | 0.0218 | 0.611 | 0.112 | 0.124 | 1.05 | 0.0513 | 0.008 | 0.0139 | 0.0505 | 0.119 | 2601/20R1 | 129.5 | 54 | 43.4 | 32.1 | 11 | 0 | 0 | 34.4 | 13.8 | 9.6 | 0 | 0 | 22.3 | 0 | 0 | 20 | 0 | 0 | 0 | 0 | 0 | 0 | 11.5 | 6.9 | 0 | 0 | 0 | 0 | 1582 | 1616 | 1630 | 1665 | 279.1 | 404.9 | 462.4 | 828.7 | 166.64 | 175.54 | 177.71 | 201.57
2026-01-20 | 4 | Janvier | 2026-01-20 12:20 | 2026-01-20 13:22 | 60109 | 1 | P355N2 | 61.73 | 4 | 58 | 125 | 121.2 | 110.133 | 41.333 | 3450 | 217 | 1434 | 4.35 | 28.736 | 51.719 | 68.83 | 75.08 | 12.533 | 15.46875 | 10.05 | 12.7187 | 18.75 | 23.4375 | 0 | 0 | 0 | 0 | 1800 | 671 | 2400 | 183 | 155 | 1808 | 0 | 123 | 0 | 400 | 305 | 1671 | 764.4 | 0.0852 | 0.0904 | 0.0022 | 0.0046 | 0.0252 | 0.579 | 0.12 | 0.173 | 1.18 | 0.0792 | 0.0091 | 0.0205 | 0.058 | 0.119 | 2601/20R1 | 125.9 | 53.5 | 44.9 | 27.5 | 10.3 | 0 | 0 | 32.1 | 13 | 8.3 | 0 | 0 | 24.6 | 0 | 0 | 20.4 | 0 | 0 | 0 | 0 | 0 | 0 | 10.5 | 6.7 | 0 | 0 | 0 | 0 | 1574 | 1624 | 1671 |  | 319.2 | 496.8 | 764.4 |  | 180.86 | 186.24 | 192.39
2026-01-20 | 4 | Janvier | 2026-01-20 11:21 | 2026-01-20 12:20 | 60108 | 1 | P355N2 | 59.22 | 2 | 62 | 126 | 125.7 | 121.532 | 41.217 | 3478 | 220 | 1288 | 4.817 | 26.159 | 52.531 | 69.14 | 76.47 | 0 | 0 | 11.7 | 15.3125 | 10.983 | 14.1874 | 15.017 | 19.3435 | 3.517 | 3.62525 | 1800 | 672 | 2400 | 182 | 154 | 1809 | 0 | 126 | 0 | 400 | 305 | 1660 | 746.4 | 0.0958 | 0.0891 | 0.0012 | 0.0054 | 0.0214 | 0.372 | 0.111 | 0.134 | 1.17 | 0.0777 | 0.0081 | 0.0099 | 0.0341 | 0.108 | 2601/15R2 | 130 | 53.1 | 46.3 | 30.6 | 11.2 | 0 | 0 | 33 | 13.5 | 0 | 0 | 0 | 25.6 | 0 | 0 | 19.6 | 8.5 | 0 | 0 | 0 | 0 | 0 | 11.8 | 6.8 | 0 | 0 | 0 | 0 | 1602 | 1637 | 1660 |  | 472.5 | 571 | 746.4 |  | 194.5 | 189.41 | 196.6
2026-01-20 | 4 | Janvier | 2026-01-20 09:48 | 2026-01-20 11:21 | 60107 | 1 | P355N2 | 92.58 | 7 | 56 | 121 | 115.2 | 121.604 | 41.85 | 3575 | 210 | 1739 | 3.9 | 31.026 | 51.781 | 70.49 | 74.24 | 0 | 0 | 10.983 | 14.9375 | 8.7 | 11.6247 | 16.667 | 19.0002 | 5.5 | 6.0622 | 1800 | 672 | 2400 | 182 | 154 | 1809 | 0 | 123 | 0 | 400 | 338 | 1648 | 837.2 | 0.0675 | 0.0669 | 0.001 | 0.0042 | 0.021 | 0.797 | 0.11 | 0.159 | 1.23 | 0.0793 | 0.0085 | 0.0104 | 0.045 | 0.111 | 2601/15R2 | 125.7 | 50.9 | 43.6 | 31.2 | 11.4 | 0 | 0 | 34.2 | 13.7 | 0 | 0 | 0 | 19.5 | 0 | 0 | 19.9 | 9.1 | 0 | 0 | 0 | 0 | 0 | 12.1 | 5.8 | 0 | 0 | 0 | 0 | 1640 | 1619 | 1617 | 1648 | 714.4 | 679.7 | 693.4 | 837.2 | 204.24 | 211.99 | 214.55 | 211.55
2026-01-20 | 4 | Janvier | 2026-01-20 08:45 | 2026-01-20 09:48 | 60106 | 1 | P355N2 | 62.93 | 1 | 63 | 124 | 123.8 | 121.629 | 40.55 | 3431 | 212 | 1503 | 4.417 | 28.075 | 53.312 | 70.63 | 78.88 | 0 | 0 | 10.6 | 14 | 9.667 | 12.9999 | 14.8 | 19.0622 | 5.483 | 7.1565 | 1800 | 671 | 2400 | 182 | 156 | 1811 | 0 | 128 | 0 | 400 | 290 | 1632 | 701.1 | 0.0421 | 0.0666 | 0.001 | 0.0034 | 0.0219 | 1.24 | 0.0958 | 0.145 | 1.13 | 0.0693 | 0.0072 | 0.0148 | 0.0498 | 0.0928 | 2601/15R2 | 129.8 | 49.9 | 45.3 | 34.6 | 10.9 | 0 | 0 | 33.5 | 13.4 | 0 | 0 | 0 | 25.2 | 0 | 0 | 18.9 | 9.1 | 0 | 0 | 0 | 0 | 0 | 11.9 | 6.9 | 0 | 0 | 0 | 0 | 1594 | 1607 | 1608 | 1632 | 548.7 | 562.3 | 602.9 | 701.1 | 209.84 | 204.58 | 209.16 | 207.21
2026-01-20 | 4 | Janvier | 2026-01-20 07:48 | 2026-01-20 08:45 | 60105 | 1 | P355N2 | 56.97 | 4 | 56 | 130 | 122.7 | 130.515 | 40.4 | 3453 | 215 | 1410 | 4.167 | 31.2 | 52.219 | 69.23 | 77.55 | 11.45 | 15.1875 | 9.233 | 12.2578 | 19.716 | 24.6875 | 0 | 0 | 0 | 0 | 1800 | 676 | 2400 | 182 | 156 | 1805 | 0 | 125 | 0 | 400 | 388 | 1644 | 815.7 | 0.0752 | 0.0775 | 0.001 | 0.0042 | 0.0182 | 0.64 | 0.0951 | 0.143 | 1.14 | 0.0782 | 0.008 | 0.0111 | 0.05 | 0.0973 | 2601/15R2 | 130.6 | 52.9 | 43.6 | 34.1 | 11 | 0 | 0 | 33.9 | 14.2 | 0 | 0 | 0 | 24.9 | 0 | 0 | 19.8 | 9.1 | 0 | 0 | 0 | 0 | 0 | 11.7 | 6 | 0 | 0 | 0 | 0 | 1585 | 1604 | 1618 | 1644 | 230.5 | 640.4 | 669.7 | 815.7 | 150.94 | 215.77 | 211.45 | 211.81
2026-01-20 | 4 | Janvier | 2026-01-20 06:50 | 2026-01-20 07:48 | 60104 | 1 | DD13A | 58.27 | 2 | 61 | 123 | 120.9 | 96.934 | 39.4 | 3291 | 212 | 648 | 3.983 | 30.879 | 50.75 | 64.13 | 77.28 | 0 | 0 | 11.35 | 15.125 | 9.367 | 12.4063 | 14.85 | 19.1877 | 3.833 | 3.906 | 1800 | 675 | 2400 | 183 | 156 | 0 | 122 | 0 | 0 | 400 | 405 | 1653 | 1048.8 | 0.0867 | 0.0769 | 0.001 | 0.0042 | 0.0199 | 0.553 | 0.103 | 0.0395 | 0.129 | 0.0148 | 0.0059 | 0.0128 | 0.0908 | 0.101 | 2601/15R2 | 131.3 | 52.3 | 43.8 | 35.2 | 10.8 | 0 | 0 | 34.7 | 13.7 | 0 | 0 | 0 | 24 | 0 | 0 | 20.4 | 9.1 | 0 | 0 | 0 | 0 | 0 | 11.8 | 6.8 | 0 | 0 | 0 | 0 | 1609 | 1631 | 1653 |  | 518.8 | 773.6 | 1048.8 |  | 197.57 | 214.98 | 225.39
2026-01-20 | 4 | Janvier | 2026-01-20 05:52 | 2026-01-20 06:50 | 60103 | 1 | DD13A | 57.98 | 7 | 57 | 126 | 120 | 123.67 | 41.467 | 3551 | 218 | 721 | 3.95 | 31.899 | 52.625 | 67.11 | 76.14 | 0 | 0 | 11.1 | 14.4375 | 10.017 | 13.188 | 14.833 | 19.1872 | 5.517 | 5.719 | 1800 | 671 | 2400 | 182 | 156 | 0 | 124 | 0 | 0 | 400 | 435 | 1659 | 1172.5 | 0.0614 | 0.0617 | 0.001 | 0.0042 | 0.0265 | 1.04 | 0.122 | 0.022 | 0.119 | 0.0146 | 0.0078 | 0.0163 | 0.0682 | 0.125 | 2601/15R2 | 130 | 49.7 | 45.3 | 35 | 11.1 | 0 | 0 | 32.8 | 14.2 | 0 | 0 | 0 | 20.7 | 0 | 0 | 20.3 | 9.4 | 0 | 0 | 0 | 0 | 0 | 13.7 | 7.8 | 0 | 0 | 0 | 0 | 1610 | 1619 | 1659 |  | 763.2 | 906.4 | 1172.5 |  | 225.4 | 233.15 | 230.32
2026-01-19 | 4 | Janvier | 2026-01-20 04:54 | 2026-01-20 05:52 | 60102 | 1 | DD13A | 57.58 | 7 | 63 | 123 | 122.5 | 123.874 | 40.55 | 3451 | 221 | 802 | 4.533 | 27.132 | 51.5 | 66.03 | 76.2 | 0 | 0 | 11.25 | 14.7188 | 9.583 | 12.375 | 15.2 | 19.0317 | 4.517 | 5.312 | 1800 | 671 | 2400 | 182 | 156 | 0 | 122 | 0 | 0 | 400 | 420 | 1670 | 1190.4 | 0.0607 | 0.0524 | 0.001 | 0.0034 | 0.0209 | 0.608 | 0.121 | 0.035 | 0.12 | 0.012 | 0.0073 | 0.0139 | 0.0742 | 0.124 | 2601/15R2 | 131.5 | 50 | 44.3 | 37.2 | 10.4 | 0 | 0 | 32.9 | 12.4 | 0 | 0 | 0 | 25.9 | 0 | 0 | 20 | 9 | 0 | 0 | 0 | 0 | 0 | 13.7 | 7.2 | 0 | 0 | 0 | 0 | 1582 | 1647 | 1670 |  | 669.6 | 950.1 | 1190.4 |  | 231.02 | 221.39 | 225.46
2026-01-19 | 4 | Janvier | 2026-01-20 03:54 | 2026-01-20 04:54 | 60101 | 1 | DD13A | 60.25 | 1 | 57 | 128 | 122.1 | 124.066 | 40.833 | 3737 | 222 | 713 | 4.083 | 31.347 | 53.062 | 68.09 | 77.97 | 0 | 0 | 10.983 | 14.6875 | 9.067 | 12.0625 | 14.817 | 19.2182 | 5.967 | 7.0005 | 1800 | 673 | 2400 | 182 | 154 | 0 | 119 | 0 | 0 | 400 | 400 | 1630 | 977.2 | 0.0608 | 0.069 | 0.001 | 0.0041 | 0.0236 | 0.269 | 0.13 | 0.0319 | 0.117 | 0.0098 | 0.0098 | 0.0172 | 0.0705 | 0.129 | 2601/15R2 | 129.9 | 48.5 | 44.3 | 37.1 | 10.9 | 0 | 0 | 34.5 | 13.1 | 0 | 0 | 0 | 21.2 | 0 | 0 | 20.5 | 8.8 | 0 | 0 | 0 | 0 | 0 | 13.5 | 7.4 | 0 | 0 | 0 | 0 | 1601 | 1634 | 1640 | 1630 | 661.6 | 879.8 | 955.2 | 977.2 | 219.8 | 222.81 | 225.59 | 232.7
2026-01-19 | 4 | Janvier | 2026-01-20 02:55 | 2026-01-20 03:54 | 60100 | 1 | DD13A | 59.48 | 2 | 60 | 126 | 121.3 | 124.119 | 40.05 | 3410 | 216 | 655 | 4 | 31.5 | 51.281 | 65.07 | 76.83 | 0 | 0 | 10.867 | 14.4063 | 11.367 | 14.8125 | 14.45 | 18.4995 | 3.367 | 3.46925 | 1800 | 670 | 2400 | 183 | 155 | 0 | 121 | 0 | 0 | 400 | 420 | 1656 | 1050.5 | 0.0438 | 0.0545 | 0.0031 | 0.0029 | 0.0178 | 0.162 | 0.114 | 0.0323 | 0.124 | 0.0145 | 0.0055 | 0.0096 | 0.0848 | 0.118 | 2601/15R2 | 129.6 | 49 | 54.5 | 26.1 | 8.7 | 0 | 0 | 47.3 | 9.8 | 0 | 0 | 0 | 20.3 | 0 | 0 | 21.4 | 9.8 | 0 | 0 | 0 | 0 | 0 | 12.3 | 0 | 0 | 0 | 0 | 0 | 1590 | 1626 | 1656 |  | 622.3 | 864.2 | 1050.5 |  | 221.27 | 225.84 | 223.88
2026-01-19 | 4 | Janvier | 2026-01-20 01:53 | 2026-01-20 02:55 | 60099 | 1 | DD13A | 61.88 | 7 | 57 | 121 | 119.2 | 103.724 | 40.5 | 3449 | 213 | 731 | 4.25 | 28.471 | 51.188 | 65.39 | 75.83 | 0 | 0 | 11.317 | 14.5938 | 9.283 | 12.125 | 15.016 | 19.312 | 4.883 | 5.1255 | 1800 | 669 | 2400 | 182 | 156 | 0 | 123 | 0 | 0 | 400 | 420 | 1659 | 999.5 | 0.056 | 0.058 | 0.001 | 0.0027 | 0.0194 | 0.555 | 0.113 | 0.0288 | 0.13 | 0.0168 | 0.0054 | 0.011 | 0.0551 | 0.115 | 2412/13R1 | 130.1 | 50.4 | 42.6 | 37.1 | 10.8 | 0 | 0 | 30.8 | 13.2 | 0 | 0 | 0 | 24 | 0 | 0 | 20.2 | 8.9 | 0 | 0 | 0 | 0 | 0 | 14.6 | 7.6 | 0 | 0 | 0 | 0 | 1597 | 1638 | 1659 |  | 597.6 | 910.7 | 999.5 |  | 214.49 | 223.17 | 218.59
2026-01-19 | 4 | Janvier | 2026-01-20 00:56 | 2026-01-20 01:53 | 60098 | 1 | DD13A | 57.13 | 1 | 62 | 122 | 119.4 | 124.296 | 40.283 | 3494 | 212 | 1174 | 4.283 | 28.482 | 52.562 | 68.72 | 78.29 | 0 | 0 | 10.65 | 14.2188 | 9.133 | 12.0624 | 14.5 | 19.0625 | 6 | 7.1875 | 1800 | 672 | 2400 | 182 | 154 | 0 | 125 | 0 | 0 | 400 | 420 | 1668 | 1061.5 | 0.0808 | 0.0651 | 0.001 | 0.004 | 0.0272 | 0.51 | 0.135 | 0.0244 | 0.139 | 0.016 | 0.0068 | 0.0125 | 0.0982 | 0.135 | 2412/13R1 | 129.9 | 49.4 | 44.1 | 36.4 | 9.6 | 0 | 0 | 34.8 | 12.4 | 0 | 0 | 0 | 21.5 | 0 | 0 | 20.3 | 10 | 0 | 0 | 0 | 0 | 0 | 14.1 | 7.2 | 0 | 0 | 0 | 0 | 1583 | 1635 | 1663 | 1668 | 435.7 | 756.6 | 995.1 | 1061.5 | 198.86 | 211.18 | 216.1 | 218.13
2026-01-19 | 4 | Janvier | 2026-01-19 23:57 | 2026-01-20 00:56 | 60097 | 1 | DD13A | 58.15 | 4 | 57 | 127 | 123.2 | 124.673 | 40.483 | 3467 | 216 | 889 | 4.55 | 27.912 | 53.094 | 68.01 | 78.69 | 0 | 0 | 11.283 | 15.0313 | 9.233 | 12.1874 | 14.617 | 19.1875 | 5.35 | 6.59375 | 1800 | 679 | 2400 | 182 | 155 | 0 | 124 | 0 | 0 | 400 | 420 | 1656 | 1140.1 | 0.0212 | 0.0523 | 0.001 | 0.003 | 0.0205 | 1.6 | 0.131 | 0.0205 | 0.122 | 0.0137 | 0.0058 | 0.0152 | 0.0542 | 0.128 | 2412/13R1 | 131.4 | 52.3 | 44.5 | 34.6 | 11.6 | 0 | 0 | 33.6 | 10 | 0 | 0 | 0 | 20.4 | 0 | 0 | 25.3 | 9.6 | 0 | 0 | 0 | 0 | 0 | 13.5 | 7.4 | 0 | 0 | 0 | 0 | 1566 | 1592 | 1653 | 1656 | 585.5 | 667 | 1122.6 | 1140.1 | 229.85 | 225.29 | 230.39 | 229.89
2026-01-19 | 4 | Janvier | 2026-01-19 17:58 | 2026-01-19 23:57 | 60096 | 1 | DD13A | 56.96333 | 2 | 60 | 124 | 119.8 | 125.12 | 42.617 | 3763 | 226 | 894 | 3.983 | 31.13 | 53.906 | 69.77 | 75.89 | 0 | 0 | 11.533 | 14.7188 | 9.683 | 12.5938 | 15.183 | 19.4062 | 6.217 | 7.15625 | 1800 | 678 | 5400 | 183 | 154 | 0 | 121 | 0 | 0 | 400 | 420 | 1671 | 1247.5 | 0.063 | 0.0759 | 0.001 | 0.0049 | 0.0204 | 0.498 | 0.132 | 0.0259 | 0.121 | 0.0142 | 0.0074 | 0.0118 | 0.0741 | 0.132 | 2412/13R1 | 129.4 | 51.3 | 43.7 | 34.4 | 11.8 | 0 | 0 | 33.3 | 15.2 | 0 | 0 | 0 | 24.5 | 0 | 0 | 21.7 | 9 | 0 | 0 | 0 | 0 | 0 | 13.9 | 0 | 0 | 0 | 0 | 0 | 1602 | 1644 | 1681 | 1671 | 261.1 | 949.9 | 1360.1 | 1247.5 | 150.88 | 223 | 229.27 | 228.35
2026-01-19 | 4 | Janvier | 2026-01-19 17:02 | 2026-01-19 17:58 | 60095 | 1 | DD13A | 56.65 | 4 | 59 | 126 | 121.7 | 116.168 | 38.117 | 3346 | 200 | 892 | 3.017 | 41.768 | 49.094 | 63.6 | 77.28 | 10.683 | 14.3125 | 9.55 | 12.6875 | 17.883 | 22 | 0 | 0 | 0 | 0 | 1800 | 672 | 2400 | 181 | 154 | 0 | 121 | 0 | 0 | 400 | 435 | 1659 | 1148.4 | 0.0628 | 0.0678 | 0.001 | 0.0033 | 0.0154 | 0.509 | 0.112 | 0.0364 | 0.121 | 0.0134 | 0.0064 | 0.0127 | 0.0638 | 0.107 | 2412/13R1 | 120.2 | 50.4 | 44.7 | 25.1 | 10 | 0 | 0 | 32.2 | 13.3 | 0 | 0 | 0 | 27.6 | 0 | 0 | 18.1 | 8.4 | 0 | 0 | 0 | 0 | 0 | 10.6 | 0 | 0 | 0 | 0 | 0 | 1571 | 1685 | 1670 | 1659 | 454.4 | 1316.8 | 1237.7 | 1148.4 | 208.48 | 224.72 | 228.32 | 228.79
2026-01-19 | 4 | Janvier | 2026-01-19 15:57 | 2026-01-19 17:02 | 60094 | 1 | DD13A | 64.47 | 2 | 60 | 127 | 124.6 | 118.64 | 41.55 | 3513 | 217 | 1036 | 2.983 | 42.57 | 54.719 | 70.38 | 79.02 | 0 | 0 | 11.85 | 15.46875 | 9.917 | 13.3438 | 14.617 | 19.1565 | 5.167 | 6.62475 | 1800 | 673 | 2400 | 182 | 155 | 0 | 124 | 0 | 0 | 400 | 425 | 1662 | 1150.2 | 0.0479 | 0.0517 | 0.001 | 0.0036 | 0.0172 | 0.626 | 0.115 | 0.032 | 0.127 | 0.0165 | 0.0062 | 0.0119 | 0.0647 | 0.112 | 2412/13R1 | 130.9 | 53.3 | 44.9 | 32.7 | 11.1 | 0 | 0 | 33.8 | 13.8 | 0 | 0 | 0 | 31 | 0 | 0 | 19.9 | 9.1 | 0 | 0 | 0 | 0 | 0 | 12.2 | 0 | 0 | 0 | 0 | 0 | 1589 | 1644 | 1667 | 1662 | 688.9 | 1023.6 | 1447.9 | 1150.2 | 229.3 | 228.49 | 241.47 | 227.28
2026-01-19 | 4 | Janvier | 2026-01-19 14:37 | 2026-01-19 15:57 | 60093 | 1 | DD13A | 80.12 | 6 | 56 | 127 | 119.7 | 118.652 | 40.45 | 3380 | 220 | 904 | 3.033 | 41.868 | 50.906 | 65.64 | 75.51 | 0 | 0 | 11.933 | 15.28125 | 11.367 | 14.625 | 15.333 | 19.1169 | 1.817 | 1.75025 | 1800 | 672 | 2400 | 182 | 155 | 0 | 122 | 0 | 0 | 400 | 428 | 1648 | 1127.7 | 0.0537 | 0.0559 | 0.001 | 0.0054 | 0.0177 | 0.379 | 0.107 | 0.0353 | 0.114 | 0.0119 | 0.0072 | 0.0159 | 0.0496 | 0.107 | 2412/13R1 | 129.6 | 51.9 | 54.5 | 23.2 | 6.5 | 0 | 0 | 52.7 | 9.1 | 0 | 0 | 0 | 27.5 | 0 | 0 | 21.5 | 5.9 | 0 | 0 | 0 | 0 | 0 | 6.4 | 0 | 0 | 0 | 0 | 0 | 1652 | 1643 | 1661 | 1648 | 193.1 | 1048.3 | 1221.5 | 1127.7 | 101.63 | 230.79 | 232.24 | 233.44
2026-01-19 | 4 | Janvier | 2026-01-19 13:24 | 2026-01-19 14:37 | 60092 | 1 | DD13A | 73.62 | 7 | 58 | 125 | 118.1 | 118.045 | 40.35 | 3438 | 211 | 1084 | 3.383 | 36.946 | 51.094 | 66.71 | 75.98 | 0 | 0 | 11.817 | 14.40625 | 9.417 | 12.5313 | 14.667 | 19.2815 | 4.45 | 4.74975 | 1800 | 672 | 2400 | 182 | 154 | 0 | 123 | 0 | 0 | 400 | 413 | 1650 | 1073.6 | 0.0451 | 0.0496 | 0.0013 | 0.0046 | 0.0193 | 0.624 | 0.0897 | 0.0278 | 0.121 | 0.0098 | 0.0066 | 0.0163 | 0.0591 | 0.0936 | 2412/13R1 | 126.4 | 50.8 | 44.8 | 30.8 | 11 | 0 | 0 | 32.5 | 13.7 | 0 | 0 | 0 | 24.4 | 0 | 0 | 18.8 | 7.8 | 0 | 0 | 0 | 0 | 0 | 11.5 | 6.7 | 0 | 0 | 0 | 0 | 1632 | 1622 | 1650 |  | 840.1 | 851.1 | 1073.6 |  | 220.5 | 226.89 | 228.74
2026-01-19 | 4 | Janvier | 2026-01-19 12:20 | 2026-01-19 13:24 | 60091 | 1 | DD14A | 63.37 | 4 | 58 | 126 | 121.3 | 114.728 | 43.717 | 4110 | 256 | 1082 | 3.2 | 39.375 | 54.562 | 72.36 | 74.89 | 0 | 0 | 11.45 | 15.4063 | 9.833 | 12.7812 | 14.917 | 19.1877 | 7.517 | 7.0625 | 1800 | 673 | 2400 | 181 | 0 | 0 | 0 | 0 | 0 | 800 | 488 | 1643 | 1371.1 | 0.0405 | 0.0368 | 0.001 | 0.004 | 0.0157 | 0.709 | 0.0188 | 0.0271 | 0.0284 | 0.0072 | 0.0098 | 0.0151 | 0.0499 | 0.022 | 2412/13R1 | 125.9 | 52.2 | 46.3 | 27.4 | 0 | 25.5 | 0 | 74.3 | 0 | 0 | 0 | 0 | 0 | 0 | 0 | 0 | 0 | 0 | 0 | 0 | 0 | 0 | 26.1 | 0 | 0 | 0 | 0 | 0 | 1623 | 1665 | 1653 | 1643 | 1034.8 | 1608.2 | 1417 | 1371.1 | 240.71 | 250.26 | 247.49 | 250.51
2026-01-19 | 4 | Janvier | 2026-01-19 11:16 | 2026-01-19 12:20 | 60090 | 1 | DD14A | 64.47 | 2 | 62 | 126 | 125.3 | 114.35 | 44.283 | 4103 | 260 | 1453 | 3.5 | 36 | 56.5 | 75.82 | 76.55 | 0 | 0 | 11.35 | 15.0938 | 9.9 | 13.0313 | 15.1 | 19.3745 | 7.933 | 8.93825 | 1800 | 673 | 2400 | 183 | 0 | 0 | 0 | 0 | 0 | 800 | 488 | 1664 | 1398.1 | 0.0208 | 0.0295 | 0.001 | 0.0069 | 0.0169 | 0.614 | 0.019 | 0.0282 | 0.029 | 0.0078 | 0.0088 | 0.0136 | 0.0628 | 0.0213 | 2412/13R1 | 97.5 | 51.6 | 45.9 | 0 | 0 | 20.3 | 0 | 56.5 | 0 | 0 | 0 | 0 | 0 | 0 | 0 | 0 | 0 | 0 | 0 | 0 | 0 | 0 | 20.7 | 0 | 0 | 0 | 0 | 0 | 1653 | 1606 | 1646 | 1664 | 195.3 | 830.9 | 1226.3 | 1398.1 | 101.92 | 233.83 | 240.68 | 240.53
2026-01-19 | 4 | Janvier | 2026-01-19 10:09 | 2026-01-19 11:16 | 60089 | 1 | DD14A | 67.13 | 6 | 58 | 126 | 120 | 113.97 | 46.183 | 4411 | 253 | 1171 | 2.967 | 42.472 | 55.75 | 74.81 | 72.43 | 0 | 0 | 12.067 | 15.4687 | 9.567 | 12.7813 | 15.534 | 18.937 | 9.017 | 8.438 | 1800 | 672 | 2400 | 182 | 0 | 0 | 0 | 0 | 0 | 1200 | 488 | 1653 | 1314.8 | 0.0558 | 0.0371 | 0.001 | 0.0043 | 0.0178 | 0.496 | 0.0208 | 0.0165 | 0.0396 | 0.0085 | 0.0062 | 0.0121 | 0.0568 | 0.0231 | 2412/13R1 | 125.6 | 51.3 | 44.6 | 29.7 | 0 | 26.5 | 0 | 72 | 0 | 0 | 0 | 0 | 0 | 0 | 0 | 0 | 0 | 0 | 0 | 0 | 0 | 0 | 27.1 | 0 | 0 | 0 | 0 | 0 | 1567 | 1621 | 1648 | 1653 | 677.3 | 898.4 | 1146.6 | 1314.8 | 240.02 | 231.41 | 234.66 | 241.99
2026-01-19 | 4 | Janvier | 2026-01-19 08:50 | 2026-01-19 10:09 | 60088 | 1 | DD13A | 78.28 | 7 | 57 | 125 | 119.6 | 114.219 | 47.067 | 4353 | 264 | 1862 | 3.233 | 38.66 | 60 | 81.77 | 76.49 | 0 | 0 | 12.033 | 16.0078 | 10.25 | 13.5 | 14.817 | 19.1565 | 9.967 | 11.281 | 1800 | 672 | 2400 | 183 | 0 | 0 | 0 | 0 | 0 | 1200 | 413 | 1632 | 1068.2 | 0.0409 | 0.0404 | 0.001 | 0.0031 | 0.0152 | 0.41 | 0.0231 | 0.0286 | 0.0345 | 0.0082 | 0.008 | 0.0166 | 0.0543 | 0.0254 | 2412/13R1 | 136.3 | 53.8 | 46.7 | 35.8 | 0 | 26.8 | 0 | 67.3 | 0 | 0 | 0 | 0 | 0 | 0 | 0 | 0 | 0 | 0 | 0 | 0 | 0 | 0 | 42.2 | 0 | 0 | 0 | 0 | 0 | 1581 | 1642 | 1638 | 1632 | 721.1 | 1244.9 | 1195.8 | 1068.2 | 237.01 | 243.96 | 243.18 | 238.15
2026-01-19 | 4 | Janvier | 2026-01-19 07:46 | 2026-01-19 08:50 | 60087 | 1 | DD14A | 63.85 | 4 | 58 | 126 | 119.9 | 134.021 | 48.567 | 4682 | 276 | 1447 | 4.033 | 31.24 | 62.094 | 83.19 | 76.71 | 11.467 | 15.1563 | 10.5 | 13.8124 | 26.6 | 33 | 0 | 0 | 0 | 0 | 1800 | 672 | 2400 | 182 | 0 | 0 | 0 | 0 | 0 | 1200 | 488 | 1676 | 1385.9 | 0.0409 | 0.0404 | 0.001 | 0.0031 | 0.0152 | 0.41 | 0.0231 | 0.0408 | 0.0625 | 0.0185 | 0.0068 | 0.0114 | 0.121 | 0.0327 | 2412/13R1 | 136.5 | 51.6 | 48.5 | 36.4 | 0 | 27.1 | 0 | 82.3 | 0 | 0 | 0 | 0 | 0 | 0 | 0 | 0 | 0 | 0 | 0 | 0 | 0 | 0 | 27.1 | 0 | 0 | 0 | 0 | 0 | 1566 | 1626 | 1656 | 1676 | 499.9 | 922.1 | 1096.7 | 1385.9 | 218.22 | 230.61 | 227.04 | 233.36
2026-01-19 | 4 | Janvier | 2026-01-19 06:43 | 2026-01-19 07:46 | 60086 | 1 | P355N2 | 63.62 | 2 | 61 | 126 | 125.6 | 112.673 | 44.6 | 3680 | 236 | 2616 | 3.267 | 38.571 | 56.07 | 78.81 | 75.43 | 0 | 0 | 12.75 | 16.2266 | 9.867 | 12.9688 | 15.167 | 18.9692 | 6.817 | 7.84331 | 1800 | 676 | 2400 | 181 | 155 | 1809 | 0 | 123 | 0 | 400 | 298 | 1624 | 714 | 0.0472 | 0.0789 | 0.001 | 0.0043 | 0.014 | 0.226 | 0.0397 | 0.154 | 1.12 | 0.0719 | 0.0076 | 0.0119 | 0.0633 | 0.0471 | 2412/13R1 | 136.1 | 56.2 | 44.7 | 35.2 | 0 | 0 | 0 | 136.1 | 0 | 0 | 0 | 0 | 0 | 0 | 0 | 0 | 0 | 0 | 0 | 0 | 0 | 0 | 0 | 0 | 0 | 0 | 0 | 0 | 1602 | 1602 | 1618 | 1624 | 261.1 | 674.2 | 721.4 | 714 | 150.88 | 220.64 | 216.91 | 212.9
2026-01-19 | 4 | Janvier | 2026-01-19 05:44 | 2026-01-19 06:43 | 60085 | 1 | P355N2 | 58.43 | 6 | 57 | 125 | 119.5 | 118.506 | 40.667 | 3466 | 218 | 1199 | 4.583 | 27.273 | 52.75 | 68.95 | 77.83 | 0 | 0 | 11.333 | 15.2188 | 10.55 | 13.6874 | 14.267 | 18.6245 | 4.517 | 5.188 | 1800 | 672 | 2400 | 182 | 155 | 1811 | 0 | 123 | 0 | 400 | 353 | 1678 | 871.9 | 0.0934 | 0.11 | 0.001 | 0.0037 | 0.0198 | 0.886 | 0.111 | 0.157 | 1.14 | 0.0763 | 0.0074 | 0.0142 | 0.0675 | 0.113 | 2601/15R2 | 131.8 | 53 | 47.8 | 31 | 11.9 | 0 | 0 | 34.8 | 14.3 | 0 | 0 | 0 | 23.5 | 0 | 0 | 19.8 | 8.9 | 0 | 0 | 0 | 0 | 0 | 12.3 | 6.3 | 0 | 0 | 0 | 0 | 1586 | 1599 | 1619 | 1678 | 392.8 | 394.6 | 480.4 | 871.9 | 189.61 | 182.88 | 186.48 | 198.25
2026-01-18 | 3 | Janvier | 2026-01-19 04:48 | 2026-01-19 05:44 | 60084 | 1 | P355N2 | 56.15 | 7 | 57 | 126 | 119.6 | 117.003 | 39.8 | 3471 | 215 | 1195 | 5.183 | 24.309 | 52.406 | 68.59 | 79 | 0 | 0 | 10.283 | 13.8438 | 9.583 | 12.6563 | 14.95 | 19.4065 | 4.983 | 6.43725 | 1800 | 673 | 2400 | 183 | 154 | 1809 | 0 | 123 | 0 | 400 | 260 | 1658 | 557.4 | 0.101 | 0.104 | 0.001 | 0.0049 | 0.0231 | 0.644 | 0.117 | 0.154 | 1.2 | 0.0788 | 0.0097 | 0.0115 | 0.0392 | 0.118 | 2601/15R2 | 129.8 | 50.1 | 45.1 | 34.6 | 11.2 | 0 | 0 | 33.2 | 12.8 | 0 | 0 | 0 | 23.2 | 0 | 0 | 19.9 | 9.5 | 0 | 0 | 0 | 0 | 0 | 12.9 | 7.1 | 0 | 0 | 0 | 0 | 1599 | 1658 |  |  | 348.3 | 557.4 |  |  | 173.7 | 176.24
2026-01-18 | 3 | Janvier | 2026-01-19 03:36 | 2026-01-19 04:48 | 60083 | 1 | P355N2 | 72.73 | 4 | 58 | 128 | 121.6 | 129.407 | 40.75 | 3496 | 215 | 1331 | 4.7 | 27.234 | 53.156 | 69.97 | 78.27 | 0 | 0 | 11.733 | 14.8747 | 9.4 | 12.9065 | 15.083 | 19.3752 | 4.533 | 5.93725 | 1800 | 676 | 2400 | 183 | 154 | 1808 | 0 | 127 | 0 | 400 | 260 | 1636 | 510.8 | 0.0951 | 0.0865 | 0.001 | 0.0042 | 0.0254 | 0.605 | 0.113 | 0.154 | 1.07 | 0.0844 | 0.0077 | 0.0126 | 0.0579 | 0.112 | 2601/15R2 | 130.7 | 49 | 45.9 | 35.8 | 11.4 | 0 | 0 | 32.9 | 12.9 | 0 | 0 | 0 | 24.9 | 0 | 0 | 20.1 | 9.1 | 0 | 0 | 0 | 0 | 0 | 12.6 | 6.8 | 0 | 0 | 0 | 0 | 1580 | 1636 |  |  | 269.9 | 510.8 |  |  | 165.26 | 181.77
2026-01-18 | 3 | Janvier | 2026-01-19 02:43 | 2026-01-19 03:36 | 60082 | 1 | P355N2 | 52.92 | 2 | 61 | 129 | 125.4 | 119.635 | 39.95 | 3423 | 212 | 1188 | 2.55 | 50.588 | 52.125 | 68.12 | 78.29 | 0 | 0 | 11.5 | 15.0625 | 9 | 11.9063 | 14.816 | 19.0625 | 4.633 | 6 | 1800 | 678 | 2400 | 183 | 153 | 1812 | 0 | 125 | 0 | 400 | 260 | 1631 | 601.7 | 0.0669 | 0.0869 | 0.001 | 0.0043 | 0.03 | 0.991 | 0.126 | 0.151 | 1.14 | 0.0815 | 0.0079 | 0.0213 | 0.0808 | 0.123 | 2601/15R2 | 130.9 | 52.2 | 42 | 36.7 | 11.1 | 0 | 0 | 33.1 | 13.8 | 0 | 0 | 0 | 23.8 | 0 | 0 | 20.2 | 9.1 | 0 | 0 | 0 | 0 | 0 | 12.7 | 7.1 | 0 | 0 | 0 | 0 | 1590 | 1609 | 1631 |  | 391.2 | 542.9 | 601.7 |  | 187.13 | 200.91 | 196.52
2026-01-18 | 3 | Janvier | 2026-01-19 01:46 | 2026-01-19 02:43 | 60081 | 1 | P355N2 | 56.92 | 6 | 57 | 127 | 120.8 | 130.602 | 40.967 | 3555 | 215 | 1441 | 2.583 | 49.161 | 53.281 | 70.73 | 78.04 | 0 | 0 | 10.483 | 13.9688 | 9.517 | 12.6563 | 15.116 | 19.2505 | 5.85 | 7.34325 | 1800 | 672 | 2400 | 184 | 154 | 1813 | 0 | 127 | 0 | 400 | 268 | 1641 | 621.9 | 0.0787 | 0.0816 | 0.001 | 0.0042 | 0.0264 | 1 | 0.113 | 0.13 | 1.17 | 0.0798 | 0.0076 | 0.0172 | 0.0704 | 0.112 | 2601/15R2 | 129.7 | 51.1 | 45.3 | 33.3 | 10.9 | 0 | 0 | 33.2 | 12.9 | 0 | 0 | 0 | 24.3 | 0 | 0 | 19.7 | 9.5 | 0 | 0 | 0 | 0 | 0 | 12.5 | 6.7 | 0 | 0 | 0 | 0 | 1585 | 1623 | 1641 |  | 522.3 | 536.2 | 621.9 |  | 211.11 | 192.39 | 193.51
2026-01-18 | 3 | Janvier | 2026-01-19 00:53 | 2026-01-19 01:46 | 60080 | 1 | P355N2 | 52.58 | 7 | 56 | 126 | 119.7 | 113.409 | 40.217 | 3606 | 212 | 1219 | 2.433 | 51.781 | 52.539 | 69.22 | 78.38 | 0 | 0 | 11.15 | 14.9141 | 9.467 | 12.4063 | 15.067 | 19.3442 | 4.533 | 5.81206 | 1800 | 672 | 2400 | 183 | 154 | 1808 | 0 | 125 | 0 | 400 | 263 | 1630 | 616.2 | 0.104 | 0.08 | 0.002 | 0.0057 | 0.027 | 0.983 | 0.13 | 0.139 | 1.16 | 0.0725 | 0.0087 | 0.019 | 0.0495 | 0.127 | 2601/15R2 | 129.5 | 54 | 45 | 30.5 | 10.8 | 0 | 0 | 32.8 | 13.2 | 0 | 0 | 0 | 24.5 | 0 | 0 | 10.9 | 17 | 0 | 0 | 0 | 0 | 0 | 12.9 | 7.4 | 0 | 0 | 0 | 0 | 1564 | 1599 | 1630 |  | 270.9 | 441.6 | 616.2 |  | 174.22 | 191.16 | 198.81
2026-01-18 | 3 | Janvier | 2026-01-18 23:58 | 2026-01-19 00:53 | 60079 | 1 | P355N2 | 55.52 | 4 | 58 | 127 | 122.5 | 127.931 | 41.533 | 3630 | 218 | 1458 | 2.433 | 52.192 | 54.594 | 72.35 | 78.87 | 0 | 0 | 10.7 | 14.1563 | 9.733 | 12.8438 | 14.65 | 19.3125 | 6.45 | 8.21875 | 1800 | 674 | 2400 | 182 | 154 | 1809 | 0 | 125 | 0 | 400 | 313 | 1633 | 716.4 | 0.0772 | 0.0766 | 0.0014 | 0.0052 | 0.0254 | 0.942 | 0.125 | 0.142 | 1.12 | 0.0642 | 0.0077 | 0.0158 | 0.0473 | 0.113 | 2601/15R2 | 130.2 | 50.2 | 44.9 | 35.1 | 10.6 | 0 | 0 | 32.9 | 13.4 | 0 | 0 | 0 | 25 | 0 | 0 | 20.2 | 8.7 | 0 | 0 | 0 | 0 | 0 | 12.8 | 6.6 | 0 | 0 | 0 | 0 | 1559 | 1596 | 1584 | 1633 | 354.4 | 586.5 | 462.6 | 716.4 | 196.71 | 213.65 | 202.72 | 208.25
2026-01-18 | 3 | Janvier | 2026-01-18 17:36 | 2026-01-18 23:58 | 60078 | 1 | P355N2 | 56.17 | 2 | 60 | 126 | 120.4 | 115.795 | 44.3 | 3732 | 237 | 1605 | 2.4 | 52.5 | 55.812 | 74.55 | 75.59 | 0 | 0 | 12.3 | 15.3438 | 10.1 | 13.0938 | 15.267 | 19.344 | 6.634 | 7.93725 | 1800 | 671 | 2400 | 182 | 155 | 1805 | 0 | 125 | 0 | 400 | 313 | 1644 | 765.4 | 0.0797 | 0.103 | 0.001 | 0.0037 | 0.0213 | 0.211 | 0.0848 | 0.152 | 1.18 | 0.0826 | 0.0076 | 0.0148 | 0.0919 | 0.104 | 2601/15R2 | 131.6 | 52.5 | 47.2 | 31.9 | 11 | 0 | 0 | 33.2 | 13 | 0 | 0 | 0 | 33.2 | 0 | 0 | 19.5 | 8.9 | 0 | 0 | 0 | 0 | 0 | 12.8 | 0 | 0 | 0 | 0 | 0 | 1602 | 1615 | 1610 | 1644 | 261.5 | 585.8 | 608.3 | 765.4 | 151 | 203.24 | 208.73 | 207.14
2026-01-18 | 3 | Janvier | 2026-01-18 16:38 | 2026-01-18 17:36 | 60077 | 1 | S235JR | 57.92 | 1 | 64 | 131 | 129.3 | 116.56 | 40.2 | 3576 | 214 | 1580 | 3.133 | 41.809 | 51.812 | 69.89 | 77.33 | 0 | 0 | 10.933 | 14.5313 | 9.1 | 12.0625 | 14.634 | 18.9687 | 5.533 | 6.1875 | 1800 | 619 | 2400 | 182 | 153 | 940 | 0 | 0 | 0 | 400 | 350 | 1676 | 864.3 | 0.0738 | 0.0813 | 0.001 | 0.0042 | 0.0243 | 0.364 | 0.139 | 0.118 | 0.646 | 0.0103 | 0.0091 | 0.0176 | 0.0362 | 0.141 | 2601/15R1 | 131 | 50 | 46.4 | 34.6 | 0 | 0 | 0 | 19.2 | 17.6 | 0 | 0 | 0 | 31.7 | 0 | 0 | 27.8 | 12.8 | 0 | 0 | 0 | 0 | 0 | 14.7 | 7.2 | 0 | 0 | 0 | 0 | 1590 | 1609 | 1636 | 1676 | 369.3 | 382.9 | 507.2 | 864.3 | 182.9 | 175.24 | 181.25 | 198.69
2026-01-18 | 3 | Janvier | 2026-01-18 15:41 | 2026-01-18 16:38 | 60076 | 1 | S235JR | 57.63 | 6 | 58 | 128 | 122.8 | 113.875 | 40.817 | 3575 | 216 | 919 | 3.35 | 38.209 | 53.312 | 68.68 | 78.37 | 0 | 0 | 10.85 | 14.4375 | 10.317 | 13.75 | 14.9 | 19.2187 | 4.75 | 5.8125 | 1800 | 621 | 2400 | 183 | 153 | 941 | 0 | 0 | 0 | 400 | 324 | 1675 | 843.3 | [7 empty] | 0.0812 | 0.58 | 0.0133 | 0.0079 | 0.0168 | 0.0258 | 0.131 | 2601/15R1 | 128.9 | 56.3 | 46.1 | 26.5 | 0 | 0 | 0 | 20.2 | 19 | 0 | 0 | 0 | 27.4 | 0 | 0 | 22.3 | 18.5 | 0 | 0 | 0 | 0 | 0 | 13.9 | 7.6 | 0 | 0 | 0 | 0 | 1582 | 1623 | 1675 |  | 405.4 | 562.7 | 843.3 |  | 194.1 | 195.94 | 197.43
2026-01-18 | 3 | Janvier | 2026-01-18 14:36 | 2026-01-18 15:41 | 60075 | 1 | S235JR | 64.33 | 7 | 58 | 126 | 119.4 | 133.02 | 40.717 | 3896 | 221 | 1883 | 3.083 | 40.865 | 52 | 72.31 | 76.63 | 0 | 0 | 11.167 | 14.5313 | 9.383 | 12.125 | 15.2 | 19.3125 | 4.967 | 6 | 1800 | 618 | 2400 | 182 | 154 | 939 | 0 | 0 | 0 | 400 | 350 | 1651 | 794.4 | 0.0905 | 0.0882 | 0.001 | 0.0062 | 0.0278 | 0.866 | 0.143 | 0.0932 | 0.591 | 0.0108 | 0.0078 | 0.0206 | 0.0735 | 0.14 | 2601/15R1 | 129.6 | 49.3 | 52 | 28.3 | 0 | 0 | 0 | 18.2 | 16.7 | 0 | 0 | 0 | 31.6 | 0 | 0 | 28.6 | 13 | 0 | 0 | 0 | 0 | 0 | 14.3 | 7.2 | 0 | 0 | 0 | 0 | 1607 | 1639 | 1651 |  | 343.3 | 505.1 | 794.4 |  | 168.3 | 179.31 | 206.07
2026-01-18 | 3 | Janvier | 2026-01-18 13:39 | 2026-01-18 14:36 | 60074 | 1 | S235JR | 57.23 | 4 | 60 | 126 | 122.1 | 114.439 | 40.283 | 3523 | 206 | 1268 | 3.167 | 39.789 | 51.719 | 68.32 | 77.03 | 0 | 0 | 11.75 | 15.15625 | 9.75 | 12.6874 | 15.033 | 19.4377 | 3.75 | 4.37475 | 1800 | 621 | 2400 | 182 | 154 | 941 | 0 | 0 | 0 | 400 | 345 | 1675 | 849.2 | 0.0521 | 0.0724 | 0.001 | 0.004 | 0.0249 | 1.18 | 0.133 | 0.0937 | 0.607 | 0.018 | 0.007 | 0.0166 | 0.0786 | 0.134 | 2601/15R1 | 130.2 | 58.9 | 44.8 | 26.5 | 0 | 0 | 0 | 19.6 | 14.7 | 0 | 0 | 0 | 29 | 0 | 0 | 31 | 13.8 | 0 | 0 | 0 | 0 | 0 | 14.3 | 7.8 | 0 | 0 | 0 | 0 | 1601 | 1623 | 1675 |  | 424.7 | 506 | 849.2 |  | 187.2 | 188.13 | 197.94
2026-01-18 | 3 | Janvier | 2026-01-18 12:41 | 2026-01-18 13:39 | 60073 | 1 | A283C | 58.12 | 2 | 63 | 126 | 122.2 | 104.673 | 39.967 | 3472 | 213 | 1637 | 3.317 | 37.99 | 52.258 | 70.25 | 78.45 | 0 | 0 | 11.2 | 14.8516 | 10.217 | 13.3125 | 14.717 | 19.2184 | 3.833 | 4.81281 | 1800 | 622 | 2400 | 183 | 154 | 1032 | 0 | 207 | 0 | 200 | 293 | 1659 | 766.7 | 0.0584 | 0.077 | 0.001 | 0.004 | 0.0238 | 0.903 | 0.119 | 0.0783 | 0.691 | 0.127 | 0.0072 | 0.0093 | 0.0416 | 0.118 | 2601/15R2 | 125.6 | 51.8 | 45.5 | 28.3 | 11.3 | 0 | 0 | 32 | 12.1 | 0 | 0 | 0 | 22.5 | 0 | 0 | 17.2 | 9.6 | 0 | 0 | 0 | 0 | 0 | 13.7 | 7.2 | 0 | 0 | 0 | 0 | 1634 | 1659 |  |  | 631.6 | 766.7 |  |  | 198.45 | 199.12
2026-01-18 | 3 | Janvier | 2026-01-18 11:47 | 2026-01-18 12:41 | 60072 | 1 | A283C | 53.88 | 6 | 58 | 127 | 122.3 | 132.054 | 39.35 | 3353 | 213 | 1053 | 2.8 | 45.357 | 51.75 | 66.99 | 78.91 | 0 | 0 | 11.367 | 15.0938 | 9.617 | 12.6249 | 14.833 | 19.3125 | 3.533 | 4.625 | 1800 | 619 | 2400 | 181 | 154 | 1032 | 0 | 210 | 0 | 200 | 298 | 1643 | 713.5 | 0.0541 | 0.0544 | 0.001 | 0.0029 | 0.0207 | 0.564 | 0.11 | 0.114 | 0.666 | 0.139 | 0.0064 | 0.0157 | 0.0655 | 0.113 | 2601/15R2 | 131.7 | 52.5 | 44.5 | 34.7 | 10.9 | 0 | 0 | 32.4 | 14.8 | 0 | 0 | 0 | 21.7 | 0 | 0 | 21 | 9.4 | 0 | 0 | 0 | 0 | 0 | 13.9 | 7.6 | 0 | 0 | 0 | 0 | 1608 | 1643 |  |  | 590.6 | 713.5 |  |  | 207.64 | 202.52
2026-01-18 | 3 | Janvier | 2026-01-18 10:48 | 2026-01-18 11:47 | 60071 | 1 | A51671T | 59.03 | 7 | 58 | 126 | 119.1 | 110.195 | 40.833 | 3428 | 214 | 1001 | 3.517 | 35.829 | 54.031 | 69.29 | 79.39 | 0 | 0 | 10.9 | 14.9063 | 9.333 | 12.0937 | 14.75 | 19.2112 | 5.85 | 7.72625 | 1800 | 620 | 2400 | 182 | 154 | 1186 | 0 | 207 | 0 | 400 | 350 | 1687 | 947.7 | 0.062 | 0.0612 | 0.001 | 0.0029 | 0.0261 | 0.866 | 0.141 | 0.108 | 0.731 | 0.135 | 0.0065 | 0.0103 | 0.11 | 0.136 | 2601/15R2 | 131.6 | 48.4 | 43.9 | 39.3 | 10.4 | 0 | 0 | 32.4 | 13 | 0 | 0 | 0 | 26.3 | 0 | 0 | 20.6 | 8.7 | 0 | 0 | 0 | 0 | 0 | 13.4 | 6.8 | 0 | 0 | 0 | 0 | 1577 | 1629 | 1706 | 1687 | 664 | 605.5 | 971.4 | 947.7 | 233.12 | 198.06 | 191 | 199.49
2026-01-18 | 3 | Janvier | 2026-01-18 09:48 | 2026-01-18 10:48 | 60070 | 1 | A51671T | 60.52 | 4 | 60 | 126 | 123.2 | 129.246 | 42.117 | 3801 | 232 | 1660 | 3.6 | 35 | 54.625 | 73.78 | 77.82 | 0 | 0 | 11.45 | 15.2188 | 10.467 | 13.6563 | 14.634 | 19.2192 | 5.567 | 6.437 | 1800 | 618 | 2400 | 182 | 154 | 1189 | 0 | 211 | 0 | 400 | 350 | 1671 | 828.7 | 0.104 | 0.0966 | 0.001 | 0.004 | 0.0238 | 0.477 | 0.125 | 0.105 | 0.771 | 0.122 | 0.0081 | 0.0108 | 0.0577 | 0.124 | 2601/15R2 | 131.7 | 52.8 | 43.9 | 35 | 11.2 | 0 | 0 | 32.6 | 13.4 | 0 | 0 | 0 | 25.2 | 0 | 0 | 13.2 | 16.7 | 0 | 0 | 0 | 0 | 0 | 12.2 | 7.2 | 0 | 0 | 0 | 0 | 1605 | 1648 | 1682 | 1671 | 338 | 478.4 | 925.2 | 828.7 | 168.24 | 170.44 | 200.44 | 198.32
2026-01-18 | 3 | Janvier | 2026-01-18 08:53 | 2026-01-18 09:48 | 60069 | 1 | A51671T | 54.73 | 2 | 63 | 126 | 122.5 | 125.028 | 39.983 | 3440 | 216 | 1020 | 3.033 | 41.538 | 52.562 | 67.94 | 78.88 | 0 | 0 | 11.433 | 15.1563 | 10.15 | 13.4688 | 14.733 | 19.2812 | 3.667 | 4.5625 | 1800 | 620 | 2400 | 181 | 153 | 1191 | 0 | 207 | 0 | 400 | 360 | 1653 | 749.9 | 0.0644 | 0.0661 | 0.001 | 0.0037 | 0.0235 | 0.91 | 0.114 | 0.105 | 0.802 | 0.132 | 0.0075 | 0.0129 | 0.0847 | 0.116 | 2601/15R2 | 129.6 | 53.6 | 45.5 | 30.5 | 14 | 0 | 0 | 33.6 | 12.7 | 0 | 0 | 0 | 19.9 | 0 | 0 | 19.6 | 9.1 | 0 | 0 | 0 | 0 | 0 | 13.1 | 7.6 | 0 | 0 | 0 | 0 | 1606 | 1653 |  |  | 575 | 749.9 |  |  | 206.76 | 200.75
2026-01-18 | 3 | Janvier | 2026-01-18 06:50 | 2026-01-18 08:53 | 60068 | 1 | A51671T | 123.42 | 6 | 58 | 124 | 119.2 | 109.083 | 40.717 | 3517 | 217 | 1082 | 3.483 | 35.598 | 53.25 | 69.12 | 78.47 | 0 | 0 | 11.267 | 15 | 9.233 | 12.125 | 14.633 | 19.281 | 5.583 | 6.844 | 1800 | 620 | 2400 | 181 | 154 | 1189 | 0 | 207 | 0 | 200 | 350 | 1667 | 807.5 | 0.0471 | 0.0634 | 0.001 | 0.0035 | 0.0227 | 1.64 | 0.131 | 0.105 | 0.761 | 0.121 | 0.0084 | 0.0102 | 0.0355 | 0.129 | 2601/15R2 | 131.1 | 52.3 | 40.7 | 38.1 | 11.1 | 0 | 0 | 30.4 | 13 | 0 | 0 | 0 | 24.5 | 0 | 0 | 21.8 | 9.3 | 0 | 0 | 0 | 0 | 0 | 13.7 | 7.3 | 0 | 0 | 0 | 0 | 1595 | 1626 | 1667 |  | 571.6 | 575.3 | 807.5 |  | 212.31 | 195.93 | 198.58
2026-01-18 | 3 | Janvier | 2026-01-18 05:52 | 2026-01-18 06:50 | 60067 | 1 | A51671T | 57.92 | 7 | 58 | 128 | 122.2 | 119.086 | 41.483 | 3647 | 218 | 1185 | 3.333 | 38.4 | 53.75 | 70.43 | 77.74 | 0 | 0 | 11.417 | 15.1875 | 9.617 | 12.7499 | 14.634 | 19.156 | 5.817 | 6.594 | 1800 | 620 | 2400 | 182 | 154 | 1191 | 0 | 206 | 0 | 400 | 350 | 1659 | 615.7 | 0.0666 | 0.0871 | 0.001 | 0.0036 | 0.0216 | 1.16 | 0.139 | 0.107 | 0.839 | 0.122 | 0.0088 | 0.0148 | 0.0615 | 0.137 | 2601/15R2 | 131.5 | 52.2 | 47.5 | 31.8 | 10.9 | 0 | 0 | 32.2 | 13 | 0 | 0 | 0 | 25.9 | 0 | 0 | 20.4 | 9.1 | 0 | 0 | 0 | 0 | 0 | 13.3 | 6.7 | 0 | 0 | 0 | 0 | 1600 | 1618 | 1636 | 1659 | 545.4 | 530.7 | 523.6 | 615.7 | 206.14 | 194.35 | 183.58 | 183.01
2026-01-17 | 3 | Janvier | 2026-01-18 04:57 | 2026-01-18 05:52 | 60066 | 1 | S275J02 | 54.98 | 4 | 60 | 126 | 119.7 | 127.793 | 40.2 | 3586 | 220 | 919 | 3.217 | 39.171 | 52 | 67.42 | 77.61 | 0 | 0 | 10.95 | 14.625 | 9.167 | 11.6874 | 14.9 | 19.25 | 5.183 | 6.375 | 1800 | 619 | 2400 | 182 | 154 | 1257 | 0 | 0 | 0 | 400 | 410 | 1691 | 846.9 | 0.131 | 0.0963 | 0.001 | 0.005 | 0.0317 | 0.98 | 0.142 | 0.111 | 0.853 | 0.0188 | 0.0086 | 0.0151 | 0.0915 | 0.136 | 2601/15R1 | 129.3 | 53.6 | 44.9 | 30.8 | 0 | 0 | 0 | 18.3 | 19 | 0 | 0 | 0 | 30.7 | 0 | 0 | 27.2 | 13.2 | 0 | 0 | 0 | 0 | 0 | 13.2 | 7.7 | 0 | 0 | 0 | 0 | 1560 | 1647 | 1691 |  | 185.8 | 524.5 | 846.9 |  | 148.65 | 177.74 | 189.06
2026-01-17 | 3 | Janvier | 2026-01-18 04:01 | 2026-01-18 04:57 | 60065 | 1 | S275J02 | 55.65 | 2 | 62 | 127 | 121.6 | 116.085 | 41.1 | 3584 | 218 | 1064 | 3.2 | 39.688 | 53.344 | 69.34 | 77.87 | 0 | 0 | 10.95 | 14.6563 | 8.95 | 11.8124 | 14.983 | 19.3442 | 6.217 | 7.40575 | 1800 | 620 | 2400 | 182 | 155 | 1257 | 0 | 0 | 0 | 400 | 268 | 1646 | 617 | 0.0695 | 0.0772 | 0.001 | 0.0041 | 0.0219 | 0.213 | 0.127 | 0.113 | 0.849 | 0.0149 | 0.0085 | 0.0142 | 0.0651 | 0.125 | 2601/15R1 | 128.9 | 50.2 | 42.5 | 36.2 | 0 | 0 | 0 | 23.9 | 13.3 | 0 | 0 | 0 | 29.3 | 0 | 0 | 28 | 12.9 | 0 | 0 | 0 | 0 | 0 | 14.1 | 7.4 | 0 | 0 | 0 | 0 | 1595 | 1615 | 1646 |  | 435.1 | 442.4 | 617 |  | 192.24 | 182.6 | 190.22
2026-01-17 | 3 | Janvier | 2026-01-18 02:56 | 2026-01-18 04:01 | 60064 | 1 | S275J02 | 64.92 | 6 | 58 | 128 | 122.7 | 116.501 | 40.45 | 3498 | 218 | 875 | 3.917 | 32.681 | 52.281 | 67.24 | 77.55 | 0 | 0 | 11.517 | 15.1563 | 8.783 | 11.5703 | 14.9 | 19.1247 | 5.25 | 6.37525 | 1800 | 625 | 2400 | 184 | 154 | 1257 | 0 | 0 | 0 | 400 | 313 | 1665 | 699.5 | [7 empty] | 0.107 | 0.815 | 0.0117 | 0.009 | 0.0181 | 0.0258 | 0.131 | 2601/15R1 | 130.3 | 52.9 | 39 | 38.4 | 0 | 0 | 0 | 18.4 | 18.5 | 0 | 0 | 0 | 32.7 | 0 | 0 | 27.1 | 13 | 0 | 0 | 0 | 0 | 0 | 13.4 | 7.2 | 0 | 0 | 0 | 0 | 1597 | 1641 | 1665 |  | 388 | 591.7 | 699.5 |  | 182.73 | 189.85 | 189.13
2026-01-17 | 3 | Janvier | 2026-01-18 01:57 | 2026-01-18 02:56 | 60063 | 1 | S275J02 | 59.45 | 7 | 58 | 126 | 118.9 | 116.154 | 42.983 | 3833 | 225 | 1155 | 3.317 | 37.99 | 55.312 | 72.46 | 77.21 | 11.5 | 15.2891 | 9.45 | 12.2734 | 22.033 | 27.6875 | 0 | 0 | 0 | 0 | 1800 | 620 | 2400 | 182 | 156 | 1258 | 0 | 0 | 0 | 400 | 260 | 1652 | 192.8 | 0.124 | 0.12 | 0.001 | 0.006 | 0.0263 | 0.916 | 0.145 | 0.117 | 0.866 | 0.0093 | 0.0107 | 0.0231 | 0.0523 | 0.134 | 2601/15R1 | 129.8 | 52.7 | 43.6 | 33.5 | 0 | 0 | 0 | 18.2 | 18.6 | 0 | 0 | 0 | 32.1 | 0 | 0 | 28.2 | 12.9 | 0 | 0 | 0 | 0 | 0 | 13.5 | 6.3 | 0 | 0 | 0 | 0 | 1567 | 1638 | 1662 | 1652 | 173.7 | 466.4 | 591.3 | 192.8 | 139.89 | 174 | 178.41 | 101.51
2026-01-17 | 3 | Janvier | 2026-01-18 01:03 | 2026-01-18 01:57 | 60062 | 1 | S275J02 | 53.83 | 4 | 60 | 125 | 120.4 | 132.189 | 40.6 | 3592 | 216 | 1106 | 3.467 | 36.058 | 53.062 | 69.25 | 78.42 | 0 | 0 | 11.65 | 15.5313 | 9.083 | 11.9375 | 14.817 | 19.2807 | 5.05 | 6.2505 | 1800 | 618 | 2400 | 183 | 154 | 1257 | 0 | 0 | 0 | 400 | 238 | 1632 | 518.1 | 0.0697 | 0.0862 | 0.001 | 0.004 | 0.025 | 0.612 | 0.127 | 0.128 | 0.839 | 0.009 | 0.008 | 0.0226 | 0.0733 | 0.122 | 2601/15R1 | 130.6 | 53.4 | 41 | 36.2 | 0 | 0 | 0 | 18.2 | 19.2 | 0 | 0 | 0 | 31 | 0 | 0 | 28.1 | 12.9 | 0 | 0 | 0 | 0 | 0 | 14.1 | 7.1 | 0 | 0 | 0 | 0 | 1586 | 1609 | 1632 |  | 411 | 391.9 | 518.1 |  | 192.94 | 176.94 | 184.98
2026-01-17 | 3 | Janvier | 2026-01-17 17:15 | 2026-01-18 01:03 | 60061 | 2 | S275J02 | 122.7867 | 2 | 62 | 124 | 119.4 | 114.382 | 47.05 | 4001 | 236 | 1665 | 2.767 | 44.819 | 59.125 | 78.92 | 75.4 | 0 | 0 | 11.217 | 14.4063 | 10.283 | 13.2188 | 15.4 | 19.2192 | 10.15 | 12.1635 | 1800 | 621 | 3400 | 182 | 154 | 1255 | 0 | 0 | 0 | 400 | 313 | 1633 | 784.8 | 0.072 | 0.115 | 0.001 | 0.0067 | 0.0303 | 1.15 | 0.132 | 0.102 | 0.771 | 0.0093 | 0.0085 | 0.0257 | 0.0523 | 0.124 | 2601/15R1 | 130.2 | 47.6 | 47.2 | 35.4 | 0 | 0 | 0 | 18.6 | 18.7 | 0 | 0 | 0 | 37.5 | 0 | 0 | 28.1 | 13.1 | 0 | 0 | 0 | 0 | 0 | 14.2 | 0 | 0 | 0 | 0 | 0 | 1583 | 1570 | 1600 | 1633 | 588.7 | 625.4 | 708.8 | 784.8 | 221 | 232.52 | 225.41 | 214.95
2026-01-17 | 3 | Janvier | 2026-01-17 16:08 | 2026-01-17 17:15 | 60060 | 1 | DD13A | 65.05 | 2 | 62 | 129 | 125.3 | 113.496 | 42.633 | 3847 | 234 | 1066 | 3.933 | 32.797 | 52.125 | 68.98 | 73.36 | 0 | 0 | 11.884 | 14.71875 | 10.983 | 13.6874 | 15.167 | 19.1247 | 4.6 | 4.469 | 1800 | 620 | 2400 | 182 | 154 | 0 | 125 | 0 | 0 | 200 | 420 | 1670 | 1141.7 | 0.0946 | 0.0704 | 0.001 | 0.0045 | 0.0211 | 0.703 | 0.106 | 0.0318 | 0.12 | 0.0127 | 0.0093 | 0.0183 | 0.0843 | 0.109 | 2601/15R2 | 131.1 | 54.2 | 45 | 31.9 | 11.3 | 0 | 0 | 33.8 | 13.1 | 0 | 0 | 0 | 23.4 | 0 | 0 | 19.1 | 8.8 | 0 | 0 | 0 | 0 | 0 | 14 | 7.6 | 0 | 0 | 0 | 0 | 1590 | 1665 | 1666 | 1670 | 566.2 | 958.9 | 1212.4 | 1141.7 | 214.33 | 212.29 | 228.97 | 222.39
2026-01-17 | 3 | Janvier | 2026-01-17 14:22 | 2026-01-17 16:08 | 60059 | 1 | DD13A | 105.7 | 6 | 56 | 128 | 121.4 | 124.963 | 49.267 | 4346 | 248 | 1552 | 3.967 | 32.269 | 55.406 | 75.82 | 67.48 | 0 | 0 | 11.917 | 15.0625 | 13.984 | 11.84365 | 15.717 | 19.1247 | 7.65 | 9.25025 | 1800 | 619 | 2400 | 183 | 155 | 0 | 122 | 0 | 0 | 400 | 410 | 1680 | 1198.6 | 0.0657 | 0.0593 | 0.001 | 0.0039 | 0.0255 | 0.995 | 0.103 | 0.0328 | 0.133 | 0.0143 | 0.0079 | 0.0166 | 0.0816 | 0.104 | 2601/15R2 | 130.5 | 49.6 | 45.4 | 35.5 | 11.7 | 0 | 0 | 32.4 | 9.4 | 0 | 0 | 0 | 28.8 | 0 | 0 | 18.7 | 8.8 | 0 | 0 | 0 | 0 | 0 | 13.6 | 7.1 | 0 | 0 | 0 | 0 | 1565 | 1647 | 1685 | 1680 | 613.4 | 901.4 | 1250.5 | 1198.6 | 233.82 | 217.52 | 220.93 | 220.53
2026-01-17 | 3 | Janvier | 2026-01-17 13:22 | 2026-01-17 14:22 | 60058 | 1 | DD13A | 60.05 | 7 | 56 | 129 | 120.3 | 104.451 | 41.2 | 3758 | 222 | 1077 | 3.267 | 39.49 | 53.281 | 69.87 | 77.59 | 0 | 0 | 11.767 | 15.6328 | 9.617 | 12.5 | 14.9 | 19.0935 | 4.917 | 6.00025 | 1800 | 620 | 2400 | 183 | 154 | 0 | 125 | 0 | 0 | 400 | 420 | 1680 | 1066.2 | 0.101 | 0.0787 | 0.0011 | 0.0051 | 0.026 | 0.439 | 0.114 | 0.0281 | 0.127 | 0.0214 | 0.0076 | 0.0026 | 0.0272 | 0.131 | 2601/15R2 | 129.4 | 55.8 | 42.9 | 30.7 | 11.4 | 0 | 0 | 32.4 | 13.7 | 0 | 0 | 0 | 23.9 | 0 | 0 | 19.9 | 8.9 | 0 | 0 | 0 | 0 | 0 | 12.5 | 6.7 | 0 | 0 | 0 | 0 | 1571 | 1618 | 1671 | 1680 | 518.7 | 564.6 | 909.6 | 1066.2 | 218.22 | 198.9 | 205.16 | 211.93
2026-01-17 | 3 | Janvier | 2026-01-17 12:24 | 2026-01-17 13:22 | 60057 | 1 | DD13A | 57.77 | 4 | 58 | 128 | 122.6 | 124.949 | 40.85 | 3571 | 220 | 936 | 3.333 | 38.4 | 52 | 67.44 | 76.38 | 0 | 0 | 11.367 | 14.5938 | 9.633 | 13.0624 | 14.817 | 19.2812 | 5.033 | 5 | 1800 | 620 | 2400 | 182 | 154 | 0 | 122 | 0 | 0 | 400 | 420 | 1683 | 1110.1 | 0.0752 | 0.0609 | 0.001 | 0.0036 | 0.025 | 0.641 | 0.119 | 0.0379 | 0.131 | 0.0179 | 0.0076 | 0.0139 | 0.0821 | 0.116 | 2601/15R2 | 128.7 | 51.4 | 43.5 | 33.8 | 11.5 | 0 | 0 | 34.3 | 9 | 0 | 0 | 0 | 24.3 | 0 | 0 | 20.5 | 9 | 0 | 0 | 0 | 0 | 0 | 12.8 | 7.3 | 0 | 0 | 0 | 0 | 1602 | 1616 | 1683 |  | 646.1 | 628.2 | 1110.1 |  | 217.51 | 207.83 | 213.27
2026-01-17 | 3 | Janvier | 2026-01-17 11:30 | 2026-01-17 12:24 | 60056 | 1 | DD13A | 54.03 | 2 | 62 | 129 | 125.3 | 124.514 | 38.233 | 3378 | 208 | 649 | 3.483 | 37.033 | 49.469 | 63.1 | 77.63 | 0 | 0 | 11.267 | 14.9063 | 9.433 | 12.3749 | 14.817 | 19.4145 | 2.717 | 2.74175 | 1800 | 622 | 2400 | 181 | 155 | 0 | 123 | 0 | 0 | 400 | 420 | 1670 | 1144.9 | 0.0636 | 0.0533 | 0.001 | 0.0045 | 0.0279 | 0.613 | 0.135 | 0.0247 | 0.125 | 0.0107 | 0.0076 | 0.016 | 0.053 | 0.137 | 2601/15R2 | 126 | 54.3 | 45.2 | 26.5 | 11.9 | 0 | 0 | 31.4 | 14.5 | 0 | 0 | 0 | 20.3 | 0 | 0 | 18.3 | 9.4 | 0 | 0 | 0 | 0 | 0 | 12.9 | 7.3 | 0 | 0 | 0 | 0 | 1615 | 1653 | 1670 |  | 747.4 | 996.4 | 1144.9 |  | 221.15 | 221.63 | 222.59
2026-01-17 | 3 | Janvier | 2026-01-17 10:29 | 2026-01-17 11:30 | 60055 | 1 | DD13A | 61.42 | 6 | 59 | 128 | 124.5 | 124.625 | 42.1 | 3716 | 220 | 1048 | 3.75 | 34.133 | 53.5 | 69.84 | 76.25 | 0 | 0 | 11.734 | 14.875 | 9.917 | 13.0625 | 14.75 | 19.2497 | 5.7 | 6.219 | 1800 | 620 | 2400 | 182 | 154 | 0 | 122 | 0 | 0 | 400 | 420 | 1681 | 1194.7 | 0.0558 | 0.0564 | 0.001 | 0.0048 | 0.0268 | 0.548 | 0.124 | 0.0369 | 0.129 | 0.0161 | 0.0095 | 0.0202 | 0.0617 | 0.121 | 2601/15R2 | 131.1 | 51.3 | 46.9 | 32.9 | 12.1 | 0 | 0 | 33.7 | 13.5 | 0 | 0 | 0 | 20.6 | 0 | 0 | 21 | 8.3 | 0 | 0 | 0 | 0 | 0 | 14.6 | 7.3 | 0 | 0 | 0 | 0 | 1605 | 1633 | 1690 | 1681 | 651.7 | 784.8 | 1261.7 | 1194.7 | 216.51 | 214.95 | 218.87 | 219.75
2026-01-17 | 3 | Janvier | 2026-01-17 08:54 | 2026-01-17 10:29 | 60054 | 1 | DD13A | 95.07 | 7 | 58 | 129 | 123.2 | 124.909 | 41.35 | 3588 | 213 | 1011 | 3.083 | 41.838 | 52.562 | 68.33 | 76.27 | 0 | 0 | 11.85 | 15.875 | 11.033 | 13.72655 | 15 | 19.1557 | 3.467 | 3.7505 | 1800 | 618 | 2400 | 182 | 154 | 0 | 125 | 0 | 0 | 400 | 420 | 1660 | 1144.7 | 0.0433 | 0.042 | 0.001 | 0.0046 | 0.0197 | 0.932 | 0.108 | 0.0226 | 0.121 | 0.0085 | 0.0075 | 0.0193 | 0.0652 | 0.108 | 2601/15R2 | 129.3 | 55.2 | 45.2 | 28.9 | 11.8 | 0 | 0 | 31.9 | 13 | 0 | 0 | 0 | 24.3 | 0 | 0 | 19.1 | 9.4 | 0 | 0 | 0 | 0 | 0 | 12.5 | 7.3 | 0 | 0 | 0 | 0 | 1606 | 1624 | 1669 | 1660 | 826.3 | 867.2 | 1292.7 | 1144.7 | 233.42 | 227.18 | 232.05 | 228.01
2026-01-17 | 3 | Janvier | 2026-01-17 07:55 | 2026-01-17 08:54 | 60053 | 1 | DD13A | 58.82 | 4 | 58 | 129 | 123.4 | 125.119 | 41.567 | 3682 | 220 | 927 | 3.2 | 40.312 | 53 | 68.74 | 76.5 | 0 | 0 | 10.95 | 14.4063 | 9.317 | 12.4688 | 15.183 | 19.3435 | 6.117 | 6.719 | 1800 | 619 | 2400 | 181 | 153 | 0 | 120 | 0 | 0 | 400 | 410 | 1656 | 1104.3 | 0.0616 | 0.0687 | 0.001 | 0.0043 | 0.0243 | 0.47 | 0.106 | 0.0292 | 0.143 | 0.0129 | 0.0069 | 0.0149 | 0.0875 | 0.119 | 2601/15R2 | 131.6 | 51.5 | 42.4 | 37.7 | 11.4 | 0 | 0 | 33.6 | 13.8 | 0 | 0 | 0 | 21.8 | 0 | 0 | 20.9 | 9.1 | 0 | 0 | 0 | 0 | 0 | 13.8 | 7.2 | 0 | 0 | 0 | 0 | 1599 | 1628 | 1656 |  | 578.7 | 760.7 | 1104.3 |  | 211.04 | 215.38 | 227.55
2026-01-17 | 3 | Janvier | 2026-01-17 06:57 | 2026-01-17 07:55 | 60052 | 1 | S275J02 | 57.87 | 2 | 62 | 128 | 126 | 116.687 | 39.583 | 3446 | 227 | 1164 | 3.483 | 36.746 | 52.219 | 68.25 | 79.15 | 0 | 0 | 11.167 | 15 | 9.883 | 13.2187 | 14.85 | 19.2497 | 3.683 | 4.68775 | 1800 | 618 | 2400 | 182 | 155 | 1261 | 0 | 0 | 0 | 400 | 360 | 1667 | 856.1 | 0.0639 | 0.074 | 0.0015 | 0.0044 | 0.0258 | 0.738 | 0.142 | 0.123 | 0.867 | 0.0159 | 0.0101 | 0.0187 | 0.0631 | 0.14 | 2601/15R1 | 130.6 | 51.6 | 48.3 | 30.7 | 0 | 0 | 0 | 18.9 | 18.8 | 0 | 0 | 0 | 24.8 | 0 | 0 | 28.3 | 14.2 | 0 | 0 | 0 | 0 | 0 | 14.5 | 11.1 | 0 | 0 | 0 | 0 | 1576 | 1623 | 1667 |  | 431.4 | 652.1 | 856.1 |  | 201.94 | 206.77 | 202.88
2026-01-17 | 3 | Janvier | 2026-01-17 05:58 | 2026-01-17 06:57 | 60051 | 1 | S275J02 | 59.48 | 6 | 59 | 128 | 125.9 | 120.211 | 39.433 | 3364 | 220 | 976 | 3.45 | 37.101 | 51.312 | 66.3 | 78.08 | 0 | 0 | 10.933 | 14.5938 | 10.1 | 13.375 | 14.95 | 19.2807 | 3.45 | 4.0005 | 1800 | 619 | 2400 | 183 | 154 | 1257 | 0 | 0 | 0 | 400 | 350 | 1642 | 758.6 | 0.0616 | 0.0695 | 0.001 | 0.0061 | 0.0249 | 0.465 | 0.13 | 0.101 | 0.778 | 0.0136 | 0.0083 | 0.0164 | 0.0538 | 0.129 | 2601/15R1 | 129.4 | 52.2 | 41.9 | 35.3 | 0 | 0 | 0 | 15.4 | 23.2 | 0 | 0 | 0 | 28.8 | 0 | 0 | 22.1 | 18.8 | 0 | 0 | 0 | 0 | 0 | 14.8 | 6.3 | 0 | 0 | 0 | 0 | 1661 | 1644 | 1642 |  | 947.4 | 765.4 | 758.6 |  | 213.58 | 207.14 | 207.57
2026-01-16 | 3 | Janvier | 2026-01-17 05:00 | 2026-01-17 05:58 | 60050 | 1 | S275J02 | 58.12 | 7 | 58 | 129 | 124.5 | 119.887 | 39.05 | 3408 | 224 | 1161 | 3.083 | 41.838 | 51.25 | 67.14 | 78.75 | 0 | 0 | 10.867 | 14.5313 | 9.7 | 12.4999 | 14.617 | 19.313 | 3.867 | 4.812 | 1800 | 622 | 2400 | 181 | 155 | 1259 | 0 | 0 | 0 | 400 | 360 | 1663 | 901.6 | 0.102 | 0.0902 | 0.0043 | 0.0048 | 0.0264 | 0.964 | 0.149 | 0.105 | 0.819 | 0.0171 | 0.0083 | 0.0144 | 0.0669 | 0.146 | 2601/15R1 | 130.3 | 51.7 | 42.9 | 35.7 | 0 | 0 | 0 | 18.6 | 19.9 | 0 | 0 | 0 | 29.4 | 0 | 0 | 28 | 13.4 | 0 | 0 | 0 | 0 | 0 | 14.2 | 6.8 | 0 | 0 | 0 | 0 | 1577 | 1672 | 1673 | 1663 | 340.5 | 936.2 | 955.5 | 901.6 | 183.99 | 206.73 | 207.69 | 208.85
2026-01-16 | 3 | Janvier | 2026-01-17 04:04 | 2026-01-17 05:00 | 60049 | 1 | S275J02 | 55.38 | 4 | 57 | 127 | 122.2 | 120.002 | 41.033 | 3530 | 234 | 1218 | 2.95 | 43.051 | 51.562 | 68.09 | 75.4 | 0 | 0 | 11.533 | 15.1016 | 9.417 | 12.2578 | 15.35 | 19.2812 | 4.733 | 4.8125 | 1800 | 623 | 2400 | 182 | 153 | 1261 | 0 | 0 | 0 | 400 | 298 | 1654 | 731 | 0.0745 | 0.113 | 0.0033 | 0.006 | 0.026 | 0.626 | 0.148 | 0.143 | 0.878 | 0.0185 | 0.0116 | 0.0179 | 0.0728 | 0.156 | 2601/15R1 | 130.7 | 52.7 | 44.2 | 33.8 | 0 | 0 | 0 | 18.9 | 19.8 | 0 | 0 | 0 | 30.3 | 0 | 0 | 28.1 | 13.3 | 0 | 0 | 0 | 0 | 0 | 14.1 | 6.2 | 0 | 0 | 0 | 0 | 1607 | 1613 | 1654 |  | 463.9 | 463.4 | 731 |  | 190.43 | 187.09 | 198.33
2026-01-16 | 3 | Janvier | 2026-01-17 03:10 | 2026-01-17 04:04 | 60048 | 1 | S275J02 | 54.07 | 2 | 62 | 124 | 122.8 | 119.853 | 39.517 | 3393 | 224 | 1166 | 3.217 | 38.549 | 50.938 | 66.8 | 77.34 | 0 | 0 | 10.75 | 14.125 | 10.05 | 13.0313 | 15.233 | 19.375 | 3.483 | 4.3125 | 1800 | 622 | 2400 | 181 | 154 | 1259 | 0 | 0 | 0 | 400 | 305 | 1645 | 748.3 | 0.0985 | 0.0873 | 0.0016 | 0.0044 | 0.0272 | 0.851 | 0.138 | 0.103 | 0.825 | 0.0168 | 0.0081 | 0.0167 | 0.0795 | 0.152 | 2601/15R1 | 130.1 | 51.9 | 45.6 | 32.6 | 0 | 0 | 0 | 18.4 | 19.8 | 0 | 0 | 0 | 29.6 | 0 | 0 | 28 | 13.1 | 0 | 0 | 0 | 0 | 0 | 14.1 | 7.1 | 0 | 0 | 0 | 0 | 1586 | 1601 | 1645 |  | 420.6 | 425.3 | 748.3 |  | 194.64 | 187.3 | 204.93
2026-01-16 | 3 | Janvier | 2026-01-17 02:11 | 2026-01-17 03:10 | 60047 | 1 | S275J02 | 59.33 | 6 | 58 | 121 | 118.2 | 125.776 | 40.9 | 3527 | 231 | 1216 | 3.583 | 33.767 | 51.594 | 68.1 | 75.69 | 0 | 0 | 11 | 14.2188 | 9.55 | 12.3749 | 15.1 | 19.2815 | 5.25 | 5.62475 | 1800 | 616 | 2400 | 181 | 155 | 1259 | 0 | 0 | 0 | 400 | 313 | 1653 | 781.7 | 0.0709 | 0.0924 | 0.001 | 0.0045 | 0.0271 | 0.659 | 0.132 | 0.115 | 0.896 | 0.0175 | 0.0085 | 0.0177 | 0.0544 | 0.131 | 2601/15R1 | 129.5 | 50.8 | 44.5 | 34.2 | 0 | 0 | 0 | 25.1 | 13.3 | 0 | 0 | 0 | 29.2 | 0 | 0 | 27.9 | 13.4 | 0 | 0 | 0 | 0 | 0 | 14.1 | 6.5 | 0 | 0 | 0 | 0 | 1587 | 1621 | 1653 |  | 408 | 515.6 | 781.7 |  | 191.86 | 190.6 | 203.8
2026-01-16 | 3 | Janvier | 2026-01-17 01:17 | 2026-01-17 02:11 | 60046 | 1 | S275J02 | 53.28 | 7 | 59 | 126 | 120.3 | 109.551 | 38.467 | 3242 | 222 | 959 | 3.4 | 37.059 | 49.5 | 64.06 | 77.21 | 11.367 | 15.25 | 9.1 | 11.7812 | 18 | 22.4062 | 0 | 0 | 0 | 0 | 1800 | 623 | 2400 | 182 | 153 | 1259 | 0 | 0 | 0 | 400 | 268 | 1651 | 620.7 | 0.13 | 0.108 | 0.0107 | 0.0075 | 0.0294 | 0.577 | 0.162 | 0.154 | 0.838 | 0.0156 | 0.0111 | 0.0237 | 0.0558 | 0.152 | 2601/15R1 | 129.2 | 53.3 | 43.8 | 32.1 | 0 | 0 | 0 | 18.6 | 19.6 | 0 | 0 | 0 | 28.8 | 0 | 0 | 28.2 | 13.1 | 0 | 0 | 0 | 0 | 0 | 14.1 | 6.8 | 0 | 0 | 0 | 0 | 1641 | 1651 |  |  | 614.2 | 620.7 |  |  | 192.6 | 187.94
2026-01-16 | 3 | Janvier | 2026-01-16 23:58 | 2026-01-17 01:17 | 60045 | 1 | S275J02 | 79.9 | 4 | 57 | 127 | 119.2 | 122.947 | 40.417 | 3244 | 196 | 1159 | 2.783 | 45.629 | 51.562 | 66.84 | 76.55 | 0 | 0 | 11.017 | 14.25 | 10.017 | 12.6562 | 15.233 | 19.3122 | 4.15 | 5.2815 | 1800 | 619 | 2400 | 182 | 155 | 1259 | 0 | 0 | 0 | 400 | 298 | 1642 | 721.8 | 0.0701 | 0.0846 | 0.001 | 0.0042 | 0.0274 | 0.448 | 0.155 | 0.102 | 0.734 | 0.0178 | 0.0087 | 0.019 | 0.0868 | 0.154 | 2601/15R1 | 130.2 | 50.6 | 45.2 | 34.4 | 0 | 0 | 0 | 18.4 | 19.7 | 0 | 0 | 0 | 29.6 | 0 | 0 | 28.3 | 13.5 | 0 | 0 | 0 | 0 | 0 | 14 | 6.7 | 0 | 0 | 0 | 0 | 1621 | 1615 | 1642 |  | 621 | 632.8 | 721.8 |  | 204.27 | 208.91 | 203.91
2026-01-16 | 3 | Janvier | 2026-01-16 17:33 | 2026-01-16 23:58 | 60044 | 1 | S275J02 | 55.71667 | 2 | 62 | 124 | 121.9 | 123.473 | 41.567 | 3588 | 237 | 1248 | 2.583 | 48 | 51.969 | 68.81 | 75.01 | 0 | 0 | 12.217 | 15.0313 | 9.917 | 12.4688 | 15.216 | 19.2185 | 4.217 | 5.18775 | 1800 | 621 | 2400 | 183 | 154 | 1258 | 0 | 0 | 0 | 400 | 338 | 1639 | 811.7 | [7 empty] | 0.103 | 0.8 | 0.0143 | 0.0089 | 0.025 | 0.0992 | 0.118 | 2601/15R1 | 129.4 | 51.6 | 43.9 | 33.9 | 0 | 0 | 0 | 18.7 | 19.8 | 0 | 0 | 0 | 35.3 | 0 | 0 | 28.2 | 13.2 | 0 | 0 | 0 | 0 | 0 | 14.2 | 0 | 0 | 0 | 0 | 0 | 1603 | 1704 | 1616 | 1639 | 265.7 | 70.8 | 710.1 | 811.7 | 151.63 | -0.1 | 216.84 | 214.17
2026-01-16 | 3 | Janvier | 2026-01-16 16:29 | 2026-01-16 17:33 | 60043 | 1 | S235JR | 64.83 | 5 | 60 | 129 | 122.3 | 110.211 | 40.75 | 3386 | 228 | 1202 | 3.933 | 32.797 | 51.438 | 67.45 | 75.74 | 0 | 0 | 12.983 | 15.8125 | 10.483 | 13.7813 | 15 | 19.25 | 2.283 | 2.4375 | 1800 | 621 | 2400 | 182 | 155 | 937 | 0 | 0 | 0 | 400 | 313 | 1646 | 705.7 | 0.086 | 0.0925 | 0.001 | 0.0044 | 0.0326 | 0.435 | 0.125 | 0.0776 | 0.634 | 0.0164 | 0.0082 | 0.0168 | 0.0407 | 0.123 | 2601/15R1 | 123.6 | 51.4 | 42 | 30.2 | 0 | 0 | 0 | 16 | 18.1 | 0 | 0 | 0 | 37.9 | 0 | 0 | 26 | 12.2 | 0 | 0 | 0 | 0 | 0 | 13.4 | 0 | 0 | 0 | 0 | 0 | 1623 | 1646 |  |  | 579.2 | 705.7 |  |  | 198.06 | 200.09
2026-01-16 | 3 | Janvier | 2026-01-16 15:25 | 2026-01-16 16:29 | 60042 | 1 | S235JR | 63.9 | 6 | 59 | 129 | 124.2 | 113.886 | 39.75 | 3409 | 223 | 1061 | 3.967 | 32.521 | 50.906 | 66.39 | 76.84 | 0 | 0 | 12.034 | 15 | 8.717 | 11.5624 | 14.884 | 19.0005 | 4.117 | 5.21825 | 1800 | 621 | 2400 | 184 | 154 | 939 | 0 | 0 | 0 | 400 | 293 | 1634 | 656.5 | 0.0635 | 0.0788 | 0.001 | 0.0045 | 0.0316 | 0.502 | 0.126 | 0.0899 | 0.633 | 0.0092 | 0.0079 | 0.0212 | 0.0545 | 0.124 | 2601/15R1 | 125.5 | 48 | 44.7 | 32.8 | 0 | 0 | 0 | 18.8 | 18.9 | 0 | 0 | 0 | 29.1 | 0 | 0 | 27.6 | 11.5 | 0 | 0 | 0 | 0 | 0 | 12.8 | 6.8 | 0 | 0 | 0 | 0 | 1615 | 1634 |  |  | 581.8 | 656.5 |  |  | 202.73 | 201.29
2026-01-16 | 3 | Janvier | 2026-01-16 14:27 | 2026-01-16 15:25 | 60041 | 1 | S235JR | 58.23 | 2 | 62 | 124 | 118.2 | 132.902 | 41.417 | 3538 | 230 | 993 | 3.433 | 36.117 | 52.469 | 68.08 | 76.01 | 0 | 0 | 11.4 | 14.5625 | 9.183 | 12.1874 | 14.617 | 19.3755 | 6.217 | 6.24945 | 1800 | 619 | 2400 | 183 | 155 | 936 | 0 | 0 | 0 | 400 | 313 | 1662 | 671 | 0.0966 | 0.212 | 0.0017 | 0.0091 | 0.0279 | 0.57 | 0.129 | 0.0925 | 0.694 | 0.0172 | 0.0119 | 0.0141 | 0.0561 | 0.128 | 2601/15R1 | 129.9 | 49.5 | 44.2 | 36.2 | 0 | 0 | 0 | 18.7 | 19.2 | 0 | 0 | 0 | 31.6 | 0 | 0 | 27.3 | 13.1 | 0 | 0 | 0 | 0 | 0 | 13.6 | 6.4 | 0 | 0 | 0 | 0 | 1600 | 1650 | 1662 |  | 385.4 | 615 | 671 |  | 180.6 | 187.81 | 187.7
2026-01-16 | 3 | Janvier | 2026-01-16 13:26 | 2026-01-16 14:27 | 60040 | 1 | S235JR | 60.93 | 7 | 59 | 127 | 123.7 | 113.962 | 40.383 | 3549 | 230 | 1193 | 3.783 | 33.568 | 51.094 | 67.56 | 75.91 | 0 | 0 | 10.717 | 14 | 9.5 | 12.1563 | 15.217 | 19.281 | 4.95 | 5.56275 | 1800 | 619 | 2400 | 182 | 154 | 939 | 0 | 0 | 0 | 400 | 313 | 1667 | 704.6 | 0.0503 | 0.111 | 0.001 | 0.0105 | 0.0338 | 0.703 | 0.144 | 0.0926 | 0.679 | 0.017 | 0.0111 | 0.0128 | 0.0521 | 0.143 | 2601/15R1 | 129.9 | 51.3 | 44.8 | 33.8 | 0 | 0 | 0 | 17.6 | 18.9 | 0 | 0 | 0 | 31.7 | 0 | 0 | 27.9 | 12.7 | 0 | 0 | 0 | 0 | 0 | 14.2 | 6.9 | 0 | 0 | 0 | 0 | 1585 | 1629 | 1678 | 1667 | 436.6 | 420.6 | 741.8 | 704.6 | 197.93 | 171.29 | 186.38 | 188.57
2026-01-16 | 3 | Janvier | 2026-01-16 12:31 | 2026-01-16 13:26 | 60039 | 1 | S235JR | 54.8 | 4 | 60 | 127 | 121.8 | 114.253 | 38.917 | 3408 | 226 | 1091 | 3.6 | 35.278 | 50.688 | 66.3 | 78.15 | 0 | 0 | 10.967 | 14.3125 | 9.05 | 12 | 14.734 | 19.3747 | 4.167 | 4.9065 | 1800 | 618 | 2400 | 181 | 154 | 940 | 0 | 0 | 0 | 400 | 313 | 1650 | 690.9 | 0.107 | 0.0942 | 0.003 | 0.005 | 0.0261 | 0.42 | 0.141 | 0.0843 | 0.615 | 0.0109 | 0.0086 | 0.0209 | 0.0563 | 0.138 | 2601/15R1 | 129.6 | 52 | 43.7 | 33.9 | 0 | 0 | 0 | 18.6 | 19.2 | 0 | 0 | 0 | 30.9 | 0 | 0 | 27.7 | 12.8 | 0 | 0 | 0 | 0 | 0 | 13.9 | 6.5 | 0 | 0 | 0 | 0 | 1611 | 1650 |  |  | 473.4 | 690.9 |  |  | 189.75 | 196.36
2026-01-16 | 3 | Janvier | 2026-01-16 11:34 | 2026-01-16 12:31 | 60038 | 1 | S235JR | 56.32 | 5 | 62 | 128 | 125.9 | 133.148 | 40.767 | 3670 | 231 | 1202 | 4.033 | 31.736 | 51.25 | 68.12 | 75.43 | 0 | 0 | 10.683 | 13.9375 | 9.567 | 12.5312 | 15.283 | 19.3127 | 5.233 | 5.406 | 1800 | 619 | 2400 | 183 | 154 | 939 | 0 | 0 | 0 | 400 | 320 | 1676 | 759.3 | 0.126 | 0.109 | 0.002 | 0.0074 | 0.0264 | 0.566 | 0.151 | 0.074 | 0.628 | 0.0145 | 0.01 | 0.0159 | 0.0268 | 0.154 | 2601/15R1 | 128.5 | 49.8 | 45 | 33.7 | 0 | 0 | 0 | 17.8 | 18.7 | 0 | 0 | 0 | 30 | 0 | 0 | 27.7 | 13.1 | 0 | 0 | 0 | 0 | 0 | 13.9 | 7.3 | 0 | 0 | 0 | 0 | 1606 | 1643 | 1676 |  | 326.9 | 443.9 | 759.3 |  | 165.24 | 167.65 | 189.18
2026-01-16 | 3 | Janvier | 2026-01-16 09:55 | 2026-01-16 11:34 | 60037 | 1 | S235JR | 99.22 | 6 | 58 | 128 | 120.3 | 113.847 | 43.267 | 3834 | 236 | 1595 | 4.183 | 30.598 | 53.969 | 72.97 | 74.84 | 0 | 0 | 10.783 | 14.25 | 9.367 | 12.3437 | 15.134 | 19.313 | 7.983 | 7.9995 | 1800 | 619 | 2400 | 181 | 155 | 939 | 0 | 0 | 0 | 400 | 313 | 1651 | 641.7 | 0.093 | 0.093 | 0.001 | 0.0043 | 0.0226 | 0.812 | 0.231 | 0.0858 | 0.608 | 0.0063 | 0.0079 | 0.0199 | 0.0576 | 0.248 | 2601/15R1 | 129.5 | 48.8 | 42.4 | 38.3 | 0 | 0 | 0 | 18.1 | 18.9 | 0 | 0 | 0 | 30.4 | 0 | 0 | 28.3 | 12.9 | 0 | 0 | 0 | 0 | 0 | 14.2 | 6.7 | 0 | 0 | 0 | 0 | 1594 | 1600 | 1651 |  | 322.4 | 491.4 | 641.7 |  | 170.73 | 198.47 | 190.39
2026-01-16 | 3 | Janvier | 2026-01-16 08:58 | 2026-01-16 09:55 | 60036 | 1 | S235JR | 57.1 | 7 | 59 | 128 | 124.5 | 133.087 | 40 | 3466 | 231 | 1256 | 3.333 | 38.4 | 51.688 | 68.17 | 77.53 | 0 | 0 | 10.8 | 14.2813 | 9.967 | 13.0937 | 15.016 | 19.125 | 4.217 | 5.0625 | 1800 | 620 | 2400 | 181 | 153 | 937 | 0 | 0 | 0 | 400 | 275 | 1647 | 659.1 | 0.0808 | 0.104 | 0.003 | 0.0056 | 0.0244 | 0.432 | 0.125 | 0.0783 | 0.627 | 0.0077 | 0.0088 | 0.0183 | 0.0608 | 0.124 | 2601/15R1 | 129 | 50.1 | 45.5 | 33.4 | 0 | 0 | 0 | 17.8 | 19.1 | 0 | 0 | 0 | 29.9 | 0 | 0 | 27.9 | 13.7 | 0 | 0 | 0 | 0 | 0 | 14.3 | 6.3 | 0 | 0 | 0 | 0 | 1590 | 1608 | 1647 |  | 508.1 | 458.6 | 659.1 |  | 206.36 | 189.04 | 194.52
2026-01-16 | 3 | Janvier | 2026-01-16 08:02 | 2026-01-16 08:58 | 60035 | 1 | S235JR | 56.12 | 4 | 60 | 126 | 120 | 114.937 | 39.733 | 3385 | 231 | 1109 | 3.267 | 38.571 | 51.156 | 66.79 | 77.25 | 0 | 0 | 11.417 | 14.9063 | 10.283 | 13.7812 | 14.95 | 19.1255 | 3.083 | 3.21825 | 1800 | 619 | 2400 | 181 | 155 | 940 | 0 | 0 | 0 | 400 | 313 | 1654 | 717 | 0.0682 | 0.097 | 0.001 | 0.0051 | 0.0244 | 0.391 | 0.126 | 0.088 | 0.665 | 0.0111 | 0.0085 | 0.0173 | 0.0585 | 0.124 | 2601/15R1 | 130.2 | 53.4 | 44.3 | 32.5 | 0 | 0 | 0 | 18.3 | 19.3 | 0 | 0 | 0 | 30.2 | 0 | 0 | 27.9 | 12.9 | 0 | 0 | 0 | 0 | 0 | 14.2 | 7.4 | 0 | 0 | 0 | 0 | 1601 | 1597 | 1627 | 1654 | 259.1 | 294.9 | 518.5 | 717 | 150.86 | 162.55 | 187.75 | 196.91
2026-01-16 | 3 | Janvier | 2026-01-16 07:05 | 2026-01-16 08:02 | 60034 | 1 | S275J02 | 57.22 | 5 | 61 | 127 | 124 | 113.963 | 41.833 | 3620 | 235 | 1189 | 4 | 31.75 | 53.75 | 70.44 | 77.09 | 0 | 0 | 11.067 | 14.625 | 9.583 | 12.6874 | 14.667 | 18.9997 | 6.517 | 7.344 | 1800 | 619 | 2400 | 182 | 154 | 1257 | 0 | 0 | 0 | 400 | 305 | 1669 | 748.3 | 0.0851 | 0.115 | 0.0014 | 0.0062 | 0.0245 | 1.19 | 0.128 | 0.104 | 0.841 | 0.0144 | 0.0105 | 0.0144 | 0.0515 | 0.129 | 2601/15R1 | 129.5 | 50.2 | 44.9 | 34.4 | 0 | 0 | 0 | 17.9 | 18.7 | 0 | 0 | 0 | 31.7 | 0 | 0 | 28.3 | 12.7 | 0 | 0 | 0 | 0 | 0 | 13.8 | 6.4 | 0 | 0 | 0 | 0 | 1577 | 1628 | 1669 |  | 237.4 | 438.6 | 748.3 |  | 157.45 | 174.91 | 191.91
2026-01-16 | 3 | Janvier | 2026-01-16 06:08 | 2026-01-16 07:05 | 60033 | 1 | S275J02 | 57 | 6 | 59 | 128 | 120.4 | 121.413 | 40.5 | 3594 | 230 | 1120 | 3.717 | 34.439 | 52.469 | 68.77 | 77.73 | 0 | 0 | 10.533 | 14.0313 | 9.667 | 12.8124 | 14.9 | 19.0935 | 5.4 | 6.43775 | 1800 | 621 | 2400 | 181 | 155 | 1261 | 0 | 0 | 0 | 400 | 313 | 1660 | 769.6 | 0.0717 | 0.117 | 0.001 | 0.0062 | 0.0226 | 0.727 | 0.173 | 0.108 | 0.793 | 0.0135 | 0.0101 | 0.0203 | 0.091 | 0.173 | 2601/15R1 | 129.7 | 51.1 | 45.4 | 33.2 | 0 | 0 | 0 | 18.3 | 19 | 0 | 0 | 0 | 30.2 | 0 | 0 | 27.7 | 13.3 | 0 | 0 | 0 | 0 | 0 | 14.5 | 6.7 | 0 | 0 | 0 | 0 | 1573 | 1628 | 1679 | 1660 | 296.2 | 584.4 | 907.4 | 769.6 | 175.9 | 196 | 200.64 | 198.85
2026-01-16 | 3 | Janvier | 2026-01-16 05:10 | 2026-01-16 06:08 | 60032 | 1 | S275J02 | 57.52 | 7 | 60 | 128 | 125.8 | 118.587 | 39.517 | 3383 | 227 | 1114 | 3.333 | 38.4 | 50.188 | 65.82 | 76.2 | 0 | 0 | 11 | 14.2813 | 9.383 | 12.0937 | 15.35 | 19.1872 | 3.783 | 4.5315 | 1800 | 620 | 2400 | 182 | 155 | 1261 | 0 | 0 | 0 | 400 | 263 | 1652 | 581.3 | 0.0961 | 0.112 | 0.001 | 0.0064 | 0.0253 | 0.505 | 0.132 | 0.135 | 0.73 | 0.0156 | 0.0092 | 0.0177 | 0.0834 | 0.137 | 2601/15R1 | 129.6 | 50.7 | 43.8 | 35.1 | 0 | 0 | 0 | 18.5 | 19.8 | 0 | 0 | 0 | 29.2 | 0 | 0 | 28.1 | 13.3 | 0 | 0 | 0 | 0 | 0 | 14.1 | 6.6 | 0 | 0 | 0 | 0 | 1599 | 1652 |  |  | 327.5 | 581.3 |  |  | 169.17 | 182.58
2026-01-15 | 3 | Janvier | 2026-01-16 04:08 | 2026-01-16 05:10 | 60031 | 1 | S275J02 | 62.53 | 4 | 60 | 128 | 122.2 | 117.749 | 42.238 | 3487 | 227 | 1320 | 3.35 | 38.209 | 51.375 | 68.17 | 72.98 | 0 | 0 | 10.983 | 14.5 | 8.9 | 11.5625 | 15.133 | 19.1877 | 7.221 | 0 | 1800 | 621 | 2400 | 182 | 155 | 1262 | 0 | 0 | 0 | 400 | 275 | 1651 | 643.5 | 0.136 | 0.109 | 0.0018 | 0.0063 | 0.0239 | 0.513 | 0.154 | 0.118 | 0.798 | 0.0149 | 0.0096 | 0.0193 | 0.0832 | 0.15 | 2601/15R1 | 130.2 | 51.6 | 42.3 | 36.3 | 0 | 0 | 0 | 18.5 | 19.6 | 0 | 0 | 0 | 29.3 | 0 | 0 | 28.3 | 13.1 | 0 | 0 | 0 | 0 | 0 | 14.2 | 7.2 | 0 | 0 | 0 | 0 | 1576 | 1642 | 1651 |  | 272.6 | 568.9 | 643.5 |  | 168.17 | 186.42 | 190.59
2026-01-15 | 3 | Janvier | 2026-01-16 03:05 | 2026-01-16 04:08 | 60030 | 1 | S275J01 | 62.53 | 5 | 63 | 129 | 128.6 | 130.359 | 40.317 | 3295 | 224 | 1298 | 4.75 | 27.158 | 50.438 | 66.55 | 75.06 | 0 | 0 | 12.35 | 15.4375 | 10.65 | 13.5624 | 14.45 | 18.0625 | 2.867 | 3.3125 | 1800 | 620 | 2400 | 182 | 154 | 1187 | 0 | 0 | 0 | 400 | 260 | 1625 | 578.7 | 0.104 | 0.119 | 0.0042 | 0.0081 | 0.0299 | 0.582 | 0.138 | 0.136 | 0.687 | 0.0116 | 0.0087 | 0.022 | 0.0839 | 0.149 | 2601/15R1 | 130.2 | 50.8 | 44.8 | 34.6 | 0 | 0 | 0 | 18.7 | 19.6 | 0 | 0 | 0 | 29.9 | 0 | 0 | 28.4 | 13.1 | 0 | 0 | 0 | 0 | 0 | 14.1 | 6.4 | 0 | 0 | 0 | 0 | 1590 | 1625 |  |  | 322 | 578.7 |  |  | 172.81 | 196.91
2026-01-15 | 3 | Janvier | 2026-01-16 01:58 | 2026-01-16 03:05 | 60029 | 1 | S275J01 | 67.45 | 6 | 59 | 128 | 121.3 | 130.195 | 41.317 | 3575 | 239 | 1405 | 3.533 | 36.226 | 52.438 | 69.89 | 76.15 | 0 | 0 | 11.817 | 15.2813 | 9.533 | 12.5313 | 15.117 | 19.156 | 4.85 | 5.4065 | 1800 | 620 | 2400 | 182 | 156 | 1190 | 0 | 0 | 0 | 400 | 305 | 1640 | 766.6 | 0.133 | 0.13 | 0.001 | 0.0077 | 0.0295 | 0.685 | 0.162 | 0.108 | 0.726 | 0.0141 | 0.0086 | 0.0214 | 0.0789 | 0.153 | 2601/15R1 | 130.9 | 52.7 | 42.6 | 35.6 | 0 | 0 | 0 | 18.5 | 20.6 | 0 | 0 | 0 | 28.6 | 0 | 0 | 28 | 14.3 | 0 | 0 | 0 | 0 | 0 | 14.1 | 6.8 | 0 | 0 | 0 | 0 | 1596 | 1627 | 1640 |  | 347.8 | 592 | 766.6 |  | 175.22 | 197.49 | 209.43
2026-01-15 | 3 | Janvier | 2026-01-16 01:00 | 2026-01-16 01:58 | 60028 | 1 | S275J01 | 57.65 | 7 | 59 | 125 | 122.1 | 109.259 | 39.583 | 3338 | 229 | 1231 | 4.567 | 27.372 | 50.656 | 66.65 | 76.78 | 0 | 0 | 11.633 | 15.2188 | 9.283 | 11.87495 | 14.867 | 19.1567 | 3.8 | 4.21825 | 1800 | 622 | 2400 | 182 | 155 | 1188 | 0 | 0 | 0 | 400 | 283 | 1637 | 674 | 0.0684 | 0.0992 | 0.001 | 0.0041 | 0.022 | 0.79 | 0.125 | 0.14 | 0.853 | 0.011 | 0.0085 | 0.0197 | 0.0959 | 0.127 | 2601/15R1 | 130.7 | 51.8 | 43.7 | 35.2 | 0 | 0 | 0 | 18.7 | 20.5 | 0 | 0 | 0 | 28.3 | 0 | 0 | 28.3 | 14.5 | 0 | 0 | 0 | 0 | 0 | 14.2 | 6.2 | 0 | 0 | 0 | 0 | 1600 | 1645 | 1637 |  | 423.7 | 619.9 | 674 |  | 187.57 | 191.1 | 201.6
2026-01-15 | 3 | Janvier | 2026-01-15 23:57 | 2026-01-16 01:00 | 60027 | 1 | S275J01 | 62.73 | 4 | 60 | 127 | 121.8 | 122.575 | 41.067 | 3494 | 233 | 1150 | 3.633 | 34.954 | 52.562 | 68.7 | 76.8 | 11.833 | 15.5313 | 9.616 | 12.3437 | 19.616 | 24.59365 | 0 | 0 | 0 | 0 | 1800 | 622 | 2400 | 181 | 155 | 1187 | 0 | 0 | 0 | 400 | 353 | 1673 | 871.6 | 0.0931 | 0.128 | 0.001 | 0.0063 | 0.026 | 0.65 | 0.132 | 0.122 | 0.747 | 0.019 | 0.0095 | 0.0164 | 0.0966 | 0.135 | 2601/15R1 | 130.2 | 52.8 | 42.7 | 34.7 | 0 | 0 | 0 | 18.5 | 19.5 | 0 | 0 | 0 | 28.6 | 0 | 0 | 28.2 | 14.4 | 0 | 0 | 0 | 0 | 0 | 14.2 | 6.8 | 0 | 0 | 0 | 0 | 1587 | 1606 | 1689 | 1673 | 305.7 | 410.1 | 992.7 | 871.6 | 170.62 | 181.91 | 201.81 | 200.94
2026-01-15 | 3 | Janvier | 2026-01-15 17:44 | 2026-01-15 23:57 | 60026 | 1 | S275J01 | 55.59667 | 5 | 63 | 125 | 123.7 | 122.898 | 43.217 | 3702 | 242 | 1287 | 3.05 | 40.984 | 54.188 | 71.55 | 75.23 | 0 | 0 | 12.333 | 15.125 | 9.867 | 12.9297 | 15.533 | 19.344 | 5.483 | 6.7185 | 1800 | 620 | 2400 | 183 | 155 | 1187 | 0 | 0 | 0 | 400 | 275 | 1635 | 645.4 | 0.0653 | 0.109 | 0.001 | 0.0054 | 0.0249 | 1.29 | 0.128 | 0.119 | 0.804 | 0.0122 | 0.009 | 0.0227 | 0.0865 | 0.131 | 2601/15R1 | 131.1 | 51.7 | 45.5 | 33.9 | 0 | 0 | 0 | 18.5 | 20.5 | 0 | 0 | 0 | 37.1 | 0 | 0 | 28.1 | 13.2 | 0 | 0 | 0 | 0 | 0 | 13.7 | 0 | 0 | 0 | 0 | 0 | 1603 | 1614 | 1627 | 1635 | 263.1 | 745.6 | 631.6 | 645.4 | 150.9 | 221.51 | 202.25 | 199.5
2026-01-15 | 3 | Janvier | 2026-01-15 16:32 | 2026-01-15 17:44 | 60025 | 1 | S275J01 | 71.95 | 1 | 58 | 128 | 123.3 | 109.934 | 38.767 | 3323 | 223 | 1096 | 3.883 | 32.961 | 50 | 65.37 | 77.39 | 0 | 0 | 11.733 | 15.0625 | 9.383 | 12.4062 | 14.517 | 19.0307 | 3.133 | 3.438 | 1800 | 620 | 2400 | 180 | 154 | 1191 | 0 | 0 | 0 | 400 | 350 | 1670 | 603.7 | 0.0671 | 0.081 | 0.001 | 0.0068 | 0.0249 | 0.717 | 0.143 | 0.107 | 0.771 | 0.0115 | 0.0108 | 0.0188 | 0.063 | 0.138 | 2601/15R1 | 119.3 | 52.9 | 44 | 22.4 | 0 | 0 | 0 | 16.1 | 17.1 | 0 | 0 | 0 | 33 | 0 | 0 | 27 | 12.1 | 0 | 0 | 0 | 0 | 0 | 14 | 0 | 0 | 0 | 0 | 0 | 1654 | 1670 |  |  | 539.5 | 603.7 |  |  | 176.02 | 175.6
2026-01-15 | 3 | Janvier | 2026-01-15 15:33 | 2026-01-15 16:32 | 60024 | 1 | S275J01 | 58.73 | 7 | 58 | 127 | 123.1 | 119.808 | 41.1 | 3569 | 233 | 1118 | 5.133 | 24.74 | 53.281 | 69.52 | 77.78 | 0 | 0 | 11.55 | 15.2813 | 9.533 | 12.3438 | 14.934 | 19.1875 | 5.083 | 6.40625 | 1800 | 622 | 2400 | 181 | 154 | 1189 | 0 | 0 | 0 | 400 | 350 | 1676 | 882.6 | 0.0628 | 0.0716 | 0.001 | 0.0052 | 0.0262 | 0.498 | 0.124 | 0.104 | 0.794 | 0.0169 | 0.0101 | 0.014 | 0.0403 | 0.127 | 2601/15R1 | 130.8 | 53.2 | 44.6 | 33 | 0 | 0 | 0 | 18.2 | 18.9 | 0 | 0 | 0 | 31.7 | 0 | 0 | 27.9 | 13.2 | 0 | 0 | 0 | 0 | 0 | 13.8 | 7.1 | 0 | 0 | 0 | 0 | 1622 | 1676 |  |  | 583.4 | 882.6 |  |  | 199.13 | 200.23
2026-01-15 | 3 | Janvier | 2026-01-15 14:35 | 2026-01-15 15:33 | 60023 | 1 | S275J01 | 57.77 | 4 | 59 | 128 | 123.3 | 120.153 | 42.817 | 3807 | 240 | 1123 | 4.067 | 31.475 | 54.094 | 71.09 | 75.8 | 0 | 0 | 11.9 | 15.4063 | 9.617 | 12.5 | 15.2 | 19.1792 | 6.1 | 6.94575 | 1800 | 620 | 2400 | 181 | 154 | 1191 | 0 | 0 | 0 | 400 | 265 | 1644 | 749.7 | 0.072 | 0.0745 | 0.001 | 0.0056 | 0.0321 | 0.69 | 0.143 | 0.0983 | 0.771 | 0.0122 | 0.0107 | 0.0208 | 0.0306 | 0.137 | 2601/15R1 | 131.1 | 53.4 | 45.7 | 32 | 0 | 0 | 0 | 18.2 | 18.8 | 0 | 0 | 0 | 32.5 | 0 | 0 | 28.3 | 12.4 | 0 | 0 | 0 | 0 | 0 | 13.6 | 7.3 | 0 | 0 | 0 | 0 | 1600 | 1644 |  |  | 495.4 | 749.7 |  |  | 199.07 | 205.62
2026-01-15 | 3 | Janvier | 2026-01-15 13:34 | 2026-01-15 14:35 | 60022 | 1 | S275J01 | 61.23 | 5 | 63 | 127 | 126.9 | 135.019 | 41.8 | 3706 | 239 | 1157 | 4.133 | 30.726 | 53.188 | 70.02 | 76.35 | 0 | 0 | 11.767 | 15.4141 | 10.167 | 13.1874 | 15.434 | 19.2185 | 4.433 | 5.2815 | 1800 | 620 | 2400 | 182 | 154 | 1189 | 0 | 0 | 0 | 400 | 375 | 1671 | 883.5 | 0.0806 | 0.091 | 0.001 | 0.0066 | 0.0306 | 0.447 | 0.142 | 0.106 | 0.793 | 0.0122 | 0.011 | 0.0191 | 0.0671 | 0.14 | 2601/15R1 | 130.1 | 54.9 | 46.5 | 28.7 | 0 | 0 | 0 | 18.2 | 18.7 | 0 | 0 | 0 | 31.4 | 0 | 0 | 27.8 | 12.8 | 0 | 0 | 0 | 0 | 0 | 13.8 | 7.4 | 0 | 0 | 0 | 0 | 1608 | 1640 | 1671 |  | 481.9 | 652.1 | 883.5 |  | 192.69 | 197.54 | 203.02
2026-01-15 | 3 | Janvier | 2026-01-15 12:19 | 2026-01-15 13:34 | 60021 | 1 | S275J01 | 75.18 | 6 | 0 | 126 | 119 | 115.362 | 43.8 | 3874 | 243 | 1462 | 4.1 | 30.732 | 56.406 | 75.01 | 77.27 | 0 | 0 | 11.817 | 16 | 10.183 | 13.6563 | 14.734 | 19.219 | 7.066 | 7.3982 | 1800 | 619 | 2400 | 181 | 154 | 1194 | 0 | 0 | 0 | 400 | 363 | 1620 | 617 | 0.08 | 0.092 | 0.001 | 0.0063 | 0.0306 | 0.459 | 0.14 | 0.115 | 0.795 | 0.009 | 0.0122 | 0.0202 | 0.0395 | 0.139 | 2601/15R1 | 131.7 | 55.4 | 45 | 31.3 | 0 | 0 | 0 | 18.3 | 17.5 | 0 | 0 | 0 | 36.2 | 0 | 0 | 27.7 | 12.7 | 0 | 0 | 0 | 0 | 0 | 14.7 | 0 | 0 | 0 | 0 | 0 | 1568 | 1621 | 1636 | 1620 | 318.6 | 547.8 | 622.4 | 617 | 183.99 | 195.05 | 196.29 | 204.34
2026-01-15 | 3 | Janvier | 2026-01-15 10:45 | 2026-01-15 12:19 | 60020 | 1 | S275J01 | 94.28 | 7 | 58 | 128 | 123.9 | 123.779 | 45.35 | 4124 | 253 | 1634 | 4.883 | 26.212 | 56.5 | 76.6 | 74.75 | 0 | 0 | 12.2 | 15.875 | 9.833 | 12.9062 | 15.067 | 19.3122 | 8.25 | 8.3127 | 1800 | 619 | 2400 | 180 | 154 | 1192 | 0 | 0 | 0 | 400 | 350 | 1685 | 878.6 | 0.0853 | 0.142 | 0.001 | 0.0115 | 0.028 | 0.42 | 0.139 | 0.118 | 0.833 | 0.0113 | 0.0148 | 0.0164 | 0.031 | 0.138 | 2601/14R2 | 133.1 | 55.2 | 43.9 | 34 | 0 | 0 | 0 | 18 | 19.8 | 0 | 0 | 0 | 33.2 | 0 | 0 | 28.1 | 13.1 | 0 | 0 | 0 | 0 | 0 | 14.2 | 6.7 | 0 | 0 | 0 | 0 | 1620 | 1612 | 1685 |  | 271.1 | 330 | 878.6 |  | 143.89 | 162.68 | 195.01
2026-01-15 | 3 | Janvier | 2026-01-15 09:50 | 2026-01-15 10:45 | 60019 | 1 | S275J01 | 55.02 | 4 | 61 | 130 | 127.6 | 123.889 | 40.033 | 3398 | 229 | 1104 | 4.117 | 31.579 | 28.406 | 44.05 | 42.57 | 0 | 0 | 11.75 | 15.4688 | 9.85 | 12.8437 | 14.9 | 19.2187 | 3.533 | 0 | 1800 | 619 | 2400 | 181 | 153 | 1192 | 0 | 0 | 0 | 400 | 283 | 1667 | 669.3 | 0.115 | 0.137 | 0.001 | 0.0107 | 0.0278 | 0.94 | 0.185 | 0.115 | 0.792 | 0.0136 | 0.0124 | 0.017 | 0.0779 | 0.181 | 2601/14R2 | 125.4 | 55.4 | 44.8 | 25.2 | 0 | 0 | 0 | 17.7 | 18.1 | 0 | 0 | 0 | 28.3 | 0 | 0 | 28.2 | 13.5 | 0 | 0 | 0 | 0 | 0 | 13 | 0 | 0 | 0 | 0 | 0 | 1634 | 1667 |  |  | 491.2 | 669.3 |  |  | 179.98 | 184.8
2026-01-15 | 3 | Janvier | 2026-01-15 08:48 | 2026-01-15 09:50 | 60018 | 1 | S275J01 | 61.45 | 6 | 59 | 127 | 123.2 | 123.997 | 38.767 | 3392 | 226 | 1344 | 4.283 | 29.65 | 50.625 | 67.23 | 78.35 | 0 | 0 | 11.9 | 15.625 | 9.533 | 13.0937 | 15.084 | 19.3127 | 2.25 | 2.531 | 1800 | 619 | 2400 | 181 | 154 | 1186 | 0 | 0 | 0 | 400 | 260 | 1675 | 580.6 | 0.0862 | 0.112 | 0.001 | 0.0088 | 0.0291 | 0.65 | 0.151 | 0.12 | 0.809 | 0.01 | 0.011 | 0.022 | 0.0697 | 0.151 | 2601/15R1 | 124.6 | 56.4 | 43.4 | 24.8 | 0 | 0 | 0 | 17.2 | 19.2 | 0 | 0 | 0 | 27.1 | 0 | 0 | 27.2 | 12.6 | 0 | 0 | 0 | 0 | 0 | 13.6 | 7.7 | 0 | 0 | 0 | 0 | 1603 | 1701 | 1673 | 1675 | 266 | 69.2 | 552.9 | 580.6 | 151.71 | -0.17 | 167.52 | 170.02
2026-01-15 | 3 | Janvier | 2026-01-15 07:47 | 2026-01-15 08:48 | 60017 | 1 | S235JR | 60.82 | 7 | 59 | 128 | 123.6 | 103.206 | 43.15 | 3773 | 245 | 1316 | 3.8 | 33.684 | 53.625 | 71.33 | 74.57 | 0 | 0 | 11.8 | 15.0859 | 9.883 | 12.9374 | 15.484 | 19.2497 | 5.983 | 6.219 | 1800 | 620 | 2400 | 181 | 154 | 938 | 0 | 0 | 0 | 400 | 360 | 1659 | 892 | 0.0712 | 0.0955 | 0.001 | 0.0085 | 0.0275 | 0.52 | 0.154 | 0.096 | 0.624 | 0.014 | 0.0104 | 0.0167 | 0.0874 | 0.152 | 2601/14R2 | 133.9 | 54.2 | 48.7 | 31 | 0 | 0 | 0 | 17.9 | 20.1 | 0 | 0 | 0 | 32.7 | 0 | 0 | 27.5 | 14.1 | 0 | 0 | 0 | 0 | 0 | 14.4 | 0 | 0 | 0 | 0 | 0 | 1618 | 1667 | 1659 |  | 647 | 964.8 | 892 |  | 208.91 | 211.65 | 210.24
2026-01-15 | 3 | Janvier | 2026-01-15 06:44 | 2026-01-15 07:47 | 60016 | 1 | S235JR | 63.18 | 4 | 61 | 127 | 126.1 | 125.335 | 39.883 | 3282 | 228 | 985 | 4.05 | 31.358 | 49.438 | 64.24 | 74.37 | 0 | 0 | 12.616 | 16.15625 | 11 | 13.4062 | 14.7 | 18.0309 | 1.567 | 1.6565 | 1800 | 619 | 2400 | 182 | 152 | 937 | 0 | 0 | 0 | 400 | 313 | 1655 | 760.7 | 0.0613 | 0.0802 | 0.001 | 0.0056 | 0.0235 | 0.48 | 0.129 | 0.11 | 0.643 | 0.013 | 0.0077 | 0.0171 | 0.0963 | 0.133 | 2601/14R2 | 125.2 | 56.4 | 45.4 | 23.4 | 0 | 0 | 0 | 17.3 | 19.8 | 0 | 0 | 0 | 28.7 | 0 | 0 | 26.4 | 12.4 | 0 | 0 | 0 | 0 | 0 | 13.9 | 6.7 | 0 | 0 | 0 | 0 | 1657 | 1637 | 1655 |  | 834.1 | 846.7 | 760.7 |  | 206.39 | 218.36 | 200.71
2026-01-15 | 3 | Janvier | 2026-01-15 05:41 | 2026-01-15 06:44 | 60015 | 1 | S235JR | 62.87 | 6 | 60 | 127 | 122.6 | 126.299 | 41.483 | 3692 | 233 | 1120 | 3.733 | 34.018 | 52.977 | 69.59 | 76.62 | 0 | 0 | 11.5 | 15.375 | 9.767 | 12.5937 | 15.15 | 19.0314 | 5.067 | 5.88256 | 1800 | 619 | 2400 | 181 | 154 | 938 | 0 | 0 | 0 | 400 | 393 | 1667 | 921.5 | 0.0374 | 0.0869 | 0.001 | 0.0058 | 0.0236 | 0.41 | 0.157 | 0.0753 | 0.646 | 0.0166 | 0.0084 | 0.0132 | 0.0834 | 0.156 | 2601/14R2 | 126.5 | 53.3 | 46.2 | 27 | 0 | 0 | 0 | 18.2 | 18.6 | 0 | 0 | 0 | 26.9 | 0 | 0 | 28.2 | 13.2 | 0 | 0 | 0 | 0 | 0 | 14 | 0 | 0 | 0 | 0 | 0 | 1670 | 1652 | 1667 |  | 1089 | 972.2 | 921.5 |  | 218.92 | 220.36 | 208.28
2026-01-14 | 3 | Janvier | 2026-01-15 04:15 | 2026-01-15 05:41 | 60014 | 1 | S235JR | 86.57 | 7 | 60 | 128 | 126.6 | 126.365 | 42.133 | 3683 | 239 | 1740 | 3.65 | 35.068 | 53.281 | 72.44 | 75.88 | 0 | 0 | 11.317 | 14.75 | 9.633 | 12.5624 | 15.267 | 19.1564 | 5.917 | 6.656 | 1800 | 620 | 2400 | 182 | 154 | 938 | 0 | 0 | 0 | 400 | 450 | 1702 | 69.8 | 0.0522 | 0.067 | 0.001 | 0.0061 | 0.023 | 0.746 | 0.136 | 0.0843 | 0.632 | 0.0134 | 0.0104 | 0.0193 | 0.0943 | 0.139 | 2601/14R2 | 133.6 | 50.2 | 44 | 39.4 | 0 | 0 | 0 | 18 | 19.6 | 0 | 0 | 0 | 31.9 | 0 | 0 | 28.1 | 13.9 | 0 | 0 | 0 | 0 | 0 | 14.5 | 7.6 | 0 | 0 | 0 | 0 | 1668 | 1651 | 1602 | 1702 | 1054.1 | 191.6 | 261.5 | 69.8 | 217.61 | 101.59 | 151 | -0.07
2026-01-14 | 3 | Janvier | 2026-01-15 03:18 | 2026-01-15 04:15 | 60013 | 1 | S235JR | 57.1 | 4 | 60 | 126 | 121 | 126.289 | 42.033 | 3725 | 238 | 1457 | 3.233 | 38.969 | 51.75 | 69.87 | 73.87 | 0 | 0 | 12.367 | 16 | 9.867 | 13.0312 | 15.917 | 19.156 | 3.883 | 3.469 | 1800 | 620 | 2400 | 182 | 155 | 939 | 0 | 0 | 0 | 400 | 275 | 1643 | 679.8 | 0.0564 | 0.107 | 0.001 | 0.0069 | 0.0235 | 1.13 | 0.133 | 0.0927 | 0.642 | 0.012 | 0.0104 | 0.0164 | 0.0625 | 0.133 | 2601/14R2 | 124.9 | 54 | 45.8 | 25.1 | 0 | 0 | 0 | 17.7 | 18.7 | 0 | 0 | 0 | 26.6 | 0 | 0 | 26.3 | 13.2 | 0 | 0 | 0 | 0 | 0 | 15.1 | 0 | 0 | 0 | 0 | 0 | 1592 | 1643 |  |  | 396.3 | 679.8 |  |  | 187 | 198.97
2026-01-14 | 3 | Janvier | 2026-01-15 02:10 | 2026-01-15 03:18 | 60012 | 1 | S235JR | 67.87 | 6 | 61 | 128 | 125.8 | 125.706 | 42.083 | 3508 | 239 | 1070 | 3.35 | 38.209 | 52.375 | 68.25 | 74.67 | 0 | 0 | 13.2 | 16.7188 | 10 | 12.7813 | 15.233 | 19.0622 | 3.65 | 3.719 | 1800 | 618 | 2400 | 180 | 153 | 938 | 0 | 0 | 0 | 400 | 383 | 1658 | 975.3 | 0.0602 | 0.0687 | 0.001 | 0.0054 | 0.029 | 0.631 | 0.124 | 0.0837 | 0.621 | 0.0113 | 0.0086 | 0.0157 | 0.0724 | 0.127 | 2601/14R2 | 131 | 54.7 | 42 | 34.3 | 0 | 0 | 0 | 18.1 | 19.7 | 0 | 0 | 0 | 29.2 | 0 | 0 | 27.5 | 13.4 | 0 | 0 | 0 | 0 | 0 | 15.6 | 7.5 | 0 | 0 | 0 | 0 | 1625 | 1668 | 1663 | 1658 | 0 | 1045.4 | 1140.2 | 975.3 | 65535 | 217 | 226.09 | 217.34
2026-01-14 | 3 | Janvier | 2026-01-15 01:12 | 2026-01-15 02:10 | 60011 | 1 | S235JR | 57.82 | 7 | 60 | 128 | 123.5 | 104.343 | 41.25 | 3594 | 235 | 1362 | 3.717 | 34.439 | 54.469 | 71.79 | 79.23 | 0 | 0 | 11.617 | 15.8125 | 10.067 | 13.25 | 14.566 | 19.3122 | 5 | 6.06275 | 1800 | 619 | 2400 | 180 | 154 | 939 | 0 | 0 | 0 | 300 | 350 | 1636 | 770 | 0.0739 | 0.0972 | 0.001 | 0.0071 | 0.0266 | 0.663 | 0.156 | 0.0784 | 0.64 | 0.0082 | 0.0107 | 0.0209 | 0.0437 | 0.157 | 2601/14R2 | 133.5 | 53.7 | 44.6 | 35.2 | 0 | 0 | 0 | 20.1 | 20.3 | 0 | 0 | 0 | 28.3 | 0 | 0 | 28.4 | 14.1 | 0 | 0 | 0 | 0 | 0 | 15.5 | 0 | 0 | 0 | 0 | 0 | 1591 | 1613 | 1636 |  | 405.8 | 548.8 | 770 |  | 189.28 | 199.53 | 211.92
2026-01-14 | 3 | Janvier | 2026-01-15 00:03 | 2026-01-15 01:12 | 60010 | 1 | S235JR | 69.4 | 4 | 61 | 127 | 124.8 | 125.171 | 42.633 | 3631 | 229 | 1195 | 3.933 | 32.288 | 54.883 | 71.6 | 77.24 | 0 | 0 | 12.65 | 16.3125 | 10.467 | 12.90595 | 12.084 | 15.8747 | 7.433 | 9.72681 | 1800 | 619 | 2400 | 181 | 153 | 937 | 0 | 0 | 0 | 500 | 350 | 1632 | 668.9 | 0.0701 | 0.0642 | 0.001 | 0.0063 | 0.0283 | 0.697 | 0.175 | 0.0867 | 0.63 | 0.0131 | 0.0119 | 0.0218 | 0.0849 | 0.17 | 2601/14R2 | 133.9 | 55.9 | 44.7 | 33.3 | 0 | 0 | 0 | 19.2 | 20.3 | 0 | 0 | 0 | 29.7 | 0 | 0 | 28 | 14.2 | 0 | 0 | 0 | 0 | 0 | 15.4 | 7.1 | 0 | 0 | 0 | 0 | 1652 | 1632 | 1627 | 1632 | 192.8 | 579.4 | 463.7 | 668.9 | 101.51 | 193.2 | 179.54 | 203.75
2026-01-14 | 3 | Janvier | 2026-01-14 17:16 | 2026-01-15 00:03 | 60009 | 1 | S235JR | 62.16667 | 5 | 62 | 122 | 118.8 | 125.925 | 45.267 | 4048 | 260 | 1848 | 3.083 | 39.568 | 56.344 | 77.12 | 74.68 | 0 | 0 | 0.133 | 0.094 | 0 | 0 | 0 | 0 | 3.8 | 3.68725 | 1800 | 617 | 2400 | 182 | 153 | 936 | 0 | 0 | 0 | 400 | 410 | 1632 | 1107.3 | 0.0306 | 0.0479 | 0.001 | 0.0091 | 0.0311 | 0.593 | 0.182 | 0.0824 | 0.616 | 0.0092 | 0.0092 | 0.0219 | 0.0744 | 0.179 | 2601/14R2 | 133.2 | 52.2 | 45.4 | 35.6 | 0 | 0 | 0 | 19.1 | 20.9 | 0 | 0 | 0 | 35.9 | 0 | 0 | 27.5 | 14.3 | 0 | 0 | 0 | 0 | 0 | 15.5 | 0 | 0 | 0 | 0 | 0 | 1604 | 1624 | 1614 | 1632 | 268.1 | 1013.3 | 1016.2 | 1107.3 | 151.74 | 238.63 | 244.28 | 240.79
2026-01-14 | 3 | Janvier | 2026-01-14 15:52 | 2026-01-14 17:16 | 60008 | 1 | SAE1006 | 83.73 | 6 | 62 | 129 | 128.7 | 115.339 | 45.067 | 3935 | 235 | 1442 | 4.55 | 28.352 | 56 | 74.67 | 74.56 | 0 | 0 | 0.033 | 0 | 0 | 0 | 0 | 0 | 4.1 | 4.469 | 1800 | 620 | 2400 | 181 | 154 | 0 | 385 | 0 | 0 | 400 | 413 | 1651 | 1092.7 | 0.0596 | 0.0561 | 0.001 | 0.0051 | 0.0322 | 0.478 | 0.157 | 0.0295 | 0.278 | 0.0156 | 0.0088 | 0.0161 | 0.0803 | 0.165 | 2601/14R2 | 133.1 | 53.7 | 45.2 | 34.2 | 0 | 0 | 0 | 18.7 | 20.7 | 0 | 0 | 0 | 30.1 | 0 | 0 | 28.1 | 14.2 | 0 | 0 | 0 | 0 | 0 | 14.2 | 7.1 | 0 | 0 | 0 | 0 | 1583 | 1617 | 1651 |  | 600.1 | 767.8 | 1092.7 |  | 222.41 | 222.04 | 229.49
2026-01-14 | 3 | Janvier | 2026-01-14 14:49 | 2026-01-14 15:52 | 60007 | 1 | SAE1006 | 63.5 | 7 | 62 | 129 | 129.5 | 122.415 | 43.4 | 3830 | 225 | 1458 | 3.85 | 33.506 | 54.094 | 72.48 | 74.78 | 0 | 0 | 0.1 | 0.031 | 0 | 0 | 0 | 0 | 0 | 0 | 1800 | 619 | 2400 | 182 | 152 | 0 | 383 | 0 | 0 | 400 | 405 | 1648 | 1045 | 0.0837 | 0.107 | 0.0013 | 0.0071 | 0.0314 | 0.462 | 0.19 | 0.0375 | 0.299 | 0.0157 | 0.0102 | 0.0195 | 0.0906 | 0.179 | 2601/14R2 | 133.4 | 53 | 43.7 | 36.7 | 0 | 0 | 0 | 18.5 | 20.7 | 0 | 0 | 0 | 31.1 | 0 | 0 | 28.4 | 14.4 | 0 | 0 | 0 | 0 | 0 | 14.1 | 0 | 0 | 0 | 0 | 0 | 1629 | 1634 | 1648 |  | 826 | 893.3 | 1045 |  | 220.89 | 223.93 | 227.84
2026-01-14 | 3 | Janvier | 2026-01-14 13:50 | 2026-01-14 14:49 | 60006 | 1 | SAE1006 | 58.5 | 4 | 64 | 126 | 124.4 | 122.544 | 41.733 | 3639 | 221 | 1110 | 4.333 | 29.077 | 54.117 | 70.48 | 77.8 | 0 | 0 | 0.133 | 0.023 | 0 | 0 | 0 | 0 | 3.667 | 4.43719 | 1800 | 618 | 2400 | 181 | 153 | 0 | 378 | 0 | 0 | 400 | 413 | 1642 | 1084.1 | 0.0491 | 0.057 | 0.001 | 0.0052 | 0.0326 | 0.963 | 0.132 | 0.0356 | 0.287 | 0.0184 | 0.0096 | 0.0157 | 0.0718 | 0.131 | 2601/14R2 | 132.9 | 52.8 | 45.3 | 34.8 | 0 | 0 | 0 | 18.7 | 20.4 | 0 | 0 | 0 | 31.6 | 0 | 0 | 27.9 | 14.3 | 0 | 0 | 0 | 0 | 0 | 13.7 | 6.3 | 0 | 0 | 0 | 0 | 1592 | 1609 | 1642 |  | 705.5 | 761.3 | 1084.1 |  | 229.42 | 225.77 | 233.8
2026-01-14 | 3 | Janvier | 2026-01-14 12:44 | 2026-01-14 13:50 | 60005 | 1 | SAE1006 | 65.87 | 5 | 65 | 126 | 125.1 | 122.544 | 42.717 | 3879 | 228 | 1172 | 4.633 | 27.194 | 54.688 | 72.05 | 76.81 | 0 | 0 | 0.083 | 0.031 | 0 | 0 | 0 | 0 | 5.467 | 5.7502 | 1800 | 619 | 2400 | 181 | 154 | 0 | 380 | 0 | 0 | 400 | 398 | 1625 | 1014.4 | 0.106 | 0.105 | 0.001 | 0.0058 | 0.0243 | 0.518 | 0.131 | 0.0321 | 0.286 | 0.0174 | 0.0094 | 0.0127 | 0.0831 | 0.134 | 2512/14R2 | 132.6 | 54.8 | 43.1 | 34.7 | 0 | 0 | 0 | 18.7 | 20.6 | 0 | 0 | 0 | 29.9 | 0 | 0 | 27.8 | 14.5 | 0 | 0 | 0 | 0 | 0 | 14.4 | 6.7 | 0 | 0 | 0 | 0 | 1592 | 1631 | 1617 | 1625 | 484.7 | 920.6 | 931 | 1014.4 | 201.81 | 227.77 | 236.21 | 238.16
2026-01-14 | 3 | Janvier | 2026-01-14 11:40 | 2026-01-14 12:44 | 60004 | 1 | SAE1006 | 64.28 | 6 | 63 | 125 | 124 | 123.035 | 44.717 | 3930 | 230 | 1046 | 4.1 | 30.488 | 57.094 | 74.1 | 76.61 | 0 | 0 | 0.1 | 0.031 | 0 | 0 | 0 | 0 | 5.75 | 7.15575 | 1800 | 619 | 2400 | 181 | 154 | 0 | 377 | 0 | 0 | 400 | 435 | 1638 | 1177.8 | 0.0522 | 0.0446 | 0.001 | 0.0052 | 0.026 | 0.59 | 0.123 | 0.0243 | 0.256 | 0.0107 | 0.0096 | 0.0231 | 0.0349 | 0.122 | 2512/14R1 | 136.3 | 52.3 | 43.1 | 40.9 | 0 | 0 | 0 | 34.5 | 20.2 | 0 | 0 | 0 | 26 | 0 | 0 | 20.9 | 20.8 | 0 | 0 | 0 | 0 | 0 | 13.9 | 0 | 0 | 0 | 0 | 0 | 1573 | 1611 | 1645 | 1638 | 686.7 | 973.2 | 1271.6 | 1177.8 | 237.77 | 242.73 | 243.89 | 242.07
2026-01-14 | 3 | Janvier | 2026-01-14 10:33 | 2026-01-14 11:40 | 60003 | 1 | SAE1006 | 67.17 | 7 | 60 | 121 | 116 | 122.647 | 43.683 | 4044 | 233 | 987 | 4.15 | 29.157 | 56.719 | 73.84 | 77.91 | 0 | 0 | 0.117 | 0.062 | 0 | 0 | 0 | 0 | 6.783 | 7.62475 | 1800 | 618 | 2400 | 181 | 153 | 0 | 378 | 0 | 0 | 400 | 413 | 1635 | 1061.4 | 0.0734 | 0.0588 | 0.001 | 0.0056 | 0.0302 | 0.446 | 0.141 | 0.0283 | 0.275 | 0.0198 | 0.0098 | 0.0135 | 0.0702 | 0.141 | 2512/14R1 | 136.8 | 53.7 | 43.2 | 39.9 | 0 | 0 | 0 | 35.1 | 20.6 | 0 | 0 | 0 | 24.1 | 0 | 0 | 20.9 | 21.9 | 0 | 0 | 0 | 0 | 0 | 14.2 | 0 | 0 | 0 | 0 | 0 | 1571 | 1598 | 1629 | 1635 | 518 | 806.8 | 930.1 | 1061.4 | 218.12 | 236.02 | 229.61 | 236.05
2026-01-14 | 3 | Janvier | 2026-01-14 09:13 | 2026-01-14 10:33 | 60002 | 1 | SAE1006 | 79.92 | 4 | 65 | 118 | 118 | 97.797 | 44.683 | 3832 | 209 | 1236 | 4.683 | 25.196 | 53.852 | 71.26 | 72.31 | 0 | 0 | 0.067 | 0.039 | 0 | 0 | 0 | 0 | 4.717 | 5.53156 | 1800 | 616 | 2400 | 180 | 153 | 0 | 377 | 0 | 0 | 400 | 395 | 1642 | 1050.1 | 0.065 | 0.0746 | 0.001 | 0.0045 | 0.0246 | 0.457 | 0.126 | 0.0299 | 0.242 | 0.0066 | 0.0074 | 0.023 | 0.0284 | 0.127 | 2512/14R1 | 136.6 | 53.1 | 46 | 37.5 | 0 | 0 | 0 | 34.3 | 20.1 | 0 | 0 | 0 | 26.2 | 0 | 0 | 20.9 | 21 | 0 | 0 | 0 | 0 | 0 | 14.1 | 0 | 0 | 0 | 0 | 0 | 1589 | 1595 | 1608 | 1642 | 571.8 | 707.8 | 783.8 | 1050.1 | 215.59 | 228.02 | 228.45 | 231.46
2026-01-14 | 3 | Janvier | 2025-12-23 15:40 | 2026-01-14 09:13 | 60001 | 2 | SAE1006 | 123.2667 | 5 | 64 | 115 | 113.7 | 122.219 | 61.983 | 2802 | 134 | 1484 | 4.817 | 23.875 | 73.273 | 88.31 | 70.93 | 0 | 0 | 16.717 | 20.15625 | 14.1 | 17.9062 | 15.15 | 18.9687 | 14.2 | 16.11714 | 0 | 1209 | 2400 | 380 | 960 | 2052 | 1794 | 1222 | 0 | 400 | 2201 | 1663 | 1141.8 | [7 empty] | 0.0267 | 0.23 | 0.0131 | 0.0066 | 0.0275 | 0.0522 | 0.117 | 2512/17R1 | 137.3 | 52.3 | 45.7 | 39.3 | 0 | 0 | 0 | 34.5 | 20.4 | 0 | 0 | 0 | 26.6 | 0 | 0 | 20.9 | 20.7 | 0 | 0 | 0 | 0 | 0 | 14.2 | 0 | 0 | 0 | 0 | 0 | 1602 | 1560 | 1619 | 1663 | 264 | 649.3 | 829.9 | 1141.8 | 151.7 | 240.73 | 226.67 | 226.2