## Sheet1
[20 empty] | Energie Electrique | [12 empty] | Additifs | [10 empty] | Echantillons |  | Analyses (Last EAF) | [6 empty] | Analyses (First LF) | [6 empty] | Recette PAF | [28 empty] | Températures |  |  |  | PPM O2 |  |  |  | FEM
Date | Sem. | Mois | Heure Début | Heure Fin | N° Coulée | N° Trait. | Grade | Tap to Tap | N° Poche | Poids Tare | Poids Tappé | Poids Acier CCM | Poids Brames | Power On | Oxy. | GPL | C Injecté | Temps Vidange | Débit EBT | Energie Elec. | Energie Eq. | Puissance Active | Préparation Durée | Préparation Eng. Elec. | Panier1 Durée | Panier1 Eng. Elec. | Panier2 Durée | Panier2 Eng. Elec. | Panier3 Durée | Panier3 Eng. Elec. | Refinning Durée | Refining Eng. Elec. | CaO | CaO Tapp. | MgO | MgO Tapp. | AL Ca | FeMn Hc | FeMn LC | FeSi | SiMn | C Chargé | Al MHS | °C Temp. (Final) | PPM O2 (Final) | C (EAF) | Mn (EAF) | Si (EAF) | P (EAF) | S (EAF) | Al (EAF) | Cu (EAF) | C (LF) | Mn (LF) | Si (LF) | P (LF) | S (LF) | Al (LF) | Cu (LF) | N° Recette | Total Ferrailles | Poids Panier 1 | Poids Panier 2 | Poids Panier 3 | BS2 BS2 | HBI HBI | HBI HBI CF | Imp. Auto | Imp. Bonus | Imp. Broyée | Imp. Mixte (HMS 1/2) | Imp. Neuve | MS MS | MS MS Broyée | Nat. Neuve | Nat. Bonus | Nat. Broyée | Nat. Mixte | Nat. Rails | Nat. Roue de train | Nat. Massive | Plaques Scories | Pig Iron | Scorie Blanche | Tundish | Cylindres STM Oxy. | Cylindre LAF Oxy. | Rails Train | Tempér. (1) | Tempér. (2) | Tempér. (3) | Tempér. (4) | PPMO2 (1) | PPMO2 (2) | PPMO2 (3) | PPMO2 (4) | FEM (1) | FEM (2) | FEM (3) | FEM (4)
2026-02-19 | 8 | Février | 2026-02-19 12:43 | 2026-02-19 14:05 | 60463 | 1 | S235JR | 81.97 | 6 | 64 | 126 |  |  | 44.783 | 3662 | 235 | 3105 | 4.1 | 30.732 | 57.5 | 82.19 | 77.04 | 22.084 | 28.5313 | 22.7 | 28.9062 | 0 | 0 | 0 | 0 | 0 | 0 | 2000 | 608 | 2400 | 184 | 155 | 937 | 0 | 0 | 0 | 0 | 275 | 1626 | 733.4 | 0.0567 | 0.0718 | 0.001 | 0.004 | 0.0173 | 0.466 | 0.036 | 0.0901 | 0.579 | 0.0134 | 0.0066 | 0.0129 | 0.0836 | 0.0438 | [29 empty] | 1584 | 1595 | 1608 | 1626 | 555.7 | 727.5 | 666.5 | 733.4 | 216.21 | 230.04 | 216.53 | 213.78
2026-02-19 | 8 | Février | 2026-02-19 11:44 | 2026-02-19 12:43 | 60462 | 1 | S235JR | 58.75 | 4 | 61 | 126 |  |  | 41.467 | 3485 | 221 | 1754 | 2.983 | 42.235 | 52.188 | 70.74 | 75.51 | 0 | 0 | 11.15 | 14.8125 | 10 | 13.1874 | 15.2 | 19.2502 | 5.117 | 4.8435 | 2000 | 607 | 2400 | 184 | 155 | 939 | 0 | 0 | 0 | 0 | 283 | 1652 | 664.9 | 0.0773 | 0.0834 | 0.0024 | 0.0078 | 0.0331 | 0.374 | 0.172 | 0.0973 | 0.653 | 0.011 | 0.0128 | 0.0234 | 0.0836 | 0.161 | [29 empty] | 1602 | 1617 | 1655 | 1652 | 261.1 | 378.9 | 566.1 | 664.9 | 150.88 | 170.12 | 179.01 | 192.45
2026-02-19 | 8 | Février | 2026-02-19 10:44 | 2026-02-19 11:44 | 60461 | 1 | S235JR | 59.73 | 7 | 61 | 126 | 126.8 | 56.976 | 40.717 | 3404 | 217 | 1578 | 2.633 | 47.848 | 51.594 | 69.16 | 76.03 | 0 | 0 | 11.35 | 15.2813 | 9.65 | 12.3438 | 15.4 | 19.3745 | 4.317 | 4.53175 | 2000 | 608 | 2400 | 184 | 155 | 944 | 0 | 0 | 0 | 0 | 290 | 1643 | 698.9 | 0.133 | 0.12 | 0.008 | 0.015 | 0.0333 | 0.483 | 0.134 | 0.134 | 0.696 | 0.0234 | 0.0161 | 0.0117 | 0.0792 | 0.137 | [29 empty] | 1584 | 1627 | 1643 |  | 279.6 | 545 | 698.9 |  | 165.69 | 191.41 | 201
2026-02-19 | 8 | Février | 2026-02-19 09:46 | 2026-02-19 10:44 | 60460 | 1 | S235JR | 57.68 | 3 | 59 | 126 | 127.1 | 133.048 | 41.817 | 3505 | 218 | 1852 | 3.133 | 40.213 | 52.156 | 71.16 | 74.84 | 0 | 0 | 11.667 | 15.2813 | 10.217 | 13.3436 | 14.583 | 18.0627 | 5.35 | 5.31225 | 2000 | 607 | 2400 | 185 | 154 | 935 | 0 | 0 | 0 | 0 | 283 | 1667 | 680.6 | 0.0846 | 0.0962 | 0.0019 | 0.0099 | 0.0297 | 0.679 | 0.127 | 0.101 | 0.671 | 0.0195 | 0.0155 | 0.0171 | 0.0764 | 0.123 | [29 empty] | 1598 | 1606 | 1631 | 1667 | 320.9 | 363.4 | 550 | 680.6 | 168.22 | 173.02 | 189.91 | 186.03
2026-02-19 | 8 | Février | 2026-02-19 08:35 | 2026-02-19 09:46 | 60459 | 1 | S235JR | 71.68 | 6 | 64 | 126 | 126 | 114.229 | 41.083 | 3469 | 218 | 1991 | 2.967 | 42.472 | 53.719 | 73.18 | 78.45 | 0 | 0 | 11.65 | 15.5625 | 9.85 | 13.2187 | 7.583 | 9.9062 | 12 | 14.93755 | 2000 | 607 | 2400 | 184 | 154 | 939 | 0 | 0 | 0 | 0 | 353 | 1645 | 876.2 | 0.0743 | 0.0599 | 0.0021 | 0.0072 | 0.0231 | 0.509 | 0.103 | 0.101 | 0.64 | 0.0198 | 0.0129 | 0.0139 | 0.0499 | 0.106 | [29 empty] | 1601 | 1607 | 1646 | 1645 | 260.9 | 557.6 | 924.5 | 876.2 | 151.37 | 203.96 | 219.93 | 216.53
2026-02-19 | 8 | Février | 2026-02-19 07:35 | 2026-02-19 08:35 | 60458 | 1 | S235JR | 59.85 | 4 | 60 | 127 | 124.8 | 114.163 | 42.4 | 3556 | 226 | 1823 | 2.783 | 45.629 | 55.188 | 74.25 | 78.1 | 11.333 | 14.625 | 10.083 | 13.5469 | 20.983 | 26.9375 | 0 | 0 | 0 | 0 | 2000 | 606 | 2400 | 184 | 155 | 939 | 0 | 0 | 0 | 0 | 338 | 1634 | 822.3 | 0.0587 | 0.0722 | 0.001 | 0.0073 | 0.0232 | 0.405 | 0.111 | 0.107 | 0.654 | 0.0134 | 0.0105 | 0.0181 | 0.0695 | 0.113 | 2602/10R4 | 52.5 | 52.5 | 0 | 0 | 0 | 0 | 0 | 8.6 | 15.3 | 0 | 0 | 0 | 4.7 | 0 | 0 | 6.1 | 5.4 | 0 | 0 | 0 | 0 | 0 | 5.2 | 7.2 | 0 | 0 | 0 | 0 | 1587 | 1585 | 1634 |  | 576.9 | 517.4 | 822.3 |  | 217.33 | 210.42 | 217.84
2026-02-19 | 8 | Février | 2026-02-19 06:24 | 2026-02-19 07:35 | 60457 | 1 | S235JR | 70.47 | 7 | 62 | 127 | 126.5 | 133.806 | 40.3 | 3373 | 217 | 1636 | 3.05 | 41.639 | 52.344 | 70.05 | 77.93 | 0 | 0 | 11.467 | 15.0938 | 10.017 | 13 | 14.867 | 19.1562 | 3.95 | 4.96875 | 2000 | 607 | 2400 | 185 | 155 | 938 | 0 | 0 | 0 | 0 | 298 | 1625 | 721.6 | 0.0959 | 0.0827 | 0.0046 | 0.0105 | 0.0299 | 0.585 | 0.129 | 0.0933 | 0.614 | 0.0116 | 0.0123 | 0.0244 | 0.0626 | 0.128 | 2602/10R4 | 132.4 | 52.9 | 47.3 | 32.2 | 0 | 0 | 0 | 24.9 | 27.5 | 0 | 0 | 9.1 | 24.8 | 0 | 0 | 15.7 | 12.5 | 0 | 0 | 0 | 0 | 0 | 12.8 | 0 | 0 | 0 | 0 | 0 | 1577 | 1614 | 1625 |  | 365 | 493.4 | 721.6 |  | 189.1 | 191.16 | 213.13
2026-02-19 | 8 | Février | 2026-02-19 05:15 | 2026-02-19 06:24 | 60456 | 1 | S235JR | 69.5 | 3 | 61 | 125 | 125.3 | 114.917 | 41.75 | 3450 | 224 | 1596 | 3.833 | 32.609 | 54.016 | 71.82 | 77.63 | 0 | 0 | 11.45 | 14.78123 | 9.9 | 13.2188 | 14.9 | 19.0784 | 5.5 | 6.79663 | 2000 | 606 | 2400 | 184 | 156 | 933 | 0 | 0 | 0 | 0 | 345 | 1638 | 865.3 | 0.0759 | 0.0632 | 0.001 | 0.0081 | 0.0292 | 0.944 | 0.124 | 0.0828 | 0.616 | 0.0128 | 0.0091 | 0.0205 | 0.0577 | 0.123 | 2602/10R4 | 133.9 | 52.5 | 48.2 | 33.2 | 0 | 0 | 0 | 19.8 | 27.7 | 0 | 0 | 12.8 | 22 | 0 | 0 | 16.2 | 14.3 | 0 | 0 | 0 | 0 | 0 | 13.9 | 7.2 | 0 | 0 | 0 | 0 | 1578 | 1651 | 1638 |  | 444.9 | 898.7 | 865.3 |  | 203.12 | 215.13 | 219.41
2026-02-18 | 8 | Février | 2026-02-19 04:15 | 2026-02-19 05:15 | 60455 | 1 | S235JR | 59.78 | 6 | 64 | 128 | 129.5 | 106.25 | 41.967 | 3707 | 224 | 1682 | 4.067 | 31.475 | 53.188 | 72.12 | 76.04 | 0 | 0 | 11.133 | 14.3906 | 9.983 | 13.1093 | 15.1 | 19.156 | 5.75 | 6.4065 | 2000 | 607 | 2400 | 185 | 155 | 937 | 0 | 0 | 0 | 0 | 320 | 1649 | 838.1 | 0.063 | 0.084 | 0.001 | 0.0077 | 0.0268 | 1.01 | 0.126 | 0.0945 | 0.593 | 0.0203 | 0.0117 | 0.0189 | 0.0727 | 0.129 | 2602/10R4 | 85.5 | 0 | 49.6 | 35.9 | 0 | 0 | 0 | 14.4 | 16.5 | 0 | 0 | 9.5 | 11.8 | 0 | 0 | 10 | 8.2 | 0 | 0 | 0 | 0 | 0 | 9.5 | 0 | 0 | 0 | 0 | 0 | 1619 | 1649 |  |  | 605.4 | 838.1 |  |  | 203.48 | 211.09
2026-02-18 | 8 | Février | 2026-02-19 03:12 | 2026-02-19 04:15 | 60454 | 1 | S235JR | 62.83 | 4 | 61 | 125 | 124.6 | 125.968 | 42.583 | 3619 | 226 | 1775 | 4.3 | 29.07 | 54.594 | 73.65 | 76.92 | 0 | 0 | 11.683 | 15.0938 | 9.917 | 12.9062 | 15.05 | 19.25 | 5.933 | 7.21875 | 2000 | 608 | 2400 | 184 | 154 | 935 | 0 | 0 | 0 | 0 | 330 | 1678 | 820.1 | 0.125 | 0.0881 | 0.0051 | 0.0107 | 0.0371 | 0.574 | 0.142 | 0.0968 | 0.652 | 0.0143 | 0.0136 | 0.0245 | 0.0681 | 0.14 | 2602/10R4 | 134.2 | 51.8 | 44.8 | 37.6 | 0 | 0 | 0 | 20.1 | 27.6 | 0 | 0 | 13.7 | 19.1 | 0 | 0 | 17.1 | 13.3 | 0 | 0 | 0 | 0 | 0 | 16 | 7.3 | 0 | 0 | 0 | 0 | 1587 | 1634 | 1678 |  | 344.8 | 509.1 | 820.1 |  | 179.48 | 182.61 | 193.75
2026-02-18 | 8 | Février | 2026-02-19 02:08 | 2026-02-19 03:12 | 60453 | 1 | S235JR | 64.78 | 7 | 62 | 126 | 126.7 | 126.287 | 41.5 | 3464 | 218 | 1170 | 4.467 | 28.209 | 52.875 | 68.95 | 76.45 | 0 | 0 | 11.233 | 14.32813 | 9.683 | 12.6562 | 15.2 | 19.1252 | 5.383 | 6.656 | 2000 | 607 | 2400 | 184 | 154 | 942 | 0 | 0 | 0 | 0 | 320 | 1637 | 860.9 | 0.0671 | 0.064 | 0.001 | 0.0066 | 0.0248 | 0.637 | 0.124 | 0.0929 | 0.636 | 0.0097 | 0.0129 | 0.0242 | 0.0347 | 0.122 | 2602/10R4 | 132.2 | 51.8 | 45 | 35.4 | 0 | 0 | 0 | 20.2 | 27.7 | 0 | 0 | 13.9 | 21.7 | 0 | 0 | 16.8 | 13.6 | 0 | 0 | 0 | 0 | 0 | 11.6 | 0 | 0 | 0 | 0 | 0 | 1602 | 1614 | 1637 |  | 504.7 | 712.5 | 860.9 |  | 199.35 | 218.18 | 219.58
2026-02-18 | 8 | Février | 2026-02-19 00:46 | 2026-02-19 02:08 | 60452 | 1 | S235JR | 81.65 | 3 | 60 | 126 | 127.9 | 126.312 | 42.9 | 3601 | 216 | 1843 | 5.333 | 23.625 | 55.375 | 74.62 | 77.45 | 0 | 0 | 11.733 | 14.8125 | 9.383 | 12.4999 | 14.783 | 19.0315 | 7 | 8.906 | 2000 | 607 | 2400 | 186 | 154 | 945 | 0 | 0 | 0 | 0 | 330 | 1662 | 808.3 | 0.0984 | 0.109 | 0.0034 | 0.013 | 0.0442 | 0.825 | 0.153 | 0.096 | 0.572 | 0.0116 | 0.0144 | 0.0289 | 0.0425 | 0.148 | 2602/10R4 | 134 | 55.1 | 43.6 | 35.3 | 0 | 0 | 0 | 20.4 | 27.3 | 0 | 0 | 14.1 | 22.1 | 0 | 0 | 16.2 | 13.6 | 0 | 0 | 0 | 0 | 0 | 13.1 | 7.2 | 0 | 0 | 0 | 0 | 1584 | 1617 | 1659 | 1662 | 395.3 | 630.6 | 970.8 | 808.3 | 191.16 | 207.57 | 216.45 | 201.37
2026-02-18 | 8 | Février | 2026-02-18 23:44 | 2026-02-19 00:46 | 60451 | 1 | S235JR | 62.2 | 6 | 63 | 122 | 123.5 | 126.181 | 45.4 | 3979 | 210 | 2303 | 2.717 | 44.908 | 58.156 | 80.4 | 76.86 | 0 | 0 | 10.817 | 14.9219 | 9.9 | 13.1874 | 14.783 | 19.3745 | 9.9 | 10.563 | 2000 | 606 | 2400 | 183 | 155 | 938 | 0 | 0 | 0 | 0 | 315 | 1650 | 710.4 | 0.11 | 0.0976 | 0.0033 | 0.0106 | 0.0387 | 0.613 | 0.147 | 0.0803 | 0.607 | 0.0099 | 0.0128 | 0.0292 | 0.0549 | 0.136 | 2602/10R4 | 134.2 | 53 | 47.1 | 34.1 | 0 | 0 | 0 | 20.1 | 27.3 | 0 | 0 | 14.3 | 23 | 0 | 0 | 16.1 | 13.2 | 0 | 0 | 0 | 0 | 0 | 14 | 0 | 0 | 0 | 0 | 0 | 1571 | 1629 | 1629 | 1650 | 220.8 | 356.4 | 399.7 | 710.4 | 155.37 | 159.11 | 167.54 | 198.4
2026-02-18 | 8 | Février | 2026-02-18 22:45 | 2026-02-18 23:44 | 60450 | 1 | S235JR | 58.98 | 4 | 60 | 127 | 126.3 | 125.953 | 41.733 | 3229 | 193 | 2203 | 2.45 | 51.837 | 55.688 | 75.2 | 80.06 | 0 | 0 | 11.25 | 15.0313 | 10.4 | 13.75 | 14.45 | 19.3599 | 5.633 | 7.4995 | 2000 | 605 | 2400 | 185 | 154 | 939 | 0 | 0 | 0 | 0 | 330 | 1636 | 844.7 | 0.0649 | 0.0396 | 0.001 | 0.0037 | 0.0254 | 0.628 | 0.119 | 0.125 | 0.601 | 0.0103 | 0.0079 | 0.0257 | 0.106 | 0.122 | 2602/10R4 | 134.3 | 54.4 | 48.2 | 31.7 | 0 | 0 | 0 | 20.9 | 27.4 | 0 | 0 | 12.9 | 28.8 | 0 | 0 | 16.7 | 13.7 | 0 | 0 | 0 | 0 | 0 | 13.9 | 0 | 0 | 0 | 0 | 0 | 1599 | 1617 | 1636 |  | 729.7 | 767.8 | 844.7 |  | 228.09 | 222.04 | 218.73
2026-02-18 | 8 | Février | 2026-02-18 15:22 | 2026-02-18 22:45 | 60449 | 1 | S235JR | 139.9833 | 7 | 62 | 122 | 120.5 | 105.326 | 30.95 | 2759 | 124 | 2606 | 2.367 | 51.549 | 29.156 | 48.64 | 56.52 | 10.133 | 8.562 | 0.25 | 0.157 | 0 | 0 | 14.7 | 14.719 | 5.867 | 5.71825 | 2000 | 607 | 4400 | 0 | 154 | 937 | 0 | 0 | 0 | 0 | 420 | 1650 | 1267.8 | 0.029 | 0.0369 | 0.001 | 0.0056 | 0.0206 | 0.359 | 0.0366 | 0.0641 | 0.603 | 0.0154 | 0.0063 | 0.0152 | 0.152 | 0.0393 | 2602/10R7 | 40.6 | 40.6 | 0 | 0 | 0 | 13.2 | 0 | 14.1 | 0 | 0 | 0 | 0 | 0 | 0 | 0 | 0 | 0 | 0 | 0 | 0 | 0 | 0 | 13.3 | 0 | 0 | 0 | 0 | 0 | 1602 | 1656 | 1655 | 1650 | 260.7 | 1173.8 | 1269.1 | 1267.8 | 150.77 | 232.03 | 238.31 | 240.95
2026-02-18 | 8 | Février | 2026-02-18 14:05 | 2026-02-18 15:22 | 60448 | 1 | DD14A | 76.97 | 7 | 61 | 126 | 126.5 | 109.413 | 43.333 | 3751 | 245 | 2600 | 2.517 | 50.066 | 54.375 | 77.29 | 75.29 | 0 | 0 | 11.467 | 15.1563 | 10.5 | 13.9688 | 15.65 | 19.25025 | 5.717 | 5.906 | 2400 | 607 | 2400 | 184 | 0 | 0 | 0 | 0 | 0 | 0 | 480 | 1634 | 1313.4 | 0.0393 | 0.0351 | 0.001 | 0.0055 | 0.017 | 0.267 | 0.0204 | 0.0274 | 0.0296 | 0.0127 | 0.0097 | 0.0178 | 0.0584 | 0.0232 | 2602/10R7 | 125 | 51.6 | 47.6 | 25.8 | 0 | 24.7 | 0 | 75.3 | 0 | 0 | 0 | 0 | 0 | 0 | 0 | 0 | 0 | 0 | 0 | 0 | 0 | 0 | 25 | 0 | 0 | 0 | 0 | 0 | 1605 | 1589 | 1643 | 1634 | 1048.3 | 983.4 | 1394.1 | 1313.4 | 251.46 | 255.48 | 251.74 | 252.25
2026-02-18 | 8 | Février | 2026-02-18 13:04 | 2026-02-18 14:05 | 60447 | 1 | DD14A | 61.02 | 3 | 60 | 126 | 122 | 122.14 | 44.233 | 3943 | 251 | 2375 | 3.8 | 33.158 | 56.156 | 78.75 | 76.17 | 12.033 | 16.0625 | 9.683 | 12.9687 | 22.516 | 27.0625 | 0 | 0 | 0 | 0 | 2400 | 608 | 2400 | 184 | 0 | 0 | 0 | 0 | 0 | 0 | 488 | 1648 | 1397.8 | 0.0376 | 0.0357 | 0.001 | 0.0068 | 0.0195 | 0.476 | 0.0185 | 0.0295 | 0.0358 | 0.0133 | 0.0106 | 0.0158 | 0.0461 | 0.0217 | 2602/10R7 | 126.3 | 54.1 | 45.7 | 26.5 | 0 | 24.4 | 0 | 76.5 | 0 | 0 | 0 | 0 | 0 | 0 | 0 | 0 | 0 | 0 | 0 | 0 | 0 | 0 | 25.4 | 0 | 0 | 0 | 0 | 0 | 1585 | 1617 | 1635 | 1648 | 851.3 | 1098.3 | 1252.8 | 1397.8 | 247.04 | 248.36 | 248.24 | 249.21
2026-02-18 | 8 | Février | 2026-02-18 12:04 | 2026-02-18 13:04 | 60446 | 1 | DD14A | 59.62 | 4 | 60 | 125 | 124.9 | 122.533 | 43.65 | 3940 | 245 | 2573 | 3.867 | 32.328 | 54.375 | 77.75 | 74.74 | 0 | 0 | 11.4 | 15.3438 | 9.983 | 13.3281 | 15.317 | 19.094 | 6.95 | 6.531 | 2400 | 608 | 2400 | 184 | 0 | 0 | 0 | 0 | 0 | 0 | 488 | 1640 | 1333.1 | 0.0476 | 0.0432 | 0.001 | 0.0067 | 0.0179 | 0.373 | 0.0245 | 0.0147 | 0.0341 | 0.0133 | 0.0088 | 0.0143 | 0.103 | 0.0275 | 2602/10R7 | 119.8 | 52.3 | 47 | 20.5 | 0 | 24.4 | 0 | 70.9 | 0 | 0 | 0 | 0 | 0 | 0 | 0 | 0 | 0 | 0 | 0 | 0 | 0 | 0 | 24.5 | 0 | 0 | 0 | 0 | 0 | 1596 | 1610 | 1625 | 1640 | 813.9 | 1003.3 | 1180.6 | 1333.1 | 237.75 | 245.52 | 249.31 | 250.08
2026-02-18 | 8 | Février | 2026-02-18 10:47 | 2026-02-18 12:04 | 60445 | 1 | DD13B | 77.7 | 6 | 63 | 126 |  |  | 44.583 | 3637 | 234 | 2580 | 3.967 | 31.765 | 56.406 | 78.86 | 75.91 | 0 | 0 | 11.95 | 15.2188 | 10.433 | 13.4374 | 14.934 | 19.062 | 7.266 | 8.5942 | 2000 | 608 | 2400 | 184 | 156 | 0 | 131 | 0 | 0 | 0 | 435 | 1626 | 1148.2 | 0.0359 | 0.0582 | 0.0016 | 0.0054 | 0.0156 | 0.507 | 0.0385 | 0.0255 | 0.131 | 0.0073 | 0.0069 | 0.0203 | 0.0375 | 0.0468 | 2412/13R1 | 140.6 | 52.4 | 47.3 | 40.9 | 0 | 0 | 0 | 140.6 | 0 | 0 | 0 | 0 | 0 | 0 | 0 | 0 | 0 | 0 | 0 | 0 | 0 | 0 | 0 | 0 | 0 | 0 | 0 | 0 | 1596 | 1636 | 1638 | 1626 | 813.9 | 1214.9 | 1114.4 | 1148.2 | 237.75 | 245.43 | 238 | 246.72
2026-02-18 | 8 | Février | 2026-02-18 09:50 | 2026-02-18 10:47 | 60444 | 1 | S235JR | 56.75 | 7 | 63 | 128 | 128.9 | 110.505 | 41.933 | 3525 | 224 | 1776 | 2.95 | 43.39 | 53.484 | 72.25 | 76.53 | 0 | 0 | 11.65 | 15.2656 | 10.967 | 14.3438 | 15.2 | 19.0155 | 4.117 | 4.78138 | 2000 | 608 | 2400 | 184 | 155 | 936 | 0 | 0 | 0 | 0 | 289 | 1655 | 667.7 | 0.12 | 0.105 | 0.0074 | 0.01 | 0.0324 | 1.01 | 0.141 | 0.104 | 0.631 | 0.0121 | 0.0126 | 0.0266 | 0.0496 | 0.14 | 2602/10R4 | 133.6 | 54.5 | 49.1 | 30 | 0 | 0 | 0 | 20.7 | 27.7 | 0 | 0 | 11.9 | 24.4 | 0 | 0 | 15.6 | 12.8 | 0 | 0 | 0 | 0 | 0 | 13.2 | 7.3 | 0 | 0 | 0 | 0 | 1577 | 1600 | 1655 |  | 200.1 | 323.3 | 667.7 |  | 144.88 | 167.68 | 191.13
2026-02-18 | 8 | Février | 2026-02-18 08:51 | 2026-02-18 09:50 | 60443 | 1 | S235JR | 58.52 | 3 | 60 | 126 | 127.1 | 125.62 | 42.767 | 3629 | 222 | 2068 | 2.683 | 46.957 | 54.75 | 75.02 | 76.81 | 10.667 | 13.6563 | 10.133 | 13.3437 | 21.967 | 27.6562 | 0 | 0 | 0 | 0 | 2000 | 607 | 2400 | 183 | 156 | 939 | 0 | 0 | 0 | 0 | 268 | 1654 | 618.1 | 0.0778 | 0.09 | 0.0057 | 0.0106 | 0.0349 | 0.733 | 0.134 | 0.0875 | 0.631 | 0.015 | 0.0143 | 0.0272 | 0.0584 | 0.137 | 2602/10R4 | 132.8 | 50.9 | 46.4 | 35.5 | 0 | 0 | 0 | 20.4 | 27.1 | 0 | 0 | 13.1 | 22.6 | 0 | 0 | 16.1 | 13 | 0 | 0 | 0 | 0 | 0 | 13.3 | 7.2 | 0 | 0 | 0 | 0 | 1598 | 1599 | 1621 | 1654 | 437 | 324.3 | 474.7 | 618.1 | 190.93 | 168.45 | 184.52 | 186.01
2026-02-18 | 8 | Février | 2026-02-18 07:48 | 2026-02-18 08:51 | 60442 | 1 | S235JR | 63.85 | 4 | 61 | 128 | 128.9 | 125.507 | 40.7 | 3347 | 216 | 1777 | 2.783 | 45.988 | 52.938 | 71.15 | 78.04 | 10.8 | 14.3125 | 10.35 | 13.4687 | 19.55 | 25.0625 | 0 | 0 | 0 | 0 | 2000 | 607 | 2400 | 183 | 156 | 943 | 0 | 0 | 0 | 0 | 275 | 1639 | 646.1 | 0.123 | 0.086 | 0.0087 | 0.0088 | 0.0289 | 0.647 | 0.137 | 0.149 | 0.62 | 0.0203 | 0.0126 | 0.0241 | 0.0945 | 0.137 | 2602/10R4 | 133.7 | 51.6 | 47.2 | 34.9 | 0 | 0 | 0 | 20.9 | 27.9 | 0 | 0 | 12.9 | 24 | 0 | 0 | 16.2 | 13.1 | 0 | 0 | 0 | 0 | 0 | 13.1 | 5.6 | 0 | 0 | 0 | 0 | 1583 | 1615 | 1627 | 1639 | 404.7 | 619 | 613.6 | 646.1 | 193.43 | 207.29 | 200.13 | 197.4
2026-02-18 | 8 | Février | 2026-02-18 06:51 | 2026-02-18 07:48 | 60441 | 1 | S235JR | 56.35 | 6 | 63 | 128 | 128.5 | 125.766 | 40.483 | 3318 | 214 | 1664 | 2.85 | 44.912 | 52.594 | 70.24 | 77.95 | 10.733 | 14.2813 | 10.383 | 13.4062 | 19.367 | 24.8125 | 0 | 0 | 0 | 0 | 2000 | 607 | 2400 | 183 | 155 | 939 | 0 | 0 | 0 | 0 | 290 | 1653 | 195.3 | 0.0823 | 0.0888 | 0.0025 | 0.0075 | 0.0267 | 0.582 | 0.127 | 0.107 | 0.594 | 0.0194 | 0.0149 | 0.0197 | 0.0697 | 0.127 | 2602/10R4 | 133.2 | 51 | 47.6 | 34.6 | 0 | 0 | 0 | 19.8 | 27 | 0 | 0 | 12.9 | 31.5 | 0 | 0 | 15.9 | 13.2 | 0 | 0 | 0 | 0 | 0 | 12.9 | 0 | 0 | 0 | 0 | 0 | 1595 | 1652 | 1603 | 1653 | 473.7 | 193.9 | 265.7 | 195.3 | 198.49 | 101.93 | 151.63 | 101.92
2026-02-18 | 8 | Février | 2026-02-18 05:54 | 2026-02-18 06:51 | 60440 | 1 | S235JR | 57.35 | 7 | 63 | 129 | 129.4 | 104.6 | 42.483 | 3598 | 229 | 1703 | 3.217 | 40.104 | 54.625 | 73.33 | 77.15 | 0 | 0 | 12.133 | 16 | 9.667 | 12.4375 | 15.1 | 19.3127 | 5.583 | 6.781 | 2000 | 607 | 2400 | 184 | 155 | 940 | 0 | 0 | 0 | 0 | 298 | 1648 | 733 | 0.0758 | 0.101 | 0.0026 | 0.0089 | 0.0374 | 0.65 | 0.146 | 0.0862 | 0.596 | 0.0161 | 0.0133 | 0.0212 | 0.051 | 0.139 | 2602/10R4 | 133.4 | 58.1 | 40.7 | 34.6 | 0 | 0 | 0 | 20.5 | 27.6 | 0 | 0 | 12.7 | 21.6 | 0 | 0 | 16.5 | 13.5 | 0 | 0 | 0 | 0 | 0 | 13.1 | 7.9 | 0 | 0 | 0 | 0 | 1603 | 1607 | 1622 | 1648 | 263.5 | 424.2 | 538.6 | 733 | 151.01 | 183.85 | 193.26 | 201.79
2026-02-17 | 8 | Février | 2026-02-18 05:00 | 2026-02-18 05:54 | 60439 | 1 | S235JR | 53.77 | 1 | 59 | 128 | 128.5 | 125.309 | 39.183 | 3217 | 213 | 1538 | 2.883 | 44.393 | 50.5 | 67.32 | 77.33 | 0 | 0 | 11.75 | 15.2188 | 10.017 | 13.0312 | 15.084 | 19.594 | 2.333 | 2.531 | 2000 | 607 | 2400 | 184 | 0 | 934 | 0 | 0 | 0 | 0 | 313 | 1632 | 668.9 | 0.0637 | 0.0843 | 0.0024 | 0.0065 | 0.0259 | 1.16 | 0.132 | 0.0982 | 0.664 | 0.0132 | 0.0105 | 0.0178 | 0.0615 | 0.128 | 2602/10R4 | 125.3 | 53.2 | 47.1 | 25 | 0 | 0 | 0 | 18.2 | 27.4 | 0 | 0 | 12.5 | 24.1 | 0 | 0 | 15.8 | 12 | 0 | 0 | 0 | 0 | 0 | 9.2 | 6.1 | 0 | 0 | 0 | 0 | 1602 | 1613 | 1627 | 1632 | 261.1 | 464.6 | 552.5 | 668.9 | 150.88 | 187.28 | 192.42 | 203.75
2026-02-17 | 8 | Février | 2026-02-18 03:52 | 2026-02-18 05:00 | 60438 | 1 | S235JR | 68.07 | 4 | 61 | 128 | 128.6 | 125.836 | 43.467 | 3673 | 229 | 1673 | 3.033 | 42.198 | 54.156 | 72.97 | 74.76 | 0 | 0 | 14.133 | 16.92187 | 9.25 | 12 | 14.9 | 19.0937 | 5.184 | 5.99995 | 2000 | 607 | 2400 | 183 | 156 | 940 | 0 | 0 | 0 | 0 | 313 | 1647 | 694.8 | 0.0866 | 0.0922 | 0.0027 | 0.0099 | 0.0424 | 0.972 | 0.138 | 0.0956 | 0.619 | 0.0095 | 0.0105 | 0.0243 | 0.067 | 0.133 | 2602/10R4 | 133 | 56.8 | 43.5 | 32.7 | 0 | 0 | 0 | 20.2 | 27.3 | 0 | 0 | 12.5 | 22.1 | 0 | 0 | 16.4 | 12.9 | 0 | 0 | 0 | 0 | 0 | 14 | 7.6 | 0 | 0 | 0 | 0 | 1653 | 1652 | 1616 | 1647 | 194.3 | 192.8 | 492.4 | 694.8 | 101.54 | 101.51 | 189.93 | 198.4
2026-02-17 | 8 | Février | 2026-02-18 02:45 | 2026-02-18 03:52 | 60437 | 1 | S235JR | 66.57 | 6 | 63 | 129 | 128.8 | 125.843 | 43.383 | 3594 | 223 | 1681 | 2.883 | 44.74 | 53.844 | 72.43 | 74.47 | 0 | 0 | 11.95 | 14.25 | 10.417 | 13.2188 | 15.267 | 19.156 | 5.75 | 7.06275 | 2000 | 607 | 2400 | 183 | 156 | 939 | 0 | 0 | 0 | 0 | 298 | 1639 | 562.7 | 0.0876 | 0.0916 | 0.0032 | 0.0096 | 0.0361 | 0.63 | 0.142 | 0.113 | 0.631 | 0.0132 | 0.0118 | 0.0237 | 0.0652 | 0.141 | 2602/10R4 | 133.1 | 50.7 | 46.5 | 35.9 | 0 | 0 | 0 | 20.3 | 26.8 | 0 | 0 | 12.9 | 25.3 | 0 | 0 | 16.2 | 12.3 | 0 | 0 | 0 | 0 | 0 | 13.5 | 0 | 0 | 0 | 0 | 0 | 1532 | 1623 | 1639 |  | 164 | 476.9 | 562.7 |  | 154.67 | 183.77 | 187.25
2026-02-17 | 8 | Février | 2026-02-18 01:51 | 2026-02-18 02:45 | 60436 | 1 | S235JR | 54.9 | 7 | 62 | 129 | 129.7 | 125.859 | 39.717 | 3420 | 212 | 1760 | 3.133 | 41.17 | 51.312 | 69.65 | 77.52 | 0 | 0 | 11.783 | 15.7031 | 9.283 | 12.3438 | 15.167 | 19.2815 | 3.483 | 3.8435 | 2000 | 608 | 2400 | 184 | 155 | 939 | 0 | 0 | 0 | 0 | 313 | 1650 | 755 | 0.11 | 0.108 | 0.0045 | 0.01 | 0.0401 | 0.704 | 0.166 | 0.101 | 0.656 | 0.0123 | 0.0113 | 0.0226 | 0.0658 | 0.157 | 2602/10R4 | 124.3 | 56 | 45.6 | 22.7 | 0 | 0 | 0 | 18.9 | 26.3 | 0 | 0 | 12.6 | 21.4 | 0 | 0 | 15.6 | 12.8 | 0 | 0 | 0 | 0 | 0 | 9.5 | 7.2 | 0 | 0 | 0 | 0 | 1614 | 1633 | 1610 | 1650 | 273.4 | 461.8 | 462.7 | 755 | 147.76 | 175.98 | 188.61 | 202.87
2026-02-17 | 8 | Février | 2026-02-18 00:47 | 2026-02-18 01:51 | 60435 | 1 | S235JR | 63.93 | 3 | 61 | 129 | 130 | 125.827 | 42.333 | 3451 | 220 | 1953 | 2.5 | 51.6 | 54.438 | 73.7 | 77.16 | 0 | 0 | 12.267 | 15.5 | 9.417 | 12.4999 | 14.884 | 19.3755 | 5.767 | 6.9995 | 2000 | 608 | 2400 | 184 | 155 | 939 | 0 | 0 | 0 | 0 | 290 | 1623 | 690 | 0.0698 | 0.0788 | 0.0017 | 0.008 | 0.0297 | 0.935 | 0.119 | 0.0898 | 0.612 | 0.0117 | 0.0102 | 0.0204 | 0.0633 | 0.121 | 2412/10R4 | 133.4 | 51.2 | 45.8 | 36.4 | 0 | 0 | 0 | 20.2 | 26.5 | 0 | 0 | 13.2 | 25.6 | 0 | 0 | 15.8 | 12.7 | 0 | 0 | 0 | 0 | 0 | 13.9 | 0 | 0 | 0 | 0 | 0 | 1581 | 1607 | 1623 |  | 516.6 | 570 | 690 |  | 212.48 | 205.58 | 210.93
2026-02-17 | 8 | Février | 2026-02-17 23:53 | 2026-02-18 00:47 | 60434 | 1 | S235JR | 54 | 4 | 61 | 128 | 128.6 | 125.942 | 39.7 | 3250 | 212 | 1771 | 3.033 | 42.198 | 51.188 | 69.06 | 77.36 | 0 | 0 | 11.733 | 15.25 | 10.4 | 13.7187 | 14.317 | 18.4687 | 3.25 | 3.6875 | 2000 | 607 | 2400 | 184 | 154 | 940 | 0 | 0 | 0 | 0 | 313 | 1625 | 767.8 | 0.0791 | 0.066 | 0.002 | 0.006 | 0.0374 | 0.768 | 0.151 | 0.0951 | 0.577 | 0.0091 | 0.0082 | 0.0272 | 0.0631 | 0.141 | 2412/10R4 | 125.6 | 54.7 | 49.1 | 21.8 | 0 | 0 | 0 | 19.2 | 24.5 | 0 | 0 | 12.3 | 24.3 | 0 | 0 | 16.5 | 11.8 | 0 | 0 | 0 | 0 | 0 | 9.4 | 7.6 | 0 | 0 | 0 | 0 | 1570 | 1604 | 1625 |  | 445.9 | 569.1 | 767.8 |  | 207.63 | 207.09 | 217.69
2026-02-17 | 8 | Février | 2026-02-17 22:56 | 2026-02-17 23:53 | 60433 | 1 | S235JR | 56.32 | 6 | 65 | 129 | 129.1 | 125.854 | 40.733 | 3361 | 214 | 2055 | 2.4 | 53.75 | 52.469 | 71.85 | 77.29 | 0 | 0 | 11.3 | 15.3125 | 9.95 | 12.34365 | 15.033 | 19.375 | 4.45 | 5.34375 | 2000 | 607 | 2400 | 183 | 156 | 941 | 0 | 0 | 0 | 0 | 313 | 1629 | 778.4 | 0.0911 | 0.0779 | 0.0026 | 0.0063 | 0.0305 | 0.581 | 0.128 | 0.0849 | 0.624 | 0.0111 | 0.0088 | 0.0236 | 0.0659 | 0.122 | 2412/10R4 | 127.1 | 54.7 | 46.7 | 25.7 | 0 | 0 | 0 | 19.3 | 25.7 | 0 | 0 | 13.5 | 23.8 | 0 | 0 | 15.6 | 13.3 | 0 | 0 | 0 | 0 | 0 | 9.3 | 6.6 | 0 | 0 | 0 | 0 | 1652 | 1581 | 1591 | 1629 | 192.5 | 418.5 | 576.2 | 778.4 | 101.4 | 196.99 | 215.07 | 216.52
2026-02-17 | 8 | Février | 2026-02-17 17:14 | 2026-02-17 22:56 | 60432 | 1 | S235JR | 54.93667 | 7 | 61 | 124 | 127.2 | 126.147 | 43.25 | 3573 | 228 | 2191 | 2.15 | 57.674 | 55.594 | 76.23 | 77.12 | 0 | 0 | 12.3 | 16 | 10.033 | 13.1562 | 15.1 | 19.1252 | 5.817 | 7.24975 | 2000 | 606 | 2400 | 183 | 154 | 940 | 0 | 0 | 0 | 0 | 383 | 1626 | 971.7 | 0.0589 | 0.0567 | 0.001 | 0.0084 | 0.0338 | 0.226 | 0.126 | 0.0766 | 0.62 | 0.0122 | 0.0095 | 0.023 | 0.0911 | 0.114 | 2412/10R4 | 132.6 | 55.3 | 47 | 30.3 | 0 | 0 | 0 | 20.1 | 17.4 | 0 | 0 | 12.8 | 30.1 | 0 | 0 | 26 | 12.3 | 0 | 0 | 0 | 0 | 0 | 13.9 | 0 | 0 | 0 | 0 | 0 | 1602 | 1630 | 1631 | 1626 | 260.4 | 937.5 | 997.3 | 971.7 | 150.69 | 229.65 | 233.65 | 234.46
2026-02-17 | 8 | Février | 2026-02-17 16:12 | 2026-02-17 17:14 | 60431 | 1 | DD14A | 62.2 | 4 | 61 | 128 | 127.5 | 124.485 | 44.367 | 4015 | 250 | 3123 | 3.6 | 35.556 | 55.656 | 81.54 | 75.27 | 0 | 0 | 11.483 | 15.1875 | 9.833 | 13.0312 | 15.317 | 19.25 | 7.733 | 8.15625 | 2400 | 607 | 2400 | 186 | 0 | 0 | 0 | 0 | 0 | 0 | 420 | 1648 | 1300.6 | 0.0406 | 0.0284 | 0.001 | 0.0074 | 0.0204 | 0.484 | 0.0181 | 0.0323 | 0.0284 | 0.0139 | 0.0106 | 0.0158 | 0.0623 | 0.0213 | 2412/13R1 | 121.3 | 50.8 | 47.7 | 22.8 | 0 | 27.8 | 0 | 67.1 | 0 | 0 | 0 | 0 | 0 | 0 | 0 | 0 | 0 | 0 | 0 | 0 | 0 | 0 | 26.4 | 0 | 0 | 0 | 0 | 0 | 1584 | 1637 | 1669 | 1648 | 760.1 | 1163.6 | 1566.3 | 1300.6 | 239.25 | 241.72 | 246.15 | 243.92
2026-02-17 | 8 | Février | 2026-02-17 15:02 | 2026-02-17 16:12 | 60430 | 1 | DD14A | 69.57 | 7 | 63 | 124 | 127.9 | 115.209 | 46.717 | 4299 | 266 | 2526 | 2.983 | 41.564 | 58.75 | 83.09 | 75.45 | 0 | 0 | 0.117 | 0.094 | 0 | 0 | 0 | 0 | 5.283 | 5.48413 | 2400 | 607 | 2400 | 186 | 0 | 0 | 0 | 0 | 0 | 0 | 450 | 1649 | 1514.3 | 0.0388 | 0.0406 | 0.001 | 0.0063 | 0.0199 | 0.449 | 0.0176 | 0.0142 | 0.0262 | 0.0138 | 0.0119 | 0.015 | 0.0665 | 0.0201 | 2412/13R1 | 127.3 | 51.2 | 46.5 | 29.6 | 0 | 21.4 | 0 | 79.1 | 0 | 0 | 0 | 0 | 0 | 0 | 0 | 0 | 0 | 0 | 0 | 0 | 0 | 0 | 26.8 | 0 | 0 | 0 | 0 | 0 | 1616 | 1578 | 1623 | 1649 | 1107.6 | 939.3 | 1200.9 | 1514.3 | 249.52 | 258.09 | 251.66 | 254.55
2026-02-17 | 8 | Février | 2026-02-17 13:59 | 2026-02-17 15:02 | 60429 | 1 | DD14A | 63.47 | 6 | 65 | 127 | 128.2 | 84.653 | 45.2 | 3925 | 260 | 2760 | 3.05 | 41.639 | 56.734 | 80.89 | 75.31 | 0 | 0 | 12.766 | 16.09375 | 9.217 | 11.9687 | 15.5 | 19.3122 | 7.717 | 9.20338 | 2400 | 608 | 2400 | 185 | 0 | 0 | 0 | 0 | 0 | 0 | 450 | 1633 | 1427.2 | 0.0536 | 0.0378 | 0.001 | 0.0045 | 0.0191 | 0.365 | 0.0214 | 0.024 | 0.0288 | 0.0069 | 0.0083 | 0.0178 | 0.0576 | 0.0231 | 2412/13R1 | 136.2 | 57.9 | 43.2 | 35.1 | 0 | 26.8 | 0 | 82.6 | 0 | 0 | 0 | 0 | 0 | 0 | 0 | 0 | 0 | 0 | 0 | 0 | 0 | 0 | 26.8 | 0 | 0 | 0 | 0 | 0 | 1604 | 1598 | 1635 | 1633 | 1002 | 970.9 | 1249.3 | 1427.2 | 248.69 | 249.63 | 248.03 | 258.9
2026-02-17 | 8 | Février | 2026-02-17 12:13 | 2026-02-17 13:59 | 60428 | 1 | DD14A | 105.87 | 3 | 61 | 127 | 127.6 | 114.941 | 26.433 | 2398 | 131 | 1632 | 3.3 | 38.485 | 32.562 | 46.99 | 73.91 | 0 | 0 | 9.534 | 11.84375 | 0.333 | 0.219 | 14.45 | 18.062 | 2.117 | 2.4065 | 2400 | 606 | 2400 | 185 | 0 | 0 | 0 | 0 | 0 | 0 | 420 | 1675 | 1415.7 | 0.0279 | 0.0286 | 0.001 | 0.0055 | 0.0185 | 0.433 | 0.0306 | 0.0309 | 0.0341 | 0.0142 | 0.006 | 0.0123 | 0.0882 | 0.0335 | 2412/13R1 | 44.3 | 0 | 44.3 | 0 | 0 | 10.7 | 0 | 22.8 | 0 | 0 | 0 | 0 | 0 | 0 | 0 | 0 | 0 | 0 | 0 | 0 | 0 | 0 | 10.8 | 0 | 0 | 0 | 0 | 0 | 1604 | 1665 | 1678 | 1675 | 264.8 | 1166.5 | 1388.6 | 1415.7 | 150.83 | 226.68 | 232.42 | 235.47
2026-02-17 | 8 | Février | 2026-02-17 11:04 | 2026-02-17 12:13 | 60427 | 1 | DD14A | 69.23 | 4 | 61 | 126 | 126.9 | 134.09 | 47.517 | 4290 | 271 | 2830 | 3.467 | 36.346 | 61.078 | 86.66 | 77.12 | 0 | 0 | 11.367 | 15.1406 | 9.883 | 13.1563 | 14.95 | 19.2501 | 11.316 | 13.40613 | 2400 | 609 | 2400 | 184 | 0 | 0 | 0 | 0 | 0 | 0 | 450 | 1645 | 1372.2 | 0.0413 | 0.0332 | 0.001 | 0.0048 | 0.0182 | 0.396 | 0.0206 | 0.0255 | 0.0266 | 0.0111 | 0.0109 | 0.0229 | 0.0608 | 0.0229 | 2412/13R1 | 138.2 | 54.3 | 47.1 | 36.8 | 0 | 28.2 | 0 | 82.3 | 0 | 0 | 0 | 0 | 0 | 0 | 0 | 0 | 0 | 0 | 0 | 0 | 0 | 0 | 27.7 | 0 | 0 | 0 | 0 | 0 | 1655 | 1625 | 1649 | 1645 | 198.3 | 1198.6 | 1444.6 | 1372.2 | 101.95 | 250.43 | 251.09 | 249.48
2026-02-17 | 8 | Février | 2026-02-17 09:58 | 2026-02-17 11:04 | 60426 | 1 | DD14A | 65.13 | 7 | 64 | 121 | 121.5 | 114.753 | 47.333 | 4248 | 263 | 3090 | 2.8 | 43.214 | 61.609 | 88.11 | 78.1 | 0 | 0 | 11 | 15.125 | 9.717 | 12.9687 | 14.9 | 19.2187 | 11.717 | 14.2344 | 2400 | 609 | 2400 | 185 | 0 | 0 | 0 | 0 | 0 | 0 | 480 | 1633 | 1301.1 | 0.0314 | 0.0265 | 0.001 | 0.0048 | 0.0172 | 0.264 | 0.025 | 0.0167 | 0.0315 | 0.01 | 0.0094 | 0.0199 | 0.0836 | 0.0294 | 2412/13R1 | 138.5 | 54.8 | 46.6 | 37.1 | 0 | 28 | 0 | 83.5 | 0 | 0 | 0 | 0 | 0 | 0 | 0 | 0 | 0 | 0 | 0 | 0 | 0 | 0 | 27 | 0 | 0 | 0 | 0 | 0 | 1566 | 1602 | 1630 | 1633 | 854.1 | 1094.6 | 1374.2 | 1301.1 | 257.64 | 256.27 | 257.75 | 252.1
2026-02-17 | 8 | Février | 2026-02-17 09:00 | 2026-02-17 09:58 | 60425 | 1 | SAE1006 | 58.03 | 6 | 64 | 126 | 126.7 | 17.43 | 42.25 | 3518 | 228 | 2282 | 3.05 | 41.311 | 54.719 | 75.56 | 77.71 | 0 | 0 | 0.033 | 0 | 0 | 0 | 0 | 0 | 3.733 | 4.79675 | 2000 | 606 | 2400 | 182 | 155 | 0 | 385 | 0 | 0 | 0 | 420 | 1632 | 1171.8 | 0.03 | 0.047 | 0.001 | 0.0037 | 0.0154 | 0.453 | 0.0347 | 0.0209 | 0.258 | 0.0104 | 0.0069 | 0.0181 | 0.0658 | 0.0435 | 2412/13R1 | 140.4 | 55.6 | 49.9 | 34.9 | 0 | 0 | 0 | 140.4 | 0 | 0 | 0 | 0 | 0 | 0 | 0 | 0 | 0 | 0 | 0 | 0 | 0 | 0 | 0 | 0 | 0 | 0 | 0 | 0 | 1562 | 1568 | 1617 | 1632 | 775.8 | 771.9 | 1038 | 1171.8 | 252.74 | 249.1 | 244.21 | 244.96
2026-02-17 | 8 | Février | 2026-02-17 07:49 | 2026-02-17 09:00 | 60424 | 1 | SAE1006 | 71.17 | 3 | 61 | 124 | 123.7 | 134.088 | 43.533 | 3652 | 224 | 1558 | 3.833 | 32.348 | 55.812 | 74.07 | 76.92 | 0 | 0 | 0.1 | 0.031 | 0 | 0 | 0 | 0 | 4.167 | 4.6245 | 2000 | 613 | 2400 | 182 | 154 | 0 | 386 | 0 | 0 | 0 | 420 | 1677 | 1336.1 | 0.0536 | 0.0529 | 0.001 | 0.0072 | 0.0345 | 0.403 | 0.162 | 0.0247 | 0.274 | 0.0168 | 0.0102 | 0.0237 | 0.0839 | 0.158 | 2602/10R4 | 133.5 | 56.1 | 42 | 35.4 | 0 | 0 | 0 | 20.8 | 27.4 | 0 | 0 | 13.9 | 19.9 | 0 | 0 | 17 | 13.4 | 0 | 0 | 0 | 0 | 0 | 13.7 | 7.4 | 0 | 0 | 0 | 0 | 1654 | 1634 | 1669 | 1677 | 197.7 | 957.2 | 1221.1 | 1336.1 | 102.27 | 229 | 227.87 | 230.13
2026-02-17 | 8 | Février | 2026-02-17 03:55 | 2026-02-17 07:49 | 60423 | 1 | SAE1006 | 233.93 | 4 | 61 | 132 | 129.9 | 122.525 | 71.417 | 6001 | 295 | 5958 | 3.033 | 43.516 | 76.812 | 120.48 | 64.53 | 0 | 0 | 0.133 | 0.06275 | 0 | 0 | 0 | 0 | 34.5 | 28.76492 | 2400 | 609 | 2400 | 183 | 155 | 0 | 379 | 0 | 0 | 0 | 430 | 1704 | 70.8 | 0.0359 | 0.0529 | 0.001 | 0.0099 | 0.0371 | 0.362 | 0.3 | 0.037 | 0.0807 | 0.001 | 0.0117 | 0.0326 | 0.499 | 0.308 | 2602/10R4 | 133.4 | 50.9 | 50.1 | 32.4 | 0 | 0 | 22 | 20.3 | 26.7 | 0 | 0 | 13.2 | 25.2 | 0 | 0 | 16.4 | 12.5 | 0 | 0 | 0 | 0 | 0 | 14 | 0 | 0 | 0 | 0 | 0 | 1569 | 1604 | 1654 | 1704 | 644.6 | 269.6 | 197.9 | 70.8 | 235.29 | 152.15 | 102.35 | -0.1
2026-02-16 | 8 | Février | 2026-02-17 03:02 | 2026-02-17 03:55 | 60422 | 1 | SAE1006 | 53.5 | 7 | 63 | 127 | 126.6 | 113.576 | 38.75 | 3192 | 212 | 1215 | 3.483 | 36.459 | 49.938 | 65.36 | 77.32 | 0 | 0 | 0.133 | 0.062 | 0 | 0 | 0 | 0 | 2.75 | 3.2495 | 2000 | 607 | 2400 | 182 | 156 | 0 | 385 | 0 | 0 | 0 | 398 | 1624 | 996.7 | 0.0598 | 0.053 | 0.0013 | 0.0062 | 0.0332 | 1.05 | 0.147 | 0.0445 | 0.261 | 0.0063 | 0.0084 | 0.0295 | 0.0752 | 0.151 | 2602/10R4 | 125.4 | 55.2 | 47.9 | 22.3 | 0 | 0 | 0 | 17.8 | 25.4 | 0 | 0 | 12.4 | 21.1 | 0 | 0 | 14.7 | 12.9 | 0 | 0 | 0 | 0 | 0 | 14.3 | 6.8 | 0 | 0 | 0 | 0 | 1604 | 1605 | 1624 |  | 752 | 831.1 | 996.7 |  | 227.58 | 234.39 | 237.41
2026-02-16 | 8 | Février | 2026-02-17 01:55 | 2026-02-17 03:02 | 60421 | 1 | SAE1006 | 66.93 | 6 | 64 | 129 | 129 | 123.194 | 41.9 | 3400 | 221 | 1351 | 3.033 | 42.527 | 53.344 | 69.98 | 76.39 | 0 | 0 | 0.033 | 0 | 0 | 0 | 0 | 0 | 4.7 | 5.68775 | 2000 | 610 | 2400 | 183 | 155 | 0 | 382 | 0 | 0 | 0 | 363 | 1622 | 1046.6 | 0.0684 | 0.0524 | 0.001 | 0.007 | 0.0279 | 0.659 | 0.126 | 0.0325 | 0.266 | 0.0123 | 0.0099 | 0.0217 | 0.0624 | 0.127 | 2602/10R4 | 133.6 | 50.6 | 47.8 | 35.2 | 0 | 0 | 0 | 20.2 | 26.7 | 0 | 0 | 12.7 | 25.6 | 0 | 0 | 16.2 | 12.7 | 0 | 0 | 0 | 0 | 0 | 13.9 | 0 | 0 | 0 | 0 | 0 | 1564 | 1592 | 1647 | 1622 | 641.8 | 868.8 | 1239.5 | 1046.6 | 237.7 | 244.73 | 240.92 | 242.09
2026-02-16 | 8 | Février | 2026-02-17 00:57 | 2026-02-17 01:55 | 60420 | 1 | SAE1006 | 57.4 | 3 | 62 | 129 | 129.4 | 122.977 | 42.217 | 3612 | 222 | 1314 | 3.6 | 35.833 | 54.031 | 71.16 | 76.79 | 0 | 0 | 0.117 | 0.094 | 0 | 0 | 0 | 0 | 5.283 | 5.71925 | 2000 | 607 | 2400 | 183 | 155 | 0 | 387 | 0 | 0 | 0 | 425 | 1645 | 1160.6 | 0.0451 | 0.0516 | 0.0012 | 0.0058 | 0.0306 | 0.968 | 0.155 | 0.0293 | 0.259 | 0.0106 | 0.0106 | 0.0292 | 0.0548 | 0.157 | 2602/10R4 | 130.9 | 49.9 | 47.1 | 33.9 | 0 | 0 | 0 | 19.5 | 26.8 | 0 | 0 | 12.8 | 21.2 | 0 | 0 | 16.2 | 13 | 0 | 0 | 0 | 0 | 0 | 13.7 | 7.7 | 0 | 0 | 0 | 0 | 1571 | 1592 | 1645 |  | 615.1 | 694 | 1160.6 |  | 230.76 | 228.21 | 237.18
2026-02-16 | 8 | Février | 2026-02-16 23:53 | 2026-02-17 00:57 | 60419 | 1 | SAE1006 | 64.23 | 4 | 61 | 128 | 126.5 | 123.364 | 41.2 | 3455 | 219 | 1111 | 3.05 | 41.967 | 53.625 | 69.43 | 78.09 | 0 | 0 | 0.1 | 0.03075 | 0 | 0 | 0 | 0 | 3.333 | 3.937 | 2000 | 607 | 2400 | 183 | 156 | 0 | 386 | 0 | 0 | 0 | 435 | 1636 | 1213.2 | 0.0582 | 0.0424 | 0.001 | 0.0068 | 0.0279 | 0.441 | 0.141 | 0.0286 | 0.27 | 0.0107 | 0.0104 | 0.0231 | 0.0764 | 0.137 | 2602/10R4 | 132.1 | 49.7 | 47.9 | 34.5 | 0 | 0 | 0 | 20.4 | 26.8 | 0 | 0 | 13.2 | 23.4 | 0 | 0 | 15.8 | 12.9 | 0 | 0 | 0 | 0 | 0 | 13.5 | 0 | 0 | 0 | 0 | 0 | 1591 | 1616 | 1632 | 1636 | 796.1 | 963.9 | 1278.3 | 1213.2 | 238.85 | 239.3 | 251.35 | 245.33
2026-02-16 | 8 | Février | 2026-02-16 22:54 | 2026-02-16 23:53 | 60418 | 1 | SAE1006 | 59.43 | 7 | 64 | 125 | 125.3 | 122.854 | 41.667 | 3455 | 223 | 1043 | 3.683 | 33.937 | 54.281 | 69.83 | 78.16 | 0 | 0 | 0.117 | 0.062 | 0 | 0 | 0 | 0 | 5.117 | 6.40625 | 2000 | 609 | 2400 | 183 | 156 | 0 | 388 | 0 | 0 | 0 | 435 | 1643 | 1185.7 | 0.0764 | 0.0659 | 0.001 | 0.0074 | 0.0299 | 0.612 | 0.156 | 0.0443 | 0.29 | 0.0123 | 0.0116 | 0.0209 | 0.103 | 0.155 | 2602/10R4 | 133.2 | 54.8 | 48.8 | 29.6 | 0 | 0 | 0 | 20.8 | 26.9 | 0 | 0 | 13.2 | 23.8 | 0 | 0 | 15.1 | 12.9 | 0 | 0 | 0 | 0 | 0 | 13.9 | 6.6 | 0 | 0 | 0 | 0 | 1565 | 1595 | 1606 | 1643 | 600.2 | 801.9 | 941.5 | 1185.7 | 232.22 | 237.2 | 243.02 | 239.84
2026-02-16 | 8 | Février | 2026-02-16 17:52 | 2026-02-16 22:54 | 60417 | 1 | SAE1006 | 52.49667 | 6 | 63 | 122 | 122.9 | 122.709 | 42.467 | 3542 | 229 | 1128 | 2.633 | 46.329 | 53.969 | 70.15 | 76.25 | 0 | 0 | 12.583 | 15.8594 | 10.483 | 13.4374 | 15.05 | 19.3127 | 4.35 | 5.24975 | 3000 | 615 | 2400 | 390 | 156 | 0 | 387 | 0 | 0 | 0 | 390 | 1629 | 1002.1 | 0.0717 | 0.065 | 0.001 | 0.0078 | 0.0336 | 0.644 | 0.143 | 0.019 | 0.262 | 0.0073 | 0.01 | 0.0232 | 0.112 | 0.144 | 2602/10R4 | 131.2 | 54 | 48 | 29.2 | 0 | 0 | 0 | 20.1 | 27.2 | 0 | 0 | 13.4 | 27.2 | 0 | 0 | 16 | 12.6 | 0 | 0 | 0 | 0 | 0 | 14.7 | 0 | 0 | 0 | 0 | 0 | 1602 | 1580 | 1610 | 1629 | 261.1 | 679.2 | 862.5 | 1002.1 | 150.88 | 233.15 | 234.4 | 235.09
2026-02-16 | 8 | Février | 2026-02-16 16:51 | 2026-02-16 17:52 | 60416 | 1 | SAE1006 | 61.02 | 7 | 62 | 127 | 131.6 | 111.776 | 39.5 | 3366 | 208 | 2194 | 4.05 | 31.358 | 50.625 | 70.57 | 76.9 | 0 | 0 | 11.317 | 15.125 | 9.967 | 13 | 15.5 | 19.1247 | 2.717 | 3.219 | 2000 | 609 | 2400 | 184 | 157 | 0 | 387 | 0 | 0 | 0 | 420 | 1687 | 1112.7 | 0.116 | 0.0799 | 0.0013 | 0.0068 | 0.0307 | 0.766 | 0.127 | 0.0398 | 0.322 | 0.0149 | 0.0102 | 0.0187 | 0.106 | 0.132 | 2602/10R4 | 118.9 | 55.5 | 43.4 | 20 | 0 | 0 | 0 | 19.6 | 25 | 0 | 0 | 13 | 14.2 | 0 | 0 | 15.2 | 12.3 | 0 | 0 | 0 | 0 | 0 | 12.5 | 7.1 | 0 | 0 | 0 | 0 | 1646 | 1706 | 1700 | 1687 | 662.2 | 1085.1 | 1122.6 | 1112.7 | 195.41 | 199.12 | 204.87 | 211.27
2026-02-16 | 8 | Février | 2026-02-16 15:53 | 2026-02-16 16:51 | 60415 | 1 | SAE1006 | 57.58 | 4 | 62 | 125 | 126.1 | 122.738 | 39.433 | 3605 | 214 | 1911 | 3.483 | 35.885 | 51.406 | 70.93 | 78.22 | 0 | 0 | 0.1 | 0.062 | 0 | 0 | 0 | 0 | 0.55 | 0.71825 | 2000 | 609 | 2400 | 183 | 154 | 0 | 385 | 0 | 0 | 0 | 420 | 1702 | 69.6 | 0.0509 | 0.0746 | 0.001 | 0.009 | 0.0347 | 0.721 | 0.14 | 0.0333 | 0.301 | 0.009 | 0.0103 | 0.0234 | 0.0764 | 0.141 | 2602/10R4 | 119.7 | 53.9 | 46.5 | 19.3 | 0 | 0 | 0 | 19.2 | 23.7 | 0 | 0 | 12.7 | 16.9 | 0 | 0 | 14.7 | 12.2 | 0 | 0 | 0 | 0 | 0 | 13.7 | 0 | 0 | 0 | 0 | 0 | 1656 | 1603 | 1652 | 1702 | 826.4 | 262.4 | 192.3 | 69.6 | 206.25 | 150.71 | 101.32 | -0.28
2026-02-16 | 8 | Février | 2026-02-16 14:54 | 2026-02-16 15:53 | 60414 | 1 | SAE1006 | 59.1 | 6 | 63 | 125 | 127.8 | 122.671 | 42.483 | 3620 | 225 | 1935 | 3.767 | 33.186 | 54.5 | 74.21 | 76.97 | 0 | 0 | 0.117 | 0.062 | 0 | 0 | 0 | 0 | 3.567 | 4.031 | 2000 | 609 | 2400 | 182 | 155 | 0 | 390 | 0 | 0 | 0 | 420 | 1669 | 1145.4 | 0.102 | 0.0673 | 0.001 | 0.0074 | 0.037 | 0.437 | 0.16 | 0.039 | 0.303 | 0.0166 | 0.0102 | 0.0177 | 0.103 | 0.156 | 2602/10R4 | 130.1 | 52.1 | 45.5 | 32.5 | 0 | 0 | 0 | 19 | 26.8 | 0 | 0 | 14.1 | 20.6 | 0 | 0 | 16 | 12.2 | 0 | 0 | 0 | 0 | 0 | 13.9 | 7.5 | 0 | 0 | 0 | 0 | 1559 | 1628 | 1669 |  | 344.9 | 721.8 | 1145.4 |  | 194.71 | 211.52 | 223.17
2026-02-16 | 8 | Février | 2026-02-16 13:55 | 2026-02-16 14:54 | 60413 | 1 | SAE1006 | 59.4 | 3 | 61 | 127 | 128.7 | 122.879 | 42.017 | 3699 | 218 | 1641 | 3.483 | 36.459 | 53.688 | 72.4 | 76.67 | 0 | 0 | 0.033 | 0.031 | 0 | 0 | 0 | 0 | 3.75 | 3.18753 | 2000 | 608 | 2400 | 183 | 155 | 0 | 388 | 0 | 0 | 0 | 420 | 1657 | 1257.7 | 0.0764 | 0.0873 | 0.0014 | 0.0076 | 0.0291 | 0.501 | 0.141 | 0.0419 | 0.301 | 0.0098 | 0.0115 | 0.0213 | 0.0617 | 0.144 | 2602/10R4 | 126.8 | 51.3 | 46.4 | 29.1 | 0 | 0 | 0 | 18.1 | 24.5 | 0 | 0 | 12.9 | 23.9 | 0 | 0 | 16.4 | 12.9 | 0 | 0 | 0 | 0 | 0 | 12.9 | 0 | 0 | 0 | 0 | 0 | 1621 | 1625 | 1650 | 1657 | 783.8 | 917.3 | 1298 | 1257.7 | 221.38 | 230.77 | 242.68 | 236.56
2026-02-16 | 8 | Février | 2026-02-16 12:48 | 2026-02-16 13:55 | 60412 | 1 | SAE1006 | 67.37 | 7 | 62 | 121 | 122.9 | 122.8 | 42 | 3837 | 229 | 1691 | 3.283 | 36.853 | 54.031 | 73.41 | 77.19 | 0 | 0 | 0.133 | 0.03075 | 0 | 0 | 0 | 0 | 3.616 | 4.06195 | 2000 | 608 | 2400 | 182 | 155 | 0 | 386 | 0 | 0 | 0 | 420 | 1669 | 1450.9 | 0.027 | 0.063 | 0.001 | 0.0116 | 0.0296 | 0.699 | 0.147 | 0.0311 | 0.315 | 0.0122 | 0.0115 | 0.0217 | 0.0679 | 0.148 | 2602/10R4 | 125.2 | 52.6 | 48.7 | 23.9 | 0 | 0 | 0 | 18.4 | 26.8 | 0 | 0 | 12.5 | 16.7 | 0 | 0 | 15.6 | 14 | 0 | 0 | 0 | 0 | 0 | 13.6 | 7.6 | 0 | 0 | 0 | 0 | 1597 | 1680 | 1675 | 1669 | 594.4 | 1672.4 | 1569.4 | 1450.9 | 214.09 | 244.98 | 243.04 | 240.53
2026-02-16 | 8 | Février | 2026-02-16 11:50 | 2026-02-16 12:48 | 60411 | 1 | SAE1006 | 57.73 | 6 | 59 | 127 | 129 | 122.86 | 41.033 | 3404 | 219 | 1237 | 3.1 | 40.968 | 53.031 | 69.2 | 77.54 | 0 | 0 | 0.017 | 0 | 0 | 0 | 0 | 0 | 3.217 | 3.84325 | 2000 | 610 | 2400 | 182 | 156 | 0 | 392 | 0 | 0 | 0 | 405 | 1637 | 1056.3 | 0.0574 | 0.0527 | 0.001 | 0.0055 | 0.0204 | 0.166 | 0.124 | 0.0348 | 0.274 | 0.0096 | 0.0099 | 0.018 | 0.0791 | 0.122 | 2602/10R4 | 133.8 | 51.4 | 48 | 34.4 | 0 | 0 | 0 | 20.5 | 26.9 | 0 | 0 | 13.8 | 23.5 | 0 | 0 | 16.2 | 13.1 | 0 | 0 | 0 | 0 | 0 | 13.9 | 0 | 0 | 0 | 0 | 0 | 1585 | 1588 | 1637 |  | 718.5 | 759.4 | 1056.3 |  | 234.57 | 237.01 | 234.61
2026-02-16 | 8 | Février | 2026-02-16 10:42 | 2026-02-16 11:50 | 60410 | 1 | SAE1006 | 67.82 | 5 | 63 | 128 | 130.7 | 122.907 | 43.417 | 3672 | 228 | 1688 | 3.517 | 36.398 | 54.75 | 73.62 | 75.66 | 0 | 0 | 0.1 | 0.062 | 0 | 0 | 0 | 0 | 4.933 | 5.469 | 2000 | 608 | 2400 | 231 | 156 | 0 | 390 | 0 | 0 | 0 | 435 | 1666 | 1351.2 | 0.0537 | 0.0579 | 0.001 | 0.0063 | 0.0288 | 0.535 | 0.133 | 0.0309 | 0.284 | 0.0143 | 0.0101 | 0.0181 | 0.0736 | 0.127 | 2602/10R4 | 133.2 | 54.2 | 46.3 | 32.7 | 0 | 0 | 0 | 20.9 | 27.5 | 0 | 0 | 13.1 | 20.8 | 0 | 0 | 16.3 | 13.5 | 0 | 0 | 0 | 0 | 0 | 13.7 | 7.4 | 0 | 0 | 0 | 0 | 1585 | 1618 | 1656 | 1666 | 614.7 | 858.1 | 1266.9 | 1351.2 | 223.09 | 229.67 | 237.64 | 236.93
2026-02-16 | 8 | Février | 2026-02-16 09:35 | 2026-02-16 10:42 | 60409 | 1 | SAE1006 | 66.93 | 3 | 60 | 124 | 127.1 | 99.54 | 45.183 | 4026 | 240 | 1843 | 3.333 | 37.2 | 58.219 | 78.83 | 77.31 | 0 | 0 | 0.117 | 0.09375 | 0 | 0 | 0 | 0 | 5.5 | 5.8435 | 2000 | 609 | 2400 | 182 | 155 | 0 | 391 | 0 | 0 | 0 | 410 | 1650 | 1173.1 | 0.07 | 0.0678 | 0.001 | 0.0071 | 0.0301 | 0.915 | 0.118 | 0.0301 | 0.283 | 0.0055 | 0.0107 | 0.0264 | 0.0736 | 0.121 | 2602/10R4 | 134.9 | 50.8 | 46 | 38.1 | 0 | 0 | 0 | 20.3 | 27.2 | 0 | 0 | 14.2 | 23.5 | 0 | 0 | 15.7 | 12.9 | 0 | 0 | 0 | 0 | 0 | 14.3 | 0 | 0 | 0 | 0 | 0 | 1570 | 1651 | 1652 | 1650 | 622 | 1308.4 | 1373 | 1173.1 | 232.12 | 242.72 | 245.72 | 235.25
2026-02-16 | 8 | Février | 2026-02-16 08:33 | 2026-02-16 09:35 | 60408 | 1 | SAE1006 | 62.25 | 4 | 61 | 126 | 128.4 | 123.057 | 42.3 | 3562 | 226 | 1466 | 3.467 | 36.346 | 53.969 | 71.58 | 76.55 | 0 | 0 | 0.067 | 0.031 | 0 | 0 | 0 | 0 | 23.583 | 29.8442 | 2000 | 608 | 2400 | 183 | 156 | 0 | 386 | 0 | 0 | 0 | 420 | 1646 | 1106.8 | 0.0522 | 0.0783 | 0.0054 | 0.0096 | 0.0345 | 0.713 | 0.138 | 0.0366 | 0.29 | 0.0098 | 0.0114 | 0.0236 | 0.082 | 0.139 | 2602/10R4 | 133.9 | 53.9 | 45.7 | 34.3 | 0 | 0 | 0 | 20.7 | 28.1 | 0 | 0 | 12.7 | 21.3 | 0 | 0 | 16.5 | 13 | 0 | 0 | 0 | 0 | 0 | 14.5 | 7.1 | 0 | 0 | 0 | 0 | 1604 | 1614 | 1641 | 1646 | 267.7 | 26.7 | 1226.5 | 1106.8 | 151.63 | -23.26 | 243.41 | 233.15
2026-02-16 | 8 | Février | 2026-02-16 07:28 | 2026-02-16 08:33 | 60407 | 1 | SAE1006 | 64.73 | 6 | 63 | 126 | 128.4 | 123.165 | 41.35 | 3076 | 195 | 1098 | 3.483 | 36.172 | 52.406 | 66.93 | 76.04 | 0 | 0 | 0.117 | 0.062 | 0 | 0 | 0 | 0 | 2.683 | 2.84425 | 2000 | 607 | 2400 | 182 | 156 | 0 | 382 | 0 | 0 | 0 | 410 | 1646 | 1120.7 | 0.0617 | 0.0621 | 0.001 | 0.0081 | 0.028 | 0.502 | 0.125 | 0.034 | 0.282 | 0.0095 | 0.0109 | 0.0198 | 0.107 | 0.125 | 2602/10R4 | 132.8 | 50.9 | 47.5 | 34.4 | 0 | 0 | 0 | 21.6 | 26.8 | 0 | 0 | 14.5 | 18.9 | 0 | 0 | 16.5 | 14.9 | 0 | 0 | 0 | 0 | 0 | 14 | 0 | 0 | 0 | 0 | 0 | 1583 | 1617 | 1666 | 1646 | 650.5 | 914.5 | 1301.4 | 1120.7 | 228.34 | 234.89 | 234.18 | 234.07
2026-02-16 | 8 | Février | 2026-02-16 06:28 | 2026-02-16 07:28 | 60406 | 1 | SAE1006 | 60.48 | 5 | 55 | 126 | 129.7 | 123.346 | 42.033 | 3593 | 221 | 2122 | 3.767 | 33.451 | 54.062 | 74.45 | 77.17 | 0 | 0 | 0.05 | 0.031 | 0 | 0 | 0 | 0 | 2.75 | 2.9375 | 2000 | 608 | 2400 | 232 | 155 | 0 | 389 | 0 | 0 | 0 | 420 | 1664 | 1295.2 | 0.049 | 0.0685 | 0.001 | 0.0097 | 0.0345 | 0.63 | 0.134 | 0.0604 | 0.308 | 0.0183 | 0.0114 | 0.012 | 0.0504 | 0.136 | 2602/10R4 | 132.5 | 51.3 | 45.6 | 35.6 | 0 | 0 | 0 | 20.7 | 27.5 | 0 | 0 | 13 | 22.5 | 0 | 0 | 15.9 | 12.9 | 0 | 0 | 0 | 0 | 0 | 13.2 | 6.8 | 0 | 0 | 0 | 0 | 1579 | 1645 | 1667 | 1664 | 459.6 | 1074 | 1260 | 1295.2 | 204.96 | 231.48 | 231.26 | 234.91
2026-02-16 | 8 | Février | 2026-02-16 05:20 | 2026-02-16 06:28 | 60405 | 1 | SAE1006 | 67.32 | 3 | 60 | 127 | 131 | 123.011 | 40.95 | 3276 | 217 | 1298 | 3.183 | 39.895 | 52.531 | 68.56 | 76.97 | 0 | 0 | 0.05 | 0 | 0 | 0 | 0 | 0 | 3.567 | 4.18725 | 2000 | 609 | 2400 | 185 | 156 | 0 | 391 | 0 | 0 | 0 | 435 | 1641 | 1204.7 | 0.0358 | 0.0571 | 0.001 | 0.013 | 0.0324 | 0.516 | 0.149 | 0.027 | 0.295 | 0.0106 | 0.0135 | 0.0226 | 0.0848 | 0.15 | 2602/10R4 | 132.4 | 50.9 | 45.8 | 35.7 | 0 | 0 | 0 | 20.8 | 27.7 | 0 | 0 | 12.9 | 24.4 | 0 | 0 | 15.8 | 12.7 | 0 | 0 | 0 | 0 | 0 | 12.9 | 0 | 0 | 0 | 0 | 0 | 1570 | 1693 | 1650 | 1641 | 574.7 | 1584.4 | 1317.9 | 1204.7 | 226.3 | 233.95 | 243.8 | 242.1
2026-02-15 | 7 | Février | 2026-02-16 04:23 | 2026-02-16 05:20 | 60404 | 1 | SAE1006 | 57.48 | 4 | 62 | 128 | 128.7 | 122.792 | 41.75 | 3489 | 224 | 1286 | 3.85 | 33.247 | 53.156 | 69.8 | 76.39 | 0 | 0 | 0.117 | 0.031 | 0 | 0 | 0 | 0 | 2.4 | 2.25025 | 2000 | 616 | 2400 | 186 | 154 | 0 | 395 | 0 | 0 | 0 | 398 | 1651 | 1013.9 | 0.0519 | 0.0743 | 0.001 | 0.0094 | 0.0333 | 0.718 | 0.149 | 0.0436 | 0.292 | 0.0109 | 0.0129 | 0.0274 | 0.0751 | 0.148 | 2602/10R4 | 133.6 | 54 | 46.2 | 33.4 | 0 | 0 | 0 | 20.4 | 27.9 | 0 | 0 | 12.8 | 23.5 | 0 | 0 | 15.5 | 13 | 0 | 0 | 0 | 0 | 0 | 12.9 | 7.6 | 0 | 0 | 0 | 0 | 1615 | 1630 | 1651 |  | 851.8 | 830.3 | 1013.9 |  | 230.76 | 220.73 | 223.99
2026-02-15 | 7 | Février | 2026-02-16 03:27 | 2026-02-16 04:23 | 60403 | 1 | SAE1006 | 55.42 | 6 | 63 | 128 | 129.1 | 147.539 | 41.633 | 3409 | 222 | 1272 | 3.533 | 36.226 | 53.906 | 70.25 | 77.69 | 0 | 0 | 0.117 | 0.047 | 0 | 0 | 0 | 0 | 30.15 | 38.7187 | 2000 | 610 | 2400 | 184 | 155 | 0 | 390 | 0 | 0 | 0 | 420 | 1634 | 1108.1 | 0.0768 | 0.0738 | 0.001 | 0.0082 | 0.0379 | 0.369 | 0.164 | 0.0258 | 0.304 | 0.0133 | 0.0119 | 0.0227 | 0.0933 | 0.169 | 2602/10R4 | 133.2 | 51.4 | 44.6 | 37.2 | 0 | 0 | 0 | 20.4 | 27.4 | 0 | 0 | 12.9 | 26.5 | 0 | 0 | 15.8 | 12.7 | 0 | 0 | 0 | 0 | 0 | 12.7 | 0 | 0 | 0 | 0 | 0 | 1653 | 1570 | 1605 | 1634 | 195.6 | 513.2 | 788.8 | 1108.1 | 102.03 | 217.98 | 230.55 | 239.76
2026-02-15 | 7 | Février | 2026-02-16 02:01 | 2026-02-16 03:27 | 60402 | 1 | SAE1006 | 86.07 | 5 | 55 | 129 | 130.8 | 122.86 | 46.283 | 3990 | 243 | 2341 | 3.9 | 33.077 | 57.375 | 79.94 | 74.38 | 0 | 0 | 0.017 | 0.031 | 0 | 0 | 0 | 0 | 7.183 | 6.9064 | 2000 | 609 | 2400 | 234 | 156 | 0 | 382 | 0 | 0 | 0 | 435 | 1621 | 1238.5 | 0.0307 | 0.0677 | 0.001 | 0.0112 | 0.0338 | 0.587 | 0.172 | 0.0317 | 0.268 | 0.0085 | 0.0124 | 0.0263 | 0.0714 | 0.169 | 2602/10R4 | 133.2 | 53 | 47.4 | 32.8 | 0 | 0 | 0 | 20.6 | 27.2 | 0 | 0 | 12.8 | 23 | 0 | 0 | 16.3 | 13.1 | 0 | 0 | 0 | 0 | 0 | 12.8 | 7.4 | 0 | 0 | 0 | 0 | 1583 | 1583 | 1637 | 1621 | 634.7 | 1021.5 | 1406.2 | 1238.5 | 226.53 | 261.54 | 255.64 | 255.01
2026-02-15 | 7 | Février | 2026-02-16 00:57 | 2026-02-16 02:01 | 60401 | 1 | SAE1006 | 64.23 | 3 | 60 | 128 | 129.6 | 123.261 | 41.517 | 3511 | 227 | 1341 | 3.517 | 36.398 | 52.938 | 69.89 | 76.5 | 0 | 0 | 0.1 | 0.062 | 0 | 0 | 0 | 0 | 3.75 | 4.5315 | 2000 | 608 | 2400 | 183 | 153 | 0 | 392 | 0 | 0 | 0 | 398 | 1630 | 1018.5 | 0.0624 | 0.0767 | 0.001 | 0.0056 | 0.0246 | 0.695 | 0.114 | 0.0345 | 0.293 | 0.0133 | 0.0105 | 0.0192 | 0.0639 | 0.123 | 2602/10R4 | 133.5 | 54.3 | 46.8 | 32.4 | 0 | 0 | 0 | 20.5 | 27.4 | 0 | 0 | 12.8 | 25.1 | 0 | 0 | 16 | 13.3 | 0 | 0 | 0 | 0 | 0 | 13 | 0 | 0 | 0 | 0 | 0 | 1582 | 1628 | 1630 | 1630 | 547.7 | 955.1 | 966.4 | 1018.5 | 216.23 | 232.1 | 231.88 | 235.74
2026-02-15 | 7 | Février | 2026-02-15 23:58 | 2026-02-16 00:57 | 60400 | 1 | SAE1006 | 59.2 | 4 | 62 | 126 | 124.8 | 122.574 | 41.2 | 3434 | 222 | 1275 | 3.9 | 32.308 | 53.5 | 69.93 | 77.91 | 0 | 0 | 0.033 | 0 | 0 | 0 | 0 | 0 | 19.417 | 24.562 | 2000 | 607 | 2410 | 184 | 153 | 0 | 392 | 0 | 0 | 0 | 398 | 1645 | 1017.5 | 0.0683 | 0.0688 | 0.001 | 0.0076 | 0.0378 | 0.664 | 0.154 | 0.0359 | 0.292 | 0.0143 | 0.0117 | 0.0193 | 0.0539 | 0.149 | 2602/10R4 | 132.7 | 51.8 | 46.7 | 34.2 | 0 | 0 | 0 | 20.9 | 27.2 | 0 | 0 | 13.1 | 22.3 | 0 | 0 | 16.1 | 13 | 0 | 0 | 0 | 0 | 0 | 12.9 | 7.2 | 0 | 0 | 0 | 0 | 1703 | 1656 | 1650 | 1645 | 70.2 | 1232.2 | 1207.8 | 1017.5 | -0.19 | 235.6 | 237.39 | 227.51
2026-02-15 | 7 | Février | 2026-02-15 17:49 | 2026-02-15 23:58 | 60399 | 1 | SAE1006 | 56.5 | 6 | 63 | 128 | 129.6 | 122.2 | 43.417 | 3565 | 225 | 1483 | 3.367 | 38.02 | 54.562 | 72.25 | 75.4 | 0 | 0 | 0.133 | 0.09375 | 0 | 0 | 0 | 0 | 0 | 0 | 2000 | 619 | 2400 | 186 | 155 | 0 | 390 | 0 | 0 | 0 | 390 | 1631 | 1009.8 | 0.0421 | 0.0596 | 0.001 | 0.0095 | 0.0362 | 0.612 | 0.149 | 0.0309 | 0.282 | 0.0067 | 0.0101 | 0.0306 | 0.0718 | 0.149 | 2602/10R4 | 133.6 | 51.5 | 47.3 | 34.8 | 0 | 0 | 0 | 20.8 | 27.7 | 0 | 0 | 13.3 | 29 | 0 | 0 | 16.4 | 13.2 | 0 | 0 | 0 | 0 | 0 | 13.2 | 0 | 0 | 0 | 0 | 0 | 1652 | 1604 | 1649 | 1631 | 192.8 | 804.4 | 1107.2 | 1009.8 | 101.51 | 232.53 | 231.54 | 234.57
2026-02-15 | 7 | Février | 2026-02-15 16:56 | 2026-02-15 17:49 | 60398 | 1 | SAE1006 | 53.58 | 3 | 60 | 129 | 127.4 | 127.899 | 37.183 | 3150 | 206 | 1010 | 3.2 | 40.312 | 48.656 | 63.08 | 78.51 | 0 | 0 | 0.133 | 0.062 | 0 | 0 | 0 | 0 | 5.033 | 5.93725 | 2000 | 607 | 2400 | 184 | 155 | 0 | 388 | 0 | 0 | 0 | 425 | 1656 | 1121.3 | 0.0625 | 0.0564 | 0.001 | 0.0063 | 0.0285 | 0.622 | 0.133 | 0.0373 | 0.281 | 0.0152 | 0.0109 | 0.0129 | 0.0813 | 0.135 | 2602/10R4 | 120 | 56.2 | 47.3 | 16.5 | 0 | 0 | 0 | 18.6 | 24.7 | 0 | 0 | 12.6 | 20.3 | 0 | 0 | 13 | 12.1 | 0 | 0 | 0 | 0 | 0 | 13.3 | 0 | 0 | 0 | 0 | 0 | 1568 | 1590 | 1605 | 1656 | 652.7 | 742.6 | 791 | 1121.3 | 236.76 | 234.27 | 230.76 | 228.67
2026-02-15 | 7 | Février | 2026-02-15 15:47 | 2026-02-15 16:56 | 60397 | 1 | SAE1006 | 68.7 | 6 | 63 | 121 | 120.9 | 109.617 | 41.05 | 3349 | 218 | 1194 | 2.65 | 45.66 | 53.094 | 68.92 | 77.6 | 0 | 0 | 0.117 | 0.094 | 0 | 0 | 0 | 0 | 2.533 | 2.90575 | 2000 | 608 | 2400 | 183 | 155 | 0 | 388 | 0 | 0 | 0 | 425 | 1669 | 1282 | 0.0529 | 0.0567 | 0.001 | 0.0088 | 0.0303 | 0.64 | 0.134 | 0.0408 | 0.309 | 0.0177 | 0.0124 | 0.0156 | 0.113 | 0.138 | 2602/10R4 | 130.2 | 53.1 | 43.1 | 34 | 0 | 0 | 0 | 19.2 | 26.7 | 0 | 0 | 12.8 | 20.4 | 0 | 0 | 16.4 | 12.9 | 0 | 0 | 0 | 0 | 0 | 13.8 | 8 | 0 | 0 | 0 | 0 | 1593 | 1676 | 1671 | 1669 | 718 | 1399.5 | 1254.5 | 1282 | 230.16 | 234.08 | 228.76 | 231.44
2026-02-15 | 7 | Février | 2026-02-15 13:53 | 2026-02-15 15:47 | 60396 | 1 | SAE1006 | 113.65 | 4 | 61 | 127 | 124.2 | 119.165 | 42.8 | 3695 | 221 | 1337 | 3.717 | 34.17 | 55.688 | 73.15 | 78.07 | 0 | 0 | 0.05 | 0.031 | 0 | 0 | 0 | 0 | 4.267 | 4.25 | 2000 | 609 | 2400 | 183 | 154 | 0 | 393 | 0 | 0 | 0 | 413 | 1629 | 1070.7 | 0.0741 | 0.0533 | 0.001 | 0.0085 | 0.0436 | 0.541 | 0.142 | 0.042 | 0.302 | 0.0136 | 0.0097 | 0.0161 | 0.0861 | 0.141 | 2602/10R4 | 129 | 48.1 | 47 | 33.9 | 0 | 0 | 0 | 18.8 | 26.2 | 0 | 0 | 12 | 23.9 | 0 | 0 | 15.6 | 12.7 | 0 | 0 | 0 | 0 | 0 | 13.7 | 0 | 0 | 0 | 0 | 0 | 1592 | 1572 | 1608 | 1629 | 687.4 | 913.6 | 1054.8 | 1070.7 | 227.5 | 259.32 | 250.28 | 239.96
2026-02-15 | 7 | Février | 2026-02-15 12:53 | 2026-02-15 13:53 | 60395 | 1 | SAE1006 | 60.47 | 5 | 55 | 126 | 127.6 | 110.116 | 40.533 | 3430 | 217 | 887 | 3.617 | 34.839 | 53.125 | 67.93 | 78.64 | 0 | 0 | 0.117 | 0.062 | 0 | 0 | 0 | 0 | 2.217 | 2.313 | 2000 | 609 | 2400 | 233 | 154 | 0 | 382 | 0 | 0 | 0 | 435 | 1663 | 1175.6 | 0.049 | 0.0597 | 0.0014 | 0.0101 | 0.0382 | 0.92 | 0.154 | 0.0464 | 0.284 | 0.0168 | 0.0131 | 0.023 | 0.081 | 0.162 | 2602/10R4 | 129.5 | 57 | 42.7 | 29.8 | 0 | 0 | 0 | 19.6 | 26.3 | 0 | 0 | 12.6 | 21.6 | 0 | 0 | 15.2 | 12.8 | 0 | 0 | 0 | 0 | 0 | 14 | 7.4 | 0 | 0 | 0 | 0 | 1597 | 1663 | 1663 |  | 755.6 | 1138.6 | 1175.6 |  | 231.74 | 225.99 | 228.34
2026-02-15 | 7 | Février | 2026-02-15 11:58 | 2026-02-15 12:53 | 60394 | 1 | SAE1006 | 54.62 | 3 | 61 | 126 | 125.7 | 131.743 | 39.967 | 3293 | 214 | 1039 | 3.367 | 37.426 | 52.594 | 67.6 | 78.96 | 0 | 0 | 0.017 | 0 | 0 | 0 | 0 | 0 | 4.05 | 4.46875 | 2000 | 608 | 2400 | 185 | 156 | 0 | 383 | 0 | 0 | 0 | 413 | 1630 | 1074.8 | 0.111 | 0.0727 | 0.0097 | 0.01 | 0.0939 | 1.09 | 0.159 | 0.0373 | 0.294 | 0.0117 | 0.0131 | 0.0279 | 0.0917 | 0.157 | 2602/10R4 | 129.5 | 53.5 | 43.8 | 32.2 | 0 | 0 | 0 | 18.7 | 26 | 0 | 0 | 12.1 | 25.2 | 0 | 0 | 16.2 | 12.1 | 0 | 0 | 0 | 0 | 0 | 13.5 | 0 | 0 | 0 | 0 | 0 | 1595 | 1610 | 1630 |  | 695.3 | 856.6 | 1074.8 |  | 226.71 | 233.89 | 239.69
2026-02-15 | 7 | Février | 2026-02-15 11:05 | 2026-02-15 11:58 | 60393 | 1 | SAE1006 | 53.28 | 4 | 61 | 126 | 124.7 | 106.326 | 39.333 | 3280 | 213 | 973 | 3.583 | 35.163 | 52.5 | 67.19 | 80.09 | 0 | 0 | 0.1 | 0.062 | 0 | 0 | 0 | 0 | 2.533 | 3.062 | 2000 | 609 | 2400 | 183 | 155 | 0 | 384 | 0 | 0 | 0 | 405 | 1629 | 1063.3 | 0.0642 | 0.0759 | 0.0019 | 0.0085 | 0.0351 | 0.783 | 0.156 | 0.0374 | 0.298 | 0.0173 | 0.0117 | 0.0208 | 0.0868 | 0.154 | 2602/10R4 | 131.4 | 55.4 | 46.8 | 29.2 | 0 | 0 | 0 | 19.8 | 26.6 | 0 | 0 | 12.3 | 24.5 | 0 | 0 | 15.6 | 12.6 | 0 | 0 | 0 | 0 | 0 | 13.4 | 6.6 | 0 | 0 | 0 | 0 | 1596 | 1608 | 1629 |  | 671.7 | 851.2 | 1063.3 |  | 223.63 | 234.52 | 239.45
2026-02-15 | 7 | Février | 2026-02-15 10:05 | 2026-02-15 11:05 | 60392 | 1 | SAE1006 | 59.98 | 5 | 55 | 127 | 128.6 | 122.65 | 40.033 | 3286 | 220 | 1242 | 3.367 | 37.723 | 52 | 67.84 | 77.94 | 0 | 0 | 0.083 | 0.031 | 0 | 0 | 0 | 0 | 2.733 | 2.875 | 2000 | 608 | 2400 | 233 | 156 | 0 | 382 | 0 | 0 | 0 | 398 | 1635 | 1026.7 | 0.0374 | 0.0644 | 0.001 | 0.0095 | 0.0324 | 0.242 | 0.128 | 0.0364 | 0.289 | 0.0131 | 0.01 | 0.0211 | 0.0893 | 0.131 | 2602/10R4 | 131.7 | 53.4 | 47.1 | 31.2 | 0 | 0 | 0 | 19.4 | 27.8 | 0 | 0 | 12.2 | 24.2 | 0 | 0 | 16 | 12.3 | 0 | 0 | 0 | 0 | 0 | 13.9 | 0 | 0 | 0 | 0 | 0 | 1597 | 1626 | 1635 |  | 559.6 | 863 | 1026.7 |  | 209.66 | 225.74 | 233.61
2026-02-15 | 7 | Février | 2026-02-15 09:11 | 2026-02-15 10:05 | 60391 | 1 | SAE1006 | 53.83 | 3 | 61 | 125 | 124.7 | 122.898 | 39.167 | 3220 | 213 | 1013 | 3.283 | 38.071 | 51.156 | 65.83 | 78.37 | 0 | 0 | 0.133 | 0.094 | 0 | 0 | 0 | 0 | 2.85 | 3.28125 | 2000 | 608 | 2400 | 183 | 155 | 0 | 384 | 0 | 0 | 0 | 420 | 1629 | 1100.7 | 0.0697 | 0.0516 | 0.001 | 0.0058 | 0.0333 | 0.471 | 0.14 | 0.0293 | 0.282 | 0.0119 | 0.0097 | 0.0241 | 0.0806 | 0.138 | 2602/10R4 | 130.7 | 56.1 | 46.3 | 28.3 | 0 | 0 | 0 | 19.1 | 26.6 | 0 | 0 | 12.9 | 24.9 | 0 | 0 | 15.8 | 11 | 0 | 0 | 0 | 0 | 0 | 13.6 | 6.8 | 0 | 0 | 0 | 0 | 1591 | 1607 | 1615 | 1629 | 647.3 | 912 | 969.5 | 1100.7 | 223.63 | 240.13 | 240.27 | 241.99
2026-02-15 | 7 | Février | 2026-02-15 08:05 | 2026-02-15 09:11 | 60390 | 1 | SAE1006 | 66.58 | 4 | 61 | 129 | 129.2 | 122.936 | 40.733 | 3308 | 215 | 961 | 3.25 | 39.692 | 51.594 | 66.33 | 76 | 0 | 0 | 0.067 | 0.031 | 0 | 0 | 0 | 0 | 2.483 | 2.78175 | 2000 | 609 | 2400 | 182 | 157 | 0 | 386 | 0 | 0 | 0 | 435 | 1652 | 194.1 | 0.06 | 0.041 | 0.001 | 0.0067 | 0.0283 | 0.915 | 0.16 | 0.0373 | 0.279 | 0.0119 | 0.0123 | 0.0215 | 0.0663 | 0.158 | 2602/10R4 | 128.6 | 49.7 | 49.5 | 29.4 | 0 | 0 | 0 | 19.3 | 25.7 | 0 | 0 | 11.4 | 22.8 | 0 | 0 | 17.1 | 13 | 0 | 0 | 0 | 0 | 0 | 13.7 | 0 | 0 | 0 | 0 | 0 | 1584 | 1652 | 1602 | 1652 | 770.5 | 193.9 | 263.6 | 194.1 | 240.25 | 101.93 | 151.58 | 102.01
2026-02-15 | 7 | Février | 2026-02-15 07:06 | 2026-02-15 08:05 | 60389 | 1 | SAE1006 | 58.17 | 5 | 55 | 128 | 128.3 | 122.676 | 40.45 | 3338 | 221 | 835 | 3.233 | 39.588 | 52.281 | 66.61 | 77.55 | 0 | 0 | 0.033 | 0 | 0 | 0 | 0 | 0 | 3.767 | 4.34325 | 2000 | 607 | 2400 | 183 | 155 | 0 | 380 | 0 | 0 | 0 | 398 | 1640 | 1010.9 | 0.0614 | 0.0603 | 0.001 | 0.0071 | 0.0366 | 0.633 | 0.134 | 0.0371 | 0.284 | 0.0103 | 0.0093 | 0.0251 | 0.0646 | 0.135 | 2602/10R4 | 133.7 | 52.1 | 45.2 | 36.4 | 0 | 0 | 0 | 20.2 | 27 | 0 | 0 | 12.9 | 25.8 | 0 | 0 | 15.9 | 12.1 | 0 | 0 | 0 | 0 | 0 | 13.1 | 6.7 | 0 | 0 | 0 | 0 | 1574 | 1676 | 1660 | 1640 | 571 | 1411.2 | 1225.3 | 1010.9 | 223.65 | 234.69 | 233.01 | 229.75
2026-02-15 | 7 | Février | 2026-02-15 06:01 | 2026-02-15 07:06 | 60388 | 1 | SAE1006 | 65.57 | 3 | 62 | 130 | 132.3 | 122.461 | 41.483 | 3274 | 211 | 1376 | 3.5 | 37.143 | 52.344 | 68.67 | 75.71 | 0 | 0 | 0.117 | 0.062 | 0 | 0 | 0 | 0 | 4.017 | 4.34375 | 2000 | 608 | 2400 | 183 | 154 | 0 | 382 | 0 | 0 | 0 | 425 | 1637 | 1114.8 | 0.07 | 0.0734 | 0.0017 | 0.006 | 0.0355 | 0.581 | 0.129 | 0.0471 | 0.283 | 0.0127 | 0.0118 | 0.0285 | 0.0988 | 0.128 | 2602/10R4 | 132.8 | 50.9 | 45.9 | 36 | 0 | 0 | 0 | 20.8 | 27.7 | 0 | 0 | 13 | 23.4 | 0 | 0 | 15.8 | 13.3 | 0 | 0 | 0 | 0 | 0 | 13.3 | 0 | 0 | 0 | 0 | 0 | 1595 | 1583 | 1616 | 1637 | 589.9 | 617.6 | 950.7 | 1114.8 | 214.62 | 224.53 | 238.29 | 238.57
2026-02-15 | 7 | Février | 2026-02-15 05:03 | 2026-02-15 06:01 | 60387 | 1 | SAE1006 | 58.15 | 4 | 62 | 128 | 127.3 | 122.515 | 41.683 | 3544 | 226 | 1601 | 3.633 | 35.229 | 52.5 | 70.62 | 75.57 | 0 | 0 | 0.083 | 0.01575 | 0 | 0 | 0 | 0 | 3.117 | 3.094 | 2000 | 612 | 2400 | 183 | 155 | 0 | 386 | 0 | 0 | 0 | 413 | 1645 | 1066.6 | 0.0606 | 0.0747 | 0.0029 | 0.0067 | 0.0379 | 1.54 | 0.13 | 0.0219 | 0.279 | 0.0147 | 0.0102 | 0.0228 | 0.0709 | 0.13 | 2602/10R4 | 133.4 | 51.5 | 46.7 | 35.2 | 0 | 0 | 0 | 20.6 | 27.3 | 0 | 0 | 12.9 | 22.4 | 0 | 0 | 16.2 | 13.4 | 0 | 0 | 0 | 0 | 0 | 13.2 | 7.4 | 0 | 0 | 0 | 0 | 1595 | 1622 | 1645 |  | 492.2 | 785.7 | 1066.6 |  | 201.31 | 221.02 | 230.97
2026-02-14 | 7 | Février | 2026-02-15 04:02 | 2026-02-15 05:03 | 60386 | 1 | SAE1006 | 60.35 | 5 | 57 | 126 | 127.5 | 122.839 | 42.05 | 3592 | 221 | 1804 | 3.517 | 35.829 | 54.25 | 73.32 | 77.41 | 0 | 0 | 0.017 | 0 | 0 | 0 | 0 | 0 | 6.05 | 6.25 | 2000 | 608 | 2400 | 233 | 155 | 0 | 386 | 0 | 0 | 0 | 405 | 1656 | 1043.3 | 0.0931 | 0.104 | 0.0024 | 0.0056 | 0.0355 | 0.637 | 0.121 | 0.0355 | 0.308 | 0.0151 | 0.0102 | 0.0197 | 0.0584 | 0.123 | 2602/10R4 | 132.6 | 52.9 | 45.6 | 34.1 | 0 | 0 | 0 | 21.3 | 27.3 | 0 | 0 | 13.1 | 22.9 | 0 | 0 | 17 | 13 | 0 | 0 | 0 | 0 | 0 | 13.1 | 0 | 0 | 0 | 0 | 0 | 1596 | 1619 | 1635 | 1656 | 401.7 | 720.2 | 900.4 | 1043.3 | 185.82 | 216.25 | 223.96 | 223.37
2026-02-14 | 7 | Février | 2026-02-15 03:06 | 2026-02-15 04:02 | 60385 | 1 | SAE1006 | 56.3 | 3 | 62 | 127 | 126.5 | 122.762 | 41.65 | 3504 | 222 | 1537 | 4 | 31.75 | 53.5 | 71.22 | 77.07 | 0 | 0 | 0.133 | 0.062 | 0 | 0 | 0 | 0 | 4.933 | 5 | 2000 | 609 | 2400 | 183 | 155 | 0 | 389 | 0 | 0 | 0 | 430 | 1667 | 1091.9 | 0.099 | 0.0885 | 0.0017 | 0.0065 | 0.0372 | 0.232 | 0.138 | 0.0436 | 0.309 | 0.017 | 0.0109 | 0.0204 | 0.0603 | 0.132 | 2602/10R4 | 126.6 | 46.5 | 47.5 | 32.6 | 0 | 0 | 0 | 21 | 27.3 | 0 | 0 | 12.9 | 15.7 | 0 | 0 | 12.1 | 17.4 | 0 | 0 | 0 | 0 | 0 | 12.9 | 0 | 0 | 0 | 0 | 0 | 1617 | 1612 | 1653 | 1667 | 579 | 562 | 941.3 | 1091.9 | 201.29 | 201.82 | 217.45 | 220.74
2026-02-14 | 7 | Février | 2026-02-15 02:07 | 2026-02-15 03:06 | 60384 | 1 | SAE1006 | 58.7 | 4 | 59 | 126 | 126.8 | 122.462 | 42.383 | 3558 | 225 | 1534 | 3.667 | 34.364 | 54.781 | 72.66 | 77.55 | 0 | 0 | 0.05 | 0.031 | 0 | 0 | 0 | 0 | 6.167 | 7.34325 | 2000 | 608 | 2400 | 186 | 155 | 0 | 384 | 0 | 0 | 0 | 435 | 1637 | 1170 | 0.0765 | 0.0899 | 0.001 | 0.0084 | 0.0407 | 0.538 | 0.155 | 0.0437 | 0.285 | 0.0262 | 0.012 | 0.0056 | 0.0506 | 0.151 | 2602/10R4 | 133.4 | 52.2 | 47.1 | 34.1 | 0 | 0 | 0 | 20.7 | 27.3 | 0 | 0 | 13 | 24.9 | 0 | 0 | 15.8 | 13.3 | 0 | 0 | 0 | 0 | 0 | 13.2 | 0 | 0 | 0 | 0 | 0 | 1608 | 1620 | 1665 | 1637 | 496.7 | 911.2 | 1415.1 | 1170 | 194.91 | 233 | 240.87 | 242.12
2026-02-14 | 7 | Février | 2026-02-15 01:06 | 2026-02-15 02:07 | 60383 | 1 | SAE1006 | 61.65 | 5 | 56 | 125 | 124 | 123.164 | 41.467 | 3375 | 220 | 1564 | 3.967 | 31.513 | 53.219 | 70.65 | 77 | 0 | 0 | 0.133 | 0.094 | 0 | 0 | 0 | 0 | 4.567 | 5.37475 | 2000 | 609 | 2400 | 234 | 155 | 0 | 382 | 0 | 0 | 0 | 413 | 1623 | 1066.7 | 0.0775 | 0.0742 | 0.0027 | 0.0061 | 0.0304 | 0.666 | 0.135 | 0.038 | 0.26 | 0.0104 | 0.0107 | 0.0237 | 0.105 | 0.138 | 2602/10R4 | 132.9 | 50.7 | 47.4 | 34.8 | 0 | 0 | 0 | 20.7 | 27.8 | 0 | 0 | 13.5 | 21.8 | 0 | 0 | 15.6 | 13.4 | 0 | 0 | 0 | 0 | 0 | 12.9 | 7.2 | 0 | 0 | 0 | 0 | 1595 | 1598 | 1588 | 1623 | 549.3 | 511 | 631.2 | 1066.7 | 209.38 | 202.43 | 223.41 | 242.95
2026-02-14 | 7 | Février | 2026-02-14 23:57 | 2026-02-15 01:06 | 60382 | 1 | SAE1006 | 68.5 | 3 | 62 | 125 | 126.8 | 123.398 | 43.883 | 3681 | 225 | 2058 | 4.65 | 26.882 | 56.469 | 76.87 | 77.21 | 0 | 0 | 0.133 | 0 | 0 | 0 | 0 | 0 | 7.433 | 9.06245 | 2000 | 612 | 2400 | 183 | 153 | 0 | 382 | 0 | 0 | 0 | 428 | 1621 | 1129.3 | 0.0625 | 0.0529 | 0.001 | 0.006 | 0.0379 | 0.644 | 0.152 | 0.0331 | 0.277 | 0.0111 | 0.0116 | 0.0223 | 0.0674 | 0.144 | 2602/10R4 | 132.7 | 51.2 | 46.9 | 34.6 | 0 | 0 | 0 | 20.9 | 27.5 | 0 | 0 | 12.9 | 24.4 | 0 | 0 | 15.9 | 13.5 | 0 | 0 | 0 | 0 | 0 | 12.3 | 0 | 0 | 0 | 0 | 0 | 1570 | 1632 | 1625 | 1621 | 721.7 | 1243.5 | 1239 | 1129.3 | 243.06 | 249.32 | 252.86 | 248.23
2026-02-14 | 7 | Février | 2026-02-14 17:48 | 2026-02-14 23:57 | 60381 | 1 | SAE1006 | 56.07 | 4 | 61 | 123 | 119.8 | 123.088 | 42.45 | 3471 | 223 | 1448 | 6.833 | 18 | 54.406 | 71.66 | 76.9 | 0 | 0 | 0.133 | 0.062 | 0 | 0 | 0 | 0 | 3.717 | 4.84425 | 2000 | 610 | 2400 | 182 | 155 | 0 | 385 | 0 | 0 | 0 | 435 | 1623 | 1192.7 | [7 empty] | 0.0344 | 0.262 | 0.0112 | 0.0075 | 0.0175 | 0.101 | 0.152 | 2602/10R4 | 133.5 | 53.1 | 45.5 | 34.9 | 0 | 0 | 0 | 20.5 | 27.3 | 0 | 0 | 13.3 | 30.4 | 0 | 0 | 16.1 | 13.3 | 0 | 0 | 0 | 0 | 0 | 12.6 | 0 | 0 | 0 | 0 | 0 | 1601 | 1578 | 1601 | 1623 | 259.1 | 820.4 | 945.3 | 1192.7 | 150.86 | 248.14 | 246.04 | 251.15
2026-02-14 | 7 | Février | 2026-02-14 16:48 | 2026-02-14 17:48 | 60380 | 1 | SAE1006 | 59.97 | 8 | 53 | 129 | 125.6 | 109.229 | 38.25 | 3153 | 203 | 1238 | 2.417 | 53.379 | 49.375 | 64.73 | 77.45 | 0 | 0 | 0.017 | 0 | 0 | 0 | 0 | 0 | 0 | 0 | 2000 | 610 | 2400 | 233 | 154 | 0 | 395 | 0 | 0 | 0 | 360 | 1645 | 1021.8 | 0.0613 | 0.0586 | 0.001 | 0.0059 | 0.0235 | 0.925 | 0.128 | 0.0395 | 0.296 | 0.0131 | 0.0087 | 0.0137 | 0.0629 | 0.127 | 2602/10R4 | 120.9 | 47.2 | 47.5 | 26.2 | 0 | 0 | 0 | 19.4 | 25.3 | 0 | 0 | 10.4 | 26 | 0 | 0 | 14.7 | 11.9 | 0 | 0 | 0 | 0 | 0 | 13.2 | 0 | 0 | 0 | 0 | 0 | 1610 | 1641 | 1645 |  | 831.1 | 1056.3 | 1021.8 |  | 231.67 | 232.44 | 227.82
2026-02-14 | 7 | Février | 2026-02-14 15:55 | 2026-02-14 16:48 | 60379 | 1 | SAE1006 | 52.53 | 4 | 63 | 130 | 126.6 | 136.73 | 37.683 | 3183 | 206 | 1363 | 2.083 | 62.4 | 49.094 | 65.07 | 78.17 | 0 | 0 | 0.033 | 0.031 | 0 | 0 | 0 | 0 | 1.95 | 2.18775 | 2000 | 610 | 2400 | 233 | 157 | 0 | 394 | 0 | 0 | 0 | 360 | 1628 | 1012.1 | 0.0555 | 0.0586 | 0.001 | 0.0054 | 0.0251 | 0.59 | 0.144 | 0.0356 | 0.29 | 0.0087 | 0.0097 | 0.0181 | 0.0547 | 0.138 | 2602/10R4 | 120.5 | 56.9 | 45.9 | 17.7 | 0 | 0 | 0 | 16.8 | 24.1 | 0 | 0 | 11.6 | 22.1 | 0 | 0 | 17 | 9.6 | 0 | 0 | 0 | 0 | 0 | 13.4 | 5.9 | 0 | 0 | 0 | 0 | 1584 | 1636 | 1628 |  | 723.6 | 1065.4 | 1012.1 |  | 235.63 | 235.78 | 236.36
2026-02-14 | 7 | Février | 2026-02-14 14:50 | 2026-02-14 15:55 | 60378 | 1 | SAE1006 | 65.62 | 5 | 56 | 125 | 123.6 | 117.32 | 40.617 | 3509 | 209 | 1597 | 2.867 | 43.605 | 52 | 69.93 | 76.82 | 0 | 0 | 0.133 | 0.09375 | 0 | 0 | 0 | 0 | 3.167 | 3.12475 | 2000 | 610 | 2400 | 233 | 156 | 0 | 393 | 0 | 0 | 0 | 425 | 1617 | 1125.8 | 0.0483 | 0.0739 | 0.001 | 0.0075 | 0.0231 | 1.02 | 0.157 | 0.0377 | 0.305 | 0.0147 | 0.0101 | 0.0127 | 0.0686 | 0.165 | 2602/10R4 | 125.7 | 50.7 | 48 | 27 | 0 | 0 | 0 | 18.8 | 26.4 | 0 | 0 | 12.3 | 22.4 | 0 | 0 | 14.4 | 11.5 | 0 | 0 | 0 | 0 | 0 | 14 | 0 | 0 | 0 | 0 | 0 | 1597 | 1612 | 1619 | 1617 | 702.6 | 890.9 | 1057.6 | 1125.8 | 226.39 | 235.69 | 244.49 | 250.17
2026-02-14 | 7 | Février | 2026-02-14 13:54 | 2026-02-14 14:50 | 60377 | 1 | SAE1006 | 55.65 | 3 | 62 | 125 | 124.1 | 117.482 | 38.767 | 3242 | 204 | 1113 | 3.4 | 36.765 | 49.812 | 64.93 | 77.1 | 0 | 0 | 0.05 | 0.03075 | 0 | 0 | 0 | 0 | 2.517 | 2.8125 | 2000 | 611 | 2400 | 184 | 157 | 0 | 392 | 0 | 0 | 0 | 420 | 1651 | 1100.3 | 0.126 | 0.0787 | 0.0041 | 0.0087 | 0.0274 | 0.386 | 0.159 | 0.0373 | 0.308 | 0.0122 | 0.0103 | 0.0179 | 0.0823 | 0.154 | 2602/10R4 | 125.4 | 52 | 42.8 | 30.6 | 0 | 0 | 0 | 17.8 | 25.1 | 0 | 0 | 12.5 | 22.9 | 0 | 0 | 15.9 | 11.2 | 0 | 0 | 0 | 0 | 0 | 13.6 | 6.4 | 0 | 0 | 0 | 0 | 1590 | 1632 | 1651 |  | 606.3 | 822.9 | 1100.3 |  | 219.36 | 218.98 | 230
2026-02-14 | 7 | Février | 2026-02-14 12:57 | 2026-02-14 13:54 | 60376 | 1 | SAE1006 | 57.02 | 8 | 54 | 126 | 122.8 | 117.598 | 42.083 | 3133 | 216 | 1035 | 3.3 | 38.182 | 51.812 | 66.33 | 73.87 | 0 | 0 | 0.083 | 0.03075 | 0 | 0 | 0 | 0 | 2.833 | 3.5315 | 2000 | 611 | 2420 | 234 | 155 | 0 | 388 | 0 | 0 | 0 | 363 | 1625 | 1069 | 0.0669 | 0.0571 | 0.001 | 0.0066 | 0.0237 | 0.689 | 0.147 | 0.0411 | 0.297 | 0.0124 | 0.0104 | 0.0186 | 0.0858 | 0.141 | 2602/10R4 | 133.9 | 53.2 | 45.5 | 35.2 | 0 | 0 | 0 | 20.3 | 26.6 | 0 | 0 | 13.1 | 26 | 0 | 0 | 16.3 | 12.5 | 0 | 0 | 0 | 0 | 0 | 13.8 | 0 | 0 | 0 | 0 | 0 | 1586 | 1650 | 1620 | 1625 | 693.2 | 1323.4 | 899.9 | 1069 | 231.39 | 244.1 | 232.08 | 242.02
2026-02-14 | 7 | Février | 2026-02-14 11:50 | 2026-02-14 12:57 | 60375 | 1 | SAE1006 | 66.75 | 4 | 63 | 125 | 121.6 | 98.83 | 38.833 | 3094 | 207 | 1003 | 3.95 | 31.646 | 49.781 | 64.01 | 76.92 | 0 | 0 | 0.1 | 0.03075 | 0 | 0 | 0 | 0 | 2.567 | 3.28125 | 2300 | 607 | 2400 | 181 | 156 | 0 | 394 | 0 | 0 | 0 | 420 | 1644 | 1109.1 | 0.0574 | 0.0512 | 0.001 | 0.0067 | 0.0324 | 0.537 | 0.151 | 0.0614 | 0.264 | 0.0082 | 0.01 | 0.0244 | 0.13 | 0.149 | 2602/10R4 | 125.1 | 52.2 | 45.2 | 27.7 | 0 | 0 | 0 | 18.5 | 26.7 | 0 | 0 | 11.3 | 19.8 | 0 | 0 | 16.1 | 11.8 | 0 | 0 | 0 | 0 | 0 | 13.4 | 7.5 | 0 | 0 | 0 | 0 | 1577 | 1617 | 1644 |  | 704.2 | 898.3 | 1109.1 |  | 237.44 | 233.58 | 234.39
2026-02-14 | 7 | Février | 2026-02-14 10:43 | 2026-02-14 11:50 | 60374 | 1 | SAE1006 | 66.83 | 5 | 56 | 129 | 129.9 | 122.989 | 43.067 | 3568 | 221 | 1467 | 4.7 | 27.447 | 55.156 | 72.77 | 76.84 | 0 | 0 | 0.1 | 0.031 | 0 | 0 | 0 | 0 | 4.883 | 5.70325 | 2000 | 609 | 2400 | 235 | 154 | 0 | 391 | 0 | 0 | 0 | 420 | 1632 | 1089.1 | 0.0627 | 0.0571 | 0.0016 | 0.0088 | 0.0382 | 0.537 | 0.152 | 0.0316 | 0.277 | 0.0121 | 0.0101 | 0.0219 | 0.0546 | 0.152 | 2602/10R4 | 134.2 | 52 | 43.8 | 38.4 | 0 | 0 | 0 | 20.2 | 26.6 | 0 | 0 | 12.8 | 25 | 0 | 0 | 16.3 | 12.9 | 0 | 0 | 0 | 0 | 0 | 13.7 | 6.7 | 0 | 0 | 0 | 0 | 1568 | 1612 | 1605 | 1632 | 534.2 | 933.6 | 889 | 1089.1 | 222.02 | 239.13 | 239.34 | 239.58
2026-02-14 | 7 | Février | 2026-02-14 09:44 | 2026-02-14 10:43 | 60373 | 1 | SAE1006 | 59.88 | 3 | 61 | 129 | 129.4 | 123.135 | 42.283 | 3562 | 223 | 1569 | 5.783 | 22.305 | 54.031 | 72.06 | 76.67 | 0 | 0 | 0.017 | 0.031 | 0 | 0 | 0 | 0 | 4.183 | 4.62525 | 2000 | 611 | 2400 | 184 | 156 | 0 | 394 | 0 | 0 | 0 | 420 | 1618 | 1104 | 0.0559 | 0.0406 | 0.0017 | 0.0067 | 0.0292 | 0.613 | 0.14 | 0.037 | 0.276 | 0.0117 | 0.0108 | 0.025 | 0.0532 | 0.136 | 2602/10R4 | 134.4 | 55.6 | 47.5 | 31.3 | 0 | 0 | 0 | 20.2 | 27.5 | 0 | 0 | 13.5 | 23.4 | 0 | 0 | 16.2 | 12.8 | 0 | 0 | 0 | 0 | 0 | 13.6 | 7.2 | 0 | 0 | 0 | 0 | 1576 | 1584 | 1607 | 1618 | 957.7 | 899.3 | 1036.3 | 1104 | 260.61 | 251.62 | 249.53 | 248.19
2026-02-14 | 7 | Février | 2026-02-14 08:19 | 2026-02-14 09:44 | 60372 | 1 | SAE1006 | 84.37 | 8 | 54 | 128 | 126.7 | 123.136 | 44.083 | 3676 | 227 | 1143 | 6.417 | 19.948 | 55.781 | 72.42 | 75.92 | 0 | 0 | 11.65 | 14.71875 | 10.017 | 13.1874 | 15.066 | 18.9995 | 7.35 | 8.71925 | 2000 | 611 | 2400 | 233 | 156 | 0 | 391 | 0 | 0 | 0 | 435 | 1636 | 1383.4 | 0.0579 | 0.0513 | 0.0039 | 0.0089 | 0.0442 | 0.404 | 0.15 | 0.0245 | 0.269 | 0.0131 | 0.0155 | 0.0293 | 0.0667 | 0.154 | 2602/10R4 | 133.2 | 50.2 | 48.1 | 34.9 | 0 | 0 | 0 | 20.2 | 26.8 | 0 | 0 | 13.2 | 23.9 | 0 | 0 | 16.1 | 13 | 0 | 0 | 0 | 0 | 0 | 13.5 | 6.5 | 0 | 0 | 0 | 0 | 1568 | 1641 | 1642 | 1636 | 723 | 1436 | 1365.9 | 1383.4 | 244.28 | 255 | 250.78 | 254.98
2026-02-14 | 7 | Février | 2026-02-14 07:07 | 2026-02-14 08:19 | 60371 | 1 | SAE1006 | 72.15 | 4 | 62 | 128 | 126.9 | 123.261 | 41.533 | 3535 | 223 | 1205 | 2.167 | 59.077 | 53.656 | 70.11 | 77.51 | 0 | 0 | 0.033 | 0 | 0 | 0 | 0 | 0 | 3.9 | 4.75025 | 2000 | 608 | 2400 | 234 | 155 | 0 | 389 | 0 | 0 | 0 | 428 | 1608 | 1134.4 | 0.0535 | 0.0378 | 0.0011 | 0.0091 | 0.0317 | 0.56 | 0.15 | 0.0361 | 0.255 | 0.0115 | 0.0114 | 0.0259 | 0.0843 | 0.149 | 2602/10R4 | 132.3 | 54.3 | 47.7 | 30.3 | 0 | 0 | 0 | 20.1 | 27.1 | 0 | 0 | 13.6 | 23 | 0 | 0 | 16.1 | 13.4 | 0 | 0 | 0 | 0 | 0 | 13.5 | 5.5 | 0 | 0 | 0 | 0 | 1555 | 1633 | 1631 | 1608 | 627.3 | 919.9 | 1316.3 | 1134.4 | 240.92 | 226.63 | 254.05 | 255.63
2026-02-14 | 7 | Février | 2026-02-14 06:02 | 2026-02-14 07:07 | 60370 | 1 | SAE1006 | 64.78 | 5 | 57 | 126 | 123.8 | 123.233 | 44.35 | 3667 | 228 | 1163 | 2.733 | 46.098 | 56.438 | 73.13 | 76.35 | 0 | 0 | 0.067 | 0 | 0 | 0 | 0 | 0 | 5.2 | 6.1255 | 2000 | 610 | 2400 | 233 | 157 | 0 | 321 | 0 | 0 | 0 | 428 | 1641 | 1155.7 | 0.0738 | 0.0486 | 0.0032 | 0.0074 | 0.0308 | 1.03 | 0.14 | 0.0426 | 0.236 | 0.0138 | 0.0125 | 0.0217 | 0.0771 | 0.131 | 2602/10R4 | 133.8 | 51.9 | 45.5 | 36.4 | 0 | 0 | 0 | 20.1 | 26.4 | 0 | 0 | 13.7 | 23.4 | 0 | 0 | 16 | 13.1 | 0 | 0 | 0 | 0 | 0 | 14.2 | 6.9 | 0 | 0 | 0 | 0 | 1571 | 1583 | 1596 | 1641 | 726.6 | 758.2 | 817.2 | 1155.7 | 243.02 | 239.61 | 238.05 | 239.04
2026-02-14 | 7 | Février | 2026-02-14 05:03 | 2026-02-14 06:02 | 60369 | 1 | SAE1006 | 59 | 3 | 62 | 128 | 129.1 | 123.14 | 43.433 | 3759 | 226 | 2122 | 2.633 | 48.608 | 55.5 | 76.4 | 76.67 | 0 | 0 | 0.083 | 0.031 | 0 | 0 | 0 | 0 | 2.4 | 2.219 | 2000 | 616 | 2400 | 183 | 155 | 0 | 0 | 0 | 0 | 0 | 428 | 1643 | 1128.1 | 0.0799 | 0.0643 | 0.0021 | 0.0093 | 0.0356 | 0.596 | 0.151 | 0.0349 | 0.0621 | 0.0096 | 0.0129 | 0.0321 | 0.0498 | 0.154 | 2602/10R4 | 133.9 | 50.6 | 44.9 | 38.4 | 0 | 0 | 0 | 20.6 | 27 | 0 | 0 | 15 | 20.4 | 0 | 0 | 17.1 | 12.9 | 0 | 0 | 0 | 0 | 0 | 14.2 | 6.7 | 0 | 0 | 0 | 0 | 1589 | 1626 | 1643 |  | 596.6 | 892 | 1128.1 |  | 218.72 | 228.17 | 236.18
2026-02-13 | 7 | Février | 2026-02-14 04:03 | 2026-02-14 05:03 | 60368 | 1 | SAE1006 | 60.38 | 8 | 54 | 128 | 120.9 | 123.16 | 41.383 | 3478 | 220 | 804 | 2.7 | 47.407 | 53.312 | 67.93 | 77.3 | 0 | 0 | 0.067 | 0.031 | 0 | 0 | 0 | 0 | 3.017 | 3.0005 | 2000 | 606 | 2400 | 232 | 156 | 0 | 397 | 0 | 0 | 0 | 420 | 1625 | 1118.8 | 0.067 | 0.0538 | 0.0031 | 0.0075 | 0.0328 | 0.616 | 0.148 | 0.035 | 0.282 | 0.0144 | 0.0101 | 0.0203 | 0.123 | 0.141 | 2602/10R4 | 133.7 | 51.7 | 45.3 | 36.7 | 0 | 0 | 0 | 20.1 | 27.2 | 0 | 0 | 14.1 | 20.6 | 0 | 0 | 16.9 | 13.3 | 0 | 0 | 0 | 0 | 0 | 13.7 | 7.8 | 0 | 0 | 0 | 0 | 1603 | 1618 | 1625 |  | 890.7 | 954.1 | 1118.8 |  | 240.57 | 237.47 | 245.36
2026-02-13 | 7 | Février | 2026-02-14 02:57 | 2026-02-14 04:03 | 60367 | 1 | SAE1006 | 65.48 | 4 | 62 | 129 | 127.1 | 123.043 | 42.433 | 3643 | 223 | 1593 | 2.95 | 43.729 | 54.406 | 72.77 | 76.93 | 0 | 0 | 0.117 | 0.062 | 0 | 0 | 0 | 0 | 1.233 | 1.15625 | 2000 | 609 | 2400 | 181 | 155 | 0 | 121 | 0 | 0 | 0 | 410 | 1635 | 1342.4 | 0.0486 | 0.0765 | 0.0018 | 0.0088 | 0.027 | 0.742 | 0.152 | 0.0307 | 0.138 | 0.0151 | 0.0114 | 0.0178 | 0.0784 | 0.151 | 2602/10R4 | 134.3 | 52.2 | 46.5 | 35.6 | 0 | 0 | 0 | 20.8 | 27.6 | 0 | 0 | 15.2 | 21.7 | 0 | 0 | 16.2 | 13.2 | 0 | 0 | 0 | 0 | 0 | 12.8 | 6.8 | 0 | 0 | 0 | 0 | 1617 | 1647 | 1639 | 1635 | 821.4 | 1120.3 | 1370.8 | 1342.4 | 227 | 233.5 | 252.67 | 253.31
2026-02-13 | 7 | Février | 2026-02-14 01:54 | 2026-02-14 02:57 | 60366 | 1 | SAE1006 | 63.35 | 5 | 55 | 128 | 126.1 | 123.412 | 43.967 | 3835 | 230 | 1480 | 2.95 | 43.39 | 56.5 | 75.01 | 77.1 | 0 | 0 | 0.033 | 0 | 0 | 0 | 0 | 0 | 6.05 | 6.875 | 2000 | 608 | 2400 | 235 | 154 | 0 | 392 | 0 | 0 | 0 | 420 | 1653 | 196.2 | 0.0391 | 0.062 | 0.0017 | 0.0112 | 0.0297 | 0.646 | 0.151 | 0.0252 | 0.289 | 0.0122 | 0.0119 | 0.0212 | 0.0391 | 0.151 | 2602/10R4 | 134 | 51.8 | 50.2 | 32 | 0 | 0 | 0 | 20.1 | 27.3 | 0 | 0 | 14.4 | 22 | 0 | 0 | 15.7 | 13.9 | 0 | 0 | 0 | 0 | 0 | 13.5 | 7.1 | 0 | 0 | 0 | 0 | 1561 | 1653 | 1693 | 1653 | 470.1 | 195.1 | 1670.8 | 196.2 | 216.42 | 101.84 | 237.85 | 102.25
2026-02-13 | 7 | Février | 2026-02-14 00:55 | 2026-02-14 01:54 | 60365 | 1 | SAE1006 | 59.18 | 3 | 61 | 127 | 127.1 | 122.793 | 41.65 | 3518 | 223 | 838 | 3.633 | 34.954 | 53.312 | 68.2 | 76.8 | 0 | 0 | 0.067 | 0.03075 | 0 | 0 | 0 | 0 | 3.55 | 3.5625 | 2000 | 608 | 2400 | 183 | 155 | 0 | 399 | 0 | 0 | 0 | 410 | 1655 | 1207.3 | 0.0614 | 0.0714 | 0.0018 | 0.0059 | 0.029 | 0.699 | 0.14 | 0.0283 | 0.301 | 0.009 | 0.0097 | 0.026 | 0.0656 | 0.139 | 2602/10R4 | 133.9 | 52.1 | 50.2 | 31.6 | 0 | 0 | 0 | 20.6 | 31.9 | 0 | 0 | 8.3 | 23 | 0 | 0 | 16.2 | 13.1 | 0 | 0 | 0 | 0 | 0 | 14 | 6.8 | 0 | 0 | 0 | 0 | 1604 | 1624 | 1655 |  | 716.7 | 925.2 | 1207.3 |  | 224.05 | 231.94 | 234.64
2026-02-13 | 7 | Février | 2026-02-13 23:56 | 2026-02-14 00:55 | 60364 | 1 | SAE1006 | 58.42 | 8 | 55 | 129 | 124.6 | 122.36 | 42.733 | 3660 | 228 | 1152 | 3.083 | 41.838 | 55.844 | 72.47 | 78.41 | 0 | 0 | 0.017 | 0.031 | 0 | 0 | 0 | 0 | 4.317 | 5.03175 | 2000 | 609 | 2400 | 234 | 155 | 0 | 387 | 0 | 0 | 0 | 410 | 1651 | 1172.7 | 0.0632 | 0.0649 | 0.0026 | 0.005 | 0.0351 | 0.491 | 0.147 | 0.0414 | 0.281 | 0.0109 | 0.0107 | 0.0248 | 0.0591 | 0.142 | 2602/10R4 | 133.9 | 52.4 | 49.7 | 31.8 | 0 | 0 | 0 | 20.4 | 27.7 | 0 | 0 | 13.3 | 22.5 | 0 | 0 | 15.9 | 13.1 | 0 | 0 | 0 | 0 | 0 | 13.7 | 7.3 | 0 | 0 | 0 | 0 | 1569 | 1588 | 1630 | 1651 | 721.9 | 724.8 | 958.5 | 1172.7 | 243.63 | 233.58 | 231.28 | 234.68
2026-02-13 | 7 | Février | 2026-02-13 17:34 | 2026-02-13 23:56 | 60363 | 1 | SAE1006 | 55.28 | 4 | 62 | 122 | 119.6 | 122.564 | 45.117 | 3904 | 229 | 2111 | 3.017 | 40.442 | 57.094 | 78.4 | 75.93 | 0 | 0 | 12.433 | 16.0313 | 9.633 | 12.25 | 15.433 | 19.1252 | 7.617 | 9.62475 | 5000 | 608 | 2400 | 189 | 155 | 0 | 393 | 0 | 0 | 0 | 410 | 1662 | 1109.4 | 0.0652 | 0.0831 | 0.0033 | 0.0096 | 0.0325 | 0.72 | 0.137 | 0.0364 | 0.292 | 0.0138 | 0.0124 | 0.0226 | 0.0584 | 0.138 | 2602/10R4 | 133.5 | 53.1 | 47.5 | 32.9 | 0 | 0 | 0 | 21.1 | 26.8 | 0 | 0 | 12.2 | 29.2 | 0 | 0 | 18.3 | 12.8 | 0 | 0 | 0 | 0 | 0 | 13.1 | 0 | 0 | 0 | 0 | 0 | 1599 | 1620 | 1621 | 1662 | 254.8 | 1054.4 | 1017 | 1109.4 | 150.71 | 243.73 | 240.53 | 224.63
2026-02-13 | 7 | Février | 2026-02-13 16:32 | 2026-02-13 17:34 | 60362 | 1 | DD13B | 61.97 | 3 | 62 | 127 | 130.1 | 121.662 | 42.514 | 3354 | 216 | 1210 | 3.767 | 33.717 | 27.656 | 43.56 | 39.03 | 10.983 | 14.6563 | 9.683 | 12.875 | 21.848 | 10.0317 | 0 | 0 | 0 | 0 | 2000 | 608 | 2400 | 183 | 156 | 0 | 135 | 0 | 0 | 0 | 390 | 1623 | 1010.9 | 0.061 | 0.0598 | 0.0023 | 0.0053 | 0.0289 | 0.617 | 0.125 | 0.0436 | 0.137 | 0.009 | 0.0083 | 0.0221 | 0.043 | 0.127 | 2602/10R5 | 132.8 | 50.6 | 44.6 | 37.6 | 0 | 0 | 0 | 33.4 | 14.9 | 0 | 0 | 13.5 | 17.2 | 0 | 0 | 20.3 | 13.1 | 0 | 0 | 0 | 0 | 0 | 13.1 | 7.3 | 0 | 0 | 0 | 0 | 1600 | 1624 | 1654 | 1623 | 660.9 | 966.9 | 1298.1 | 1010.9 | 220.26 | 235.18 | 240.51 | 239
2026-02-13 | 7 | Février | 2026-02-13 15:32 | 2026-02-13 16:32 | 60361 | 1 | DD13B | 59.65 | 4 | 63 | 126 | 125.5 | 117.87 | 41.417 | 3428 | 217 | 1284 | 3.983 | 31.632 | 53.188 | 69.62 | 77.05 | 10.733 | 14.2813 | 10.3 | 13.4687 | 20.384 | 25.375 | 0 | 0 | 0 | 0 | 2000 | 611 | 2400 | 183 | 154 | 0 | 137 | 0 | 0 | 0 | 420 | 1652 | 192.5 | 0.0378 | 0.0532 | 0.002 | 0.0051 | 0.035 | 0.777 | 0.156 | 0.0358 | 0.122 | 0.0089 | 0.009 | 0.0229 | 0.0422 | 0.142 | 2602/10R5 | 132.8 | 50.8 | 47.2 | 34.8 | 0 | 0 | 0 | 33.4 | 14.2 | 0 | 0 | 13.1 | 19.8 | 0 | 0 | 19.8 | 13.5 | 0 | 0 | 0 | 0 | 0 | 12.6 | 6.4 | 0 | 0 | 0 | 0 | 1566 | 1608 | 1641 | 1652 | 583.9 | 896.8 | 1092 | 192.5 | 229.65 | 238.35 | 234.88 | 101.4
2026-02-13 | 7 | Février | 2026-02-13 14:29 | 2026-02-13 15:32 | 60360 | 1 | DD13B | 63.12 | 5 | 58 | 128 | 131.2 | 117.957 | 40.15 | 3208 | 214 | 1327 | 4.2 | 30.476 | 52.375 | 68.31 | 78.27 | 11.783 | 15.1875 | 10.017 | 13.3438 | 18.35 | 23.75 | 0 | 0 | 0 | 0 | 2000 | 608 | 2400 | 234 | 156 | 0 | 136 | 0 | 0 | 0 | 420 | 1628 | 1085.9 | 0.0632 | 0.0622 | 0.0015 | 0.0062 | 0.0226 | 0.715 | 0.127 | 0.0349 | 0.132 | 0.0155 | 0.009 | 0.0123 | 0.0717 | 0.123 | 2602/10R5 | 133.4 | 51.8 | 47.4 | 34.2 | 0 | 0 | 0 | 37.7 | 10.4 | 0 | 0 | 13.7 | 18.7 | 0 | 0 | 20.1 | 13.5 | 0 | 0 | 0 | 0 | 0 | 13 | 6.3 | 0 | 0 | 0 | 0 | 1586 | 1605 | 1623 | 1628 | 777.6 | 898.8 | 1044.9 | 1085.9 | 239.84 | 240.15 | 241.43 | 241.54
2026-02-13 | 7 | Février | 2026-02-13 13:29 | 2026-02-13 14:29 | 60359 | 1 | DD13B | 59.78 | 8 | 56 | 126 | 126.5 | 117.913 | 42.8 | 3553 | 227 | 1466 | 4.017 | 31.369 | 55.031 | 72.62 | 77.15 | 12.117 | 15.7813 | 10.2 | 13.4063 | 20.484 | 25.75005 | 0 | 0 | 0 | 0 | 2000 | 609 | 2400 | 235 | 157 | 0 | 135 | 0 | 0 | 0 | 428 | 1635 | 1120.1 | 0.0603 | 0.0531 | 0.0018 | 0.0044 | 0.0242 | 0.784 | 0.122 | 0.0344 | 0.133 | 0.0159 | 0.0085 | 0.015 | 0.0666 | 0.126 | 2602/10R5 | 133.4 | 53.4 | 47.7 | 32.3 | 0 | 0 | 0 | 33.5 | 14.2 | 0 | 0 | 13.1 | 20.5 | 0 | 0 | 20 | 13.2 | 0 | 0 | 0 | 0 | 0 | 12.1 | 6.8 | 0 | 0 | 0 | 0 | 1559 | 1619 | 1621 | 1635 | 684.8 | 1056.2 | 1038.3 | 1120.1 | 245.19 | 244.39 | 242.05 | 240.01
2026-02-13 | 7 | Février | 2026-02-13 12:28 | 2026-02-13 13:29 | 60358 | 1 | DD13A | 61.48 | 3 | 62 | 128 | 132.4 | 117.687 | 40.683 | 3267 | 210 | 1349 | 4 | 32 | 51.844 | 68.03 | 76.46 | 11.783 | 15.1875 | 9.583 | 12.6562 | 19.317 | 23.875 | 0 | 0 | 0 | 0 | 2000 | 609 | 2400 | 183 | 153 | 0 | 124 | 0 | 0 | 0 | 428 | 1621 | 1112.3 | 0.0772 | 0.0534 | 0.001 | 0.0068 | 0.03 | 0.809 | 0.126 | 0.0307 | 0.119 | 0.0135 | 0.0081 | 0.0175 | 0.0836 | 0.127 | 2602/10R6 | 132.1 | 52.1 | 44.4 | 35.6 | 0 | 0 | 0 | 33.6 | 14.2 | 0 | 0 | 13.7 | 17.5 | 0 | 0 | 20 | 13.3 | 0 | 0 | 0 | 0 | 0 | 13 | 6.8 | 0 | 0 | 0 | 0 | 1576 | 1591 | 1625 | 1621 | 742.9 | 807.1 | 1083.9 | 1112.3 | 241.93 | 239.86 | 243.03 | 247.11
2026-02-13 | 7 | Février | 2026-02-13 11:27 | 2026-02-13 12:28 | 60357 | 1 | DD13A | 60.42 | 4 | 64 | 125 | 134.8 | 136.858 | 42.117 | 3537 | 222 | 1689 | 4.45 | 28.09 | 53.594 | 72.03 | 76.35 | 0 | 0 | 10.85 | 14.6406 | 10.033 | 13.1562 | 15.384 | 19.3442 | 5.85 | 6.40575 | 2000 | 610 | 2400 | 181 | 155 | 0 | 128 | 0 | 0 | 0 | 413 | 1656 | 1084.6 | 0.108 | 0.117 | 0.0059 | 0.0079 | 0.0319 | 0.744 | 0.183 | 0.0436 | 0.152 | 0.014 | 0.0102 | 0.0157 | 0.0903 | 0.169 | 2602/10R6 | 133.8 | 51.4 | 46.6 | 35.8 | 0 | 0 | 0 | 33.3 | 14.7 | 0 | 0 | 13.4 | 19.5 | 0 | 0 | 20.2 | 13.8 | 0 | 0 | 0 | 0 | 0 | 12.6 | 6.3 | 0 | 0 | 0 | 0 | 1584 | 1610 | 1629 | 1656 | 411.8 | 682.7 | 827.2 | 1084.6 | 194.17 | 217.21 | 220.99 | 226.23
2026-02-13 | 7 | Février | 2026-02-13 10:29 | 2026-02-13 11:27 | 60356 | 1 | DD13A | 58.42 | 5 | 58 | 128 | 131 | 117.482 | 41.783 | 3450 | 227 | 1700 | 4.3 | 29.767 | 53.781 | 72.03 | 77.23 | 0 | 0 | 11.833 | 15.5938 | 10.367 | 13.375 | 14.433 | 18.1877 | 5.15 | 6.56225 | 2000 | 609 | 2400 | 231 | 155 | 0 | 120 | 0 | 0 | 0 | 398 | 1643 | 1029.6 | 0.0946 | 0.0757 | 0.001 | 0.0064 | 0.0259 | 0.849 | 0.129 | 0.0401 | 0.136 | 0.0137 | 0.0099 | 0.0132 | 0.0603 | 0.129 | 2602/10R6 | 133.3 | 53.1 | 46.2 | 34 | 0 | 0 | 0 | 33.5 | 14.6 | 0 | 0 | 13.6 | 17.6 | 0 | 0 | 20.1 | 13.2 | 0 | 0 | 0 | 0 | 0 | 13.1 | 7.6 | 0 | 0 | 0 | 0 | 1569 | 1599 | 1635 | 1643 | 429.3 | 745.9 | 966.2 | 1029.6 | 205.39 | 229.7 | 229.15 | 229.47
2026-02-13 | 7 | Février | 2026-02-13 09:16 | 2026-02-13 10:29 | 60355 | 1 | DD13A | 73.2 | 8 | 56 | 127 | 127.6 | 137.235 | 41.45 | 3429 | 223 | 1405 | 5.233 | 24.268 | 53.172 | 70.13 | 76.97 | 0 | 0 | 11.55 | 15.0938 | 10.183 | 13.3438 | 15.1 | 19.2971 | 4.617 | 5.32788 | 2000 | 609 | 2400 | 235 | 156 | 0 | 126 | 0 | 0 | 0 | 465 | 1672 | 1257.5 | 0.0507 | 0.077 | 0.001 | 0.0088 | 0.0314 | 0.744 | 0.128 | 0.0362 | 0.143 | 0.0157 | 0.0096 | 0.0168 | 0.0664 | 0.13 | 2602/10R6 | 132.6 | 52 | 46.7 | 33.9 | 0 | 0 | 0 | 33.7 | 14.7 | 0 | 0 | 13.6 | 17.4 | 0 | 0 | 20.1 | 13.6 | 0 | 0 | 0 | 0 | 0 | 12.6 | 6.9 | 0 | 0 | 0 | 0 | 1565 | 1673 | 1682 | 1672 | 322.9 | 1219.1 | 1296.6 | 1257.5 | 186.6 | 225.58 | 225.21 | 228.4
2026-02-13 | 7 | Février | 2026-02-13 08:12 | 2026-02-13 09:16 | 60354 | 1 | DD13A | 63.58 | 3 | 62 | 128 | 130.1 | 117.55 | 41.917 | 3476 | 219 | 1678 | 3.083 | 41.514 | 53.656 | 71.86 | 76.8 | 11.684 | 14.9375 | 9.583 | 12.75 | 20.65 | 25.8438 | 0 | 0 | 0 | 0 | 2000 | 609 | 2400 | 184 | 154 | 0 | 122 | 0 | 0 | 0 | 420 | 1655 | 1104.7 | 0.0534 | 0.074 | 0.001 | 0.0066 | 0.0326 | 0.812 | 0.13 | 0.0372 | 0.13 | 0.0087 | 0.0102 | 0.0225 | 0.0726 | 0.123 | 2602/10R6 | 132.3 | 52.4 | 45 | 34.9 | 0 | 0 | 0 | 33.5 | 14.6 | 0 | 0 | 13.9 | 17.4 | 0 | 0 | 20.1 | 13.6 | 0 | 0 | 0 | 0 | 0 | 12.4 | 6.8 | 0 | 0 | 0 | 0 | 1604 | 1615 | 1636 | 1655 | 267.4 | 832.1 | 927.9 | 1104.7 | 151.55 | 229.04 | 225.63 | 228.12
2026-02-13 | 7 | Février | 2026-02-13 07:11 | 2026-02-13 08:12 | 60353 | 1 | DD13B | 60.85 | 4 | 63 | 126 | 127.2 | 114.333 | 41.217 | 3396 | 223 | 1532 | 2.617 | 48.153 | 52.656 | 70.03 | 76.65 | 21.733 | 28.4688 | 19.483 | 24.125 | 0 | 0 | 0 | 0 | 0 | 0 | 2000 | 610 | 2400 | 180 | 155 | 0 | 135 | 0 | 0 | 0 | 450 | 1656 | 1227.1 | 0.0491 | 0.0752 | 0.001 | 0.0105 | 0.0317 | 0.447 | 0.114 | 0.0489 | 0.151 | 0.0142 | 0.0122 | 0.021 | 0.0795 | 0.114 | 2602/10R5 | 133.5 | 54.1 | 44.7 | 34.7 | 0 | 0 | 0 | 23.7 | 19.8 | 0 | 0 | 13.5 | 17.6 | 0 | 0 | 19.8 | 18.6 | 0 | 0 | 0 | 0 | 0 | 12.9 | 7.6 | 0 | 0 | 0 | 0 | 1630 | 1665 | 1660 | 1656 | 561 | 1254 | 1208.4 | 1227.1 | 191.91 | 231.99 | 231.99 | 235.29
2026-02-13 | 7 | Février | 2026-02-13 06:14 | 2026-02-13 07:11 | 60352 | 1 | DD13B | 57.47 | 5 | 58 | 129 | 129 | 123.126 | 42.017 | 3514 | 221 | 2005 | 3.15 | 40.952 | 54.359 | 74.03 | 77.62 | 11.317 | 15.0938 | 9.817 | 12.7812 | 20.884 | 26.3906 | 0 | 0 | 0 | 0 | 2000 | 609 | 2400 | 232 | 154 | 0 | 135 | 0 | 0 | 0 | 405 | 1652 | 1063.9 | 0.0901 | 0.0858 | 0.0022 | 0.0083 | 0.0273 | 0.898 | 0.114 | 0.0389 | 0.148 | 0.0089 | 0.0138 | 0.0255 | 0.0508 | 0.113 | 2602/10R5 | 133.3 | 52.2 | 44.8 | 36.3 | 0 | 0 | 0 | 33.7 | 14.7 | 0 | 0 | 14.1 | 18.7 | 0 | 0 | 19 | 13.1 | 0 | 0 | 0 | 0 | 0 | 13.7 | 6.3 | 0 | 0 | 0 | 0 | 1597 | 1607 | 1638 | 1652 | 493.9 | 701.5 | 907 | 1063.9 | 200.47 | 220.84 | 222.87 | 226.98
2026-02-13 | 7 | Février | 2026-02-13 05:15 | 2026-02-13 06:14 | 60351 | 1 | DD13B | 58.98 | 5 | 56 | 126 | 128.7 | 123.627 | 41.683 | 3458 | 220 | 1845 | 3.283 | 38.376 | 53.875 | 72.71 | 77.55 | 0 | 0 | 11.3 | 14.5938 | 9.883 | 13.125 | 15.133 | 19.3127 | 5.367 | 6.781 | 2400 | 609 | 2400 | 233 | 154 | 0 | 133 | 0 | 0 | 0 | 428 | 1657 | 1131.8 | 0.0699 | 0.0576 | 0.001 | 0.0072 | 0.0283 | 0.797 | 0.122 | 0.0343 | 0.14 | 0.0099 | 0.0104 | 0.0243 | 0.0479 | 0.121 | 2602/10R5 | 134.7 | 52.8 | 46.4 | 35.5 | 0 | 0 | 0 | 33.7 | 14.5 | 0 | 0 | 14 | 17.5 | 0 | 0 | 19.7 | 13.4 | 0 | 0 | 0 | 0 | 0 | 14.5 | 7.4 | 0 | 0 | 0 | 0 | 1572 | 1620 | 1653 | 1657 | 610.8 | 960.1 | 1225 | 1131.8 | 229.7 | 236.84 | 236.8 | 228.81
2026-02-12 | 7 | Février | 2026-02-13 04:11 | 2026-02-13 05:15 | 60350 | 1 | DD13B | 63.38 | 3 | 63 | 128 | 130 | 123.881 | 42.383 | 3720 | 230 | 2138 | 3.65 | 35.068 | 53.844 | 74.71 | 76.22 | 0 | 0 | 11.783 | 15.4688 | 9.567 | 12.5313 | 14.916 | 19.1565 | 6.117 | 6.62475 | 2000 | 609 | 2400 | 183 | 154 | 0 | 136 | 0 | 0 | 0 | 410 | 1659 | 1156.4 | 0.0619 | 0.0726 | 0.0017 | 0.0062 | 0.0239 | 0.708 | 0.121 | 0.0385 | 0.143 | 0.0044 | 0.0098 | 0.029 | 0.0796 | 0.118 | 2602/10R5 | 133.5 | 55.4 | 46.6 | 31.5 | 0 | 0 | 0 | 32.5 | 14.3 | 0 | 0 | 11.8 | 21.2 | 0 | 0 | 19.3 | 13.2 | 0 | 0 | 0 | 0 | 0 | 14.1 | 7.1 | 0 | 0 | 0 | 0 | 1630 | 1659 | 1655 | 1659 | 746.6 | 1044.9 | 965.7 | 1156.4 | 212.92 | 221.86 | 218.24 | 229.3
2026-02-12 | 7 | Février | 2026-02-13 03:11 | 2026-02-13 04:11 | 60349 | 1 | DD13B | 60.43 | 4 | 63 | 124 | 125.9 | 123.553 | 39.95 | 3408 | 210 | 1795 | 3.95 | 31.392 | 51.594 | 70.04 | 77.49 | 0 | 0 | 10.533 | 13.7813 | 10.083 | 13.3125 | 15.05 | 19.3437 | 4.283 | 5.09375 | 2000 | 610 | 2400 | 183 | 156 | 0 | 131 | 0 | 0 | 0 | 420 | 1676 | 1200.7 | 0.0733 | 0.0749 | 0.0022 | 0.0082 | 0.0273 | 1.08 | 0.0938 | 0.0285 | 0.14 | 0.0165 | 0.0112 | 0.0212 | 0.0706 | 0.0957 | 2602/10R5 | 126.9 | 53.3 | 47.4 | 26.2 | 0 | 0 | 0 | 34.6 | 9.2 | 0 | 0 | 14.4 | 16.9 | 0 | 0 | 17.8 | 13.5 | 0 | 0 | 0 | 0 | 0 | 13.7 | 6.8 | 0 | 0 | 0 | 0 | 1634 | 1688 | 1681 | 1676 | 664.7 | 1280.6 | 1221.7 | 1200.7 | 202.2 | 221.04 | 221.39 | 222.83
2026-02-12 | 7 | Février | 2026-02-13 02:11 | 2026-02-13 03:11 | 60348 | 1 | DD13B | 60.33 | 5 | 58 | 129 | 129.8 | 123.442 | 42.417 | 3667 | 224 | 2053 | 4.65 | 27.742 | 53.594 | 73.93 | 75.81 | 0 | 0 | 11.267 | 14.5938 | 10.15 | 13.3438 | 14.916 | 19.1247 | 6.083 | 6.43775 | 2000 | 609 | 2400 | 233 | 154 | 0 | 136 | 0 | 0 | 0 | 420 | 1701 | 69.3 | 0.0602 | 0.0613 | 0.001 | 0.0068 | 0.0228 | 0.426 | 0.132 | 0.0319 | 0.147 | 0.0125 | 0.0108 | 0.0196 | 0.0647 | 0.129 | 2602/10R4 | 126.5 | 49.8 | 46.6 | 30.1 | 0 | 0 | 0 | 27.6 | 14.3 | 0 | 0 | 13.7 | 19.2 | 0 | 0 | 18.7 | 12.1 | 0 | 0 | 0 | 0 | 0 | 13.6 | 7.3 | 0 | 0 | 0 | 0 | 1638 | 1602 | 1651 | 1701 | 650 | 260.4 | 191.1 | 69.3 | 198.39 | 150.69 | 101.4 | -0.06
2026-02-12 | 7 | Février | 2026-02-13 01:13 | 2026-02-13 02:11 | 60347 | 1 | DD13B | 57.6 | 8 | 56 | 130 | 131.7 | 123.435 | 42.117 | 3498 | 226 | 1977 | 3.683 | 35.294 | 54.469 | 73.99 | 77.6 | 0 | 0 | 11.317 | 15.25 | 10.15 | 13.1874 | 14.85 | 19.3905 | 5.8 | 6.51575 | 2000 | 608 | 2400 | 234 | 152 | 0 | 134 | 0 | 0 | 0 | 410 | 1649 | 1138.3 | 0.053 | 0.0579 | 0.0021 | 0.0056 | 0.0221 | 0.889 | 0.109 | 0.0383 | 0.143 | 0.0119 | 0.0093 | 0.0152 | 0.0812 | 0.116 | 2602/10R4 | 133.6 | 52.8 | 43 | 37.8 | 0 | 0 | 0 | 32.7 | 14.3 | 0 | 0 | 12.2 | 21.7 | 0 | 0 | 19.3 | 13 | 0 | 0 | 0 | 0 | 0 | 13.6 | 6.8 | 0 | 0 | 0 | 0 | 1582 | 1580 | 1609 | 1649 | 593.7 | 616.3 | 808.8 | 1138.3 | 222.17 | 226 | 230.22 | 233.58
2026-02-12 | 7 | Février | 2026-02-12 23:58 | 2026-02-13 01:13 | 60346 | 1 | DD13B | 75.37 | 3 | 62 | 127 | 127.9 | 123.412 | 43.533 | 3874 | 238 | 1889 | 4.283 | 29.65 | 54.531 | 74.87 | 75.16 | 0 | 0 | 11.667 | 14.6875 | 10.1 | 13.125 | 15.133 | 19.2815 | 6.633 | 7.31225 | 2200 | 611 | 2400 | 184 | 154 | 0 | 136 | 0 | 0 | 0 | 410 | 1654 | 1165 | 0.072 | 0.0576 | 0.001 | 0.0083 | 0.027 | 0.683 | 0.115 | 0.0282 | 0.127 | 0.0108 | 0.0096 | 0.0235 | 0.0596 | 0.118 | 2602/10R4 | 132.8 | 50.9 | 46.2 | 35.7 | 0 | 0 | 0 | 33.5 | 14.8 | 0 | 0 | 12.9 | 17.1 | 0 | 0 | 20.2 | 12.9 | 0 | 0 | 0 | 0 | 0 | 14.1 | 7.3 | 0 | 0 | 0 | 0 | 1600 | 1646 | 1635 | 1654 | 781.3 | 1017.2 | 883.2 | 1165 | 232.57 | 226.95 | 222.55 | 232.57
2026-02-12 | 7 | Février | 2026-02-12 18:16 | 2026-02-12 23:58 | 60345 | 1 | DD13B | 56.28667 | 4 | 63 | 124 | 127.2 | 123.209 | 45.15 | 3869 | 231 | 2417 | 3.7 | 33.514 | 57.062 | 79.53 | 75.83 | 11.317 | 14.6563 | 9.917 | 12.9688 | 23.916 | 29.3437 | 0 | 0 | 0 | 0 | 2000 | 609 | 5400 | 184 | 155 | 0 | 131 | 0 | 0 | 0 | 410 | 1636 | 1196.6 | 0.073 | 0.0638 | 0.001 | 0.0064 | 0.0279 | 0.68 | 0.133 | 0.0311 | 0.141 | 0.0154 | 0.009 | 0.0185 | 0.0813 | 0.139 | 2602/10R4 | 133.1 | 54.6 | 44.4 | 34.1 | 0 | 0 | 0 | 38.3 | 14.3 | 0 | 0 | 13.6 | 23 | 0 | 0 | 16.7 | 13.2 | 0 | 0 | 0 | 0 | 0 | 14 | 0 | 0 | 0 | 0 | 0 | 1651 | 1601 | 1620 | 1636 | 191.3 | 811.7 | 1057.3 | 1196.6 | 101.48 | 234.83 | 243.93 | 244.32
2026-02-12 | 7 | Février | 2026-02-12 17:18 | 2026-02-12 18:16 | 60344 | 1 | S355W6 | 54.78333 | 8 | 56 | 127 | 131.6 | 114 | 40.267 | 3326 | 220 | 1367 | 3.9 | 32.564 | 51.625 | 68.1 | 76.92 | 0 | 0 | 11.6 | 15.2188 | 10.017 | 13.3125 | 14.817 | 19.0005 | 3.833 | 3.937 | 2000 | 609 | 2400 | 235 | 151 | 0 | 1125 | 210 | 0 | 0 | 410 | 1655 | 1231 | 0.0921 | 0.124 | 0.002 | 0.0071 | 0.0233 | 0.247 | 0.178 | 0.0487 | 0.74 | 0.133 | 0.0104 | 0.0132 | 0.103 | 0.209 | 2602/10R4 | 133.4 | 52.6 | 47.2 | 33.6 | 0 | 0 | 0 | 20.6 | 0 | 0 | 58.9 | 6.6 | 40.1 | 0 | 0 | 0 | 0 | 0 | 0 | 0 | 0 | 0 | 0 | 7.2 | 0 | 0 | 0 | 0 | 1601 | 1638 | 1663 | 1655 | 605.1 | 932.4 | 1276 | 1231 | 213.23 | 224.9 | 234.36 | 236.07
2026-02-12 | 7 | Février | 2026-02-12 16:18 | 2026-02-12 17:18 | 60343 | 1 | S355W6 | 59.98 | 3 | 61 | 129 | 131 | 128.899 | 39.383 | 3250 | 217 | 1409 | 4.233 | 30.472 | 51.375 | 67.78 | 78.27 | 0 | 0 | 11.483 | 15.25 | 9.883 | 13.0625 | 14.833 | 19.1557 | 3.183 | 3.813 | 2000 | 608 | 2400 | 185 | 153 | 0 | 1125 | 204 | 0 | 0 | 420 | 1684 | 1101.9 | 0.0831 | 0.12 | 0.0043 | 0.0113 | 0.0254 | 0.654 | 0.256 | 0.104 | 0.728 | 0.135 | 0.022 | 0.0313 | 0.071 | 0.241 | 2602/10R4 | 132.9 | 52.3 | 46.8 | 33.8 | 0 | 0 | 0 | 21 | 0 | 0 | 59.5 | 6.7 | 38.9 | 0 | 0 | 0 | 0 | 0 | 0 | 0 | 0 | 0 | 0 | 6.8 | 0 | 0 | 0 | 0 | 1638 | 1672 | 1684 |  | 511.7 | 891.7 | 1101.9 |  | 180.81 | 203.15 | 212.18
2026-02-12 | 7 | Février | 2026-02-12 15:17 | 2026-02-12 16:18 | 60342 | 1 | S275J02 | 60.73 | 1 | 57 | 132 | 132.7 | 111.545 | 40.167 | 3318 | 214 | 1496 | 4.2 | 31.429 | 50.688 | 67.65 | 75.72 | 11.917 | 14.79688 | 10.017 | 13.5312 | 18.233 | 22.1875 | 0 | 0 | 0 | 0 | 2000 | 610 | 2400 | 233 | 156 | 1261 | 0 | 0 | 0 | 0 | 275 | 1637 | 655.6 | 0.104 | 0.097 | 0.0056 | 0.0102 | 0.0362 | 0.761 | 0.156 | 0.107 | 0.784 | 0.012 | 0.0129 | 0.0153 | 0.0355 | 0.153 | 2602/10R4 | 120.5 | 51.8 | 46.3 | 22.4 | 0 | 0 | 0 | 18.6 | 24.9 | 0 | 0 | 11.8 | 19.9 | 0 | 0 | 14.7 | 11.7 | 0 | 0 | 0 | 0 | 0 | 12.1 | 6.8 | 0 | 0 | 0 | 0 | 1601 | 1580 | 1601 | 1637 | 258.4 | 398 | 509 | 655.6 | 150.66 | 193.83 | 200.51 | 199.56
2026-02-12 | 7 | Février | 2026-02-12 14:15 | 2026-02-12 15:17 | 60341 | 1 | S275J02 | 62.3 | 4 | 63 | 120 | 124.2 | 123.252 | 42.3 | 3522 | 225 | 1839 | 4.667 | 25.714 | 54.656 | 73.68 | 77.53 | 0 | 0 | 11.067 | 14.8438 | 10.283 | 13.375 | 15.25 | 19.3122 | 5.7 | 7.00025 | 2000 | 609 | 2400 | 234 | 154 | 1262 | 0 | 0 | 0 | 0 | 330 | 1658 | 202.6 | 0.0431 | 0.105 | 0.0014 | 0.0106 | 0.0318 | 1.08 | 0.145 | 0.115 | 0.881 | 0.0172 | 0.0129 | 0.0153 | 0.0631 | 0.145 | 2602/10R4 | 133.7 | 51.6 | 46.8 | 35.3 | 0 | 0 | 0 | 20.7 | 27.7 | 0 | 0 | 13.6 | 22.6 | 0 | 0 | 16.1 | 13.6 | 0 | 0 | 0 | 0 | 0 | 13.1 | 6.3 | 0 | 0 | 0 | 0 | 1628 | 1605 | 1669 | 1658 | 519 | 269.5 | 798.9 | 202.6 | 187.28 | 151.58 | 196.71 | 101.91
2026-02-12 | 7 | Février | 2026-02-12 13:04 | 2026-02-12 14:15 | 60340 | 1 | S275J02 | 70.17 | 5 | 55 | 125 | 128 | 123.205 | 42.183 | 3518 | 235 | 1745 | 4.95 | 25.253 | 51.531 | 70.2 | 73.3 | 0 | 0 | 12.15 | 15.0625 | 10.417 | 13.3124 | 15.8 | 19.2495 | 3.817 | 3.71925 | 2000 | 609 | 2400 | 234 | 155 | 1258 | 0 | 0 | 0 | 0 | 290 | 1645 | 698.3 | 0.0403 | 0.0821 | 0.001 | 0.0076 | 0.028 | 0.986 | 0.134 | 0.105 | 0.874 | 0.0166 | 0.0092 | 0.0102 | 0.0425 | 0.133 | 2602/10R4 | 125.6 | 50.3 | 47.8 | 27.5 | 0 | 0 | 0 | 19.7 | 26 | 0 | 0 | 12.5 | 20.1 | 0 | 0 | 15.1 | 12.4 | 0 | 0 | 0 | 0 | 0 | 12.7 | 7.1 | 0 | 0 | 0 | 0 | 1628 | 1632 | 1645 |  | 666.3 | 729.7 | 698.3 |  | 205.64 | 210.15 | 199.85
2026-02-12 | 7 | Février | 2026-02-12 11:58 | 2026-02-12 13:04 | 60339 | 1 | S275J02 | 66.25 | 3 | 64 | 126 | 130 | 122.937 | 40.217 | 3303 | 219 | 1431 | 5.717 | 22.041 | 52.312 | 68.98 | 78.05 | 11.433 | 15.1563 | 10.167 | 13.375 | 18.617 | 23.7187 | 0 | 0 | 0 | 0 | 2000 | 608 | 2400 | 234 | 153 | 1259 | 0 | 0 | 0 | 0 | 348 | 1664 | 895 | 0.0757 | 0.083 | 0.0012 | 0.0075 | 0.0321 | 0.9 | 0.143 | 0.124 | 0.829 | 0.0152 | 0.0113 | 0.0107 | 0.0383 | 0.143 | 2602/10R4 | 133.6 | 52.1 | 46.4 | 35.1 | 0 | 0 | 0 | 20.7 | 27.4 | 0 | 0 | 13 | 22.9 | 0 | 0 | 16.1 | 13.1 | 0 | 0 | 0 | 0 | 0 | 13.1 | 7.3 | 0 | 0 | 0 | 0 | 1598 | 1610 | 1607 | 1664 | 551 | 446.4 | 492.1 | 895 | 207.97 | 185.98 | 194.77 | 207.77
2026-02-12 | 7 | Février | 2026-02-12 11:04 | 2026-02-12 11:58 | 60338 | 1 | S275J02 | 54.1 | 8 | 58 | 129 | 129.9 | 121.69 | 39.117 | 3280 | 208 | 1629 | 2.55 | 50.588 | 49.844 | 67.21 | 76.45 | 11 | 14.6094 | 9.917 | 13.1562 | 18.2 | 22 | 0 | 0 | 0 | 0 | 2000 | 610 | 2400 | 234 | 153 | 1258 | 0 | 0 | 0 | 0 | 260 | 1623 | 604.5 | 0.159 | 0.109 | 0.0087 | 0.0106 | 0.0331 | 0.526 | 0.158 | 0.13 | 0.819 | 0.0092 | 0.0138 | 0.0223 | 0.04 | 0.155 | 2602/10R4 | 125.4 | 51.2 | 46.3 | 27.9 | 0 | 0 | 0 | 17.7 | 26.5 | 0 | 0 | 13.3 | 21.9 | 0 | 0 | 14.9 | 12.7 | 0 | 0 | 0 | 0 | 0 | 12.5 | 5.9 | 0 | 0 | 0 | 0 | 1600 | 1606 | 1622 | 1623 | 226.3 | 364.9 | 551.4 | 604.5 | 141.45 | 173.33 | 194.99 | 201.2
2026-02-12 | 7 | Février | 2026-02-12 10:09 | 2026-02-12 11:04 | 60337 | 1 | S275J02 | 54.78 | 4 | 63 | 121 | 123.2 | 120.085 | 41.283 | 3405 | 220 | 1769 | 2.683 | 45.093 | 53.438 | 71.8 | 77.67 | 0 | 0 | 11.55 | 15.2813 | 10 | 13.1718 | 15.1 | 19.3127 | 4.633 | 5.5935 | 2000 | 609 | 2400 | 185 | 153 | 1255 | 0 | 0 | 0 | 0 | 313 | 1673 | 777.6 | 0.086 | 0.0977 | 0.0017 | 0.0085 | 0.0363 | 0.997 | 0.169 | 0.141 | 0.872 | 0.018 | 0.0147 | 0.0179 | 0.0595 | 0.161 | 2602/10R4 | 133.7 | 52.6 | 46.1 | 35 | 0 | 0 | 0 | 20.1 | 27.4 | 0 | 0 | 13.1 | 23.2 | 0 | 0 | 12 | 17.8 | 0 | 0 | 0 | 0 | 0 | 13.5 | 6.6 | 0 | 0 | 0 | 0 | 1596 | 1631 | 1673 |  | 319.9 | 547 | 777.6 |  | 169.08 | 189.51 | 192.56
2026-02-12 | 7 | Février | 2026-02-12 09:04 | 2026-02-12 10:09 | 60336 | 1 | S275J02 | 64.98 | 8 | 56 | 125 | 126.8 | 133.57 | 45 | 4017 | 240 | 2593 | 3.267 | 38.265 | 56.062 | 79.73 | 74.75 | 0 | 0 | 11.483 | 15.0625 | 10.133 | 13.1719 | 14.95 | 19.2807 | 8.433 | 8.4692 | 2000 | 610 | 2400 | 235 | 152 | 1259 | 0 | 0 | 0 | 0 | 275 | 1702 | 69.7 | 0.0993 | 0.14 | 0.001 | 0.0155 | 0.0345 | 0.475 | 0.145 | 0.106 | 0.859 | 0.0101 | 0.0153 | 0.0249 | 0.0438 | 0.143 | 2602/10R4 | 132.8 | 51.9 | 46.2 | 34.7 | 0 | 0 | 0 | 20.6 | 27.4 | 0 | 0 | 13.2 | 22.7 | 0 | 0 | 16.1 | 13.5 | 0 | 0 | 0 | 0 | 0 | 12.9 | 6.4 | 0 | 0 | 0 | 0 | 1612 | 1602 | 1652 | 1702 | 159.6 | 260.7 | 192.5 | 69.7 | 109.27 | 150.77 | 101.4 | -0.18
2026-02-12 | 7 | Février | 2026-02-12 08:11 | 2026-02-12 09:04 | 60335 | 1 | S275J02 | 52.78 | 3 | 63 | 128 | 130.1 | 119.92 | 39.117 | 3167 | 214 | 2034 | 3.133 | 40.851 | 50.375 | 69.09 | 77.27 | 0 | 0 | 11.45 | 14.9375 | 9.9 | 13.1563 | 14.966 | 19.0625 | 2.8 | 3.125 | 2000 | 609 | 2400 | 185 | 152 | 1255 | 0 | 0 | 0 | 0 | 268 | 1633 | 638 | 0.0859 | 0.0909 | 0.014 | 0.0086 | 0.0335 | 0.566 | 0.168 | 0.124 | 0.816 | 0.0153 | 0.0107 | 0.0252 | 0.096 | 0.159 | 2602/10R4 | 133.2 | 53.4 | 44.3 | 35.5 | 0 | 0 | 0 | 20.9 | 27.5 | 0 | 0 | 13.4 | 21.4 | 0 | 0 | 16.2 | 13.4 | 0 | 0 | 0 | 0 | 0 | 13.2 | 7.2 | 0 | 0 | 0 | 0 | 1601 | 1614 | 1611 | 1633 | 261.2 | 547.1 | 534.3 | 638 | 151.45 | 198.76 | 198.65 | 199.73
2026-02-12 | 7 | Février | 2026-02-12 07:14 | 2026-02-12 08:11 | 60334 | 1 | DD13A | 57.18 | 5 | 58 | 125 | 127.4 | 118.073 | 41.483 | 3565 | 227 | 1593 | 3.417 | 36.585 | 53.375 | 71.53 | 77.2 | 0 | 0 | 11.617 | 15.1875 | 9.8 | 13 | 15.3 | 19.2807 | 4.767 | 5.813 | 2000 | 609 | 2400 | 235 | 154 | 0 | 123 | 0 | 0 | 0 | 423 | 1628 | 1065.1 | 0.0744 | 0.077 | 0.0013 | 0.009 | 0.0331 | 0.545 | 0.134 | 0.0344 | 0.116 | 0.0127 | 0.0114 | 0.0219 | 0.0407 | 0.135 | 2602/10R6 | 132.4 | 52.1 | 45.6 | 34.7 | 0 | 0 | 0 | 33 | 14.6 | 0 | 0 | 13.6 | 18.2 | 0 | 0 | 19.8 | 13.4 | 0 | 0 | 0 | 0 | 0 | 13.1 | 6.7 | 0 | 0 | 0 | 0 | 1572 | 1633 | 1634 | 1628 | 457.4 | 30.3 | 879.8 | 1065.1 | 208.42 | -24.2 | 222.81 | 240.12
2026-02-12 | 7 | Février | 2026-02-12 06:03 | 2026-02-12 07:14 | 60333 | 1 | DD13A | 71.7 | 1 | 58 | 129 | 131.8 | 127.029 | 44.283 | 3577 | 224 | 1791 | 3.283 | 39.289 | 55.25 | 74.24 | 74.86 | 0 | 0 | 11.767 | 15.2813 | 9.7 | 12.8437 | 16.117 | 19.281 | 6.7 | 7.68775 | 2000 | 609 | 2400 | 235 | 154 | 0 | 123 | 0 | 0 | 0 | 473 | 1654 | 196.8 | 0.0627 | 0.0618 | 0.001 | 0.0071 | 0.0328 | 0.53 | 0.142 | 0.0336 | 0.114 | 0.0079 | 0.0111 | 0.026 | 0.0557 | 0.141 | 2602/10R6 | 133.2 | 52.9 | 44.4 | 35.9 | 0 | 0 | 0 | 33.3 | 14.7 | 0 | 0 | 13.6 | 17.2 | 0 | 0 | 20.5 | 13.7 | 0 | 0 | 0 | 0 | 0 | 13.1 | 7.1 | 0 | 0 | 0 | 0 | 1568 | 1630 | 1651 | 1654 | 18.8 | 1273.7 | 191.3 | 196.8 | -24.26 | 252.17 | 101.48 | 101.94
2026-02-12 | 7 | Février | 2026-02-12 05:05 | 2026-02-12 06:03 | 60332 | 1 | DD13A | 57.33 | 8 | 56 | 128 | 131 | 124.604 | 41.833 | 3480 | 226 | 1341 | 3.217 | 39.793 | 54.547 | 71.4 | 78.24 | 0 | 0 | 12.367 | 16.3125 | 9.617 | 12.8437 | 14.384 | 18.7496 | 5.467 | 6.56288 | 2000 | 609 | 2400 | 235 | 154 | 0 | 125 | 0 | 0 | 0 | 420 | 1640 | 1160.9 | 0.0437 | 0.0558 | 0.001 | 0.0063 | 0.0245 | 0.776 | 0.136 | 0.0437 | 0.124 | 0.0092 | 0.0107 | 0.0207 | 0.0813 | 0.13 | 2602/10R6 | 133.2 | 56.7 | 45.8 | 30.7 | 0 | 0 | 0 | 31.6 | 13.9 | 0 | 0 | 12.9 | 20.8 | 0 | 0 | 21.1 | 12.5 | 0 | 0 | 0 | 0 | 0 | 13.9 | 6.5 | 0 | 0 | 0 | 0 | 1651 | 1591 | 1589 | 1640 | 191.9 | 755.7 | 849.4 | 1160.9 | 101.71 | 235.02 | 244.7 | 239.92
2026-02-11 | 7 | Février | 2026-02-12 04:02 | 2026-02-12 05:05 | 60331 | 1 | DD13A | 63.13 | 3 | 62 | 127 | 130.3 | 124.648 | 42.583 | 3453 | 225 | 1209 | 3.533 | 35.943 | 53.953 | 70.18 | 76.02 | 0 | 0 | 13.917 | 17.28125 | 8.933 | 11.7812 | 14.917 | 19.0937 | 4.817 | 5.70313 | 2000 | 609 | 2400 | 185 | 154 | 0 | 124 | 0 | 0 | 0 | 364 | 1647 | 1077.7 | 0.0864 | 0.061 | 0.0084 | 0.0078 | 0.031 | 0.707 | 0.129 | 0.04 | 0.127 | 0.0109 | 0.0107 | 0.019 | 0.0866 | 0.124 | 2602/10R6 | 133.7 | 55 | 45.5 | 33.2 | 0 | 0 | 0 | 33 | 15.1 | 0 | 0 | 14.3 | 18 | 0 | 0 | 19.3 | 13 | 0 | 0 | 0 | 0 | 0 | 13.6 | 7.4 | 0 | 0 | 0 | 0 | 1609 | 1618 | 1647 |  | 25.5 | 864 | 1077.7 |  | -23.94 | 230.17 | 230.65
2026-02-11 | 7 | Février | 2026-02-12 03:07 | 2026-02-12 04:02 | 60330 | 1 | DD13A | 55.53 | 5 | 56 | 126 | 128.2 | 124.619 | 41.633 | 3448 | 220 | 1288 | 3.317 | 37.99 | 53.203 | 69.72 | 76.67 | 0 | 0 | 11.35 | 14.8125 | 9.367 | 12.2813 | 15.134 | 19.2815 | 5.783 | 6.73413 | 2000 | 608 | 2400 | 235 | 154 | 0 | 127 | 0 | 0 | 0 | 398 | 1632 | 1098.2 | 0.0554 | 0.0559 | 0.0012 | 0.0065 | 0.0264 | 0.848 | 0.123 | 0.033 | 0.118 | 0.0127 | 0.0086 | 0.0171 | 0.0836 | 0.122 | 2602/10R6 | 131.8 | 52.3 | 44.2 | 35.3 | 0 | 0 | 0 | 34.2 | 13.8 | 0 | 0 | 14.1 | 19.4 | 0 | 0 | 18.1 | 12.8 | 0 | 0 | 0 | 0 | 0 | 13.4 | 6 | 0 | 0 | 0 | 0 | 1598 | 1611 | 1632 |  | 744.1 | 935.1 | 1098.2 |  | 230.07 | 239.8 | 240.19
2026-02-11 | 7 | Février | 2026-02-12 02:02 | 2026-02-12 03:07 | 60329 | 1 | DD13A | 64.58 | 1 | 57 | 125 | 128.9 | 124.977 | 41.883 | 3564 | 222 | 1223 | 3.533 | 35.377 | 53.719 | 70.33 | 76.96 | 0 | 0 | 12.067 | 15.8281 | 8.433 | 11.1093 | 14.884 | 19.2187 | 6.5 | 7.469 | 2000 | 609 | 2400 | 234 | 154 | 0 | 123 | 0 | 0 | 0 | 435 | 1641 | 1166.9 | 0.0265 | 0.0451 | 0.001 | 0.0097 | 0.0282 | 0.537 | 0.126 | 0.0251 | 0.117 | 0.0095 | 0.0105 | 0.0263 | 0.0241 | 0.127 | 2602/10R6 | 131.7 | 55 | 46.2 | 30.5 | 0 | 0 | 0 | 32.6 | 14.8 | 0 | 0 | 13.1 | 18.7 | 0 | 0 | 19.9 | 12.6 | 0 | 0 | 0 | 0 | 0 | 13.5 | 6.5 | 0 | 0 | 0 | 0 | 1604 | 1599 | 1641 |  | 844 | 774 | 1166.9 |  | 236.07 | 232.42 | 239.75
2026-02-11 | 7 | Février | 2026-02-12 01:04 | 2026-02-12 02:02 | 60328 | 1 | DD13A | 58.17 | 8 | 55 | 126 | 128.3 | 104.161 | 41.983 | 3482 | 226 | 1037 | 2.45 | 51.429 | 54.312 | 69.92 | 77.62 | 0 | 0 | 12.45 | 16.5156 | 9.383 | 12.3593 | 14.883 | 19.1565 | 5.267 | 6.2185 | 2000 | 615 | 2400 | 235 | 152 | 0 | 121 | 0 | 0 | 0 | 425 | 1636 | 1127.5 | 0.0623 | 0.0485 | 0.001 | 0.0072 | 0.0273 | 0.551 | 0.121 | 0.0212 | 0.114 | 0.0088 | 0.0086 | 0.0206 | 0.0538 | 0.118 | 2602/10R6 | 132.8 | 56 | 45.5 | 31.3 | 0 | 0 | 0 | 34.4 | 18.4 | 0 | 0 | 8.7 | 17.6 | 0 | 0 | 23.6 | 9.8 | 0 | 0 | 0 | 0 | 0 | 13.7 | 6.6 | 0 | 0 | 0 | 0 | 1653 | 1570 | 1610 | 1636 | 195.1 | 640.1 | 936.7 | 1127.5 | 101.84 | 234.23 | 240.47 | 239.95
2026-02-11 | 7 | Février | 2026-02-12 00:04 | 2026-02-12 01:04 | 60327 | 1 | DD13A | 60.35 | 3 | 62 | 123 | 125.3 | 124.561 | 40.3 | 3429 | 220 | 909 | 3.15 | 39.048 | 52.281 | 67.18 | 77.84 | 0 | 0 | 11.667 | 15.4063 | 9.917 | 12.875 | 15 | 19.3755 | 3.717 | 4.59325 | 2000 | 609 | 2400 | 184 | 153 | 0 | 122 | 0 | 0 | 0 | 398 | 1625 | 1022.9 | 0.0786 | 0.0485 | 0.001 | 0.0067 | 0.0286 | 0.712 | 0.123 | 0.0377 | 0.123 | 0.0095 | 0.009 | 0.0217 | 0.14 | 0.128 | 2602/10R6 | 133.9 | 54.2 | 44.5 | 35.2 | 0 | 0 | 0 | 33.3 | 14 | 0 | 0 | 13.3 | 19.6 | 0 | 0 | 19.4 | 13.3 | 0 | 0 | 0 | 0 | 0 | 13.9 | 7.1 | 0 | 0 | 0 | 0 | 1609 | 1630 | 1653 | 1625 | 26.1 | 929.8 | 195.3 | 1022.9 | -22.23 | 229.04 | 101.92 | 238.78
2026-02-11 | 7 | Février | 2026-02-11 19:44 | 2026-02-12 00:04 | 60326 | 1 | DD13A | 63.49667 | 5 | 56 | 123 | 125.3 | 124.916 | 48.933 | 3909 | 210 | 2288 | 3.333 | 36.9 | 56.906 | 78.88 | 69.78 | 1.617 | 0.09375 | 13.217 | 14.68755 | 10.45 | 13.1563 | 15.333 | 19.1089 | 8.317 | 9.813 | 2000 | 609 | 2400 | 235 | 155 | 0 | 127 | 0 | 0 | 0 | 420 | 1641 | 1155.7 | 0.12 | 0.0781 | 0.0049 | 0.0082 | 0.0339 | 0.656 | 0.136 | 0.0308 | 0.113 | 0.0093 | 0.0122 | 0.0307 | 0.108 | 0.149 | 2602/10R6 | 134.7 | 54.7 | 46.5 | 33.5 | 0 | 0 | 0 | 38.4 | 14.2 | 0 | 0 | 13.2 | 28.9 | 0 | 0 | 13.7 | 12.9 | 0 | 0 | 0 | 0 | 0 | 13.4 | 0 | 0 | 0 | 0 | 0 | 3146 | 0 | 0 | 0 | 598.9 | 0 | 0 | 0 | -602.38 | 65535 | 65535 | 65535
2026-02-11 | 7 | Février | 2026-02-11 18:11 | 2026-02-11 19:44 | 60325 | 1 | S355W6 | 76.01333 | 3 | 63 | 129 | 130.2 | 107.466 | 44.1 | 3686 | 219 | 1749 | 4.15 | 31.084 | 54.719 | 73.84 | 74.45 | 0 | 0 | 14.967 | 19.4688 | 9.3 | 12.57815 | 9.867 | 12.9372 | 9.967 | 9.53145 | 2000 | 0 | 2400 | 235 | 304 | 0 | 1112 | 203 | 0 | 0 | 420 | 1683 | 1519.4 | 0.0327 | 0.0443 | 0.001 | 0.0223 | 0.0494 | 0.362 | 0.33 | 0.0431 | 0.793 | 0.146 | 0.0222 | 0.03 | 0.0595 | 0.329 | 2602/10R8 | 119.2 | 52.5 | 46 | 20.7 | 0 | 0 | 6 | 0 | 21.3 | 0 | 35.5 | 7.4 | 0 | 0 | 0 | 26.3 | 0 | 0 | 0 | 0 | 0 | 0 | 21.6 | 7.1 | 0 | 0 | 0 | 0 | 1593 | 1695 | 1695 | 1683 | 506.9 | 1572 | 1762.9 | 1519.4 | 204.56 | 232.29 | 240.7 | 236.31
2026-02-11 | 7 | Février | 2026-02-11 15:37 | 2026-02-11 18:11 | 60324 | 1 | S355W6 | 113.7867 | 1 | 57 | 132 | 136 | 127.505 | 60.75 | 6119 | 336 | 4846 | 3.133 | 42.128 | 68.438 | 108.06 | 67.59 | 0 | 0 | 10.967 | 14.2656 | 9.733 | 12.875 | 14.616 | 18.9692 | 25.433 | 22.15565 | 2000 | 0 | 2400 | 232 | 764 | 0 | 1014 | 206 | 0 | 0 | 445 | 1683 | 1867.7 | 0.042 | 0.0476 | 0.001 | 0.0283 | 0.0524 | 0.38 | 0.347 | 0.0311 | 0.514 | 0.0893 | 0.0288 | 0.0456 | 0.0368 | 0.35 | 2602/10R8 | 132.7 | 49.8 | 45.2 | 37.7 | 0 | 0 | 25.5 | 0 | 19.8 | 0 | 72.7 | 7.2 | 0 | 0 | 0 | 26.2 | 0 | 0 | 0 | 0 | 0 | 0 | 0 | 6.8 | 0 | 0 | 0 | 0 | 1683 | 1642 | 1677 | 1683 | 140.9 | 708.9 | 1861.3 | 1867.7 | 61.73 | 202.59 | 254.47 | 251.46
2026-02-11 | 7 | Février | 2026-02-11 14:32 | 2026-02-11 15:37 | 60323 | 1 | S275J02 | 65.45 | 5 | 58 | 127 | 129.1 | 110.187 | 40.117 | 3397 | 217 | 1473 | 4.65 | 27.312 | 51.969 | 69.08 | 77.73 | 0 | 0 | 12.183 | 15.9063 | 10.35 | 13.7187 | 15.05 | 19.1562 | 2.533 | 3.09375 | 2000 | 0 | 2400 | 234 | 773 | 1254 | 0 | 0 | 0 | 0 | 360 | 1643 | 951.5 | 0.0784 | 0.059 | 0.0017 | 0.0056 | 0.0265 | 0.532 | 0.151 | 0.121 | 0.802 | 0.0181 | 0.0096 | 0.0262 | 0.0778 | 0.15 | 2602/10R4 | 122.2 | 56.5 | 48 | 17.7 | 0 | 0 | 0 | 15.6 | 24 | 0 | 0 | 15.6 | 18.2 | 0 | 0 | 14.8 | 13.4 | 0 | 0 | 0 | 0 | 0 | 13.2 | 7.4 | 0 | 0 | 0 | 0 | 1596 | 1654 | 1643 |  | 614.4 | 890.2 | 951.5 |  | 217.07 | 212.8 | 223.67
2026-02-11 | 7 | Février | 2026-02-11 13:26 | 2026-02-11 14:32 | 60322 | 1 | S275J01 | 65.8 | 8 | 56 | 125 | 126.6 | 115.049 | 43.2 | 3917 | 239 | 2237 | 4.9 | 25.51 | 54.781 | 76.68 | 76.09 | 0 | 0 | 11.617 | 15.25 | 10.683 | 13.9062 | 15.034 | 19.2502 | 5.867 | 6.31225 | 2000 | 0 | 2400 | 184 | 768 | 1186 | 0 | 0 | 0 | 0 | 345 | 1631 | 843.9 | 0.157 | 0.11 | 0.0086 | 0.0087 | 0.034 | 0.373 | 0.14 | 0.0979 | 0.77 | 0.0127 | 0.0087 | 0.0249 | 0.0747 | 0.134 | 2602/10R4 | 134.8 | 53.5 | 48.8 | 32.5 | 0 | 0 | 0 | 20.3 | 27 | 0 | 0 | 13.1 | 24.4 | 0 | 0 | 16.1 | 12.1 | 0 | 0 | 0 | 0 | 0 | 14.2 | 7.6 | 0 | 0 | 0 | 0 | 1582 | 1628 | 1626 | 1631 | 184.4 | 394.4 | 533.3 | 843.9 | 136.15 | 167.1 | 190.36 | 221.38
2026-02-11 | 7 | Février | 2026-02-11 12:20 | 2026-02-11 13:26 | 60321 | 1 | S275J01 | 65.97 | 3 | 62 | 126 | 128.7 | 113.551 | 43.5 | 3739 | 230 | 1960 | 4.733 | 26.62 | 56.141 | 76.33 | 77.44 | 0 | 0 | 11.317 | 15.3438 | 10.217 | 13.25 | 14.9 | 19.1877 | 7.067 | 8.29663 | 2000 | 0 | 2400 | 184 | 773 | 1186 | 0 | 0 | 0 | 0 | 350 | 1703 | 70.1 | 0.0559 | 0.0722 | 0.001 | 0.0093 | 0.0291 | 0.178 | 0.13 | 0.0931 | 0.795 | 0.0235 | 0.0107 | 0.0222 | 0.0534 | 0.131 | 2602/10R4 | 134.2 | 53.4 | 46.4 | 34.4 | 0 | 0 | 0 | 17.8 | 25.8 | 0 | 0 | 14 | 24.3 | 0 | 0 | 16.5 | 13.4 | 0 | 0 | 0 | 0 | 0 | 14.8 | 7.6 | 0 | 0 | 0 | 0 | 1585 | 1603 | 1653 | 1703 | 566.3 | 264.6 | 194.5 | 70.1 | 217.06 | 151.32 | 101.62 | -0.29
2026-02-11 | 7 | Février | 2026-02-11 10:33 | 2026-02-11 12:20 | 60320 | 1 | S275J01 | 107.12 | 1 | 58 | 125 | 127.4 | 129.788 | 43.25 | 3609 | 226 | 1677 | 5 | 25 | 53.844 | 72.47 | 74.7 | 0 | 0 | 11.633 | 15.2188 | 10.05 | 12.9062 | 15.034 | 19.1252 | 6.533 | 6.49975 | 2000 | 0 | 2400 | 232 | 766 | 1183 | 0 | 0 | 0 | 0 | 315 | 1641 | 793.3 | 0.0637 | 0.0566 | 0.0035 | 0.0067 | 0.0363 | 1.08 | 0.14 | 0.109 | 0.747 | 0.0184 | 0.009 | 0.0245 | 0.045 | 0.141 | 2602/10R4 | 134.4 | 53 | 47.6 | 33.8 | 0 | 0 | 0 | 20.3 | 26.8 | 0 | 0 | 13.1 | 24.9 | 0 | 0 | 16.2 | 13.1 | 0 | 0 | 0 | 0 | 0 | 13.2 | 6.8 | 0 | 0 | 0 | 0 | 1577 | 1622 | 1641 |  | 604.3 | 551.4 | 793.3 |  | 226.19 | 194.99 | 211.4
2026-02-11 | 7 | Février | 2026-02-11 09:28 | 2026-02-11 10:33 | 60319 | 1 | S275J01 | 64.93 | 5 | 58 | 125 | 128.3 | 113.758 | 43.117 | 3555 | 226 | 1878 | 5.267 | 23.734 | 56.469 | 75.76 | 78.58 | 0 | 0 | 10.8 | 14.4375 | 9.75 | 12.7812 | 14.65 | 19.1877 | 7.917 | 9.99975 | 2000 | 619 | 2400 | 183 | 154 | 1190 | 0 | 0 | 0 | 0 | 350 | 1662 | 731.3 | 0.0608 | 0.0641 | 0.001 | 0.0061 | 0.0257 | 0.787 | 0.129 | 0.0937 | 0.817 | 0.014 | 0.011 | 0.0173 | 0.0817 | 0.13 | 2602/10R4 | 134.5 | 52.1 | 46 | 36.4 | 0 | 0 | 0 | 20.2 | 26.7 | 0 | 0 | 13.6 | 23.5 | 0 | 0 | 16.4 | 13.2 | 0 | 0 | 0 | 0 | 0 | 13.3 | 7.6 | 0 | 0 | 0 | 0 | 1586 | 1605 | 1626 | 1662 | 576.3 | 614.4 | 589.8 | 731.3 | 217.8 | 212.18 | 197.76 | 194.02
2026-02-11 | 7 | Février | 2026-02-11 08:15 | 2026-02-11 09:28 | 60318 | 1 | S275J01 | 73.13 | 8 | 56 | 126 | 128 | 130.315 | 43.85 | 3701 | 234 | 2080 | 5.4 | 23.333 | 55.75 | 76.34 | 76.28 | 0 | 0 | 11.4 | 14.6563 | 10.133 | 12.9687 | 15.017 | 19.3122 | 7.3 | 8.719 | 2000 | 619 | 2400 | 183 | 153 | 1211 | 0 | 0 | 0 | 0 | 290 | 1660 | 770.6 | 0.0761 | 0.0793 | 0.0021 | 0.0082 | 0.0295 | 0.452 | 0.146 | 0.15 | 0.809 | 0.0226 | 0.0143 | 0.0049 | 0.0294 | 0.147 | 2602/10R4 | 134.5 | 50.8 | 45.5 | 38.2 | 0 | 0 | 0 | 20.3 | 26.8 | 0 | 0 | 13.2 | 23.4 | 0 | 0 | 15.9 | 13.2 | 0 | 0 | 0 | 0 | 0 | 14.3 | 7.4 | 0 | 0 | 0 | 0 | 1559 | 1613 | 1640 | 1660 | 397.8 | 427.2 | 566.3 | 770.6 | 205.22 | 181.11 | 187.17 | 198.95
2026-02-11 | 7 | Février | 2026-02-11 07:10 | 2026-02-11 08:15 | 60317 | 1 | S235JR | 64.38 | 3 | 62 | 127 | 130.9 | 112.145 | 42.883 | 3470 | 226 | 1938 | 2.833 | 44.824 | 53.969 | 73.25 | 75.51 | 0 | 0 | 12.3 | 15.34375 | 9.95 | 12.7812 | 15.3 | 19.2812 | 5.333 | 6.46875 | 2000 | 619 | 2400 | 184 | 153 | 949 | 0 | 0 | 0 | 0 | 345 | 1642 | 832.3 | 0.0568 | 0.0661 | 0.0026 | 0.0103 | 0.0318 | 0.354 | 0.147 | 0.0859 | 0.615 | 0.0129 | 0.0127 | 0.0234 | 0.0711 | 0.145 | 2602/10R4 | 134 | 54.3 | 46.9 | 32.8 | 0 | 0 | 0 | 19.5 | 27.5 | 0 | 0 | 13.1 | 22.9 | 0 | 0 | 16.7 | 12.5 | 0 | 0 | 0 | 0 | 0 | 14.7 | 7.1 | 0 | 0 | 0 | 0 | 1652 | 1701 | 1619 | 1642 | 193.6 | 69.2 | 746.4 | 832.3 | 101.82 | -0.17 | 218.87 | 214.38
2026-02-11 | 7 | Février | 2026-02-11 05:47 | 2026-02-11 07:10 | 60316 | 1 | S235JR | 82.78 | 1 | 57 | 129 | 130.7 | 133.047 | 44.067 | 3934 | 241 | 2848 | 3.15 | 40.952 | 55.375 | 79.85 | 75.4 | 0 | 0 | 12.416 | 15.0625 | 9.983 | 12.8438 | 14.966 | 19.0625 | 6.7 | 8.25 | 2000 | 620 | 2400 | 234 | 153 | 940 | 0 | 0 | 0 | 0 | 260 | 1624 | 579 | 0.0771 | 0.0847 | 0.0028 | 0.0112 | 0.031 | 0.832 | 0.137 | 0.155 | 0.803 | 0.0196 | 0.0128 | 0.01 | 0.0536 | 0.143 | 2602/10R4 | 134.7 | 54.1 | 45.5 | 35.1 | 0 | 0 | 0 | 20.5 | 27.7 | 0 | 0 | 14.3 | 20.8 | 0 | 0 | 16.6 | 14.7 | 0 | 0 | 0 | 0 | 0 | 13.4 | 6.7 | 0 | 0 | 0 | 0 | 1588 | 1628 | 1623 | 1624 | 585.5 | 570.1 | 527.4 | 579 | 217.88 | 194.18 | 191.17 | 197.49
2026-02-10 | 7 | Février | 2026-02-11 04:49 | 2026-02-11 05:47 | 60315 | 1 | S235JR | 58.2 | 5 | 57 | 126 | 128.8 | 113.992 | 42.9 | 3514 | 231 | 1705 | 2.683 | 46.957 | 55.031 | 73.5 | 76.97 | 0 | 0 | 11.933 | 15.5313 | 9.667 | 12.4063 | 15.067 | 19.188 | 6.234 | 7.70225 | 2000 | 619 | 2400 | 185 | 153 | 943 | 0 | 0 | 0 | 0 | 298 | 1634 | 711.2 | 0.0673 | 0.0605 | 0.001 | 0.0081 | 0.0348 | 0.659 | 0.148 | 0.0966 | 0.626 | 0.0134 | 0.0119 | 0.0246 | 0.0741 | 0.142 | 2602/10R4 | 133.9 | 55.9 | 45.7 | 32.3 | 0 | 0 | 0 | 19.9 | 27.1 | 0 | 0 | 13.2 | 25.5 | 0 | 0 | 15.7 | 13 | 0 | 0 | 0 | 0 | 0 | 13.6 | 5.9 | 0 | 0 | 0 | 0 | 1570 | 1605 | 1604 | 1634 | 625.4 | 442.4 | 547.6 | 711.2 | 232.52 | 188.03 | 204.26 | 207.17
2026-02-10 | 7 | Février | 2026-02-11 03:54 | 2026-02-11 04:49 | 60314 | 1 | S235JR | 54.78 | 8 | 56 | 129 | 130.7 | 132.91 | 41.933 | 3382 | 222 | 1707 | 2.65 | 48.679 | 54.594 | 72.64 | 78.12 | 0 | 0 | 11.25 | 14.4063 | 9.8 | 12.8438 | 14.6 | 19.0625 | 6.283 | 8.21875 | 2000 | 620 | 2400 | 184 | 154 | 946 | 0 | 0 | 0 | 0 | 290 | 1628 | 706 | 0.0771 | 0.0716 | 0.001 | 0.0089 | 0.0347 | 0.726 | 0.174 | 0.117 | 0.609 | 0.0122 | 0.0155 | 0.0305 | 0.0875 | 0.165 | 2602/10R4 | 133.5 | 48.5 | 46.6 | 38.4 | 0 | 0 | 0 | 20.2 | 27 | 0 | 0 | 12.1 | 25.8 | 0 | 0 | 15.9 | 12.8 | 0 | 0 | 0 | 0 | 0 | 12.9 | 6.8 | 0 | 0 | 0 | 0 | 1591 | 1600 | 1615 | 1628 | 526.4 | 400.5 | 531.3 | 706 | 208.42 | 183.43 | 196.06 | 209.89
2026-02-10 | 7 | Février | 2026-02-11 02:45 | 2026-02-11 03:54 | 60313 | 1 | S235JR | 69.38 | 3 | 63 | 128 | 130.5 | 114.406 | 43.95 | 3587 | 232 | 1668 | 3.233 | 39.588 | 55.719 | 74.26 | 76.07 | 0 | 0 | 13.117 | 16.71875 | 9.017 | 11.3437 | 14.883 | 18.9687 | 6.933 | 8.594 | 2000 | 617 | 2400 | 184 | 155 | 934 | 0 | 0 | 0 | 0 | 368 | 1644 | 923.9 | 0.0701 | 0.0623 | 0.003 | 0.0083 | 0.0348 | 0.721 | 0.141 | 0.0818 | 0.586 | 0.0097 | 0.0112 | 0.0264 | 0.0986 | 0.142 | 2602/10R4 | 134.1 | 54.5 | 40.4 | 39.2 | 0 | 0 | 0 | 20.4 | 27.1 | 0 | 0 | 13.3 | 24.6 | 0 | 0 | 16 | 13.1 | 0 | 0 | 0 | 0 | 0 | 12.9 | 6.7 | 0 | 0 | 0 | 0 | 1562 | 1649 | 1643 | 1644 | 522 | 954.6 | 989.1 | 923.9 | 223.58 | 220.65 | 226.52 | 220.97
2026-02-10 | 7 | Février | 2026-02-11 01:50 | 2026-02-11 02:45 | 60312 | 1 | S235JR | 54.6 | 1 | 57 | 126 | 128.1 | 133.15 | 41.067 | 3413 | 221 | 1774 | 3.35 | 37.612 | 54.219 | 72.63 | 79.22 | 0 | 0 | 11.233 | 15.0313 | 9.767 | 12.9375 | 14.817 | 19.0935 | 5.25 | 7.06275 | 2000 | 620 | 2400 | 236 | 154 | 943 | 0 | 0 | 0 | 0 | 245 | 1644 | 530.4 | 0.0994 | 0.0938 | 0.0027 | 0.0099 | 0.0355 | 0.568 | 0.136 | 0.0983 | 0.613 | 0.0123 | 0.0127 | 0.0232 | 0.0642 | 0.136 | 2602/10R4 | 133 | 50.8 | 50.8 | 31.4 | 0 | 0 | 0 | 21.1 | 27.2 | 0 | 0 | 13.3 | 22.2 | 0 | 0 | 16.1 | 12.8 | 0 | 0 | 0 | 0 | 0 | 13.1 | 7.2 | 0 | 0 | 0 | 0 | 1584 | 1616 | 1621 | 1644 | 307.3 | 513.1 | 396.8 | 530.4 | 172.64 | 192.95 | 171.34 | 180.19
2026-02-10 | 7 | Février | 2026-02-11 00:53 | 2026-02-11 01:50 | 60311 | 1 | S235JR | 57.57 | 5 | 57 | 124 | 127.5 | 114.218 | 40.967 | 3386 | 222 | 1594 | 3.633 | 34.128 | 54.281 | 71.88 | 79.5 | 1.333 | 1.344 | 10.567 | 14.7498 | 9.383 | 12.4063 | 14.783 | 19.3752 | 4.9 | 6.31225 | 2000 | 621 | 2400 | 182 | 155 | 939 | 0 | 0 | 0 | 0 | 275 | 1634 | 651.1 | 0.0699 | 0.104 | 0.001 | 0.0088 | 0.0324 | 0.462 | 0.164 | 0.0956 | 0.635 | 0.0102 | 0.0112 | 0.0247 | 0.0551 | 0.157 | 2602/10R4 | 133.4 | 57 | 45.2 | 31.2 | 0 | 0 | 0 | 20.4 | 27.3 | 0 | 0 | 13.5 | 22.2 | 0 | 0 | 16 | 12.6 | 0 | 0 | 0 | 0 | 0 | 13.6 | 7.8 | 0 | 0 | 0 | 0 | 1587 | 1614 | 1620 | 1634 | 372.3 | 980.5 | 652.8 | 651.1 | 185.12 | 241.65 | 208.48 | 200.68
2026-02-10 | 7 | Février | 2026-02-10 23:56 | 2026-02-11 00:53 | 60310 | 1 | S235JR | 56.95 | 8 | 56 | 124 | 125.8 | 132.527 | 42.267 | 3492 | 223 | 1678 | 3.567 | 34.766 | 55.281 | 73.55 | 78.47 | 0 | 0 | 11.517 | 15.2813 | 9.617 | 12.75 | 14.933 | 19.2812 | 6.2 | 7.90625 | 2000 | 621 | 2400 | 183 | 154 | 945 | 0 | 0 | 0 | 0 | 363 | 1637 | 744.6 | 0.0864 | 0.0949 | 0.001 | 0.0085 | 0.0315 | 0.98 | 0.152 | 0.092 | 0.618 | 0.0105 | 0.0119 | 0.0262 | 0.0702 | 0.15 | 2602/10R4 | 133.1 | 51 | 47.7 | 34.4 | 0 | 0 | 0 | 23.7 | 26.8 | 0 | 0 | 9.6 | 24.1 | 0 | 0 | 15.9 | 13.2 | 0 | 0 | 0 | 0 | 0 | 13.7 | 6.1 | 0 | 0 | 0 | 0 | 1569 | 1603 | 1620 | 1637 | 411 | 603.9 | 741.1 | 744.6 | 202.18 | 212 | 217.81 | 208.92
2026-02-10 | 7 | Février | 2026-02-10 18:04 | 2026-02-10 23:56 | 60309 | 1 | S235JR | 55.32 | 3 | 62 | 120 | 125.9 | 113.995 | 43.217 | 3495 | 230 | 1950 | 3.8 | 31.579 | 55.531 | 74.95 | 77.1 | 0 | 0 | 0.1 | 0.06275 | 0 | 0 | 0 | 0 | 3.7 | 4.4067 | 2000 | 618 | 2400 | 182 | 154 | 938 | 0 | 0 | 0 | 0 | 363 | 1638 | 860.5 | 0.0572 | 0.076 | 0.001 | 0.0064 | 0.0307 | 0.5 | 0.126 | 0.0942 | 0.618 | 0.0098 | 0.0088 | 0.0263 | 0.0653 | 0.127 | 2602/10R4 | 132.4 | 55.7 | 46.2 | 30.5 | 0 | 0 | 0 | 20.3 | 26.8 | 0 | 0 | 12.4 | 29.8 | 0 | 0 | 16 | 13.3 | 0 | 0 | 0 | 0 | 0 | 13.8 | 0 | 0 | 0 | 0 | 0 | 1603 | 1598 | 1616 | 1638 | 265.3 | 733.9 | 812.6 | 860.5 | 151.51 | 229.05 | 226.75 | 219
2026-02-10 | 7 | Février | 2026-02-10 16:22 | 2026-02-10 18:04 | 60308 | 1 | SAE1006 | 97.67 | 1 | 56 | 128 | 129 | 105.584 | 42.6 | 3881 | 231 | 2907 | 4.5 | 28.444 | 54.438 | 78.95 | 76.67 | 0 | 0 | 0.017 | 0 | 0 | 0 | 0 | 0 | 5.55 | 6.03125 | 2000 | 620 | 2400 | 231 | 153 | 0 | 381 | 0 | 0 | 0 | 435 | 1630 | 1378 | 0.0549 | 0.0521 | 0.0014 | 0.0045 | 0.0243 | 0.708 | 0.151 | 0.0298 | 0.162 | 0.0021 | 0.0062 | 0.0342 | 0.007 | 0.163 | 2602/10R1 | 119.9 | 46.7 | 50.8 | 22.4 | 0 | 0 | 0 | 20.8 | 22.4 | 20.5 | 0 | 0 | 30.3 | 0 | 0 | 18.5 | 0 | 0 | 0 | 0 | 0 | 0 | 0 | 7.4 | 0 | 0 | 0 | 0 | 1622 | 1646 | 1639 | 1630 | 1055.3 | 1484.5 | 1524.9 | 1378 | 242.7 | 254.72 | 260.5 | 257.96
2026-02-10 | 7 | Février | 2026-02-10 15:17 | 2026-02-10 16:22 | 60307 | 1 | SAE1006 | 65.43 | 3 | 63 | 126 | 131.5 | 137.458 | 39.55 | 3118 | 208 | 911 | 5.05 | 24.95 | 52.219 | 66.15 | 79.22 | 0 | 0 | 0.117 | 0.094 | 0 | 0 | 0 | 0 | 1.95 | 2.53075 | 2000 | 622 | 2400 | 232 | 153 | 0 | 385 | 0 | 0 | 0 | 438 | 1628 | 1141.2 | 0.0522 | 0.0641 | 0.0032 | 0.0047 | 0.0178 | 0.5 | 0.142 | 0.0434 | 0.282 | 0.0126 | 0.0066 | 0.0133 | 0.105 | 0.145 | 2602/10R1 | 132.6 | 52.7 | 46.2 | 33.7 | 0 | 0 | 0 | 23.2 | 25.9 | 21.3 | 0 | 0 | 35.3 | 0 | 0 | 19.3 | 0 | 0 | 0 | 0 | 0 | 0 | 0 | 7.6 | 0 | 0 | 0 | 0 | 1585 | 1641 | 1628 |  | 798.3 | 1278.5 | 1141.2 |  | 242.32 | 246.46 | 245.19
2026-02-10 | 7 | Février | 2026-02-10 14:08 | 2026-02-10 15:17 | 60306 | 1 | SAE1006 | 68.83 | 8 | 55 | 128 | 129.2 | 117.395 | 42.117 | 3576 | 226 | 1843 | 2.867 | 44.651 | 54.906 | 74.11 | 78.22 | 0 | 0 | 0.017 | 0 | 0 | 0 | 0 | 0 | 3.867 | 4.78125 | 2000 | 620 | 2400 | 232 | 154 | 0 | 387 | 0 | 0 | 0 | 410 | 1652 | 1106 | 0.0708 | 0.0675 | 0.003 | 0.0047 | 0.024 | 0.261 | 0.143 | 0.0417 | 0.308 | 0.0111 | 0.0082 | 0.0235 | 0.0793 | 0.145 | 2602/10R1 | 133.7 | 50.8 | 42.6 | 40.3 | 0 | 0 | 0 | 21.7 | 26.1 | 21.4 | 0 | 0 | 36.4 | 0 | 0 | 20.6 | 0 | 0 | 0 | 0 | 0 | 0 | 0 | 7.5 | 0 | 0 | 0 | 0 | 1576 | 1569 | 1647 | 1652 | 578.6 | 541.4 | 987.7 | 1106 | 223.54 | 222.46 | 224.24 | 229.83
2026-02-10 | 7 | Février | 2026-02-10 13:09 | 2026-02-10 14:08 | 60305 | 1 | S275J01 | 59.03 | 2 | 56 | 128 | 130.2 | 110.772 | 40.4 | 3273 | 213 | 2501 | 2.7 | 47.407 | 52.656 | 73.61 | 78.2 | 0 | 0 | 11.533 | 14.875 | 9.7 | 13.0313 | 14.934 | 19.031 | 4.233 | 5.62525 | 2000 | 620 | 2400 | 231 | 156 | 1191 | 0 | 0 | 0 | 0 | 330 | 1628 | 804.9 | 0.0774 | 0.0825 | 0.0016 | 0.0062 | 0.025 | 0.408 | 0.134 | 0.114 | 0.755 | 0.0117 | 0.0072 | 0.0205 | 0.0859 | 0.133 | 2602/06R4 | 132.7 | 51.3 | 45.8 | 35.6 | 0 | 0 | 0 | 21.2 | 25.8 | 20.7 | 0 | 0 | 37.5 | 0 | 0 | 20.2 | 0 | 0 | 0 | 0 | 0 | 0 | 0 | 7.3 | 0 | 0 | 0 | 0 | 1590 | 1625 | 1628 |  | 631.8 | 835.2 | 804.9 |  | 222.39 | 223.88 | 219.53
2026-02-10 | 7 | Février | 2026-02-10 12:07 | 2026-02-10 13:09 | 60304 | 1 | S275J01 | 61.77 | 3 | 63 | 127 | 131.6 | 122.601 | 42.45 | 3447 | 226 | 2154 | 2.967 | 42.809 | 54.594 | 74.69 | 77.16 | 0 | 0 | 11.083 | 14.5625 | 9.933 | 12.9374 | 15.083 | 19.2185 | 6.35 | 7.7815 | 2000 | 620 | 2400 | 232 | 156 | 1193 | 0 | 0 | 0 | 0 | 390 | 1645 | 991.1 | 0.0713 | 0.0752 | 0.0012 | 0.005 | 0.0245 | 0.241 | 0.146 | 0.105 | 0.749 | 0.0126 | 0.0074 | 0.0212 | 0.104 | 0.153 | 2602/06R4 | 132.4 | 50.3 | 43 | 39.1 | 0 | 0 | 0 | 21 | 25.8 | 21 | 0 | 0 | 37.4 | 0 | 0 | 19.8 | 0 | 0 | 0 | 0 | 0 | 0 | 0 | 7.4 | 0 | 0 | 0 | 0 | 1578 | 1671 | 1658 | 1645 | 637.2 | 1180 | 1022.4 | 991.1 | 229.54 | 224.27 | 220.8 | 225.58
2026-02-10 | 7 | Février | 2026-02-10 10:58 | 2026-02-10 12:07 | 60303 | 1 | S275J01 | 69.47 | 1 | 57 | 127 | 127.9 | 120.968 | 43 | 3551 | 224 | 1832 | 3.117 | 40.749 | 54.344 | 73.42 | 75.83 | 0 | 0 | 11.45 | 14.7188 | 9.867 | 12.2188 | 15.2 | 19.25 | 6.483 | 8.09375 | 2000 | 619 | 2400 | 232 | 154 | 1190 | 0 | 0 | 0 | 0 | 369 | 1632 | 874.4 | 0.0674 | 0.0668 | 0.0018 | 0.0047 | 0.0235 | 0.992 | 0.161 | 0.123 | 0.782 | 0.0126 | 0.0078 | 0.0206 | 0.0671 | 0.17 | 2602/06R4 | 133 | 53 | 44.2 | 35.8 | 0 | 0 | 0 | 21.7 | 25.8 | 20.8 | 0 | 0 | 37.3 | 0 | 0 | 20.2 | 0 | 0 | 0 | 0 | 0 | 0 | 0 | 7.2 | 0 | 0 | 0 | 0 | 1584 | 1615 | 1632 |  | 717.6 | 842.5 | 874.4 |  | 235.02 | 229.95 | 223.44
2026-02-10 | 7 | Février | 2026-02-10 09:49 | 2026-02-10 10:58 | 60302 | 1 | S275J01 | 68.32 | 8 | 56 | 126 | 129.9 | 135.253 | 40.75 | 3299 | 217 | 1900 | 2.767 | 45.542 | 52.531 | 71.11 | 77.35 | 0 | 0 | 11.483 | 15.25 | 10.316 | 13.625 | 15.267 | 19.2807 | 3.683 | 4.21925 | 2000 | 622 | 2400 | 183 | 155 | 1194 | 0 | 0 | 0 | 0 | 368 | 1637 | 921.2 | 0.0459 | 0.078 | 0.0036 | 0.0053 | 0.0268 | 1.08 | 0.151 | 0.113 | 0.785 | 0.0114 | 0.0075 | 0.0196 | 0.0994 | 0.161 | 2602/06R4 | 134.8 | 54.2 | 46.4 | 34.2 | 0 | 0 | 0 | 21.5 | 12.4 | 22.3 | 0 | 0 | 44.4 | 0 | 0 | 26.7 | 0 | 0 | 0 | 0 | 0 | 0 | 0 | 7.5 | 0 | 0 | 0 | 0 | 1658 | 1637 |  |  | 1065.8 | 921.2 |  |  | 223.85 | 224.55
2026-02-10 | 7 | Février | 2026-02-10 08:40 | 2026-02-10 09:49 | 60301 | 1 | S275J01 | 69.32 | 2 | 55 | 127 | 127.5 | 120.236 | 47.483 | 3471 | 226 | 1876 | 3.667 | 34.636 | 54.406 | 73.43 | 68.75 | 0 | 0 | 18.367 | 16.9688 | 9.317 | 12 | 15.05 | 19.0942 | 4.75 | 6.21825 | 2000 | 620 | 2400 | 184 | 153 | 1192 | 0 | 0 | 0 | 0 | 360 | 1701 | 69.2 | 0.0859 | 0.088 | 0.0016 | 0.0056 | 0.0304 | 0.862 | 0.158 | 0.112 | 0.786 | 0.0159 | 0.0086 | 0.0172 | 0.0999 | 0.158 | 2602/06R4 | 132.9 | 50.7 | 49 | 33.2 | 0 | 0 | 0 | 23.8 | 20.2 | 21.8 | 0 | 0 | 38.4 | 0 | 0 | 21.1 | 0 | 0 | 0 | 0 | 0 | 0 | 0 | 7.6 | 0 | 0 | 0 | 0 | 1601 | 1600 | 1652 | 1701 | 260.5 | 258.5 | 193.6 | 69.2 | 151.26 | 151.23 | 101.82 | -0.17
2026-02-10 | 7 | Février | 2026-02-10 07:34 | 2026-02-10 08:40 | 60300 | 1 | S275J01 | 66.03 | 3 | 62 | 126 | 130.3 | 128.056 | 41.75 | 0 | 0 | 0 | 4.05 | 31.111 | 54.031 | 54.03 | 77.65 | 0 | 0 | 11.183 | 14.5 | 10.05 | 12.9375 | 14.733 | 18.9692 | 5.783 | 7.59325 | 2000 | 620 | 2400 | 183 | 154 | 1191 | 0 | 0 | 0 | 0 | 330 | 1652 | 808.5 | 0.0681 | 0.0685 | 0.0033 | 0.0059 | 0.026 | 0.716 | 0.139 | 0.0937 | 0.758 | 0.0147 | 0.0097 | 0.0177 | 0.0753 | 0.135 | 2602/06R4 | 133.1 | 49.8 | 44.9 | 38.4 | 0 | 0 | 0 | 22.6 | 19.7 | 25.4 | 0 | 0 | 38 | 0 | 0 | 20.3 | 0 | 0 | 0 | 0 | 0 | 0 | 0 | 7.1 | 0 | 0 | 0 | 0 | 1599 | 1617 | 1644 | 1652 | 256.5 | 17.1 | 709.3 | 808.5 | 151.2 | -57.63 | 201.55 | 206.82
2026-02-10 | 7 | Février | 2026-02-10 06:33 | 2026-02-10 07:34 | 60299 | 1 | S275J01 | 61.42 | 1 | 57 | 124 | 124.7 | 109.982 | 43.133 | 3677 | 225 | 1857 | 4.083 | 30.367 | 55.688 | 75.25 | 77.46 | 0 | 0 | 11.717 | 15.3125 | 9.45 | 12.4688 | 14.883 | 19.0935 | 7.083 | 8.7815 | 2000 | 620 | 2400 | 183 | 155 | 1189 | 0 | 0 | 0 | 0 | 383 | 1641 | 793.3 | 0.0493 | 0.058 | 0.002 | 0.0088 | 0.033 | 0.371 | 0.152 | 0.108 | 0.754 | 0.0131 | 0.01 | 0.0187 | 0.058 | 0.152 | 2602/06R4 | 134.2 | 53.6 | 44.1 | 36.5 | 0 | 0 | 0 | 21.4 | 19.2 | 22.3 | 0 | 0 | 44.6 | 0 | 0 | 19.9 | 0 | 0 | 0 | 0 | 0 | 0 | 0 | 6.8 | 0 | 0 | 0 | 0 | 1616 | 1645 | 1641 |  | 643.1 | 923.6 | 793.3 |  | 209.56 | 220.4 | 211.4
2026-02-10 | 7 | Février | 2026-02-10 05:36 | 2026-02-10 06:33 | 60298 | 1 | S275J01 | 57.02 | 8 | 56 | 123 | 125 | 123.794 | 40.867 | 3416 | 220 | 1819 | 4.45 | 27.64 | 54.094 | 72.7 | 79.42 | 0 | 0 | 11.35 | 15.1563 | 9.933 | 13.1875 | 14.783 | 19.2497 | 4.8 | 6.43775 | 2000 | 620 | 2400 | 182 | 154 | 1189 | 0 | 0 | 0 | 0 | 383 | 1633 | 947 | 0.0817 | 0.069 | 0.0026 | 0.0056 | 0.0253 | 0.481 | 0.137 | 0.104 | 0.793 | 0.0115 | 0.0072 | 0.0191 | 0.0847 | 0.15 | 2602/06R4 | 133.2 | 52.4 | 46.7 | 34.1 | 0 | 0 | 0 | 21.4 | 19.5 | 21.2 | 0 | 0 | 29.9 | 0 | 0 | 20 | 0 | 0 | 0 | 0 | 0 | 0 | 13.9 | 7.3 | 0 | 0 | 0 | 0 | 1596 | 1596 | 1633 |  | 580.8 | 577.7 | 947 |  | 212.94 | 212.54 | 228.76
2026-02-09 | 7 | Février | 2026-02-10 04:30 | 2026-02-10 05:36 | 60297 | 1 | S275J01 | 65.48 | 2 | 55 | 126 | 126.5 | 123.635 | 12.167 | 976 | 47 | 1482 | 4.917 | 25.627 | 9.562 | 18.77 | 47.16 | 0 | 0 | 0 | 0 | 0 | 0 | 0.133 | 0.062 | 6.933 | 5.65625 | 500 | 620 | 640 | 183 | 153 | 909 | 0 | 0 | 0 | 0 | 413 | 1653 | 1088.8 | 0.0398 | 0.0848 | 0.001 | 0.0085 | 0.0185 | 0.658 | 0.13 | 0.0922 | 0.618 | 0.016 | 0.0087 | 0.0092 | 0.074 | 0.13 | 2602/06R4 | 10.5 | 10.5 | 0 | 0 | 0 | 0 | 0 | 10.5 | 0 | 0 | 0 | 0 | 0 | 0 | 0 | 0 | 0 | 0 | 0 | 0 | 0 | 0 | 0 | 0 | 0 | 0 | 0 | 0 | 1545 | 1658 | 1654 | 1653 | 50.4 | 1091.3 | 1061.6 | 1088.8 | 60.75 | 225.59 | 225.74 | 228.14
2026-02-09 | 7 | Février | 2026-02-10 03:22 | 2026-02-10 04:30 | 60296 | 1 | S275J01 | 68.02 | 3 | 63 | 126 | 130.7 | 123.558 | 42.383 | 3506 | 222 | 2097 | 3.05 | 41.311 | 54.562 | 74.59 | 77.24 | 0 | 0 | 0.033 | 0 | 0 | 0 | 0 | 0 | 3.883 | 4.40625 | 2000 | 619 | 2400 | 182 | 155 | 810 | 393 | 0 | 0 | 0 | 398 | 1629 | 1025.9 | 0.0725 | 0.0676 | 0.001 | 0.0077 | 0.0393 | 0.431 | 0.149 | 0.0853 | 0.529 | 0.0102 | 0.009 | 0.0235 | 0.0704 | 0.147 | 2602/06R4 | 137.5 | 50.4 | 46.6 | 40.5 | 0 | 0 | 0 | 21.9 | 20.5 | 21.3 | 0 | 0 | 39.6 | 0 | 0 | 20.6 | 0 | 0 | 0 | 0 | 0 | 0 | 13.6 | 0 | 0 | 0 | 0 | 0 | 1568 | 1638 | 1630 | 1629 | 530.5 | 1181 | 1128 | 1025.9 | 221.5 | 242.27 | 243.24 | 236.82
2026-02-09 | 7 | Février | 2026-02-10 02:08 | 2026-02-10 03:22 | 60295 | 1 | SAE1006 | 74.05 | 1 | 57 | 125 |  |  | 42.95 | 3560 | 224 | 2075 | 2.8 | 44.643 | 54.781 | 74.89 | 76.53 | 0 | 0 | 0.017 | 0 | 0 | 0 | 0 | 0 | 4.4 | 4.84325 | 2000 | 619 | 2400 | 183 | 153 | 0 | 388 | 0 | 0 | 0 | 401 | 1643 | 1079.2 | 0.0596 | 0.0621 | 0.0011 | 0.0068 | 0.0315 | 0.556 | 0.136 | 0.0362 | 0.29 | 0.0214 | 0.0092 | 0.0201 | 0.267 | 0.136 | 2602/06R4 | 137.6 | 50.6 | 45.2 | 41.8 | 0 | 0 | 0 | 22.3 | 19.8 | 21.6 | 0 | 0 | 32.7 | 0 | 0 | 20.6 | 0 | 0 | 0 | 0 | 0 | 0 | 13.3 | 7.3 | 0 | 0 | 0 | 0 | 1567 | 1597 | 1636 | 1643 | 512.2 | 607.5 | 988.8 | 1079.2 | 219.46 | 215.7 | 230.3 | 232.92
2026-02-09 | 7 | Février | 2026-02-10 00:56 | 2026-02-10 02:08 | 60294 | 1 | SAE1006 | 71.78 | 8 | 56 | 126 | 128.8 | 104.584 | 41.883 | 3414 | 222 | 1745 | 2.667 | 47.25 | 53.156 | 71.46 | 76.15 | 0 | 0 | 0.017 | 0 | 0 | 0 | 0 | 0 | 3.1 | 3.46825 | 2000 | 618 | 2400 | 183 | 155 | 0 | 385 | 0 | 0 | 0 | 367 | 1631 | 980.9 | 0.0589 | 0.063 | 0.001 | 0.0047 | 0.0303 | 0.678 | 0.161 | 0.0346 | 0.211 | 0.001 | 0.0056 | 0.0303 | 0.0063 | 0.163 | 2602/06R4 | 134.4 | 51.9 | 44.8 | 37.7 | 0 | 0 | 0 | 22.1 | 19.5 | 24.9 | 0 | 0 | 24.9 | 0 | 0 | 21.5 | 0 | 0 | 0 | 0 | 0 | 0 | 14.6 | 6.9 | 0 | 0 | 0 | 0 | 1606 | 1631 | 1628 | 1631 | 829.7 | 893 | 979.2 | 980.9 | 233.72 | 225.53 | 233.94 | 232.43
2026-02-09 | 7 | Février | 2026-02-09 23:57 | 2026-02-10 00:56 | 60293 | 1 | SAE1006 | 59.72 | 2 | 55 | 126 | 127.2 | 137.827 | 39.633 | 3202 | 213 | 1746 | 2.6 | 48.462 | 51.938 | 69.57 | 78.63 | 0 | 0 | 0.017 | 0.031 | 0 | 0 | 0 | 0 | 3.183 | 3.6255 | 2000 | 619 | 2400 | 182 | 152 | 0 | 390 | 0 | 0 | 0 | 391 | 1628 | 1047.6 | 0.09 | 0.0643 | 0.0037 | 0.004 | 0.0317 | 0.593 | 0.172 | 0.047 | 0.329 | 0.019 | 0.0094 | 0.0097 | 0.061 | 0.161 | 2602/06R4 | 132.2 | 51.8 | 46.5 | 33.9 | 0 | 0 | 0 | 20.8 | 19.6 | 21.3 | 0 | 0 | 29.4 | 0 | 0 | 20.1 | 0 | 0 | 0 | 0 | 0 | 0 | 13.8 | 7.2 | 0 | 0 | 0 | 0 | 1569 | 1613 | 1628 |  | 667.9 | 800.1 | 1047.6 |  | 237.91 | 227.24 | 238.9
2026-02-09 | 7 | Février | 2026-02-09 18:45 | 2026-02-09 23:57 | 60292 | 1 | SAE1006 | 55.1 | 3 | 63 | 127 | 128.6 | 117.516 | 42.85 | 3554 | 220 | 2036 | 2.6 | 48.846 | 54.188 | 74.1 | 75.88 | 0 | 0 | 11.35 | 14.4063 | 10.5 | 13.5625 | 14.883 | 19.1255 | 6.117 | 6.9995 | 4000 | 619 | 2400 | 183 | 153 | 0 | 387 | 0 | 0 | 0 | 418 | 1624 | 1171.2 | 0.119 | 0.0978 | 0.0019 | 0.0058 | 0.0297 | 0.554 | 0.158 | 0.0292 | 0.278 | 0.0087 | 0.0092 | 0.0284 | 0.0887 | 0.161 | 2602/06R4 | 133.2 | 49.9 | 47.5 | 35.8 | 0 | 0 | 0 | 21.7 | 19.6 | 21.5 | 0 | 0 | 27.7 | 0 | 0 | 20.3 | 0 | 0 | 0 | 0 | 0 | 0 | 22.4 | 0 | 0 | 0 | 0 | 0 | 1603 | 1660 | 1648 | 1624 | 264.9 | 1431.5 | 1435.1 | 1171.2 | 151.4 | 244.43 | 251.15 | 249.27
2026-02-09 | 7 | Février | 2026-02-09 17:44 | 2026-02-09 18:45 | 60291 | 1 | S235JR | 60.73 | 1 | 55 | 131 | 131.5 | 117.452 | 42.117 | 3529 | 228 | 2253 | 3.367 | 38.911 | 55.156 | 75.92 | 78.58 | 0 | 0 | 11.217 | 14.8125 | 10.583 | 14.0624 | 14.55 | 19.0005 | 5.767 | 7.21825 | 2000 | 619 | 2400 | 183 | 153 | 944 | 0 | 0 | 0 | 0 | 288 | 1643 | 735.6 | 0.0963 | 0.086 | 0.0016 | 0.0048 | 0.0255 | 0.979 | 0.128 | 0.136 | 0.793 | 0.0216 | 0.0107 | 0.0072 | 0.0475 | 0.141 | 2602/06R4 | 134.1 | 49.5 | 47.5 | 37.1 | 0 | 0 | 0 | 22 | 19.4 | 21.1 | 0 | 0 | 37.6 | 0 | 0 | 21 | 0 | 0 | 0 | 0 | 0 | 0 | 13 | 0 | 0 | 0 | 0 | 0 | 1576 | 1594 | 1617 | 1643 | 379.4 | 393.8 | 591.9 | 735.6 | 192.49 | 185.45 | 202.91 | 204.76
2026-02-09 | 7 | Février | 2026-02-09 16:47 | 2026-02-09 17:44 | 60290 | 1 | S235JR | 57.05 | 3 | 63 | 127 | 129.1 | 126.002 | 41.367 | 3474 | 228 | 1987 | 2.783 | 45.629 | 53.812 | 73.31 | 78.05 | 0 | 0 | 11.15 | 14.4688 | 9.683 | 12.6562 | 14.883 | 19.2502 | 5.65 | 7.3435 | 2000 | 618 | 2400 | 182 | 153 | 946 | 0 | 0 | 0 | 0 | 294 | 1655 | 777.8 | 0.109 | 0.11 | 0.0019 | 0.0073 | 0.0298 | 0.957 | 0.134 | 0.105 | 0.664 | 0.0111 | 0.0104 | 0.022 | 0.054 | 0.138 | 2602/06R4 | 132.6 | 50.7 | 43.5 | 38.4 | 0 | 0 | 0 | 21.3 | 18.7 | 21.3 | 0 | 0 | 37.9 | 0 | 0 | 19.9 | 0 | 0 | 0 | 0 | 0 | 0 | 13.5 | 0 | 0 | 0 | 0 | 0 | 1580 | 1611 | 1629 | 1655 | 257 | 431.7 | 597.2 | 777.8 | 161.66 | 182.97 | 197.05 | 202.35
2026-02-09 | 7 | Février | 2026-02-09 15:50 | 2026-02-09 16:47 | 60289 | 1 | S235JR | 56.7 | 1 | 58 | 125 | 125.7 | 125.477 | 40.417 | 3274 | 200 | 2318 | 3.317 | 37.688 | 52.5 | 72.65 | 77.94 | 0 | 0 | 10.8 | 14.1563 | 10.167 | 13.0624 | 14.85 | 19.0935 | 4.6 | 6.094 | 2000 | 618 | 2400 | 183 | 153 | 942 | 0 | 0 | 0 | 0 | 294 | 1633 | 744.7 | 0.0693 | 0.0889 | 0.001 | 0.0064 | 0.0344 | 0.471 | 0.151 | 0.0947 | 0.587 | 0.0089 | 0.0082 | 0.0293 | 0.0682 | 0.145 | 2602/06R4 | 132.1 | 50.8 | 46.5 | 34.8 | 0 | 0 | 0 | 21.2 | 18.7 | 20.6 | 0 | 0 | 32.1 | 0 | 0 | 19.6 | 0 | 0 | 0 | 0 | 0 | 0 | 13.2 | 6.7 | 0 | 0 | 0 | 0 | 1592 | 1633 |  |  | 564.3 | 744.7 |  |  | 212.99 | 211.1
2026-02-09 | 7 | Février | 2026-02-09 14:52 | 2026-02-09 15:50 | 60288 | 1 | S235JR | 58.07 | 8 | 56 | 125 | 126.6 | 125.928 | 42.417 | 3552 | 236 | 2320 | 2.6 | 48.077 | 55.125 | 76.26 | 77.98 | 0 | 0 | 11.767 | 15.375 | 9.633 | 12.6249 | 15 | 19.2812 | 6.017 | 7.75 | 2000 | 619 | 2400 | 183 | 153 | 938 | 0 | 0 | 0 | 0 | 314 | 1640 | 798 | 0.0692 | 0.0855 | 0.001 | 0.0074 | 0.0319 | 0.887 | 0.156 | 0.0883 | 0.546 | 0.0017 | 0.009 | 0.0332 | 0.0079 | 0.162 | 2602/06R4 | 133.1 | 53.3 | 46.5 | 33.3 | 0 | 0 | 0 | 21.4 | 18.6 | 21.1 | 0 | 0 | 31.1 | 0 | 0 | 20.3 | 0 | 0 | 0 | 0 | 0 | 0 | 13.8 | 6.8 | 0 | 0 | 0 | 0 | 1570 | 1618 | 1664 | 1640 | 463.9 | 717.4 | 895 | 798 | 210.54 | 216.51 | 207.77 | 212.38
2026-02-09 | 7 | Février | 2026-02-09 13:53 | 2026-02-09 14:52 | 60287 | 1 | S235JR | 58.93 | 2 | 56 | 127 | 126.8 | 126.619 | 43.1 | 3528 | 234 | 2457 | 4.033 | 31.488 | 55.75 | 77.37 | 77.61 | 0 | 0 | 11.433 | 15.0938 | 9.833 | 12.9062 | 15.083 | 19.2182 | 6.75 | 8.438 | 2000 | 619 | 2400 | 182 | 154 | 941 | 0 | 0 | 0 | 0 | 307 | 1627 | 772.6 | 0.0698 | 0.0534 | 0.002 | 0.0041 | 0.0332 | 0.608 | 0.171 | 0.0989 | 0.601 | 0.0107 | 0.0085 | 0.0303 | 0.0567 | 0.16 | 2602/06R4 | 130.8 | 52.5 | 38.8 | 39.5 | 0 | 0 | 0 | 21.1 | 18.4 | 20.2 | 0 | 0 | 30.7 | 0 | 0 | 19.5 | 0 | 0 | 0 | 0 | 0 | 0 | 13.3 | 7.6 | 0 | 0 | 0 | 0 | 1567 | 1583 | 1625 | 1627 | 609.8 | 642.5 | 845.6 | 772.6 | 232.3 | 227.43 | 224.79 | 217.06
2026-02-09 | 7 | Février | 2026-02-08 16:26 | 2026-02-09 13:53 | 60286 | 1 | S235JR | 956.92 | 3 | 64 | 118 | 119 | 105.185 | 60.417 | 2391 | 100 | 2997 | 2.983 | 39.553 | 73.719 | 93.61 | 73.21 | 0 | 0 | 17.433 | 21.37505 | 14.283 | 18.5 | 15.683 | 19.187 | 13.016 | 14.40645 | 2000 | 618 | 2400 | 182 | 153 | 940 | 0 | 0 | 0 | 0 | 400 | 1621 | 1271.4 | 0.0275 | 0.0725 | 0.0025 | 0.0061 | 0.0282 | 0.758 | 0.137 | 0.0803 | 0.577 | 0.008 | 0.0091 | 0.0292 | 0.0959 | 0.137 | 2602/06R4 | 137.2 | 58.1 | 46.8 | 32.3 | 0 | 0 | 0 | 23.3 | 19.4 | 21.3 | 0 | 0 | 39.2 | 0 | 0 | 20.4 | 0 | 0 | 0 | 0 | 0 | 0 | 13.6 | 0 | 0 | 0 | 0 | 0 | 1602 | 1639 | 1624 | 1621 | 262.9 | 1234.1 | 1281 | 1271.4 | 151.39 | 244.95 | 255.86 | 256.94
2026-02-08 | 6 | Février | 2026-02-08 15:16 | 2026-02-08 16:26 | 60285 | 1 | DD13A | 69.97 | 1 | 58 | 129 | 132.9 | 105.032 | 39.867 | 4190 | 214 | 1709 | 3.183 | 40.524 | 51.5 | 71.95 | 77.51 | 0 | 0 | 11.983 | 15.8125 | 9.933 | 12.9062 | 14.9 | 19.3437 | 3.05 | 3.375 | 2000 | 620 | 2400 | 183 | 153 | 0 | 126 | 0 | 0 | 0 | 345 | 1607 | 1259.6 | 0.0286 | 0.0502 | 0.001 | 0.0096 | 0.0238 | 0.394 | 0.118 | 0.0267 | 0.0963 | 0.0073 | 0.0069 | 0.0229 | 0.0419 | 0.12 | 2602/06R2 | 133.2 | 53.9 | 47.5 | 31.8 | 10.9 | 0 | 0 | 32.4 | 13.3 | 23.4 | 0 | 0 | 20.3 | 0 | 0 | 12.9 | 0 | 0 | 0 | 0 | 0 | 0 | 12.4 | 7.6 | 0 | 0 | 0 | 0 | 1645 | 1639 | 1607 |  | 32.8 | 1363.3 | 1259.6 |  | -24.83 | 252.27 | 263.88
2026-02-08 | 6 | Février | 2026-02-08 14:19 | 2026-02-08 15:16 | 60284 | 1 | DD13A | 57.93 | 2 | 56 | 128 | 129.4 | 137.846 | 41.067 | 3391 | 219 | 1857 | 3.65 | 35.068 | 53.312 | 71.99 | 77.89 | 0 | 0 | 11.817 | 15.1875 | 9.783 | 12.7188 | 14.884 | 19.25 | 4.583 | 6.0625 | 2000 | 621 | 2400 | 183 | 154 | 0 | 125 | 0 | 0 | 0 | 363 | 1603 | 983.2 | 0.0662 | 0.0458 | 0.0026 | 0.005 | 0.0329 | 0.54 | 0.146 | 0.0334 | 0.112 | 0.0069 | 0.0066 | 0.0251 | 0.0894 | 0.143 | 2602/06R2 | 131.6 | 54.7 | 45 | 31.9 | 11 | 0 | 0 | 32.1 | 13.3 | 23.1 | 0 | 0 | 19.9 | 0 | 0 | 13 | 0 | 0 | 0 | 0 | 0 | 0 | 13.3 | 5.9 | 0 | 0 | 0 | 0 | 1548 | 1667 | 1644 | 1603 | 547.5 | 1339.5 | 1232.2 | 983.2 | 234.71 | 235.75 | 242.12 | 247.84
2026-02-08 | 6 | Février | 2026-02-08 13:20 | 2026-02-08 14:19 | 60283 | 1 | DD13A | 58.9 | 3 | 64 | 124 | 128.1 | 115.242 | 43.117 | 3680 | 227 | 2217 | 3.5 | 35.429 | 55.25 | 76.31 | 76.88 | 0 | 0 | 11.933 | 15.75 | 8.633 | 11.2499 | 15.067 | 19.1255 | 7.483 | 9.062 | 2000 | 621 | 2400 | 181 | 153 | 0 | 125 | 0 | 0 | 0 | 435 | 1651 | 1236.1 | 0.049 | 0.05 | 0.0021 | 0.004 | 0.0247 | 0.687 | 0.125 | 0.0323 | 0.12 | 0.015 | 0.0079 | 0.0239 | 0.0879 | 0.128 | 2602/06R2 | 132.2 | 56.7 | 44.6 | 30.9 | 11 | 0 | 0 | 32.6 | 13.1 | 24.2 | 0 | 0 | 19.4 | 0 | 0 | 12.8 | 0 | 0 | 0 | 0 | 0 | 0 | 12.8 | 6.3 | 0 | 0 | 0 | 0 | 1652 | 1660 | 1653 | 1651 | 193.6 | 1348.5 | 1365 | 1236.1 | 101.82 | 240.05 | 244.75 | 238.55
2026-02-08 | 6 | Février | 2026-02-08 11:57 | 2026-02-08 13:20 | 60282 | 1 | DD13A | 82.83 | 8 | 56 | 123 | 126.3 | 115.044 | 43.217 | 3490 | 228 | 1796 | 3.683 | 33.394 | 53.5 | 72.26 | 74.28 | 0 | 0 | 14.017 | 15.875 | 9.416 | 12.3124 | 14.9 | 19.1875 | 4.883 | 6 | 1500 | 620 | 2400 | 182 | 155 | 0 | 128 | 0 | 0 | 0 | 396 | 1642 | 1088.6 | 0.0379 | 0.0379 | 0.001 | 0.0058 | 0.0219 | 0.434 | 0.131 | 0.0409 | 0.109 | 0.0079 | 0.0054 | 0.0182 | 0.0872 | 0.133 | 2602/06R2 | 133.2 | 51.4 | 48.2 | 33.6 | 11.2 | 0 | 0 | 32.1 | 12.1 | 24.3 | 0 | 0 | 22 | 0 | 0 | 11.9 | 0 | 0 | 0 | 0 | 0 | 0 | 12.7 | 6.9 | 0 | 0 | 0 | 0 | 1631 | 1642 |  |  | 952.9 | 1088.6 |  |  | 230.3 | 234.11
2026-02-08 | 6 | Février | 2026-02-08 10:47 | 2026-02-08 11:57 | 60281 | 1 | DD13A | 69.8 | 1 | 56 | 128 | 131.7 | 138.74 | 44.95 | 3843 | 234 | 2202 | 3.667 | 34.909 | 55.812 | 77.33 | 74.5 | 0 | 0 | 12.2 | 15.4688 | 9.9 | 12.625 | 15.616 | 19.15645 | 7.233 | 8.4685 | 2000 | 619 | 2400 | 182 | 153 | 0 | 125 | 0 | 0 | 0 | 435 | 1623 | 1108.7 | 0.053 | 0.054 | 0.0023 | 0.0047 | 0.0241 | 0.769 | 0.117 | 0.0283 | 0.119 | 0.0097 | 0.0059 | 0.0223 | 0.0754 | 0.127 | 2602/06R2 | 134.8 | 52.4 | 45.1 | 37.3 | 10.9 | 0 | 0 | 32.3 | 12.4 | 24.4 | 0 | 0 | 21.8 | 0 | 0 | 12.8 | 0 | 0 | 0 | 0 | 0 | 0 | 13.1 | 7.1 | 0 | 0 | 0 | 0 | 1577 | 1652 | 1667 | 1623 | 682.4 | 193.6 | 1384.9 | 1108.7 | 235.13 | 101.82 | 238.2 | 245.78
2026-02-08 | 6 | Février | 2026-02-08 09:40 | 2026-02-08 10:47 | 60280 | 1 | DD13A | 67.18 | 2 | 56 | 128 | 130.2 | 115.024 | 44.95 | 3656 | 226 | 2393 | 3.633 | 35.229 | 56.656 | 78.36 | 75.63 | 0 | 0 | 12.45 | 15.53125 | 10.734 | 13.5 | 14.933 | 19.1565 | 6.833 | 8.31225 | 2000 | 617 | 2400 | 182 | 154 | 0 | 127 | 0 | 0 | 0 | 435 | 1639 | 1188.9 | 0.0553 | 0.0467 | 0.001 | 0.0046 | 0.0258 | 0.705 | 0.115 | 0.0452 | 0.119 | 0.0101 | 0.0058 | 0.0199 | 0.0993 | 0.119 | 2602/06R2 | 132.8 | 50.1 | 47 | 35.7 | 10.6 | 0 | 0 | 32.2 | 12.9 | 24.1 | 0 | 0 | 20.3 | 0 | 0 | 12.7 | 0 | 0 | 0 | 0 | 0 | 0 | 13.4 | 6.6 | 0 | 0 | 0 | 0 | 1549 | 1585 | 1615 | 1639 | 599.5 | 886.9 | 1000.6 | 1188.9 | 240.85 | 250.06 | 242.6 | 242.21
2026-02-08 | 6 | Février | 2026-02-08 08:26 | 2026-02-08 09:40 | 60279 | 1 | DD13A | 73.53 | 3 | 62 | 124 | 126.1 | 114.665 | 47.05 | 3853 | 235 | 2352 | 4.1 | 30.244 | 59.531 | 81.7 | 75.92 | 13.766 | 17.875 | 9.183 | 11.8438 | 24.1 | 29.65625 | 0 | 0 | 0 | 0 | 2000 | 620 | 2400 | 182 | 153 | 0 | 126 | 0 | 0 | 0 | 435 | 1650 | 1206.1 | 0.0543 | 0.0416 | 0.001 | 0.0059 | 0.0267 | 0.534 | 0.15 | 0.0398 | 0.152 | 0.0145 | 0.0081 | 0.0176 | 0.0673 | 0.14 | 2602/06R2 | 133.7 | 57.8 | 41.6 | 34.3 | 11.2 | 0 | 0 | 32.4 | 13.7 | 23.8 | 0 | 0 | 19.8 | 0 | 0 | 13.7 | 0 | 0 | 0 | 0 | 0 | 0 | 12.8 | 6.3 | 0 | 0 | 0 | 0 | 1566 | 1679 | 1673 | 1650 | 720.3 | 1459.5 | 1314.2 | 1206.1 | 245.1 | 235.53 | 231.09 | 237.29
2026-02-08 | 6 | Février | 2026-02-08 07:23 | 2026-02-08 08:26 | 60278 | 1 | DD13A | 62.98 | 8 | 55 | 126 | 129.2 | 137.085 | 42.133 | 3581 | 221 | 1575 | 3.633 | 34.679 | 54.812 | 72.91 | 78.06 | 0 | 0 | 11.783 | 15.375 | 9.9 | 13.2499 | 12.166 | 15.6245 | 8.283 | 10.5005 | 2000 | 619 | 2400 | 182 | 154 | 0 | 125 | 0 | 0 | 0 | 345 | 1616 | 1079.1 | 0.0518 | 0.0406 | 0.001 | 0.0034 | 0.0265 | 0.42 | 0.135 | 0.0342 | 0.115 | 0.0096 | 0.0067 | 0.0234 | 0.086 | 0.132 | 2602/06R2 | 132.4 | 53.9 | 46.1 | 32.4 | 11.9 | 0 | 0 | 32.1 | 12.9 | 22.8 | 0 | 0 | 19.9 | 0 | 0 | 12.8 | 0 | 0 | 0 | 0 | 0 | 0 | 12.6 | 7.4 | 0 | 0 | 0 | 0 | 1653 | 1657 | 1624 | 1616 | 195.1 | 1206.4 | 918.8 | 1079.1 | 101.84 | 233.5 | 231.43 | 247.6
2026-02-08 | 6 | Février | 2026-02-08 01:58 | 2026-02-08 07:23 | 60277 | 1 | DD13A | 59.74667 | 1 | 58 | 125 | 125.4 | 114.263 | 44.083 | 3640 | 227 | 1667 | 2.917 | 42.857 | 56.812 | 75.49 | 77.33 | 12.35 | 15.96875 | 9.883 | 12.9375 | 21.85 | 27.75 | 0 | 0 | 0 | 0 | 2000 | 620 | 2400 | 182 | 154 | 0 | 124 | 0 | 0 | 0 | 435 | 1637 | 1222.9 | 0.0574 | 0.0455 | 0.001 | 0.0032 | 0.0283 | 0.423 | 0.122 | 0.0194 | 0.12 | 0.013 | 0.0066 | 0.0211 | 0.1 | 0.126 | 2602/06R2 | 133.1 | 55.1 | 44.7 | 33.3 | 11.3 | 0 | 0 | 32.2 | 12.6 | 23.4 | 0 | 0 | 18 | 0 | 0 | 13.3 | 0 | 0 | 0 | 0 | 0 | 0 | 15 | 7.3 | 0 | 0 | 0 | 0 | 1653 | 1651 | 1639 | 1637 | 194.8 | 1334 | 1244.4 | 1222.9 | 101.73 | 244.15 | 245.57 | 245.37
2026-02-07 | 6 | Février | 2026-02-08 00:57 | 2026-02-08 01:58 | 60276 | 1 | DD13A | 60.67 | 2 | 56 | 122 | 123.9 | 110.46 | 40.8 | 3352 | 218 | 2293 | 3.133 | 38.936 | 54.156 | 74.51 | 79.64 | 11 | 14.5313 | 9.8 | 12.9375 | 20 | 26.5938 | 0 | 0 | 0 | 0 | 2000 | 622 | 2400 | 184 | 153 | 0 | 127 | 0 | 0 | 0 | 413 | 1638 | 1079.5 | 0.0559 | 0.0527 | 0.001 | 0.0039 | 0.0236 | 0.355 | 0.106 | 0.0478 | 0.139 | 0.01 | 0.0077 | 0.0215 | 0.122 | 0.112 | 2602/06R2 | 133.1 | 49.3 | 45.8 | 38 | 9.6 | 0 | 0 | 33.3 | 13 | 23.8 | 0 | 0 | 19.7 | 0 | 0 | 13 | 0 | 0 | 0 | 0 | 0 | 0 | 13.6 | 7.1 | 0 | 0 | 0 | 0 | 1567 | 1608 | 1639 | 1638 | 654.6 | 768.9 | 1094.2 | 1079.5 | 237.52 | 227.04 | 236.11 | 235.66
2026-02-07 | 6 | Février | 2026-02-07 23:55 | 2026-02-08 00:57 | 60275 | 1 | DD13A | 62.05 | 8 | 56 | 121 | 122.3 | 103.809 | 41.55 | 3410 | 217 | 2425 | 3.717 | 32.556 | 55.188 | 76.25 | 79.69 | 11.5 | 15.0938 | 9.717 | 13.2188 | 20.334 | 26.8125 | 0 | 0 | 0 | 0 | 2000 | 622 | 2400 | 181 | 153 | 0 | 129 | 0 | 0 | 0 | 435 | 1654 | 1174.7 | 0.0582 | 0.0511 | 0.0011 | 0.0041 | 0.0222 | 0.456 | 0.1 | 0.0211 | 0.13 | 0.0164 | 0.0073 | 0.0211 | 0.0892 | 0.106 | 2602/06R2 | 132.2 | 51.8 | 44.9 | 35.5 | 10.1 | 0 | 0 | 39.3 | 6.7 | 23.8 | 0 | 0 | 17.2 | 0 | 0 | 13.4 | 0 | 0 | 0 | 0 | 0 | 0 | 14.9 | 6.8 | 0 | 0 | 0 | 0 | 1651 | 1664 | 1656 | 1654 | 191.1 | 1298.8 | 1386.5 | 1174.7 | 101.4 | 235.12 | 244.26 | 233.17
2026-02-07 | 6 | Février | 2026-02-07 18:32 | 2026-02-07 23:55 | 60274 | 1 | DD13A | 53.80333 | 5 | 55 | 121 | 124 | 124.936 | 41.8 | 3437 | 219 | 2240 | 2.85 | 42.456 | 54.719 | 75.11 | 78.54 | 11.367 | 15.0313 | 10.25 | 13.5625 | 20.183 | 26.0625 | 0 | 0 | 0 | 0 | 2000 | 625 | 2400 | 183 | 154 | 0 | 124 | 0 | 0 | 0 | 405 | 1621 | 1042.6 | [7 empty] | 0.0312 | 0.124 | 0.0091 | 0.0061 | 0.0277 | 0.117 | 0.122 | 2602/06R2 | 132.7 | 51.6 | 48 | 33.1 | 11.2 | 0 | 0 | 35 | 12.8 | 23.8 | 0 | 0 | 20.7 | 0 | 0 | 13.2 | 0 | 0 | 0 | 0 | 0 | 0 | 9.1 | 6.9 | 0 | 0 | 0 | 0 | 1602 | 1603 | 1634 | 1621 | 262.9 | 24.2 | 1128.2 | 1042.6 | 151.39 | -24.56 | 241.08 | 242.35
2026-02-07 | 6 | Février | 2026-02-07 15:07 | 2026-02-07 18:32 | 60273 | 1 | DD13A | 183.5833 | 1 | 57 | 126 | 126.4 | 100.428 | 49.817 | 4290 | 259 | 3981 | 3.617 | 34.839 | 60.625 | 90.89 | 73.02 | 0 | 0 | 10.8 | 14.5938 | 10.333 | 13.5624 | 14.666 | 19.156 | 14.016 | 13.12515 | 2000 | 621 | 2400 | 183 | 153 | 0 | 124 | 0 | 0 | 0 | 450 | 1638 | 1214.2 | 0.0611 | 0.0603 | 0.001 | 0.0052 | 0.0294 | 0.595 | 0.132 | 0.0333 | 0.118 | 0.0064 | 0.0087 | 0.0311 | 0.124 | 0.136 | 2602/06R2 | 133.3 | 51 | 47.9 | 34.4 | 10.1 | 0 | 0 | 32.6 | 13.6 | 24.1 | 0 | 0 | 19.8 | 0 | 0 | 12.6 | 0 | 0 | 0 | 0 | 0 | 0 | 13.3 | 7.2 | 0 | 0 | 0 | 0 | 1574 | 1654 | 1646 | 1638 | 801.1 | 1410.7 | 1317.8 | 1214.2 | 248.56 | 246.62 | 245.97 | 244.3
2026-02-07 | 6 | Février | 2026-02-07 14:08 | 2026-02-07 15:07 | 60272 | 1 | DD13A | 59.3 | 5 | 59 | 127 | 128.3 | 124.532 | 42.9 | 3629 | 225 | 2171 | 3.617 | 35.115 | 54.594 | 75.3 | 76.35 | 0 | 0 | 11.383 | 14.8125 | 10.083 | 13.5625 | 15.134 | 19.062 | 6.3 | 6.84425 | 2000 | 619 | 2400 | 183 | 153 | 0 | 126 | 0 | 0 | 0 | 420 | 1635 | 1091.1 | 0.0847 | 0.0623 | 0.0012 | 0.0065 | 0.0306 | 0.477 | 0.116 | 0.0414 | 0.136 | 0.01 | 0.0082 | 0.0165 | 0.0739 | 0.117 | 2602/06R2 | 132.6 | 51.1 | 47.8 | 33.7 | 10.9 | 0 | 0 | 33.7 | 12.6 | 22.7 | 0 | 0 | 23.1 | 0 | 0 | 12.6 | 0 | 0 | 0 | 0 | 0 | 0 | 10.6 | 6.4 | 0 | 0 | 0 | 0 | 1588 | 1621 | 1648 | 1635 | 575.1 | 929.9 | 1222 | 1091.1 | 216.56 | 233.95 | 239.34 | 238.08
2026-02-07 | 6 | Février | 2026-02-07 12:04 | 2026-02-07 14:08 | 60271 | 1 | DD13A | 124.43 | 8 | 57 | 126 | 126.8 | 125.361 | 43.05 | 3493 | 233 | 2410 | 3.533 | 35.66 | 53.844 | 75.16 | 75.04 | 0 | 0 | 11.183 | 14.75 | 10.1 | 13.4687 | 15.484 | 19.3442 | 6.283 | 6.1245 | 2000 | 619 | 2400 | 184 | 153 | 0 | 124 | 0 | 0 | 0 | 435 | 1653 | 1188.2 | 0.0651 | 0.0633 | 0.001 | 0.0068 | 0.0247 | 0.496 | 0.137 | 0.0373 | 0.127 | 0.0145 | 0.0083 | 0.0179 | 0.0965 | 0.14 | 2602/06R2 | 132.2 | 51.3 | 44.7 | 36.2 | 11.2 | 0 | 0 | 31.6 | 13.4 | 24.3 | 0 | 0 | 18.7 | 0 | 0 | 13.5 | 0 | 0 | 0 | 0 | 0 | 0 | 12.7 | 6.8 | 0 | 0 | 0 | 0 | 1574 | 1628 | 1630 | 1653 | 530.5 | 1078.4 | 1001.8 | 1188.2 | 218.24 | 241.03 | 234.52 | 234.56
2026-02-07 | 6 | Février | 2026-02-07 11:06 | 2026-02-07 12:04 | 60270 | 1 | DD13A | 57.3 | 2 | 56 | 127 | 127.3 | 112.823 | 41.217 | 3511 | 222 | 2076 | 3.267 | 38.878 | 52.625 | 72.58 | 76.61 | 0 | 0 | 11.467 | 14.875 | 9.95 | 13.2499 | 14.9 | 19.2812 | 4.9 | 5.125 | 2000 | 619 | 2400 | 182 | 153 | 0 | 124 | 0 | 0 | 0 | 398 | 1647 | 1074.7 | 0.0576 | 0.0748 | 0.001 | 0.0078 | 0.0234 | 0.576 | 0.112 | 0.0236 | 0.135 | 0.0118 | 0.0097 | 0.0168 | 0.0948 | 0.114 | 2602/06R2 | 133 | 52.1 | 47.3 | 33.6 | 11.4 | 0 | 0 | 30.4 | 13.4 | 23.7 | 0 | 0 | 25.7 | 0 | 0 | 12.9 | 0 | 0 | 0 | 0 | 0 | 0 | 9.2 | 6.3 | 0 | 0 | 0 | 0 | 1602 | 1647 | 1655 | 1647 | 584.5 | 1049.7 | 1364 | 1074.7 | 210.14 | 228.71 | 243.61 | 230.44
2026-02-07 | 6 | Février | 2026-02-07 10:04 | 2026-02-07 11:06 | 60269 | 1 | DD13A | 62.8 | 1 | 59 | 130 | 130.2 | 124.872 | 43 | 3647 | 225 | 2152 | 3.517 | 36.967 | 55 | 75.69 | 76.74 | 0 | 0 | 10.883 | 14.875 | 10.167 | 13.375 | 14.9 | 19.187 | 7.05 | 7.438 | 2000 | 620 | 2400 | 182 | 153 | 0 | 125 | 0 | 0 | 0 | 428 | 1652 | 1123 | 0.0713 | 0.068 | 0.001 | 0.0073 | 0.0288 | 0.649 | 0.143 | 0.0271 | 0.127 | 0.0115 | 0.009 | 0.0217 | 0.064 | 0.139 | 2602/06R2 | 132.9 | 50.4 | 47.3 | 35.2 | 11.7 | 0 | 0 | 31.7 | 13.6 | 24 | 0 | 0 | 20 | 0 | 0 | 12.6 | 0 | 0 | 0 | 0 | 0 | 0 | 14 | 5.3 | 0 | 0 | 0 | 0 | 1559 | 1649 | 1653 | 1652 | 422.4 | 1111.8 | 1170.2 | 1123 | 209.63 | 231.85 | 233.44 | 230.96
2026-02-07 | 6 | Février | 2026-02-07 09:00 | 2026-02-07 10:04 | 60268 | 1 | DD13B | 63.87 | 5 | 58 | 128 | 129.4 | 121.195 | 41.117 | 3430 | 216 | 2034 | 3.717 | 34.439 | 51.812 | 71.33 | 75.61 | 0 | 0 | 11.5 | 15.125 | 9.85 | 13.125 | 14.233 | 17.844 | 5.533 | 5.5935 | 2000 | 616 | 2400 | 182 | 153 | 0 | 134 | 0 | 0 | 0 | 3435 | 1627 | 1178.3 | 0.13 | 0.0641 | 0.0052 | 0.0073 | 0.0256 | 0.286 | 0.139 | 0.0317 | 0.131 | 0.0123 | 0.0076 | 0.0156 | 0.0783 | 0.126 | 2602/06R3 | 124.6 | 50.7 | 47.5 | 26.4 | 10.8 | 0 | 0 | 25.7 | 12.5 | 24 | 0 | 0 | 21.3 | 0 | 0 | 12.3 | 0 | 0 | 0 | 0 | 0 | 0 | 11.2 | 6.8 | 0 | 0 | 0 | 0 | 1590 | 1642 | 1631 | 1627 | 410.4 | 1269.3 | 1200 | 1178.3 | 190.66 | 245.39 | 247.25 | 248.08
2026-02-07 | 6 | Février | 2026-02-07 07:53 | 2026-02-07 09:00 | 60267 | 1 | DD13B | 66.73 | 8 | 58 | 129 | 130.8 | 126.33 | 43.833 | 3583 | 223 | 1852 | 3.633 | 35.505 | 54.719 | 73.97 | 74.9 | 0 | 0 | 12.85 | 16.40625 | 9.35 | 12.25 | 15.017 | 19.312 | 6.617 | 6.65675 | 2000 | 618 | 2400 | 182 | 154 | 0 | 133 | 0 | 0 | 0 | 435 | 1645 | 1160.6 | 0.0625 | 0.0507 | 0.001 | 0.007 | 0.0266 | 0.631 | 0.129 | 0.0378 | 0.128 | 0.0166 | 0.0084 | 0.0153 | 0.0781 | 0.128 | 2602/06R3 | 132.8 | 54.1 | 43.2 | 35.5 | 11.1 | 0 | 0 | 32.9 | 14.1 | 24.2 | 0 | 0 | 18 | 0 | 0 | 12.2 | 0 | 0 | 0 | 0 | 0 | 0 | 12.9 | 7.4 | 0 | 0 | 0 | 0 | 1594 | 1619 | 1645 |  | 979.8 | 971 | 1160.6 |  | 252.48 | 238.21 | 237.18
2026-02-07 | 6 | Février | 2026-02-07 06:27 | 2026-02-07 07:53 | 60266 | 1 | DD13B | 85.7 | 2 | 57 | 127 | 127.2 | 101.225 | 46.8 | 3852 | 235 | 2457 | 3.667 | 34.636 | 57.75 | 80.34 | 74.04 | 0 | 0 | 12.583 | 15.59375 | 9.883 | 12.9687 | 14.667 | 18.9687 | 9.667 | 10.06245 | 2000 | 621 | 2400 | 182 | 153 | 0 | 138 | 0 | 0 | 0 | 425 | 1651 | 1192.4 | 0.0735 | 0.056 | 0.001 | 0.0057 | 0.0235 | 0.49 | 0.127 | 0.0367 | 0.131 | 0.0165 | 0.0081 | 0.0125 | 0.0574 | 0.132 | 2602/06R3 | 134.8 | 50.9 | 46.2 | 37.7 | 10.8 | 0 | 0 | 29.5 | 12.1 | 24.1 | 0 | 0 | 27.5 | 0 | 0 | 14.4 | 0 | 0 | 0 | 0 | 0 | 0 | 9.1 | 7.3 | 0 | 0 | 0 | 0 | 1580 | 1580 | 1584 | 1651 | 572.5 | 879.3 | 811.7 | 1192.4 | 220.58 | 252.15 | 244.08 | 235.9
2026-02-07 | 6 | Février | 2026-02-07 05:16 | 2026-02-07 06:27 | 60265 | 1 | DD13B | 71.35 | 1 | 59 | 126 | 127.6 | 126.982 | 45.033 | 3916 | 235 | 1968 | 3.25 | 38.769 | 58.188 | 78.96 | 77.53 | 11.2 | 15.0313 | 10.167 | 13.5625 | 23.666 | 29.4688 | 0 | 0 | 0 | 0 | 2000 | 617 | 2400 | 182 | 153 | 0 | 134 | 0 | 0 | 0 | 425 | 1641 | 1193.1 | 0.0637 | 0.0505 | 0.001 | 0.005 | 0.0288 | 0.546 | 0.126 | 0.0318 | 0.124 | 0.0117 | 0.008 | 0.0185 | 0.0665 | 0.127 | 2602/06R3 | 134.7 | 50.4 | 46.2 | 38.1 | 10.8 | 0 | 0 | 30.7 | 13.4 | 24.4 | 0 | 0 | 19.7 | 0 | 0 | 13.6 | 0 | 0 | 0 | 0 | 0 | 0 | 14.6 | 7.5 | 0 | 0 | 0 | 0 | 1566 | 1570 | 1593 | 1641 | 610 | 615.3 | 789.2 | 1193.1 | 232.87 | 231.33 | 237.12 | 241.38
2026-02-06 | 6 | Février | 2026-02-07 04:10 | 2026-02-07 05:16 | 60264 | 1 | DD13B | 65.93 | 5 | 59 | 129 | 130.8 | 127.261 | 43.633 | 3672 | 222 | 1611 | 3.55 | 36.338 | 56.219 | 74.74 | 77.31 | 11.367 | 14.4375 | 10.317 | 13.5313 | 21.95 | 28.1563 | 0 | 0 | 0 | 0 | 2000 | 620 | 2400 | 182 | 153 | 0 | 132 | 0 | 0 | 0 | 398 | 1634 | 1027.1 | 0.069 | 0.0591 | 0.0023 | 0.0034 | 0.0305 | 0.507 | 0.126 | 0.0438 | 0.177 | 0.0125 | 0.0083 | 0.0194 | 0.0862 | 0.13 | 2602/06R3 | 134.7 | 52.9 | 47.4 | 34.4 | 11.1 | 0 | 0 | 33.1 | 13.1 | 24.4 | 0 | 0 | 20.1 | 0 | 0 | 13.3 | 0 | 0 | 0 | 0 | 0 | 0 | 12.3 | 7.3 | 0 | 0 | 0 | 0 | 1577 | 1584 | 1602 | 1634 | 584.8 | 706.9 | 770.2 | 1027.1 | 223.78 | 233.92 | 230.43 | 234.18
2026-02-06 | 6 | Février | 2026-02-07 03:15 | 2026-02-07 04:10 | 60263 | 1 | S275JR1 | 54.9 | 8 | 58 | 128 | 131.9 | 100.824 | 40.15 | 3342 | 212 | 2099 | 3.517 | 36.398 | 52.375 | 71.88 | 78.27 | 11.417 | 15.4063 | 9.417 | 12.5625 | 19.317 | 24.3125 | 0 | 0 | 0 | 0 | 2000 | 620 | 2400 | 183 | 155 | 1194 | 0 | 0 | 0 | 0 | 290 | 1639 | 696.2 | 0.0809 | 0.0811 | 0.0091 | 0.004 | 0.0339 | 1.09 | 0.135 | 0.109 | 0.769 | 0.015 | 0.0074 | 0.024 | 0.0687 | 0.127 | 2602/06R4 | 125.3 | 53.1 | 44 | 28.2 | 0 | 0 | 0 | 21.5 | 17.5 | 21.8 | 0 | 0 | 24.4 | 0 | 0 | 17.4 | 0 | 0 | 0 | 0 | 0 | 0 | 15.1 | 7.6 | 0 | 0 | 0 | 0 | 1583 | 1593 | 1611 | 1639 | 379.5 | 427.7 | 514.1 | 696.2 | 188.7 | 192.06 | 195.81 | 202.89
2026-02-06 | 6 | Février | 2026-02-07 02:17 | 2026-02-07 03:15 | 60262 | 1 | S275JR1 | 58.07 | 2 | 56 | 129 | 130.8 | 141.216 | 42.767 | 3531 | 222 | 2414 | 3.467 | 37.212 | 55.75 | 77.15 | 78.21 | 11.65 | 15.3125 | 10.267 | 13.4687 | 20.85 | 26.9062 | 0 | 0 | 0 | 0 | 2000 | 621 | 2400 | 183 | 153 | 1188 | 0 | 0 | 0 | 0 | 283 | 1625 | 665.2 | 0.0988 | 0.084 | 0.0036 | 0.0039 | 0.0284 | 0.438 | 0.115 | 0.126 | 0.777 | 0.0139 | 0.0065 | 0.0227 | 0.0821 | 0.113 | 2602/06R4 | 133.4 | 52.5 | 47.3 | 33.6 | 0 | 0 | 0 | 21.9 | 18.6 | 21 | 0 | 0 | 32.8 | 0 | 0 | 19.3 | 0 | 0 | 0 | 0 | 0 | 0 | 12.6 | 7.2 | 0 | 0 | 0 | 0 | 1558 | 1569 | 1604 | 1625 | 372.3 | 421.2 | 515.5 | 665.2 | 200.88 | 203.98 | 199.82 | 207.15
2026-02-06 | 6 | Février | 2026-02-07 01:16 | 2026-02-07 02:17 | 60261 | 1 | S275JR1 | 61.08 | 1 | 60 | 129 | 131.8 | 121.182 | 43.833 | 3677 | 224 | 2029 | 3.633 | 35.505 | 56.031 | 76.3 | 76.7 | 0 | 0 | 21.1 | 27.6563 | 22.733 | 28.21865 | 0 | 0 | 0 | 0 | 2000 | 620 | 2400 | 182 | 153 | 1190 | 0 | 0 | 0 | 0 | 353 | 1659 | 874.8 | 0.133 | 0.12 | 0.008 | 0.015 | 0.0333 | 0.483 | 0.134 | 0.093 | 0.743 | 0.0188 | 0.0078 | 0.0145 | 0.0609 | 0.131 | 2602/06R4 | 133.6 | 51 | 44.8 | 37.8 | 0 | 0 | 0 | 21.2 | 18.2 | 21 | 0 | 0 | 30.4 | 0 | 0 | 20 | 0 | 0 | 0 | 0 | 0 | 0 | 15.5 | 7.3 | 0 | 0 | 0 | 0 | 1587 | 1613 | 1633 | 1659 | 416.5 | 442.2 | 582.4 | 874.8 | 193.37 | 183.65 | 193.03 | 208.81
2026-02-06 | 6 | Février | 2026-02-07 00:18 | 2026-02-07 01:16 | 60260 | 1 | S275JR1 | 57.57 | 5 | 58 | 127 | 129.1 | 121.196 | 40.783 | 3463 | 218 | 2122 | 3.783 | 33.568 | 52.75 | 72.73 | 77.61 | 0 | 0 | 11.283 | 14.6875 | 10.483 | 13.9999 | 13.867 | 17.9372 | 5.15 | 6.094 | 2000 | 620 | 2400 | 182 | 153 | 1194 | 0 | 0 | 0 | 0 | 275 | 1651 | 646.2 | 0.0905 | 0.068 | 0.0027 | 0.0033 | 0.0256 | 1.03 | 0.132 | 0.122 | 0.791 | 0.0172 | 0.0071 | 0.0162 | 0.0667 | 0.133 | 2602/06R4 | 124.5 | 50.2 | 49.2 | 25.1 | 0 | 0 | 0 | 20.7 | 18.7 | 19.6 | 0 | 0 | 25.5 | 0 | 0 | 19.4 | 0 | 0 | 0 | 0 | 0 | 0 | 13.1 | 7.5 | 0 | 0 | 0 | 0 | 1571 | 1653 | 1651 |  | 495.9 | 566.7 | 646.2 |  | 214.91 | 180.17 | 190.9
2026-02-06 | 6 | Février | 2026-02-06 23:18 | 2026-02-07 00:18 | 60259 | 1 | S275JR1 | 60.78 | 8 | 57 | 129 | 131.9 | 121.201 | 41.717 | 3482 | 218 | 2200 | 3.833 | 33.652 | 54.594 | 74.95 | 78.52 | 0 | 0 | 10.85 | 14.4063 | 9.7 | 12.75 | 14.65 | 19.2502 | 6.517 | 8.12475 | 2000 | 619 | 2400 | 181 | 154 | 1191 | 0 | 0 | 0 | 0 | 290 | 1650 | 705.5 | 0.11 | 0.0782 | 0.0013 | 0.0045 | 0.0299 | 0.498 | 0.115 | 0.104 | 0.778 | 0.0152 | 0.0083 | 0.0183 | 0.0413 | 0.12 | 2602/06R4 | 132 | 49.6 | 45.3 | 37.1 | 0 | 0 | 0 | 22.1 | 19 | 20.9 | 0 | 0 | 26.6 | 0 | 0 | 20.7 | 0 | 0 | 0 | 0 | 0 | 0 | 15.4 | 7.3 | 0 | 0 | 0 | 0 | 1558 | 1588 | 1612 | 1650 | 308.5 | 356.2 | 520.3 | 705.5 | 187.05 | 181.33 | 196.15 | 197.89
2026-02-06 | 6 | Février | 2026-02-06 22:09 | 2026-02-06 23:18 | 60258 | 1 | S275JR1 | 68.22 | 2 | 57 | 129 | 129.9 | 121.159 | 43.95 | 3760 | 232 | 2537 | 3.667 | 35.182 | 57.219 | 79.85 | 78.11 | 11.65 | 15.6875 | 9.967 | 13.375 | 22.333 | 28.0625 | 0 | 0 | 0 | 0 | 2000 | 622 | 2400 | 182 | 152 | 1190 | 0 | 0 | 0 | 0 | 330 | 1643 | 798.2 | 0.0627 | 0.0672 | 0.001 | 0.0099 | 0.0454 | 0.345 | 0.117 | 0.157 | 0.924 | 0.0179 | 0.0106 | 0.0044 | 0.037 | 0.136 | 2602/06R4 | 134.6 | 53.4 | 47.4 | 33.8 | 0 | 0 | 0 | 21.8 | 20.7 | 20.1 | 0 | 0 | 31.2 | 0 | 0 | 20.1 | 0 | 0 | 0 | 0 | 0 | 0 | 13.6 | 7.1 | 0 | 0 | 0 | 0 | 1569 | 1636 | 1656 | 1643 | 537 | 689.4 | 982.8 | 798.2 | 221.86 | 203.8 | 218.99 | 210.76
2026-02-06 | 6 | Février | 2026-02-06 21:11 | 2026-02-06 22:09 | 60257 | 1 | S275JR1 | 58.7 | 1 | 60 | 129 | 129.8 | 121.114 | 42.467 | 3582 | 220 | 2215 | 3.983 | 32.385 | 54.281 | 75.01 | 76.69 | 0 | 0 | 10.95 | 14.4688 | 9.633 | 12.5624 | 14.85 | 19.063 | 7.033 | 8.09325 | 2400 | 618 | 2400 | 181 | 155 | 1188 | 0 | 0 | 0 | 0 | 330 | 1657 | 811.2 | 0.0717 | 0.0884 | 0.001 | 0.0081 | 0.0282 | 0.0815 | 0.137 | 0.111 | 0.756 | 0.007 | 0.0108 | 0.0219 | 0.0762 | 0.135 | 2602/06R4 | 133 | 50.1 | 43.9 | 39 | 0 | 0 | 0 | 27.8 | 11.4 | 20.8 | 0 | 0 | 31.2 | 0 | 0 | 19.5 | 0 | 0 | 0 | 0 | 0 | 0 | 15 | 7.3 | 0 | 0 | 0 | 0 | 1609 | 1639 | 1657 |  | 386.6 | 629.3 | 811.2 |  | 175.94 | 195.47 | 204.35
2026-02-06 | 6 | Février | 2026-02-06 20:10 | 2026-02-06 21:11 | 60256 | 1 | S275JR1 | 60.85 | 5 | 59 | 129 | 129.8 | 121.041 | 44.233 | 3677 | 234 | 2455 | 3.733 | 34.554 | 56.156 | 78.21 | 76.17 | 0 | 0 | 11.433 | 14.6563 | 10.4 | 13.7499 | 15.15 | 19.1567 | 7.25 | 8.46825 | 2000 | 618 | 2400 | 182 | 155 | 1190 | 0 | 0 | 0 | 0 | 283 | 1653 | 196.2 | 0.0693 | 0.0836 | 0.001 | 0.0066 | 0.0278 | 0.566 | 0.129 | 0.101 | 0.792 | 0.0077 | 0.0093 | 0.0159 | 0.0646 | 0.13 | 2602/06R4 | 133.7 | 48.3 | 49.7 | 35.7 | 0 | 0 | 0 | 21.7 | 19.3 | 21.4 | 0 | 0 | 30.6 | 0 | 0 | 19.8 | 0 | 0 | 0 | 0 | 0 | 0 | 13.6 | 7.3 | 0 | 0 | 0 | 0 | 1653 | 1600 | 1641 | 1653 | 195.1 | 456.3 | 687 | 196.2 | 101.84 | 193.02 | 200.83 | 102.25
2026-02-06 | 6 | Février | 2026-02-06 19:10 | 2026-02-06 20:10 | 60255 | 1 | S275JR1 | 59.6 | 8 | 58 | 126 | 127.6 | 121.192 | 43.25 | 3642 | 222 | 2451 | 3.65 | 34.521 | 55.719 | 77.61 | 77.3 | 0 | 0 | 10.583 | 14.3125 | 9.15 | 11.8438 | 14.9 | 19.031 | 8.617 | 10.4378 | 2000 | 619 | 2400 | 181 | 153 | 1186 | 0 | 0 | 0 | 0 | 353 | 1661 | 871.6 | 0.0524 | 0.0712 | 0.001 | 0.0063 | 0.0287 | 0.374 | 0.14 | 0.0909 | 0.812 | 0.0126 | 0.009 | 0.0157 | 0.0967 | 0.14 | 2602/06R4 | 132.1 | 49.3 | 41.8 | 41 | 0 | 0 | 0 | 21.4 | 19.7 | 20.8 | 0 | 0 | 28.5 | 0 | 0 | 19.3 | 0 | 0 | 0 | 0 | 0 | 0 | 15.6 | 6.8 | 0 | 0 | 0 | 0 | 1652 | 1608 | 1629 | 1661 | 193.9 | 516.1 | 640.8 | 871.6 | 101.93 | 197.73 | 202.23 | 207.45
2026-02-06 | 6 | Février | 2026-02-06 18:10 | 2026-02-06 19:10 | 60254 | 1 | S275JR1 | 59.73 | 2 | 56 | 125 | 124.7 | 121.313 | 40.267 | 3238 | 216 | 1837 | 3.317 | 37.688 | 52.312 | 70.44 | 77.95 | 0 | 0 | 11.067 | 14.1875 | 10.35 | 13.5625 | 14.817 | 19.3442 | 4.033 | 5.1245 | 2000 | 618 | 2400 | 182 | 153 | 1204 | 0 | 0 | 0 | 0 | 330 | 1638 | 806.4 | 0.0674 | 0.0641 | 0.001 | 0.006 | 0.0266 | 0.748 | 0.129 | 0.112 | 0.72 | 0.0051 | 0.0089 | 0.0224 | 0.0799 | 0.129 | 2602/06R4 | 132.7 | 49.2 | 47.4 | 36.1 | 0 | 0 | 0 | 21.3 | 13.5 | 21.3 | 0 | 0 | 30.5 | 0 | 0 | 25.4 | 0 | 0 | 0 | 0 | 0 | 0 | 13.4 | 7.3 | 0 | 0 | 0 | 0 | 1592 | 1638 |  |  | 560.4 | 806.4 |  |  | 212.48 | 214.23
2026-02-06 | 6 | Février | 2026-02-06 17:08 | 2026-02-06 18:10 | 60253 | 1 | S275JR1 | 61.93 | 1 | 58 | 126 | 126.2 | 121.401 | 43.9 | 3001 | 218 | 2290 | 3.733 | 33.75 | 55.406 | 74.69 | 75.73 | 0 | 0 | 11.117 | 14.6875 | 9.783 | 12.6563 | 15.166 | 19.3122 | 7.833 | 8.62525 | 2000 | 619 | 2400 | 180 | 153 | 1188 | 0 | 0 | 0 | 0 | 275 | 1648 | 658.8 | 0.0914 | 0.0734 | 0.001 | 0.0061 | 0.0305 | 0.373 | 0.147 | 0.104 | 0.798 | 0.0046 | 0.0105 | 0.0271 | 0.119 | 0.133 | 2602/06R4 | 132.3 | 51.9 | 45.5 | 34.9 | 0 | 0 | 0 | 22.1 | 19.5 | 21.2 | 0 | 0 | 27.9 | 0 | 0 | 19.9 | 0 | 0 | 0 | 0 | 0 | 0 | 14.1 | 7.6 | 0 | 0 | 0 | 0 | 1601 | 1610 | 1613 | 1648 | 260.5 | 430.1 | 386.4 | 658.8 | 151.26 | 183.24 | 173.73 | 193.95
2026-02-06 | 6 | Février | 2026-02-06 15:40 | 2026-02-06 17:08 | 60252 | 1 | S275JR1 | 88.8 | 5 | 57 | 124 | 131.2 | 121.541 | 46.333 | 3603 | 220 | 2397 | 3.5 | 35.429 | 56.25 | 77.79 | 72.84 | 0 | 0 | 12.133 | 14.71875 | 10.333 | 13.5937 | 15.266 | 19.2815 | 8.6 | 8.53095 | 2000 | 618 | 2400 | 181 | 153 | 1192 | 0 | 0 | 0 | 0 | 363 | 1634 | 907 | 0.0551 | 0.052 | 0.001 | 0.0063 | 0.0273 | 0.184 | 0.115 | 0.105 | 0.79 | 0.0076 | 0.0101 | 0.0185 | 0.0815 | 0.114 | 2602/06R1 | 136.5 | 51.9 | 47.4 | 37.2 | 0 | 0 | 0 | 35 | 20.7 | 21.4 | 0 | 0 | 28.6 | 0 | 0 | 20.9 | 0 | 0 | 0 | 0 | 0 | 0 | 9.9 | 0 | 0 | 0 | 0 | 0 | 1529 | 1626 | 1631 | 1634 | 14.4 | 873.8 | 925.7 | 907 | -22.85 | 226.65 | 228.17 | 225.04
2026-02-06 | 6 | Février | 2026-02-04 17:45 | 2026-02-06 15:40 | 60251 | 1 | S275JR1 | 2139.7 | 8 | 58 | 121 | 127.3 | 121.7 | 52.767 | 4554 | 262 | 3501 | 3.5 | 34.571 | 61.688 | 90.79 | 70.14 | 0 | 0 | 11.683 | 14.625 | 9.833 | 12.375 | 15.2 | 19.0312 | 16.05 | 15.53115 | 5000 | 616 | 2400 | 181 | 154 | 1192 | 0 | 0 | 0 | 0 | 445 | 1667 | 1230.6 | 0.0419 | 0.0542 | 0.001 | 0.0077 | 0.0322 | 0.571 | 0.136 | 0.0889 | 0.802 | 0.0045 | 0.01 | 0.0218 | 0.116 | 0.135 | 2602/06R1 | 137.7 | 50.1 | 45.2 | 42.4 | 0 | 0 | 0 | 32 | 20.4 | 22 | 0 | 0 | 28.8 | 0 | 0 | 21.1 | 0 | 0 | 0 | 0 | 0 | 0 | 13.4 | 0 | 0 | 0 | 0 | 0 | 1602 | 1702 | 1629 | 1667 | 262.9 | 1571.5 | 926.3 | 1230.6 | 151.39 | 228.47 | 229.31 | 229.52
2026-02-04 | 6 | Février | 2026-02-04 16:40 | 2026-02-04 17:45 | 60250 | 1 | DD13B | 65.83 | 2 | 55 | 127 | 119.6 | 105.491 | 43.583 | 3674 | 228 | 1911 | 4.333 | 29.308 | 55.125 | 74.91 | 75.89 | 0 | 0 | 11.2 | 15.1563 | 10.35 | 13.5625 | 15.116 | 19.0627 | 6.917 | 7.281 | 2000 | 619 | 2400 | 181 | 154 | 0 | 135 | 0 | 0 | 0 | 425 | 1646 | 1191.1 | 0.0487 | 0.0506 | 0.0013 | 0.0084 | 0.0385 | 1.03 | 0.132 | 0.0324 | 0.122 | 0.0147 | 0.011 | 0.0164 | 0.12 | 0.128 | 2601/23R2 | 133.2 | 51.4 | 43.3 | 38.5 | 11.1 | 0 | 0 | 33.1 | 12.4 | 23.7 | 0 | 0 | 19.4 | 0 | 0 | 12.8 | 0 | 0 | 0 | 0 | 0 | 0 | 14.4 | 6.3 | 0 | 0 | 0 | 0 | 1586 | 1655 | 1653 | 1646 | 654.5 | 1202.3 | 1245.6 | 1191.1 | 227.16 | 234.34 | 238.02 | 238.54
2026-02-04 | 6 | Février | 2026-02-04 15:35 | 2026-02-04 16:40 | 60249 | 1 | DD13B | 64.55 | 1 | 58 | 127 | 123.5 | 126.025 | 43.45 | 3525 | 224 | 1483 | 3.95 | 32.152 | 54.656 | 72.22 | 75.47 | 0 | 0 | 13.283 | 16.875 | 9.867 | 12.875 | 14.1 | 18.1872 | 6.2 | 6.62525 | 2000 | 619 | 2400 | 182 | 153 | 0 | 135 | 0 | 0 | 0 | 398 | 1637 | 1016.2 | 0.0819 | 0.0474 | 0.001 | 0.0027 | 0.0247 | 0.517 | 0.119 | 0.0265 | 0.121 | 0.0019 | 0.0083 | 0.0303 | 0.007 | 0.116 | 2601/23R2 | 133.7 | 52.8 | 46.9 | 34 | 11.2 | 0 | 0 | 32.8 | 19.5 | 17 | 0 | 0 | 18.2 | 0 | 0 | 13.3 | 0 | 0 | 0 | 0 | 0 | 0 | 15.3 | 6.4 | 0 | 0 | 0 | 0 | 1584 | 1651 | 1620 | 1637 | 659.3 | 191.6 | 1008.9 | 1016.2 | 228.79 | 101.59 | 240.48 | 231.77
2026-02-04 | 6 | Février | 2026-02-04 14:32 | 2026-02-04 15:35 | 60248 | 1 | DD13B | 62.97 | 8 | 58 | 127 | 125.1 | 126.418 | 41.567 | 3371 | 221 | 1165 | 3.75 | 33.867 | 52.562 | 68.35 | 75.87 | 0 | 0 | 12.85 | 15.96875 | 10.067 | 13.0938 | 15.067 | 19.0315 | 3.583 | 4.3435 | 2000 | 621 | 2400 | 181 | 153 | 0 | 133 | 0 | 0 | 0 | 390 | 1660 | 999.1 | 0.0796 | 0.0619 | 0.001 | 0.0046 | 0.0287 | 0.493 | 0.118 | 0.033 | 0.14 | 0.0185 | 0.0062 | 0.012 | 0.0877 | 0.113 | 2601/23R2 | 133.4 | 54.7 | 47.7 | 31 | 9.8 | 0 | 0 | 33.3 | 13.1 | 21.2 | 0 | 0 | 23.9 | 0 | 0 | 12.7 | 0 | 0 | 0 | 0 | 0 | 0 | 12.6 | 6.8 | 0 | 0 | 0 | 0 | 1653 | 1599 | 1631 | 1660 | 194.8 | 508.7 | 764 | 999.1 | 101.73 | 201.56 | 214.07 | 218.02
2026-02-04 | 6 | Février | 2026-02-04 13:14 | 2026-02-04 14:32 | 60247 | 1 | DD13B | 78.27 | 5 | 59 | 125 | 126.3 | 105.259 | 44.233 | 3769 | 235 | 2210 | 3.75 | 33.333 | 56.062 | 77.39 | 76.05 | 0 | 0 | 11.5 | 15.1563 | 10.833 | 13.7499 | 15.333 | 19.1875 | 6.567 | 7.8125 | 2000 | 619 | 2400 | 181 | 153 | 0 | 138 | 0 | 0 | 0 | 425 | 1649 | 1107.2 | 0.0692 | 0.0463 | 0.002 | 0.0034 | 0.0226 | 0.257 | 0.121 | 0.026 | 0.126 | 0.0133 | 0.0073 | 0.0165 | 0.0612 | 0.121 | 2601/23R2 | 134.4 | 53 | 47.7 | 33.7 | 11.5 | 0 | 0 | 32.5 | 13.2 | 24.2 | 0 | 0 | 18.6 | 0 | 0 | 12.8 | 0 | 0 | 0 | 0 | 0 | 0 | 15 | 6.6 | 0 | 0 | 0 | 0 | 1577 | 1656 | 1655 | 1649 | 582.4 | 1330 | 1241.3 | 1107.2 | 223.47 | 241.21 | 236.68 | 231.54
2026-02-04 | 6 | Février | 2026-02-04 12:11 | 2026-02-04 13:14 | 60246 | 1 | DD13B | 62.3 | 2 | 56 | 125 | 118.2 | 126.855 | 44 | 3732 | 230 | 1502 | 3.8 | 32.895 | 55.75 | 74.04 | 76.02 | 0 | 0 | 11.983 | 15.2813 | 9.417 | 12.4687 | 15.2 | 19.2182 | 7.4 | 8.688 | 2000 | 621 | 2400 | 181 | 153 | 0 | 134 | 0 | 0 | 0 | 315 | 1628 | 959.1 | 0.0456 | 0.0442 | 0.002 | 0.0052 | 0.0359 | 0.518 | 0.124 | 0.0342 | 0.123 | 0.0157 | 0.0068 | 0.0206 | 0.0795 | 0.126 | 2601/23R2 | 132.3 | 50.1 | 47.1 | 35.1 | 11.3 | 0 | 0 | 32.6 | 13.4 | 23.9 | 0 | 0 | 27.4 | 0 | 0 | 14 | 0 | 0 | 0 | 0 | 0 | 0 | 4.5 | 5.2 | 0 | 0 | 0 | 0 | 1607 | 1617 | 1655 | 1628 | 794.9 | 897 | 1229.3 | 959.1 | 230.03 | 233.47 | 235.97 | 232.41
2026-02-04 | 6 | Février | 2026-02-04 11:12 | 2026-02-04 12:11 | 60245 | 1 | DD13B | 59.78 | 1 | 58 | 123 | 118.7 | 97.178 | 43.467 | 3677 | 226 | 1778 | 3.717 | 33.094 | 55.375 | 74.62 | 76.44 | 0 | 0 | 11.217 | 14.875 | 10.25 | 13.4062 | 14.85 | 19.4062 | 7.15 | 7.59375 | 2000 | 619 | 2400 | 181 | 155 | 0 | 130 | 0 | 0 | 0 | 425 | 1632 | 1084.6 | 0.0434 | 0.0846 | 0.001 | 0.0074 | 0.0255 | 0.657 | 0.127 | 0.0333 | 0.121 | 0.0116 | 0.0101 | 0.022 | 0.0715 | 0.125 | 2601/23R2 | 132.6 | 51 | 47.3 | 34.3 | 11.3 | 0 | 0 | 33.9 | 13.4 | 24.1 | 0 | 0 | 22.7 | 0 | 0 | 13.2 | 0 | 0 | 0 | 0 | 0 | 0 | 14 | 0 | 0 | 0 | 0 | 0 | 1584 | 1638 | 1612 | 1632 | 640.6 | 1214.2 | 812.5 | 1084.6 | 226.67 | 244.3 | 228.92 | 239.27
2026-02-04 | 6 | Février | 2026-02-04 10:10 | 2026-02-04 11:12 | 60244 | 1 | DD13B | 61.97 | 8 | 57 | 123 | 115.8 | 119.989 | 43.733 | 3586 | 234 | 1564 | 3.667 | 33.545 | 55.125 | 73.25 | 75.63 | 0 | 0 | 11.017 | 14.1563 | 11.267 | 15.0312 | 14.867 | 18.9687 | 6.583 | 6.875 | 2000 | 620 | 2400 | 181 | 153 | 0 | 135 | 0 | 0 | 0 | 405 | 1622 | 1050.9 | 0.0406 | 0.0434 | 0.0027 | 0.0066 | 0.0232 | 0.644 | 0.112 | 0.024 | 0.121 | 0.0162 | 0.0086 | 0.0148 | 0.0741 | 0.114 | 2601/23R2 | 136.9 | 46.8 | 49.5 | 40.6 | 9.5 | 0 | 0 | 33.2 | 14.2 | 26.3 | 0 | 0 | 27.2 | 0 | 0 | 13.9 | 0 | 0 | 0 | 0 | 0 | 0 | 12.6 | 0 | 0 | 0 | 0 | 0 | 1570 | 1652 | 1605 | 1622 | 622.9 | 192 | 797.6 | 1050.9 | 232.23 | 101.21 | 231.37 | 242.39
2026-02-04 | 6 | Février | 2026-02-04 08:57 | 2026-02-04 10:10 | 60243 | 1 | DD13B | 72.72 | 5 | 58 | 121 | 120.5 | 119.572 | 43.35 | 3570 | 232 | 1451 | 4 | 30.25 | 54.75 | 72.35 | 75.78 | 0 | 0 | 11.65 | 15.125 | 9.967 | 12.9374 | 15.45 | 19.25 | 6.283 | 7.375 | 2000 | 619 | 2400 | 181 | 153 | 0 | 134 | 0 | 0 | 0 | 425 | 1653 | 1171.9 | 0.0399 | 0.0464 | 0.0013 | 0.0076 | 0.03 | 0.707 | 0.136 | 0.0243 | 0.136 | 0.0156 | 0.0094 | 0.0193 | 0.0994 | 0.135 | 2601/23R2 | 137.4 | 52.1 | 47.2 | 38.1 | 11.9 | 0 | 0 | 33.8 | 14.1 | 26.2 | 0 | 0 | 15.8 | 0 | 0 | 14.4 | 0 | 0 | 0 | 0 | 0 | 0 | 14 | 7.2 | 0 | 0 | 0 | 0 | 1603 | 1662 | 1651 | 1653 | 265.3 | 1273 | 1258.6 | 1171.9 | 151.51 | 234.73 | 239.87 | 233.54
2026-02-04 | 6 | Février | 2026-02-04 07:56 | 2026-02-04 08:57 | 60242 | 1 | DD13B | 60.77 | 2 | 57 | 120 | 117.2 | 119.415 | 42.267 | 3446 | 227 | 1355 | 4.4 | 27.273 | 53.5 | 70.32 | 75.95 | 0 | 0 | 11.633 | 14.9688 | 9.917 | 13.0625 | 15.217 | 19.2502 | 5.5 | 6.156 | 1800 | 618 | 2400 | 183 | 154 | 0 | 131 | 0 | 0 | 0 | 383 | 1651 | 190.8 | 0.0445 | 0.0495 | 0.001 | 0.0046 | 0.0242 | 0.642 | 0.115 | 0.0251 | 0.104 | 0.0055 | 0.0073 | 0.0285 | 0.0126 | 0.111 | 2601/23R2 | 134.5 | 51 | 46.9 | 36.6 | 11.1 | 0 | 0 | 31.9 | 14.1 | 23 | 0 | 0 | 20.2 | 0 | 0 | 14 | 0 | 0 | 0 | 0 | 0 | 0 | 12.8 | 7.4 | 0 | 0 | 0 | 0 | 1567 | 1614 | 1602 | 1651 | 670 | 960.4 | 260.7 | 190.8 | 239.23 | 240.13 | 150.77 | 101.29
2026-02-04 | 6 | Février | 2026-02-04 06:56 | 2026-02-04 07:56 | 60241 | 1 | DD13B | 60.15 | 1 | 60 | 127 | 125.7 | 119.678 | 40.983 | 3373 | 225 | 1108 | 3.267 | 38.878 | 51.688 | 67.26 | 75.67 | 0 | 0 | 11.533 | 15.0313 | 10.683 | 13.6563 | 15.267 | 19.188 | 3.5 | 3.7495 | 1800 | 618 | 2400 | 181 | 154 | 0 | 137 | 0 | 0 | 0 | 350 | 1608 | 1030.4 | 0.0458 | 0.0509 | 0.001 | 0.0048 | 0.0277 | 0.715 | 0.109 | 0.038 | 0.118 | 0.0063 | 0.0075 | 0.0259 | 0.0763 | 0.119 | 2601/23R2 | 133.7 | 52 | 46.8 | 34.9 | 14.1 | 0 | 0 | 32.3 | 12.8 | 23.6 | 0 | 0 | 15.5 | 0 | 0 | 13.5 | 0 | 0 | 0 | 0 | 0 | 0 | 14.4 | 7.5 | 0 | 0 | 0 | 0 | 1571 | 1636 | 1628 | 1608 | 590.5 | 1418.3 | 918.9 | 1030.4 | 227.76 | 256.81 | 229.26 | 248.56
2026-02-04 | 6 | Février | 2026-02-04 06:01 | 2026-02-04 06:56 | 60240 | 1 | DD13B | 55.37 | 8 | 58 | 126 | 119.1 | 119.571 | 41.167 | 3353 | 223 | 1039 | 4.033 | 31.24 | 52.125 | 67.35 | 75.97 | 0 | 0 | 11.483 | 15.0313 | 9.55 | 12.4062 | 15.05 | 19.0932 | 5.083 | 5.563 | 1800 | 624 | 2400 | 182 | 155 | 0 | 135 | 0 | 0 | 0 | 420 | 1638 | 1081 | 0.0935 | 0.0984 | 0.0029 | 0.0038 | 0.0298 | 0.403 | 0.118 | 0.0269 | 0.133 | 0.0074 | 0.0062 | 0.021 | 0.114 | 0.116 | 2601/23R2 | 134.4 | 52.1 | 44.9 | 37.4 | 11.7 | 0 | 0 | 33.6 | 13.8 | 24.4 | 0 | 0 | 17.1 | 0 | 0 | 13.2 | 0 | 0 | 0 | 0 | 0 | 0 | 13.7 | 6.9 | 0 | 0 | 0 | 0 | 1562 | 1600 | 1638 |  | 424.9 | 746.7 | 1081 |  | 208.43 | 229.24 | 235.77
2026-02-04 | 6 | Février | 2026-02-04 05:02 | 2026-02-04 06:01 | 60239 | 1 | DD13B | 58.87 | 8 | 58 | 127 | 119.9 | 119.621 | 40.25 | 3327 | 211 | 1599 | 4.183 | 30.359 | 50.125 | 67.52 | 74.72 | 0 | 0 | 11.05 | 14.4688 | 9.817 | 12.7188 | 15.3 | 19.219 | 4.083 | 3.656 | 1800 | 622 | 2400 | 182 | 153 | 0 | 135 | 0 | 0 | 0 | 428 | 1640 | 1126.1 | 0.0628 | 0.0655 | 0.0039 | 0.0071 | 0.0333 | 0.688 | 0.126 | 0.0303 | 0.13 | 0.0114 | 0.0089 | 0.021 | 0.0694 | 0.126 | 2601/23R2 | 124.6 | 51.8 | 45.6 | 27.2 | 11.1 | 0 | 0 | 30.4 | 12.6 | 21.5 | 0 | 0 | 17 | 0 | 0 | 12.4 | 0 | 0 | 0 | 0 | 0 | 0 | 12.9 | 6.7 | 0 | 0 | 0 | 0 | 1591 | 1665 | 1656 | 1640 | 641.2 | 1361.1 | 1246 | 1126.1 | 222.93 | 238.01 | 236.42 | 237.68
2026-02-03 | 6 | Février | 2026-02-04 03:46 | 2026-02-04 05:02 | 60238 | 1 | DD13B | 75.8 | 2 | 57 | 127 | 120.5 | 119.601 | 45.283 | 3927 | 239 | 2270 | 3.833 | 33.13 | 56.719 | 78.79 | 75.15 | 0 | 0 | 12.217 | 15.6875 | 10.133 | 13.2813 | 14.667 | 18.7495 | 8.267 | 8.90675 | 1800 | 618 | 2400 | 182 | 155 | 0 | 132 | 0 | 0 | 0 | 435 | 1626 | 1173.8 | 0.0507 | 0.0521 | 0.0015 | 0.0051 | 0.0239 | 0.467 | 0.122 | 0.0312 | 0.127 | 0.0123 | 0.0092 | 0.0215 | 0.0713 | 0.131 | 2602/03R1 | 132.8 | 54.6 | 46.7 | 31.5 | 0 | 0 | 0 | 34.4 | 20.2 | 20.7 | 0 | 0 | 23.6 | 0 | 0 | 20 | 0 | 0 | 0 | 0 | 0 | 0 | 13.9 | 0 | 0 | 0 | 0 | 0 | 1568 | 1636 | 1631 | 1626 | 720.1 | 1318.1 | 1249 | 1173.8 | 243.99 | 251.43 | 250.19 | 248.35
2026-02-03 | 6 | Février | 2026-02-04 02:35 | 2026-02-04 03:46 | 60237 | 1 | DD13B | 71.15 | 1 | 58 | 122 | 114.8 | 119.626 | 43.2 | 3545 | 231 | 1521 | 3.783 | 32.247 | 54.5 | 72.31 | 75.69 | 0 | 0 | 11.95 | 15.46875 | 9.633 | 12.8438 | 15.25 | 19.3752 | 6.366 | 6.6247 | 1800 | 621 | 2400 | 181 | 153 | 0 | 134 | 0 | 0 | 0 | 405 | 1625 | 1048.6 | 0.0468 | 0.046 | 0.0016 | 0.0065 | 0.0244 | 0.621 | 0.12 | 0.0288 | 0.125 | 0.0123 | 0.0097 | 0.0192 | 0.0417 | 0.116 | 2602/03R1 | 137.2 | 55.4 | 43.9 | 37.9 | 0 | 0 | 0 | 35.6 | 20.6 | 21.2 | 0 | 0 | 23.7 | 0 | 0 | 20.9 | 0 | 0 | 0 | 0 | 0 | 0 | 15.2 | 0 | 0 | 0 | 0 | 0 | 1608 | 1600 | 1637 | 1625 | 901.8 | 944.2 | 1221.3 | 1048.6 | 238.76 | 246.49 | 245.28 | 240.6
2026-02-03 | 6 | Février | 2026-02-04 01:28 | 2026-02-04 02:35 | 60236 | 1 | DD13B | 66.98 | 5 | 58 | 119 | 115.3 | 119.36 | 46.283 | 3935 | 237 | 1413 | 3.233 | 36.804 | 28.625 | 47.19 | 37.11 | 0 | 0 | 12 | 15.7188 | 9.517 | 12.8438 | 14.384 | 18.6247 | 10.386 | 0 | 1800 | 616 | 2400 | 181 | 153 | 0 | 133 | 0 | 0 | 0 | 435 | 1646 | 1161.8 | 0.0406 | 0.0533 | 0.0016 | 0.0058 | 0.0256 | 0.655 | 0.128 | 0.0246 | 0.133 | 0.0184 | 0.0106 | 0.0149 | 0.0831 | 0.127 | 2602/03R1 | 137.4 | 53.4 | 45.6 | 38.4 | 0 | 0 | 0 | 34.8 | 20.7 | 21.8 | 0 | 0 | 24.1 | 0 | 0 | 20.9 | 0 | 0 | 0 | 0 | 0 | 0 | 15.1 | 0 | 0 | 0 | 0 | 0 | 1562 | 1626 | 1624 | 1646 | 643.8 | 998.9 | 983.1 | 1161.8 | 239.01 | 236.49 | 236.4 | 236.71
2026-02-03 | 6 | Février | 2026-02-03 11:42 | 2026-02-04 01:28 | 60235 | 1 | DD13B | 525.5 | 8 | 58 | 116 | 108.3 | 95.333 | 55.033 | 2476 | 106 | 1377 | 0 | 0 | 68.406 | 81.92 | 74.58 | 0 | 0 | 17.266 | 21.375 | 14.383 | 17.93755 | 14.916 | 18.84395 | 8.467 | 9.8747 | 0 | 619 | 2400 | 382 | 156 | 0 | 134 | 0 | 0 | 0 | 435 | 1635 | 1143.6 | 0.0388 | 0.0601 | 0.0015 | 0.0104 | 0.023 | 0.641 | 0.121 | 0.0222 | 0.128 | 0.0076 | 0.0072 | 0.023 | 0.0969 | 0.123 | 2602/03R1 | 139.8 | 54.6 | 46.3 | 38.9 | 0 | 0 | 0 | 35.9 | 20.8 | 21.8 | 0 | 0 | 25.6 | 0 | 0 | 21.4 | 0 | 0 | 0 | 0 | 0 | 0 | 14.3 | 0 | 0 | 0 | 0 | 0 | 1602 | 1627 | 1621 | 1635 | 261.5 | 868.7 | 957.2 | 1143.6 | 151 | 225.68 | 236.07 | 241.53
2026-02-03 | 6 | Février | 2026-02-03 10:19 | 2026-02-03 11:42 | 60234 | 1 | DD13B | 83.15 | 1 | 58 | 116 | 108.2 | 97.644 | 41.567 | 3500 | 214 | 1150 | 3.817 | 30.393 | 51 | 67.08 | 73.62 | 0.483 | 0.125 | 12.25 | 16.125 | 9.633 | 12.8437 | 15.584 | 18.62495 | 3.617 | 3.1562 | 1800 | 616 | 2400 | 385 | 153 | 0 | 133 | 0 | 0 | 0 | 425 | 1659 | 1197.2 | 0.0429 | 0.0364 | 0.001 | 0.0038 | 0.0174 | 0.415 | 0.126 | 0.0296 | 0.116 | 0.0125 | 0.0069 | 0.0169 | 0.0724 | 0.128 | 2601/23R2 | 120.3 | 53 | 43.1 | 24.2 | 10.1 | 0 | 0 | 31.3 | 12.6 | 19 | 0 | 0 | 20.9 | 0 | 0 | 13.6 | 0 | 0 | 0 | 0 | 0 | 0 | 12.8 | 0 | 0 | 0 | 0 | 0 | 1653 | 1606 | 1638 | 1659 | 194.3 | 811.7 | 1021.5 | 1197.2 | 101.54 | 232.11 | 231.61 | 231.85
2026-02-03 | 6 | Février | 2026-02-03 09:21 | 2026-02-03 10:19 | 60233 | 1 | DD13B | 58.75 | 5 | 58 | 128 | 127.9 | 126.718 | 37.983 | 3293 | 203 | 1103 | 3.6 | 35.556 | 48.656 | 63.88 | 76.86 | 0 | 0 | 11.483 | 15.1563 | 10.067 | 13.1249 | 14.583 | 18.469 | 1.85 | 1.81225 | 1800 | 617 | 2400 | 181 | 154 | 0 | 135 | 0 | 0 | 0 | 315 | 1651 | 1080.6 | 0.0419 | 0.0417 | 0.001 | 0.0033 | 0.0211 | 0.286 | 0.121 | 0.0242 | 0.117 | 0.01 | 0.0054 | 0.0223 | 0.0495 | 0.119 | 2601/23R2 | 114.5 | 54 | 45.8 | 14.7 | 7.2 | 0 | 0 | 31.6 | 11.4 | 14.9 | 0 | 0 | 18.1 | 0 | 0 | 13.2 | 0 | 0 | 0 | 0 | 0 | 0 | 8.5 | 9.6 | 0 | 0 | 0 | 0 | 1615 | 1649 | 1651 |  | 775.7 | 1057.7 | 1080.6 |  | 223.88 | 228.18 | 228.67
2026-02-03 | 6 | Février | 2026-02-03 08:26 | 2026-02-03 09:21 | 60232 | 1 | DD13B | 55 | 8 | 57 | 128 | 122.6 | 105.788 | 40.983 | 3485 | 222 | 1127 | 2.833 | 45.176 | 53.094 | 69.07 | 77.73 | 0 | 0 | 11.467 | 15 | 10 | 13.1249 | 14.983 | 19.188 | 4.533 | 5.65575 | 1800 | 616 | 2400 | 182 | 155 | 0 | 135 | 0 | 0 | 0 | 375 | 1620 | 958.8 | 0.0596 | 0.0457 | 0.001 | 0.005 | 0.0292 | 0.574 | 0.105 | 0.0381 | 0.126 | 0.0093 | 0.0067 | 0.0159 | 0.124 | 0.114 | 2601/23R2 | 134 | 54 | 46.9 | 33.1 | 11.3 | 0 | 0 | 32.3 | 13.1 | 19.9 | 0 | 0 | 23.7 | 0 | 0 | 13.5 | 0 | 0 | 0 | 0 | 0 | 0 | 12.9 | 7.3 | 0 | 0 | 0 | 0 | 1557 | 1606 | 1620 |  | 594.6 | 893.6 | 958.8 |  | 235.89 | 239.18 | 236.74
2026-02-03 | 6 | Février | 2026-02-03 07:06 | 2026-02-03 08:26 | 60231 | 1 | DD13B | 79.08 | 2 | 58 | 129 | 126.5 | 126.752 | 41.617 | 3509 | 221 | 1063 | 3.083 | 41.838 | 53.719 | 69.5 | 77.45 | 0 | 0 | 12.117 | 16.0938 | 9.433 | 11.9688 | 14.883 | 19 | 5.183 | 6.59375 | 1800 | 617 | 2400 | 182 | 155 | 0 | 130 | 0 | 0 | 0 | 383 | 1622 | 972.9 | 0.0473 | 0.0395 | 0.001 | 0.004 | 0.0233 | 0.535 | 0.128 | 0.0249 | 0.113 | 0.0071 | 0.0072 | 0.02 | 0.0744 | 0.13 | 2601/23R2 | 132.4 | 57.6 | 43.1 | 31.7 | 11.1 | 0 | 0 | 32.2 | 13.2 | 19.8 | 0 | 0 | 19.8 | 0 | 0 | 14.1 | 0 | 0 | 0 | 0 | 0 | 0 | 12.6 | 9.6 | 0 | 0 | 0 | 0 | 1576 | 1606 | 1622 |  | 677.9 | 841.2 | 972.9 |  | 235.19 | 234.74 | 236.72
2026-02-03 | 6 | Février | 2026-02-03 06:01 | 2026-02-03 07:06 | 60230 | 1 | DD13B | 65.92 | 1 | 58 | 128 | 123.8 | 126.754 | 43.35 | 3767 | 226 | 1183 | 3.35 | 38.209 | 55.625 | 72.69 | 76.99 | 0 | 0 | 11.883 | 15.7813 | 9.267 | 12.3125 | 14.967 | 19.1247 | 7.234 | 8.281 | 1800 | 620 | 2400 | 181 | 155 | 0 | 131 | 0 | 0 | 0 | 390 | 1629 | 1002.1 | 0.061 | 0.0427 | 0.001 | 0.0045 | 0.024 | 0.59 | 0.117 | 0.0379 | 0.117 | 0.0106 | 0.0082 | 0.019 | 0.0535 | 0.119 | 2601/23R2 | 133.3 | 52.9 | 47.1 | 33.3 | 10.6 | 0 | 0 | 31.8 | 13 | 19.9 | 0 | 0 | 22.1 | 0 | 0 | 14.7 | 0 | 0 | 0 | 0 | 0 | 0 | 13 | 8.2 | 0 | 0 | 0 | 0 | 1590 | 1611 | 1609 | 1629 | 705.9 | 813.9 | 877.1 | 1002.1 | 230.55 | 229.59 | 236.18 | 235.09
2026-02-03 | 6 | Février | 2026-02-03 04:32 | 2026-02-03 06:01 | 60229 | 1 | DD13B | 88.13 | 5 | 58 | 128 | 127.7 | 126.732 | 41.3 | 3542 | 218 | 1315 | 2.967 | 43.146 | 53.375 | 70.28 | 77.54 | 0 | 0 | 11.483 | 15.0938 | 10.317 | 13.4063 | 15.033 | 19.1255 | 4.467 | 5.687 | 1800 | 618 | 2400 | 182 | 154 | 0 | 132 | 0 | 0 | 0 | 313 | 1632 | 1017.8 | 0.055 | 0.0496 | 0.001 | 0.0053 | 0.024 | 0.682 | 0.138 | 0.0309 | 0.128 | 0.0138 | 0.0071 | 0.017 | 0.0744 | 0.128 | 2601/23R2 | 132.9 | 52.4 | 46.5 | 34 | 10.8 | 0 | 0 | 32.6 | 13.8 | 18.7 | 0 | 0 | 20.3 | 0 | 0 | 15.9 | 0 | 0 | 0 | 0 | 0 | 0 | 13.1 | 7.7 | 0 | 0 | 0 | 0 | 1651 | 1578 | 1600 | 1632 | 191.6 | 646.9 | 743.6 | 1017.8 | 101.59 | 230.66 | 228.93 | 234.6
2026-02-02 | 6 | Février | 2026-02-03 03:33 | 2026-02-03 04:32 | 60228 | 1 | DD13B | 59.35 | 8 | 58 | 128 | 121.9 | 126.206 | 41.717 | 3601 | 223 | 1287 | 3.067 | 41.739 | 53.469 | 70.45 | 76.9 | 0 | 0 | 11.45 | 15.2813 | 9.7 | 12.875 | 15.166 | 19.3122 | 5.4 | 5.93775 | 1800 | 621 | 2400 | 182 | 155 | 0 | 134 | 0 | 0 | 0 | 435 | 1656 | 1185.3 | 0.0424 | 0.0375 | 0.001 | 0.0062 | 0.021 | 0.518 | 0.113 | 0.0287 | 0.125 | 0.0094 | 0.006 | 0.0116 | 0.0822 | 0.114 | 2601/23R2 | 133.2 | 53.6 | 46.3 | 33.3 | 11.7 | 0 | 0 | 32.3 | 13.8 | 18.1 | 0 | 0 | 19.3 | 0 | 0 | 17.2 | 0 | 0 | 0 | 0 | 0 | 0 | 12.9 | 7.9 | 0 | 0 | 0 | 0 | 1575 | 1578 | 1656 |  | 670.7 | 722.6 | 1185.3 |  | 234.95 | 238.8 | 232.75
2026-02-02 | 6 | Février | 2026-02-03 01:12 | 2026-02-03 03:33 | 60227 | 1 | DD13B | 140.63 | 2 | 57 | 127 | 121 | 105.434 | 44.017 | 3814 | 225 | 1798 | 3.567 | 35.607 | 55.656 | 75.39 | 75.87 | 0 | 0 | 11.367 | 15.1563 | 9.7 | 12.8438 | 76.066 | 18.9372 | 8.267 | 8.59395 | 1800 | 617 | 2400 | 181 | 155 | 0 | 135 | 0 | 0 | 0 | 398 | 1634 | 1039.9 | 0.0518 | 0.0418 | 0.001 | 0.0051 | 0.0202 | 0.593 | 0.128 | 0.0324 | 0.113 | 0.0148 | 0.0079 | 0.0193 | 0.0434 | 0.125 | 2601/23R2 | 132.1 | 52.3 | 45.9 | 33.9 | 11.3 | 0 | 0 | 32.2 | 13.6 | 0 | 0 | 0 | 17.8 | 0 | 0 | 17.2 | 19.4 | 0 | 0 | 0 | 0 | 0 | 12.8 | 7.8 | 0 | 0 | 0 | 0 | 1587 | 1530 | 1576 | 1634 | 720.1 | 664.3 | 759.3 | 1039.9 | 233.64 | 258.76 | 243.53 | 235.09
2026-02-02 | 6 | Février | 2026-02-02 23:39 | 2026-02-03 01:12 | 60226 | 1 | DD13B | 93.42 | 1 | 61 | 126 | 123.8 | 126.008 | 43.617 | 3832 | 228 | 1476 | 3.283 | 38.376 | 55.75 | 74.22 | 76.69 | 0 | 0 | 11.567 | 15.5938 | 9.35 | 12.5624 | 13.167 | 17.25 | 9.533 | 10.15575 | 1800 | 618 | 2400 | 182 | 154 | 0 | 136 | 0 | 0 | 0 | 420 | 1622 | 1092.3 | 0.0543 | 0.0523 | 0.001 | 0.0048 | 0.021 | 0.426 | 0.128 | 0.03 | 0.113 | 0.0077 | 0.0084 | 0.0182 | 0.0385 | 0.129 | 2601/23R2 | 125.5 | 53.2 | 44.9 | 27.4 | 10.3 | 0 | 0 | 29.5 | 12.9 | 0 | 0 | 0 | 21.3 | 0 | 0 | 15.6 | 17 | 0 | 0 | 0 | 0 | 0 | 12 | 6.9 | 0 | 0 | 0 | 0 | 1594 | 1634 | 1600 | 1622 | 607.3 | 1200.6 | 1014 | 1092.3 | 217.3 | 245.65 | 251.74 | 245.23
2026-02-02 | 6 | Février | 2026-02-02 22:44 | 2026-02-02 23:39 | 60225 | 1 | DD13B | 54.68 | 5 | 58 | 127 | 121.4 | 125.889 | 41.067 | 3534 | 218 | 1130 | 3.417 | 37.171 | 52.812 | 68.93 | 77.16 | 0 | 0 | 11.183 | 14.9375 | 10.1 | 13.3437 | 14.917 | 19.0622 | 4.867 | 5.4065 | 1800 | 620 | 2400 | 181 | 157 | 0 | 132 | 0 | 0 | 0 | 413 | 1643 | 1074.7 | 0.065 | 0.0508 | 0.001 | 0.0047 | 0.0224 | 0.4 | 0.128 | 0.0303 | 0.121 | 0.0155 | 0.0086 | 0.019 | 0.0373 | 0.125 | 2601/23R2 | 132.6 | 51.3 | 47.1 | 34.2 | 10.9 | 0 | 0 | 32.4 | 13.8 | 0 | 0 | 0 | 18.4 | 0 | 0 | 14.2 | 23.2 | 0 | 0 | 0 | 0 | 0 | 13 | 6.7 | 0 | 0 | 0 | 0 | 1583 | 1619 | 1643 |  | 626.1 | 878.2 | 1074.7 |  | 225.53 | 230.83 | 232.62
2026-02-02 | 6 | Février | 2026-02-02 18:55 | 2026-02-02 22:44 | 60224 | 1 | DD13B | 56.7 | 8 | 58 | 127 | 121.3 | 113.779 | 45.083 | 3974 | 234 | 1302 | 3.05 | 41.639 | 56.5 | 74.71 | 75.19 | 0 | 0 | 11.917 | 15.1875 | 10.283 | 13.3124 | 6.6 | 8.2815 | 16.284 | 19.656 | 1800 | 621 | 2400 | 182 | 154 | 0 | 132 | 0 | 0 | 0 | 413 | 1632 | 1081.6 | 0.0532 | 0.0438 | 0.001 | 0.0037 | 0.0204 | 0.668 | 0.122 | 0.0303 | 0.109 | 0.0137 | 0.0082 | 0.0158 | 0.0768 | 0.126 | 2601/23R2 | 133.5 | 51.5 | 45.9 | 36.1 | 11.2 | 0 | 0 | 32.9 | 13.6 | 0 | 0 | 0 | 26.8 | 0 | 0 | 13.1 | 22.8 | 0 | 0 | 0 | 0 | 0 | 13.1 | 0 | 0 | 0 | 0 | 0 | 1601 | 1603 | 1656 | 1632 | 259.8 | 904.2 | 1274 | 1081.6 | 151.06 | 241.68 | 238.05 | 239.07
2026-02-02 | 6 | Février | 2026-02-02 17:40 | 2026-02-02 18:55 | 60223 | 1 | DD13B | 34.04667 | 5 | 62 | 132 | 132.4 | 122.336 | 10.65 | 1229 | 29 | 643 | 3.317 | 39.799 | 10.094 | 16.54 | 56.87 | 0 | 0 | 0.517 | 0.21875 | 0 | 0 | 5.783 | 5.65625 | 4.35 | 4.21875 | 300 | 615 | 0 | 182 | 154 | 0 | 69 | 0 | 0 | 0 | 420 | 1644 | 1098.4 | 0.0357 | 0.0344 | 0.001 | 0.0029 | 0.0208 | 0.512 | 0.158 | 0.0244 | 0.0756 | 0.0075 | 0.0053 | 0.0195 | 0.0185 | 0.159 | 2601/23R2 | 12.3 | 0 | 0 | 12.3 | 0 | 0 | 0 | 0 | 0 | 0 | 0 | 0 | 0 | 0 | 0 | 0 | 12.3 | 0 | 0 | 0 | 0 | 0 | 0 | 0 | 0 | 0 | 0 | 0 | 1557 | 1678 | 1685 | 1644 | 633 | 1324.4 | 1425.7 | 1098.4 | 240.49 | 228.94 | 230.55 | 233.68
2026-02-02 | 6 | Février | 2026-02-02 15:58 | 2026-02-02 17:40 | 60222 | 1 | DD13B | 101.92 | 8 | 60 | 131 | 124.3 | 117.662 | 46.033 | 3999 | 236 | 2215 | 3.1 | 42.258 | 58.062 | 80.11 | 75.68 | 0 | 0 | 12.85 | 15.84375 | 9.617 | 12.5313 | 14.584 | 19.1875 | 8.983 | 10.40625 | 1800 | 615 | 2400 | 183 | 155 | 0 | 134 | 0 | 0 | 0 | 473 | 1645 | 1278.7 | 0.0275 | 0.0417 | 0.001 | 0.0062 | 0.0227 | 0.562 | 0.133 | 0.0224 | 0.114 | 0.0186 | 0.0071 | 0.0081 | 0.0605 | 0.133 | 2601/23R2 | 132.9 | 52.4 | 46.5 | 34 | 11.1 | 0 | 0 | 32.2 | 12.6 | 0 | 0 | 0 | 20.4 | 0 | 0 | 13.1 | 23.6 | 0 | 0 | 0 | 0 | 0 | 13.1 | 6.8 | 0 | 0 | 0 | 0 | 1586 | 1647 | 1645 | 1645 | 797 | 1322.9 | 1430.4 | 1278.7 | 241.65 | 245.71 | 252.54 | 244.3
2026-02-02 | 6 | Février | 2026-02-02 14:51 | 2026-02-02 15:58 | 60221 | 1 | DD13B | 67.5 | 2 | 59 | 129 |  |  | 42.683 | 3591 | 219 | 1248 | 2.567 | 50.26 | 53.562 | 70.34 | 75.29 | 0 | 0 | 12.284 | 14.875 | 9.8 | 12.7188 | 0 | 0 | 20.6 | 25.875 | 1800 | 618 | 2400 | 182 | 155 | 0 | 133 | 0 | 0 | 0 | 425 | 1651 | 1155 | 0.0495 | 0.0421 | 0.001 | 0.0035 | 0.0214 | 0.457 | 0.128 | 0.0274 | 0.13 | 0.0141 | 0.0066 | 0.0136 | 0.0836 | 0.16 | 2601/23R2 | 130.7 | 52.6 | 44.1 | 34 | 10.7 | 0 | 0 | 30.6 | 11.5 | 0 | 0 | 0 | 24.3 | 0 | 0 | 12.3 | 23.1 | 0 | 0 | 0 | 0 | 0 | 12.4 | 5.8 | 0 | 0 | 0 | 0 | 1652 | 1597 | 1618 | 1651 | 192.8 | 786.2 | 947.5 | 1155 | 101.51 | 234.66 | 236.96 | 233.56
2026-02-02 | 6 | Février | 2026-02-02 13:54 | 2026-02-02 14:51 | 60220 | 1 | DD13B | 56.6 | 1 | 60 | 129 | 125.5 | 122.953 | 41.717 | 3609 | 217 | 1193 | 3.483 | 37.033 | 53.844 | 70.44 | 77.44 | 0 | 0 | 10.8 | 14 | 10.1 | 13.0625 | 15 | 19.344 | 5.817 | 7.37475 | 1800 | 616 | 2400 | 182 | 154 | 0 | 136 | 0 | 0 | 0 | 398 | 1645 | 1030.3 | 0.0738 | 0.0435 | 0.001 | 0.0035 | 0.0237 | 0.647 | 0.117 | 0.0224 | 0.126 | 0.0142 | 0.0061 | 0.0141 | 0.0512 | 0.115 | 2601/23R2 | 129.5 | 51.3 | 45.5 | 32.7 | 12 | 0 | 0 | 31.6 | 11.7 | 0 | 0 | 0 | 20.2 | 0 | 0 | 11.6 | 21.9 | 0 | 0 | 0 | 0 | 0 | 13 | 7.5 | 0 | 0 | 0 | 0 | 1562 | 1594 | 1620 | 1645 | 456.1 | 669.3 | 862.3 | 1030.3 | 213.65 | 224.45 | 228.94 | 228.43
2026-02-02 | 6 | Février | 2026-02-02 12:58 | 2026-02-02 13:54 | 60219 | 1 | DD13B | 56.65 | 5 | 61 | 129 | 124.5 | 117.188 | 40.417 | 3460 | 216 | 1239 | 3.417 | 37.756 | 53.219 | 69.56 | 79 | 0 | 0 | 11.217 | 14.9063 | 9.717 | 12.6249 | 14.433 | 19.094 | 5.05 | 6.49975 | 1800 | 617 | 2400 | 181 | 155 | 0 | 136 | 0 | 0 | 0 | 425 | 1611 | 1115.1 | 0.0565 | 0.0531 | 0.001 | 0.0043 | 0.021 | 0.375 | 0.105 | 0.0282 | 0.123 | 0.0145 | 0.0069 | 0.0119 | 0.0825 | 0.103 | 2601/23R2 | 132.7 | 56.8 | 45.7 | 30.2 | 11.1 | 0 | 0 | 32.2 | 13.4 | 0 | 0 | 0 | 20.7 | 0 | 0 | 12.8 | 24 | 0 | 0 | 0 | 0 | 0 | 12.7 | 5.8 | 0 | 0 | 0 | 0 | 1584 | 1615 | 1612 | 1611 | 724.5 | 1089.8 | 1068.3 | 1115.1 | 235.72 | 248.87 | 249.04 | 252.74
2026-02-02 | 6 | Février | 2026-02-02 11:45 | 2026-02-02 12:58 | 60218 | 1 | DD13B | 73.1 | 8 | 59 | 129 | 123.6 | 117.149 | 42.133 | 3635 | 222 | 1331 | 3.417 | 37.756 | 53.969 | 71.23 | 76.85 | 0 | 0 | 11.367 | 14.9688 | 9.4 | 12.1874 | 15.016 | 19.281 | 6.35 | 7.43775 | 1800 | 616 | 2400 | 182 | 155 | 0 | 136 | 0 | 0 | 0 | 398 | 1627 | 1029.3 | 0.0486 | 0.0484 | 0.001 | 0.0054 | 0.0293 | 0.513 | 0.104 | 0.0316 | 0.134 | 0.018 | 0.0074 | 0.0099 | 0.0425 | 0.107 | 2601/23R2 | 134.4 | 52.6 | 46 | 35.8 | 11.1 | 0 | 0 | 32.3 | 13 | 0 | 0 | 0 | 19.5 | 0 | 0 | 13.2 | 25.3 | 0 | 0 | 0 | 0 | 0 | 12.7 | 7.3 | 0 | 0 | 0 | 0 | 1654 | 1602 | 1660 | 1627 | 196.8 | 910.7 | 1405.9 | 1029.3 | 101.94 | 242.75 | 243.11 | 238.15
2026-02-02 | 6 | Février | 2026-02-02 10:48 | 2026-02-02 11:45 | 60217 | 1 | DD13B | 56.73 | 2 | 58 | 127 | 119.2 | 117.095 | 41.3 | 3464 | 220 | 1437 | 3.483 | 36.459 | 53.344 | 70.52 | 77.5 | 11.417 | 15.125 | 9.65 | 12.75 | 20.233 | 25.4375 | 0 | 0 | 0 | 0 | 1800 | 619 | 2400 | 182 | 156 | 0 | 133 | 0 | 0 | 0 | 413 | 1660 | 206.3 | 0.0452 | 0.0456 | 0.001 | 0.0041 | 0.0188 | 0.415 | 0.103 | 0.0366 | 0.124 | 0.0135 | 0.007 | 0.0134 | 0.103 | 0.105 | 2601/23R2 | 132.6 | 51.8 | 47.6 | 33.2 | 11.3 | 0 | 0 | 32.2 | 13.2 | 0 | 0 | 0 | 26.9 | 0 | 0 | 12.9 | 23.3 | 0 | 0 | 0 | 0 | 0 | 12.8 | 0 | 0 | 0 | 0 | 0 | 1580 | 1587 | 1634 | 1660 | 900 | 21.2 | 1066.1 | 206.3 | 253.86 | -25.67 | 236.92 | 102.16
2026-02-02 | 6 | Février | 2026-02-02 09:51 | 2026-02-02 10:48 | 60216 | 1 | DD13B | 56.78 | 1 | 61 | 126 | 122.7 | 117.447 | 40.933 | 3419 | 220 | 1136 | 2.95 | 42.712 | 52.625 | 68.43 | 77.14 | 0 | 0 | 11.767 | 15.4688 | 9.95 | 13.2188 | 14.467 | 18.625 | 4.75 | 5.25 | 1800 | 619 | 2400 | 184 | 155 | 0 | 131 | 0 | 0 | 0 | 415 | 1633 | 1067.9 | 0.0462 | 0.046 | 0.001 | 0.004 | 0.0186 | 0.462 | 0.111 | 0.031 | 0.125 | 0.0068 | 0.0075 | 0.0188 | 0.0348 | 0.108 | 2601/23R2 | 133.5 | 54.2 | 47.2 | 32.1 | 10.7 | 0 | 0 | 32.3 | 12.8 | 0 | 0 | 0 | 27.6 | 0 | 0 | 13.1 | 24 | 0 | 0 | 0 | 0 | 0 | 13 | 0 | 0 | 0 | 0 | 0 | 1558 | 1602 | 1618 | 1633 | 608.4 | 667.8 | 952.8 | 1067.9 | 237.03 | 219.94 | 237.37 | 237.59
2026-02-02 | 6 | Février | 2026-02-02 08:47 | 2026-02-02 09:51 | 60215 | 1 | DD13B | 64.17 | 5 | 63 | 123 | 120.3 | 117.112 | 42.7 | 3682 | 224 | 1296 | 2.65 | 46.415 | 54.5 | 71.77 | 76.58 | 0 | 0 | 12.1 | 16 | 10.033 | 13 | 14.933 | 19.2182 | 5.633 | 6.188 | 1800 | 615 | 2400 | 183 | 154 | 0 | 136 | 0 | 0 | 0 | 425 | 1629 | 1128.4 | 0.054 | 0.0475 | 0.001 | 0.0042 | 0.023 | 0.673 | 0.116 | 0.0252 | 0.119 | 0.0065 | 0.0072 | 0.022 | 0.0515 | 0.119 | 2601/23R2 | 134.4 | 57.1 | 46.1 | 31.2 | 11 | 0 | 0 | 31.6 | 13.1 | 0 | 0 | 0 | 26.1 | 0 | 0 | 12.9 | 25.7 | 0 | 0 | 0 | 0 | 0 | 14 | 0 | 0 | 0 | 0 | 0 | 1624 | 1614 | 1646 | 1629 | 1047.4 | 963.1 | 1255.5 | 1128.4 | 241.06 | 240.33 | 242.41 | 243.81
2026-02-02 | 6 | Février | 2026-01-31 00:09 | 2026-02-02 08:47 | 60214 | 1 | DD13B | 2797.35 | 8 | 59 | 119 | 112.8 | 117.324 | 86.933 | 7416 | 367 | 8476 | 3.333 | 35.7 | 83.281 | 141.83 | 57.48 | 0 | 0 | 10.467 | 13.5938 | 13.117 | 16.53175 | 0 | 0 | 63.351 | 52.8443 | 3200 | 617 | 5000 | 181 | 155 | 0 | 135 | 0 | 0 | 0 | 450 | 1663 | 1234.2 | [7 empty] | 0.0267 | 0.132 | 0.0158 | 0.0063 | 0.02 | 0.097 | 0.123 | 2601/22R1 | 108.4 | 52.4 | 56 | 0 | 0 | 0 | 0 | 22.6 | 14.4 | 0 | 0 | 0 | 22.9 | 0 | 0 | 13.8 | 17.1 | 0 | 0 | 0 | 0 | 0 | 9.7 | 7.9 | 0 | 0 | 0 | 0 | 1602 | 1636 | 1663 | 1663 | 261.8 | 1010.9 | 1258.4 | 1234.2 | 151.08 | 231.93 | 233.34 | 231.91